## Spalné teplo elektrických kabel
Spalné teplo elektrických kabelů – šňůr
Typ | Část šňůry | Spalné teplo [MJ/kg]
H 05 VV-F 3G 1,5 | Svrchní bílý | 17640
H 03 VV-F 3G 0,5 | Svrchní bílý | 17622
H 03 VV H2-F 2x 0,75 | Svrchní bílý | 18010
H 05 VV-F 3G 1 | Svrchní bílý | 17768
H 05 VV-F 3G 2,5 | Svrchní bílý | 17490
H 03 VV-F 3G 0,75 | Svrchní bílý | 17651
H 03 VV-F 3G 0,75 | Hnědý vnitřní | 16707
H 03 VV-F 3G 0,75 | Zelený vnitřní | 16687
H 05 VV-H2 - F 2 x 0,75 | Modrý vnitřní | 16471
H 05 VV-F 3G 1,5 | Modrý vnitřní | 16423
Typ | Část kabelu | Spalné teplo [MJ/kg]
Black 651-534 (FTP) | Vnější plášť | 46678
Orange 651-532 (FTP) | Vnější plášť | 15938
Šedý 651-535 (FTP) | Vnější plášť | 16698
| Teplota vzplanutí | Teplota vznícení
Šedý 651-535 (UTP) ??? | 348 | 427
651-535 | 330 | 429
651-530 | 320 | 435
651-536 | 348 | 424

## tresen35_1_red
Exported data | Column2 | Column3 | Column4 | Column5 | Column6 | Column7 | Column8 | Column9 | Column10 | Column11 | Column12 | Column13 | Column14 | Column15 | Column16 | Column17 | Column18 | Column19 | Column20 | Column21 | Column22 | Column23 | Column24 | Column25 | Column26 | Column27 | Column28 | Column29 | Column30 | Column31 | Column32 | Column33 | Column34 | Column35 | Column36 | Column37 | Column38 | Column39
Parameter | Value | Time (s) | HRR (kW/mｲ) | EHC (MJ/kg) | SEA (mｲ/kg) | MLR (g/s) | Specific MLR (g/sｷmｲ) | COY (kg/kg) | CO2Y (kg/kg) | THR (MJ/mｲ) | MFR (g/s) | k (1/m) | V stack (l/s) | V smoke (l/s) | SPR (mｲ/s) | RSR ((mｲ/s)/mｲ) | TSP (mｲ) | TSR (mｲ/mｲ) | COP (g/s) | CO2P (g/s) | O2C (g/s) | TOC (g) | ARHE(kW/mｲ) | Specimen mass (g) | Oxygen (%) | DPT (Pa) | CO (%) | CO2 (%) | PDM (-) | PDC (-) | APT (kPa) | Cold Trap TC (K) | Stack TC (K) | Smoke TC (K) | Cone Heater TC (K) | Soot MFM (g/s) | Spare TC (K) | HFM (kW/mｲ)
Peaks |  | 0 | -1.7297 | 0 | 0 | -0.23102 | -26.1336 | 0 | 0 | 0 | 26.2216 | 0.0093982 | 23.3901 | 23.4943 | 0.0002208 | 0.024978 | 0 | 0 | 3.1391e-05 | 0.0012639 | -0.00044823 | 0 | 0 | 164.4 | 20.951 | 114.1184 | 0.0029183 | 0.049735 | 1.0009 | 1.0019 | 98.4467 | 275.327 | 315.046 | 316.449 | 927.05 | 0 | 0 | 0
peak HRR (kW/mｲ) | 151.7234 | 5 | -0.1557 | 0 | 0 | -0.0089601 | -1.0136 | 0 | 0 | 0 | 26.8769 | -0.0097562 | 24.0071 | 24.154 | -0.00023565 | -0.026657 | 0.00055201 | 0.062444 | 1.6204e-05 | 0.00177 | 0.00047872 | 0.0011968 | 0 | 164.8896 | 20.9479 | 120.0557 | 0.0028568 | 0.050897 | 1.0031 | 1.002 | 98.448 | 275.32 | 315.472 | 317.402 | 925.732 | 0 | 0 | 0
peak EHC (MJ/kg) | 43.4859 | 10 | -0.87406 | -0.38384 | -3.9087 | 0.02013 | 2.2771 | 0.0024381 | 0.0045312 | 0 | 26.5984 | -0.0032839 | 23.7898 | 23.9594 | -7.8681e-05 | -0.0089006 | 0.00055201 | 0.062444 | 4.908e-05 | 9.1212e-05 | -0.00015455 | 0.0023936 | 0 | 164.8112 | 20.95 | 117.7365 | 0.0029853 | 0.046788 | 1.0019 | 1.0015 | 98.4503 | 275.345 | 315.889 | 318.141 | 924.306 | 0 | 0 | 0
peak MLR (g/s) | 0.13012 | 15 | -2.1647 | -1.1464 | -13.506 | 0.016693 | 1.8883 | 0.0030882 | 0.0042305 | 0 | 26.3916 | -0.0094566 | 23.6407 | 23.8409 | -0.00022546 | -0.025504 | 0.00055201 | 0.062444 | 5.1552e-05 | 7.062e-05 | -0.00085495 | 0.0023936 | 0 | 164.7699 | 20.9524 | 116.0892 | 0.0029965 | 0.046739 | 1.0013 | 1.0003 | 98.4489 | 275.344 | 316.369 | 319.048 | 924.126 | 0 | 0 | 0
peak SEA (mｲ/kg) | 271.0246 | 20 | -3.1478 | -1.6147 | -11.0611 | 0.017233 | 1.9495 | 0.0019628 | 0.011162 | 0 | 26.5338 | -0.00794 | 23.7958 | 24.0074 | -0.00019062 | -0.021563 | 0.00055201 | 0.062444 | 3.3826e-05 | 0.00019235 | -0.001372 | 0.0023936 | 0 | 164.6508 | 20.9542 | 117.4803 | 0.0029263 | 0.04704 | 0.99966 | 0.99876 | 98.4499 | 275.369 | 316.738 | 319.555 | 922.276 | 0 | 0 | 0
peak COY (kg/kg) | 0.18245 | 25 | -3.2567 | -3.4437 | 20.3579 | 0.0083601 | 0.94571 | -0.0015868 | 0.063669 | 0 | 26.9224 | 0.0069814 | 24.1592 | 24.3779 | 0.00017019 | 0.019253 | 0.00097749 | 0.11058 | -1.3266e-05 | 0.00053228 | -0.0013934 | 0.0023936 | 0 | 164.6077 | 20.9542 | 121.0214 | 0.0027435 | 0.047864 | 0.99616 | 0.99695 | 98.4479 | 275.356 | 316.934 | 319.803 | 921.806 | 0 | 0 | 0
peak CO2Y (kg/kg) | 5.9584 | 30 | -2.8384 | -1.286 | 13.357 | 0.019511 | 2.2071 | -0.0014375 | 0.021251 | 0 | 26.949 | 0.010675 | 24.1941 | 24.4122 | 0.00026061 | 0.029481 | 0.0020545 | 0.23241 | -2.8048e-05 | 0.00041464 | -0.0011913 | 0.0023936 | 0 | 164.5475 | 20.9535 | 121.3154 | 0.0026869 | 0.047575 | 0.99387 | 0.99508 | 98.4474 | 275.367 | 317.079 | 319.937 | 921.682 | 0 | 0 | 0
|  | 35 | -1.8075 | 0 | 0 | -0.0027223 | -0.30795 | 0 | 0 | 0 | 26.8992 | 0.037031 | 24.1544 | 24.3617 | 0.00090215 | 0.10205 | 0.0049614 | 0.56124 | 3.2158e-05 | 0.00049981 | -0.00059914 | 0.0023936 | 0 | 164.4453 | 20.9515 | 120.8926 | 0.0029181 | 0.047785 | 0.99027 | 0.99445 | 98.4454 | 275.366 | 317.144 | 319.866 | 921.95 | 0 | 0 | 0
Time To Peaks |  | 40 | -1.8108 | -0.69795 | 72.8548 | 0.022935 | 2.5944 | 0.0047105 | 0.06907 | 0 | 26.6883 | 0.069027 | 23.9875 | 24.2064 | 0.0016709 | 0.18902 | 0.011394 | 1.2889 | 0.00010803 | 0.0015841 | -0.00040796 | 0.0023936 | 0 | 164.5221 | 20.9509 | 119.1159 | 0.0032131 | 0.050469 | 0.98709 | 0.99487 | 98.446 | 275.372 | 317.441 | 320.339 | 923.068 | 0 | 0 | 0
t peak HRR (s) | 70 | 45 | -0.61832 | -0.2435 | 86.6012 | 0.022447 | 2.5393 | 0.010802 | 0.095685 | 0 | 26.3544 | 0.08131 | 23.6963 | 23.908 | 0.001944 | 0.21991 | 0.020431 | 2.3112 | 0.00024247 | 0.0021479 | 0.00037051 | 0.0033199 | 0 | 164.2413 | 20.9482 | 116.1977 | 0.0037458 | 0.051926 | 0.9863 | 0.99546 | 98.4438 | 275.372 | 317.561 | 320.398 | 922.809 | 0 | 0 | 0
t peak EHC (s) | 1255 | 50 | -9.413 | -5.0713 | 271.0246 | 0.016408 | 1.8561 | 0.03505 | 3.9999 | 0 | 27.3057 | 0.17939 | 24.5638 | 24.7892 | 0.004447 | 0.50305 | 0.036409 | 4.1186 | 0.00057511 | 0.065631 | 0.0054524 | 0.017877 | 0 | 164.2917 | 20.9314 | 124.7996 | 0.0049724 | 0.20474 | 0.97589 | 0.996 | 98.4451 | 275.36 | 317.718 | 320.634 | 923.507 | 0 | 0 | 0
t peak MLR (s) | 60 | 55 | 37.8287 | 2.6731 | 14.8917 | 0.1251 | 14.1516 | 0.0079105 | 0.99567 | 0.094572 | 25.9353 | 0.078204 | 23.4521 | 23.8218 | 0.0018629 | 0.21074 | 0.052183 | 5.9031 | 0.0009896 | 0.12456 | 0.040014 | 0.13154 | 1.7195 | 163.9483 | 20.8099 | 113.1717 | 0.00674 | 0.36263 | 0.98782 | 0.99664 | 98.4464 | 275.37 | 319.367 | 324.401 | 924.855 | 0 | 0 | 0
t peak SEA (s) | 50 | 60 | 113.2995 | 7.6972 | 26.2982 | 0.13012 | 14.7196 | 0.0098153 | 1.0261 | 0.47239 | 25.8178 | 0.14209 | 23.5379 | 24.0832 | 0.003422 | 0.3871 | 0.065396 | 7.3977 | 0.0012772 | 0.13352 | 0.082273 | 0.43726 | 7.8732 | 163.1626 | 20.6611 | 113.071 | 0.0079097 | 0.38691 | 0.98118 | 0.99716 | 98.448 | 275.402 | 321.994 | 329.454 | 926.039 | 0 | 0 | 0
t peak COY (s) | 1255 | 65 | 146.2983 | 15.059 | 39.7415 | 0.085881 | 9.715 | 0.016543 | 1.4713 | 1.1214 | 25.7109 | 0.14069 | 23.5975 | 24.2598 | 0.003413 | 0.38609 | 0.082483 | 9.3307 | 0.0014207 | 0.12636 | 0.099155 | 0.89083 | 17.2521 | 162.7151 | 20.6004 | 112.8881 | 0.0085084 | 0.36999 | 0.98173 | 0.99756 | 98.4474 | 275.385 | 324.152 | 333.25 | 926.932 | 0 | 0 | 0
t peak CO2Y (s) | 1785 | 70 | 151.7234 | 12.6355 | 26.9056 | 0.10615 | 12.0077 | 0.012298 | 1.0581 | 1.8664 | 25.6312 | 0.11718 | 23.6497 | 24.3721 | 0.002856 | 0.32308 | 0.098156 | 11.1036 | 0.0013054 | 0.11232 | 0.099948 | 1.3886 | 26.6634 | 162.2333 | 20.5965 | 112.787 | 0.0080609 | 0.33495 | 0.98473 | 0.99793 | 98.4468 | 275.407 | 325.878 | 335.833 | 927.555 | 0 | 0 | 0
|  | 75 | 137.3433 | 10.6612 | 16.1802 | 0.11388 | 12.8826 | 0.01051 | 0.91757 | 2.5891 | 25.415 | 0.075993 | 23.5283 | 24.2475 | 0.0018426 | 0.20844 | 0.1099 | 12.4324 | 0.0011969 | 0.10449 | 0.090912 | 1.8657 | 34.5214 | 161.6663 | 20.6257 | 111.2614 | 0.0076642 | 0.31714 | 0.98972 | 0.9983 | 98.4461 | 275.415 | 326.965 | 336.959 | 928.344 | 0 | 0 | 0
Test Results (between 49 and 1849 s) |  | 80 | 125.4102 | 13.504 | 15.3696 | 0.082096 | 9.2869 | 0.013887 | 1.107 | 3.246 | 24.3057 | 0.054303 | 22.556 | 23.2361 | 0.0012618 | 0.14274 | 0.11766 | 13.3103 | 0.0011401 | 0.090881 | 0.082354 | 2.2989 | 40.5749 | 161.1409 | 20.6428 | 102.0079 | 0.0076447 | 0.29263 | 0.99243 | 0.99858 | 98.4482 | 275.422 | 327.758 | 337.641 | 928.981 | 0 | 0 | 0
mean HRR (kW/mｲ) | 67.4311 | 85 | 117.5268 | 12.4107 | 13.9292 | 0.083713 | 9.4698 | 0.012962 | 1.0301 | 3.8533 | 25.2241 | 0.048331 | 23.4448 | 24.1263 | 0.0011661 | 0.13191 | 0.12373 | 13.9969 | 0.0010851 | 0.086237 | 0.077357 | 2.6982 | 45.3333 | 160.8091 | 20.6719 | 110.0341 | 0.0072429 | 0.27156 | 0.99328 | 0.99876 | 98.4482 | 275.433 | 328.269 | 337.811 | 928.862 | 0 | 0 | 0
mean EHC (MJ/kg) | 11.585 | 90 | 106.4764 | 10.9963 | 8.5964 | 0.085597 | 9.6829 | 0.012329 | 1.0007 | 4.4133 | 25.3003 | 0.030409 | 23.5392 | 24.1975 | 0.00073582 | 0.083238 | 0.12849 | 14.5348 | 0.0010553 | 0.085655 | 0.071262 | 3.0697 | 49.0371 | 160.3017 | 20.6946 | 110.8106 | 0.0071075 | 0.26937 | 0.99531 | 0.99875 | 98.4459 | 275.449 | 328.598 | 337.788 | 928.934 | 0 | 0 | 0
mean MLR (g/s) | 0.051413 | 95 | 104.6871 | 14.0449 | 12.8576 | 0.065891 | 7.4537 | 0.016918 | 1.2629 | 4.9413 | 25.4957 | 0.034728 | 23.7514 | 24.3956 | 0.0008472 | 0.095837 | 0.13245 | 14.9825 | 0.0011147 | 0.083216 | 0.069948 | 3.4228 | 52.0132 | 159.9756 | 20.7012 | 112.6728 | 0.0073156 | 0.26136 | 0.99493 | 0.99887 | 98.4467 | 275.453 | 329.02 | 337.944 | 928.884 | 0 | 0 | 0
mean SEA (mｲ/kg) | 0.36427 | 100 | 101.3455 | 11.3933 | 13.8671 | 0.078633 | 8.8952 | 0.014432 | 0.97869 | 5.4563 | 25.7096 | 0.044306 | 23.9771 | 24.611 | 0.0010904 | 0.12335 | 0.13729 | 15.5304 | 0.0011348 | 0.076957 | 0.067201 | 3.7656 | 54.5633 | 159.6087 | 20.7129 | 114.6979 | 0.0073587 | 0.24356 | 0.99387 | 0.99889 | 98.4472 | 275.475 | 329.383 | 338.092 | 928.662 | 0 | 0 | 0
mean COY (kg/kg) | 0.032633 | 105 | 92.5524 | 12.9835 | 2.0253 | 0.063016 | 7.1285 | 0.017385 | 1.1179 | 5.9411 | 25.0818 | 0.0053221 | 23.3994 | 23.9809 | 0.00012763 | 0.014438 | 0.14033 | 15.8749 | 0.0010955 | 0.070446 | 0.06143 | 4.0872 | 56.5817 | 159.2188 | 20.7278 | 109.2011 | 0.0073109 | 0.2314 | 0.99792 | 0.99852 | 98.4463 | 275.49 | 329.493 | 337.681 | 928.725 | 0 | 0 | 0
mean CO2Y (kg/kg) | 0.93443 | 110 | 88.4389 | 13.1998 | 4.5715 | 0.059228 | 6.7 | 0.019162 | 1.2924 | 6.3936 | 25.8463 | 0.010988 | 24.1026 | 24.641 | 0.00027076 | 0.030629 | 0.14133 | 15.9876 | 0.0011349 | 0.076544 | 0.060145 | 4.3911 | 58.1232 | 158.965 | 20.7389 | 115.9119 | 0.0073349 | 0.24146 | 0.99676 | 0.99801 | 98.4459 | 275.482 | 329.356 | 336.712 | 928.621 | 0 | 0 | 0
Total heat release (MJ/mｲ) | 120.9812 | 115 | 89.1594 | 10.8725 | 1.1688 | 0.072492 | 8.2004 | 0.015778 | 1.0002 | 6.8376 | 25.4902 | 0.0034843 | 23.7867 | 24.3175 | 8.473e-05 | 0.0095849 | 0.14222 | 16.0881 | 0.0011438 | 0.072507 | 0.059925 | 4.6913 | 59.457 | 158.6064 | 20.7367 | 112.8164 | 0.0074342 | 0.23376 | 0.99692 | 0.99732 | 98.4462 | 275.485 | 329.58 | 336.934 | 928.034 | 0 | 0 | 0
Total oxygen consumed (g) | 80.1573 | 120 | 86.3852 | 11.9956 | 0.23062 | 0.06366 | 7.2014 | 0.016092 | 1.1024 | 7.2764 | 25.6399 | 0.00060021 | 23.9425 | 24.4602 | 1.4681e-05 | 0.0016608 | 0.14247 | 16.1162 | 0.0010244 | 0.070178 | 0.058024 | 4.9862 | 60.6368 | 158.2635 | 20.7447 | 114.2225 | 0.0069258 | 0.22669 | 0.99646 | 0.99653 | 98.4442 | 275.508 | 329.802 | 336.933 | 927.844 | 0 | 0 | 0
Mass lost (g) | 92.2672 | 125 | 83.3283 | 10.6501 | 4.697 | 0.069166 | 7.8242 | 0.014171 | 1.008 | 7.7007 | 25.5185 | 0.013356 | 23.8338 | 24.3238 | 0.00032487 | 0.036751 | 0.14332 | 16.2123 | 0.00098016 | 0.069721 | 0.056281 | 5.272 | 61.6056 | 157.9565 | 20.7499 | 113.1653 | 0.0067662 | 0.22637 | 0.9943 | 0.99582 | 98.4435 | 275.513 | 329.866 | 336.647 | 927.464 | 0 | 0 | 0
Average specific MLR (g/sｷmｲ) | 5.661 | 130 | 82.2477 | 11.6737 | -0.062812 | 0.062282 | 7.0455 | 0.017686 | 1.1151 | 8.1146 | 25.7962 | -0.00015914 | 24.0972 | 24.5826 | -3.9121e-06 | -0.00044254 | 0.14413 | 16.3041 | 0.0011015 | 0.069453 | 0.055705 | 5.5519 | 62.4203 | 157.5855 | 20.754 | 115.6608 | 0.0072099 | 0.22375 | 0.99488 | 0.99486 | 98.4436 | 275.494 | 329.921 | 336.567 | 927.29 | 0 | 0 | 0
Total smoke release (mｲ/mｲ) | 19.7603 | 135 | 78.904 | 12.2552 | 1.2349 | 0.056915 | 6.4384 | 0.020352 | 1.179 | 8.5175 | 25.4153 | 0.0029028 | 23.7466 | 24.2127 | 7.0284e-05 | 0.0079506 | 0.1443 | 16.324 | 0.0011584 | 0.067102 | 0.053558 | 5.8251 | 63.0927 | 157.332 | 20.7588 | 112.295 | 0.0075074 | 0.22032 | 0.99372 | 0.99404 | 98.4437 | 275.498 | 329.994 | 336.472 | 927.118 | 0 | 0 | 0
Total smoke production (mｲ) | 0.17468 | 140 | 77.3226 | 11.004 | -0.07841 | 0.062117 | 7.0268 | 0.018084 | 0.99157 | 8.9081 | 25.0943 | -0.00020371 | 23.4555 | 23.9095 | -4.8706e-06 | -0.00055097 | 0.14448 | 16.3439 | 0.0011233 | 0.061593 | 0.051852 | 6.0886 | 63.6292 | 157.0041 | 20.7625 | 109.5176 | 0.0074233 | 0.20809 | 0.99311 | 0.99308 | 98.4436 | 275.509 | 330.117 | 336.508 | 927.085 | 0 | 0 | 0
MARHE (kW/mｲ) | 65.5725 | 145 | 73.1612 | 11.373 | -2.1569 | 0.056867 | 6.4329 | 0.020106 | 1.0993 | 9.2843 | 25.3347 | -0.0050884 | 23.6733 | 24.1048 | -0.00012266 | -0.013875 | 0.14448 | 16.3439 | 0.0011434 | 0.062513 | 0.049748 | 6.3426 | 64.0296 | 156.7206 | 20.7718 | 111.5936 | 0.0074611 | 0.20895 | 0.99248 | 0.99191 | 98.4428 | 275.513 | 330.022 | 336.038 | 927.262 | 0 | 0 | 0
|  | 150 | 73.0195 | 9.8832 | -2.3252 | 0.065312 | 7.3882 | 0.016668 | 0.94571 | 9.6497 | 25.5012 | -0.0062653 | 23.8221 | 24.2392 | -0.00015187 | -0.017179 | 0.14448 | 16.3439 | 0.0010886 | 0.061766 | 0.049538 | 6.5908 | 64.3316 | 156.4215 | 20.7737 | 113.0326 | 0.0072087 | 0.20596 | 0.99149 | 0.99079 | 98.4442 | 275.502 | 329.928 | 335.705 | 927.058 | 0 | 0 | 0
Test Averages |  | 155 | 73.8778 | 10.6551 | 2.4912 | 0.061293 | 6.9336 | 0.018542 | 1.0537 | 10.017 | 26.5221 | 0.0060638 | 24.7728 | 25.1815 | 0.0001527 | 0.017273 | 0.14486 | 16.3871 | 0.0011365 | 0.064584 | 0.050457 | 6.8408 | 64.6257 | 156.0835 | 20.7773 | 122.2499 | 0.0072253 | 0.20682 | 0.98892 | 0.9896 | 98.4455 | 275.492 | 329.888 | 335.33 | 927.1 | 0 | 0 | 0
HRR(60) (kW/mｲ) | 106.167 | 160 | 71.2993 | 16.0559 | 0.1254 | 0.039256 | 4.4407 | 0.031423 | 1.5384 | 10.3799 | 25.3445 | 0.00020471 | 23.6649 | 24.046 | 4.9225e-06 | 0.00055685 | 0.14526 | 16.4316 | 0.0012335 | 0.060391 | 0.048454 | 7.0881 | 64.8746 | 155.8261 | 20.7765 | 111.5972 | 0.0078272 | 0.20337 | 0.9882 | 0.98822 | 98.446 | 275.486 | 329.777 | 335.087 | 928.039 | 0 | 0 | 0
HRR(120) (kW/mｲ) | 92.2064 | 165 | 72.6602 | 9.3955 | -1.1798 | 0.068364 | 7.7335 | 0.019329 | 0.81704 | 10.7398 | 25.7965 | -0.0032972 | 24.0846 | 24.463 | -8.0659e-05 | -0.0091243 | 0.14527 | 16.433 | 0.0013214 | 0.055857 | 0.048543 | 7.3306 | 65.0899 | 155.6343 | 20.7792 | 115.6017 | 0.0080913 | 0.18906 | 0.98721 | 0.98684 | 98.4473 | 275.461 | 329.746 | 334.926 | 927.159 | 0 | 0 | 0
HRR(180) (kW/mｲ) | 82.7187 | 170 | 66.7296 | 9.7763 | -3.1067 | 0.060339 | 6.8257 | 0.019255 | 0.9294 | 11.0883 | 25.4456 | -0.0077815 | 23.7399 | 24.0901 | -0.00018746 | -0.021206 | 0.14527 | 16.433 | 0.0011618 | 0.056079 | 0.0453 | 7.5652 | 65.2253 | 155.1832 | 20.7884 | 112.3973 | 0.0075158 | 0.1916 | 0.98609 | 0.98521 | 98.4452 | 275.457 | 329.507 | 334.368 | 927.316 | 0 | 0 | 0
HRR(240) (kW/mｲ) | 76.9647 | 175 | 64.4625 | 13.6221 | 1.7216 | 0.041833 | 4.7322 | 0.029193 | 1.3997 | 11.4163 | 25.1942 | 0.0030226 | 23.4967 | 23.8274 | 7.202e-05 | 0.0081471 | 0.14545 | 16.4534 | 0.0012212 | 0.058553 | 0.044469 | 7.7896 | 65.2359 | 155.0422 | 20.7897 | 110.1466 | 0.0078067 | 0.19951 | 0.98341 | 0.98375 | 98.4445 | 275.452 | 329.386 | 334.022 | 927.215 | 0 | 0 | 0
HRR(300) (kW/mｲ) | 73.01 | 180 | 68.8749 | 8.2299 | 1.0773 | 0.073981 | 8.3689 | 0.017203 | 0.76919 | 11.7496 | 25.5441 | 0.0032955 | 23.8351 | 24.1842 | 7.9699e-05 | 0.0090157 | 0.14583 | 16.4963 | 0.0012727 | 0.056905 | 0.046631 | 8.0174 | 65.2757 | 154.71 | 20.7843 | 113.2848 | 0.0079463 | 0.19317 | 0.98201 | 0.98238 | 98.4439 | 275.484 | 329.554 | 334.381 | 926.99 | 0 | 0 | 0
HRR(360) (kW/mｲ) | 70.2381 | 185 | 66.1345 | 10.2977 | -1.5337 | 0.056773 | 6.4223 | 0.022334 | 0.95901 | 12.0871 | 25.4002 | -0.0036204 | 23.7018 | 24.0504 | -8.7073e-05 | -0.0098499 | 0.14603 | 16.5189 | 0.001268 | 0.054446 | 0.044772 | 8.2459 | 65.3359 | 154.3591 | 20.79 | 112.0169 | 0.0079563 | 0.18763 | 0.98171 | 0.9813 | 98.4441 | 275.473 | 329.567 | 334.414 | 927.758 | 0 | 0 | 0
EHC(60) (MJ/kg) | 10.5715 | 190 | 62.5638 | 21.7381 | -4.305 | 0.025442 | 2.8781 | 0.047449 | 2.0306 | 12.4089 | 24.9044 | -0.0046466 | 23.2388 | 23.5715 | -0.00010953 | -0.01239 | 0.14603 | 16.5189 | 0.0012072 | 0.051663 | 0.04239 | 8.4638 | 65.31 | 154.157 | 20.7954 | 107.6847 | 0.0078068 | 0.18308 | 0.98079 | 0.98028 | 98.4434 | 275.484 | 329.562 | 334.28 | 927.089 | 0 | 0 | 0
EHC(120) (MJ/kg) | 10.7386 | 195 | 62.7838 | 8.8521 | 0.6555 | 0.062698 | 7.0925 | 0.020502 | 0.86079 | 12.7223 | 25.328 | 0.0017154 | 23.631 | 23.9583 | 4.1098e-05 | 0.0046491 | 0.14613 | 16.5305 | 0.0012854 | 0.05397 | 0.042893 | 8.677 | 65.2424 | 154.0244 | 20.7962 | 111.3644 | 0.0080424 | 0.18679 | 0.97925 | 0.97944 | 98.4433 | 275.484 | 329.519 | 334.083 | 927.015 | 0 | 0 | 0
EHC(180) (MJ/kg) | 10.6984 | 200 | 63.9267 | 7.9051 | -2.3648 | 0.071487 | 8.0867 | 0.020133 | 0.79042 | 13.039 | 26.1721 | -0.0068339 | 24.4123 | 24.7379 | -0.00016906 | -0.019124 | 0.14623 | 16.5421 | 0.0014393 | 0.056504 | 0.043964 | 8.8941 | 65.1952 | 153.5589 | 20.7975 | 118.8807 | 0.0084808 | 0.18864 | 0.97984 | 0.97908 | 98.4439 | 275.484 | 329.435 | 333.829 | 926.97 | 0 | 0 | 0
EHC(240) (MJ/kg) | 10.5048 | 205 | 65.1708 | 9.2994 | -2.7948 | 0.061951 | 7.0081 | 0.022024 | 0.87863 | 13.3618 | 25.9696 | -0.0070503 | 24.2288 | 24.5582 | -0.00017314 | -0.019586 | 0.14623 | 16.5421 | 0.0013644 | 0.054432 | 0.044292 | 9.1148 | 65.1794 | 153.3358 | 20.7951 | 117.0745 | 0.0082273 | 0.1845 | 0.97974 | 0.97895 | 98.4427 | 275.478 | 329.509 | 333.988 | 926.892 | 0 | 0 | 0
EHC(300) (MJ/kg) | 10.4105 | 210 | 61.7913 | 9.2654 | -2.4021 | 0.058954 | 6.669 | 0.023698 | 0.88572 | 13.6792 | 25.4476 | -0.0058827 | 23.7484 | 24.0732 | -0.00014162 | -0.01602 | 0.14623 | 16.5421 | 0.0013971 | 0.052217 | 0.042136 | 9.3308 | 65.139 | 152.9374 | 20.7996 | 112.4464 | 0.0084713 | 0.1816 | 0.97967 | 0.97902 | 98.444 | 275.484 | 329.599 | 334.108 | 926.914 | 0 | 0 | 0
EHC(360) (MJ/kg) | 10.1957 | 215 | 62.6554 | 18.1183 | -0.27895 | 0.03057 | 3.4581 | 0.042412 | 1.7489 | 13.9903 | 25.7538 | -0.00035034 | 24.0308 | 24.3403 | -8.5274e-06 | -0.00096464 | 0.14623 | 16.5421 | 0.0012965 | 0.053464 | 0.042756 | 9.5431 | 65.0712 | 152.7703 | 20.7992 | 115.1531 | 0.0080001 | 0.18318 | 0.97915 | 0.97912 | 98.4463 | 275.48 | 329.554 | 333.798 | 927.033 | 0 | 0 | 0
MLR(60) (g/s) | 0.088158 | 220 | 61.7417 | 10.0652 | -2.5934 | 0.054226 | 6.1342 | 0.022811 | 0.99448 | 14.3013 | 25.8425 | -0.0057537 | 24.1176 | 24.4413 | -0.00014063 | -0.015908 | 0.14623 | 16.5421 | 0.001237 | 0.053927 | 0.042309 | 9.7557 | 65.0059 | 152.5718 | 20.8013 | 115.9669 | 0.007744 | 0.18389 | 0.98022 | 0.97958 | 98.4453 | 275.485 | 329.609 | 334.033 | 927.112 | 0 | 0 | 0
MLR(120) (g/s) | 0.074809 | 225 | 61.9092 | 9.301 | -4.6322 | 0.058841 | 6.6562 | 0.021212 | 0.89502 | 14.6104 | 25.6127 | -0.011245 | 23.91 | 24.238 | -0.00027256 | -0.030833 | 0.14623 | 16.5421 | 0.0012482 | 0.052664 | 0.04221 | 9.967 | 64.9352 | 152.245 | 20.8003 | 113.9462 | 0.0078335 | 0.18188 | 0.98147 | 0.98022 | 98.4447 | 275.485 | 329.704 | 334.227 | 927.176 | 0 | 0 | 0
MLR(180) (g/s) | 0.06815 | 230 | 59.079 | 8.4085 | -3.9845 | 0.06211 | 7.0261 | 0.018791 | 0.81937 | 14.9129 | 25.0701 | -0.01043 | 23.4069 | 23.728 | -0.00024748 | -0.027996 | 0.14623 | 16.5421 | 0.0011671 | 0.050892 | 0.040374 | 10.1735 | 64.8387 | 151.9887 | 20.8037 | 109.1855 | 0.0076082 | 0.18016 | 0.9822 | 0.98104 | 98.4424 | 275.509 | 329.752 | 334.276 | 927.148 | 0 | 0 | 0
MLR(240) (g/s) | 0.064409 | 235 | 58.05 | 8.9341 | -2.3355 | 0.057438 | 6.4976 | 0.020452 | 0.88377 | 15.2057 | 24.7899 | -0.005722 | 23.1386 | 23.4445 | -0.00013415 | -0.015175 | 0.14623 | 16.5421 | 0.0011747 | 0.050762 | 0.039798 | 10.3739 | 64.7052 | 151.6358 | 20.8042 | 106.7274 | 0.0076946 | 0.18132 | 0.98257 | 0.98193 | 98.4413 | 275.512 | 329.657 | 334.016 | 927.131 | 0 | 0 | 0
MLR(300) (g/s) | 0.061711 | 240 | 61.2298 | 12.6063 | 0.36027 | 0.042937 | 4.8571 | 0.028848 | 1.2241 | 15.5039 | 25.759 | 0.00063539 | 24.0372 | 24.345 | 1.5469e-05 | 0.0017498 | 0.14627 | 16.5465 | 0.0012386 | 0.052559 | 0.041825 | 10.578 | 64.5997 | 151.4249 | 20.8025 | 115.2062 | 0.0077667 | 0.18084 | 0.98281 | 0.98289 | 98.441 | 275.511 | 329.575 | 333.796 | 927.918 | 0 | 0 | 0
MLR(360) (g/s) | 0.060549 | 245 | 61.5514 | 11.1652 | 0.29357 | 0.048733 | 5.5128 | 0.028028 | 1.0728 | 15.8109 | 26.0678 | 0.00058095 | 24.3212 | 24.626 | 1.4307e-05 | 0.0016184 | 0.14635 | 16.5549 | 0.0013659 | 0.052278 | 0.042009 | 10.7876 | 64.5342 | 151.1811 | 20.8036 | 117.9652 | 0.0082125 | 0.17854 | 0.98407 | 0.98414 | 98.4419 | 275.512 | 329.518 | 333.648 | 927.171 | 0 | 0 | 0
SEA(60) (mｲ/kg) | 19.6974 | 250 | 60.1514 | 8.5449 | -2.9058 | 0.062228 | 7.0394 | 0.019913 | 0.82702 | 16.1151 | 25.4343 | -0.0075225 | 23.7367 | 24.0375 | -0.00018082 | -0.020455 | 0.14638 | 16.5589 | 0.0012392 | 0.051464 | 0.041072 | 10.9953 | 64.4605 | 150.9274 | 20.8033 | 112.3322 | 0.0078323 | 0.17972 | 0.9861 | 0.98525 | 98.4415 | 275.508 | 329.609 | 333.787 | 927.333 | 0 | 0 | 0
SEA(120) (mｲ/kg) | 11.7002 | 255 | 61.1446 | 9.1416 | -1.7321 | 0.059127 | 6.6886 | 0.021614 | 0.87349 | 16.4184 | 25.4321 | -0.0042611 | 23.7345 | 24.0351 | -0.00010242 | -0.011586 | 0.14638 | 16.5589 | 0.0012779 | 0.051647 | 0.041653 | 11.2021 | 64.3858 | 150.5797 | 20.8013 | 112.3121 | 0.0079904 | 0.18021 | 0.98691 | 0.98643 | 98.4409 | 275.529 | 329.608 | 333.782 | 927.311 | 0 | 0 | 0
SEA(180) (mｲ/kg) | 8.2043 | 260 | 59.526 | 10.9704 | -4.4264 | 0.047966 | 5.4261 | 0.023679 | 1.0776 | 16.72 | 25.5363 | -0.0087956 | 23.8336 | 24.1394 | -0.00021232 | -0.024018 | 0.14638 | 16.5589 | 0.0011358 | 0.051688 | 0.040728 | 11.408 | 64.3079 | 150.3472 | 20.8051 | 113.2434 | 0.0073936 | 0.17977 | 0.9885 | 0.98752 | 98.4406 | 275.522 | 329.633 | 333.862 | 927.17 | 0 | 0 | 0
SEA(240) (mｲ/kg) | 6.1466 | 265 | 61.2943 | 11.2761 | 3.1043 | 0.048052 | 5.4358 | 0.024353 | 1.0351 | 17.0221 | 26.166 | 0.0060265 | 24.4296 | 24.7519 | 0.00014917 | 0.016874 | 0.14675 | 16.6011 | 0.0011702 | 0.04974 | 0.041409 | 11.6134 | 64.2343 | 150.087 | 20.8063 | 118.9374 | 0.007419 | 0.17166 | 0.98774 | 0.98842 | 98.4382 | 275.53 | 329.745 | 334.095 | 927.871 | 0 | 0 | 0
SEA(300) (mｲ/kg) | 4.8769 | 270 | 58.5287 | 10.9754 | -0.59645 | 0.047141 | 5.3327 | 0.028594 | 1.0687 | 17.3217 | 26.3606 | -0.0011292 | 24.5988 | 24.9005 | -2.8117e-05 | -0.0031807 | 0.14713 | 16.6433 | 0.0013479 | 0.05038 | 0.040082 | 11.8171 | 64.1543 | 149.8641 | 20.8119 | 120.6518 | 0.008082 | 0.17234 | 0.98932 | 0.98919 | 98.4391 | 275.534 | 329.577 | 333.62 | 927.299 | 0 | 0 | 0
SEA(360) (mｲ/kg) | 3.9209 | 275 | 57.6271 | 8.0256 | -3.7566 | 0.063475 | 7.1804 | 0.019954 | 0.80337 | 17.612 | 25.5754 | -0.0098768 | 23.8583 | 24.1422 | -0.00023845 | -0.026974 | 0.14713 | 16.6433 | 0.0012666 | 0.050994 | 0.039648 | 12.0164 | 64.0438 | 149.5982 | 20.8092 | 113.5339 | 0.0079154 | 0.17778 | 0.99083 | 0.98972 | 98.4399 | 275.556 | 329.471 | 333.392 | 927.426 | 0 | 0 | 0
COY(60) (kg/kg) | 0.012832 | 280 | 58.7263 | 11.0377 | -2.8366 | 0.047033 | 5.3205 | 0.028762 | 1.1042 | 17.9029 | 25.8301 | -0.0054697 | 24.1037 | 24.3915 | -0.00013341 | -0.015092 | 0.14713 | 16.6433 | 0.0013528 | 0.051936 | 0.040422 | 12.2166 | 63.939 | 149.2654 | 20.8079 | 115.8442 | 0.00821 | 0.17889 | 0.99088 | 0.99026 | 98.4396 | 275.548 | 329.577 | 333.512 | 927.421 | 0 | 0 | 0
COY(120) (kg/kg) | 0.014972 | 285 | 58.9234 | 10.2859 | -1.9973 | 0.050641 | 5.7286 | 0.02525 | 0.96766 | 18.1971 | 24.8112 | -0.0043137 | 23.1599 | 23.4477 | -0.00010115 | -0.011442 | 0.14713 | 16.6433 | 0.0012787 | 0.049003 | 0.040045 | 12.4178 | 63.8493 | 149.1059 | 20.8034 | 106.9175 | 0.0081235 | 0.17654 | 0.99121 | 0.99073 | 98.4389 | 275.566 | 329.678 | 333.775 | 927.106 | 0 | 0 | 0
COY(180) (kg/kg) | 0.017343 | 290 | 60.2765 | 8.2174 | -0.098934 | 0.064844 | 7.3353 | 0.02064 | 0.76615 | 18.4951 | 25.5017 | -0.00026626 | 23.8012 | 24.0939 | -6.4152e-06 | -0.00072571 | 0.14713 | 16.6433 | 0.0013384 | 0.04968 | 0.040909 | 12.6201 | 63.776 | 148.7475 | 20.8043 | 112.9363 | 0.0082213 | 0.17477 | 0.99104 | 0.99101 | 98.4395 | 275.591 | 329.632 | 333.685 | 926.798 | 0 | 0 | 0
COY(240) (kg/kg) | 0.018585 | 295 | 59.2489 | 11.2588 | -3.5634 | 0.04652 | 5.2625 | 0.02926 | 1.0641 | 18.7939 | 25.6305 | -0.006847 | 23.9185 | 24.2103 | -0.00016577 | -0.018752 | 0.14713 | 16.6433 | 0.0013612 | 0.0495 | 0.040336 | 12.8233 | 63.708 | 148.4933 | 20.8071 | 114.0655 | 0.0082861 | 0.17366 | 0.9921 | 0.99133 | 98.4377 | 275.574 | 329.592 | 333.613 | 927.29 | 0 | 0 | 0
COY(300) (kg/kg) | 0.019761 | 300 | 56.9638 | 9.2712 | -3.8142 | 0.054315 | 6.1442 | 0.023654 | 0.88889 | 19.0844 | 25.7085 | -0.0085289 | 23.9961 | 24.2895 | -0.00020716 | -0.023435 | 0.14713 | 16.6433 | 0.0012847 | 0.04828 | 0.038886 | 13.0213 | 63.6147 | 148.255 | 20.8126 | 114.7842 | 0.0079618 | 0.17015 | 0.99257 | 0.99161 | 98.4389 | 275.58 | 329.658 | 333.689 | 927.209 | 0 | 0 | 0
COY(360) (kg/kg) | 0.020109 | 305 | 54.166 | 8.9244 | -0.91541 | 0.053654 | 6.0694 | 0.02544 | 0.93843 | 19.3622 | 25.5159 | -0.0020392 | 23.8036 | 24.0853 | -4.9115e-05 | -0.005556 | 0.14713 | 16.6433 | 0.001365 | 0.05035 | 0.037716 | 13.2128 | 63.4827 | 147.9574 | 20.8157 | 113.0104 | 0.008326 | 0.17642 | 0.99216 | 0.99193 | 98.4367 | 275.601 | 329.481 | 333.38 | 928.321 | 0 | 0 | 0
CO2Y(60) (kg/kg) | 1.0942 | 310 | 54.7004 | 8.8416 | 1.1603 | 0.054691 | 6.1867 | 0.024092 | 0.9007 | 19.6344 | 25.2601 | 0.0026598 | 23.5699 | 23.858 | 6.3459e-05 | 0.0071786 | 0.14729 | 16.6613 | 0.0013176 | 0.04926 | 0.037819 | 13.4016 | 63.3367 | 147.7189 | 20.814 | 110.7786 | 0.0081881 | 0.1749 | 0.9919 | 0.9922 | 98.438 | 275.604 | 329.551 | 333.58 | 927.077 | 0 | 0 | 0
CO2Y(120) (kg/kg) | 1.0692 | 315 | 57.8909 | 11.6322 | -3.2974 | 0.043995 | 4.9768 | 0.029632 | 1.0665 | 19.9159 | 26.0949 | -0.0058825 | 24.3555 | 24.6605 | -0.00014507 | -0.01641 | 0.14744 | 16.6792 | 0.0013036 | 0.046919 | 0.039192 | 13.5942 | 63.225 | 147.4233 | 20.8136 | 118.2544 | 0.0079603 | 0.16489 | 0.99316 | 0.9925 | 98.4389 | 275.611 | 329.642 | 333.77 | 926.857 | 0 | 0 | 0
CO2Y(180) (kg/kg) | 1.0566 | 320 | 54.2963 | 10.2982 | 1.1406 | 0.046608 | 5.2724 | 0.026855 | 1.0635 | 20.1963 | 25.7443 | 0.0021889 | 24.0121 | 24.2869 | 5.3161e-05 | 0.0060137 | 0.14758 | 16.6942 | 0.0012516 | 0.049566 | 0.037626 | 13.7862 | 63.1135 | 147.2641 | 20.8172 | 115.0209 | 0.0078218 | 0.17327 | 0.99241 | 0.99265 | 98.4378 | 275.612 | 329.419 | 333.188 | 927.041 | 0 | 0 | 0
CO2Y(240) (kg/kg) | 1.0334 | 325 | 56.4951 | 10.9125 | -1.7164 | 0.045765 | 5.1771 | 0.030196 | 1.0606 | 20.4733 | 25.463 | -0.0032675 | 23.7555 | 24.0409 | -7.8553e-05 | -0.0088861 | 0.14771 | 16.7093 | 0.0013819 | 0.048538 | 0.038707 | 13.9771 | 62.9948 | 146.9591 | 20.8119 | 112.5482 | 0.0084063 | 0.17201 | 0.99349 | 0.99313 | 98.4355 | 275.601 | 329.5 | 333.458 | 926.971 | 0 | 0 | 0
CO2Y(300) (kg/kg) | 1.0229 | 330 | 58.3677 | 11.3033 | -2.7923 | 0.045648 | 5.1638 | 0.029811 | 1.1077 | 20.7605 | 25.8151 | -0.0052313 | 24.0842 | 24.3651 | -0.00012746 | -0.014419 | 0.14771 | 16.7093 | 0.0013608 | 0.050565 | 0.040023 | 14.1739 | 62.9105 | 146.8016 | 20.8092 | 115.6829 | 0.0082452 | 0.17547 | 0.99399 | 0.9934 | 98.4353 | 275.613 | 329.502 | 333.346 | 927.08 | 0 | 0 | 0
CO2Y(360) (kg/kg) | 0.99918 | 335 | 57.5128 | 6.2359 | -2.704 | 0.08153 | 9.2229 | 0.015833 | 0.59634 | 21.0502 | 25.0359 | -0.0093242 | 23.3624 | 23.6438 | -0.00022046 | -0.024939 | 0.14771 | 16.7093 | 0.0012909 | 0.04862 | 0.03923 | 14.372 | 62.8363 | 146.4686 | 20.8077 | 108.8291 | 0.0081262 | 0.17437 | 0.99479 | 0.99373 | 98.4369 | 275.614 | 329.574 | 333.544 | 927.056 | 0 | 0 | 0
|  | 340 | 59.8114 | 15.2094 | -0.77746 | 0.034763 | 3.9325 | 0.035248 | 1.4621 | 21.3435 | 26.0617 | -0.001097 | 24.3326 | 24.637 | -2.7027e-05 | -0.0030574 | 0.14771 | 16.7093 | 0.0012253 | 0.050828 | 0.040793 | 14.5721 | 62.7749 | 146.0789 | 20.8078 | 117.9928 | 0.0076562 | 0.17491 | 0.99427 | 0.99415 | 98.4366 | 275.609 | 329.75 | 333.876 | 926.998 | 0 | 0 | 0
User-defined Test Averages |  | 345 | 57.8742 | 15.3958 | 0.43682 | 0.03323 | 3.7591 | 0.038303 | 1.5048 | 21.6377 | 25.5192 | 0.00060145 | 23.8331 | 24.1345 | 1.4516e-05 | 0.001642 | 0.14775 | 16.7134 | 0.0012728 | 0.050005 | 0.039633 | 14.7731 | 62.718 | 146.0693 | 20.8089 | 113.1649 | 0.0079519 | 0.17552 | 0.99441 | 0.99448 | 98.4358 | 275.617 | 329.848 | 334.019 | 927.038 | 0 | 0 | 0
HRR(0-49) (kW/mｲ) | -1.9144 | 350 | 57.6576 | 6.7318 | -1.9807 | 0.075714 | 8.565 | 0.01708 | 0.6553 | 21.9265 | 25.9219 | -0.0061162 | 24.2154 | 24.52 | -0.00014997 | -0.016965 | 0.14778 | 16.7175 | 0.0012932 | 0.049616 | 0.039469 | 14.9709 | 62.6472 | 145.6929 | 20.8117 | 116.7948 | 0.007953 | 0.17253 | 0.9955 | 0.99481 | 98.436 | 275.609 | 329.932 | 334.082 | 927.039 | 0 | 0 | 0
EHC(0-49) (MJ/kg) | -4.799 | 355 | 57.0288 | 8.1389 | -3.9095 | 0.061941 | 7.0069 | 0.02001 | 0.77371 | 22.2132 | 25.9076 | -0.0098855 | 24.2001 | 24.4962 | -0.00024216 | -0.027393 | 0.14778 | 16.7175 | 0.0012394 | 0.047924 | 0.038851 | 15.1667 | 62.5725 | 145.3747 | 20.8138 | 116.6564 | 0.0077414 | 0.1683 | 0.9962 | 0.99508 | 98.4356 | 275.614 | 329.906 | 333.942 | 927.094 | 0 | 0 | 0
MLR(0-49) (g/s) | -0.0012341 | 360 | 54.7328 | 7.3398 | -1.9509 | 0.06592 | 7.457 | 0.016934 | 0.73346 | 22.4926 | 25.2921 | -0.0053805 | 23.6209 | 23.9021 | -0.0001286 | -0.014548 | 0.14778 | 16.7175 | 0.0011163 | 0.04835 | 0.037619 | 15.3579 | 62.4796 | 145.065 | 20.8149 | 111.1593 | 0.0073582 | 0.17237 | 0.99587 | 0.99526 | 98.436 | 275.625 | 329.846 | 333.773 | 927.23 | 0 | 0 | 0
SEA(0-49) (mｲ/kg) | 105.7348 | 365 | 56.3427 | 19.8446 | -9.2231 | 0.025099 | 2.8392 | 0.048117 | 1.8988 | 22.7703 | 25.4857 | -0.009609 | 23.8061 | 24.0906 | -0.00023149 | -0.026186 | 0.14778 | 16.7175 | 0.0012077 | 0.047657 | 0.038423 | 15.548 | 62.3845 | 144.7625 | 20.813 | 112.8883 | 0.0076943 | 0.16963 | 0.99645 | 0.99537 | 98.4357 | 275.607 | 329.906 | 333.849 | 927.209 | 0 | 0 | 0
COY(0-49) (kg/kg) | 0.012177 | 370 | 55.9123 | 13.5743 | -7.189 | 0.036412 | 4.119 | 0.032134 | 1.313 | 23.051 | 25.8113 | -0.01073 | 24.1121 | 24.395 | -0.00026176 | -0.029611 | 0.14778 | 16.7175 | 0.0011701 | 0.047809 | 0.038202 | 15.7395 | 62.2999 | 144.7504 | 20.8155 | 115.8 | 0.0074819 | 0.16846 | 0.99656 | 0.99535 | 98.4387 | 275.626 | 329.932 | 333.803 | 927.312 | 0 | 0 | 0
CO2Y(0-49) (kg/kg) | 0.21617 | 375 | 54.7063 | 6.4482 | 0.60574 | 0.074998 | 8.4839 | 0.015622 | 0.65837 | 23.3275 | 25.5623 | 0.0018825 | 23.8685 | 24.1329 | 4.5429e-05 | 0.0051391 | 0.1479 | 16.7303 | 0.0011716 | 0.049377 | 0.037785 | 15.9295 | 62.2067 | 144.3643 | 20.8157 | 113.5246 | 0.0075337 | 0.17368 | 0.99512 | 0.99534 | 98.438 | 275.64 | 329.781 | 333.433 | 927.382 | 0 | 0 | 0
HRR(49-2400) (kW/mｲ) | 73.4245 | 380 | 58.1998 | 9.0761 | -1.3023 | 0.056686 | 6.4124 | 0.023713 | 0.88099 | 23.6098 | 26.2405 | -0.0029777 | 24.5048 | 24.7911 | -7.3821e-05 | -0.0083508 | 0.14801 | 16.7432 | 0.0013442 | 0.04994 | 0.039835 | 16.1236 | 62.131 | 144.0644 | 20.8121 | 119.6431 | 0.0080914 | 0.17181 | 0.99561 | 0.99528 | 98.4378 | 275.621 | 329.821 | 333.674 | 927.373 | 0 | 0 | 0
EHC(49-2400) (MJ/kg) | 12.5368 | 385 | 59.4281 | 8.0387 | -3.0024 | 0.065352 | 7.3927 | 0.0182 | 0.71792 | 23.9039 | 26.3194 | -0.0078891 | 24.5835 | 24.8707 | -0.00019621 | -0.022196 | 0.14801 | 16.7432 | 0.0011894 | 0.046917 | 0.039981 | 16.3231 | 62.0879 | 143.7737 | 20.812 | 120.3882 | 0.0074673 | 0.16388 | 0.99606 | 0.99517 | 98.4387 | 275.62 | 329.888 | 333.743 | 928.603 | 0 | 0 | 0
MLR(49-2400) (g/s) | 0.051731 | 390 | 55.2956 | 8.1691 | 5.4675 | 0.059837 | 6.7689 | 0.019987 | 0.81351 | 24.1907 | 25.6967 | 0.01349 | 23.9886 | 24.2514 | 0.00032716 | 0.037009 | 0.14883 | 16.8357 | 0.0011959 | 0.048678 | 0.038009 | 16.5181 | 62.0273 | 143.4265 | 20.8156 | 114.6954 | 0.0076069 | 0.17123 | 0.99354 | 0.99506 | 98.4387 | 275.651 | 329.707 | 333.319 | 927.192 | 0 | 0 | 0
SEA(49-2400) (mｲ/kg) | 0.54691 | 395 | 55.737 | 9.7041 | 2.3208 | 0.050774 | 5.7436 | 0.023264 | 0.91056 | 24.4682 | 25.2246 | 0.004943 | 23.5623 | 23.8389 | 0.00011784 | 0.01333 | 0.14994 | 16.9615 | 0.0011812 | 0.046233 | 0.037867 | 16.7078 | 61.9449 | 143.1821 | 20.8136 | 110.5876 | 0.0076365 | 0.16718 | 0.99442 | 0.99498 | 98.44 | 275.656 | 329.907 | 333.781 | 927.122 | 0 | 0 | 0
COY(49-2400) (kg/kg) | 0.030282 | 400 | 56.363 | 14.2589 | -0.96674 | 0.034943 | 3.9528 | 0.038684 | 1.3973 | 24.7485 | 25.6062 | -0.0013967 | 23.911 | 24.1863 | -3.3781e-05 | -0.0038213 | 0.15023 | 16.9949 | 0.0013517 | 0.048825 | 0.038669 | 16.8991 | 61.8712 | 142.9224 | 20.8128 | 113.9217 | 0.0082531 | 0.17205 | 0.99509 | 0.99494 | 98.4392 | 275.644 | 329.801 | 333.599 | 927.294 | 0 | 0 | 0
CO2Y(49-2400) (kg/kg) | 0.99273 | 405 | 55.4464 | 8.4344 | -1.402 | 0.058113 | 6.5739 | 0.02116 | 0.79853 | 25.028 | 24.6282 | -0.0035004 | 23.0029 | 23.2756 | -8.1474e-05 | -0.0092165 | 0.15023 | 16.9949 | 0.0012297 | 0.046405 | 0.037749 | 17.0901 | 61.7976 | 142.7878 | 20.8108 | 105.4092 | 0.0079574 | 0.17056 | 0.99526 | 0.99486 | 98.4377 | 275.657 | 329.875 | 333.786 | 927.217 | 0 | 0 | 0
|  | 410 | 57.0492 | 8.6997 | -3.9746 | 0.057969 | 6.5576 | 0.021405 | 0.80859 | 25.3093 | 25.3915 | -0.0096051 | 23.7135 | 23.9877 | -0.0002304 | -0.026064 | 0.15023 | 16.9949 | 0.0012408 | 0.046873 | 0.038699 | 17.2813 | 61.7299 | 142.3681 | 20.8116 | 112.0335 | 0.0078476 | 0.16805 | 0.99595 | 0.99486 | 98.4367 | 275.672 | 329.842 | 333.657 | 928.022 | 0 | 0 | 0
C-factor | 0.043568 | 415 | 54.7658 | 15.0174 | -1.9316 | 0.032238 | 3.6468 | 0.041842 | 1.4588 | 25.5888 | 25.3857 | -0.0025988 | 23.6978 | 23.9609 | -6.227e-05 | -0.0070441 | 0.15023 | 16.9949 | 0.0013489 | 0.047028 | 0.037529 | 17.4718 | 61.6597 | 142.2348 | 20.8157 | 111.9336 | 0.008289 | 0.16848 | 0.99519 | 0.9949 | 98.4365 | 275.681 | 329.7 | 333.361 | 927.158 | 0 | 0 | 0
Time to ignition (s) | 49 | 420 | 55.0747 | 6.8054 | -3.6779 | 0.07154 | 8.0927 | 0.018674 | 0.65823 | 25.8634 | 25.5406 | -0.010903 | 23.8555 | 24.1322 | -0.00026311 | -0.029764 | 0.15023 | 16.9949 | 0.001336 | 0.04709 | 0.037702 | 17.6599 | 61.5795 | 141.9765 | 20.8159 | 113.3665 | 0.0082032 | 0.1679 | 0.99611 | 0.99487 | 98.4373 | 275.673 | 329.881 | 333.707 | 927 | 0 | 0 | 0
|  | 425 | 55.9322 | 10.2595 | -2.8594 | 0.048194 | 5.4518 | 0.026543 | 0.95651 | 26.1409 | 25.2786 | -0.0057716 | 23.61 | 23.8765 | -0.00013781 | -0.015589 | 0.15023 | 16.9949 | 0.0012792 | 0.046098 | 0.037991 | 17.8491 | 61.508 | 141.5886 | 20.8135 | 111.0487 | 0.0080271 | 0.16657 | 0.99547 | 0.99482 | 98.4379 | 275.69 | 329.87 | 333.593 | 926.988 | 0 | 0 | 0
|  | 430 | 56.2231 | 17.8529 | -4.449 | 0.027839 | 3.1492 | 0.043888 | 1.6996 | 26.4213 | 25.4085 | -0.0051616 | 23.7296 | 23.9958 | -0.00012386 | -0.014011 | 0.15023 | 16.9949 | 0.0012218 | 0.047316 | 0.038311 | 18.0399 | 61.4449 | 141.4915 | 20.813 | 112.1848 | 0.0077668 | 0.16911 | 0.99546 | 0.99487 | 98.4393 | 275.684 | 329.846 | 333.546 | 927.02 | 0 | 0 | 0
|  | 435 | 56.1852 | 7.9732 | -1.6677 | 0.062293 | 7.0467 | 0.022355 | 0.74601 | 26.7023 | 25.3261 | -0.0043401 | 23.6619 | 23.9372 | -0.00010389 | -0.011752 | 0.15023 | 16.9949 | 0.0013926 | 0.046472 | 0.038229 | 18.2312 | 61.3846 | 141.2465 | 20.8129 | 111.502 | 0.0084802 | 0.16732 | 0.99532 | 0.99483 | 98.4391 | 275.682 | 329.975 | 333.814 | 927.043 | 0 | 0 | 0
|  | 440 | 56.5429 | 8.5544 | -4.8409 | 0.058431 | 6.6098 | 0.021362 | 0.80695 | 26.9841 | 25.429 | -0.011761 | 23.7649 | 24.0496 | -0.00028285 | -0.031997 | 0.15023 | 16.9949 | 0.0012482 | 0.047151 | 0.03847 | 18.423 | 61.3276 | 140.9098 | 20.8126 | 112.4425 | 0.0078701 | 0.16859 | 0.99606 | 0.99473 | 98.4384 | 275.675 | 330.071 | 334.025 | 926.927 | 0 | 0 | 0
|  | 445 | 57.4464 | 10.3376 | 4.5214 | 0.049124 | 5.557 | 0.025337 | 0.92208 | 27.2691 | 25.748 | 0.0091218 | 24.0671 | 24.3494 | 0.00022211 | 0.025126 | 0.15079 | 17.0577 | 0.0012447 | 0.045296 | 0.038679 | 18.6159 | 61.2789 | 140.6725 | 20.8135 | 115.3006 | 0.0077931 | 0.16234 | 0.99363 | 0.99466 | 98.4382 | 275.684 | 330.127 | 333.999 | 926.927 | 0 | 0 | 0
|  | 450 | 55.0868 | 9.6548 | -2.7504 | 0.050438 | 5.7057 | 0.025725 | 0.90723 | 27.5504 | 25.3629 | -0.0057908 | 23.6969 | 23.9558 | -0.00013872 | -0.015693 | 0.15135 | 17.1205 | 0.0012975 | 0.045759 | 0.03749 | 18.8063 | 61.2232 | 140.4056 | 20.8157 | 111.8292 | 0.0080844 | 0.1653 | 0.99521 | 0.99455 | 98.4385 | 275.699 | 329.983 | 333.588 | 927.282 | 0 | 0 | 0
|  | 455 | 54.3053 | 8.3909 | -0.2687 | 0.057212 | 6.4719 | 0.021396 | 0.85304 | 27.8239 | 25.2274 | -0.00064567 | 23.5581 | 23.8089 | -1.5373e-05 | -0.001739 | 0.15135 | 17.1205 | 0.0012241 | 0.048804 | 0.037499 | 18.9938 | 61.1515 | 140.1603 | 20.815 | 110.5802 | 0.0078118 | 0.17388 | 0.99448 | 0.99441 | 98.4388 | 275.677 | 329.814 | 333.324 | 927.317 | 0 | 0 | 0
|  | 460 | 57.3762 | 8.2152 | -3.6128 | 0.06174 | 6.9841 | 0.016735 | 0.78289 | 28.1031 | 25.2589 | -0.0093452 | 23.5999 | 23.868 | -0.00022305 | -0.025232 | 0.15135 | 17.1205 | 0.0010332 | 0.048335 | 0.039014 | 19.185 | 61.0938 | 139.838 | 20.8097 | 110.915 | 0.0070242 | 0.1725 | 0.99538 | 0.99432 | 98.4407 | 275.678 | 329.986 | 333.734 | 927.054 | 0 | 0 | 0
|  | 465 | 58.0483 | 10.4312 | -1.6984 | 0.049194 | 5.5649 | 0.019596 | 0.96788 | 28.3917 | 25.415 | -0.0034766 | 23.7544 | 24.0318 | -8.3549e-05 | -0.0094513 | 0.15135 | 17.1205 | 0.00096398 | 0.047614 | 0.039243 | 19.3807 | 61.0574 | 139.5649 | 20.8097 | 112.3309 | 0.0067165 | 0.16986 | 0.99447 | 0.99408 | 98.4397 | 275.689 | 330.107 | 333.961 | 927.01 | 0 | 0 | 0
|  | 470 | 58.3407 | 14.5697 | 0.49106 | 0.035398 | 4.0042 | 0.023878 | 1.3387 | 28.6827 | 25.3309 | 0.00072572 | 23.677 | 23.9517 | 1.7382e-05 | 0.0019663 | 0.15139 | 17.1254 | 0.00084522 | 0.047387 | 0.039319 | 19.5771 | 61.0269 | 139.3472 | 20.809 | 111.594 | 0.0062448 | 0.16968 | 0.9938 | 0.99388 | 98.4385 | 275.681 | 330.123 | 333.954 | 926.868 | 0 | 0 | 0
|  | 475 | 57.0336 | 12.7921 | -5.0108 | 0.039413 | 4.4585 | 0.026464 | 1.2086 | 28.9711 | 25.3557 | -0.0082383 | 23.7022 | 23.9722 | -0.00019749 | -0.022341 | 0.15143 | 17.1303 | 0.001043 | 0.047635 | 0.038727 | 19.7722 | 60.9918 | 139.1854 | 20.8113 | 111.8223 | 0.0070481 | 0.1702 | 0.99445 | 0.99352 | 98.4372 | 275.674 | 330.152 | 333.912 | 926.982 | 0 | 0 | 0
|  | 480 | 57.3869 | 7.6629 | -1.4904 | 0.066202 | 7.489 | 0.016088 | 0.70474 | 29.2572 | 25.0781 | -0.0041617 | 23.4452 | 23.7077 | -9.8665e-05 | -0.011161 | 0.15143 | 17.1303 | 0.0010651 | 0.046655 | 0.038776 | 19.966 | 60.9524 | 138.9259 | 20.8095 | 109.3987 | 0.0071861 | 0.169 | 0.99357 | 0.99309 | 98.4373 | 275.665 | 330.187 | 333.884 | 927.307 | 0 | 0 | 0
|  | 485 | 58.3479 | 8.1005 | -2.6839 | 0.063674 | 7.203 | 0.015083 | 0.72873 | 29.5465 | 25.4596 | -0.0071039 | 23.7958 | 24.0568 | -0.0001709 | -0.019332 | 0.15143 | 17.1303 | 0.00096041 | 0.046401 | 0.03922 | 20.161 | 60.9206 | 138.5593 | 20.8101 | 112.7243 | 0.0066952 | 0.1665 | 0.9934 | 0.99259 | 98.4377 | 275.679 | 330.102 | 333.722 | 927.242 | 0 | 0 | 0
|  | 490 | 56.8291 | 11.3945 | 0.72757 | 0.044089 | 4.9874 | 0.023537 | 1.1139 | 29.8344 | 25.2 | 0.0013474 | 23.5493 | 23.8073 | 3.2078e-05 | 0.0036287 | 0.15151 | 17.1394 | 0.0010377 | 0.04911 | 0.038837 | 20.3561 | 60.8866 | 138.3099 | 20.81 | 110.4186 | 0.0070526 | 0.17482 | 0.99217 | 0.99232 | 98.4387 | 275.67 | 330.048 | 333.664 | 928.308 | 0 | 0 | 0
|  | 495 | 58.4124 | 8.7099 | -1.7284 | 0.059285 | 6.7064 | 0.016871 | 0.81628 | 30.1225 | 25.206 | -0.0042997 | 23.5636 | 23.8319 | -0.00010247 | -0.011592 | 0.15159 | 17.1485 | 0.0010002 | 0.048393 | 0.03957 | 20.5521 | 60.8536 | 138.078 | 20.8074 | 110.5119 | 0.0068975 | 0.17291 | 0.99239 | 0.9919 | 98.4385 | 275.684 | 330.17 | 333.93 | 927.357 | 0 | 0 | 0
|  | 500 | 60.9341 | 7.5262 | 0.84801 | 0.071571 | 8.0962 | 0.01457 | 0.67472 | 30.4209 | 25.7293 | 0.0024934 | 24.0585 | 24.3413 | 6.0692e-05 | 0.0068657 | 0.15174 | 17.1656 | 0.0010428 | 0.04829 | 0.04094 | 20.7534 | 60.8418 | 137.7211 | 20.8055 | 115.1754 | 0.0069854 | 0.17008 | 0.99112 | 0.9914 | 98.4387 | 275.701 | 330.248 | 334.131 | 927.212 | 0 | 0 | 0
|  | 505 | 62.8823 | 11.4171 | -5.2969 | 0.048688 | 5.5077 | 0.020221 | 1.0096 | 30.7304 | 26.0654 | -0.010458 | 24.3755 | 24.6593 | -0.0002579 | -0.029174 | 0.1519 | 17.1828 | 0.00098452 | 0.049155 | 0.042106 | 20.961 | 60.8524 | 137.4057 | 20.8033 | 118.2177 | 0.0067001 | 0.17067 | 0.99216 | 0.99098 | 98.4383 | 275.708 | 330.284 | 334.13 | 927.114 | 0 | 0 | 0
|  | 510 | 62.3053 | 15.4531 | -7.3263 | 0.035642 | 4.0319 | 0.025736 | 1.3851 | 31.0434 | 25.8847 | -0.010658 | 24.2116 | 24.4995 | -0.00026112 | -0.029539 | 0.1519 | 17.1828 | 0.00091727 | 0.049368 | 0.041798 | 21.1708 | 60.8694 | 137.2261 | 20.8033 | 116.6087 | 0.0064588 | 0.17208 | 0.99172 | 0.99052 | 98.4409 | 275.713 | 330.355 | 334.283 | 927.149 | 0 | 0 | 0
|  | 515 | 59.9965 | 21.7133 | -4.9151 | 0.024426 | 2.7631 | 0.036857 | 1.8638 | 31.3492 | 25.1066 | -0.0050542 | 23.4822 | 23.7538 | -0.00012006 | -0.013581 | 0.1519 | 17.1828 | 0.00090026 | 0.045524 | 0.039952 | 21.3751 | 60.8722 | 137.0393 | 20.8055 | 109.696 | 0.0065023 | 0.16589 | 0.9905 | 0.98993 | 98.4401 | 275.713 | 330.331 | 334.153 | 927.127 | 0 | 0 | 0
|  | 520 | 58.4229 | 8.8503 | -0.029034 | 0.058355 | 6.6012 | 0.014232 | 0.82478 | 31.6452 | 25.2093 | -7.1126e-05 | 23.567 | 23.8208 | -1.6943e-06 | -0.00019166 | 0.1519 | 17.1828 | 0.00083052 | 0.04813 | 0.039469 | 21.5737 | 60.8562 | 136.9279 | 20.8078 | 110.5428 | 0.0062011 | 0.17221 | 0.98932 | 0.98931 | 98.4383 | 275.703 | 330.174 | 333.73 | 927.238 | 0 | 0 | 0
|  | 525 | 60.8135 | 8.3024 | 1.5178 | 0.064751 | 7.3248 | 0.015311 | 0.75584 | 31.9433 | 25.9686 | 0.0040038 | 24.2793 | 24.5474 | 9.8282e-05 | 0.011118 | 0.15214 | 17.2106 | 0.00099138 | 0.048942 | 0.040956 | 21.7747 | 60.8444 | 136.4858 | 20.8067 | 117.3138 | 0.006742 | 0.17059 | 0.98836 | 0.98881 | 98.4379 | 275.711 | 330.207 | 333.854 | 927.144 | 0 | 0 | 0
|  | 530 | 61.1825 | 9.6184 | -3.3437 | 0.056231 | 6.361 | 0.01793 | 0.85799 | 32.2483 | 25.995 | -0.0076509 | 24.3057 | 24.5747 | -0.00018802 | -0.021269 | 0.15239 | 17.2384 | 0.0010082 | 0.048246 | 0.041057 | 21.9798 | 60.8458 | 136.2997 | 20.8065 | 117.5609 | 0.006805 | 0.1687 | 0.98911 | 0.98825 | 98.4377 | 275.71 | 330.232 | 333.886 | 928.381 | 0 | 0 | 0
|  | 535 | 59.1885 | 6.875 | -0.76958 | 0.076106 | 8.6093 | 0.014484 | 0.61778 | 32.5492 | 25.4157 | -0.0024397 | 23.7549 | 24.0065 | -5.8569e-05 | -0.0066255 | 0.15239 | 17.2384 | 0.0011023 | 0.047017 | 0.039823 | 22.182 | 60.8397 | 135.8984 | 20.8077 | 112.336 | 0.0072791 | 0.16831 | 0.98796 | 0.98769 | 98.4376 | 275.751 | 330.104 | 333.6 | 927.207 | 0 | 0 | 0
|  | 540 | 58.8 | 12.7485 | -1.5657 | 0.040773 | 4.6123 | 0.026501 | 1.2002 | 32.8442 | 25.7123 | -0.0026279 | 24.0365 | 24.293 | -6.3839e-05 | -0.0072217 | 0.15239 | 17.2384 | 0.0010805 | 0.048937 | 0.039898 | 22.3813 | 60.8226 | 135.6022 | 20.809 | 114.9944 | 0.0071398 | 0.17182 | 0.98753 | 0.98723 | 98.4377 | 275.733 | 330.163 | 333.687 | 927.178 | 0 | 0 | 0
|  | 545 | 59.5094 | 30.7317 | -12.7119 | 0.017118 | 1.9364 | 0.05318 | 2.84 | 33.14 | 24.9605 | -0.0092212 | 23.3353 | 23.5979 | -0.0002176 | -0.024616 | 0.15239 | 17.2384 | 0.00091033 | 0.048616 | 0.040159 | 22.5814 | 60.8073 | 135.4729 | 20.8039 | 108.3755 | 0.0065657 | 0.17474 | 0.98776 | 0.98672 | 98.4359 | 275.746 | 330.186 | 333.902 | 927.113 | 0 | 0 | 0
|  | 550 | 63.2747 | 8.202 | -2.137 | 0.068197 | 7.7146 | 0.01591 | 0.73311 | 33.4469 | 25.4119 | -0.0060636 | 23.7647 | 24.0345 | -0.00014573 | -0.016486 | 0.15239 | 17.2384 | 0.001085 | 0.049996 | 0.042479 | 22.788 | 60.8126 | 135.3419 | 20.7982 | 112.3659 | 0.0072094 | 0.17604 | 0.98674 | 0.98606 | 98.4354 | 275.739 | 330.29 | 334.039 | 927.072 | 0 | 0 | 0
|  | 555 | 63.8754 | 7.5864 | -1.8167 | 0.074431 | 8.4198 | 0.014355 | 0.66334 | 33.7648 | 25.5417 | -0.0055934 | 23.8952 | 24.1745 | -0.00013522 | -0.015296 | 0.15239 | 17.2384 | 0.0010685 | 0.049373 | 0.042704 | 23.001 | 60.8375 | 134.8427 | 20.7982 | 113.5599 | 0.0071201 | 0.17378 | 0.98628 | 0.98565 | 98.4357 | 275.745 | 330.415 | 334.278 | 927.587 | 0 | 0 | 0
|  | 560 | 64.7811 | 16.056 | -4.1032 | 0.035667 | 4.0347 | 0.02552 | 1.3386 | 34.0864 | 25.6684 | -0.0060244 | 24.0156 | 24.2925 | -0.00014635 | -0.016555 | 0.15239 | 17.2384 | 0.00091022 | 0.047742 | 0.042886 | 23.215 | 60.8686 | 134.6531 | 20.7983 | 114.6983 | 0.0064612 | 0.16897 | 0.98584 | 0.98516 | 98.4359 | 275.766 | 330.442 | 334.252 | 927.067 | 0 | 0 | 0
|  | 565 | 62.3055 | 11.2815 | -1.2935 | 0.048822 | 5.5228 | 0.021495 | 1.0081 | 34.4042 | 25.3348 | -0.0026349 | 23.7006 | 23.9668 | -6.315e-05 | -0.0071436 | 0.15239 | 17.2384 | 0.0010494 | 0.049218 | 0.041822 | 23.4267 | 60.8923 | 134.4286 | 20.8001 | 111.7227 | 0.0070776 | 0.17441 | 0.98491 | 0.98462 | 98.4357 | 275.764 | 330.402 | 334.113 | 927.025 | 0 | 0 | 0
|  | 570 | 63.5673 | 10.3167 | -5.4562 | 0.054469 | 6.1616 | 0.019302 | 0.90582 | 34.7188 | 25.5165 | -0.012308 | 23.8711 | 24.1454 | -0.00029719 | -0.033619 | 0.15239 | 17.2384 | 0.0010513 | 0.049339 | 0.042525 | 23.6376 | 60.9102 | 134.1686 | 20.7987 | 113.3336 | 0.0070549 | 0.17381 | 0.98542 | 0.98404 | 98.4347 | 275.768 | 330.408 | 334.204 | 927.071 | 0 | 0 | 0
|  | 575 | 62.3309 | 11.2301 | -3.5658 | 0.049065 | 5.5504 | 0.022729 | 0.99399 | 35.0336 | 25.5763 | -0.0072309 | 23.9262 | 24.1959 | -0.00017496 | -0.019792 | 0.15239 | 17.2384 | 0.0011152 | 0.04877 | 0.041796 | 23.8484 | 60.928 | 133.8958 | 20.8016 | 113.861 | 0.0073032 | 0.17205 | 0.98447 | 0.98366 | 98.4348 | 275.764 | 330.397 | 334.121 | 927.051 | 0 | 0 | 0
|  | 580 | 62.9727 | 8.9011 | -1.1348 | 0.06254 | 7.0747 | 0.017055 | 0.73568 | 35.3468 | 25.4801 | -0.0029429 | 23.8428 | 24.1161 | -7.0972e-05 | -0.0080285 | 0.15239 | 17.2384 | 0.0010666 | 0.04601 | 0.041705 | 24.0572 | 60.9428 | 133.6587 | 20.8014 | 113.0374 | 0.007123 | 0.1654 | 0.98346 | 0.98313 | 98.4347 | 275.767 | 330.488 | 334.276 | 927.052 | 0 | 0 | 0
|  | 585 | 60.3957 | 9.3284 | -3.0583 | 0.057233 | 6.4744 | 0.018301 | 0.87059 | 35.6553 | 25.3629 | -0.0073022 | 23.7187 | 23.9708 | -0.00017504 | -0.019801 | 0.15239 | 17.2384 | 0.0010474 | 0.049827 | 0.04088 | 24.2636 | 60.9492 | 133.2929 | 20.8036 | 111.9323 | 0.0070647 | 0.17585 | 0.9833 | 0.98248 | 98.4345 | 275.785 | 330.287 | 333.797 | 927.178 | 0 | 0 | 0
|  | 590 | 65.0856 | 13.9136 | -6.1278 | 0.041352 | 4.6778 | 0.024766 | 1.1884 | 35.969 | 26.2032 | -0.010224 | 24.515 | 24.7846 | -0.0002534 | -0.028665 | 0.15239 | 17.2384 | 0.0010241 | 0.049143 | 0.043313 | 24.4741 | 60.9644 | 133.0983 | 20.7999 | 119.5229 | 0.0068359 | 0.16999 | 0.98303 | 0.98189 | 98.4349 | 275.779 | 330.429 | 334.063 | 927.13 | 0 | 0 | 0
|  | 595 | 64.2657 | 10.3208 | -2.7371 | 0.055045 | 6.2268 | 0.020337 | 0.91297 | 36.2923 | 26.3189 | -0.0060567 | 24.6174 | 24.8754 | -0.00015066 | -0.017043 | 0.15239 | 17.2384 | 0.0011194 | 0.050254 | 0.043076 | 24.6901 | 60.9955 | 132.8472 | 20.8014 | 120.5521 | 0.0071925 | 0.17222 | 0.98204 | 0.98137 | 98.4356 | 275.796 | 330.35 | 333.812 | 927.17 | 0 | 0 | 0
|  | 600 | 62.674 | 13.4172 | -4.022 | 0.041293 | 4.6712 | 0.025927 | 1.1785 | 36.6097 | 25.4074 | -0.0069114 | 23.7694 | 24.0301 | -0.00016608 | -0.018787 | 0.15239 | 17.2384 | 0.0010706 | 0.048663 | 0.041946 | 24.9026 | 61.0162 | 132.5742 | 20.8001 | 112.3682 | 0.0071516 | 0.17261 | 0.98159 | 0.98082 | 98.4347 | 275.786 | 330.414 | 334.038 | 927.169 | 0 | 0 | 0
|  | 605 | 62.0982 | 9.9572 | -5.2892 | 0.055131 | 6.2365 | 0.016798 | 0.84571 | 36.9216 | 24.9632 | -0.012338 | 23.3646 | 23.6333 | -0.0002916 | -0.032986 | 0.15239 | 17.2384 | 0.00092607 | 0.046625 | 0.041265 | 25.1107 | 61.0275 | 132.4022 | 20.7999 | 108.5231 | 0.0066305 | 0.16948 | 0.98159 | 0.98022 | 98.4341 | 275.783 | 330.566 | 334.368 | 927.043 | 0 | 0 | 0
|  | 610 | 62.9362 | 7.0715 | -1.9215 | 0.078675 | 8.8999 | 0.012639 | 0.59653 | 37.2342 | 25.2057 | -0.0063366 | 23.5911 | 23.8577 | -0.00015118 | -0.017102 | 0.15239 | 17.2384 | 0.00099435 | 0.046933 | 0.041794 | 25.3183 | 61.0397 | 132.0159 | 20.7994 | 110.64 | 0.0068737 | 0.1691 | 0.98033 | 0.97963 | 98.4332 | 275.78 | 330.559 | 334.294 | 928.129 | 0 | 0 | 0
|  | 615 | 63.0871 | 13.684 | 2.1096 | 0.040755 | 4.6103 | 0.026279 | 1.177 | 37.5493 | 25.3365 | 0.0035844 | 23.7174 | 23.986 | 8.5976e-05 | 0.0097258 | 0.1526 | 17.2627 | 0.001071 | 0.04797 | 0.042064 | 25.5279 | 61.0557 | 131.6885 | 20.7992 | 111.8092 | 0.0071655 | 0.17116 | 0.97889 | 0.97929 | 98.4323 | 275.756 | 330.613 | 334.358 | 927.061 | 0 | 0 | 0
|  | 620 | 63.9003 | 22.9455 | -6.1179 | 0.024618 | 2.7849 | 0.047087 | 1.9345 | 37.8667 | 25.6671 | -0.0061974 | 24.031 | 24.3025 | -0.00015061 | -0.017038 | 0.15282 | 17.287 | 0.0011592 | 0.047623 | 0.042489 | 25.7393 | 61.0754 | 131.5853 | 20.7997 | 114.766 | 0.0074644 | 0.16867 | 0.97964 | 0.97895 | 98.433 | 275.779 | 330.67 | 334.406 | 927.002 | 0 | 0 | 0
|  | 625 | 63.9244 | 15.9156 | -2.676 | 0.035506 | 4.0165 | 0.030987 | 1.2691 | 38.1863 | 25.9122 | -0.0038718 | 24.261 | 24.539 | -9.5011e-05 | -0.010748 | 0.15282 | 17.287 | 0.0011002 | 0.045061 | 0.042093 | 25.9508 | 61.0981 | 131.4032 | 20.8025 | 116.9708 | 0.007185 | 0.16101 | 0.97932 | 0.97889 | 98.4334 | 275.791 | 330.678 | 334.466 | 927.107 | 0 | 0 | 0
|  | 630 | 59.647 | 8.5282 | -3.3914 | 0.061828 | 6.9941 | 0.017945 | 0.74241 | 38.4952 | 25.1801 | -0.0088098 | 23.5579 | 23.8014 | -0.00020969 | -0.02372 | 0.15282 | 17.287 | 0.0011095 | 0.045902 | 0.039903 | 26.1558 | 61.1035 | 131.2099 | 20.8061 | 110.372 | 0.0073508 | 0.16653 | 0.97992 | 0.97894 | 98.4331 | 275.792 | 330.43 | 333.845 | 927.277 | 0 | 0 | 0
|  | 635 | 60.0632 | 8.5161 | 0.58628 | 0.062348 | 7.0529 | 0.018591 | 0.78836 | 38.7945 | 25.93 | 0.0014917 | 24.2556 | 24.5052 | 3.6553e-05 | 0.004135 | 0.15291 | 17.2974 | 0.0011591 | 0.049153 | 0.040647 | 26.3572 | 61.0937 | 130.8157 | 20.8076 | 117.0251 | 0.0074169 | 0.17131 | 0.97875 | 0.97892 | 98.4318 | 275.802 | 330.377 | 333.777 | 928.085 | 0 | 0 | 0
|  | 640 | 63.0112 | 9.4121 | 2.5225 | 0.059181 | 6.6947 | 0.022082 | 0.82566 | 39.1022 | 26.2698 | 0.0060123 | 24.5732 | 24.8295 | 0.00014928 | 0.016887 | 0.15337 | 17.3499 | 0.0013069 | 0.048863 | 0.04226 | 26.5644 | 61.0972 | 130.5952 | 20.8039 | 120.1109 | 0.0079385 | 0.16897 | 0.97838 | 0.97905 | 98.4311 | 275.806 | 330.374 | 333.819 | 927.284 | 0 | 0 | 0
|  | 645 | 62.1629 | 9.7339 | 0.36399 | 0.056454 | 6.3862 | 0.021869 | 0.83336 | 39.4151 | 25.7307 | 0.00084438 | 24.076 | 24.3362 | 2.0549e-05 | 0.0023246 | 0.1538 | 17.3979 | 0.0012346 | 0.047047 | 0.041492 | 26.7738 | 61.1087 | 130.226 | 20.8035 | 115.2659 | 0.007756 | 0.16689 | 0.97913 | 0.97922 | 98.4314 | 275.771 | 330.47 | 334.041 | 927.596 | 0 | 0 | 0
|  | 650 | 61.1245 | 12.6886 | -1.7793 | 0.042585 | 4.8173 | 0.027754 | 1.1226 | 39.7233 | 25.4218 | -0.0031519 | 23.7786 | 24.0399 | -7.5771e-05 | -0.0085713 | 0.15385 | 17.4038 | 0.0011819 | 0.047803 | 0.041021 | 26.9801 | 61.1128 | 130.0433 | 20.8034 | 112.4752 | 0.0076018 | 0.17031 | 0.97969 | 0.97934 | 98.4308 | 275.781 | 330.353 | 333.984 | 927.344 | 0 | 0 | 0
|  | 655 | 62.2246 | 14.4776 | -5.2152 | 0.037994 | 4.298 | 0.032915 | 1.1961 | 40.0317 | 25.1495 | -0.0083283 | 23.5344 | 23.792 | -0.00019815 | -0.022415 | 0.15385 | 17.4038 | 0.0012506 | 0.045446 | 0.041284 | 27.1858 | 61.1171 | 129.7885 | 20.8009 | 110.1279 | 0.0079362 | 0.16548 | 0.98054 | 0.97961 | 98.4313 | 275.76 | 330.501 | 334.118 | 927.058 | 0 | 0 | 0
|  | 660 | 64.4519 | 13.3888 | 2.5054 | 0.042554 | 4.8138 | 0.026915 | 1.1386 | 40.3484 | 25.5801 | 0.0044086 | 23.9301 | 24.1837 | 0.00010662 | 0.012061 | 0.15412 | 17.4339 | 0.0011453 | 0.048453 | 0.042907 | 27.3963 | 61.134 | 129.6501 | 20.7977 | 113.8965 | 0.0074243 | 0.17122 | 0.97937 | 0.97986 | 98.4322 | 275.762 | 330.402 | 333.903 | 927.094 | 0 | 0 | 0
|  | 665 | 63.615 | 11.5163 | 1.0193 | 0.048831 | 5.5239 | 0.022603 | 0.94063 | 40.6686 | 25.1656 | 0.0020913 | 23.5459 | 23.8008 | 4.9776e-05 | 0.0056308 | 0.15451 | 17.4781 | 0.0011037 | 0.045932 | 0.042052 | 27.6087 | 61.1558 | 129.3599 | 20.7982 | 110.2523 | 0.0073296 | 0.16668 | 0.97982 | 0.98006 | 98.4324 | 275.752 | 330.451 | 334.029 | 927.051 | 0 | 0 | 0
|  | 670 | 63.009 | 11.504 | -1.3372 | 0.048418 | 5.4771 | 0.024195 | 0.96095 | 40.9851 | 25.0357 | -0.002736 | 23.4209 | 23.6635 | -6.4744e-05 | -0.0073239 | 0.15463 | 17.4922 | 0.0011714 | 0.046527 | 0.04184 | 27.8185 | 61.1718 | 129.1677 | 20.7982 | 109.1005 | 0.0076328 | 0.16887 | 0.98066 | 0.98036 | 98.4336 | 275.753 | 330.403 | 333.825 | 927.17 | 0 | 0 | 0
|  | 675 | 65.3245 | 9.1658 | -0.57202 | 0.063002 | 7.127 | 0.019411 | 0.76596 | 41.306 | 25.6038 | -0.0014889 | 23.9517 | 24.2046 | -3.6038e-05 | -0.0040768 | 0.15463 | 17.4922 | 0.001223 | 0.048257 | 0.043381 | 28.0315 | 61.194 | 128.8587 | 20.7961 | 114.1053 | 0.0077335 | 0.1706 | 0.98072 | 0.98056 | 98.4325 | 275.751 | 330.393 | 333.881 | 927.238 | 0 | 0 | 0
|  | 680 | 65.6562 | 7.7762 | 0.85697 | 0.074638 | 8.4433 | 0.014847 | 0.63701 | 41.6334 | 25.5526 | 0.0026457 | 23.9127 | 24.1763 | 6.3963e-05 | 0.0072356 | 0.15479 | 17.5103 | 0.0011081 | 0.047545 | 0.043407 | 28.2485 | 61.2256 | 128.546 | 20.7957 | 113.6917 | 0.0072787 | 0.16901 | 0.9806 | 0.98089 | 98.4306 | 275.765 | 330.517 | 334.16 | 927.146 | 0 | 0 | 0
|  | 685 | 65.2363 | 14.3045 | -1.7799 | 0.040315 | 4.5605 | 0.03114 | 1.1685 | 41.9607 | 25.3527 | -0.0029937 | 23.7197 | 23.9702 | -7.1759e-05 | -0.0081175 | 0.15495 | 17.5284 | 0.0012554 | 0.04711 | 0.04317 | 28.4649 | 61.2564 | 128.1666 | 20.7954 | 111.8914 | 0.0079149 | 0.16885 | 0.98149 | 0.98116 | 98.4292 | 275.763 | 330.434 | 333.924 | 927.154 | 0 | 0 | 0
|  | 690 | 66.6138 | 17.032 | -3.1705 | 0.034574 | 3.9111 | 0.037095 | 1.4039 | 42.2903 | 25.9462 | -0.0044704 | 24.2704 | 24.5207 | -0.00010962 | -0.0124 | 0.15495 | 17.5284 | 0.0012825 | 0.04854 | 0.044148 | 28.6832 | 61.2903 | 128.109 | 20.7955 | 117.1695 | 0.0079057 | 0.16968 | 0.98206 | 0.98156 | 98.4284 | 275.762 | 330.372 | 333.779 | 927.105 | 0 | 0 | 0
|  | 695 | 68.1387 | 10.0691 | 0.76047 | 0.059821 | 6.7671 | 0.019662 | 0.80107 | 42.6272 | 25.7183 | 0.0018723 | 24.052 | 24.2979 | 4.5493e-05 | 0.0051462 | 0.15506 | 17.5413 | 0.0011762 | 0.047921 | 0.044836 | 28.9057 | 61.334 | 127.7817 | 20.7917 | 115.0955 | 0.0075236 | 0.16919 | 0.98174 | 0.98195 | 98.4302 | 275.753 | 330.301 | 333.677 | 927.139 | 0 | 0 | 0
|  | 700 | 67.2631 | 9.792 | -3.6911 | 0.060724 | 6.8692 | 0.019818 | 0.78326 | 42.9657 | 25.9891 | -0.0091212 | 24.3142 | 24.5729 | -0.00022413 | -0.025355 | 0.15518 | 17.5541 | 0.0012034 | 0.047562 | 0.044321 | 29.1286 | 61.3795 | 127.5415 | 20.7951 | 117.5751 | 0.0075826 | 0.167 | 0.98315 | 0.98213 | 98.4305 | 275.757 | 330.422 | 333.937 | 927.117 | 0 | 0 | 0
|  | 705 | 65.3789 | 23.1739 | -0.63284 | 0.02494 | 2.8212 | 0.049013 | 1.8327 | 43.2973 | 25.5394 | -0.00065337 | 23.8947 | 24.156 | -1.5783e-05 | -0.0017854 | 0.15518 | 17.5541 | 0.0012224 | 0.045708 | 0.043023 | 29.3469 | 61.4146 | 127.2155 | 20.797 | 113.5475 | 0.0077436 | 0.16434 | 0.98276 | 0.98269 | 98.4295 | 275.766 | 330.438 | 334.051 | 927.136 | 0 | 0 | 0
|  | 710 | 64.9256 | 11.7053 | -2.1045 | 0.049033 | 5.5467 | 0.026596 | 0.94216 | 43.623 | 25.6476 | -0.0042563 | 23.9917 | 24.2436 | -0.00010319 | -0.011673 | 0.15518 | 17.5541 | 0.0013041 | 0.046197 | 0.042885 | 29.5617 | 61.4409 | 127.2226 | 20.7982 | 114.491 | 0.0080521 | 0.1651 | 0.98391 | 0.98343 | 98.4294 | 275.765 | 330.38 | 333.849 | 927.286 | 0 | 0 | 0
|  | 715 | 65.9001 | 8.3064 | -2.424 | 0.070133 | 7.9336 | 0.018568 | 0.65993 | 43.9501 | 25.9161 | -0.0069424 | 24.2382 | 24.4875 | -0.00017 | -0.019231 | 0.15518 | 17.5541 | 0.0013022 | 0.046283 | 0.043427 | 29.7775 | 61.4687 | 126.7276 | 20.7978 | 116.8786 | 0.0079903 | 0.16409 | 0.98481 | 0.98403 | 98.4298 | 275.762 | 330.316 | 333.714 | 927.856 | 0 | 0 | 0
|  | 720 | 63.5826 | 14.1894 | 1.8459 | 0.039612 | 4.481 | 0.031424 | 1.1441 | 44.2738 | 25.6452 | 0.0030194 | 23.9803 | 24.2165 | 7.3118e-05 | 0.0082713 | 0.15536 | 17.5748 | 0.0012448 | 0.045322 | 0.042002 | 29.9911 | 61.4914 | 126.5804 | 20.8013 | 114.4261 | 0.0078135 | 0.16287 | 0.98446 | 0.9848 | 98.4293 | 275.763 | 330.254 | 333.507 | 927.124 | 0 | 0 | 0
|  | 725 | 62.6178 | 10.2315 | -1.9355 | 0.054102 | 6.1201 | 0.022747 | 0.86719 | 44.5893 | 25.124 | -0.0044168 | 23.4806 | 23.7079 | -0.00010471 | -0.011845 | 0.15554 | 17.5955 | 0.0012306 | 0.046917 | 0.041711 | 30.2003 | 61.5025 | 126.2855 | 20.7992 | 109.7645 | 0.0078594 | 0.16946 | 0.98599 | 0.9855 | 98.4287 | 275.751 | 330.08 | 333.276 | 927.154 | 0 | 0 | 0
|  | 730 | 65.1702 | 13.3954 | -1.4475 | 0.043008 | 4.8651 | 0.030665 | 1.0643 | 44.9088 | 25.2266 | -0.0026129 | 23.5834 | 23.8266 | -6.2255e-05 | -0.0070425 | 0.15554 | 17.5955 | 0.0013189 | 0.045772 | 0.042955 | 30.412 | 61.5189 | 126.0621 | 20.7954 | 110.6953 | 0.0082004 | 0.16597 | 0.98648 | 0.98618 | 98.4289 | 275.755 | 330.178 | 333.583 | 926.932 | 0 | 0 | 0
|  | 735 | 65.4086 | 9.802 | 0.025499 | 0.058989 | 6.673 | 0.022897 | 0.79802 | 45.2352 | 25.5261 | 6.2375e-05 | 23.8657 | 24.1145 | 1.5041e-06 | 0.00017015 | 0.15555 | 17.5959 | 0.0013506 | 0.047075 | 0.043297 | 30.6276 | 61.5445 | 125.8272 | 20.796 | 113.3504 | 0.0082658 | 0.16793 | 0.98709 | 0.98709 | 98.4289 | 275.745 | 330.21 | 333.652 | 926.871 | 0 | 0 | 0
|  | 740 | 66.5626 | 10.4833 | 0.50361 | 0.056129 | 6.3494 | 0.024062 | 0.83065 | 45.5651 | 25.8303 | 0.0011574 | 24.1591 | 24.4222 | 2.8267e-05 | 0.0031976 | 0.15562 | 17.6043 | 0.0013506 | 0.046624 | 0.043856 | 30.8455 | 61.5745 | 125.4952 | 20.7958 | 116.1113 | 0.0082011 | 0.16535 | 0.98786 | 0.98799 | 98.429 | 275.758 | 330.333 | 333.93 | 926.884 | 0 | 0 | 0
|  | 745 | 65.5228 | 16.5891 | -6.4452 | 0.034916 | 3.9497 | 0.038751 | 1.3572 | 45.8954 | 25.9656 | -0.0091652 | 24.29 | 24.5534 | -0.00022504 | -0.025457 | 0.15569 | 17.6123 | 0.001353 | 0.047388 | 0.043411 | 31.0637 | 61.6045 | 125.2895 | 20.7982 | 117.3521 | 0.0081826 | 0.16667 | 0.98995 | 0.98891 | 98.4317 | 275.756 | 330.392 | 333.975 | 926.889 | 0 | 0 | 0
|  | 750 | 64.7481 | 22.3693 | -5.3924 | 0.025587 | 2.8945 | 0.053908 | 1.828 | 46.221 | 25.6717 | -0.005684 | 24.0144 | 24.2748 | -0.00013798 | -0.015608 | 0.15569 | 17.6123 | 0.0013794 | 0.046774 | 0.042906 | 31.2795 | 61.6281 | 125.1279 | 20.7982 | 114.7069 | 0.0083505 | 0.16647 | 0.99068 | 0.99004 | 98.4326 | 275.766 | 330.382 | 333.965 | 927.075 | 0 | 0 | 0
|  | 755 | 65.3919 | 10.1086 | -3.8094 | 0.057185 | 6.4689 | 0.027144 | 0.82217 | 46.5464 | 25.8189 | -0.0089217 | 24.1547 | 24.4172 | -0.00021784 | -0.024643 | 0.15569 | 17.6123 | 0.0015522 | 0.047016 | 0.043361 | 31.4951 | 61.6508 | 124.984 | 20.7975 | 116.039 | 0.0090111 | 0.1664 | 0.9923 | 0.99129 | 98.431 | 275.764 | 330.417 | 334.008 | 928.338 | 0 | 0 | 0
|  | 760 | 63.9735 | 8.9219 | -0.35891 | 0.063386 | 7.1704 | 0.022099 | 0.71249 | 46.8698 | 25.1371 | -0.0009569 | 23.5177 | 23.7747 | -2.275e-05 | -0.0025735 | 0.15569 | 17.6123 | 0.0014008 | 0.045162 | 0.042246 | 31.7092 | 61.6708 | 124.5862 | 20.7974 | 109.9954 | 0.0085566 | 0.1648 | 0.99278 | 0.99267 | 98.4305 | 275.767 | 330.429 | 334.04 | 927.139 | 0 | 0 | 0
|  | 765 | 66.6751 | 15.6378 | -2.472 | 0.037691 | 4.2637 | 0.034857 | 1.2239 | 47.1964 | 26.0213 | -0.0037862 | 24.344 | 24.6089 | -9.3174e-05 | -0.01054 | 0.15569 | 17.6123 | 0.0013138 | 0.046131 | 0.043829 | 31.9243 | 61.6947 | 124.3867 | 20.797 | 117.865 | 0.0080153 | 0.16323 | 0.9945 | 0.99408 | 98.4289 | 275.768 | 330.418 | 334.013 | 927.173 | 0 | 0 | 0
|  | 770 | 63.9175 | 8.8102 | -0.6926 | 0.064134 | 7.255 | 0.020864 | 0.68806 | 47.5229 | 25.0842 | -0.0018733 | 23.4635 | 23.711 | -4.4419e-05 | -0.0050248 | 0.15569 | 17.6123 | 0.0013381 | 0.044128 | 0.042034 | 32.139 | 61.7181 | 124.1532 | 20.7978 | 109.5109 | 0.0083104 | 0.16234 | 0.99548 | 0.99527 | 98.43 | 275.769 | 330.363 | 333.848 | 927.208 | 0 | 0 | 0
|  | 775 | 64.0587 | 9.5423 | -3.1272 | 0.059344 | 6.7131 | 0.02446 | 0.74953 | 47.8428 | 25.2488 | -0.0077833 | 23.6042 | 23.8437 | -0.00018558 | -0.020993 | 0.15569 | 17.6123 | 0.0014516 | 0.04448 | 0.04221 | 32.3496 | 61.7327 | 123.7816 | 20.7982 | 110.8908 | 0.0087392 | 0.1625 | 0.99717 | 0.99629 | 98.4292 | 275.768 | 330.178 | 333.528 | 927.31 | 0 | 0 | 0
|  | 780 | 66.0025 | 23.2726 | -7.0752 | 0.025071 | 2.8361 | 0.059318 | 1.8944 | 48.168 | 25.862 | -0.0072655 | 24.1777 | 24.4141 | -0.00017738 | -0.020066 | 0.15569 | 17.6123 | 0.0014872 | 0.047495 | 0.043739 | 32.5645 | 61.7538 | 123.593 | 20.7964 | 116.3433 | 0.0087405 | 0.16742 | 0.99795 | 0.99713 | 98.4294 | 275.792 | 330.181 | 333.409 | 928.06 | 0 | 0 | 0
|  | 785 | 66.1424 | 12.3252 | -0.46591 | 0.047439 | 5.3664 | 0.030371 | 0.94873 | 48.4984 | 25.0373 | -0.00093441 | 23.4118 | 23.6539 | -2.2103e-05 | -0.0025003 | 0.15569 | 17.6123 | 0.0014408 | 0.045007 | 0.043412 | 32.7824 | 61.7814 | 123.4662 | 20.7926 | 109.0656 | 0.0087449 | 0.16486 | 0.99784 | 0.99773 | 98.4276 | 275.793 | 330.253 | 333.668 | 927.274 | 0 | 0 | 0
|  | 790 | 65.5892 | 11.3855 | -2.9121 | 0.050925 | 5.7608 | 0.026605 | 0.86915 | 48.8277 | 25.377 | -0.006184 | 23.734 | 23.9815 | -0.0001483 | -0.016776 | 0.15569 | 17.6123 | 0.0013548 | 0.044262 | 0.042969 | 32.9983 | 61.8072 | 123.134 | 20.7962 | 112.0663 | 0.0083151 | 0.16135 | 0.99883 | 0.99813 | 98.4275 | 275.798 | 330.317 | 333.762 | 927.194 | 0 | 0 | 0
|  | 795 | 64.6884 | 9.9364 | -1.4157 | 0.057551 | 6.5103 | 0.026009 | 0.79966 | 49.1534 | 25.8394 | -0.0033382 | 24.1609 | 24.407 | -8.1475e-05 | -0.0092167 | 0.15569 | 17.6123 | 0.0014968 | 0.046021 | 0.042808 | 33.2128 | 61.8282 | 122.9557 | 20.7995 | 116.1608 | 0.0087845 | 0.16377 | 0.99881 | 0.99843 | 98.4273 | 275.812 | 330.241 | 333.605 | 927.274 | 0 | 0 | 0
|  | 800 | 65.3972 | 9.3752 | -0.96482 | 0.061664 | 6.9755 | 0.02955 | 0.71359 | 49.4786 | 25.9099 | -0.0024303 | 24.2307 | 24.4799 | -5.9495e-05 | -0.0067302 | 0.15569 | 17.6123 | 0.0018221 | 0.044003 | 0.043014 | 33.4273 | 61.8482 | 122.5645 | 20.7992 | 116.8142 | 0.010066 | 0.15833 | 0.99901 | 0.99874 | 98.4314 | 275.821 | 330.293 | 333.69 | 927.109 | 0 | 0 | 0
|  | 805 | 64.0934 | 13.116 | -2.8453 | 0.043198 | 4.8866 | 0.041588 | 1.0694 | 49.8023 | 25.4073 | -0.0051232 | 23.7532 | 23.9911 | -0.00012291 | -0.013904 | 0.15569 | 17.6123 | 0.0017965 | 0.046196 | 0.042626 | 33.6414 | 61.8662 | 122.363 | 20.7976 | 112.291 | 0.010106 | 0.16622 | 0.9995 | 0.99892 | 98.4352 | 275.817 | 330.189 | 333.496 | 926.812 | 0 | 0 | 0
|  | 810 | 66.0583 | 8.8618 | -2.3987 | 0.065896 | 7.4543 | 0.025961 | 0.69417 | 50.1277 | 25.4283 | -0.0065754 | 23.7812 | 24.0386 | -0.00015806 | -0.017881 | 0.15569 | 17.6123 | 0.0017108 | 0.045743 | 0.043587 | 33.8569 | 61.8861 | 122.0929 | 20.7943 | 112.5167 | 0.0097512 | 0.16495 | 0.9996 | 0.99886 | 98.4301 | 275.838 | 330.306 | 333.88 | 926.625 | 0 | 0 | 0
|  | 815 | 64.7243 | 26.8513 | -7.734 | 0.021309 | 2.4105 | 0.070188 | 2.0644 | 50.4547 | 24.8007 | -0.0070242 | 23.2029 | 23.4618 | -0.0001648 | -0.018643 | 0.15569 | 17.6123 | 0.0014956 | 0.043988 | 0.042509 | 34.0722 | 61.9076 | 121.7746 | 20.7944 | 107.0706 | 0.0090303 | 0.16329 | 0.99965 | 0.99886 | 98.4268 | 275.835 | 330.43 | 334.117 | 926.978 | 0 | 0 | 0
|  | 820 | 65.3525 | 15.4904 | -3.5608 | 0.037295 | 4.2189 | 0.04113 | 1.1977 | 50.7799 | 25.677 | -0.0054665 | 24.0258 | 24.2937 | -0.0001328 | -0.015023 | 0.15569 | 17.6123 | 0.0015339 | 0.04467 | 0.042976 | 34.2859 | 61.9266 | 121.8107 | 20.798 | 114.7858 | 0.0089718 | 0.16105 | 0.99951 | 0.99889 | 98.4273 | 275.824 | 330.471 | 334.156 | 926.93 | 0 | 0 | 0
|  | 825 | 64.2197 | 8.586 | -0.34167 | 0.066119 | 7.4796 | 0.027157 | 0.67147 | 51.1038 | 25.5998 | -0.00093339 | 23.9434 | 24.2034 | -2.2591e-05 | -0.0025556 | 0.15569 | 17.6123 | 0.0017956 | 0.044397 | 0.042423 | 34.4994 | 61.944 | 121.3844 | 20.7995 | 114.0479 | 0.010047 | 0.1607 | 0.99894 | 0.99883 | 98.4282 | 275.829 | 330.331 | 333.918 | 927.146 | 0 | 0 | 0
|  | 830 | 66.9642 | 14.1278 | -3.5731 | 0.041901 | 4.7399 | 0.042203 | 1.0825 | 51.4317 | 25.8938 | -0.0061185 | 24.2122 | 24.4694 | -0.00014972 | -0.016936 | 0.15569 | 17.6123 | 0.0017683 | 0.045357 | 0.044046 | 34.7156 | 61.966 | 121.2089 | 20.7955 | 116.6525 | 0.009856 | 0.16184 | 0.99945 | 0.99875 | 98.4293 | 275.821 | 330.247 | 333.755 | 927.005 | 0 | 0 | 0
|  | 835 | 67.266 | 10.0442 | -1.4225 | 0.059202 | 6.697 | 0.026819 | 0.78203 | 51.7673 | 26.3525 | -0.0033822 | 24.6409 | 24.9001 | -8.4217e-05 | -0.0095268 | 0.15569 | 17.6123 | 0.0015878 | 0.046298 | 0.044285 | 34.9364 | 61.9968 | 120.9274 | 20.7974 | 120.8212 | 0.0090246 | 0.16218 | 0.99882 | 0.99844 | 98.4301 | 275.829 | 330.243 | 333.717 | 928.059 | 0 | 0 | 0
|  | 840 | 63.4218 | 22.2304 | -5.5017 | 0.02522 | 2.8529 | 0.056434 | 1.7526 | 52.094 | 25.285 | -0.0058053 | 23.6451 | 23.9011 | -0.00013875 | -0.015696 | 0.15569 | 17.6123 | 0.0014233 | 0.044199 | 0.041812 | 35.1516 | 62.0167 | 120.6687 | 20.7998 | 111.2419 | 0.0086149 | 0.1616 | 0.99879 | 0.99813 | 98.4314 | 275.8 | 330.276 | 333.852 | 927.109 | 0 | 0 | 0
|  | 845 | 63.5047 | 12.701 | -5.0517 | 0.0442 | 5 | 0.033063 | 0.99843 | 52.4114 | 25.3796 | -0.0093035 | 23.7387 | 24.0003 | -0.00022329 | -0.025259 | 0.15569 | 17.6123 | 0.0014614 | 0.044131 | 0.041862 | 35.3608 | 62.0253 | 120.615 | 20.8002 | 112.1002 | 0.0087484 | 0.16099 | 0.99889 | 0.99784 | 98.4308 | 275.809 | 330.347 | 333.988 | 927.116 | 0 | 0 | 0
|  | 850 | 63.619 | 8.5759 | -0.4338 | 0.065578 | 7.4184 | 0.022251 | 0.66294 | 52.7292 | 25.4819 | -0.0011814 | 23.8271 | 24.0801 | -2.8448e-05 | -0.0032181 | 0.15569 | 17.6123 | 0.0014592 | 0.043474 | 0.041825 | 35.57 | 62.0343 | 120.2229 | 20.8009 | 112.9708 | 0.0087158 | 0.15884 | 0.99773 | 0.99759 | 98.4308 | 275.8 | 330.247 | 333.754 | 927.165 | 0 | 0 | 0
|  | 855 | 62.8138 | 15.0687 | -5.4904 | 0.036849 | 4.1685 | 0.042678 | 1.2531 | 53.0452 | 25.5397 | -0.008393 | 23.8705 | 24.1056 | -0.00020232 | -0.022887 | 0.15569 | 17.6123 | 0.0015727 | 0.046176 | 0.041844 | 35.7792 | 62.0412 | 120.0132 | 20.8012 | 113.4335 | 0.0091617 | 0.16555 | 0.99815 | 0.9972 | 98.4298 | 275.796 | 330.1 | 333.352 | 927.129 | 0 | 0 | 0
|  | 860 | 64.757 | 7.9459 | -2.7045 | 0.072043 | 8.1497 | 0.019974 | 0.60531 | 53.3642 | 25.0115 | -0.0082468 | 23.3856 | 23.6259 | -0.00019484 | -0.02204 | 0.15569 | 17.6123 | 0.001439 | 0.043608 | 0.042449 | 35.99 | 62.0514 | 119.7888 | 20.7959 | 108.8308 | 0.0087437 | 0.16131 | 0.9977 | 0.99677 | 98.4279 | 275.78 | 330.224 | 333.617 | 927.898 | 0 | 0 | 0
|  | 865 | 66.388 | 11.0848 | -2.7097 | 0.052944 | 5.9891 | 0.028314 | 0.84591 | 53.692 | 25.6192 | -0.0059301 | 23.9484 | 24.1918 | -0.00014346 | -0.016229 | 0.15569 | 17.6123 | 0.0014991 | 0.044785 | 0.043539 | 36.2049 | 62.0717 | 119.3529 | 20.7957 | 114.1583 | 0.008845 | 0.16161 | 0.99706 | 0.99639 | 98.4293 | 275.797 | 330.149 | 333.505 | 927.179 | 0 | 0 | 0
|  | 870 | 67.6581 | 19.52 | -2.4992 | 0.03064 | 3.4661 | 0.046526 | 1.4949 | 54.0271 | 25.7373 | -0.0031521 | 24.0549 | 24.2939 | -7.6576e-05 | -0.0086624 | 0.15569 | 17.6123 | 0.0014256 | 0.045804 | 0.044353 | 36.4247 | 62.1002 | 119.2638 | 20.7935 | 115.1944 | 0.0085219 | 0.16368 | 0.99637 | 0.99602 | 98.4321 | 275.81 | 330.095 | 333.375 | 927.144 | 0 | 0 | 0
|  | 875 | 67.1275 | 9.9648 | -2.688 | 0.05955 | 6.7364 | 0.026397 | 0.75407 | 54.3641 | 25.5856 | -0.0066231 | 23.9168 | 24.1684 | -0.00016007 | -0.018107 | 0.15569 | 17.6123 | 0.0015719 | 0.044905 | 0.043986 | 36.6455 | 62.1304 | 118.9896 | 20.7939 | 113.8581 | 0.0091474 | 0.16207 | 0.9964 | 0.99565 | 98.431 | 275.814 | 330.147 | 333.62 | 927.16 | 0 | 0 | 0
|  | 880 | 63.1544 | 14.7465 | -2.7214 | 0.037859 | 4.2827 | 0.037566 | 1.1616 | 54.6898 | 24.872 | -0.0043822 | 23.2609 | 23.5113 | -0.00010303 | -0.011655 | 0.15569 | 17.6123 | 0.0014222 | 0.043976 | 0.041629 | 36.8595 | 62.1475 | 118.7206 | 20.798 | 107.6469 | 0.0087072 | 0.16292 | 0.9958 | 0.9953 | 98.4301 | 275.822 | 330.305 | 333.861 | 927.175 | 0 | 0 | 0
|  | 885 | 63.7368 | 12.2431 | 3.3531 | 0.04602 | 5.2059 | 0.032788 | 0.95072 | 55.007 | 25.4345 | 0.0064195 | 23.7865 | 24.038 | 0.00015431 | 0.017456 | 0.15608 | 17.656 | 0.0015089 | 0.043753 | 0.04195 | 37.0685 | 62.1549 | 118.5807 | 20.8002 | 112.5688 | 0.008929 | 0.15977 | 0.99437 | 0.99509 | 98.4313 | 275.831 | 330.299 | 333.791 | 927.134 | 0 | 0 | 0
|  | 890 | 63.4833 | 11.2469 | -3.049 | 0.049897 | 5.6445 | 0.032616 | 0.89783 | 55.3251 | 25.4583 | -0.0063263 | 23.8041 | 24.0486 | -0.00015214 | -0.01721 | 0.15646 | 17.6996 | 0.0016275 | 0.044799 | 0.042018 | 37.2784 | 62.163 | 118.2636 | 20.8001 | 112.7573 | 0.0094047 | 0.16237 | 0.99585 | 0.99513 | 98.4309 | 275.835 | 330.234 | 333.626 | 927.365 | 0 | 0 | 0
|  | 895 | 65.4668 | 14.3253 | 0.9021 | 0.040399 | 4.57 | 0.036506 | 1.0726 | 55.6475 | 25.2202 | 0.0015294 | 23.5831 | 23.8286 | 3.6444e-05 | 0.0041226 | 0.15656 | 17.7099 | 0.0014748 | 0.043333 | 0.042807 | 37.4905 | 62.1759 | 118.0949 | 20.7959 | 110.666 | 0.0088412 | 0.15964 | 0.99485 | 0.99502 | 98.4303 | 275.853 | 330.256 | 333.695 | 927.185 | 0 | 0 | 0
|  | 900 | 66.3768 | 9.9488 | 5.9619 | 0.058979 | 6.6718 | 0.024962 | 0.74415 | 55.9771 | 26.1916 | 0.014218 | 24.4862 | 24.7311 | 0.00035163 | 0.039777 | 0.15753 | 17.8197 | 0.0014722 | 0.043889 | 0.043392 | 37.706 | 62.1968 | 117.8282 | 20.7995 | 119.3296 | 0.0086068 | 0.15684 | 0.99333 | 0.99494 | 98.4293 | 275.848 | 330.186 | 333.488 | 928.41 | 0 | 0 | 0
|  | 905 | 62.7959 | 8.7139 | 0.19242 | 0.063705 | 7.2064 | 0.022069 | 0.70839 | 56.3 | 25.774 | 0.000504 | 24.0892 | 24.3218 | 1.2258e-05 | 0.0013867 | 0.15844 | 17.9226 | 0.0014059 | 0.045128 | 0.041612 | 37.9185 | 62.21 | 117.5208 | 20.8034 | 115.5231 | 0.0084348 | 0.16179 | 0.99473 | 0.99479 | 98.4293 | 275.857 | 330.096 | 333.283 | 927.18 | 0 | 0 | 0
|  | 910 | 64.7068 | 10.3902 | -3.4309 | 0.055052 | 6.2277 | 0.029025 | 0.80127 | 56.6188 | 25.6131 | -0.0078133 | 23.9349 | 24.1743 | -0.00018888 | -0.021367 | 0.15847 | 17.926 | 0.0015979 | 0.044112 | 0.042566 | 38.1289 | 62.2184 | 117.2099 | 20.7991 | 114.0665 | 0.0092454 | 0.1599 | 0.99559 | 0.99471 | 98.4286 | 275.842 | 330.042 | 333.343 | 927.163 | 0 | 0 | 0
|  | 915 | 64.6157 | 12.2711 | -2.3312 | 0.046549 | 5.2657 | 0.035787 | 0.95051 | 56.9421 | 25.7557 | -0.0044645 | 24.0685 | 24.3062 | -0.00010851 | -0.012275 | 0.15847 | 17.926 | 0.0016659 | 0.044245 | 0.042565 | 38.3418 | 62.2318 | 116.971 | 20.7999 | 115.3417 | 0.0094825 | 0.15962 | 0.99518 | 0.99467 | 98.4308 | 275.835 | 330.047 | 333.307 | 927.075 | 0 | 0 | 0
|  | 920 | 64.9212 | 11.1657 | -4.5161 | 0.051399 | 5.8143 | 0.030878 | 0.85981 | 57.2659 | 25.5376 | -0.0096257 | 23.8722 | 24.1148 | -0.00023212 | -0.026258 | 0.15847 | 17.926 | 0.0015871 | 0.044193 | 0.042689 | 38.5549 | 62.2456 | 116.7326 | 20.7982 | 113.4326 | 0.0092206 | 0.16045 | 0.99565 | 0.99456 | 98.4317 | 275.842 | 330.151 | 333.505 | 927.06 | 0 | 0 | 0
|  | 925 | 65.9296 | 31.5415 | -3.068 | 0.018478 | 2.0902 | 0.085086 | 2.3852 | 57.593 | 25.5233 | -0.0023526 | 23.8561 | 24.0968 | -5.669e-05 | -0.0064129 | 0.15847 | 17.926 | 0.0015722 | 0.044073 | 0.043211 | 38.7696 | 62.2627 | 116.4954 | 20.7963 | 113.2923 | 0.0091639 | 0.1602 | 0.99463 | 0.99436 | 98.4327 | 275.837 | 330.112 | 333.443 | 926.986 | 0 | 0 | 0
|  | 930 | 67.8643 | 17.4414 | -3.9567 | 0.034396 | 3.891 | 0.0519 | 1.3263 | 57.9275 | 26.336 | -0.0054744 | 24.6148 | 24.8604 | -0.0001361 | -0.015395 | 0.15847 | 17.926 | 0.0017852 | 0.045619 | 0.044584 | 38.9891 | 62.2877 | 116.4889 | 20.7963 | 120.6178 | 0.0098036 | 0.16056 | 0.99486 | 0.99424 | 98.4309 | 275.822 | 330.1 | 333.394 | 927.089 | 0 | 0 | 0
|  | 935 | 64.6059 | 8.6359 | 0.15062 | 0.066133 | 7.4811 | 0.027401 | 0.6546 | 58.2587 | 24.8687 | 0.00042441 | 23.2414 | 23.4704 | 9.9611e-06 | 0.0011268 | 0.15849 | 17.9288 | 0.0018121 | 0.04329 | 0.042465 | 39.2068 | 62.3088 | 116.1304 | 20.7949 | 107.5424 | 0.010329 | 0.16112 | 0.99475 | 0.9948 | 98.4305 | 275.818 | 330.072 | 333.325 | 927.114 | 0 | 0 | 0
|  | 940 | 65.7171 | 10.7146 | -0.81549 | 0.05422 | 6.1334 | 0.034529 | 0.78151 | 58.5845 | 25.1128 | -0.0018644 | 23.4727 | 23.7154 | -4.4216e-05 | -0.0050018 | 0.15852 | 17.9317 | 0.0018721 | 0.042373 | 0.042953 | 39.4203 | 62.3239 | 115.8769 | 20.7947 | 109.6789 | 0.010503 | 0.1576 | 0.99553 | 0.99532 | 98.4298 | 275.838 | 330.118 | 333.531 | 927.104 | 0 | 0 | 0
|  | 945 | 67.2046 | 8.5915 | -2.7752 | 0.069149 | 7.8223 | 0.024126 | 0.65514 | 58.9168 | 25.9619 | -0.0078317 | 24.2629 | 24.5029 | -0.0001919 | -0.021708 | 0.15852 | 17.9317 | 0.0016683 | 0.045302 | 0.044129 | 39.638 | 62.3458 | 115.5666 | 20.7956 | 117.2046 | 0.0094389 | 0.1614 | 0.99663 | 0.99574 | 98.4306 | 275.822 | 330.07 | 333.335 | 927.181 | 0 | 0 | 0
|  | 950 | 65.402 | 13.4601 | -4.402 | 0.042953 | 4.8589 | 0.038142 | 1.0028 | 59.2483 | 25.2501 | -0.0079311 | 23.6014 | 23.8402 | -0.00018908 | -0.021389 | 0.15852 | 17.9317 | 0.0016383 | 0.043075 | 0.042798 | 39.8553 | 62.3667 | 115.2315 | 20.7961 | 110.8832 | 0.0095037 | 0.15883 | 0.99746 | 0.99656 | 98.4314 | 275.819 | 330.123 | 333.462 | 927.096 | 0 | 0 | 0
|  | 955 | 67.3803 | 17.581 | -0.90479 | 0.03388 | 3.8326 | 0.050169 | 1.328 | 59.5803 | 26.1184 | -0.0012433 | 24.4107 | 24.6556 | -3.0654e-05 | -0.0034677 | 0.15852 | 17.9317 | 0.0016997 | 0.044993 | 0.044191 | 40.0728 | 62.3877 | 115.1163 | 20.7964 | 118.6294 | 0.0095237 | 0.15993 | 0.99758 | 0.99744 | 98.4302 | 275.83 | 330.091 | 333.402 | 927.183 | 0 | 0 | 0
|  | 960 | 66.8469 | 10.0177 | -2.1501 | 0.058988 | 6.6729 | 0.032552 | 0.78451 | 59.9159 | 26.1109 | -0.0051446 | 24.4073 | 24.6526 | -0.00012683 | -0.014347 | 0.15852 | 17.9317 | 0.0019202 | 0.046277 | 0.044184 | 40.2937 | 62.4123 | 114.8521 | 20.7963 | 118.5786 | 0.010399 | 0.1632 | 0.99875 | 0.99816 | 98.4323 | 275.841 | 330.139 | 333.457 | 927.25 | 0 | 0 | 0
|  | 965 | 66.9229 | 12.1504 | -1.272 | 0.048689 | 5.5079 | 0.038432 | 0.88365 | 60.2503 | 25.5926 | -0.0025619 | 23.9265 | 24.1741 | -6.1933e-05 | -0.007006 | 0.15852 | 17.9317 | 0.0018712 | 0.043024 | 0.043708 | 40.5135 | 62.4355 | 114.5641 | 20.7949 | 113.935 | 0.010355 | 0.1572 | 0.99921 | 0.99892 | 98.4329 | 275.836 | 330.191 | 333.608 | 927.134 | 0 | 0 | 0
|  | 970 | 64.5886 | 10.6465 | -3.3278 | 0.053629 | 6.0666 | 0.036995 | 0.8129 | 60.5791 | 25.3084 | -0.0074666 | 23.6575 | 23.9024 | -0.00017847 | -0.020189 | 0.15852 | 17.9317 | 0.001984 | 0.043595 | 0.042573 | 40.7292 | 62.4526 | 114.3525 | 20.7972 | 111.4032 | 0.010901 | 0.15992 | 1.0006 | 0.99971 | 98.431 | 275.842 | 330.145 | 333.562 | 927.175 | 0 | 0 | 0
|  | 975 | 66.2528 | 12.2702 | -2.0432 | 0.047731 | 5.3995 | 0.046322 | 0.91142 | 60.9062 | 25.5827 | -0.0040351 | 23.9167 | 24.1693 | -9.7526e-05 | -0.011032 | 0.15852 | 17.9317 | 0.002211 | 0.043503 | 0.043552 | 40.9445 | 62.4679 | 114.0413 | 20.7954 | 113.8444 | 0.011731 | 0.15847 | 1.0008 | 1.0003 | 98.4307 | 275.851 | 330.183 | 333.67 | 927.135 | 0 | 0 | 0
|  | 980 | 68.34 | 20.6095 | -8.4041 | 0.029313 | 3.3159 | 0.065498 | 1.5334 | 61.2426 | 26.2851 | -0.0099241 | 24.5713 | 24.8234 | -0.00024635 | -0.027868 | 0.15852 | 17.9317 | 0.0019199 | 0.044949 | 0.044792 | 41.1653 | 62.4925 | 113.8878 | 20.7953 | 120.1717 | 0.010347 | 0.1591 | 1.0021 | 1.001 | 98.4292 | 275.866 | 330.155 | 333.542 | 928.361 | 0 | 0 | 0
|  | 985 | 65.2932 | 14.043 | 1.0898 | 0.041102 | 4.6495 | 0.040325 | 0.99433 | 61.5767 | 25.2303 | 0.0018799 | 23.5856 | 23.8264 | 4.4791e-05 | 0.0050668 | 0.15863 | 17.9443 | 0.0016574 | 0.040869 | 0.042412 | 41.3833 | 62.5144 | 113.7106 | 20.7973 | 110.7221 | 0.0095873 | 0.15316 | 1.0012 | 1.0014 | 98.4297 | 275.871 | 330.16 | 333.531 | 927.166 | 0 | 0 | 0
|  | 990 | 64.0047 | 8.9403 | -1.6777 | 0.063286 | 7.1591 | 0.030273 | 0.66291 | 61.9 | 25.0845 | -0.0044864 | 23.435 | 23.6666 | -0.00010618 | -0.012011 | 0.15874 | 17.957 | 0.0019159 | 0.041953 | 0.041979 | 41.5943 | 62.5252 | 113.4654 | 20.798 | 109.3793 | 0.010692 | 0.15663 | 1.0021 | 1.0016 | 98.4298 | 275.862 | 329.959 | 333.219 | 927.125 | 0 | 0 | 0
|  | 995 | 65.2394 | 14.8587 | -2.1692 | 0.038813 | 4.3907 | 0.049779 | 1.116 | 62.2231 | 25.8087 | -0.0034585 | 24.1142 | 24.344 | -8.4193e-05 | -0.0095241 | 0.15874 | 17.957 | 0.0019321 | 0.043314 | 0.042867 | 41.8064 | 62.5358 | 113.1277 | 20.7992 | 115.7986 | 0.010535 | 0.15701 | 1.0022 | 1.0018 | 98.4297 | 275.878 | 329.995 | 333.14 | 927.069 | 0 | 0 | 0
|  | 1000 | 66.7933 | 8.5431 | -1.4414 | 0.069114 | 7.8184 | 0.027359 | 0.66103 | 62.5532 | 25.8868 | -0.0040817 | 24.1772 | 24.4068 | -9.9621e-05 | -0.011269 | 0.15874 | 17.957 | 0.0018909 | 0.045687 | 0.044052 | 42.0237 | 62.5532 | 113.022 | 20.7955 | 116.4527 | 0.010347 | 0.16271 | 1.0023 | 1.0018 | 98.43 | 275.874 | 329.859 | 332.991 | 927.133 | 0 | 0 | 0
|  | 1005 | 66.6081 | 12.4124 | -1.759 | 0.047438 | 5.3662 | 0.038209 | 0.91495 | 62.8867 | 25.3571 | -0.0034853 | 23.6973 | 23.9411 | -8.3443e-05 | -0.0094392 | 0.15874 | 17.957 | 0.0018125 | 0.043403 | 0.04357 | 42.2428 | 62.5738 | 112.4925 | 20.794 | 111.8055 | 0.010186 | 0.15921 | 1.0021 | 1.0017 | 98.4309 | 275.879 | 330.065 | 333.46 | 927.467 | 0 | 0 | 0
|  | 1010 | 67.4809 | 14.448 | -0.85435 | 0.041288 | 4.6706 | 0.050417 | 1.0786 | 63.2219 | 25.9377 | -0.0014402 | 24.2397 | 24.492 | -3.5275e-05 | -0.0039903 | 0.15874 | 17.957 | 0.0020816 | 0.044534 | 0.044325 | 42.4625 | 62.5959 | 112.5309 | 20.7948 | 116.9829 | 0.011093 | 0.15956 | 1.0016 | 1.0015 | 98.4316 | 275.878 | 330.062 | 333.498 | 927.098 | 0 | 0 | 0
|  | 1015 | 66.099 | 8.6964 | -1.7881 | 0.067191 | 7.6008 | 0.030928 | 0.64649 | 63.5558 | 25.5045 | -0.0049904 | 23.8327 | 24.0749 | -0.00012014 | -0.013591 | 0.15874 | 17.957 | 0.002078 | 0.043438 | 0.043406 | 42.6819 | 62.6166 | 112.0447 | 20.7955 | 113.0983 | 0.01122 | 0.15865 | 1.0014 | 1.0008 | 98.4309 | 275.886 | 330.032 | 333.385 | 927.16 | 0 | 0 | 0
|  | 1020 | 66.0017 | 14.8966 | -5.3405 | 0.039167 | 4.4306 | 0.053542 | 1.1003 | 63.8861 | 25.5278 | -0.0086785 | 23.8562 | 24.1021 | -0.00020917 | -0.023662 | 0.15874 | 17.957 | 0.0020971 | 0.043095 | 0.043309 | 42.8986 | 62.6334 | 111.9163 | 20.7959 | 113.313 | 0.011289 | 0.15766 | 1.0008 | 0.99983 | 98.4297 | 275.889 | 330.056 | 333.458 | 927.074 | 0 | 0 | 0
|  | 1025 | 64.8143 | 10.4763 | -1.0247 | 0.054691 | 6.1868 | 0.038567 | 0.77159 | 64.2131 | 25.0554 | -0.0023693 | 23.4122 | 23.6523 | -5.604e-05 | -0.0063393 | 0.15874 | 17.957 | 0.0021093 | 0.042199 | 0.042531 | 43.1132 | 62.647 | 111.6075 | 20.7959 | 109.1458 | 0.011499 | 0.1574 | 0.99875 | 0.99848 | 98.4305 | 275.902 | 330.02 | 333.405 | 927.037 | 0 | 0 | 0
|  | 1030 | 63.9941 | 10.1217 | -1.3792 | 0.055891 | 6.3225 | 0.041223 | 0.7361 | 64.5352 | 25.2413 | -0.0032368 | 23.5834 | 23.8154 | -7.7085e-05 | -0.00872 | 0.15874 | 17.957 | 0.002304 | 0.041141 | 0.042005 | 43.3246 | 62.6555 | 111.3835 | 20.7989 | 110.7601 | 0.012233 | 0.15383 | 0.99748 | 0.99711 | 98.4321 | 275.898 | 329.986 | 333.231 | 927.16 | 0 | 0 | 0
|  | 1035 | 63.7573 | 11.6505 | -2.2979 | 0.048377 | 5.4725 | 0.050207 | 0.89027 | 64.8545 | 25.2785 | -0.0046636 | 23.6091 | 23.8367 | -0.00011117 | -0.012575 | 0.15874 | 17.957 | 0.0024289 | 0.043069 | 0.042218 | 43.5351 | 62.6614 | 111.0635 | 20.7983 | 111.0441 | 0.01273 | 0.15869 | 0.99609 | 0.99556 | 98.4315 | 275.911 | 329.858 | 333.038 | 927.423 | 0 | 0 | 0
|  | 1040 | 65.629 | 26.7202 | -6.9272 | 0.021712 | 2.4562 | 0.099367 | 1.945 | 65.178 | 25.351 | -0.0062907 | 23.6744 | 23.9094 | -0.00015041 | -0.017014 | 0.15874 | 17.957 | 0.0021575 | 0.04223 | 0.042998 | 43.7482 | 62.6712 | 110.9176 | 20.796 | 111.6701 | 0.011595 | 0.15619 | 0.99448 | 0.99377 | 98.4316 | 275.921 | 329.825 | 333.1 | 927.382 | 0 | 0 | 0
|  | 1045 | 66.0469 | 12.0273 | -2.0937 | 0.048544 | 5.4914 | 0.037523 | 0.88673 | 65.5072 | 25.4289 | -0.0042377 | 23.7513 | 23.9845 | -0.00010164 | -0.011498 | 0.15874 | 17.957 | 0.0018215 | 0.043045 | 0.043216 | 43.9637 | 62.6863 | 110.7835 | 20.7957 | 112.3772 | 0.010201 | 0.15796 | 0.99237 | 0.99189 | 98.4307 | 275.919 | 329.883 | 333.122 | 927.381 | 0 | 0 | 0
|  | 1050 | 67.8869 | 9.7517 | -1.2613 | 0.06154 | 6.9615 | 0.031717 | 0.74629 | 65.842 | 25.5733 | -0.0032185 | 23.8837 | 24.116 | -7.7619e-05 | -0.0087804 | 0.15874 | 17.957 | 0.0019519 | 0.045927 | 0.044701 | 44.1835 | 62.7067 | 110.4467 | 20.7913 | 113.6457 | 0.010687 | 0.16475 | 0.99219 | 0.99183 | 98.431 | 275.925 | 329.849 | 333.057 | 927.315 | 0 | 0 | 0
|  | 1055 | 70.3434 | 15.298 | -2.878 | 0.040648 | 4.5982 | 0.051067 | 1.1052 | 66.1876 | 25.8666 | -0.0047944 | 24.1619 | 24.4001 | -0.00011698 | -0.013234 | 0.15874 | 17.957 | 0.0020758 | 0.044923 | 0.04593 | 44.4101 | 62.7371 | 110.2086 | 20.7888 | 116.2881 | 0.011092 | 0.16086 | 0.99277 | 0.99223 | 98.4309 | 275.916 | 329.907 | 333.159 | 927.132 | 0 | 0 | 0
|  | 1060 | 67.2236 | 12.3184 | -2.6454 | 0.048242 | 5.4572 | 0.041746 | 0.90646 | 66.5315 | 25.3159 | -0.0053422 | 23.6477 | 23.8891 | -0.00012762 | -0.014437 | 0.15874 | 17.957 | 0.0020139 | 0.043729 | 0.044032 | 44.635 | 62.7656 | 110.0107 | 20.7921 | 111.3902 | 0.01102 | 0.16024 | 0.99312 | 0.99251 | 98.4297 | 275.902 | 329.91 | 333.278 | 926.992 | 0 | 0 | 0
|  | 1065 | 66.7326 | 12.5506 | -3.7368 | 0.047003 | 5.3171 | 0.045025 | 0.94635 | 66.8664 | 25.6211 | -0.0072615 | 23.9396 | 24.1878 | -0.00017564 | -0.019869 | 0.15874 | 17.957 | 0.0021163 | 0.044481 | 0.043923 | 44.8549 | 62.7854 | 109.7346 | 20.7943 | 114.1244 | 0.011336 | 0.16082 | 0.99365 | 0.99283 | 98.4302 | 275.919 | 330.003 | 333.425 | 926.936 | 0 | 0 | 0
|  | 1070 | 65.9097 | 15.8995 | -0.72376 | 0.036645 | 4.1454 | 0.061702 | 1.1581 | 67.198 | 25.3746 | -0.0011067 | 23.7153 | 23.9642 | -2.6522e-05 | -0.0030003 | 0.15874 | 17.957 | 0.0022611 | 0.042441 | 0.043223 | 45.0727 | 62.8019 | 109.5489 | 20.7953 | 111.9674 | 0.012009 | 0.15663 | 0.99348 | 0.99336 | 98.4304 | 275.919 | 330.088 | 333.552 | 926.96 | 0 | 0 | 0
|  | 1075 | 64.9333 | 10.2791 | -1.9452 | 0.055842 | 6.317 | 0.033201 | 0.7503 | 67.5251 | 25.3483 | -0.0045392 | 23.6841 | 23.9296 | -0.00010862 | -0.012288 | 0.15874 | 17.957 | 0.001854 | 0.041898 | 0.042452 | 45.2869 | 62.8141 | 109.3346 | 20.7979 | 111.7046 | 0.010357 | 0.15534 | 0.9943 | 0.99379 | 98.4305 | 275.927 | 329.995 | 333.415 | 927.055 | 0 | 0 | 0
|  | 1080 | 65.5611 | 9.8361 | -1.1018 | 0.058922 | 6.6653 | 0.031593 | 0.74649 | 67.8514 | 25.3523 | -0.0027149 | 23.6792 | 23.9124 | -6.4919e-05 | -0.0073438 | 0.15874 | 17.957 | 0.0018615 | 0.043985 | 0.043111 | 45.5008 | 62.8253 | 109.0094 | 20.7956 | 111.6989 | 0.010387 | 0.16074 | 0.99477 | 0.99446 | 98.4302 | 275.925 | 329.875 | 333.123 | 927.079 | 0 | 0 | 0
|  | 1085 | 67.227 | 14.2204 | -2.9371 | 0.041791 | 4.7275 | 0.046132 | 1.0321 | 68.1833 | 25.6024 | -0.0050814 | 23.9159 | 24.1553 | -0.00012274 | -0.013885 | 0.15874 | 17.957 | 0.0019279 | 0.043132 | 0.043912 | 45.7184 | 62.8418 | 108.769 | 20.7943 | 113.9284 | 0.010581 | 0.15743 | 0.99559 | 0.99501 | 98.4304 | 275.926 | 329.917 | 333.22 | 928.144 | 0 | 0 | 0
|  | 1090 | 66.5337 | 11.4214 | -4.0415 | 0.051496 | 5.8254 | 0.037571 | 0.8426 | 68.5177 | 25.6692 | -0.0085929 | 23.9763 | 24.2203 | -0.00020812 | -0.023543 | 0.15874 | 17.957 | 0.0019348 | 0.043391 | 0.043579 | 45.9371 | 62.8603 | 108.5599 | 20.7958 | 114.5142 | 0.010588 | 0.15781 | 0.99645 | 0.99548 | 98.4302 | 275.942 | 329.891 | 333.248 | 927.23 | 0 | 0 | 0
|  | 1095 | 63.8322 | 8.2773 | -0.61041 | 0.068171 | 7.7117 | 0.028674 | 0.61959 | 68.8436 | 25.0805 | -0.0017572 | 23.4332 | 23.6817 | -4.1612e-05 | -0.0047073 | 0.15874 | 17.957 | 0.0019548 | 0.042238 | 0.041945 | 46.1509 | 62.8709 | 108.2457 | 20.7981 | 109.3533 | 0.010854 | 0.15739 | 0.99623 | 0.99603 | 98.4299 | 275.947 | 329.985 | 333.485 | 927.221 | 0 | 0 | 0
|  | 1100 | 65.4164 | 10.2028 | -4.1488 | 0.056678 | 6.4116 | 0.032437 | 0.76003 | 69.1668 | 25.5451 | -0.0097469 | 23.8714 | 24.1256 | -0.00023515 | -0.026601 | 0.15874 | 17.957 | 0.0018385 | 0.043077 | 0.042887 | 46.363 | 62.8789 | 107.9126 | 20.7975 | 113.4619 | 0.010236 | 0.15754 | 0.99772 | 0.99661 | 98.4303 | 275.957 | 330.043 | 333.558 | 927.1 | 0 | 0 | 0
|  | 1105 | 65.2982 | 12.553 | 0.90477 | 0.045984 | 5.2018 | 0.041736 | 0.90994 | 69.4935 | 25.2289 | 0.0017465 | 23.5735 | 23.8222 | 4.1605e-05 | 0.0047064 | 0.15884 | 17.9688 | 0.0019192 | 0.041843 | 0.042665 | 46.5769 | 62.8901 | 107.6813 | 20.7964 | 110.6591 | 0.01066 | 0.15571 | 0.99708 | 0.99728 | 98.4292 | 275.949 | 330.009 | 333.491 | 927.142 | 0 | 0 | 0
|  | 1110 | 65.9665 | 14.0567 | 0.10378 | 0.041485 | 4.6929 | 0.049871 | 1.0379 | 69.8217 | 25.8652 | 0.0001763 | 24.1691 | 24.4193 | 4.3052e-06 | 0.00048701 | 0.15896 | 17.9817 | 0.0020689 | 0.043058 | 0.043276 | 46.7917 | 62.9024 | 107.4454 | 20.7981 | 116.3166 | 0.011065 | 0.15612 | 0.99778 | 0.9978 | 98.4278 | 275.969 | 330.023 | 333.439 | 927.159 | 0 | 0 | 0
|  | 1115 | 66.5022 | 17.4289 | 0.27227 | 0.03373 | 3.8156 | 0.059612 | 1.3256 | 70.1529 | 25.6772 | 0.00037893 | 23.9873 | 24.2365 | 9.1838e-06 | 0.0010389 | 0.15899 | 17.9856 | 0.0020107 | 0.044713 | 0.043792 | 47.0094 | 62.9174 | 107.2671 | 20.7951 | 114.6021 | 0.010892 | 0.16116 | 0.9981 | 0.99814 | 98.427 | 275.957 | 329.939 | 333.367 | 927.124 | 0 | 0 | 0
|  | 1120 | 68.6159 | 14.4513 | -6.187 | 0.041973 | 4.7481 | 0.048938 | 1.0115 | 70.4907 | 25.9154 | -0.010612 | 24.2175 | 24.4716 | -0.00025969 | -0.029376 | 0.15902 | 17.9882 | 0.0020541 | 0.042454 | 0.044613 | 47.2304 | 62.9381 | 107.0877 | 20.7937 | 116.7754 | 0.01099 | 0.15437 | 0.99938 | 0.99817 | 98.4272 | 275.957 | 330.043 | 333.506 | 926.912 | 0 | 0 | 0
|  | 1125 | 65.6493 | 11.3611 | -0.25939 | 0.051081 | 5.7784 | 0.043796 | 0.83692 | 70.8263 | 25.313 | -0.00055507 | 23.6426 | 23.8714 | -1.325e-05 | -0.0014989 | 0.15902 | 17.9882 | 0.0022372 | 0.042751 | 0.043119 | 47.4497 | 62.9567 | 106.8433 | 20.7953 | 111.3533 | 0.011933 | 0.15771 | 0.99834 | 0.99828 | 98.4268 | 275.966 | 329.877 | 333.069 | 928.207 | 0 | 0 | 0
|  | 1130 | 66.4248 | 8.9908 | -2.55 | 0.06531 | 7.3881 | 0.033425 | 0.67075 | 71.1565 | 26.0533 | -0.0067819 | 24.3272 | 24.5564 | -0.00016654 | -0.018839 | 0.15902 | 17.9882 | 0.002183 | 0.043807 | 0.043684 | 47.6668 | 62.9704 | 106.5739 | 20.7977 | 117.9285 | 0.011458 | 0.15722 | 0.99903 | 0.99826 | 98.4296 | 275.965 | 329.783 | 332.89 | 927.168 | 0 | 0 | 0
|  | 1135 | 64.761 | 10.3401 | -1.5722 | 0.055366 | 6.2631 | 0.039805 | 0.79168 | 71.4845 | 25.571 | -0.0036127 | 23.8711 | 24.0949 | -8.7047e-05 | -0.009847 | 0.15902 | 17.9882 | 0.0022038 | 0.043832 | 0.042791 | 47.8829 | 62.9819 | 106.2213 | 20.798 | 113.5758 | 0.011706 | 0.15937 | 0.99842 | 0.99801 | 98.4296 | 275.947 | 329.704 | 332.795 | 927.165 | 0 | 0 | 0
|  | 1140 | 66.2261 | 15.3736 | -1.9632 | 0.038081 | 4.3078 | 0.057571 | 1.1401 | 71.812 | 25.7016 | -0.0030855 | 24.0017 | 24.2295 | -7.4759e-05 | -0.0084569 | 0.15902 | 17.9882 | 0.0021923 | 0.043415 | 0.043518 | 48.0987 | 62.9929 | 106.0298 | 20.7962 | 114.7799 | 0.011615 | 0.15773 | 0.99791 | 0.99756 | 98.4299 | 275.976 | 329.824 | 332.954 | 927.155 | 0 | 0 | 0
|  | 1145 | 66.4848 | 13.6004 | -2.7027 | 0.043214 | 4.8884 | 0.048749 | 0.98009 | 72.1437 | 25.5294 | -0.0048516 | 23.8441 | 24.0734 | -0.00011679 | -0.013212 | 0.15902 | 17.9882 | 0.0021066 | 0.042353 | 0.043462 | 48.3162 | 63.0076 | 105.8131 | 20.7954 | 113.2622 | 0.011327 | 0.15574 | 0.9974 | 0.99685 | 98.4285 | 275.972 | 329.868 | 333.041 | 927.096 | 0 | 0 | 0
|  | 1150 | 65.8414 | 11.6114 | -1.8082 | 0.050127 | 5.6704 | 0.045136 | 0.82243 | 72.4746 | 25.4306 | -0.0037792 | 23.7541 | 23.9831 | -9.0637e-05 | -0.010253 | 0.15902 | 17.9882 | 0.0022625 | 0.041225 | 0.043003 | 48.5323 | 63.0213 | 105.5931 | 20.7964 | 112.3985 | 0.011994 | 0.15325 | 0.99634 | 0.99592 | 98.429 | 275.984 | 329.9 | 333.08 | 927.362 | 0 | 0 | 0
|  | 1155 | 64.7232 | 11.4008 | -1.3627 | 0.050185 | 5.6771 | 0.042141 | 0.85032 | 72.801 | 25.5721 | -0.0028372 | 23.8778 | 24.1035 | -6.8385e-05 | -0.0077359 | 0.15902 | 17.9882 | 0.0021148 | 0.042673 | 0.04256 | 48.7462 | 63.0311 | 105.3198 | 20.7989 | 113.6124 | 0.011346 | 0.15638 | 0.99532 | 0.995 | 98.4281 | 275.972 | 329.782 | 332.899 | 927.096 | 0 | 0 | 0
|  | 1160 | 67.3409 | 11.12 | -0.8459 | 0.053534 | 6.0559 | 0.04219 | 0.79367 | 73.1311 | 25.8348 | -0.0018587 | 24.1291 | 24.3637 | -4.5284e-05 | -0.0051227 | 0.15902 | 17.9882 | 0.0022586 | 0.042488 | 0.044008 | 48.9627 | 63.0441 | 105.0913 | 20.7953 | 115.9876 | 0.011834 | 0.15479 | 0.99387 | 0.99367 | 98.4283 | 275.965 | 329.865 | 333.072 | 927.252 | 0 | 0 | 0
|  | 1165 | 65.1007 | 18.5835 | -1.6688 | 0.030968 | 3.5031 | 0.068529 | 1.3671 | 73.4622 | 25.1573 | -0.00218 | 23.4881 | 23.7053 | -5.1679e-05 | -0.005846 | 0.15902 | 17.9882 | 0.0021222 | 0.042335 | 0.042712 | 49.1795 | 63.0577 | 104.8101 | 20.7958 | 109.9453 | 0.011517 | 0.15731 | 0.99264 | 0.9924 | 98.4298 | 275.951 | 329.749 | 332.798 | 927.515 | 0 | 0 | 0
|  | 1170 | 66.8156 | 10.7594 | -0.1664 | 0.054896 | 6.21 | 0.038603 | 0.77748 | 73.792 | 25.3894 | -0.0003816 | 23.7055 | 23.9378 | -9.1346e-06 | -0.0010333 | 0.15902 | 17.9882 | 0.0021192 | 0.042681 | 0.043694 | 49.3955 | 63.0701 | 104.7276 | 20.7937 | 111.9866 | 0.011425 | 0.15719 | 0.99116 | 0.99111 | 98.4305 | 275.95 | 329.759 | 332.99 | 927.619 | 0 | 0 | 0
|  | 1175 | 64.2907 | 7.6323 | 1.8685 | 0.074464 | 8.4235 | 0.025305 | 0.55029 | 74.1198 | 24.2562 | 0.0060811 | 22.6523 | 22.88 | 0.00013914 | 0.015739 | 0.15936 | 18.0275 | 0.0018843 | 0.040977 | 0.041967 | 49.6096 | 63.0807 | 104.268 | 20.7929 | 102.2349 | 0.010827 | 0.15774 | 0.989 | 0.98968 | 98.4306 | 275.973 | 329.83 | 333.145 | 927.601 | 0 | 0 | 0
|  | 1180 | 67.4497 | 15.4785 | -0.41951 | 0.038522 | 4.3576 | 0.050284 | 1.106 | 74.4491 | 25.6606 | -0.00066753 | 23.965 | 24.2093 | -1.616e-05 | -0.0018281 | 0.15971 | 18.0669 | 0.001937 | 0.042605 | 0.043957 | 49.8244 | 63.0925 | 104.0482 | 20.7945 | 114.4215 | 0.0106 | 0.15583 | 0.98828 | 0.98821 | 98.4307 | 275.979 | 329.845 | 333.208 | 927.467 | 0 | 0 | 0
|  | 1185 | 66.6318 | 15.385 | -2.2116 | 0.038286 | 4.331 | 0.05284 | 1.0861 | 74.7843 | 25.6274 | -0.0035023 | 23.9371 | 24.1768 | -8.4674e-05 | -0.0095785 | 0.15971 | 18.0669 | 0.002023 | 0.041583 | 0.043392 | 50.0428 | 63.1091 | 103.8426 | 20.7962 | 114.1404 | 0.010957 | 0.15335 | 0.98718 | 0.98679 | 98.4296 | 275.964 | 329.888 | 333.192 | 926.931 | 0 | 0 | 0
|  | 1190 | 64.0229 | 8.9913 | -0.99369 | 0.062946 | 7.1206 | 0.030236 | 0.64664 | 75.111 | 24.8834 | -0.0026679 | 23.2277 | 23.4447 | -6.2549e-05 | -0.0070757 | 0.15971 | 18.0669 | 0.0019032 | 0.040703 | 0.041793 | 50.2558 | 63.1185 | 103.6362 | 20.7975 | 107.5424 | 0.010703 | 0.15421 | 0.9859 | 0.9856 | 98.4311 | 275.993 | 329.682 | 332.762 | 927.036 | 0 | 0 | 0
|  | 1195 | 67.1041 | 15.8374 | -1.8392 | 0.037456 | 4.2371 | 0.057218 | 1.1071 | 75.4388 | 26.0854 | -0.0028055 | 24.34 | 24.5547 | -6.8889e-05 | -0.0077929 | 0.15971 | 18.0669 | 0.0021431 | 0.041466 | 0.043682 | 50.4694 | 63.1287 | 103.2694 | 20.7979 | 118.1357 | 0.01129 | 0.15118 | 0.98459 | 0.98427 | 98.4274 | 275.984 | 329.551 | 332.458 | 927.216 | 0 | 0 | 0
|  | 1200 | 65.9157 | 18.1594 | -1.0959 | 0.032088 | 3.6298 | 0.077405 | 1.3723 | 75.7713 | 26.2811 | -0.0014221 | 24.5142 | 24.728 | -3.5166e-05 | -0.003978 | 0.15971 | 18.0669 | 0.0024838 | 0.044034 | 0.043563 | 50.6876 | 63.1428 | 103.2391 | 20.7995 | 119.8746 | 0.012567 | 0.15683 | 0.98349 | 0.98333 | 98.4284 | 275.969 | 329.438 | 332.311 | 927.214 | 0 | 0 | 0
|  | 1205 | 68.577 | 11.2006 | 3.2899 | 0.054124 | 6.1226 | 0.044983 | 0.83786 | 76.1076 | 25.7791 | 0.0073362 | 24.0506 | 24.272 | 0.00017807 | 0.020143 | 0.16016 | 18.1172 | 0.0024346 | 0.045349 | 0.045179 | 50.9094 | 63.1598 | 102.9136 | 20.7909 | 115.3612 | 0.01256 | 0.16233 | 0.98152 | 0.98234 | 98.4275 | 275.976 | 329.502 | 332.535 | 928.409 | 0 | 0 | 0
|  | 1210 | 69.8272 | 10.2313 | 2.0074 | 0.060332 | 6.8249 | 0.042767 | 0.70276 | 76.4536 | 25.8677 | 0.0049654 | 24.1491 | 24.3912 | 0.00012111 | 0.0137 | 0.1609 | 18.2018 | 0.0025802 | 0.042399 | 0.045467 | 51.136 | 63.1848 | 102.7149 | 20.7904 | 116.2314 | 0.013109 | 0.15443 | 0.98109 | 0.98164 | 98.4286 | 275.987 | 329.719 | 333.024 | 927.196 | 0 | 0 | 0
|  | 1215 | 64.6489 | 9.2457 | 3.8058 | 0.061812 | 6.9924 | 0.038257 | 0.65729 | 76.7898 | 25.3314 | 0.0098496 | 23.6498 | 23.8835 | 0.00023524 | 0.026611 | 0.16179 | 18.3026 | 0.0023648 | 0.040629 | 0.042306 | 51.3555 | 63.2015 | 102.3226 | 20.7983 | 111.4681 | 0.012447 | 0.15212 | 0.97996 | 0.98106 | 98.4303 | 275.972 | 329.738 | 332.996 | 927.186 | 0 | 0 | 0
|  | 1220 | 65.7187 | 17.0981 | -2.1324 | 0.033978 | 3.8436 | 0.060864 | 1.2631 | 77.1157 | 25.6698 | -0.0029956 | 23.9579 | 24.1861 | -7.2453e-05 | -0.008196 | 0.16238 | 18.3691 | 0.002068 | 0.042918 | 0.043118 | 51.569 | 63.2096 | 102.1307 | 20.7975 | 114.4291 | 0.011125 | 0.15659 | 0.98085 | 0.98051 | 98.4289 | 275.972 | 329.63 | 332.769 | 927.234 | 0 | 0 | 0
|  | 1225 | 67.3697 | 18.5346 | -0.1848 | 0.032132 | 3.6348 | 0.071673 | 1.3112 | 77.4484 | 25.9975 | -0.0002423 | 24.2668 | 24.5069 | -5.938e-06 | -0.00067172 | 0.16238 | 18.3691 | 0.002303 | 0.042131 | 0.043988 | 51.7868 | 63.2232 | 101.9487 | 20.7963 | 117.3839 | 0.011954 | 0.15321 | 0.98014 | 0.98011 | 98.4275 | 276.003 | 329.67 | 332.932 | 927.278 | 0 | 0 | 0
|  | 1230 | 67.2466 | 8.3366 | -1.215 | 0.071307 | 8.0664 | 0.02828 | 0.58744 | 77.785 | 26.064 | -0.0035273 | 24.3255 | 24.5621 | -8.6637e-05 | -0.0098006 | 0.16238 | 18.3691 | 0.0020166 | 0.041889 | 0.043773 | 52.0062 | 63.2398 | 101.763 | 20.7975 | 117.9687 | 0.010795 | 0.15233 | 0.98019 | 0.9798 | 98.4279 | 275.974 | 329.626 | 332.832 | 927.81 | 0 | 0 | 0
|  | 1235 | 66.7955 | 12.3565 | -2.051 | 0.047786 | 5.4057 | 0.040068 | 0.88825 | 78.1201 | 25.993 | -0.004003 | 24.2555 | 24.4836 | -9.8008e-05 | -0.011087 | 0.16238 | 18.3691 | 0.0019147 | 0.042446 | 0.043572 | 52.2246 | 63.2551 | 101.3088 | 20.7978 | 117.3087 | 0.010411 | 0.15403 | 0.98021 | 0.97976 | 98.4275 | 275.964 | 329.574 | 332.674 | 927.129 | 0 | 0 | 0
|  | 1240 | 67.1576 | 36.3615 | -4.6984 | 0.016327 | 1.8469 | 0.12007 | 2.4788 | 78.4549 | 25.9275 | -0.0031411 | 24.1961 | 24.4215 | -7.6711e-05 | -0.0086778 | 0.16238 | 18.3691 | 0.0019604 | 0.040471 | 0.043487 | 52.4422 | 63.2701 | 101.2899 | 20.7977 | 116.7268 | 0.010613 | 0.14929 | 0.98023 | 0.97988 | 98.4285 | 275.998 | 329.599 | 332.669 | 927.096 | 0 | 0 | 0
|  | 1245 | 66.5156 | 6.8943 | -0.10053 | 0.085287 | 9.6478 | 0.026923 | 0.47791 | 78.7891 | 26.0338 | -0.00034994 | 24.2847 | 24.5007 | -8.5738e-06 | -0.00096989 | 0.16238 | 18.3691 | 0.0022962 | 0.040759 | 0.043316 | 52.6592 | 63.2844 | 101.0314 | 20.7989 | 117.6348 | 0.011915 | 0.1496 | 0.98028 | 0.98024 | 98.4292 | 275.994 | 329.454 | 332.384 | 927.171 | 0 | 0 | 0
|  | 1250 | 64.0868 | 6.9309 | -0.30796 | 0.08174 | 9.2466 | 0.028738 | 0.5016 | 79.1156 | 25.4754 | -0.0010493 | 23.7688 | 23.9889 | -2.5173e-05 | -0.0028476 | 0.16238 | 18.3691 | 0.002349 | 0.041001 | 0.042054 | 52.8726 | 63.2925 | 100.5232 | 20.8001 | 112.6661 | 0.012329 | 0.15248 | 0.98077 | 0.98065 | 98.4298 | 276 | 329.523 | 332.575 | 927.165 | 0 | 0 | 0
|  | 1255 | 66.2158 | 43.4859 | -5.1965 | 0.013461 | 1.5227 | 0.18245 | 3.1244 | 79.4414 | 25.6625 | -0.002895 | 23.9377 | 24.1617 | -6.9948e-05 | -0.0079127 | 0.16238 | 18.3691 | 0.0024559 | 0.042056 | 0.04341 | 53.0863 | 63.2999 | 100.2926 | 20.7964 | 114.2998 | 0.01269 | 0.15441 | 0.98152 | 0.9812 | 98.429 | 276.004 | 329.446 | 332.529 | 927.049 | 0 | 0 | 0
|  | 1260 | 66.0403 | 17.2773 | 0.92273 | 0.03379 | 3.8224 | 0.06859 | 1.2019 | 79.772 | 25.6568 | 0.0012902 | 23.9375 | 24.1662 | 3.1179e-05 | 0.003527 | 0.16246 | 18.3779 | 0.0023176 | 0.040613 | 0.043041 | 53.3024 | 63.3111 | 100.2838 | 20.7977 | 114.2736 | 0.012135 | 0.15073 | 0.98164 | 0.98178 | 98.4296 | 275.976 | 329.515 | 332.664 | 927.133 | 0 | 0 | 0
|  | 1265 | 65.334 | 7.6211 | 0.72255 | 0.075784 | 8.5728 | 0.036259 | 0.53604 | 80.1005 | 26.1856 | 0.0022208 | 24.4231 | 24.6571 | 5.4758e-05 | 0.0061943 | 0.16268 | 18.4023 | 0.0027479 | 0.040623 | 0.042835 | 53.5171 | 63.3205 | 99.9237 | 20.8014 | 118.9945 | 0.013645 | 0.14866 | 0.98212 | 0.98236 | 98.4306 | 275.974 | 329.411 | 332.567 | 927.179 | 0 | 0 | 0
|  | 1270 | 64.8611 | 10.0437 | -1.1945 | 0.057088 | 6.4579 | 0.044495 | 0.743 | 80.426 | 25.7897 | -0.0028089 | 24.053 | 24.2774 | -6.8194e-05 | -0.0077142 | 0.16281 | 18.4177 | 0.0025401 | 0.042416 | 0.042765 | 53.7311 | 63.3275 | 99.5991 | 20.7994 | 115.4199 | 0.012979 | 0.1548 | 0.98339 | 0.98308 | 98.4308 | 275.987 | 329.4 | 332.472 | 927.135 | 0 | 0 | 0
|  | 1275 | 64.057 | 15.9619 | 2.4507 | 0.035476 | 4.0131 | 0.066528 | 1.1217 | 80.7482 | 25.4294 | 0.0036309 | 23.7193 | 23.9448 | 8.694e-05 | 0.0098348 | 0.16303 | 18.4423 | 0.0023601 | 0.039794 | 0.041859 | 53.9427 | 63.332 | 99.3617 | 20.8005 | 112.2281 | 0.012392 | 0.14955 | 0.98333 | 0.98373 | 98.4308 | 275.984 | 329.432 | 332.564 | 927.067 | 0 | 0 | 0
|  | 1280 | 63.0618 | 13.9482 | 0.51263 | 0.039967 | 4.5212 | 0.058968 | 1.0366 | 81.066 | 25.9048 | 0.0008399 | 24.1625 | 24.394 | 2.0488e-05 | 0.0023177 | 0.1633 | 18.4727 | 0.0023568 | 0.041431 | 0.041571 | 54.1512 | 63.3328 | 99.2137 | 20.8042 | 116.4626 | 0.012202 | 0.15182 | 0.98435 | 0.98445 | 98.4303 | 275.988 | 329.428 | 332.584 | 927.113 | 0 | 0 | 0
|  | 1285 | 62.5215 | 16.9044 | -3.7872 | 0.032695 | 3.6985 | 0.073683 | 1.2538 | 81.38 | 25.3567 | -0.0051857 | 23.653 | 23.8777 | -0.00012382 | -0.014007 | 0.16335 | 18.4785 | 0.0024091 | 0.040995 | 0.041228 | 54.3582 | 63.3307 | 98.9692 | 20.8023 | 111.5947 | 0.012619 | 0.15296 | 0.98575 | 0.98517 | 98.4297 | 275.994 | 329.453 | 332.582 | 927.016 | 0 | 0 | 0
|  | 1290 | 66.4061 | 11.1961 | 0.0041792 | 0.052431 | 5.9312 | 0.043717 | 0.80998 | 81.7023 | 26.07 | 8.9201e-06 | 24.3229 | 24.5651 | 2.1912e-07 | 2.4788e-05 | 0.16335 | 18.4786 | 0.0022922 | 0.042469 | 0.043514 | 54.5701 | 63.3351 | 98.8564 | 20.7984 | 117.9834 | 0.011886 | 0.15377 | 0.98606 | 0.98606 | 98.43 | 275.99 | 329.514 | 332.795 | 926.843 | 0 | 0 | 0
|  | 1295 | 64.572 | 10.181 | 1.1424 | 0.056067 | 6.3424 | 0.037691 | 0.7296 | 82.0298 | 25.3375 | 0.0026827 | 23.6405 | 23.8763 | 6.4052e-05 | 0.0072458 | 0.16351 | 18.4967 | 0.0021132 | 0.040906 | 0.042208 | 54.7844 | 63.3434 | 98.4655 | 20.7987 | 111.451 | 0.011419 | 0.15281 | 0.98674 | 0.98704 | 98.43 | 276.014 | 329.528 | 332.815 | 926.782 | 0 | 0 | 0
|  | 1300 | 65.5243 | 22.9212 | -3.6232 | 0.025271 | 2.8587 | 0.08946 | 1.7012 | 82.355 | 25.9914 | -0.0037382 | 24.2507 | 24.4929 | -9.156e-05 | -0.010358 | 0.16367 | 18.5149 | 0.0022607 | 0.042991 | 0.043103 | 54.9977 | 63.35 | 98.3302 | 20.7994 | 117.2787 | 0.011788 | 0.15542 | 0.98843 | 0.98801 | 98.43 | 275.998 | 329.53 | 332.821 | 926.73 | 0 | 0 | 0
|  | 1305 | 66.2373 | 7.5587 | -2.0307 | 0.077465 | 8.763 | 0.028463 | 0.53473 | 82.6844 | 25.4692 | -0.0065522 | 23.7672 | 24.0087 | -0.00015731 | -0.017795 | 0.16367 | 18.5149 | 0.0022049 | 0.041423 | 0.043225 | 55.2135 | 63.3597 | 98.1237 | 20.7959 | 112.6309 | 0.011746 | 0.1536 | 0.98971 | 0.98898 | 98.4306 | 275.985 | 329.581 | 332.93 | 926.802 | 0 | 0 | 0
|  | 1310 | 68.4393 | 10.5869 | 1.5055 | 0.057146 | 6.4645 | 0.037649 | 0.7417 | 83.0211 | 25.9441 | 0.0035179 | 24.2097 | 24.4551 | 8.6031e-05 | 0.009732 | 0.16389 | 18.5392 | 0.0021515 | 0.042385 | 0.044546 | 55.4329 | 63.3749 | 97.6381 | 20.7941 | 116.867 | 0.01137 | 0.15408 | 0.9899 | 0.9903 | 98.4297 | 275.968 | 329.572 | 332.913 | 927.897 | 0 | 0 | 0
|  | 1315 | 68.5024 | 36.1543 | -5.6841 | 0.016749 | 1.8947 | 0.13441 | 2.475 | 83.3635 | 26.2824 | -0.0038404 | 24.5345 | 24.7903 | -9.5206e-05 | -0.01077 | 0.1641 | 18.5635 | 0.0022513 | 0.041455 | 0.044481 | 55.6555 | 63.3943 | 97.5759 | 20.7963 | 119.9795 | 0.011652 | 0.15037 | 0.99191 | 0.99148 | 98.4306 | 275.965 | 329.694 | 333.132 | 926.964 | 0 | 0 | 0
|  | 1320 | 66.5496 | 10.3015 | 1.1162 | 0.057108 | 6.4602 | 0.039913 | 0.68516 | 83.7011 | 25.6001 | 0.0026408 | 23.894 | 24.1371 | 6.3741e-05 | 0.0072106 | 0.16426 | 18.5815 | 0.0022794 | 0.039128 | 0.043077 | 55.8744 | 63.4099 | 97.3772 | 20.7972 | 113.8137 | 0.012001 | 0.14715 | 0.99239 | 0.99269 | 98.4295 | 275.963 | 329.646 | 332.999 | 926.471 | 0 | 0 | 0
|  | 1325 | 62.9505 | 8.9735 | 0.14678 | 0.062014 | 7.0152 | 0.037287 | 0.66329 | 84.0248 | 25.3912 | 0.00038058 | 23.6879 | 23.9177 | 9.1025e-06 | 0.0010297 | 0.16444 | 18.6021 | 0.0023123 | 0.041134 | 0.041443 | 56.0857 | 63.415 | 97.0417 | 20.8018 | 111.9114 | 0.012211 | 0.15317 | 0.99378 | 0.99382 | 98.4282 | 275.969 | 329.491 | 332.687 | 926.435 | 0 | 0 | 0
|  | 1330 | 65.7354 | 14.9275 | 0.14588 | 0.038928 | 4.4036 | 0.060021 | 1.0577 | 84.3466 | 25.2395 | 0.00023877 | 23.5485 | 23.7834 | 5.6787e-06 | 0.00064238 | 0.16448 | 18.6063 | 0.0023365 | 0.041173 | 0.042965 | 56.2967 | 63.4185 | 96.7908 | 20.7954 | 110.5883 | 0.012367 | 0.15392 | 0.99462 | 0.99464 | 98.4298 | 275.959 | 329.521 | 332.808 | 926.68 | 0 | 0 | 0
|  | 1335 | 67.6005 | 10.1816 | 0.95182 | 0.058693 | 6.6395 | 0.038785 | 0.70959 | 84.6799 | 25.5854 | 0.002316 | 23.8791 | 24.1218 | 5.5865e-05 | 0.0063196 | 0.16463 | 18.6237 | 0.0022764 | 0.041648 | 0.044026 | 56.5142 | 63.4306 | 96.6059 | 20.7937 | 113.6776 | 0.011995 | 0.15369 | 0.99491 | 0.99517 | 98.4294 | 275.966 | 329.628 | 332.979 | 927.189 | 0 | 0 | 0
|  | 1340 | 66.9902 | 9.9675 | -0.58993 | 0.059413 | 6.7209 | 0.036149 | 0.69671 | 85.0164 | 25.5136 | -0.0014572 | 23.8113 | 24.0529 | -3.505e-05 | -0.0039649 | 0.16477 | 18.6395 | 0.0021477 | 0.041394 | 0.043606 | 56.7333 | 63.4451 | 96.2261 | 20.7948 | 113.0367 | 0.011499 | 0.15333 | 0.99604 | 0.99587 | 98.4281 | 275.959 | 329.618 | 332.963 | 927.183 | 0 | 0 | 0
|  | 1345 | 66.0556 | 19.0643 | 0.99605 | 0.03063 | 3.4649 | 0.068327 | 1.3697 | 85.349 | 25.4563 | 0.0012711 | 23.7597 | 24.0024 | 3.0509e-05 | 0.0034512 | 0.16485 | 18.6482 | 0.0020928 | 0.041952 | 0.043162 | 56.9502 | 63.4565 | 96.0451 | 20.796 | 112.5383 | 0.011296 | 0.15502 | 0.9964 | 0.99654 | 98.4283 | 275.961 | 329.645 | 333.012 | 927.126 | 0 | 0 | 0
|  | 1350 | 67.1792 | 12.7186 | -3.3444 | 0.046693 | 5.282 | 0.042322 | 0.88429 | 85.6821 | 25.6849 | -0.0064447 | 23.9782 | 24.2302 | -0.00015616 | -0.017665 | 0.16493 | 18.6568 | 0.0019761 | 0.04129 | 0.043626 | 57.1672 | 63.4682 | 95.8693 | 20.7958 | 114.5935 | 0.01075 | 0.15236 | 0.99803 | 0.99729 | 98.4278 | 275.978 | 329.715 | 333.179 | 928.292 | 0 | 0 | 0
|  | 1355 | 66.6619 | 12.5202 | 2.3899 | 0.047067 | 5.3243 | 0.04407 | 0.86234 | 86.0167 | 25.5674 | 0.0046644 | 23.8697 | 24.116 | 0.00011249 | 0.012725 | 0.16521 | 18.6886 | 0.0020743 | 0.040588 | 0.043278 | 57.3844 | 63.4809 | 95.5896 | 20.7963 | 113.5532 | 0.011184 | 0.15104 | 0.99727 | 0.9978 | 98.4296 | 275.941 | 329.731 | 333.133 | 927.073 | 0 | 0 | 0
|  | 1360 | 65.9465 | 8.931 | 1.8247 | 0.065275 | 7.384 | 0.034688 | 0.64827 | 86.3482 | 25.8793 | 0.0048824 | 24.1508 | 24.3945 | 0.0001191 | 0.013473 | 0.16579 | 18.7541 | 0.0022642 | 0.042316 | 0.04323 | 57.6007 | 63.4913 | 95.384 | 20.7983 | 116.2914 | 0.011841 | 0.15417 | 0.99776 | 0.99831 | 98.4288 | 275.942 | 329.593 | 332.919 | 927.315 | 0 | 0 | 0
|  | 1365 | 64.9752 | 14.1474 | 3.0261 | 0.0406 | 4.5927 | 0.059587 | 1.0161 | 86.6755 | 25.1164 | 0.0051891 | 23.4441 | 23.6765 | 0.00012286 | 0.013898 | 0.16639 | 18.8225 | 0.0024192 | 0.041255 | 0.042597 | 57.8153 | 63.4985 | 94.9871 | 20.796 | 109.561 | 0.012754 | 0.15466 | 0.99807 | 0.99866 | 98.428 | 275.959 | 329.667 | 332.935 | 927.255 | 0 | 0 | 0
|  | 1370 | 67.7087 | 26.5339 | 4.1624 | 0.022558 | 2.5518 | 0.099564 | 1.8756 | 87.0072 | 26.0603 | 0.0038214 | 24.3307 | 24.5706 | 9.3894e-05 | 0.010621 | 0.16693 | 18.8838 | 0.0022459 | 0.042309 | 0.044177 | 58.0322 | 63.5089 | 94.9652 | 20.7961 | 117.9773 | 0.011706 | 0.15341 | 0.99872 | 0.99916 | 98.4275 | 275.959 | 329.742 | 332.993 | 927.194 | 0 | 0 | 0
|  | 1375 | 66.3865 | 7.2336 | -0.80735 | 0.081129 | 9.1775 | 0.027686 | 0.4898 | 87.3424 | 25.3881 | -0.0027361 | 23.7024 | 23.9386 | -6.5499e-05 | -0.0074094 | 0.16717 | 18.9104 | 0.0022461 | 0.039737 | 0.043066 | 58.2503 | 63.5218 | 94.675 | 20.796 | 111.9664 | 0.011943 | 0.14957 | 0.99991 | 0.9996 | 98.4278 | 275.944 | 329.732 | 333.018 | 927.978 | 0 | 0 | 0
|  | 1380 | 65.2649 | 8.8853 | 0.21589 | 0.064932 | 7.3452 | 0.033393 | 0.66411 | 87.6716 | 25.6263 | 0.00058057 | 23.9159 | 24.1448 | 1.4018e-05 | 0.0015857 | 0.1672 | 18.9143 | 0.0021683 | 0.043122 | 0.042943 | 58.4653 | 63.5301 | 94.2407 | 20.7978 | 114.0351 | 0.011544 | 0.1573 | 0.99987 | 0.99993 | 98.4279 | 275.952 | 329.61 | 332.764 | 927.252 | 0 | 0 | 0
|  | 1385 | 66.7161 | 24.5407 | -0.052225 | 0.024032 | 2.7186 | 0.092301 | 1.6787 | 88.0015 | 25.2328 | -5.2776e-05 | 23.5504 | 23.7815 | -1.2551e-06 | -0.00014198 | 0.16724 | 18.9183 | 0.0022182 | 0.040343 | 0.043324 | 58.681 | 63.539 | 94.0586 | 20.7941 | 110.5679 | 0.011885 | 0.15178 | 0.99997 | 0.99996 | 98.4282 | 275.95 | 329.634 | 332.869 | 927.121 | 0 | 0 | 0
|  | 1390 | 65.7482 | 13.0691 | -1.2688 | 0.044472 | 5.0308 | 0.04906 | 0.89062 | 88.3327 | 25.2286 | -0.0023745 | 23.5432 | 23.7646 | -5.6429e-05 | -0.0063833 | 0.16724 | 18.9183 | 0.0021818 | 0.039608 | 0.042674 | 58.896 | 63.5487 | 93.9302 | 20.7964 | 110.5155 | 0.011737 | 0.14988 | 1.0003 | 1 | 98.4287 | 275.965 | 329.589 | 332.688 | 927.133 | 0 | 0 | 0
|  | 1395 | 64.8783 | 13.701 | -0.45662 | 0.04186 | 4.7353 | 0.052849 | 0.96766 | 88.6593 | 25.3505 | -0.00080047 | 23.6505 | 23.8785 | -1.9114e-05 | -0.0021622 | 0.16724 | 18.9183 | 0.0022123 | 0.040506 | 0.042352 | 59.1085 | 63.555 | 93.6333 | 20.7983 | 111.5556 | 0.011818 | 0.15172 | 0.99997 | 0.99988 | 98.4278 | 275.956 | 329.498 | 332.675 | 927.236 | 0 | 0 | 0
|  | 1400 | 65.7253 | 13.358 | -0.36213 | 0.043495 | 4.9203 | 0.052739 | 0.94744 | 88.9858 | 25.6837 | -0.00065107 | 23.9645 | 24.1922 | -1.5751e-05 | -0.0017818 | 0.16724 | 18.9183 | 0.0022939 | 0.041209 | 0.042952 | 59.3218 | 63.5613 | 93.5068 | 20.7981 | 114.5223 | 0.01203 | 0.15215 | 0.99974 | 0.99967 | 98.4278 | 275.976 | 329.541 | 332.673 | 927.239 | 0 | 0 | 0
|  | 1405 | 65.3108 | 9.485 | 0.97662 | 0.060869 | 6.8857 | 0.035069 | 0.69363 | 89.3134 | 25.5129 | 0.0024734 | 23.8029 | 24.0343 | 5.9446e-05 | 0.0067247 | 0.16739 | 18.9351 | 0.0021346 | 0.042221 | 0.042817 | 59.5362 | 63.5682 | 93.1825 | 20.7976 | 112.9936 | 0.011446 | 0.15547 | 0.99914 | 0.99942 | 98.4267 | 275.986 | 329.511 | 332.714 | 927.165 | 0 | 0 | 0
|  | 1410 | 67.7129 | 12.4449 | 1.8051 | 0.048099 | 5.441 | 0.045832 | 0.86036 | 89.6459 | 25.8927 | 0.0035573 | 24.1611 | 24.4067 | 8.6822e-05 | 0.0098215 | 0.16775 | 18.9765 | 0.0022045 | 0.041382 | 0.044021 | 59.7533 | 63.5787 | 92.9333 | 20.7956 | 116.4012 | 0.011598 | 0.15174 | 0.99871 | 0.99912 | 98.4266 | 275.992 | 329.564 | 332.914 | 927.03 | 0 | 0 | 0
|  | 1415 | 69.2688 | 15.0234 | -0.49852 | 0.040759 | 4.6107 | 0.055367 | 1.0445 | 89.9884 | 26.3208 | -0.000819 | 24.5614 | 24.8096 | -2.0319e-05 | -0.0022985 | 0.16797 | 19.001 | 0.0022567 | 0.042574 | 0.045068 | 59.976 | 63.596 | 92.6974 | 20.7945 | 120.2868 | 0.01166 | 0.15301 | 0.99883 | 0.99874 | 98.427 | 275.995 | 329.575 | 332.905 | 927.056 | 0 | 0 | 0
|  | 1420 | 65.8809 | 13.6461 | 1.6626 | 0.042678 | 4.8278 | 0.051008 | 0.93428 | 90.3262 | 25.5122 | 0.0029523 | 23.8033 | 24.0352 | 7.0958e-05 | 0.0080269 | 0.16815 | 19.0211 | 0.0021769 | 0.039873 | 0.042786 | 60.1957 | 63.61 | 92.5122 | 20.7977 | 112.9927 | 0.011618 | 0.14942 | 0.9979 | 0.99824 | 98.4276 | 276.002 | 329.525 | 332.736 | 927.075 | 0 | 0 | 0
|  | 1425 | 63.0765 | 10.51 | 0.035286 | 0.053054 | 6.0016 | 0.040064 | 0.75819 | 90.6486 | 25.0643 | 7.9343e-05 | 23.3738 | 23.5946 | 1.8721e-06 | 0.00021177 | 0.16833 | 19.0417 | 0.0021256 | 0.040225 | 0.041298 | 60.4059 | 63.6131 | 92.2592 | 20.8004 | 109.0057 | 0.011563 | 0.15218 | 0.9977 | 0.99771 | 98.4272 | 276.019 | 329.361 | 332.473 | 927.094 | 0 | 0 | 0
|  | 1430 | 64.929 | 10.0529 | -0.27153 | 0.057095 | 6.4587 | 0.036145 | 0.68466 | 90.9686 | 25.2361 | -0.00065261 | 23.5327 | 23.7553 | -1.5503e-05 | -0.0017537 | 0.16833 | 19.0422 | 0.0020637 | 0.039091 | 0.042106 | 60.6144 | 63.6144 | 91.9882 | 20.7985 | 110.4993 | 0.01125 | 0.1485 | 0.99738 | 0.99731 | 98.4261 | 276.024 | 329.344 | 332.458 | 928.293 | 0 | 0 | 0
|  | 1435 | 66.3586 | 9.0729 | -1.4232 | 0.064655 | 7.314 | 0.035024 | 0.66865 | 91.2969 | 26.4593 | -0.0036963 | 24.67 | 24.8936 | -9.2015e-05 | -0.010409 | 0.16833 | 19.0422 | 0.0022645 | 0.043232 | 0.043597 | 60.8287 | 63.6215 | 91.6888 | 20.8004 | 121.4544 | 0.011644 | 0.15409 | 0.99725 | 0.99683 | 98.4274 | 276.029 | 329.299 | 332.283 | 927.033 | 0 | 0 | 0
|  | 1440 | 64.8117 | 12.9918 | 0.26116 | 0.0441 | 4.9887 | 0.048857 | 0.90517 | 91.6248 | 25.1954 | 0.00048552 | 23.4973 | 23.7215 | 1.1517e-05 | 0.0013029 | 0.16836 | 19.0455 | 0.0021546 | 0.039918 | 0.042203 | 61.0432 | 63.6283 | 91.375 | 20.7979 | 110.1548 | 0.011637 | 0.15083 | 0.99636 | 0.99642 | 98.4285 | 276.033 | 329.38 | 332.523 | 926.86 | 0 | 0 | 0
|  | 1445 | 65.861 | 15.5492 | -0.55485 | 0.037443 | 4.2356 | 0.066309 | 1.0542 | 91.9515 | 25.5089 | -0.0008654 | 23.7864 | 24.0064 | -2.0775e-05 | -0.0023501 | 0.16839 | 19.0487 | 0.0024828 | 0.039473 | 0.042835 | 61.2558 | 63.6342 | 91.2333 | 20.7975 | 112.8973 | 0.012859 | 0.1484 | 0.99609 | 0.99599 | 98.4292 | 276.015 | 329.334 | 332.381 | 926.739 | 0 | 0 | 0
|  | 1450 | 68.2546 | 16.6313 | 0.98005 | 0.036279 | 4.104 | 0.074037 | 1.1668 | 92.2868 | 26.5689 | 0.0014222 | 24.7684 | 25.0005 | 3.5555e-05 | 0.0040221 | 0.16848 | 19.0588 | 0.002686 | 0.042332 | 0.044654 | 61.4745 | 63.646 | 90.9898 | 20.7974 | 122.4434 | 0.013248 | 0.15142 | 0.99565 | 0.99581 | 98.4306 | 276.038 | 329.249 | 332.334 | 926.775 | 0 | 0 | 0
|  | 1455 | 65.2905 | 12.0202 | 2.1463 | 0.048016 | 5.4317 | 0.052536 | 0.83297 | 92.6206 | 25.1256 | 0.0043568 | 23.4295 | 23.6542 | 0.00010306 | 0.011658 | 0.16883 | 19.098 | 0.0025226 | 0.039996 | 0.042618 | 61.6927 | 63.6568 | 90.8535 | 20.796 | 109.5325 | 0.013176 | 0.15132 | 0.99505 | 0.99554 | 98.4303 | 276.038 | 329.342 | 332.501 | 927.463 | 0 | 0 | 0
|  | 1460 | 67.458 | 10.3321 | -0.72125 | 0.057716 | 6.529 | 0.046144 | 0.71761 | 92.9525 | 26.0611 | -0.0016958 | 24.3097 | 24.5478 | -4.1628e-05 | -0.004709 | 0.16908 | 19.1271 | 0.0026632 | 0.041417 | 0.04407 | 61.9094 | 63.6661 | 90.5133 | 20.7964 | 117.8791 | 0.013361 | 0.15115 | 0.99596 | 0.99577 | 98.4283 | 276.053 | 329.448 | 332.674 | 926.772 | 0 | 0 | 0
|  | 1465 | 66.7112 | 13.2694 | 1.1108 | 0.044443 | 5.0274 | 0.058653 | 0.93502 | 93.2879 | 25.7111 | 0.0020387 | 23.9813 | 24.2144 | 4.9365e-05 | 0.0055843 | 0.16921 | 19.1411 | 0.0026067 | 0.041555 | 0.043661 | 62.1287 | 63.6778 | 90.3022 | 20.7958 | 114.7251 | 0.013278 | 0.15293 | 0.99652 | 0.99675 | 98.4279 | 276.04 | 329.421 | 332.623 | 926.89 | 0 | 0 | 0
|  | 1470 | 68.3348 | 10.5093 | 1.3726 | 0.057481 | 6.5023 | 0.039434 | 0.71879 | 93.6255 | 25.5496 | 0.0032805 | 23.8259 | 24.0509 | 7.8898e-05 | 0.0089251 | 0.16953 | 19.1774 | 0.0022667 | 0.041316 | 0.044369 | 62.3488 | 63.6908 | 90.0424 | 20.7923 | 113.2655 | 0.011968 | 0.15299 | 0.99724 | 0.99761 | 98.4268 | 276.027 | 329.355 | 332.466 | 927.018 | 0 | 0 | 0
|  | 1475 | 69.9625 | 13.8322 | -2.202 | 0.044712 | 5.0579 | 0.055777 | 0.94956 | 93.9713 | 26.5075 | -0.0039457 | 24.7184 | 24.9533 | -9.8457e-05 | -0.011138 | 0.16973 | 19.1997 | 0.0024939 | 0.042457 | 0.045521 | 62.5735 | 63.7093 | 89.753 | 20.7941 | 121.914 | 0.012523 | 0.15197 | 0.99891 | 0.99846 | 98.4264 | 276.031 | 329.344 | 332.474 | 927.017 | 0 | 0 | 0
|  | 1480 | 69.2432 | 10.3038 | -0.15065 | 0.059406 | 6.7202 | 0.039822 | 0.66256 | 94.3193 | 26.3456 | -0.00036081 | 24.5685 | 24.803 | -8.9493e-06 | -0.0010124 | 0.16973 | 19.1997 | 0.0023657 | 0.03936 | 0.044611 | 62.7988 | 63.7293 | 89.5688 | 20.7962 | 120.4348 | 0.012079 | 0.14488 | 0.9995 | 0.99945 | 98.4266 | 276.01 | 329.359 | 332.503 | 927.02 | 0 | 0 | 0
|  | 1485 | 65.2694 | 14.6464 | 0.9593 | 0.039394 | 4.4563 | 0.067174 | 1.0793 | 94.6556 | 25.9637 | 0.0015481 | 24.1974 | 24.4111 | 3.7791e-05 | 0.004275 | 0.16982 | 19.2104 | 0.0026463 | 0.042516 | 0.043045 | 63.018 | 63.7411 | 89.196 | 20.7994 | 116.8958 | 0.013333 | 0.15433 | 0.99988 | 1.0001 | 98.4263 | 276.023 | 329.156 | 332.063 | 927.097 | 0 | 0 | 0
|  | 1490 | 64.5151 | 13.453 | -0.35463 | 0.042393 | 4.7956 | 0.062065 | 0.94859 | 94.98 | 25.2484 | -0.00063277 | 23.5359 | 23.7589 | -1.5034e-05 | -0.0017007 | 0.16991 | 19.2211 | 0.0026311 | 0.040213 | 0.042275 | 63.2313 | 63.745 | 89.1505 | 20.7979 | 110.5678 | 0.01357 | 0.15138 | 1.0009 | 1.0008 | 98.4285 | 276.033 | 329.228 | 332.347 | 926.992 | 0 | 0 | 0
|  | 1495 | 66.2411 | 12.4708 | 0.38242 | 0.046955 | 5.3117 | 0.056417 | 0.86222 | 95.3069 | 25.5444 | 0.00074656 | 23.8195 | 24.0529 | 1.7957e-05 | 0.0020313 | 0.16996 | 19.2261 | 0.0026491 | 0.040486 | 0.04326 | 63.4451 | 63.7505 | 88.7702 | 20.7962 | 113.2122 | 0.013518 | 0.15087 | 1.0014 | 1.0015 | 98.4291 | 276.044 | 329.335 | 332.561 | 927.049 | 0 | 0 | 0
|  | 1500 | 68.6785 | 25.0029 | -1.5467 | 0.024282 | 2.7468 | 0.099807 | 1.7635 | 95.6442 | 26.723 | -0.0014922 | 24.9214 | 25.169 | -3.7556e-05 | -0.0042484 | 0.17 | 19.2312 | 0.0024235 | 0.04282 | 0.044855 | 63.6654 | 63.7628 | 88.7063 | 20.7976 | 123.9149 | 0.012172 | 0.15202 | 1.0022 | 1.002 | 98.4281 | 276.008 | 329.372 | 332.644 | 927.075 | 0 | 0 | 0
|  | 1505 | 68.097 | 9.545 | 3.5157 | 0.063068 | 7.1343 | 0.037194 | 0.65379 | 95.9862 | 25.84 | 0.0091134 | 24.0938 | 24.3294 | 0.00022172 | 0.025082 | 0.17056 | 19.2939 | 0.0023457 | 0.041233 | 0.044261 | 63.8882 | 63.7782 | 88.4602 | 20.7945 | 115.8411 | 0.012181 | 0.15158 | 1.0013 | 1.0023 | 98.4274 | 276.008 | 329.316 | 332.536 | 927.298 | 0 | 0 | 0
|  | 1510 | 67.6746 | 10.9862 | -1.8958 | 0.054454 | 6.16 | 0.047647 | 0.76162 | 96.3256 | 26.0964 | -0.0042016 | 24.3324 | 24.5703 | -0.00010324 | -0.011678 | 0.17111 | 19.3566 | 0.0025945 | 0.041473 | 0.044169 | 64.1093 | 63.7918 | 88.1272 | 20.7963 | 118.1489 | 0.013075 | 0.15115 | 1.003 | 1.0025 | 98.4247 | 275.999 | 329.31 | 332.53 | 927.445 | 0 | 0 | 0
|  | 1515 | 66.3812 | 13.4332 | 2.0336 | 0.043683 | 4.9416 | 0.055678 | 0.9299 | 96.6607 | 25.3625 | 0.0037199 | 23.6504 | 23.8808 | 8.8833e-05 | 0.010049 | 0.17133 | 19.3817 | 0.0024322 | 0.040621 | 0.04327 | 64.3279 | 63.8025 | 87.9209 | 20.7951 | 111.6081 | 0.012711 | 0.15197 | 1.0023 | 1.0028 | 98.4258 | 275.99 | 329.341 | 332.549 | 927.413 | 0 | 0 | 0
|  | 1520 | 69.9624 | 9.7527 | -0.51387 | 0.063415 | 7.1737 | 0.040625 | 0.64755 | 97.0016 | 26.8488 | -0.0012891 | 25.0387 | 25.2788 | -3.2587e-05 | -0.0036864 | 0.17156 | 19.4069 | 0.0025762 | 0.041065 | 0.045345 | 64.5494 | 63.8168 | 87.659 | 20.7966 | 125.0837 | 0.012716 | 0.14722 | 1.0031 | 1.0029 | 98.4251 | 275.997 | 329.372 | 332.53 | 927.312 | 0 | 0 | 0
|  | 1525 | 65.9649 | 15.5274 | 1.257 | 0.037555 | 4.2483 | 0.080232 | 1.1863 | 97.3414 | 26.1315 | 0.0019208 | 24.356 | 24.5763 | 4.7206e-05 | 0.00534 | 0.17167 | 19.4202 | 0.0030131 | 0.044552 | 0.043875 | 64.7725 | 63.8304 | 87.336 | 20.7975 | 118.4227 | 0.014717 | 0.15876 | 1.0027 | 1.003 | 98.4258 | 275.992 | 329.187 | 332.164 | 927.266 | 0 | 0 | 0
|  | 1530 | 69.5369 | 16.3704 | 3.6667 | 0.03755 | 4.2477 | 0.06585 | 1.1428 | 97.6802 | 26.0956 | 0.0056052 | 24.3277 | 24.5637 | 0.00013768 | 0.015575 | 0.17214 | 19.4725 | 0.0024727 | 0.04291 | 0.045347 | 64.9955 | 63.8432 | 87.2527 | 20.7922 | 118.1229 | 0.012592 | 0.15478 | 1.0024 | 1.003 | 98.4262 | 275.989 | 329.256 | 332.45 | 927.182 | 0 | 0 | 0
|  | 1535 | 66.8355 | 8.3448 | 0.83383 | 0.070802 | 8.0092 | 0.035974 | 0.576 | 98.0211 | 25.4541 | 0.0024644 | 23.7289 | 23.9561 | 5.9037e-05 | 0.0066784 | 0.17263 | 19.5281 | 0.002547 | 0.040782 | 0.043586 | 65.2178 | 63.8574 | 86.9234 | 20.7945 | 112.3826 | 0.013141 | 0.152 | 1.0028 | 1.0031 | 98.4269 | 276.003 | 329.246 | 332.399 | 927.786 | 0 | 0 | 0
|  | 1540 | 66.2488 | 12.9448 | -0.6583 | 0.045241 | 5.1178 | 0.057198 | 0.93525 | 98.3538 | 25.4293 | -0.001245 | 23.6994 | 23.9225 | -2.9782e-05 | -0.0033691 | 0.17278 | 19.5448 | 0.0025877 | 0.042312 | 0.043516 | 65.4356 | 63.8661 | 86.6113 | 20.7946 | 112.1337 | 0.013317 | 0.15606 | 1.0033 | 1.0032 | 98.4275 | 276.005 | 329.157 | 332.256 | 927.388 | 0 | 0 | 0
|  | 1545 | 66.459 | 15.6261 | 0.85587 | 0.037597 | 4.2531 | 0.060593 | 1.0952 | 98.6856 | 25.2977 | 0.0013505 | 23.5916 | 23.8274 | 3.2178e-05 | 0.0036401 | 0.17286 | 19.5539 | 0.0022781 | 0.041177 | 0.043335 | 65.6527 | 63.8742 | 86.4533 | 20.7945 | 111.046 | 0.012106 | 0.15368 | 1.0029 | 1.0031 | 98.4282 | 276.003 | 329.365 | 332.657 | 927.333 | 0 | 0 | 0
|  | 1550 | 67.4591 | 11.0841 | 0.96275 | 0.053801 | 6.0861 | 0.040598 | 0.80196 | 99.0204 | 25.5989 | 0.0021486 | 23.8696 | 24.1069 | 5.1797e-05 | 0.0058594 | 0.17307 | 19.5777 | 0.0021842 | 0.043146 | 0.04414 | 65.8714 | 63.8841 | 86.207 | 20.7934 | 113.6923 | 0.011617 | 0.15748 | 1.0028 | 1.0031 | 98.4283 | 275.968 | 329.323 | 332.597 | 927.335 | 0 | 0 | 0
|  | 1555 | 70.5366 | 14.8137 | 2.7022 | 0.042092 | 4.7616 | 0.05102 | 1.0182 | 99.3654 | 26.0655 | 0.0046314 | 24.3144 | 24.5587 | 0.00011374 | 0.012867 | 0.17348 | 19.6245 | 0.0021476 | 0.042857 | 0.045752 | 66.0961 | 63.9006 | 85.9444 | 20.7906 | 117.9219 | 0.011314 | 0.15477 | 1.0025 | 1.003 | 98.429 | 275.99 | 329.456 | 332.766 | 927.152 | 0 | 0 | 0
|  | 1560 | 67.0976 | 12.2432 | 2.7043 | 0.048447 | 5.4804 | 0.048002 | 0.83705 | 99.7094 | 25.3135 | 0.0054915 | 23.6171 | 23.8577 | 0.00013101 | 0.014821 | 0.17409 | 19.6937 | 0.0023256 | 0.040553 | 0.043605 | 66.3195 | 63.9163 | 85.7678 | 20.7936 | 111.2357 | 0.012294 | 0.15199 | 1.0024 | 1.003 | 98.4289 | 276.001 | 329.514 | 332.871 | 927.112 | 0 | 0 | 0
|  | 1565 | 68.4794 | 12.2952 | 1.5749 | 0.049235 | 5.5696 | 0.047952 | 0.86252 | 100.0484 | 25.705 | 0.0032014 | 23.9795 | 24.2206 | 7.7539e-05 | 0.0087714 | 0.17461 | 19.7527 | 0.0023609 | 0.042466 | 0.04466 | 66.5402 | 63.9287 | 85.4653 | 20.7922 | 114.6892 | 0.012292 | 0.15529 | 1.0026 | 1.003 | 98.4288 | 276.006 | 329.474 | 332.787 | 927.052 | 0 | 0 | 0
|  | 1570 | 68.2591 | 13.6228 | 3.4568 | 0.044294 | 5.0107 | 0.0518 | 0.93372 | 100.3902 | 25.5461 | 0.0063604 | 23.8351 | 24.0732 | 0.00015311 | 0.017321 | 0.17519 | 19.8179 | 0.0022945 | 0.041358 | 0.044345 | 66.7627 | 63.9428 | 85.281 | 20.7924 | 113.2941 | 0.012082 | 0.15311 | 1.0022 | 1.003 | 98.427 | 276.002 | 329.528 | 332.819 | 927.077 | 0 | 0 | 0
|  | 1575 | 68.6002 | 10.4342 | -0.13614 | 0.058119 | 6.5745 | 0.041777 | 0.74592 | 100.7324 | 25.8888 | -0.0003245 | 24.1477 | 24.384 | -7.9126e-06 | -0.00089509 | 0.17557 | 19.8612 | 0.002428 | 0.043352 | 0.044888 | 66.9858 | 63.9571 | 85.0041 | 20.7926 | 116.3192 | 0.012492 | 0.15677 | 1.0029 | 1.0029 | 98.4272 | 276.008 | 329.431 | 332.654 | 928.613 | 0 | 0 | 0
|  | 1580 | 70.368 | 15.9492 | -1.9188 | 0.039002 | 4.412 | 0.054262 | 1.087 | 101.0798 | 26.243 | -0.0030258 | 24.4869 | 24.7331 | -7.4836e-05 | -0.0084656 | 0.17557 | 19.8612 | 0.0021163 | 0.042394 | 0.04558 | 67.212 | 63.9746 | 84.736 | 20.7923 | 119.5667 | 0.011133 | 0.15288 | 1.0031 | 1.0027 | 98.4278 | 275.998 | 329.549 | 332.863 | 927.235 | 0 | 0 | 0
|  | 1585 | 70.2558 | 16.0739 | 0.85948 | 0.038638 | 4.3708 | 0.054198 | 1.0924 | 101.4314 | 26.4595 | 0.0013333 | 24.6806 | 24.9063 | 3.3208e-05 | 0.0037566 | 0.17566 | 19.8706 | 0.0020941 | 0.042207 | 0.045484 | 67.4396 | 63.9945 | 84.5927 | 20.7939 | 121.5073 | 0.010978 | 0.15154 | 1.0026 | 1.0028 | 98.4265 | 276.016 | 329.438 | 332.45 | 927.367 | 0 | 0 | 0
|  | 1590 | 66.7069 | 10.8375 | 0.58013 | 0.054412 | 6.1552 | 0.046062 | 0.76655 | 101.7738 | 25.6737 | 0.001307 | 23.9351 | 24.1516 | 3.1566e-05 | 0.0035708 | 0.17582 | 19.8889 | 0.0025063 | 0.041709 | 0.043643 | 67.6624 | 64.0087 | 84.3297 | 20.7956 | 114.3372 | 0.012889 | 0.15348 | 1.0027 | 1.0028 | 98.4264 | 276.001 | 329.265 | 332.244 | 927.399 | 0 | 0 | 0
|  | 1595 | 65.0509 | 11.4644 | -3.7426 | 0.05016 | 5.6742 | 0.05318 | 0.8484 | 102.1032 | 25.2141 | -0.0079077 | 23.5143 | 23.7398 | -0.00018773 | -0.021236 | 0.1759 | 19.8979 | 0.0026675 | 0.042555 | 0.042934 | 67.8789 | 64.0145 | 84.0721 | 20.7954 | 110.3161 | 0.013734 | 0.15764 | 1.0037 | 1.0028 | 98.4263 | 275.983 | 329.373 | 332.532 | 927.383 | 0 | 0 | 0
|  | 1600 | 69.505 | 15.3887 | 0.15604 | 0.039927 | 4.5166 | 0.060724 | 1.0486 | 102.4396 | 25.993 | 0.00025434 | 24.2501 | 24.4945 | 6.23e-06 | 0.00070476 | 0.17591 | 19.8996 | 0.0024245 | 0.041867 | 0.045152 | 68.0991 | 64.0247 | 83.8362 | 20.7923 | 117.2824 | 0.01244 | 0.15256 | 1.0029 | 1.0029 | 98.4275 | 275.992 | 329.501 | 332.822 | 927.63 | 0 | 0 | 0
|  | 1605 | 66.9518 | 13.5967 | 1.1796 | 0.043529 | 4.9241 | 0.056501 | 1.0102 | 102.7807 | 25.7044 | 0.0021226 | 23.9694 | 24.1917 | 5.1348e-05 | 0.0058087 | 0.17606 | 19.9159 | 0.0024595 | 0.043975 | 0.0441 | 68.3222 | 64.0378 | 83.6544 | 20.7942 | 114.6381 | 0.012688 | 0.15915 | 1.0027 | 1.0029 | 98.4275 | 276.016 | 329.344 | 332.398 | 927.514 | 0 | 0 | 0
|  | 1610 | 67.5137 | 9.2449 | 2.0735 | 0.064557 | 7.3028 | 0.036627 | 0.65653 | 103.1169 | 25.453 | 0.0055802 | 23.7478 | 23.9883 | 0.00013386 | 0.015143 | 0.17652 | 19.9683 | 0.0023645 | 0.042384 | 0.044124 | 68.5428 | 64.0477 | 83.3832 | 20.7926 | 112.4672 | 0.012401 | 0.15615 | 1.0022 | 1.0028 | 98.4272 | 276.009 | 329.522 | 332.86 | 927.409 | 0 | 0 | 0
|  | 1615 | 69.2447 | 14.7708 | -2.743 | 0.041441 | 4.6879 | 0.057741 | 1.052 | 103.4588 | 25.9547 | -0.004647 | 24.2181 | 24.4616 | -0.00011367 | -0.012859 | 0.17685 | 20.0061 | 0.0023929 | 0.043594 | 0.04526 | 68.7663 | 64.0611 | 83.0599 | 20.7917 | 116.9554 | 0.012328 | 0.1571 | 1.0034 | 1.0029 | 98.4272 | 276.018 | 329.552 | 332.865 | 927.285 | 0 | 0 | 0
|  | 1620 | 67.1213 | 18.5953 | 0.47753 | 0.031909 | 3.6096 | 0.06921 | 1.3442 | 103.7997 | 25.6046 | 0.00063147 | 23.8905 | 24.13 | 1.5237e-05 | 0.0017237 | 0.17689 | 20.0105 | 0.0022084 | 0.042891 | 0.043928 | 68.9892 | 64.0739 | 82.9542 | 20.7942 | 113.8171 | 0.011713 | 0.1568 | 1.0029 | 1.0029 | 98.4274 | 276.036 | 329.539 | 332.843 | 927.227 | 0 | 0 | 0
|  | 1625 | 69.6414 | 12.6963 | -2.4696 | 0.048489 | 5.4852 | 0.047662 | 0.91267 | 104.1416 | 25.9794 | -0.0048922 | 24.2366 | 24.4776 | -0.00011975 | -0.013546 | 0.17693 | 20.0148 | 0.0023111 | 0.044254 | 0.045543 | 69.2129 | 64.0871 | 82.7089 | 20.7908 | 117.1563 | 0.011993 | 0.15867 | 1.0035 | 1.003 | 98.426 | 276.054 | 329.49 | 332.766 | 927.322 | 0 | 0 | 0
|  | 1630 | 73.4121 | 14.5839 | 1.4059 | 0.044499 | 5.0338 | 0.061374 | 0.98275 | 104.4992 | 26.3679 | 0.0025174 | 24.6041 | 24.8507 | 6.2559e-05 | 0.0070768 | 0.17709 | 20.0325 | 0.002731 | 0.043731 | 0.047674 | 69.4459 | 64.1099 | 82.4894 | 20.7858 | 120.7108 | 0.013504 | 0.15571 | 1.0026 | 1.0029 | 98.4264 | 276.053 | 329.558 | 332.862 | 927.325 | 0 | 0 | 0
|  | 1635 | 68.6608 | 10.9311 | -1.3908 | 0.055526 | 6.2813 | 0.047897 | 0.75755 | 104.8544 | 25.1048 | -0.0032618 | 23.4305 | 23.6755 | -7.7225e-05 | -0.0087359 | 0.17724 | 20.0501 | 0.0026595 | 0.042064 | 0.04481 | 69.6772 | 64.1311 | 82.2508 | 20.7879 | 109.4466 | 0.013749 | 0.15683 | 1.0033 | 1.0029 | 98.4274 | 276.053 | 329.629 | 333.075 | 927.199 | 0 | 0 | 0
|  | 1640 | 71.2577 | 14.9603 | -3.0621 | 0.042106 | 4.7631 | 0.052347 | 1.0132 | 105.2042 | 25.933 | -0.0052696 | 24.2069 | 24.4677 | -0.00012894 | -0.014585 | 0.17724 | 20.0501 | 0.0022041 | 0.04266 | 0.046134 | 69.9045 | 64.1489 | 81.9591 | 20.7885 | 116.8038 | 0.011583 | 0.15482 | 1.0035 | 1.0029 | 98.4282 | 276.035 | 329.675 | 333.227 | 927.085 | 0 | 0 | 0
|  | 1645 | 69.2147 | 10.6515 | 0.42814 | 0.057443 | 6.4981 | 0.03822 | 0.73664 | 105.5554 | 25.8684 | 0.0010087 | 24.1383 | 24.3827 | 2.4594e-05 | 0.0027821 | 0.1773 | 20.0571 | 0.0021955 | 0.042315 | 0.044972 | 70.1323 | 64.1674 | 81.7981 | 20.7921 | 116.1825 | 0.01157 | 0.15421 | 1.0028 | 1.0029 | 98.4268 | 276.042 | 329.562 | 332.898 | 927.254 | 0 | 0 | 0
|  | 1650 | 66.9844 | 8.8471 | -0.24921 | 0.06693 | 7.5713 | 0.03489 | 0.67857 | 105.8959 | 25.5578 | -0.00069282 | 23.8419 | 24.0747 | -1.668e-05 | -0.0018868 | 0.17737 | 20.0641 | 0.0023352 | 0.045417 | 0.044286 | 70.3554 | 64.1793 | 81.3943 | 20.7927 | 113.3777 | 0.012242 | 0.16351 | 1.003 | 1.0029 | 98.4284 | 276.052 | 329.471 | 332.688 | 927.283 | 0 | 0 | 0
|  | 1655 | 69.476 | 18.4705 | -1.3749 | 0.033251 | 3.7614 | 0.0631 | 1.2933 | 106.237 | 25.3512 | -0.0019116 | 23.6675 | 23.916 | -4.5717e-05 | -0.0051716 | 0.17737 | 20.0641 | 0.0020981 | 0.043003 | 0.045175 | 70.5791 | 64.1916 | 81.1787 | 20.7882 | 111.6389 | 0.011352 | 0.1582 | 1.0032 | 1.003 | 98.4273 | 276.044 | 329.727 | 333.189 | 928.424 | 0 | 0 | 0
|  | 1660 | 70.5576 | 17.7142 | 4.1724 | 0.035211 | 3.9831 | 0.06505 | 1.2207 | 106.5871 | 25.8795 | 0.0060183 | 24.16 | 24.411 | 0.00014691 | 0.016619 | 0.17773 | 20.1056 | 0.0022905 | 0.042983 | 0.045837 | 70.8066 | 64.2091 | 81.0196 | 20.7892 | 116.3368 | 0.011946 | 0.15587 | 1.0022 | 1.0029 | 98.4278 | 276.051 | 329.717 | 333.142 | 927.229 | 0 | 0 | 0
|  | 1665 | 69.6397 | 9.7718 | 1.8883 | 0.062999 | 7.1266 | 0.036341 | 0.66507 | 106.9376 | 25.6453 | 0.0049211 | 23.9324 | 24.1732 | 0.00011896 | 0.013457 | 0.1784 | 20.1808 | 0.0022894 | 0.041899 | 0.045174 | 71.0341 | 64.2268 | 80.7954 | 20.7901 | 114.1983 | 0.012026 | 0.15408 | 1.0024 | 1.003 | 98.4283 | 276.055 | 329.593 | 332.909 | 927.321 | 0 | 0 | 0
|  | 1670 | 69.1104 | 13.3748 | 0.092141 | 0.045678 | 5.1672 | 0.055138 | 0.98733 | 107.2845 | 25.4694 | 0.00017538 | 23.7634 | 23.998 | 4.2088e-06 | 0.00047611 | 0.17871 | 20.2156 | 0.0025186 | 0.045099 | 0.04546 | 71.2607 | 64.2422 | 80.4409 | 20.7879 | 112.6138 | 0.01302 | 0.16309 | 1.003 | 1.003 | 98.4269 | 276.047 | 329.526 | 332.779 | 927.326 | 0 | 0 | 0
|  | 1675 | 72.0752 | 16.405 | 0.90262 | 0.038838 | 4.3935 | 0.058627 | 1.0937 | 107.6374 | 25.5279 | 0.0014558 | 23.8308 | 24.0809 | 3.5056e-05 | 0.0039657 | 0.1788 | 20.2267 | 0.002277 | 0.042476 | 0.046574 | 71.4908 | 64.2612 | 80.3296 | 20.7844 | 113.1927 | 0.012018 | 0.15606 | 1.0029 | 1.003 | 98.4273 | 276.045 | 329.703 | 333.163 | 927.263 | 0 | 0 | 0
|  | 1680 | 70.4958 | 12.8446 | 6.6874 | 0.048517 | 5.4884 | 0.046708 | 0.90275 | 107.9939 | 25.4619 | 0.013523 | 23.7592 | 23.993 | 0.00032445 | 0.036703 | 0.1797 | 20.3284 | 0.0022661 | 0.043799 | 0.045914 | 71.722 | 64.2821 | 80.0335 | 20.7863 | 112.5611 | 0.011998 | 0.15977 | 1.0015 | 1.0031 | 98.4263 | 276.037 | 329.565 | 332.808 | 927.495 | 0 | 0 | 0
|  | 1685 | 71.5721 | 18.6497 | -0.56763 | 0.033925 | 3.8377 | 0.072316 | 1.332 | 108.349 | 25.5883 | -0.00079793 | 23.8885 | 24.134 | -1.9257e-05 | -0.0021784 | 0.18051 | 20.4202 | 0.0024533 | 0.04519 | 0.046782 | 71.9538 | 64.3021 | 79.8663 | 20.784 | 113.7354 | 0.012708 | 0.16279 | 1.0032 | 1.0031 | 98.4262 | 276.059 | 329.721 | 333.109 | 927.649 | 0 | 0 | 0
|  | 1690 | 73.3538 | 10.2313 | 3.759 | 0.063379 | 7.1695 | 0.03363 | 0.72312 | 108.7113 | 25.8603 | 0.0097651 | 24.1472 | 24.3975 | 0.00023824 | 0.026951 | 0.18111 | 20.4875 | 0.0021315 | 0.04583 | 0.04772 | 72.19 | 64.3262 | 79.646 | 20.7825 | 116.1891 | 0.011317 | 0.16319 | 1.002 | 1.0031 | 98.4255 | 276.066 | 329.787 | 333.205 | 927.607 | 0 | 0 | 0
|  | 1695 | 74.6771 | 9.871 | 3.3358 | 0.066878 | 7.5653 | 0.031172 | 0.69692 | 109.0814 | 26.1358 | 0.0090456 | 24.403 | 24.6628 | 0.00022309 | 0.025236 | 0.18226 | 20.618 | 0.0020847 | 0.046609 | 0.048538 | 72.4307 | 64.3548 | 79.2647 | 20.7814 | 118.6704 | 0.011042 | 0.16392 | 1.002 | 1.003 | 98.4267 | 276.065 | 329.767 | 333.278 | 927.422 | 0 | 0 | 0
|  | 1700 | 73.3801 | 21.6932 | 4.0075 | 0.029903 | 3.3826 | 0.06188 | 1.5333 | 109.4516 | 25.7601 | 0.0049292 | 24.0569 | 24.311 | 0.00011984 | 0.013556 | 0.18312 | 20.715 | 0.0018504 | 0.04585 | 0.047626 | 72.6711 | 64.3833 | 79.0233 | 20.7822 | 115.306 | 0.010222 | 0.1637 | 1.0025 | 1.0031 | 98.4259 | 276.074 | 329.831 | 333.315 | 927.284 | 0 | 0 | 0
|  | 1705 | 71.7608 | 11.5708 | 0.40215 | 0.054825 | 6.2019 | 0.036002 | 0.8458 | 109.8144 | 25.3766 | 0.00092074 | 23.6966 | 23.9455 | 2.2048e-05 | 0.0024941 | 0.18348 | 20.7551 | 0.0019738 | 0.046371 | 0.046873 | 72.9073 | 64.4073 | 78.8974 | 20.7823 | 111.888 | 0.010837 | 0.16682 | 1.003 | 1.0031 | 98.4269 | 276.058 | 329.801 | 333.266 | 927.214 | 0 | 0 | 0
|  | 1710 | 74.1528 | 11.9959 | -1.5582 | 0.054645 | 6.1815 | 0.036303 | 0.87224 | 110.1792 | 25.5281 | -0.0035334 | 23.846 | 24.0982 | -8.5149e-05 | -0.0096323 | 0.18353 | 20.7613 | 0.0019837 | 0.047663 | 0.048369 | 73.1454 | 64.4323 | 78.5016 | 20.778 | 113.2659 | 0.01083 | 0.16944 | 1.0034 | 1.003 | 98.4266 | 276.084 | 329.911 | 333.4 | 927.124 | 0 | 0 | 0
|  | 1715 | 73.4246 | 23.344 | 1.9949 | 0.027805 | 3.1453 | 0.071807 | 1.6911 | 110.5481 | 25.3619 | 0.0023158 | 23.7003 | 23.9515 | 5.5467e-05 | 0.0062745 | 0.18367 | 20.777 | 0.0019966 | 0.047022 | 0.047881 | 73.3861 | 64.4596 | 78.3811 | 20.7786 | 111.8407 | 0.010935 | 0.16858 | 1.0026 | 1.0028 | 98.426 | 276.078 | 330.043 | 333.542 | 927.121 | 0 | 0 | 0
|  | 1720 | 75.0305 | 14.9518 | 0.58947 | 0.044361 | 5.0182 | 0.04213 | 1.096 | 110.9193 | 26.2767 | 0.0010526 | 24.5664 | 24.842 | 2.6149e-05 | 0.002958 | 0.18387 | 20.8001 | 0.0018689 | 0.04862 | 0.04895 | 73.6281 | 64.488 | 78.1714 | 20.7809 | 120.1095 | 0.010149 | 0.16833 | 1.0027 | 1.0028 | 98.4246 | 276.068 | 330.196 | 333.9 | 927.155 | 0 | 0 | 0
|  | 1725 | 74.4007 | 8.9431 | 1.2845 | 0.073543 | 8.3193 | 0.021651 | 0.65923 | 111.2929 | 25.8958 | 0.0038598 | 24.2091 | 24.4751 | 9.4469e-05 | 0.010687 | 0.18417 | 20.8342 | 0.0015923 | 0.048482 | 0.048476 | 73.8717 | 64.5176 | 77.9237 | 20.7801 | 116.6464 | 0.0091525 | 0.16977 | 1.0024 | 1.0029 | 98.4254 | 276.064 | 330.179 | 333.807 | 927.178 | 0 | 0 | 0
|  | 1730 | 77.1149 | 15.0906 | 8.9905 | 0.045173 | 5.1101 | 0.041059 | 1.045 | 111.6717 | 26.3197 | 0.016312 | 24.6137 | 24.8971 | 0.00040613 | 0.045943 | 0.18543 | 20.9758 | 0.0018548 | 0.047208 | 0.04986 | 74.1175 | 64.5501 | 77.5045 | 20.778 | 120.5377 | 0.010081 | 0.1646 | 1.0009 | 1.0028 | 98.4276 | 276.079 | 330.29 | 334.093 | 927.221 | 0 | 0 | 0
|  | 1735 | 73.5295 | 21.4559 | 8.5054 | 0.030295 | 3.427 | 0.053679 | 1.5388 | 112.0483 | 25.1927 | 0.010821 | 23.5533 | 23.8115 | 0.00025767 | 0.029148 | 0.18709 | 21.1635 | 0.0016262 | 0.046618 | 0.04773 | 74.3615 | 64.5811 | 77.4586 | 20.778 | 110.4054 | 0.0094692 | 0.16834 | 1.0016 | 1.0028 | 98.4267 | 276.07 | 330.199 | 333.819 | 927.269 | 0 | 0 | 0
|  | 1740 | 73.7891 | 13.5228 | -0.61358 | 0.048237 | 5.4566 | 0.033382 | 0.9993 | 112.4166 | 25.1421 | -0.0012453 | 23.5068 | 23.7678 | -2.9597e-05 | -0.0033481 | 0.18773 | 21.2364 | 0.0016102 | 0.048203 | 0.048104 | 74.6011 | 64.6072 | 77.161 | 20.7763 | 109.9662 | 0.0094169 | 0.17274 | 1.0031 | 1.0029 | 98.4265 | 276.061 | 330.211 | 333.878 | 927.281 | 0 | 0 | 0
|  | 1745 | 75.618 | 13.7287 | -1.0511 | 0.048691 | 5.508 | 0.031576 | 1.0275 | 112.7901 | 25.4879 | -0.0021222 | 23.8414 | 24.1166 | -5.1181e-05 | -0.0057897 | 0.18773 | 21.2364 | 0.0015375 | 0.05003 | 0.049345 | 74.8447 | 64.6361 | 76.9934 | 20.7743 | 113.0656 | 0.009032 | 0.17574 | 1.0031 | 1.0029 | 98.4267 | 276.066 | 330.367 | 334.18 | 927.248 | 0 | 0 | 0
|  | 1750 | 77.3042 | 13.8137 | 1.8459 | 0.049471 | 5.5962 | 0.02796 | 0.98805 | 113.1724 | 25.382 | 0.0037982 | 23.7557 | 24.0422 | 9.1316e-05 | 0.01033 | 0.18796 | 21.2622 | 0.0013832 | 0.048879 | 0.050023 | 75.0931 | 64.6699 | 76.6768 | 20.7711 | 112.1912 | 0.0084294 | 0.1733 | 1.0025 | 1.0029 | 98.4252 | 276.083 | 330.554 | 334.54 | 927.143 | 0 | 0 | 0
|  | 1755 | 78.1638 | 15.9214 | -0.66763 | 0.043399 | 4.9094 | 0.035661 | 1.1582 | 113.5611 | 25.4602 | -0.0012013 | 23.8341 | 24.1184 | -2.8975e-05 | -0.0032777 | 0.18819 | 21.288 | 0.0015477 | 0.050263 | 0.050763 | 75.3451 | 64.7072 | 76.5065 | 20.769 | 112.908 | 0.0090801 | 0.17648 | 1.0031 | 1.003 | 98.4269 | 276.085 | 330.626 | 334.57 | 927.086 | 0 | 0 | 0
|  | 1760 | 78.7405 | 15.4618 | 2.2756 | 0.045018 | 5.0926 | 0.02733 | 1.0692 | 113.9533 | 25.4542 | 0.004245 | 23.8395 | 24.1328 | 0.00010244 | 0.011589 | 0.18844 | 21.317 | 0.0012304 | 0.048132 | 0.050628 | 75.5986 | 64.7462 | 76.2342 | 20.7695 | 112.9069 | 0.0077927 | 0.17101 | 1.0026 | 1.0031 | 98.4289 | 276.068 | 330.779 | 334.848 | 927.6 | 0 | 0 | 0
|  | 1765 | 80.0758 | 15.9108 | 1.4307 | 0.04449 | 5.0328 | 0.031774 | 1.1967 | 114.3504 | 25.8957 | 0.002596 | 24.2417 | 24.5198 | 6.3654e-05 | 0.0072006 | 0.18886 | 21.364 | 0.0014136 | 0.053242 | 0.0522 | 75.8557 | 64.7877 | 76.0563 | 20.767 | 116.8033 | 0.0084392 | 0.18187 | 1.0027 | 1.003 | 98.4248 | 276.06 | 330.624 | 334.417 | 927.313 | 0 | 0 | 0
|  | 1770 | 80.2372 | 13.5515 | -0.0040418 | 0.052341 | 5.9209 | 0.025988 | 0.98894 | 114.7511 | 25.4428 | -8.7686e-06 | 23.837 | 24.1262 | -2.1155e-07 | -2.3931e-05 | 0.18902 | 21.382 | 0.0013602 | 0.051762 | 0.052039 | 76.1162 | 64.8311 | 75.7761 | 20.7644 | 112.8446 | 0.0083226 | 0.18045 | 1.0031 | 1.0031 | 98.4242 | 276.067 | 330.892 | 334.907 | 927.226 | 0 | 0 | 0
|  | 1775 | 80.4759 | 8.4402 | -0.33585 | 0.084288 | 9.5348 | 0.015772 | 0.60131 | 115.1529 | 25.5841 | -0.0011663 | 23.976 | 24.2709 | -2.8308e-05 | -0.0032023 | 0.18902 | 21.382 | 0.0013294 | 0.050683 | 0.051994 | 76.3763 | 64.8749 | 75.5115 | 20.7656 | 114.1332 | 0.0081674 | 0.17694 | 1.0031 | 1.0029 | 98.4255 | 276.054 | 330.983 | 335.054 | 927.245 | 0 | 0 | 0
|  | 1780 | 80.4072 | 14.8747 | 1.7645 | 0.047786 | 5.4056 | 0.027837 | 1.0742 | 115.5551 | 25.5328 | 0.0034824 | 23.9264 | 24.2125 | 8.4317e-05 | 0.0095382 | 0.18923 | 21.4058 | 0.0013302 | 0.051332 | 0.052055 | 76.6365 | 64.9186 | 75.0163 | 20.765 | 113.6686 | 0.0081816 | 0.17887 | 1.0025 | 1.0029 | 98.426 | 276.061 | 330.962 | 334.92 | 927.381 | 0 | 0 | 0
|  | 1785 | 81.5606 | 0 | 10.0631 | 0.0089438 | 1.0117 | 0.13917 | 5.9584 | 115.96 | 25.7135 | 0.0036933 | 24.0898 | 24.3687 | 9.0002e-05 | 0.010181 | 0.18966 | 21.4551 | 0.0012447 | 0.053291 | 0.052944 | 76.899 | 64.9636 | 75.0347 | 20.7631 | 115.2543 | 0.0077998 | 0.18295 | 1.0024 | 1.0028 | 98.426 | 276.07 | 330.881 | 334.713 | 927.355 | 0 | 0 | 0
|  | 1790 | 79.6432 | 13.3549 | 0.59249 | 0.052718 | 5.9636 | 0.020368 | 0.9657 | 116.3631 | 25.0218 | 0.0013161 | 23.4527 | 23.7338 | 3.1235e-05 | 0.0035334 | 0.18997 | 21.4894 | 0.0010738 | 0.05091 | 0.051472 | 77.16 | 65.0073 | 74.8288 | 20.7633 | 109.1882 | 0.0072318 | 0.18046 | 1.0024 | 1.0026 | 98.4268 | 276.061 | 331.036 | 335.004 | 927.362 | 0 | 0 | 0
|  | 1795 | 81.5217 | 13.1059 | 2.8898 | 0.054987 | 6.2202 | 0.024123 | 0.99383 | 116.766 | 25.8225 | 0.0064865 | 24.2059 | 24.4974 | 0.0001589 | 0.017975 | 0.19044 | 21.5432 | 0.0013264 | 0.054647 | 0.053161 | 77.4216 | 65.0507 | 74.5486 | 20.7632 | 116.3015 | 0.0081061 | 0.18583 | 1.0017 | 1.0025 | 98.4233 | 276.05 | 331.072 | 335.058 | 927.343 | 0 | 0 | 0
|  | 1800 | 82.4216 | 14.0874 | 1.2059 | 0.051721 | 5.8507 | 0.025218 | 1.0475 | 117.1758 | 25.4595 | 0.00258 | 23.8793 | 24.1748 | 6.2372e-05 | 0.0070557 | 0.191 | 21.6058 | 0.0013043 | 0.054176 | 0.053566 | 77.6884 | 65.0977 | 74.2907 | 20.7591 | 113.1188 | 0.0080918 | 0.1866 | 1.0021 | 1.0024 | 98.4241 | 276.041 | 331.262 | 335.361 | 928.658 | 0 | 0 | 0
|  | 1805 | 82.5998 | 14.1658 | -1.1306 | 0.051546 | 5.8309 | 0.023309 | 1.046 | 117.5884 | 25.3305 | -0.0024212 | 23.7678 | 24.0688 | -5.8276e-05 | -0.0065923 | 0.19115 | 21.6234 | 0.0012015 | 0.053915 | 0.053582 | 77.9563 | 65.1459 | 74.0286 | 20.758 | 112.0207 | 0.0076991 | 0.18664 | 1.0028 | 1.0025 | 98.4243 | 276.045 | 331.394 | 335.59 | 927.226 | 0 | 0 | 0
|  | 1810 | 82.5976 | 13.2903 | 4.0992 | 0.05494 | 6.2149 | 0.021864 | 0.97773 | 118.0014 | 25.2658 | 0.0093753 | 23.7149 | 24.0213 | 0.00022521 | 0.025476 | 0.19171 | 21.6871 | 0.0012012 | 0.053716 | 0.05355 | 78.2241 | 65.1941 | 73.7718 | 20.7577 | 111.4857 | 0.0077105 | 0.18648 | 1.0014 | 1.0025 | 98.4262 | 276.054 | 331.504 | 335.786 | 927.221 | 0 | 0 | 0
|  | 1815 | 83.5205 | 15.1 | 1.147 | 0.048895 | 5.5312 | 0.02317 | 1.123 | 118.4167 | 25.1936 | 0.0023429 | 23.6461 | 23.9383 | 5.6084e-05 | 0.0063443 | 0.19242 | 21.7667 | 0.0011329 | 0.05491 | 0.054203 | 78.4935 | 65.2433 | 73.4904 | 20.7548 | 110.8443 | 0.0074444 | 0.19 | 1.0023 | 1.0025 | 98.4275 | 276.045 | 331.489 | 335.585 | 927.232 | 0 | 0 | 0
|  | 1820 | 85.7843 | 17.3834 | 1.5894 | 0.043624 | 4.9348 | 0.026561 | 1.2861 | 118.8399 | 25.5691 | 0.0028519 | 24.0085 | 24.3117 | 6.9334e-05 | 0.0078433 | 0.19273 | 21.8021 | 0.0011587 | 0.056104 | 0.055623 | 78.768 | 65.2967 | 73.2817 | 20.7526 | 114.2207 | 0.0074803 | 0.19097 | 1.0022 | 1.0025 | 98.426 | 276.046 | 331.626 | 335.815 | 927.234 | 0 | 0 | 0
|  | 1825 | 85.3303 | 15.9529 | 4.5695 | 0.047284 | 5.3489 | 0.023225 | 1.1852 | 119.2677 | 25.6199 | 0.0088656 | 24.0625 | 24.371 | 0.00021606 | 0.024442 | 0.19344 | 21.8828 | 0.0010982 | 0.05604 | 0.055344 | 79.0455 | 65.3522 | 73.0418 | 20.754 | 114.7051 | 0.0072268 | 0.19051 | 1.0015 | 1.0025 | 98.4254 | 276.058 | 331.714 | 335.967 | 927.801 | 0 | 0 | 0
|  | 1830 | 86.0195 | 13.0884 | 0.32425 | 0.058098 | 6.5722 | 0.021468 | 1.0146 | 119.6961 | 26.2451 | 0.00075453 | 24.6524 | 24.967 | 1.8838e-05 | 0.002131 | 0.19403 | 21.9493 | 0.0012473 | 0.058949 | 0.056221 | 79.3244 | 65.4077 | 72.8002 | 20.7556 | 120.3849 | 0.0077085 | 0.19438 | 1.0025 | 1.0026 | 98.426 | 276.047 | 331.751 | 335.984 | 927.389 | 0 | 0 | 0
|  | 1835 | 84.8317 | 13.0873 | 1.44 | 0.057301 | 6.482 | 0.019961 | 0.98268 | 120.1232 | 25.4629 | 0.0034043 | 23.9298 | 24.2375 | 8.2512e-05 | 0.0093339 | 0.19428 | 21.9779 | 0.0011438 | 0.056308 | 0.055131 | 79.6028 | 65.4622 | 72.4755 | 20.7535 | 113.3731 | 0.0074394 | 0.19209 | 1.0023 | 1.0027 | 98.4243 | 276.058 | 331.918 | 336.186 | 927.235 | 0 | 0 | 0
|  | 1840 | 86.3797 | 15.8774 | 2.5815 | 0.048093 | 5.4404 | 0.024567 | 1.2054 | 120.5512 | 25.943 | 0.0050282 | 24.3817 | 24.691 | 0.00012415 | 0.014044 | 0.1948 | 22.0364 | 0.0011815 | 0.05797 | 0.05624 | 79.8812 | 65.517 | 72.237 | 20.7533 | 117.6925 | 0.0075038 | 0.19362 | 1.002 | 1.0026 | 98.425 | 276.039 | 331.928 | 336.139 | 927.703 | 0 | 0 | 0
|  | 1845 | 85.5948 | 13.1701 | -0.65483 | 0.057453 | 6.4992 | 0.017619 | 0.98705 | 120.9812 | 25.3092 | -0.0015615 | 23.7888 | 24.0938 | -3.7622e-05 | -0.0042559 | 0.19511 | 22.0715 | 0.0010122 | 0.056709 | 0.055552 | 80.1607 | 65.5725 | 71.9741 | 20.7508 | 112.0249 | 0.0069301 | 0.19402 | 1.0028 | 1.0026 | 98.4236 | 276.065 | 331.966 | 336.223 | 927.756 | 0 | 0 | 0
|  | 1850 | 81.7198 | 13.2615 | 3.3134 | 0.054474 | 6.1622 | 0.019183 | 1.0341 | 121.3995 | 24.3076 | 0.0078025 | 22.848 | 23.1331 | 0.0001805 | 0.020418 | 0.19556 | 22.1225 | 0.001045 | 0.056333 | 0.053401 | 80.433 | 65.6213 | 71.6752 | 20.7507 | 103.3366 | 0.0072398 | 0.19908 | 1.0017 | 1.0026 | 98.4223 | 276.05 | 331.976 | 336.118 | 927.7 | 0 | 0 | 0
|  | 1855 | 89.2384 | 14.4391 | 2.9418 | 0.054634 | 6.1803 | 0.018612 | 1.0887 | 121.8269 | 25.9204 | 0.0065116 | 24.3738 | 24.683 | 0.00016072 | 0.018182 | 0.19642 | 22.219 | 0.0010168 | 0.059481 | 0.057953 | 80.7114 | 65.6749 | 71.4279 | 20.7471 | 117.5516 | 0.0068509 | 0.19758 | 1.0019 | 1.0027 | 98.4224 | 276.04 | 332.11 | 336.323 | 927.61 | 0 | 0 | 0
|  | 1860 | 87.1653 | 15.7898 | 5.2615 | 0.0488 | 5.5204 | 0.022133 | 1.1939 | 122.2679 | 25.3965 | 0.01062 | 23.8757 | 24.1763 | 0.00025676 | 0.029045 | 0.19746 | 22.3371 | 0.0010801 | 0.058262 | 0.056666 | 80.998 | 65.7354 | 71.1358 | 20.7475 | 112.822 | 0.0071921 | 0.19754 | 1.0015 | 1.0027 | 98.4231 | 276.066 | 332.034 | 336.215 | 927.358 | 0 | 0 | 0
|  | 1865 | 86.8323 | 17.6601 | 6.7868 | 0.043465 | 4.9169 | 0.0249 | 1.3564 | 122.7029 | 25.3698 | 0.01221 | 23.8566 | 24.1603 | 0.00029499 | 0.03337 | 0.19884 | 22.4931 | 0.0010823 | 0.058954 | 0.05659 | 81.2811 | 65.7924 | 70.9374 | 20.7476 | 112.613 | 0.0072057 | 0.19949 | 1.0014 | 1.0028 | 98.4239 | 276.065 | 332.117 | 336.345 | 927.225 | 0 | 0 | 0
|  | 1870 | 87.6186 | 13.6349 | -1.7056 | 0.056806 | 6.426 | 0.019811 | 1.0869 | 123.139 | 25.4991 | -0.0039895 | 23.9848 | 24.2855 | -9.6887e-05 | -0.01096 | 0.19958 | 22.5766 | 0.0011254 | 0.061744 | 0.057456 | 81.5662 | 65.8497 | 70.6787 | 20.7455 | 113.7954 | 0.007358 | 0.20592 | 1.0034 | 1.0029 | 98.4245 | 276.049 | 332.208 | 336.373 | 927.34 | 0 | 0 | 0
|  | 1875 | 90.4069 | 13.0496 | -1.0781 | 0.061243 | 6.9279 | 0.018504 | 1.0304 | 123.5841 | 25.6387 | -0.0027007 | 24.126 | 24.4467 | -6.6024e-05 | -0.0074687 | 0.19958 | 22.5766 | 0.0011333 | 0.063106 | 0.059177 | 81.8578 | 65.9115 | 70.3789 | 20.7406 | 115.0921 | 0.007365 | 0.20854 | 1.0032 | 1.0029 | 98.425 | 276.047 | 332.344 | 336.762 | 927.341 | 0 | 0 | 0
|  | 1880 | 91.3161 | 13.8962 | 0.31629 | 0.05809 | 6.5713 | 0.016876 | 1.0564 | 124.0384 | 25.5162 | 0.00075426 | 24.0295 | 24.3599 | 1.8374e-05 | 0.0020785 | 0.19962 | 22.5818 | 0.00098032 | 0.061366 | 0.059346 | 82.1541 | 65.9779 | 70.0768 | 20.739 | 114.0839 | 0.0067672 | 0.20484 | 1.0028 | 1.0029 | 98.4236 | 276.037 | 332.605 | 337.178 | 928.529 | 0 | 0 | 0
|  | 1885 | 89.0134 | 13.883 | -0.15339 | 0.056679 | 6.4117 | 0.015534 | 1.1054 | 124.4892 | 25.3256 | -0.00035956 | 23.8551 | 24.1799 | -8.6942e-06 | -0.00098351 | 0.19967 | 22.5869 | 0.00088046 | 0.062655 | 0.058252 | 82.4481 | 66.042 | 69.7966 | 20.7413 | 112.4103 | 0.0063894 | 0.20938 | 1.003 | 1.0029 | 98.4235 | 276.029 | 332.675 | 337.205 | 927.092 | 0 | 0 | 0
|  | 1890 | 87.9364 | 13.3954 | 3.9198 | 0.058032 | 6.5647 | 0.015445 | 1.062 | 124.9316 | 25.0378 | 0.009511 | 23.5925 | 23.9169 | 0.00022747 | 0.025732 | 0.20024 | 22.6513 | 0.00089628 | 0.061628 | 0.057517 | 82.7375 | 66.1014 | 69.5052 | 20.7416 | 109.9095 | 0.006496 | 0.20855 | 1.0019 | 1.003 | 98.4253 | 276.027 | 332.795 | 337.371 | 927 | 0 | 0 | 0
|  | 1895 | 89.846 | 11.4284 | 1.3691 | 0.069497 | 7.8617 | 0.013747 | 0.8903 | 125.376 | 25.0794 | 0.0039731 | 23.6322 | 23.9483 | 9.5149e-05 | 0.010764 | 0.20104 | 22.7425 | 0.00095541 | 0.061873 | 0.058613 | 83.0279 | 66.1615 | 69.2065 | 20.738 | 110.277 | 0.0067337 | 0.20892 | 1.0026 | 1.0031 | 98.4262 | 276.014 | 332.803 | 337.255 | 927.05 | 0 | 0 | 0
|  | 1900 | 89.2506 | 13.5687 | 1.6511 | 0.058147 | 6.5777 | 0.018847 | 1.1136 | 125.8238 | 25.1438 | 0.0039995 | 23.6911 | 24.0052 | 9.6009e-05 | 0.010861 | 0.20152 | 22.7966 | 0.0010959 | 0.06475 | 0.058781 | 83.3213 | 66.223 | 68.8382 | 20.7379 | 110.836 | 0.0073013 | 0.21604 | 1.0026 | 1.0031 | 98.4255 | 276.018 | 332.777 | 337.189 | 927.252 | 0 | 0 | 0
|  | 1905 | 92.2666 | 19.6045 | 1.8044 | 0.041605 | 4.7064 | 0.028427 | 1.6502 | 126.2776 | 25.6772 | 0.0030613 | 24.2005 | 24.5221 | 7.507e-05 | 0.0084921 | 0.20195 | 22.845 | 0.0011827 | 0.068658 | 0.061044 | 83.6209 | 66.2874 | 68.6306 | 20.7343 | 115.6208 | 0.0075573 | 0.22253 | 1.0026 | 1.0029 | 98.4208 | 276.011 | 332.872 | 337.295 | 928.203 | 0 | 0 | 0
|  | 1910 | 97.2412 | 15.9202 | -0.47044 | 0.053995 | 6.1081 | 0.021476 | 1.228 | 126.7513 | 25.891 | -0.0010262 | 24.4192 | 24.7543 | -2.5402e-05 | -0.0028735 | 0.20214 | 22.8662 | 0.0011596 | 0.066307 | 0.063378 | 83.932 | 66.362 | 68.3868 | 20.7279 | 117.6368 | 0.0074257 | 0.2151 | 1.0029 | 1.0028 | 98.4211 | 276.003 | 333.106 | 337.677 | 927.203 | 0 | 0 | 0
|  | 1915 | 96.0019 | 13.4281 | 2.6761 | 0.0632 | 7.1493 | 0.016031 | 1.0345 | 127.2344 | 25.7083 | 0.00688 | 24.252 | 24.5824 | 0.00016913 | 0.019132 | 0.20256 | 22.914 | 0.0010132 | 0.065379 | 0.062507 | 84.2467 | 66.441 | 68.092 | 20.7294 | 116.0077 | 0.0068696 | 0.21392 | 1.0019 | 1.0027 | 98.4217 | 276.015 | 333.176 | 337.715 | 927.222 | 0 | 0 | 0
|  | 1920 | 93.7113 | 13.5892 | 0.28452 | 0.060961 | 6.896 | 0.016158 | 1.0895 | 127.7087 | 25.2266 | 0.00071943 | 23.7909 | 24.109 | 1.7345e-05 | 0.0019621 | 0.20303 | 22.9668 | 0.00098497 | 0.066416 | 0.061407 | 84.5565 | 66.515 | 67.7688 | 20.7292 | 111.6692 | 0.0068319 | 0.21983 | 1.0025 | 1.0026 | 98.4206 | 276.011 | 333.083 | 337.536 | 927.306 | 0 | 0 | 0
|  | 1925 | 94.7672 | 12.8863 | -0.10714 | 0.06501 | 7.3541 | 0.014423 | 1.0051 | 128.1799 | 25.1567 | -0.0002896 | 23.7279 | 24.0514 | -6.9654e-06 | -0.00078794 | 0.20307 | 22.9717 | 0.00093761 | 0.065342 | 0.061799 | 84.8645 | 66.587 | 67.478 | 20.7272 | 111.065 | 0.0066484 | 0.2175 | 1.0023 | 1.0022 | 98.4207 | 276.013 | 333.123 | 337.665 | 927.303 | 0 | 0 | 0
|  | 1930 | 93.1591 | 14.4722 | -0.98444 | 0.056904 | 6.4371 | 0.013945 | 1.1536 | 128.6497 | 24.8867 | -0.0023524 | 23.4855 | 23.8133 | -5.6018e-05 | -0.0063369 | 0.20307 | 22.9717 | 0.00079352 | 0.065645 | 0.060914 | 85.1713 | 66.6579 | 67.1325 | 20.728 | 108.7509 | 0.0060915 | 0.22015 | 1.0022 | 1.0019 | 98.4202 | 276.01 | 333.298 | 337.95 | 927.275 | 0 | 0 | 0
|  | 1935 | 95.2346 | 16.5277 | -1.8398 | 0.050937 | 5.7621 | 0.017514 | 1.2984 | 129.1207 | 25.4212 | -0.0038533 | 23.9893 | 24.3206 | -9.3714e-05 | -0.010601 | 0.20307 | 22.9717 | 0.00089212 | 0.066138 | 0.062156 | 85.4789 | 66.7291 | 66.9028 | 20.7282 | 113.4691 | 0.0064233 | 0.21778 | 1.0023 | 1.0019 | 98.421 | 275.999 | 333.289 | 337.892 | 927.328 | 0 | 0 | 0
|  | 1940 | 97.1649 | 10.7098 | -0.75116 | 0.080201 | 9.0726 | 0.012619 | 0.89542 | 129.6017 | 25.898 | -0.0024318 | 24.4416 | 24.7731 | -6.0244e-05 | -0.0068149 | 0.20307 | 22.9717 | 0.001012 | 0.071814 | 0.064111 | 85.7946 | 66.805 | 66.5819 | 20.7254 | 117.777 | 0.0068353 | 0.22905 | 1.002 | 1.0017 | 98.4209 | 275.995 | 333.322 | 337.843 | 927.475 | 0 | 0 | 0
|  | 1945 | 98.9788 | 9.7168 | 1.0251 | 0.090047 | 10.1863 | 0.011941 | 0.75173 | 130.0921 | 25.2266 | 0.0038205 | 23.8213 | 24.1608 | 9.2306e-05 | 0.010442 | 0.2033 | 22.9978 | 0.0010753 | 0.067691 | 0.064492 | 86.1161 | 66.8854 | 66.129 | 20.7181 | 111.8119 | 0.007202 | 0.22315 | 1.0013 | 1.0017 | 98.4213 | 275.975 | 333.509 | 338.262 | 927.475 | 0 | 0 | 0
|  | 1950 | 99.853 | 24.033 | 5.9957 | 0.036729 | 4.1548 | 0.02545 | 1.8501 | 130.5892 | 25.4032 | 0.0090577 | 23.988 | 24.3124 | 0.00022021 | 0.024911 | 0.20408 | 23.0861 | 0.00093474 | 0.067951 | 0.064951 | 86.4397 | 66.9688 | 65.7537 | 20.7181 | 113.3827 | 0.0065993 | 0.2226 | 1.0007 | 1.0017 | 98.4207 | 275.991 | 333.507 | 338.017 | 927.439 | 0 | 0 | 0
|  | 1955 | 98.9639 | 16.0738 | -0.33303 | 0.054426 | 6.1568 | 0.022117 | 1.2957 | 131.0862 | 25.3839 | -0.00074626 | 23.9688 | 24.2887 | -1.8126e-05 | -0.0020504 | 0.20463 | 23.1484 | 0.0012037 | 0.070521 | 0.064962 | 86.7645 | 67.0518 | 65.6798 | 20.7179 | 113.2059 | 0.007698 | 0.2294 | 1.0019 | 1.0018 | 98.421 | 275.987 | 333.494 | 337.945 | 927.368 | 0 | 0 | 0
|  | 1960 | 97.7529 | 10.1236 | 0.17259 | 0.085358 | 9.6559 | 0.012507 | 0.78986 | 131.578 | 24.6824 | 0.00062335 | 23.3134 | 23.6337 | 1.4732e-05 | 0.0016665 | 0.20467 | 23.1526 | 0.0010676 | 0.067421 | 0.063779 | 87.0864 | 67.1316 | 65.1922 | 20.7156 | 107.0675 | 0.0072671 | 0.22633 | 1.0018 | 1.0019 | 98.4218 | 275.983 | 333.593 | 338.177 | 927.271 | 0 | 0 | 0
|  | 1965 | 98.8898 | 17.8077 | 1.0544 | 0.04909 | 5.5532 | 0.018632 | 1.3972 | 132.0696 | 25.0231 | 0.0021601 | 23.6361 | 23.9631 | 5.1763e-05 | 0.0058555 | 0.20484 | 23.1714 | 0.00091464 | 0.068587 | 0.064514 | 87.4071 | 67.211 | 64.9032 | 20.7161 | 110.0479 | 0.006574 | 0.22695 | 1.0016 | 1.0018 | 98.4221 | 275.988 | 333.606 | 338.222 | 927.277 | 0 | 0 | 0
|  | 1970 | 95.1347 | 16.7649 | 2.9923 | 0.050164 | 5.6746 | 0.019183 | 1.3567 | 132.5547 | 24.6372 | 0.0063593 | 23.283 | 23.6037 | 0.0001501 | 0.01698 | 0.20534 | 23.2285 | 0.00096229 | 0.068056 | 0.062414 | 87.7244 | 67.2866 | 64.6626 | 20.7202 | 106.732 | 0.0068332 | 0.22835 | 1.001 | 1.0017 | 98.4214 | 275.999 | 333.77 | 338.368 | 927.138 | 0 | 0 | 0
|  | 1975 | 98.7027 | 15.1686 | 1.9726 | 0.057522 | 6.507 | 0.015821 | 1.2041 | 133.0392 | 25.0073 | 0.0047352 | 23.6349 | 23.9633 | 0.00011347 | 0.012836 | 0.206 | 23.303 | 0.00091006 | 0.069264 | 0.064513 | 88.0417 | 67.3616 | 64.3879 | 20.716 | 109.9728 | 0.0065575 | 0.22884 | 1.0009 | 1.0015 | 98.4218 | 275.987 | 333.8 | 338.438 | 927.121 | 0 | 0 | 0
|  | 1980 | 98.2832 | 11.9506 | 1.1422 | 0.072701 | 8.2241 | 0.012727 | 0.97447 | 133.5317 | 24.8415 | 0.0034873 | 23.4837 | 23.8119 | 8.3039e-05 | 0.0093936 | 0.20649 | 23.3586 | 0.00092529 | 0.070846 | 0.064529 | 88.3643 | 67.4403 | 64.0794 | 20.7144 | 108.5448 | 0.006646 | 0.23425 | 1.0011 | 1.0015 | 98.4221 | 275.993 | 333.878 | 338.544 | 927.104 | 0 | 0 | 0
|  | 1985 | 102.0309 | 13.8326 | 1.4661 | 0.065205 | 7.3761 | 0.016189 | 1.0784 | 134.0325 | 25.2539 | 0.0039443 | 23.8856 | 24.2367 | 9.5598e-05 | 0.010814 | 0.20694 | 23.4091 | 0.0010556 | 0.070319 | 0.066536 | 88.692 | 67.5227 | 63.6892 | 20.711 | 112.2352 | 0.0071168 | 0.22981 | 1.001 | 1.0015 | 98.4215 | 275.985 | 334.046 | 338.957 | 927.636 | 0 | 0 | 0
|  | 1990 | 100.6769 | 17.436 | 2.3647 | 0.051043 | 5.7741 | 0.018711 | 1.3568 | 134.5393 | 24.7663 | 0.0050783 | 23.4319 | 23.7679 | 0.0001207 | 0.013654 | 0.20748 | 23.4703 | 0.00095507 | 0.069257 | 0.065599 | 89.0223 | 67.6077 | 63.4354 | 20.7098 | 107.9775 | 0.006782 | 0.2306 | 1.0008 | 1.0014 | 98.4208 | 276.009 | 334.153 | 338.945 | 927.141 | 0 | 0 | 0
|  | 1995 | 102.74 | 14.3856 | 0.7448 | 0.063134 | 7.1419 | 0.014965 | 1.115 | 135.0478 | 25.2486 | 0.0019417 | 23.8861 | 24.2165 | 4.7022e-05 | 0.0053193 | 0.2079 | 23.5177 | 0.00094483 | 0.070392 | 0.066888 | 89.3536 | 67.6931 | 63.1481 | 20.7097 | 112.2138 | 0.0066639 | 0.23004 | 1.001 | 1.0012 | 98.4188 | 276.014 | 334.124 | 338.746 | 927.21 | 0 | 0 | 0
|  | 2000 | 100.9086 | 13.6617 | -0.46508 | 0.065294 | 7.3862 | 0.014587 | 1.0922 | 135.5569 | 25.016 | -0.0012652 | 23.672 | 24.0015 | -3.0367e-05 | -0.0034352 | 0.20801 | 23.531 | 0.00095242 | 0.071316 | 0.066036 | 89.6859 | 67.7785 | 62.8129 | 20.7106 | 110.1833 | 0.0067313 | 0.23418 | 1.0011 | 1.001 | 98.4191 | 276.002 | 334.208 | 338.861 | 927.183 | 0 | 0 | 0
|  | 2005 | 102.2872 | 13.4051 | -0.61191 | 0.067453 | 7.6305 | 0.014103 | 1.0747 | 136.0649 | 25.361 | -0.0016963 | 24.0013 | 24.3328 | -4.1275e-05 | -0.0046691 | 0.20801 | 23.531 | 0.00095131 | 0.072491 | 0.066963 | 90.0184 | 67.8628 | 62.4973 | 20.7105 | 113.2572 | 0.0066732 | 0.23467 | 1.0009 | 1.0007 | 98.4187 | 276.015 | 334.248 | 338.864 | 927.165 | 0 | 0 | 0
|  | 2010 | 98.7712 | 13.7149 | -0.087549 | 0.063663 | 7.2017 | 0.014898 | 1.0773 | 136.5676 | 24.4422 | -0.00023741 | 23.143 | 23.4767 | -5.5736e-06 | -0.0006305 | 0.20801 | 23.531 | 0.00094845 | 0.068585 | 0.064459 | 90.3469 | 67.9441 | 62.1464 | 20.7108 | 105.2503 | 0.0068069 | 0.23123 | 1.0003 | 1.0003 | 98.419 | 276.025 | 334.41 | 339.232 | 927.115 | 0 | 0 | 0
|  | 2015 | 98.906 | 15.271 | 1.5543 | 0.057254 | 6.4767 | 0.01661 | 1.1738 | 137.0618 | 24.8203 | 0.0037302 | 23.512 | 23.8569 | 8.899e-05 | 0.010067 | 0.20824 | 23.5562 | 0.00095099 | 0.067205 | 0.064327 | 90.6689 | 68.0207 | 61.8634 | 20.7149 | 108.583 | 0.0067564 | 0.22475 | 0.99958 | 1 | 98.4209 | 276.028 | 334.566 | 339.474 | 927.094 | 0 | 0 | 0
|  | 2020 | 98.1664 | 14.2338 | 0.716 | 0.060967 | 6.8967 | 0.014462 | 1.1474 | 137.5544 | 24.949 | 0.0018215 | 23.6296 | 23.9646 | 4.3653e-05 | 0.0049381 | 0.20857 | 23.5937 | 0.0008817 | 0.069953 | 0.064315 | 90.9905 | 68.0963 | 61.5619 | 20.7162 | 109.6918 | 0.0064488 | 0.23109 | 0.99944 | 0.99964 | 98.4214 | 276.029 | 334.506 | 339.248 | 927.202 | 0 | 0 | 0
|  | 2025 | 102.3159 | 14.8363 | -0.46205 | 0.060964 | 6.8963 | 0.015171 | 1.1883 | 138.0556 | 25.4294 | -0.001153 | 24.092 | 24.4301 | -2.8168e-05 | -0.0031865 | 0.20868 | 23.606 | 0.0009249 | 0.07244 | 0.066961 | 91.3187 | 68.1756 | 61.2565 | 20.7112 | 113.9918 | 0.0065554 | 0.23404 | 0.99939 | 0.99926 | 98.4194 | 276.034 | 334.607 | 339.303 | 928.567 | 0 | 0 | 0
|  | 2030 | 103.4331 | 14.4137 | 1.0506 | 0.063436 | 7.176 | 0.011905 | 1.111 | 138.57 | 25.4605 | 0.0027219 | 24.1336 | 24.4857 | 6.6647e-05 | 0.0075392 | 0.20884 | 23.6249 | 0.00075523 | 0.070476 | 0.067204 | 91.6541 | 68.2611 | 60.9491 | 20.7106 | 114.3283 | 0.0058617 | 0.22873 | 0.99838 | 0.99869 | 98.4195 | 276.041 | 334.777 | 339.661 | 927.148 | 0 | 0 | 0
|  | 2035 | 102.0846 | 12.7803 | 1.1137 | 0.070611 | 7.9876 | 0.012377 | 0.99743 | 139.0838 | 25.1663 | 0.0032514 | 23.852 | 24.1868 | 7.8641e-05 | 0.008896 | 0.20921 | 23.666 | 0.00087397 | 0.07043 | 0.06651 | 91.9884 | 68.3459 | 60.619 | 20.7103 | 111.6889 | 0.0063854 | 0.23074 | 0.99804 | 0.99841 | 98.4179 | 276.034 | 334.738 | 339.436 | 927.295 | 0 | 0 | 0
|  | 2040 | 101.9467 | 16.2612 | 0.046633 | 0.055421 | 6.2693 | 0.016264 | 1.2309 | 139.5939 | 25.4098 | 0.00010577 | 24.0884 | 24.4347 | 2.5845e-06 | 0.00029236 | 0.20941 | 23.689 | 0.00090136 | 0.068215 | 0.066113 | 92.3199 | 68.4284 | 60.2681 | 20.714 | 113.8868 | 0.0064625 | 0.22324 | 0.9979 | 0.99791 | 98.4166 | 276.035 | 334.817 | 339.63 | 927.252 | 0 | 0 | 0
|  | 2045 | 98.569 | 15.2884 | 5.1339 | 0.056994 | 6.4473 | 0.018546 | 1.2848 | 140.0952 | 25.2838 | 0.012053 | 23.9569 | 24.2755 | 0.0002926 | 0.0331 | 0.21015 | 23.7724 | 0.001057 | 0.073225 | 0.065098 | 92.648 | 68.5062 | 60.0448 | 20.7165 | 112.7036 | 0.0071175 | 0.23716 | 0.99612 | 0.99748 | 98.4164 | 276.048 | 334.649 | 339.099 | 927.397 | 0 | 0 | 0
|  | 2050 | 101.575 | 12.1226 | 2.5505 | 0.07407 | 8.3789 | 0.016489 | 0.99298 | 140.5955 | 25.253 | 0.0077834 | 23.9357 | 24.2712 | 0.00018891 | 0.02137 | 0.21135 | 23.9086 | 0.0012213 | 0.07355 | 0.066842 | 92.9778 | 68.5832 | 59.6806 | 20.7099 | 112.4663 | 0.0077955 | 0.23824 | 0.99627 | 0.99715 | 98.417 | 276.057 | 334.759 | 339.452 | 927.637 | 0 | 0 | 0
|  | 2055 | 98.7232 | 14.0983 | -0.45672 | 0.061902 | 7.0025 | 0.017359 | 1.0939 | 141.0963 | 23.9656 | -0.001226 | 22.7312 | 23.0604 | -2.8272e-05 | -0.0031982 | 0.21182 | 23.962 | 0.0010745 | 0.067717 | 0.064348 | 93.3058 | 68.66 | 59.3385 | 20.7065 | 101.3621 | 0.0074307 | 0.23252 | 0.99729 | 0.99715 | 98.4178 | 276.038 | 334.991 | 339.843 | 927.31 | 0 | 0 | 0
|  | 2060 | 102.4912 | 17.7108 | 1.5093 | 0.051156 | 5.7869 | 0.019427 | 1.343 | 141.5993 | 24.5928 | 0.0032643 | 23.324 | 23.6534 | 7.7211e-05 | 0.0087342 | 0.21202 | 23.9839 | 0.00099382 | 0.068704 | 0.066514 | 93.6329 | 68.7375 | 59.062 | 20.7047 | 106.7272 | 0.0069731 | 0.23042 | 0.9968 | 0.99717 | 98.417 | 276.037 | 334.962 | 339.692 | 927.209 | 0 | 0 | 0
|  | 2065 | 100.0257 | 16.7147 | 1.5388 | 0.052901 | 5.9843 | 0.019991 | 1.2602 | 142.1056 | 24.7461 | 0.0034233 | 23.465 | 23.7795 | 8.1405e-05 | 0.0092087 | 0.21241 | 24.0287 | 0.0010576 | 0.066667 | 0.064895 | 93.9615 | 68.8163 | 58.8103 | 20.7121 | 108.0415 | 0.0072136 | 0.22386 | 0.99671 | 0.99709 | 98.417 | 276.066 | 334.899 | 339.388 | 927.132 | 0 | 0 | 0
|  | 2070 | 101.0573 | 15.084 | 1.7548 | 0.059225 | 6.6997 | 0.017879 | 1.2152 | 142.6083 | 25.7129 | 0.0042092 | 24.374 | 24.6904 | 0.00010393 | 0.011756 | 0.21288 | 24.0811 | 0.0010589 | 0.071967 | 0.066261 | 94.2893 | 68.8929 | 58.5242 | 20.7162 | 116.6118 | 0.0070527 | 0.23076 | 0.99651 | 0.99699 | 98.4179 | 276.054 | 334.793 | 339.138 | 927.203 | 0 | 0 | 0
|  | 2075 | 102.6858 | 12.3146 | 0.47878 | 0.073712 | 8.3385 | 0.013833 | 0.96205 | 143.1177 | 25.5515 | 0.0014383 | 24.2218 | 24.5365 | 3.5292e-05 | 0.0039923 | 0.21323 | 24.1205 | 0.0010196 | 0.070915 | 0.066969 | 94.6224 | 68.9724 | 58.2101 | 20.7123 | 115.156 | 0.0069209 | 0.22921 | 0.9967 | 0.99686 | 98.4171 | 276.05 | 334.803 | 339.154 | 927.2 | 0 | 0 | 0
|  | 2080 | 100.9604 | 13.3568 | 1.1084 | 0.066819 | 7.5587 | 0.01518 | 1.0986 | 143.6268 | 25.3355 | 0.0030447 | 24.0153 | 24.3251 | 7.4064e-05 | 0.0083782 | 0.2135 | 24.1514 | 0.0010143 | 0.073408 | 0.066406 | 94.9559 | 69.0513 | 57.8142 | 20.7123 | 113.2088 | 0.0069343 | 0.23724 | 0.99647 | 0.99682 | 98.4166 | 276.048 | 334.779 | 339.099 | 927.29 | 0 | 0 | 0
|  | 2085 | 103.7187 | 17.7882 | 0.48129 | 0.051544 | 5.8308 | 0.019968 | 1.3152 | 144.1385 | 25.2074 | 0.0010236 | 23.9084 | 24.2352 | 2.4807e-05 | 0.0028063 | 0.21375 | 24.1794 | 0.0010292 | 0.067793 | 0.06706 | 95.2895 | 69.1312 | 57.5535 | 20.7087 | 112.1356 | 0.0070164 | 0.22355 | 0.99671 | 0.99682 | 98.4155 | 276.064 | 334.983 | 339.561 | 927.282 | 0 | 0 | 0
|  | 2090 | 101.7013 | 17.8178 | 2.3203 | 0.050457 | 5.7078 | 0.02074 | 1.3627 | 144.652 | 25.4922 | 0.0047744 | 24.1866 | 24.5217 | 0.00011708 | 0.013244 | 0.2141 | 24.2195 | 0.0010465 | 0.06876 | 0.06612 | 95.6225 | 69.2115 | 57.2804 | 20.7147 | 114.7222 | 0.0070392 | 0.22407 | 0.9964 | 0.99694 | 98.4159 | 276.066 | 335.095 | 339.737 | 927.104 | 0 | 0 | 0
|  | 2095 | 101.8571 | 14.6155 | 0.56067 | 0.061607 | 6.9691 | 0.018457 | 1.1857 | 145.1609 | 25.7907 | 0.0013939 | 24.4591 | 24.7801 | 3.4541e-05 | 0.0039074 | 0.21448 | 24.2624 | 0.0011371 | 0.07305 | 0.06689 | 95.955 | 69.2892 | 57.0324 | 20.7147 | 117.3732 | 0.0073534 | 0.23297 | 0.99692 | 0.99708 | 98.4152 | 276.064 | 334.948 | 339.344 | 927.105 | 0 | 0 | 0
|  | 2100 | 101.944 | 13.7421 | -0.65058 | 0.065578 | 7.4184 | 0.018022 | 1.0857 | 145.6704 | 25.1655 | -0.0017633 | 23.8733 | 24.1948 | -4.2664e-05 | -0.0048262 | 0.21457 | 24.2722 | 0.0011819 | 0.071198 | 0.066671 | 96.2889 | 69.3669 | 56.6724 | 20.7097 | 111.7845 | 0.0076507 | 0.23275 | 0.99771 | 0.99751 | 98.4151 | 276.048 | 335.048 | 339.56 | 927.128 | 0 | 0 | 0
|  | 2105 | 101.8861 | 14.1169 | 4.9692 | 0.063801 | 7.2173 | 0.018117 | 1.03 | 146.18 | 24.9439 | 0.013213 | 23.6678 | 23.9944 | 0.00031704 | 0.035864 | 0.21536 | 24.3618 | 0.0011559 | 0.065714 | 0.0658 | 96.6201 | 69.4442 | 56.386 | 20.7107 | 109.8469 | 0.007586 | 0.21994 | 0.99645 | 0.99794 | 98.416 | 276.069 | 335.115 | 339.738 | 928.659 | 0 | 0 | 0
|  | 2110 | 101.2456 | 16.6793 | 0.30091 | 0.05366 | 6.0701 | 0.02155 | 1.2704 | 146.6878 | 25.7605 | 0.00065193 | 24.4439 | 24.7676 | 1.6147e-05 | 0.0018265 | 0.21619 | 24.4561 | 0.0011564 | 0.068171 | 0.065829 | 96.9492 | 69.5203 | 56.0447 | 20.7182 | 117.1627 | 0.0074362 | 0.22072 | 0.99836 | 0.99843 | 98.4174 | 276.065 | 335.131 | 339.569 | 927.09 | 0 | 0 | 0
|  | 2115 | 100.564 | 16.8301 | -0.3064 | 0.052821 | 5.9752 | 0.021503 | 1.3428 | 147.1924 | 25.5088 | -0.00066034 | 24.1935 | 24.5093 | -1.6184e-05 | -0.0018308 | 0.21623 | 24.4606 | 0.0011358 | 0.07093 | 0.065866 | 97.2784 | 69.5945 | 55.8384 | 20.7158 | 114.8294 | 0.0073987 | 0.22956 | 0.99904 | 0.99896 | 98.4168 | 276.057 | 334.971 | 339.344 | 927.181 | 0 | 0 | 0
|  | 2120 | 98.9625 | 15.5951 | 3.0244 | 0.056096 | 6.3457 | 0.020073 | 1.1785 | 147.6912 | 24.7362 | 0.00713 | 23.4735 | 23.7948 | 0.00016966 | 0.019192 | 0.21666 | 24.5086 | 0.001126 | 0.066109 | 0.064261 | 97.6037 | 69.6657 | 55.5109 | 20.7144 | 108.0375 | 0.0075015 | 0.22244 | 0.99882 | 0.99963 | 98.4165 | 276.065 | 335.154 | 339.742 | 927.186 | 0 | 0 | 0
|  | 2125 | 101.5483 | 17.5231 | -0.85263 | 0.051229 | 5.7951 | 0.023568 | 1.3257 | 148.1925 | 25.4502 | -0.0017851 | 24.1509 | 24.4692 | -4.3679e-05 | -0.0049411 | 0.21708 | 24.5566 | 0.0012073 | 0.067916 | 0.065973 | 97.9293 | 69.7376 | 55.2846 | 20.7149 | 114.364 | 0.0076999 | 0.22218 | 1.0004 | 1.0002 | 98.4181 | 276.065 | 335.152 | 339.569 | 927.229 | 0 | 0 | 0
|  | 2130 | 99.573 | 13.6967 | 1.8753 | 0.064265 | 7.2698 | 0.019463 | 1.0114 | 148.6953 | 25.0724 | 0.0050025 | 23.7854 | 24.0917 | 0.00012052 | 0.013633 | 0.21738 | 24.5907 | 0.0012508 | 0.064999 | 0.064475 | 98.2554 | 69.81 | 54.98 | 20.7167 | 110.9613 | 0.0079529 | 0.21717 | 1.0002 | 1.0007 | 98.4181 | 276.071 | 335.053 | 339.368 | 927.86 | 0 | 0 | 0
|  | 2135 | 96.8299 | 14.9369 | -1.7986 | 0.057306 | 6.4826 | 0.019016 | 1.1607 | 149.1863 | 25.0478 | -0.0042861 | 23.757 | 24.0474 | -0.00010307 | -0.011659 | 0.21768 | 24.6248 | 0.0010897 | 0.066514 | 0.063153 | 98.5745 | 69.8765 | 54.6649 | 20.7213 | 110.7199 | 0.0072932 | 0.22132 | 1.0017 | 1.0012 | 98.4181 | 276.052 | 334.983 | 339.077 | 927.184 | 0 | 0 | 0
|  | 2140 | 96.8105 | 17.8465 | -0.34297 | 0.047954 | 5.4246 | 0.023883 | 1.3688 | 149.6704 | 25.0212 | -0.0006849 | 23.7265 | 24.0132 | -1.6447e-05 | -0.0018605 | 0.21768 | 24.6248 | 0.0011453 | 0.065637 | 0.063032 | 98.8899 | 69.9394 | 54.4093 | 20.7215 | 110.4605 | 0.0075276 | 0.2192 | 1.0017 | 1.0017 | 98.418 | 276.06 | 334.908 | 338.954 | 927.094 | 0 | 0 | 0
|  | 2145 | 98.3045 | 13.7734 | 1.0384 | 0.063094 | 7.1373 | 0.018053 | 1.0846 | 150.1582 | 25.582 | 0.0026691 | 24.2541 | 24.547 | 6.5518e-05 | 0.0074115 | 0.21785 | 24.6433 | 0.0011391 | 0.068429 | 0.064265 | 99.2082 | 70.0038 | 54.1574 | 20.7221 | 115.4473 | 0.0073986 | 0.2226 | 1.0017 | 1.002 | 98.4176 | 276.062 | 334.849 | 338.893 | 927.104 | 0 | 0 | 0
|  | 2150 | 95.3705 | 14.0514 | 3.4796 | 0.059999 | 6.7873 | 0.018644 | 1.0806 | 150.6423 | 24.7509 | 0.0087825 | 23.4739 | 23.7716 | 0.00020877 | 0.023617 | 0.21853 | 24.7209 | 0.0011186 | 0.064835 | 0.062117 | 99.5241 | 70.0662 | 53.7975 | 20.7223 | 108.104 | 0.0074678 | 0.21895 | 1.001 | 1.002 | 98.4175 | 276.051 | 334.961 | 339.209 | 927.044 | 0 | 0 | 0
|  | 2155 | 99.9709 | 15.0284 | 0.94924 | 0.058805 | 6.6522 | 0.020293 | 1.1055 | 151.1307 | 25.7558 | 0.0022556 | 24.4324 | 24.7478 | 5.582e-05 | 0.0063145 | 0.21919 | 24.7957 | 0.0011933 | 0.06501 | 0.064675 | 99.8411 | 70.1303 | 53.5567 | 20.7222 | 117.0864 | 0.0075854 | 0.21268 | 1.0021 | 1.0023 | 98.4164 | 276.059 | 335.036 | 339.361 | 927.087 | 0 | 0 | 0
|  | 2160 | 98.016 | 13.2393 | 1.0765 | 0.065446 | 7.4034 | 0.017274 | 0.98584 | 151.6257 | 25.7357 | 0.0028516 | 24.4049 | 24.7055 | 7.045e-05 | 0.0079695 | 0.21951 | 24.8314 | 0.0011305 | 0.064519 | 0.063516 | 100.1616 | 70.1971 | 53.2032 | 20.7261 | 116.8632 | 0.0073368 | 0.21155 | 1.0023 | 1.0026 | 98.4173 | 276.064 | 334.919 | 339.044 | 927.12 | 0 | 0 | 0
|  | 2165 | 96.6554 | 19.0528 | 0.13396 | 0.044845 | 5.073 | 0.026899 | 1.4597 | 152.1123 | 25.5042 | 0.00024559 | 24.1767 | 24.4623 | 6.0077e-06 | 0.0006796 | 0.2197 | 24.853 | 0.0012063 | 0.06546 | 0.062948 | 100.4778 | 70.2597 | 52.9313 | 20.7261 | 114.7294 | 0.0076852 | 0.21547 | 1.0028 | 1.0028 | 98.4171 | 276.058 | 334.8 | 338.754 | 927.188 | 0 | 0 | 0
|  | 2170 | 95.6306 | 15.6087 | 2.5421 | 0.054161 | 6.1268 | 0.02128 | 1.1777 | 152.5931 | 24.8794 | 0.0057722 | 23.5773 | 23.8524 | 0.00013768 | 0.015575 | 0.22006 | 24.8937 | 0.0011526 | 0.063783 | 0.062114 | 100.7904 | 70.3194 | 52.7213 | 20.7235 | 109.1438 | 0.0075847 | 0.21528 | 1.0023 | 1.003 | 98.4165 | 276.057 | 334.698 | 338.603 | 927.164 | 0 | 0 | 0
|  | 2175 | 95.339 | 13.8008 | -0.76596 | 0.061069 | 6.9082 | 0.019256 | 1.0378 | 153.0705 | 25.0427 | -0.0019466 | 23.7374 | 24.0295 | -4.6776e-05 | -0.0052914 | 0.2204 | 24.9326 | 0.0011759 | 0.063376 | 0.061905 | 101.1005 | 70.3772 | 52.392 | 20.7258 | 110.606 | 0.0076499 | 0.21311 | 1.0032 | 1.003 | 98.4174 | 276.049 | 334.774 | 338.894 | 927.148 | 0 | 0 | 0
|  | 2180 | 94.084 | 18.561 | 6.2163 | 0.044809 | 5.0689 | 0.025627 | 1.374 | 153.544 | 24.6645 | 0.011761 | 23.3864 | 23.6847 | 0.00027855 | 0.03151 | 0.2211 | 25.0114 | 0.0011483 | 0.061567 | 0.060937 | 101.4076 | 70.433 | 52.1382 | 20.7259 | 107.3249 | 0.0076086 | 0.21084 | 1.0015 | 1.0028 | 98.4192 | 276.059 | 334.881 | 339.153 | 927.155 | 0 | 0 | 0
|  | 2185 | 93.6301 | 20.8834 | -0.13313 | 0.039634 | 4.4835 | 0.026368 | 1.5651 | 154.0133 | 25.0487 | -0.00021928 | 23.7531 | 24.0633 | -5.2766e-06 | -0.0005969 | 0.2218 | 25.0901 | 0.0010451 | 0.062033 | 0.060724 | 101.7117 | 70.4867 | 51.9303 | 20.7301 | 110.7055 | 0.0071086 | 0.20954 | 1.0028 | 1.0028 | 98.4179 | 276.05 | 334.915 | 339.289 | 926.958 | 0 | 0 | 0
|  | 2190 | 95.0244 | 15.5348 | -1.9462 | 0.054073 | 6.1169 | 0.021772 | 1.1457 | 154.485 | 25.5369 | -0.0042891 | 24.2191 | 24.5363 | -0.00010524 | -0.011905 | 0.2218 | 25.0901 | 0.0011773 | 0.061949 | 0.061522 | 102.0173 | 70.5411 | 51.7162 | 20.7314 | 115.0775 | 0.0075614 | 0.20621 | 1.003 | 1.0026 | 98.4177 | 276.052 | 334.958 | 339.345 | 927.032 | 0 | 0 | 0
|  | 2195 | 92.5186 | 12.4115 | 0.061287 | 0.065896 | 7.4543 | 0.0168 | 0.89702 | 154.9538 | 25.2263 | 0.00016672 | 23.9206 | 24.2235 | 4.0385e-06 | 0.00045685 | 0.22181 | 25.0913 | 0.001107 | 0.05911 | 0.059705 | 102.3204 | 70.594 | 51.3947 | 20.7353 | 112.2767 | 0.0073322 | 0.20077 | 1.0024 | 1.0024 | 98.4181 | 276.062 | 334.903 | 339.143 | 927.042 | 0 | 0 | 0
|  | 2200 | 90.8432 | 18.228 | 1.724 | 0.044056 | 4.9837 | 0.027888 | 1.3817 | 155.4122 | 25.2661 | 0.0031334 | 23.9492 | 24.2402 | 7.5954e-05 | 0.0085921 | 0.22201 | 25.1139 | 0.0012286 | 0.060874 | 0.059111 | 102.6174 | 70.6419 | 51.0976 | 20.7377 | 112.5885 | 0.0078228 | 0.20512 | 1.002 | 1.0023 | 98.4175 | 276.063 | 334.774 | 338.842 | 927.14 | 0 | 0 | 0
|  | 2205 | 91.5876 | 20.0433 | 2.1016 | 0.040394 | 4.5695 | 0.028832 | 1.5081 | 155.8683 | 25.2235 | 0.0035115 | 23.8982 | 24.1762 | 8.4894e-05 | 0.0096034 | 0.22241 | 25.1594 | 0.0011646 | 0.06092 | 0.059496 | 102.914 | 70.6886 | 50.9348 | 20.736 | 112.1592 | 0.0075689 | 0.20551 | 1.0017 | 1.0021 | 98.4183 | 276.076 | 334.625 | 338.518 | 927.677 | 0 | 0 | 0
|  | 2210 | 94.5403 | 18.3583 | 0.038518 | 0.045524 | 5.1497 | 0.029136 | 1.3403 | 156.3336 | 26.0517 | 7.024e-05 | 24.6827 | 24.964 | 1.7535e-06 | 0.00019836 | 0.22263 | 25.1839 | 0.0013264 | 0.061015 | 0.061181 | 103.2157 | 70.7392 | 50.6809 | 20.7369 | 119.6445 | 0.008059 | 0.2007 | 1.0018 | 1.0018 | 98.4182 | 276.093 | 334.623 | 338.437 | 927.891 | 0 | 0 | 0
|  | 2215 | 91.944 | 18.4133 | -0.11853 | 0.044141 | 4.9934 | 0.029717 | 1.3685 | 156.7998 | 25.9222 | -0.0002108 | 24.5516 | 24.8189 | -5.2319e-06 | -0.00059184 | 0.22263 | 25.1844 | 0.0013117 | 0.060406 | 0.059675 | 103.5178 | 70.79 | 50.4847 | 20.7411 | 118.4174 | 0.0080269 | 0.19992 | 1.0014 | 1.0014 | 98.4189 | 276.101 | 334.508 | 338.151 | 927.608 | 0 | 0 | 0
|  | 2220 | 91.3632 | 14.965 | 5.1446 | 0.053969 | 6.1051 | 0.026328 | 1.1263 | 157.2581 | 25.9201 | 0.011202 | 24.5328 | 24.7863 | 0.00027765 | 0.031408 | 0.22332 | 25.2629 | 0.0014209 | 0.060785 | 0.05946 | 103.8156 | 70.837 | 50.228 | 20.7419 | 118.3173 | 0.0084629 | 0.20089 | 0.99972 | 1.001 | 98.4196 | 276.1 | 334.281 | 337.735 | 927.347 | 0 | 0 | 0
|  | 2225 | 90.6657 | 15.8098 | 1.5489 | 0.050695 | 5.7348 | 0.02605 | 1.2152 | 157.7132 | 24.9196 | 0.0032969 | 23.5764 | 23.8166 | 7.8521e-05 | 0.0088825 | 0.22421 | 25.3636 | 0.0013206 | 0.061605 | 0.059159 | 104.1122 | 70.8823 | 49.9605 | 20.7346 | 109.3157 | 0.0082744 | 0.20926 | 1.0003 | 1.0006 | 98.4194 | 276.093 | 334.146 | 337.55 | 927.393 | 0 | 0 | 0
|  | 2230 | 91.043 | 18.2169 | 3.6294 | 0.04418 | 4.9977 | 0.02952 | 1.3583 | 158.1674 | 24.435 | 0.006854 | 23.1322 | 23.3949 | 0.00016035 | 0.018139 | 0.22481 | 25.4312 | 0.0013042 | 0.060011 | 0.059113 | 104.4079 | 70.9271 | 49.7252 | 20.7305 | 105.1708 | 0.0083135 | 0.20819 | 0.9993 | 1.0001 | 98.4194 | 276.103 | 334.352 | 338.149 | 927.116 | 0 | 0 | 0
|  | 2235 | 95.1013 | 16.55 | -1.0499 | 0.050797 | 5.7463 | 0.02631 | 1.1678 | 158.6328 | 25.0227 | -0.002226 | 23.6907 | 23.9582 | -5.333e-05 | -0.0060328 | 0.22521 | 25.4765 | 0.0013365 | 0.059323 | 0.061226 | 104.7087 | 70.9766 | 49.504 | 20.728 | 110.3005 | 0.0083173 | 0.20258 | 0.99983 | 0.99958 | 98.4181 | 276.111 | 334.382 | 338.158 | 927.163 | 0 | 0 | 0
|  | 2240 | 94.4579 | 17.0381 | 1.2127 | 0.049008 | 5.5439 | 0.024105 | 1.1729 | 159.1067 | 25.0826 | 0.0024741 | 23.7472 | 24.0212 | 5.943e-05 | 0.0067228 | 0.22536 | 25.4933 | 0.0011814 | 0.057483 | 0.060539 | 105.0131 | 71.0298 | 49.2274 | 20.731 | 110.8283 | 0.0076647 | 0.19738 | 0.99886 | 0.99914 | 98.4159 | 276.112 | 334.38 | 338.238 | 927.233 | 0 | 0 | 0
|  | 2245 | 92.2089 | 21.8726 | 1.0435 | 0.037267 | 4.2157 | 0.032869 | 1.6401 | 159.5734 | 25.3437 | 0.0016031 | 23.9882 | 24.2596 | 3.8889e-05 | 0.0043993 | 0.22561 | 25.5212 | 0.0012249 | 0.061122 | 0.059888 | 105.3142 | 71.0795 | 49.0254 | 20.7356 | 113.1181 | 0.0077922 | 0.20528 | 0.99851 | 0.99869 | 98.4159 | 276.104 | 334.294 | 338.075 | 927.213 | 0 | 0 | 0
|  | 2250 | 94.0849 | 20.7117 | 5.2193 | 0.040156 | 4.5426 | 0.033998 | 1.4655 | 160.0391 | 25.9053 | 0.0084578 | 24.5134 | 24.7804 | 0.00020959 | 0.023709 | 0.22623 | 25.5914 | 0.0013652 | 0.05885 | 0.060621 | 105.6155 | 71.1285 | 48.8369 | 20.7377 | 118.156 | 0.0082439 | 0.19607 | 0.99683 | 0.99779 | 98.4163 | 276.104 | 334.206 | 337.846 | 928.675 | 0 | 0 | 0
|  | 2255 | 90.7181 | 16.611 | -0.84834 | 0.048278 | 5.4613 | 0.029429 | 1.1286 | 160.5011 | 25.5797 | -0.0016755 | 24.1884 | 24.4445 | -4.0956e-05 | -0.004633 | 0.22675 | 25.6507 | 0.0014208 | 0.054488 | 0.058156 | 105.9124 | 71.1757 | 48.6162 | 20.7437 | 115.1242 | 0.0085378 | 0.18675 | 0.99753 | 0.99734 | 98.4168 | 276.103 | 333.973 | 337.509 | 927.21 | 0 | 0 | 0
|  | 2260 | 84.6352 | 15.149 | -0.69261 | 0.049388 | 5.5868 | 0.028119 | 1.1683 | 160.9395 | 25.0721 | -0.0014297 | 23.6926 | 23.926 | -3.4206e-05 | -0.0038695 | 0.22675 | 25.6507 | 0.0013887 | 0.057701 | 0.055328 | 106.1961 | 71.2122 | 48.3628 | 20.7498 | 110.527 | 0.0085219 | 0.19802 | 0.99674 | 0.99658 | 98.417 | 276.098 | 333.75 | 337.038 | 927.142 | 0 | 0 | 0
|  | 2265 | 85.9513 | 16.8579 | 1.3186 | 0.045072 | 5.0986 | 0.032596 | 1.1967 | 161.366 | 24.8833 | 0.0025004 | 23.5209 | 23.7681 | 5.9431e-05 | 0.0067229 | 0.2269 | 25.6675 | 0.0014692 | 0.053936 | 0.055503 | 106.4732 | 71.2433 | 48.1296 | 20.7476 | 108.8997 | 0.0088996 | 0.18921 | 0.99536 | 0.99564 | 98.4163 | 276.108 | 333.846 | 337.355 | 927.105 | 0 | 0 | 0
|  | 2270 | 85.4859 | 16.8129 | 0.749 | 0.044947 | 5.0845 | 0.030473 | 1.1953 | 161.7946 | 25.5466 | 0.0013798 | 24.1448 | 24.399 | 3.3666e-05 | 0.0038083 | 0.22713 | 25.6938 | 0.0013697 | 0.053724 | 0.055184 | 106.7499 | 71.2751 | 47.9079 | 20.754 | 114.7681 | 0.0083384 | 0.18496 | 0.99437 | 0.99452 | 98.4173 | 276.103 | 333.803 | 337.317 | 926.955 | 0 | 0 | 0
|  | 2275 | 87.3004 | 17.5233 | 1.6411 | 0.04404 | 4.982 | 0.03412 | 1.2787 | 162.2265 | 25.8556 | 0.0029316 | 24.4167 | 24.6541 | 7.2276e-05 | 0.008176 | 0.2274 | 25.7238 | 0.0015027 | 0.056317 | 0.056614 | 107.0294 | 71.3084 | 47.6806 | 20.7513 | 117.4641 | 0.008804 | 0.18991 | 0.99294 | 0.99327 | 98.4174 | 276.083 | 333.528 | 336.771 | 927.105 | 0 | 0 | 0
|  | 2280 | 87.8073 | 17.7547 | 1.7826 | 0.043719 | 4.9456 | 0.030654 | 1.2483 | 162.6643 | 25.7613 | 0.0031714 | 24.3276 | 24.5738 | 7.7933e-05 | 0.0088159 | 0.22777 | 25.7663 | 0.0013402 | 0.054573 | 0.056561 | 107.3123 | 71.344 | 47.4675 | 20.7508 | 116.6086 | 0.0081738 | 0.18598 | 0.99272 | 0.99308 | 98.4177 | 276.099 | 333.527 | 336.903 | 926.865 | 0 | 0 | 0
|  | 2285 | 83.9983 | 20.2306 | 2.5586 | 0.036704 | 4.152 | 0.036563 | 1.4333 | 163.0938 | 24.9341 | 0.0039501 | 23.5398 | 23.7744 | 9.3911e-05 | 0.010623 | 0.2282 | 25.8149 | 0.001342 | 0.052607 | 0.054194 | 107.5892 | 71.3758 | 47.2489 | 20.7528 | 109.2093 | 0.0083599 | 0.18541 | 0.99289 | 0.99334 | 98.4162 | 276.087 | 333.433 | 336.757 | 926.799 | 0 | 0 | 0
|  | 2290 | 84.4057 | 14.4586 | 2.315 | 0.051606 | 5.8377 | 0.025982 | 1.0083 | 163.5148 | 25.2209 | 0.0049675 | 23.8111 | 24.0497 | 0.00011947 | 0.013514 | 0.22874 | 25.8752 | 0.0013408 | 0.052033 | 0.054329 | 107.8605 | 71.4039 | 47.0773 | 20.7545 | 111.7389 | 0.0082917 | 0.18233 | 0.99305 | 0.99361 | 98.4174 | 276.084 | 333.441 | 336.782 | 926.81 | 0 | 0 | 0
|  | 2295 | 84.6948 | 18.3093 | 1.5357 | 0.040892 | 4.6258 | 0.030282 | 1.2833 | 163.9376 | 25.6861 | 0.0025665 | 24.2339 | 24.4681 | 6.2799e-05 | 0.0071039 | 0.22919 | 25.9268 | 0.0012383 | 0.052479 | 0.054517 | 108.1327 | 71.4325 | 46.7615 | 20.7574 | 115.8209 | 0.0077794 | 0.18102 | 0.9937 | 0.99399 | 98.4177 | 276.09 | 333.215 | 336.435 | 927.021 | 0 | 0 | 0
|  | 2300 | 82.8072 | 21.7659 | 8.4127 | 0.033631 | 3.8045 | 0.041025 | 1.5848 | 164.3563 | 25.3121 | 0.011746 | 23.8642 | 24.0867 | 0.00028293 | 0.032006 | 0.23006 | 26.0245 | 0.0013797 | 0.053298 | 0.053671 | 108.4031 | 71.4593 | 46.6647 | 20.7576 | 112.3927 | 0.0084308 | 0.18514 | 0.993 | 0.99433 | 98.4164 | 276.078 | 332.98 | 336.085 | 927.078 | 0 | 0 | 0
|  | 2305 | 83.8198 | 15.5965 | 0.23655 | 0.047508 | 5.3743 | 0.0307 | 1.086 | 164.7729 | 25.6556 | 0.00046001 | 24.1973 | 24.4298 | 1.1238e-05 | 0.0012713 | 0.23079 | 26.1077 | 0.0014585 | 0.051595 | 0.053995 | 108.6723 | 71.485 | 46.4015 | 20.759 | 115.5083 | 0.008673 | 0.17891 | 0.99425 | 0.9943 | 98.4168 | 276.085 | 333.108 | 336.308 | 926.989 | 0 | 0 | 0
|  | 2310 | 81.6394 | 19.9993 | 0.25397 | 0.036086 | 4.0821 | 0.040472 | 1.5287 | 165.1865 | 25.3288 | 0.00038022 | 23.8802 | 24.1042 | 9.1649e-06 | 0.0010367 | 0.23084 | 26.1135 | 0.0014605 | 0.055163 | 0.053352 | 108.9407 | 71.5093 | 46.2152 | 20.7588 | 112.5428 | 0.0087568 | 0.18989 | 0.99471 | 0.99475 | 98.4168 | 276.073 | 332.984 | 336.107 | 926.931 | 0 | 0 | 0
|  | 2315 | 87.6039 | 15.8035 | 1.2995 | 0.049003 | 5.5433 | 0.033801 | 1.1163 | 165.6096 | 25.7214 | 0.0025991 | 24.2583 | 24.5008 | 6.3681e-05 | 0.0072037 | 0.23103 | 26.1341 | 0.0016563 | 0.054704 | 0.056594 | 109.2155 | 71.5376 | 46.0164 | 20.7503 | 116.0965 | 0.0094531 | 0.18653 | 0.99477 | 0.99507 | 98.4164 | 276.073 | 333.092 | 336.422 | 926.855 | 0 | 0 | 0
|  | 2320 | 87.3767 | 18.8179 | -4.2304 | 0.041047 | 4.6433 | 0.042383 | 1.3014 | 166.0471 | 25.634 | -0.0071115 | 24.1741 | 24.4174 | -0.00017365 | -0.019643 | 0.23118 | 26.1521 | 0.0017397 | 0.053417 | 0.056309 | 109.4978 | 71.572 | 45.7485 | 20.7507 | 115.3007 | 0.009812 | 0.1837 | 0.99604 | 0.99524 | 98.4169 | 276.088 | 333.069 | 336.421 | 926.993 | 0 | 0 | 0
|  | 2325 | 85.5759 | 24.1465 | 0.075285 | 0.031329 | 3.544 | 0.047511 | 1.5959 | 166.4795 | 25.4742 | 9.7184e-05 | 24.0269 | 24.2696 | 2.3586e-06 | 0.00026681 | 0.23119 | 26.1528 | 0.0014885 | 0.049999 | 0.054716 | 109.7753 | 71.6041 | 45.6081 | 20.7551 | 113.8836 | 0.0088365 | 0.17573 | 0.99556 | 0.99557 | 98.4172 | 276.072 | 333.117 | 336.483 | 927.126 | 0 | 0 | 0
|  | 2330 | 83.613 | 18.5759 | 1.0631 | 0.03979 | 4.5012 | 0.035088 | 1.3136 | 166.9025 | 25.9478 | 0.0017135 | 24.4559 | 24.6884 | 4.2302e-05 | 0.0047853 | 0.2313 | 26.1654 | 0.0013962 | 0.052269 | 0.053963 | 110.047 | 71.632 | 45.412 | 20.7613 | 118.0723 | 0.0083583 | 0.17913 | 0.99577 | 0.99596 | 98.416 | 276.086 | 332.876 | 336.041 | 928.452 | 0 | 0 | 0
|  | 2335 | 81.2567 | 13.272 | 2.8017 | 0.054122 | 6.1224 | 0.026853 | 0.94587 | 167.3146 | 25.2836 | 0.0063054 | 23.8233 | 24.0483 | 0.00015164 | 0.017153 | 0.23179 | 26.2203 | 0.0014533 | 0.051193 | 0.052541 | 110.3133 | 71.6551 | 45.2038 | 20.7614 | 112.0742 | 0.0087382 | 0.17981 | 0.99563 | 0.99634 | 98.4165 | 276.08 | 332.784 | 335.927 | 927.112 | 0 | 0 | 0
|  | 2340 | 82.5762 | 16.7093 | -0.65339 | 0.043687 | 4.9419 | 0.036748 | 1.183 | 167.7242 | 25.3901 | -0.0011824 | 23.9169 | 24.1402 | -2.8544e-05 | -0.003229 | 0.23217 | 26.2631 | 0.0016054 | 0.051679 | 0.05339 | 110.5781 | 71.677 | 44.9018 | 20.7592 | 112.9885 | 0.0093326 | 0.18051 | 0.99684 | 0.99671 | 98.4152 | 276.088 | 332.691 | 335.797 | 927.026 | 0 | 0 | 0
|  | 2345 | 83.5022 | 26.9145 | 4.2423 | 0.027426 | 3.1025 | 0.057196 | 1.8593 | 168.1394 | 25.5844 | 0.0047834 | 24.0943 | 24.3239 | 0.00011635 | 0.013162 | 0.23246 | 26.296 | 0.0015687 | 0.050995 | 0.053775 | 110.846 | 71.7012 | 44.7738 | 20.7593 | 114.6973 | 0.0091345 | 0.17774 | 0.99636 | 0.9969 | 98.4165 | 276.121 | 332.613 | 335.782 | 927.039 | 0 | 0 | 0
|  | 2350 | 82.5916 | 17.8357 | 0.49707 | 0.040935 | 4.6307 | 0.046435 | 1.2201 | 168.5546 | 25.5394 | 0.00083787 | 24.0532 | 24.2849 | 2.0348e-05 | 0.0023018 | 0.2328 | 26.3347 | 0.0019008 | 0.049945 | 0.053253 | 111.1136 | 71.7254 | 44.5929 | 20.7608 | 114.3006 | 0.010491 | 0.17526 | 0.99723 | 0.99733 | 98.4159 | 276.114 | 332.631 | 335.835 | 927.108 | 0 | 0 | 0
|  | 2355 | 81.7897 | 17.8677 | 2.405 | 0.040465 | 4.5775 | 0.043215 | 1.2383 | 168.9656 | 25.5365 | 0.0040117 | 24.0393 | 24.2582 | 9.7317e-05 | 0.011009 | 0.23309 | 26.368 | 0.0017487 | 0.05011 | 0.052784 | 111.3787 | 71.7476 | 44.3785 | 20.7624 | 114.2212 | 0.0098753 | 0.1757 | 0.99736 | 0.99782 | 98.4156 | 276.128 | 332.476 | 335.504 | 927.782 | 0 | 0 | 0
|  | 2360 | 81.0275 | 20.8564 | 5.1454 | 0.034344 | 3.885 | 0.050858 | 1.5016 | 169.3726 | 25.465 | 0.0073081 | 23.9649 | 24.1799 | 0.00017671 | 0.01999 | 0.23378 | 26.4455 | 0.0017466 | 0.051571 | 0.05259 | 111.6421 | 71.7681 | 44.1952 | 20.7626 | 113.5489 | 0.0098868 | 0.17984 | 0.99733 | 0.99816 | 98.4156 | 276.113 | 332.377 | 335.359 | 927.417 | 0 | 0 | 0
|  | 2365 | 81.5768 | 17.3332 | 0.010201 | 0.041605 | 4.7064 | 0.041289 | 1.2109 | 169.7791 | 25.3491 | 1.7619e-05 | 23.8613 | 24.0878 | 4.244e-07 | 4.8009e-05 | 0.23422 | 26.4956 | 0.0017178 | 0.050378 | 0.052696 | 111.9054 | 71.7882 | 44.0197 | 20.7613 | 112.5437 | 0.0098017 | 0.17735 | 0.99844 | 0.99844 | 98.4147 | 276.109 | 332.454 | 335.61 | 927.208 | 0 | 0 | 0
|  | 2370 | 80.5591 | 15.6597 | -0.99906 | 0.045476 | 5.1443 | 0.034062 | 1.0733 | 170.1845 | 25.2492 | -0.0018936 | 23.7633 | 23.9931 | -4.5433e-05 | -0.0051395 | 0.23422 | 26.4957 | 0.001549 | 0.048811 | 0.05184 | 112.1667 | 71.8078 | 43.7834 | 20.7637 | 111.6398 | 0.0091381 | 0.17378 | 0.99877 | 0.99856 | 98.4144 | 276.114 | 332.398 | 335.613 | 927.265 | 0 | 0 | 0
|  | 2375 | 78.8025 | 19.8187 | 2.9656 | 0.035149 | 3.9762 | 0.04352 | 1.3778 | 170.5829 | 25.371 | 0.0043249 | 23.8728 | 24.1021 | 0.00010424 | 0.011792 | 0.23448 | 26.5252 | 0.0015297 | 0.048428 | 0.050824 | 112.4234 | 71.8244 | 43.5806 | 20.7682 | 112.6954 | 0.0090289 | 0.17218 | 0.99831 | 0.9988 | 98.416 | 276.106 | 332.327 | 335.518 | 927.611 | 0 | 0 | 0
|  | 2380 | 79.6517 | 15.9413 | -0.16927 | 0.04417 | 4.9966 | 0.033302 | 1.1479 | 170.979 | 25.5506 | -0.00030817 | 24.0372 | 24.2608 | -7.4764e-06 | -0.00084574 | 0.23474 | 26.5546 | 0.0014709 | 0.050703 | 0.051606 | 112.6794 | 71.8399 | 43.4112 | 20.7667 | 114.2748 | 0.0087473 | 0.17716 | 0.99899 | 0.99895 | 98.4158 | 276.116 | 332.264 | 335.354 | 927.545 | 0 | 0 | 0
|  | 2385 | 77.6774 | 16.6796 | -2.0627 | 0.041168 | 4.657 | 0.041144 | 1.1617 | 171.3723 | 24.834 | -0.0035998 | 23.3648 | 23.5901 | -8.4919e-05 | -0.0096062 | 0.23474 | 26.5546 | 0.0016938 | 0.047826 | 0.050183 | 112.9339 | 71.8542 | 43.1515 | 20.7666 | 107.9626 | 0.0098471 | 0.1733 | 0.99956 | 0.99915 | 98.417 | 276.135 | 332.288 | 335.493 | 927.142 | 0 | 0 | 0
|  | 2390 | 78.1297 | 17.7642 | 2.3756 | 0.03888 | 4.3982 | 0.045918 | 1.2362 | 171.7619 | 24.7205 | 0.0039349 | 23.2494 | 23.473 | 9.2364e-05 | 0.010448 | 0.23497 | 26.5808 | 0.0017853 | 0.048065 | 0.050499 | 113.1856 | 71.8669 | 43.0001 | 20.7646 | 106.9384 | 0.010262 | 0.17452 | 0.99896 | 0.99941 | 98.4177 | 276.111 | 332.165 | 335.359 | 927.094 | 0 | 0 | 0
|  | 2395 | 82.5491 | 14.5036 | 1.3894 | 0.050314 | 5.6916 | 0.038876 | 1.0072 | 172.1636 | 26.1236 | 0.0028165 | 24.5737 | 24.8213 | 6.9908e-05 | 0.0079081 | 0.23538 | 26.6267 | 0.001956 | 0.050678 | 0.053367 | 113.4453 | 71.8846 | 42.7614 | 20.7646 | 119.445 | 0.010537 | 0.17423 | 0.99919 | 0.99951 | 98.416 | 276.118 | 332.229 | 335.576 | 927.156 | 0 | 0 | 0
|  | 2400 | 80.5059 | 0 | 0 | -0.014296 | -1.6172 | 0 | 0 | 172.5712 | 25.5457 | -0.0015486 | 24.0343 | 24.2786 | -3.7598e-05 | -0.0042532 | 0.23555 | 26.6464 | 0.0018169 | 0.0496 | 0.052038 | 113.7088 | 71.9047 | 42.6237 | 20.7651 | 114.2389 | 0.010149 | 0.17434 | 0.99972 | 0.99955 | 98.4137 | 276.145 | 332.287 | 335.665 | 927.188 | 0 | 0 | 0

## tresen50_2red
Exported data | Column2 | Column3 | Column4 | Column5 | Column6 | Column7 | Column8 | Column9 | Column10 | Column11 | Column12 | Column13 | Column14 | Column15 | Column16 | Column17 | Column18 | Column19 | Column20 | Column21 | Column22 | Column23 | Column24 | Column25 | Column26 | Column27 | Column28 | Column29 | Column30 | Column31 | Column32 | Column33 | Column34 | Column35 | Column36 | Column37 | Column38 | Column39
Parameter | Value | Time (s) | HRR (kW/mｲ) | EHC (MJ/kg) | SEA (mｲ/kg) | MLR (g/s) | Specific MLR (g/sｷmｲ) | COY (kg/kg) | CO2Y (kg/kg) | THR (MJ/mｲ) | MFR (g/s) | k (1/m) | V stack (l/s) | V smoke (l/s) | SPR (mｲ/s) | RSR ((mｲ/s)/mｲ) | TSP (mｲ) | TSR (mｲ/mｲ) | COP (g/s) | CO2P (g/s) | O2C (g/s) | TOC (g) | ARHE(kW/mｲ) | Specimen mass (g) | Oxygen (%) | DPT (Pa) | CO (%) | CO2 (%) | PDM (-) | PDC (-) | APT (kPa) | Cold Trap TC (K) | Stack TC (K) | Smoke TC (K) | Cone Heater TC (K) | Soot MFM (g/s) | Spare TC (K) | HFM (kW/mｲ)
Peaks |  | 0 | -1.7785 | -0.27362 | -18.6543 | 0.057458 | 6.4997 | -0.00046083 | -0.0051134 | 0 | 26.0633 | -0.044691 | 23.8613 | 23.9831 | -0.0010718 | -0.12125 | 0 | 0 | -2.6478e-05 | -0.00029381 | -0.00094054 | 0 | 0 | 145.3 | 20.972 | 115.7143 | 0.00062817 | 0.051814 | 0.98991 | 0.98489 | 97.4021 | 275.609 | 323.344 | 324.995 | 1022.724 | 0 | 0 | 0
peak HRR (kW/mｲ) | 157.432 | 5 | -3.0909 | -1.005 | -37.0373 | 0.027188 | 3.0756 | 0.0004554 | -0.0053693 | 0 | 26.3428 | -0.041545 | 24.1143 | 24.2379 | -0.001007 | -0.11391 | 0 | 0 | 1.2381e-05 | -0.00014598 | -0.0016089 | 0 | 0 | 145.1197 | 20.9743 | 118.1958 | 0.00078182 | 0.052191 | 0.99232 | 0.98764 | 97.4029 | 275.608 | 323.305 | 324.962 | 1022.726 | 0 | 0 | 0
peak EHC (MJ/kg) | 36.9938 | 10 | -4.1218 | -0.71716 | -18.5008 | 0.050807 | 5.7474 | 0.00078263 | 0.0028405 | 0 | 26.621 | -0.03838 | 24.3661 | 24.4913 | -0.00093997 | -0.10633 | 0 | 0 | 3.9763e-05 | 0.00014432 | -0.0021083 | 0 | 0 | 144.9383 | 20.9759 | 120.691 | 0.00088767 | 0.052912 | 0.99472 | 0.99039 | 97.4036 | 275.607 | 323.266 | 324.928 | 1022.728 | 0 | 0 | 0
peak MLR (g/s) | 0.11718 | 15 | -3.9943 | -0.41914 | -10.7382 | 0.084241 | 9.5296 | 0.00027737 | 0.010914 | 0 | 26.3851 | -0.037246 | 24.1542 | 24.287 | -0.0009046 | -0.10233 | 0 | 0 | 2.3366e-05 | 0.0009194 | -0.0019285 | 0 | 0 | 144.5923 | 20.9754 | 118.5812 | 0.00082479 | 0.054849 | 0.99701 | 0.9928 | 97.4037 | 275.606 | 323.32 | 325.098 | 1022.493 | 0 | 0 | 0
peak SEA (mｲ/kg) | 44.985 | 20 | -3.8132 | -0.36322 | -9.6055 | 0.092805 | 10.4983 | 7.7063e-05 | 0.017851 | 0 | 25.7762 | -0.037535 | 23.6054 | 23.7494 | -0.00089144 | -0.10084 | 0 | 0 | 7.1518e-06 | 0.0016566 | -0.0017266 | 0 | 0 | 144.1299 | 20.9748 | 113.2125 | 0.00076191 | 0.056785 | 0.99921 | 0.99496 | 97.4032 | 275.605 | 323.438 | 325.412 | 1022.089 | 0 | 0 | 0
peak COY (kg/kg) | 0.077319 | 25 | -3.253 | -0.4107 | -9.8801 | 0.070017 | 7.9205 | 0.00031144 | 0.036387 | 0 | 25.2842 | -0.029651 | 23.1706 | 23.3304 | -0.00069178 | -0.078255 | 0 | 0 | 2.1806e-05 | 0.0025477 | -0.0012844 | 0 | 0 | 143.7069 | 20.9734 | 109.0062 | 0.0008224 | 0.059187 | 1.0002 | 0.9968 | 97.4028 | 275.606 | 323.658 | 325.891 | 1021.521 | 0 | 0 | 0
peak CO2Y (kg/kg) | 3.7867 | 30 | -2.7156 | -0.4776 | 3.2941 | 0.050263 | 5.6858 | 0.0007964 | 0.069361 | 0 | 25.2496 | 0.0070833 | 23.1802 | 23.3745 | 0.00016557 | 0.01873 | 0.00041392 | 0.046824 | 4.0029e-05 | 0.0034863 | -0.00084464 | 0 | 0 | 143.4232 | 20.9718 | 108.902 | 0.00089715 | 0.061642 | 0.99672 | 0.99753 | 97.4023 | 275.614 | 324.236 | 326.955 | 1020.371 | 0 | 0 | 0
|  | 35 | 19.7181 | 2.1446 | 12.6542 | 0.081278 | 9.1943 | 0.0030062 | 0.57568 | 0.049295 | 25.2151 | 0.043918 | 23.1897 | 23.4186 | 0.0010285 | 0.11635 | 0.0033991 | 0.38451 | 0.00024434 | 0.04679 | 0.017923 | 0.044809 | 1.4084 | 143.1394 | 20.9044 | 108.7979 | 0.0017352 | 0.17468 | 0.99328 | 0.99826 | 97.4019 | 275.622 | 324.813 | 328.019 | 1019.22 | 0 | 0 | 0
Time To Peaks |  | 40 | 56.3626 | 4.3845 | 17.1145 | 0.11364 | 12.855 | 0.0049983 | 1.0333 | 0.2395 | 24.8639 | 0.083216 | 23.0023 | 23.3712 | 0.0019449 | 0.22001 | 0.010833 | 1.2254 | 0.000568 | 0.11742 | 0.048543 | 0.21098 | 5.9874 | 142.6056 | 20.7921 | 106.4153 | 0.0030954 | 0.36335 | 0.98823 | 0.99762 | 97.4017 | 275.626 | 326.739 | 331.98 | 1018.556 | 0 | 0 | 0
t peak HRR (s) | 60 | 45 | 91.1324 | 7.0654 | 25.1423 | 0.11402 | 12.8985 | 0.0071243 | 1.4627 | 0.60823 | 24.475 | 0.12302 | 22.7867 | 23.3034 | 0.0028668 | 0.3243 | 0.022862 | 2.5862 | 0.00081233 | 0.16678 | 0.074882 | 0.51954 | 13.5163 | 142.0428 | 20.6918 | 103.7695 | 0.0041652 | 0.50102 | 0.98298 | 0.99683 | 97.4016 | 275.63 | 328.82 | 336.276 | 1017.947 | 0 | 0 | 0
t peak EHC (s) | 1820 | 50 | 123.913 | 9.4638 | 29.2092 | 0.11575 | 13.0934 | 0.0074442 | 1.4008 | 1.1458 | 24.3339 | 0.14411 | 22.817 | 23.4606 | 0.0033808 | 0.38245 | 0.038481 | 4.353 | 0.00086163 | 0.16214 | 0.091928 | 0.93656 | 22.917 | 141.4689 | 20.6268 | 103.3083 | 0.0043946 | 0.49106 | 0.97943 | 0.99561 | 97.402 | 275.631 | 331.166 | 340.507 | 1017.733 | 0 | 0 | 0
t peak MLR (s) | 65 | 55 | 157.3124 | 11.9426 | 31.0949 | 0.11644 | 13.1724 | 0.0078723 | 1.3624 | 1.8489 | 24.3625 | 0.15228 | 23.0182 | 23.777 | 0.0036208 | 0.4096 | 0.055985 | 6.3331 | 0.00091669 | 0.15864 | 0.10953 | 1.4402 | 33.6166 | 140.8873 | 20.5618 | 104.3417 | 0.004624 | 0.48109 | 0.97703 | 0.9941 | 97.4026 | 275.631 | 333.694 | 344.694 | 1017.789 | 0 | 0 | 0
t peak SEA (s) | 70 | 60 | 157.432 | 11.9711 | 33.8617 | 0.11625 | 13.151 | 0.0076846 | 1.3088 | 2.6358 | 24.337 | 0.16404 | 23.1497 | 23.9974 | 0.0039366 | 0.44532 | 0.074878 | 8.4704 | 0.00089337 | 0.15216 | 0.10862 | 1.9856 | 43.9295 | 140.3058 | 20.5648 | 104.8279 | 0.004529 | 0.46401 | 0.97481 | 0.99316 | 97.4029 | 275.628 | 335.952 | 348.255 | 1017.974 | 0 | 0 | 0
t peak COY (s) | 1820 | 65 | 153.0955 | 11.5493 | 38.0172 | 0.11718 | 13.2558 | 0.0073096 | 1.233 | 3.4121 | 24.1563 | 0.18609 | 23.0786 | 23.9389 | 0.0044549 | 0.50395 | 0.095857 | 10.8436 | 0.00085654 | 0.14448 | 0.10509 | 2.5199 | 52.4937 | 139.7247 | 20.575 | 103.7304 | 0.0043997 | 0.44617 | 0.97307 | 0.99387 | 97.4017 | 275.618 | 337.426 | 350.004 | 1018.537 | 0 | 0 | 0
t peak CO2Y (s) | 1820 | 70 | 147.05 | 11.7639 | 44.985 | 0.1105 | 12.5001 | 0.0073504 | 1.2481 | 4.1625 | 23.9759 | 0.20817 | 23.0063 | 23.8789 | 0.0049709 | 0.56232 | 0.11942 | 13.5092 | 0.00081222 | 0.13792 | 0.10081 | 3.0346 | 59.4636 | 139.1436 | 20.5882 | 102.6328 | 0.0042362 | 0.43112 | 0.97133 | 0.99459 | 97.4006 | 275.607 | 338.9 | 351.754 | 1019.099 | 0 | 0 | 0
|  | 75 | 141.5199 | 12.0942 | 37.4457 | 0.10344 | 11.7014 | 0.0074624 | 1.291 | 4.8839 | 24.0594 | 0.1613 | 23.1496 | 24.0144 | 0.0038734 | 0.43817 | 0.14153 | 16.0105 | 0.00077192 | 0.13354 | 0.097131 | 3.5295 | 65.1184 | 138.6207 | 20.6033 | 103.6319 | 0.0040508 | 0.41783 | 0.9787 | 0.99682 | 97.4006 | 275.592 | 339.828 | 352.523 | 1019.717 | 0 | 0 | 0
Test Results (between 24 and 1824 s) |  | 80 | 136.4416 | 11.9596 | 25.8087 | 0.10085 | 11.4086 | 0.0073121 | 1.284 | 5.5788 | 24.1698 | 0.10769 | 23.3154 | 24.1701 | 0.0026029 | 0.29444 | 0.15772 | 17.842 | 0.00073743 | 0.12949 | 0.093752 | 4.0067 | 69.7348 | 138.104 | 20.6177 | 104.8525 | 0.0038881 | 0.40514 | 0.98704 | 0.9992 | 97.4007 | 275.577 | 340.698 | 353.188 | 1020.341 | 0 | 0 | 0
mean HRR (kW/mｲ) | 71.3742 | 85 | 132.3965 | 12.1994 | 20.8147 | 0.095938 | 10.8527 | 0.0074731 | 1.315 | 6.2509 | 24.3243 | 0.081986 | 23.5115 | 24.357 | 0.0019969 | 0.2259 | 0.16922 | 19.1428 | 0.00071695 | 0.12616 | 0.091048 | 4.4687 | 73.5398 | 137.614 | 20.63 | 106.4109 | 0.003781 | 0.39389 | 0.99096 | 1.0002 | 97.401 | 275.558 | 341.381 | 353.657 | 1020.924 | 0 | 0 | 0
mean EHC (MJ/kg) | 9.9582 | 90 | 128.4298 | 12.0839 | 19.2922 | 0.093953 | 10.6282 | 0.0074178 | 1.3082 | 6.9029 | 24.5059 | 0.073793 | 23.7262 | 24.5628 | 0.0018126 | 0.20504 | 0.17875 | 20.2202 | 0.00069692 | 0.12291 | 0.088399 | 4.9173 | 76.6994 | 137.1411 | 20.6423 | 108.1842 | 0.0036739 | 0.38264 | 0.99205 | 1.0004 | 97.4015 | 275.538 | 341.945 | 354.002 | 1021.483 | 0 | 0 | 0
mean MLR (g/s) | 0.063376 | 95 | 123.2568 | 11.8586 | 18.2046 | 0.091882 | 10.3938 | 0.007317 | 1.2926 | 7.5322 | 24.5891 | 0.067831 | 23.8396 | 24.6592 | 0.0016727 | 0.18922 | 0.18746 | 21.2058 | 0.0006723 | 0.11877 | 0.084961 | 5.3507 | 79.2859 | 136.674 | 20.656 | 109.0703 | 0.0035604 | 0.37043 | 0.99229 | 0.99997 | 97.4017 | 275.517 | 342.418 | 354.19 | 1021.983 | 0 | 0 | 0
mean SEA (mｲ/kg) | -17.643 | 100 | 116.8873 | 11.4022 | 18.1922 | 0.090621 | 10.2513 | 0.0070757 | 1.2523 | 8.1325 | 24.4346 | 0.067315 | 23.7071 | 24.4907 | 0.0016486 | 0.18649 | 0.19576 | 22.1451 | 0.00064121 | 0.11348 | 0.080698 | 5.7648 | 81.3252 | 136.2213 | 20.6698 | 107.7823 | 0.0034467 | 0.3582 | 0.99043 | 0.99804 | 97.4012 | 275.497 | 342.668 | 353.995 | 1022.342 | 0 | 0 | 0
mean COY (kg/kg) | 0.0064326 | 105 | 111.0944 | 11.0759 | 18.3201 | 0.088667 | 10.0302 | 0.0068386 | 1.2246 | 8.7025 | 24.2793 | 0.066788 | 23.5736 | 24.3217 | 0.0016244 | 0.18376 | 0.20395 | 23.0707 | 0.00060636 | 0.10858 | 0.076806 | 6.1586 | 82.8807 | 135.7686 | 20.6824 | 106.4943 | 0.0033156 | 0.34687 | 0.98856 | 0.9961 | 97.4007 | 275.477 | 342.918 | 353.8 | 1022.701 | 0 | 0 | 0
mean CO2Y (kg/kg) | 1.2158 | 110 | 106.8887 | 10.8959 | 13.9858 | 0.08672 | 9.81 | 0.0066577 | 1.2126 | 9.2474 | 24.4247 | 0.049618 | 23.723 | 24.4437 | 0.0012129 | 0.1372 | 0.21104 | 23.8731 | 0.00057735 | 0.10516 | 0.074 | 6.5356 | 84.0676 | 135.3347 | 20.6945 | 107.8111 | 0.0031775 | 0.3359 | 0.9899 | 0.9955 | 97.4012 | 275.47 | 343.037 | 353.458 | 1023.769 | 0 | 0 | 0
Total heat release (MJ/mｲ) | 128.2729 | 115 | 103.817 | 10.8214 | 9.2538 | 0.084808 | 9.5937 | 0.0066668 | 1.2118 | 9.7742 | 24.5788 | 0.031936 | 23.8807 | 24.5738 | 0.0007848 | 0.088778 | 0.21603 | 24.438 | 0.0005654 | 0.10277 | 0.071971 | 6.9005 | 84.993 | 134.9015 | 20.7037 | 109.2123 | 0.0031119 | 0.32773 | 0.99134 | 0.99495 | 97.4017 | 275.465 | 343.151 | 353.111 | 1024.86 | 0 | 0 | 0
Total oxygen consumed (g) | 90.6901 | 120 | 100.5424 | 10.8699 | 5.2357 | 0.081766 | 9.2496 | 0.006896 | 1.2238 | 10.2851 | 24.3956 | 0.017564 | 23.7093 | 24.3733 | 0.0004281 | 0.048428 | 0.21906 | 24.7811 | 0.00056386 | 0.10007 | 0.069789 | 7.2549 | 85.7091 | 134.4879 | 20.7098 | 107.6205 | 0.0031232 | 0.3225 | 0.99354 | 0.99552 | 97.4022 | 275.466 | 343.247 | 352.86 | 1024.494 | 0 | 0 | 0
Mass lost (g) | 114.389 | 125 | 96.5784 | 10.6543 | 1.3796 | 0.080132 | 9.0647 | 0.0068649 | 1.2092 | 10.7779 | 24.0713 | 0.0045996 | 23.4001 | 24.0348 | 0.00011055 | 0.012506 | 0.22041 | 24.9334 | 0.0005501 | 0.096894 | 0.067158 | 7.5973 | 86.2232 | 134.0823 | 20.7162 | 104.805 | 0.0030963 | 0.31746 | 0.99604 | 0.99657 | 97.4026 | 275.47 | 343.335 | 352.648 | 1023.531 | 0 | 0 | 0
Average specific MLR (g/sｷmｲ) | 7.164 | 130 | 93.0682 | 10.5734 | -0.29054 | 0.07781 | 8.8021 | 0.0065011 | 1.2223 | 11.252 | 24.0137 | -0.00094356 | 23.3474 | 23.9596 | -2.2607e-05 | -0.0025574 | 0.22069 | 24.9647 | 0.00050586 | 0.095106 | 0.06497 | 7.9276 | 86.554 | 133.687 | 20.7239 | 104.3184 | 0.0029114 | 0.3132 | 0.99748 | 0.99738 | 97.4028 | 275.474 | 343.383 | 352.387 | 1023.024 | 0 | 0 | 0
Total smoke release (mｲ/mｲ) | 25.0046 | 135 | 90.6377 | 10.4599 | 0.41987 | 0.076601 | 8.6653 | 0.0061006 | 1.2328 | 11.7113 | 24.2408 | 0.001331 | 23.5686 | 24.1647 | 3.2163e-05 | 0.0036383 | 0.22077 | 24.9737 | 0.00046731 | 0.094434 | 0.063538 | 8.2489 | 86.7502 | 133.3028 | 20.7315 | 106.3028 | 0.0027266 | 0.30893 | 0.9978 | 0.99795 | 97.4027 | 275.478 | 343.39 | 352.075 | 1023 | 0 | 0 | 0
Total smoke production (mｲ) | 0.22104 | 140 | 88.2047 | 10.3231 | 0.51013 | 0.075533 | 8.5444 | 0.0059661 | 1.2237 | 12.1584 | 24.3925 | 0.0015859 | 23.7164 | 24.2958 | 3.8531e-05 | 0.0043587 | 0.22094 | 24.9937 | 0.00045064 | 0.092432 | 0.061912 | 8.5625 | 86.8456 | 132.9206 | 20.739 | 107.639 | 0.0026435 | 0.30194 | 0.99821 | 0.99839 | 97.4027 | 275.481 | 343.393 | 351.783 | 1022.962 | 0 | 0 | 0
MARHE (kW/mｲ) | 86.8456 | 145 | 84.705 | 10.0323 | -2.0815 | 0.074638 | 8.4432 | 0.0057702 | 1.1949 | 12.5907 | 24.2405 | -0.0064382 | 23.5681 | 24.1304 | -0.00015536 | -0.017574 | 0.22104 | 25.0046 | 0.00043067 | 0.089181 | 0.059519 | 8.8661 | 86.8321 | 132.5471 | 20.7465 | 106.2993 | 0.0025703 | 0.29467 | 0.99903 | 0.9983 | 97.403 | 275.475 | 343.386 | 351.579 | 1022.863 | 0 | 0 | 0
|  | 150 | 82.1592 | 9.7826 | -4.6634 | 0.074243 | 8.3985 | 0.0057829 | 1.1744 | 13.0078 | 24.0875 | -0.014448 | 23.4188 | 23.9642 | -0.00034623 | -0.039166 | 0.22104 | 25.0046 | 0.00042934 | 0.087192 | 0.05784 | 9.1595 | 86.7188 | 132.1736 | 20.7514 | 104.9596 | 0.0025763 | 0.29078 | 0.99985 | 0.99821 | 97.4034 | 275.47 | 343.378 | 351.375 | 1022.765 | 0 | 0 | 0
Test Averages |  | 155 | 81.5403 | 9.7671 | -5.3651 | 0.0738 | 8.3484 | 0.0060534 | 1.1844 | 13.4171 | 24.3311 | -0.016364 | 23.6572 | 24.196 | -0.00039595 | -0.044791 | 0.22104 | 25.0046 | 0.00044674 | 0.087411 | 0.057545 | 9.448 | 86.5617 | 131.8048 | 20.7547 | 107.1003 | 0.0026318 | 0.28898 | 0.99906 | 0.9972 | 97.4028 | 275.467 | 343.401 | 351.222 | 1022.744 | 0 | 0 | 0
HRR(60) (kW/mｲ) | 103.8195 | 160 | 81.1224 | 9.8472 | -5.9442 | 0.072825 | 8.2381 | 0.0063403 | 1.2019 | 13.8237 | 24.6103 | -0.017695 | 23.9305 | 24.4632 | -0.00043289 | -0.048969 | 0.22104 | 25.0046 | 0.00046173 | 0.087527 | 0.057343 | 9.7352 | 86.3983 | 131.4364 | 20.7579 | 109.5801 | 0.0026732 | 0.28661 | 0.99811 | 0.9961 | 97.4021 | 275.465 | 343.427 | 351.073 | 1022.732 | 0 | 0 | 0
HRR(120) (kW/mｲ) | 104.7412 | 165 | 79.6841 | 9.9239 | -7.7952 | 0.070981 | 8.0295 | 0.0065326 | 1.2105 | 14.2257 | 24.5194 | -0.022716 | 23.8409 | 24.3574 | -0.00055331 | -0.062591 | 0.22104 | 25.0046 | 0.00046369 | 0.085921 | 0.056323 | 10.0193 | 86.2166 | 131.0774 | 20.7608 | 108.7671 | 0.0026887 | 0.28317 | 0.99717 | 0.9946 | 97.4022 | 275.451 | 343.41 | 350.85 | 1022.716 | 0 | 0 | 0
HRR(180) (kW/mｲ) | 95.6321 | 170 | 77.4727 | 9.6744 | -10.1986 | 0.070791 | 8.008 | 0.0065391 | 1.1824 | 14.6186 | 24.1948 | -0.030061 | 23.5223 | 24.0166 | -0.00072197 | -0.08167 | 0.22104 | 25.0046 | 0.00046291 | 0.083706 | 0.054791 | 10.2971 | 85.992 | 130.7244 | 20.7638 | 105.8927 | 0.0027116 | 0.28024 | 0.99623 | 0.99283 | 97.4028 | 275.43 | 343.365 | 350.581 | 1022.698 | 0 | 0 | 0
HRR(240) (kW/mｲ) | 89.0195 | 175 | 75.5639 | 9.2487 | -11.7186 | 0.072225 | 8.1703 | 0.0065873 | 1.152 | 15.0012 | 24.0213 | -0.035518 | 23.3518 | 23.8295 | -0.00084638 | -0.095744 | 0.22104 | 25.0046 | 0.00047577 | 0.083206 | 0.053688 | 10.5683 | 85.7213 | 130.3673 | 20.7665 | 104.3715 | 0.0027812 | 0.28051 | 0.99504 | 0.99103 | 97.4032 | 275.41 | 343.34 | 350.363 | 1022.664 | 0 | 0 | 0
HRR(300) (kW/mｲ) | 83.8072 | 180 | 74.5618 | 9.0276 | -12.2772 | 0.073012 | 8.2593 | 0.0067698 | 1.1464 | 15.3765 | 24.1349 | -0.037453 | 23.4632 | 23.9338 | -0.00089639 | -0.1014 | 0.22104 | 25.0046 | 0.00049428 | 0.0837 | 0.053228 | 10.8356 | 85.4252 | 130.0029 | 20.7691 | 105.3654 | 0.0028509 | 0.28079 | 0.9934 | 0.98918 | 97.4035 | 275.391 | 343.353 | 350.24 | 1022.602 | 0 | 0 | 0
HRR(360) (kW/mｲ) | 79.9968 | 185 | 74.8364 | 9.1464 | -12.5664 | 0.07233 | 8.1821 | 0.0065467 | 1.1586 | 15.75 | 24.2337 | -0.037834 | 23.5604 | 24.0243 | -0.00090893 | -0.10282 | 0.22104 | 25.0046 | 0.00047352 | 0.083799 | 0.053384 | 11.1021 | 85.1353 | 129.6391 | 20.7694 | 106.2348 | 0.0027537 | 0.28013 | 0.99158 | 0.98733 | 97.4036 | 275.37 | 343.371 | 350.132 | 1022.547 | 0 | 0 | 0
EHC(60) (MJ/kg) | 9.0377 | 190 | 75.0109 | 9.1716 | -9.4517 | 0.072299 | 8.1786 | 0.0061642 | 1.1555 | 16.1247 | 24.2422 | -0.028435 | 23.5721 | 24.0319 | -0.00068335 | -0.077302 | 0.22104 | 25.0046 | 0.00044567 | 0.08354 | 0.053428 | 11.3692 | 84.8666 | 129.2795 | 20.7693 | 106.3245 | 0.0026342 | 0.27934 | 0.98866 | 0.98547 | 97.4027 | 275.344 | 343.42 | 350.12 | 1022.54 | 0 | 0 | 0
EHC(120) (MJ/kg) | 9.9562 | 195 | 74.3458 | 9.4776 | -6.5866 | 0.069344 | 7.8444 | 0.0060825 | 1.1937 | 16.498 | 24.2506 | -0.019 | 23.5837 | 24.0394 | -0.00045674 | -0.051668 | 0.22104 | 25.0046 | 0.00042179 | 0.082774 | 0.052943 | 11.6351 | 84.6054 | 128.9198 | 20.7712 | 106.4142 | 0.0025317 | 0.27718 | 0.98573 | 0.98361 | 97.4019 | 275.318 | 343.47 | 350.107 | 1022.534 | 0 | 0 | 0
EHC(180) (MJ/kg) | 9.8492 | 200 | 73.7114 | 9.9078 | -8.6346 | 0.065767 | 7.4397 | 0.0061152 | 1.2506 | 16.8682 | 24.4027 | -0.023488 | 23.7298 | 24.1769 | -0.00056787 | -0.064239 | 0.22104 | 25.0046 | 0.00040218 | 0.082248 | 0.052513 | 11.8987 | 84.3409 | 128.5866 | 20.774 | 107.7449 | 0.0024374 | 0.27437 | 0.98468 | 0.98205 | 97.4024 | 275.297 | 343.445 | 349.916 | 1022.771 | 0 | 0 | 0
EHC(240) (MJ/kg) | 9.56 | 205 | 73.2083 | 9.756 | -10.9541 | 0.066335 | 7.504 | 0.0060691 | 1.2347 | 17.2355 | 24.5729 | -0.029865 | 23.8928 | 24.3307 | -0.00072664 | -0.082199 | 0.22104 | 25.0046 | 0.00040259 | 0.081906 | 0.052189 | 12.1605 | 84.0755 | 128.2569 | 20.7765 | 109.2416 | 0.0024273 | 0.27191 | 0.98388 | 0.98054 | 97.403 | 275.277 | 343.409 | 349.702 | 1023.041 | 0 | 0 | 0
EHC(300) (MJ/kg) | 9.3947 | 210 | 72.3826 | 9.5815 | -12.997 | 0.066781 | 7.5544 | 0.0063732 | 1.2166 | 17.5995 | 24.5994 | -0.035643 | 23.9183 | 24.3512 | -0.00086795 | -0.098184 | 0.22104 | 25.0046 | 0.00042561 | 0.081247 | 0.051652 | 12.4201 | 83.807 | 127.9223 | 20.7787 | 109.4761 | 0.0025223 | 0.26991 | 0.98365 | 0.97967 | 97.4032 | 275.265 | 343.405 | 349.62 | 1022.939 | 0 | 0 | 0
EHC(360) (MJ/kg) | 9.2342 | 215 | 71.529 | 9.0746 | -14.351 | 0.06968 | 7.8824 | 0.00635 | 1.1552 | 17.9592 | 24.5574 | -0.041137 | 23.8782 | 24.3083 | -0.00099998 | -0.11312 | 0.22104 | 25.0046 | 0.00044247 | 0.080494 | 0.051083 | 12.6769 | 83.5314 | 127.5852 | 20.7805 | 109.1056 | 0.0025963 | 0.26827 | 0.9837 | 0.97911 | 97.4034 | 275.257 | 343.415 | 349.601 | 1022.658 | 0 | 0 | 0
MLR(60) (g/s) | 0.10188 | 220 | 71.5278 | 8.1709 | -13.1275 | 0.077385 | 8.754 | 0.0057179 | 1.0399 | 18.3169 | 24.5898 | -0.041735 | 23.9112 | 24.3413 | -0.0010159 | -0.11492 | 0.22104 | 25.0046 | 0.00044248 | 0.080472 | 0.051079 | 12.9323 | 83.2586 | 127.22 | 20.7807 | 109.4009 | 0.0025939 | 0.26793 | 0.9836 | 0.97894 | 97.4032 | 275.249 | 343.436 | 349.614 | 1022.511 | 0 | 0 | 0
MLR(120) (g/s) | 0.093183 | 225 | 71.7948 | 7.9501 | -11.113 | 0.079831 | 9.0307 | 0.0055636 | 1.0115 | 18.6752 | 24.7147 | -0.036257 | 24.035 | 24.4685 | -0.00088716 | -0.10036 | 0.22104 | 25.0046 | 0.00044415 | 0.080752 | 0.051267 | 13.1882 | 83.0009 | 126.8196 | 20.781 | 110.5259 | 0.0025915 | 0.26758 | 0.98331 | 0.97926 | 97.4027 | 275.244 | 343.47 | 349.665 | 1022.531 | 0 | 0 | 0
MLR(180) (g/s) | 0.085958 | 230 | 70.6805 | 9.2353 | -11.7825 | 0.067655 | 7.6533 | 0.006474 | 1.193 | 19.0314 | 24.7034 | -0.032591 | 24.0259 | 24.4592 | -0.00079715 | -0.090175 | 0.22104 | 25.0046 | 0.000438 | 0.080716 | 0.050657 | 13.443 | 82.7451 | 126.4406 | 20.7832 | 110.4339 | 0.0025666 | 0.26758 | 0.98338 | 0.97975 | 97.4022 | 275.237 | 343.497 | 349.691 | 1022.567 | 0 | 0 | 0
MLR(240) (g/s) | 0.082312 | 235 | 68.4105 | 10.6251 | -14.9849 | 0.056917 | 6.4386 | 0.0072183 | 1.3856 | 19.3791 | 24.1888 | -0.035619 | 23.5258 | 23.9452 | -0.0008529 | -0.096482 | 0.22104 | 25.0046 | 0.00041085 | 0.078862 | 0.049137 | 13.6925 | 82.4643 | 126.1395 | 20.7849 | 105.8821 | 0.0024895 | 0.26712 | 0.98482 | 0.98084 | 97.4018 | 275.226 | 343.503 | 349.627 | 1022.665 | 0 | 0 | 0
MLR(300) (g/s) | 0.078925 | 240 | 67.0797 | 8.1874 | -12.4946 | 0.072426 | 8.193 | 0.0049434 | 1.055 | 19.7178 | 23.6629 | -0.038639 | 23.0148 | 23.4205 | -0.00090494 | -0.10237 | 0.22104 | 25.0046 | 0.00035803 | 0.076408 | 0.048024 | 13.9354 | 82.1576 | 125.8385 | 20.7851 | 101.3303 | 0.0022978 | 0.26506 | 0.98625 | 0.98193 | 97.4013 | 275.215 | 343.509 | 349.564 | 1022.763 | 0 | 0 | 0
MLR(360) (g/s) | 0.076617 | 245 | 67.3859 | 6.9569 | -12.4319 | 0.085626 | 9.6862 | 0.0046393 | 0.89855 | 20.054 | 24.0042 | -0.044805 | 23.3487 | 23.7587 | -0.0010645 | -0.12042 | 0.22104 | 25.0046 | 0.00039725 | 0.076939 | 0.048286 | 14.1762 | 81.8531 | 125.4182 | 20.7867 | 104.2832 | 0.0024444 | 0.26349 | 0.98918 | 0.98416 | 97.4019 | 275.211 | 343.539 | 349.571 | 1023.947 | 0 | 0 | 0
SEA(60) (mｲ/kg) | 27.4898 | 250 | 66.5156 | 8.193 | -15.6642 | 0.071768 | 8.1186 | 0.0056706 | 1.0789 | 20.3888 | 24.3714 | -0.046605 | 23.7082 | 24.1219 | -0.0011242 | -0.12717 | 0.22104 | 25.0046 | 0.00040697 | 0.077434 | 0.047896 | 14.4166 | 81.555 | 125.0156 | 20.7909 | 107.5086 | 0.0024599 | 0.26165 | 0.99176 | 0.98652 | 97.4024 | 275.215 | 343.573 | 349.568 | 1024.491 | 0 | 0 | 0
SEA(120) (mｲ/kg) | 19.607 | 255 | 67.178 | 9.1752 | -13.7195 | 0.064724 | 7.3217 | 0.0060588 | 1.1927 | 20.723 | 24.5516 | -0.036549 | 23.8853 | 24.2955 | -0.00088798 | -0.10045 | 0.22104 | 25.0046 | 0.00039215 | 0.077196 | 0.048212 | 14.6569 | 81.2666 | 124.6935 | 20.791 | 109.1126 | 0.0023848 | 0.25948 | 0.99307 | 0.98895 | 97.4024 | 275.237 | 343.598 | 349.499 | 1022.912 | 0 | 0 | 0
SEA(180) (mｲ/kg) | 11.8159 | 260 | 65.092 | 7.5329 | -14.5849 | 0.076387 | 8.641 | 0.0047165 | 1.0006 | 21.0537 | 24.1205 | -0.046699 | 23.4626 | 23.8566 | -0.0011141 | -0.12603 | 0.22104 | 25.0046 | 0.00036028 | 0.076434 | 0.046956 | 14.8948 | 80.9756 | 124.3468 | 20.7926 | 105.2998 | 0.0022777 | 0.2611 | 0.99579 | 0.99052 | 97.4026 | 275.245 | 343.55 | 349.319 | 1022.969 | 0 | 0 | 0
SEA(240) (mｲ/kg) | 6.3614 | 265 | 67.9971 | 8.7986 | -14.5333 | 0.068317 | 7.7282 | 0.0063521 | 1.1699 | 21.3864 | 25.2308 | -0.039818 | 24.5368 | 24.9352 | -0.00099287 | -0.11232 | 0.22104 | 25.0046 | 0.00043395 | 0.079923 | 0.049086 | 15.1349 | 80.7033 | 123.9514 | 20.7927 | 115.1897 | 0.0025117 | 0.26102 | 0.99695 | 0.99245 | 97.4029 | 275.271 | 343.468 | 349.045 | 1023.041 | 0 | 0 | 0
SEA(300) (mｲ/kg) | 2.5238 | 270 | 66.6189 | 9.4169 | -15.058 | 0.062538 | 7.0744 | 0.0066069 | 1.2467 | 21.7229 | 24.8745 | -0.038308 | 24.1848 | 24.5821 | -0.00094169 | -0.10653 | 0.22104 | 25.0046 | 0.00041318 | 0.077967 | 0.048036 | 15.3777 | 80.4553 | 123.662 | 20.794 | 111.9342 | 0.0024508 | 0.25883 | 0.99796 | 0.99363 | 97.4021 | 275.264 | 343.39 | 349.031 | 1022.927 | 0 | 0 | 0
SEA(360) (mｲ/kg) | -0.63015 | 275 | 63.1518 | 8.3556 | -12.2868 | 0.066813 | 7.558 | 0.0055725 | 1.111 | 22.0473 | 24.0499 | -0.034547 | 23.3831 | 23.7624 | -0.00082092 | -0.092864 | 0.22104 | 25.0046 | 0.00037231 | 0.074229 | 0.045578 | 15.6118 | 80.1722 | 123.3142 | 20.7972 | 104.6357 | 0.002334 | 0.25568 | 0.99847 | 0.99456 | 97.4014 | 275.275 | 343.392 | 348.962 | 1022.878 | 0 | 0 | 0
COY(60) (kg/kg) | 0.0064697 | 280 | 61.9883 | 8.7335 | -14.7185 | 0.062745 | 7.0978 | 0.0052884 | 1.1704 | 22.3602 | 24.0352 | -0.038888 | 23.3694 | 23.7477 | -0.0009235 | -0.10447 | 0.22104 | 25.0046 | 0.00033182 | 0.073439 | 0.044813 | 15.8377 | 79.8579 | 123.0014 | 20.8 | 104.5103 | 0.0021607 | 0.25364 | 0.99989 | 0.99548 | 97.4015 | 275.275 | 343.399 | 348.959 | 1022.881 | 0 | 0 | 0
COY(120) (kg/kg) | 0.0066108 | 285 | 62.4071 | 7.9738 | -17.4799 | 0.069186 | 7.8265 | 0.0048956 | 1.083 | 22.6712 | 24.1914 | -0.050598 | 23.5233 | 23.9014 | -0.0012094 | -0.13681 | 0.22104 | 25.0046 | 0.00033871 | 0.074928 | 0.045268 | 16.063 | 79.548 | 122.6753 | 20.7994 | 105.8824 | 0.002181 | 0.25639 | 1.0019 | 0.99615 | 97.4014 | 275.268 | 343.43 | 348.949 | 1022.865 | 0 | 0 | 0
COY(180) (kg/kg) | 0.0065208 | 290 | 63.7208 | 7.9594 | -18.8091 | 0.070771 | 8.0057 | 0.0050819 | 1.0728 | 22.9865 | 24.344 | -0.055353 | 23.6715 | 24.0481 | -0.0013311 | -0.15058 | 0.22104 | 25.0046 | 0.00035965 | 0.075926 | 0.046138 | 16.2915 | 79.2638 | 122.3152 | 20.7972 | 107.2216 | 0.0022609 | 0.25781 | 1.003 | 0.99667 | 97.4009 | 275.273 | 343.427 | 348.891 | 1022.808 | 0 | 0 | 0
COY(240) (kg/kg) | 0.006349 | 295 | 63.5724 | 8.5909 | -17.3965 | 0.065416 | 7.4 | 0.0054609 | 1.146 | 23.3047 | 24.1217 | -0.04774 | 23.4593 | 23.8376 | -0.001138 | -0.12873 | 0.22104 | 25.0046 | 0.00035723 | 0.074969 | 0.045911 | 16.5216 | 78.9991 | 121.9764 | 20.7965 | 105.2901 | 0.0022646 | 0.25709 | 1.0024 | 0.99699 | 97.4002 | 275.291 | 343.484 | 349.023 | 1022.615 | 0 | 0 | 0
COY(300) (kg/kg) | 0.0062316 | 300 | 63.1312 | 8.6666 | -17.0951 | 0.064394 | 7.2844 | 0.0057393 | 1.1669 | 23.6215 | 24.0321 | -0.046348 | 23.3739 | 23.7514 | -0.0011008 | -0.12453 | 0.22104 | 25.0046 | 0.00036958 | 0.075142 | 0.045704 | 16.7506 | 78.7383 | 121.6566 | 20.7966 | 104.517 | 0.0023234 | 0.25833 | 1.0024 | 0.99711 | 97.4005 | 275.284 | 343.509 | 349.058 | 1022.575 | 0 | 0 | 0
COY(360) (kg/kg) | 0.0061671 | 305 | 62.8912 | 8.6173 | -16.1033 | 0.064517 | 7.2983 | 0.0060717 | 1.1482 | 23.9366 | 23.9024 | -0.04398 | 23.2486 | 23.623 | -0.0010389 | -0.11753 | 0.22104 | 25.0046 | 0.00039173 | 0.074077 | 0.045421 | 16.9784 | 78.4805 | 121.3309 | 20.7968 | 103.3958 | 0.0024279 | 0.25651 | 1.0021 | 0.99707 | 97.4004 | 275.284 | 343.523 | 349.055 | 1022.572 | 0 | 0 | 0
CO2Y(60) (kg/kg) | 1.163 | 310 | 61.5902 | 8.8726 | -17.8829 | 0.061364 | 6.9416 | 0.0065638 | 1.174 | 24.2478 | 23.6119 | -0.047016 | 22.9691 | 23.34 | -0.0010974 | -0.12414 | 0.22104 | 25.0046 | 0.00040278 | 0.07204 | 0.044413 | 17.203 | 78.2186 | 121.0147 | 20.7985 | 100.9111 | 0.0024971 | 0.25334 | 1.0022 | 0.99688 | 97.3998 | 275.305 | 343.569 | 349.117 | 1022.501 | 0 | 0 | 0
CO2Y(120) (kg/kg) | 1.1987 | 315 | 60.4993 | 8.632 | -20.7762 | 0.061957 | 7.0088 | 0.0054481 | 1.1742 | 24.553 | 23.7086 | -0.054931 | 23.0637 | 23.4338 | -0.0012872 | -0.14562 | 0.22104 | 25.0046 | 0.00033755 | 0.072749 | 0.043906 | 17.4238 | 77.946 | 120.7123 | 20.8011 | 101.7419 | 0.0022054 | 0.25449 | 1.0028 | 0.99653 | 97.3996 | 275.316 | 343.576 | 349.089 | 1022.572 | 0 | 0 | 0
CO2Y(180) (kg/kg) | 1.1948 | 320 | 60.8601 | 8.0481 | -17.49 | 0.066848 | 7.562 | 0.0048187 | 1.104 | 24.8564 | 24.1017 | -0.049085 | 23.4453 | 23.8195 | -0.0011692 | -0.13226 | 0.22104 | 25.0046 | 0.00032212 | 0.073801 | 0.044255 | 17.6442 | 77.6762 | 120.3898 | 20.8026 | 105.14 | 0.0021152 | 0.25407 | 1.0016 | 0.99604 | 97.3994 | 275.321 | 343.565 | 349.048 | 1022.76 | 0 | 0 | 0
CO2Y(240) (kg/kg) | 1.1743 | 325 | 62.1373 | 8.1209 | -18.8814 | 0.06764 | 7.6515 | 0.0054896 | 1.0914 | 25.1639 | 24.4624 | -0.052828 | 23.7977 | 24.1753 | -0.0012771 | -0.14447 | 0.22104 | 25.0046 | 0.00037131 | 0.073824 | 0.044969 | 17.8673 | 77.4273 | 120.0491 | 20.8024 | 108.3177 | 0.0023028 | 0.25116 | 1.0017 | 0.99566 | 97.4004 | 275.311 | 343.586 | 349.038 | 1023.314 | 0 | 0 | 0
CO2Y(300) (kg/kg) | 1.17 | 330 | 62.427 | 8.8032 | -17.378 | 0.062688 | 7.0914 | 0.007136 | 1.2126 | 25.4753 | 24.9456 | -0.044199 | 24.2684 | 24.6476 | -0.0010894 | -0.12323 | 0.22104 | 25.0046 | 0.00044734 | 0.076016 | 0.045489 | 18.0934 | 77.1978 | 119.7205 | 20.8037 | 112.6414 | 0.0025875 | 0.2531 | 1.0003 | 0.9953 | 97.4012 | 275.301 | 343.595 | 348.964 | 1024.354 | 0 | 0 | 0
CO2Y(360) (kg/kg) | 1.1664 | 335 | 63.6222 | 9.0298 | -24.6019 | 0.062285 | 7.0458 | 0.006806 | 1.2505 | 25.7904 | 25.2948 | -0.061316 | 24.6072 | 24.9905 | -0.0015323 | -0.17334 | 0.22104 | 25.0046 | 0.00042391 | 0.077889 | 0.04641 | 18.3232 | 76.9863 | 119.4162 | 20.8027 | 115.8135 | 0.0024661 | 0.2552 | 1.0017 | 0.99478 | 97.4005 | 275.317 | 343.582 | 348.934 | 1022.676 | 0 | 0 | 0
|  | 340 | 60.1263 | 7.4734 | -17.3654 | 0.071121 | 8.0453 | 0.0053322 | 1.0188 | 26.0998 | 23.578 | -0.053005 | 22.9377 | 23.3006 | -0.001235 | -0.13971 | 0.22104 | 25.0046 | 0.00037923 | 0.072456 | 0.043676 | 18.5484 | 76.7641 | 119.0875 | 20.8011 | 100.6289 | 0.0023964 | 0.25479 | 1.0002 | 0.99414 | 97.4012 | 275.319 | 343.592 | 349.028 | 1022.675 | 0 | 0 | 0
User-defined Test Averages |  | 345 | 60.7286 | 8.3697 | -23.5132 | 0.064141 | 7.2557 | 0.006289 | 1.1596 | 26.4019 | 24.1072 | -0.063305 | 23.4569 | 23.8237 | -0.0015082 | -0.17061 | 0.22104 | 25.0046 | 0.00040338 | 0.074375 | 0.044303 | 18.7683 | 76.5273 | 118.7219 | 20.8024 | 105.2162 | 0.0024634 | 0.25559 | 1.0006 | 0.99347 | 97.4007 | 275.326 | 343.655 | 349.029 | 1022.534 | 0 | 0 | 0
HRR(0-24) (kW/mｲ) | -3.5007 | 350 | 60.5268 | 7.6449 | -19.3521 | 0.069989 | 7.9173 | 0.005388 | 1.0585 | 26.7051 | 24.0282 | -0.057043 | 23.3805 | 23.7439 | -0.0013544 | -0.15322 | 0.22104 | 25.0046 | 0.0003771 | 0.074085 | 0.044139 | 18.9894 | 76.3002 | 118.4338 | 20.8025 | 104.5295 | 0.002356 | 0.25547 | 0.99932 | 0.99286 | 97.4 | 275.318 | 343.663 | 349.005 | 1022.666 | 0 | 0 | 0
EHC(0-24) (MJ/kg) | -0.52895 | 355 | 60.0342 | 8.1804 | -19.3734 | 0.064875 | 7.3387 | 0.0058049 | 1.1402 | 27.0065 | 23.8807 | -0.053275 | 23.2362 | 23.5918 | -0.0012568 | -0.14218 | 0.22104 | 25.0046 | 0.00037659 | 0.073972 | 0.043856 | 19.2094 | 76.0745 | 118.0356 | 20.8025 | 103.2469 | 0.0023638 | 0.25641 | 0.99841 | 0.99238 | 97.4002 | 275.315 | 343.652 | 348.91 | 1022.71 | 0 | 0 | 0
MLR(0-24) (g/s) | 0.059342 | 360 | 61.2724 | 11.2793 | -30.4847 | 0.048022 | 5.4323 | 0.0077345 | 1.5659 | 27.3097 | 24.2984 | -0.060998 | 23.6401 | 23.9996 | -0.0014639 | -0.1656 | 0.22104 | 25.0046 | 0.00037142 | 0.075197 | 0.044709 | 19.4308 | 75.8603 | 117.7958 | 20.8022 | 106.8789 | 0.0023138 | 0.25622 | 0.99885 | 0.99194 | 97.3995 | 275.329 | 343.614 | 348.839 | 1022.732 | 0 | 0 | 0
SEA(0-24) (mｲ/kg) | -16.3797 | 365 | 60.6202 | 7.7842 | -20.591 | 0.068843 | 7.7876 | 0.0050305 | 1.07 | 27.6145 | 23.9277 | -0.059989 | 23.2782 | 23.6298 | -0.0014175 | -0.16035 | 0.22104 | 25.0046 | 0.00034631 | 0.07366 | 0.044113 | 19.6529 | 75.656 | 117.5105 | 20.8019 | 103.6368 | 0.0022298 | 0.25515 | 0.99822 | 0.99144 | 97.3998 | 275.317 | 343.596 | 348.786 | 1022.764 | 0 | 0 | 0
COY(0-24) (kg/kg) | 0.00028137 | 370 | 60.9204 | 6.4264 | -13.6043 | 0.083801 | 9.4798 | 0.0045211 | 0.8807 | 27.9183 | 24.2062 | -0.04769 | 23.5497 | 23.9054 | -0.0011401 | -0.12897 | 0.22104 | 25.0046 | 0.00037888 | 0.073804 | 0.044311 | 19.874 | 75.4549 | 117.1146 | 20.8031 | 106.0661 | 0.0023517 | 0.25321 | 0.99643 | 0.99104 | 97.3994 | 275.294 | 343.603 | 348.794 | 1022.729 | 0 | 0 | 0
CO2Y(0-24) (kg/kg) | 0.0068334 | 375 | 60.3523 | 8.4627 | -18.6023 | 0.063043 | 7.1316 | 0.0055943 | 1.1897 | 28.2215 | 24.6268 | -0.048209 | 23.9596 | 24.3261 | -0.0011727 | -0.13266 | 0.22104 | 25.0046 | 0.00035268 | 0.075004 | 0.044176 | 20.0952 | 75.2573 | 116.7163 | 20.8064 | 109.7875 | 0.0022141 | 0.25299 | 0.99616 | 0.99072 | 97.399 | 275.308 | 343.615 | 348.871 | 1022.713 | 0 | 0 | 0
HRR(24-2170) (kW/mｲ) | 65.067 | 380 | 58.8971 | 9.3335 | -18.6262 | 0.055783 | 6.3103 | 0.0055846 | 1.3282 | 28.5196 | 24.1191 | -0.043613 | 23.4644 | 23.8237 | -0.001039 | -0.11754 | 0.22104 | 25.0046 | 0.00031153 | 0.07409 | 0.043234 | 20.3137 | 75.0516 | 116.4702 | 20.8065 | 105.3016 | 0.0020688 | 0.25471 | 0.99532 | 0.9904 | 97.3995 | 275.308 | 343.597 | 348.858 | 1022.723 | 0 | 0 | 0
EHC(24-2170) (MJ/kg) | 10.4433 | 385 | 61.4766 | 8.3611 | -17.476 | 0.064998 | 7.3527 | 0.0050951 | 1.1662 | 28.8205 | 24.6692 | -0.046616 | 23.9983 | 24.3673 | -0.0011359 | -0.1285 | 0.22104 | 25.0046 | 0.00033117 | 0.075803 | 0.044897 | 20.534 | 74.8586 | 116.1375 | 20.804 | 110.1536 | 0.0021214 | 0.25478 | 0.99625 | 0.99099 | 97.3998 | 275.295 | 343.578 | 348.861 | 1022.744 | 0 | 0 | 0
MLR(24-2170) (g/s) | 0.055095 | 390 | 62.4037 | 9.0623 | -23.0156 | 0.060873 | 6.8861 | 0.0056969 | 1.2472 | 29.1302 | 25.0337 | -0.056644 | 24.3544 | 24.7338 | -0.001401 | -0.15849 | 0.22104 | 25.0046 | 0.00034679 | 0.075921 | 0.045422 | 20.7598 | 74.6929 | 115.8315 | 20.8045 | 113.4403 | 0.0021656 | 0.25214 | 0.99855 | 0.99214 | 97.4002 | 275.284 | 343.599 | 348.951 | 1022.737 | 0 | 0 | 0
SEA(24-2170) (mｲ/kg) | -21.3356 | 395 | 59.8319 | 6.7894 | -12.8483 | 0.077903 | 8.8125 | 0.0045464 | 0.94054 | 29.4358 | 24.3922 | -0.041532 | 23.7324 | 24.1002 | -0.0010009 | -0.11323 | 0.22104 | 25.0046 | 0.00035418 | 0.073271 | 0.043632 | 20.9825 | 74.5211 | 115.5065 | 20.8069 | 107.7104 | 0.0022346 | 0.25024 | 0.99795 | 0.99325 | 97.4014 | 275.276 | 343.63 | 348.955 | 1022.736 | 0 | 0 | 0
COY(24-2170) (kg/kg) | 0.010859 | 400 | 58.8643 | 6.6922 | -11.4195 | 0.077756 | 8.7959 | 0.0042508 | 0.94402 | 29.7326 | 24.3419 | -0.036931 | 23.6819 | 24.0433 | -0.00088794 | -0.10045 | 0.22104 | 25.0046 | 0.00033053 | 0.073403 | 0.04312 | 21.1993 | 74.3314 | 115.0744 | 20.8084 | 107.2596 | 0.0021373 | 0.25101 | 0.99858 | 0.9944 | 97.401 | 275.277 | 343.607 | 348.85 | 1022.731 | 0 | 0 | 0
CO2Y(24-2170) (kg/kg) | 1.2638 | 405 | 59.1624 | 9.3853 | -21.2437 | 0.055725 | 6.3037 | 0.0065946 | 1.3158 | 30.0276 | 24.3746 | -0.049173 | 23.7128 | 24.0745 | -0.0011838 | -0.13392 | 0.22104 | 25.0046 | 0.00036749 | 0.073321 | 0.043284 | 21.4154 | 74.1423 | 114.755 | 20.808 | 107.5436 | 0.0022922 | 0.25052 | 1.0011 | 0.9955 | 97.4001 | 275.275 | 343.593 | 348.834 | 1023.503 | 0 | 0 | 0
|  | 410 | 58.453 | 8.3477 | -17.2086 | 0.0619 | 7.0023 | 0.005378 | 1.1707 | 30.3217 | 24.0117 | -0.0449 | 23.3623 | 23.7243 | -0.0010652 | -0.1205 | 0.22104 | 25.0046 | 0.0003329 | 0.072465 | 0.042756 | 21.6305 | 73.9553 | 114.4849 | 20.8076 | 104.3768 | 0.0021668 | 0.25117 | 1.0016 | 0.99652 | 97.4013 | 275.261 | 343.631 | 348.955 | 1024.1 | 0 | 0 | 0
C-factor | 0.043568 | 415 | 58.7631 | 7.6858 | -19.5544 | 0.067588 | 7.6457 | 0.004429 | 1.0658 | 30.6147 | 24.1116 | -0.055467 | 23.4596 | 23.8276 | -0.0013216 | -0.14951 | 0.22104 | 25.0046 | 0.00029935 | 0.072036 | 0.042845 | 21.8445 | 73.7704 | 114.1339 | 20.8079 | 105.2473 | 0.002017 | 0.24917 | 1.0038 | 0.99746 | 97.4023 | 275.252 | 343.633 | 349.023 | 1022.619 | 0 | 0 | 0
Time to ignition (s) | 24 | 420 | 57.8059 | 7.9218 | -19.4753 | 0.064506 | 7.297 | 0.0050722 | 1.1158 | 30.9061 | 23.8672 | -0.05328 | 23.2213 | 23.5785 | -0.0012563 | -0.14211 | 0.22104 | 25.0046 | 0.00032719 | 0.071973 | 0.042329 | 22.0574 | 73.5861 | 113.8198 | 20.8082 | 103.1221 | 0.0021507 | 0.25101 | 1.0044 | 0.99837 | 97.4013 | 275.266 | 343.625 | 348.911 | 1022.601 | 0 | 0 | 0
|  | 425 | 57.6978 | 8.3663 | -21.3381 | 0.060965 | 6.8965 | 0.0057243 | 1.1583 | 31.1949 | 23.7574 | -0.055461 | 23.1086 | 23.4555 | -0.0013009 | -0.14716 | 0.22104 | 25.0046 | 0.00034898 | 0.070616 | 0.042073 | 22.2684 | 73.3998 | 113.4899 | 20.8085 | 102.1495 | 0.0022522 | 0.24817 | 1.0055 | 0.99914 | 97.4006 | 275.273 | 343.537 | 348.694 | 1022.601 | 0 | 0 | 0
|  | 430 | 58.0243 | 8.1421 | -16.2491 | 0.062998 | 7.1265 | 0.0056362 | 1.122 | 31.4842 | 23.8243 | -0.043522 | 23.1746 | 23.5205 | -0.0010237 | -0.1158 | 0.22104 | 25.0046 | 0.00035507 | 0.070687 | 0.042263 | 22.4792 | 73.2191 | 113.2027 | 20.8082 | 102.7302 | 0.0022743 | 0.24781 | 1.0047 | 0.99972 | 97.4011 | 275.278 | 343.552 | 348.679 | 1022.556 | 0 | 0 | 0
|  | 435 | 58.6266 | 7.4532 | -20.5497 | 0.069535 | 7.866 | 0.0059523 | 1.0304 | 31.7758 | 24.2899 | -0.059553 | 23.6329 | 23.9943 | -0.0014289 | -0.16164 | 0.22104 | 25.0046 | 0.00041389 | 0.071651 | 0.042759 | 22.6918 | 73.0479 | 112.8551 | 20.8094 | 106.8085 | 0.0024952 | 0.24669 | 1.0068 | 1.0001 | 97.4 | 275.265 | 343.63 | 348.885 | 1022.546 | 0 | 0 | 0
|  | 440 | 56.7385 | 7.7755 | -22.4312 | 0.064506 | 7.2971 | 0.0052741 | 1.0964 | 32.0642 | 24.1804 | -0.060583 | 23.5235 | 23.8838 | -0.001447 | -0.16368 | 0.22104 | 25.0046 | 0.00034021 | 0.070725 | 0.041569 | 22.9026 | 72.8733 | 112.5216 | 20.8132 | 105.8354 | 0.0021881 | 0.24504 | 1.0071 | 1.0002 | 97.4005 | 275.273 | 343.588 | 348.85 | 1022.545 | 0 | 0 | 0
|  | 445 | 56.5586 | 8.8674 | -25.7987 | 0.056384 | 6.3783 | 0.006452 | 1.2409 | 32.3475 | 23.9347 | -0.061535 | 23.284 | 23.6389 | -0.0014546 | -0.16455 | 0.22104 | 25.0046 | 0.00036379 | 0.069966 | 0.041366 | 23.11 | 72.691 | 112.213 | 20.8123 | 103.6928 | 0.0023049 | 0.24493 | 1.0071 | 1.0001 | 97.4005 | 275.221 | 343.581 | 348.819 | 1022.414 | 0 | 0 | 0
|  | 450 | 57.1888 | 7.6739 | -18.2601 | 0.065879 | 7.4524 | 0.0061642 | 1.1049 | 32.6319 | 24.5323 | -0.049652 | 23.8636 | 24.2278 | -0.001203 | -0.13608 | 0.22104 | 25.0046 | 0.00040609 | 0.07279 | 0.042153 | 23.3187 | 72.5152 | 111.9364 | 20.8132 | 108.9275 | 0.0024449 | 0.24782 | 1.0055 | 0.99982 | 97.3992 | 275.2 | 343.556 | 348.799 | 1022.408 | 0 | 0 | 0
|  | 455 | 59.7304 | 7.1701 | -20.2917 | 0.073642 | 8.3305 | 0.0049414 | 0.99972 | 32.9242 | 25.2846 | -0.059865 | 24.5913 | 24.9613 | -0.0014943 | -0.16904 | 0.22104 | 25.0046 | 0.00036389 | 0.073621 | 0.043637 | 23.5332 | 72.3608 | 111.5567 | 20.8126 | 115.6916 | 0.0022214 | 0.24418 | 1.0063 | 0.9995 | 97.3994 | 275.205 | 343.498 | 348.667 | 1022.887 | 0 | 0 | 0
|  | 460 | 55.6559 | 7.9554 | -18.3425 | 0.061845 | 6.996 | 0.0053964 | 1.1162 | 33.2126 | 23.763 | -0.04838 | 23.1096 | 23.4475 | -0.0011344 | -0.12832 | 0.22104 | 25.0046 | 0.00033374 | 0.069034 | 0.040724 | 23.7441 | 72.2014 | 111.2234 | 20.8136 | 102.1781 | 0.0021855 | 0.24374 | 1.0045 | 0.999 | 97.3982 | 275.175 | 343.472 | 348.494 | 1022.622 | 0 | 0 | 0
|  | 465 | 57.4512 | 8.4369 | -20.7847 | 0.060196 | 6.8095 | 0.0068313 | 1.1795 | 33.4954 | 24.273 | -0.052287 | 23.5957 | 23.9285 | -0.0012512 | -0.14153 | 0.22104 | 25.0046 | 0.00041122 | 0.071001 | 0.042024 | 23.951 | 72.0331 | 110.9278 | 20.8121 | 106.5666 | 0.002485 | 0.24506 | 1.004 | 0.9981 | 97.3993 | 275.141 | 343.328 | 348.17 | 1022.647 | 0 | 0 | 0
|  | 470 | 58.1062 | 8.3833 | -23.075 | 0.061271 | 6.9312 | 0.0059827 | 1.1651 | 33.7843 | 24.4752 | -0.05861 | 23.7874 | 24.1227 | -0.0014138 | -0.15994 | 0.22104 | 25.0046 | 0.00036657 | 0.071386 | 0.042419 | 24.1621 | 71.8815 | 110.616 | 20.8119 | 108.3273 | 0.0022819 | 0.2445 | 1.0037 | 0.99704 | 97.3989 | 275.15 | 343.259 | 348.097 | 1022.689 | 0 | 0 | 0
|  | 475 | 55.6051 | 7.2682 | -19.8061 | 0.06763 | 7.6505 | 0.0048054 | 1.0201 | 34.0686 | 23.6725 | -0.057411 | 23.0044 | 23.3315 | -0.0013395 | -0.15153 | 0.22104 | 25.0046 | 0.00032499 | 0.068987 | 0.040686 | 24.3699 | 71.7233 | 110.3086 | 20.8132 | 101.3258 | 0.0021528 | 0.24434 | 1.0025 | 0.99595 | 97.3997 | 275.148 | 343.216 | 348.095 | 1022.689 | 0 | 0 | 0
|  | 480 | 57.2977 | 7.2844 | -16.8197 | 0.069533 | 7.8658 | 0.0048807 | 1.0124 | 34.3508 | 24.2555 | -0.048917 | 23.5704 | 23.9087 | -0.0011695 | -0.1323 | 0.22104 | 25.0046 | 0.00033937 | 0.070396 | 0.041821 | 24.5761 | 71.5642 | 109.946 | 20.8127 | 106.3754 | 0.00218 | 0.24356 | 1.0004 | 0.99482 | 97.4005 | 275.125 | 343.208 | 348.134 | 1022.718 | 0 | 0 | 0
|  | 485 | 58.1115 | 8.4561 | -20.6358 | 0.06075 | 6.8722 | 0.0060663 | 1.1582 | 34.6393 | 24.366 | -0.052184 | 23.6805 | 24.0234 | -0.0012536 | -0.14181 | 0.22104 | 25.0046 | 0.00036853 | 0.070361 | 0.042267 | 24.7864 | 71.4213 | 109.6261 | 20.8118 | 107.3595 | 0.0022972 | 0.24259 | 0.99962 | 0.9937 | 97.4005 | 275.126 | 343.246 | 348.216 | 1024.176 | 0 | 0 | 0
|  | 490 | 59.5643 | 8.5512 | -22.9819 | 0.061576 | 6.9656 | 0.0063855 | 1.161 | 34.9335 | 24.716 | -0.058079 | 24.0195 | 24.3658 | -0.0014151 | -0.16008 | 0.22104 | 25.0046 | 0.0003932 | 0.071492 | 0.043234 | 25.0001 | 71.2929 | 109.3279 | 20.8104 | 110.4606 | 0.0023782 | 0.24291 | 0.99964 | 0.99306 | 97.4006 | 275.108 | 343.23 | 348.179 | 1023.487 | 0 | 0 | 0
|  | 495 | 59.9417 | 8.4082 | -20.3961 | 0.06302 | 7.1289 | 0.0065858 | 1.1348 | 35.2323 | 24.583 | -0.053026 | 23.8924 | 24.2402 | -0.0012854 | -0.1454 | 0.22104 | 25.0046 | 0.00041504 | 0.071517 | 0.04345 | 25.2168 | 71.1764 | 109.0086 | 20.8088 | 109.2848 | 0.002479 | 0.24401 | 0.99909 | 0.99309 | 97.4001 | 275.098 | 343.261 | 348.258 | 1022.738 | 0 | 0 | 0
|  | 500 | 59.349 | 8.5716 | -18.1706 | 0.061207 | 6.9239 | 0.0064365 | 1.1402 | 35.5305 | 24.1684 | -0.046662 | 23.4918 | 23.8346 | -0.0011122 | -0.12581 | 0.22104 | 25.0046 | 0.00039396 | 0.069792 | 0.042859 | 25.4326 | 71.061 | 108.7007 | 20.8083 | 105.6402 | 0.0024188 | 0.2426 | 0.99866 | 0.99338 | 97.3993 | 275.101 | 343.295 | 348.304 | 1022.668 | 0 | 0 | 0
|  | 505 | 58.5323 | 7.8402 | -19.7542 | 0.065997 | 7.4657 | 0.0054244 | 1.0549 | 35.8252 | 24.2222 | -0.054579 | 23.5443 | 23.8867 | -0.0013037 | -0.14748 | 0.22104 | 25.0046 | 0.00035799 | 0.069617 | 0.042377 | 25.6457 | 70.941 | 108.3894 | 20.8104 | 106.112 | 0.0022615 | 0.2417 | 0.99984 | 0.99366 | 97.3994 | 275.095 | 343.298 | 348.291 | 1022.598 | 0 | 0 | 0
|  | 510 | 56.7026 | 7.6732 | -21.8449 | 0.065325 | 7.3897 | 0.005566 | 1.0546 | 36.1133 | 24.0436 | -0.060189 | 23.3673 | 23.7088 | -0.001427 | -0.16143 | 0.22104 | 25.0046 | 0.0003636 | 0.068892 | 0.041281 | 25.8548 | 70.8104 | 108.0472 | 20.8134 | 104.5375 | 0.0022969 | 0.24112 | 1.0006 | 0.99381 | 97.3991 | 275.097 | 343.248 | 348.265 | 1022.54 | 0 | 0 | 0
|  | 515 | 56.0608 | 8.213 | -23.7365 | 0.060341 | 6.8259 | 0.005805 | 1.1353 | 36.3952 | 24.1108 | -0.060258 | 23.4296 | 23.7692 | -0.0014323 | -0.16202 | 0.22104 | 25.0046 | 0.00035028 | 0.068508 | 0.040871 | 26.0602 | 70.6703 | 107.7407 | 20.8153 | 105.1092 | 0.0022354 | 0.23955 | 1.0008 | 0.99398 | 97.3989 | 275.104 | 343.205 | 348.179 | 1022.495 | 0 | 0 | 0
|  | 520 | 56.6142 | 7.3969 | -22.1979 | 0.067659 | 7.6538 | 0.0049173 | 1.029 | 36.6769 | 24.4068 | -0.062432 | 23.7167 | 24.0563 | -0.0015019 | -0.1699 | 0.22104 | 25.0046 | 0.0003327 | 0.06962 | 0.041332 | 26.2657 | 70.5325 | 107.43 | 20.8155 | 107.7032 | 0.0021428 | 0.24028 | 1.0013 | 0.9942 | 97.3994 | 275.097 | 343.196 | 348.111 | 1022.514 | 0 | 0 | 0
|  | 525 | 57.2332 | 7.3686 | -22.0019 | 0.068662 | 7.7672 | 0.0051017 | 1.0129 | 36.9615 | 24.3644 | -0.06292 | 23.6732 | 24.0098 | -0.0015107 | -0.17089 | 0.22104 | 25.0046 | 0.00035029 | 0.069549 | 0.041663 | 26.4732 | 70.4029 | 107.072 | 20.814 | 107.3193 | 0.0022199 | 0.24042 | 1.0015 | 0.99441 | 97.399 | 275.102 | 343.164 | 348.043 | 1022.535 | 0 | 0 | 0
|  | 530 | 57.3631 | 8.7394 | -22.9913 | 0.058023 | 6.5637 | 0.0057755 | 1.199 | 37.248 | 24.5076 | -0.055242 | 23.8127 | 24.1487 | -0.001334 | -0.15091 | 0.22104 | 25.0046 | 0.00033512 | 0.069569 | 0.04173 | 26.6817 | 70.2793 | 106.7574 | 20.8146 | 108.586 | 0.0021472 | 0.23937 | 1.001 | 0.9947 | 97.3986 | 275.111 | 343.169 | 348.011 | 1022.525 | 0 | 0 | 0
|  | 535 | 57.0202 | 8.798 | -20.9569 | 0.057293 | 6.4811 | 0.0054911 | 1.2298 | 37.534 | 24.8597 | -0.049019 | 24.1549 | 24.4943 | -0.0012007 | -0.13582 | 0.22104 | 25.0046 | 0.0003146 | 0.070456 | 0.041672 | 26.8902 | 70.157 | 106.4801 | 20.817 | 111.7289 | 0.0020418 | 0.23907 | 1.0006 | 0.99506 | 97.399 | 275.103 | 343.171 | 347.992 | 1022.346 | 0 | 0 | 0
|  | 540 | 56.5448 | 7.9992 | -21.6121 | 0.062488 | 7.0688 | 0.004845 | 1.1255 | 37.8179 | 24.8212 | -0.055228 | 24.1131 | 24.4529 | -0.0013505 | -0.15277 | 0.22104 | 25.0046 | 0.00030276 | 0.070333 | 0.041392 | 27.0979 | 70.0331 | 106.1763 | 20.8178 | 111.3629 | 0.0019945 | 0.23904 | 1.0017 | 0.99543 | 97.3985 | 275.11 | 343.108 | 347.943 | 1022.295 | 0 | 0 | 0
|  | 545 | 54.5236 | 7.704 | -23.5144 | 0.062563 | 7.0773 | 0.0047563 | 1.1031 | 38.0956 | 24.0987 | -0.06195 | 23.4114 | 23.7472 | -0.0014711 | -0.16642 | 0.22104 | 25.0046 | 0.00029757 | 0.069015 | 0.040097 | 27.3016 | 69.9001 | 105.8608 | 20.8182 | 104.9745 | 0.00201 | 0.24103 | 1.0028 | 0.99574 | 97.3981 | 275.112 | 343.11 | 348.032 | 1022.598 | 0 | 0 | 0
|  | 550 | 53.5253 | 7.7224 | -22.1848 | 0.061271 | 6.9311 | 0.0050686 | 1.1078 | 38.3657 | 23.453 | -0.058812 | 22.786 | 23.1126 | -0.0013593 | -0.15377 | 0.22104 | 25.0046 | 0.00031056 | 0.067874 | 0.039388 | 27.5003 | 69.7558 | 105.5525 | 20.8168 | 99.4332 | 0.0021025 | 0.24301 | 1.0027 | 0.996 | 97.3989 | 275.099 | 343.139 | 348.057 | 1022.592 | 0 | 0 | 0
|  | 555 | 57.3212 | 7.8703 | -20.0342 | 0.064384 | 7.2832 | 0.0055445 | 1.0678 | 38.6428 | 24.0131 | -0.05453 | 23.3293 | 23.6545 | -0.0012899 | -0.14591 | 0.22104 | 25.0046 | 0.00035697 | 0.068748 | 0.04159 | 27.7027 | 69.6267 | 105.2435 | 20.812 | 104.2353 | 0.0022704 | 0.24097 | 1.0025 | 0.99633 | 97.399 | 275.099 | 343.126 | 347.909 | 1022.551 | 0 | 0 | 0
|  | 560 | 59.8042 | 8.4419 | -20.8297 | 0.062624 | 7.0842 | 0.0062179 | 1.1186 | 38.9356 | 24.6076 | -0.053823 | 23.9074 | 24.2355 | -0.0013044 | -0.14756 | 0.22104 | 25.0046 | 0.00038939 | 0.070053 | 0.043144 | 27.9146 | 69.5279 | 104.9142 | 20.8101 | 109.4627 | 0.0023695 | 0.2399 | 1.0027 | 0.99657 | 97.3996 | 275.107 | 343.132 | 347.842 | 1022.556 | 0 | 0 | 0
|  | 565 | 60.1189 | 8.7092 | -23.2646 | 0.061022 | 6.9029 | 0.0056738 | 1.1552 | 39.2354 | 24.6946 | -0.058378 | 23.989 | 24.3182 | -0.0014197 | -0.16059 | 0.22104 | 25.0046 | 0.00034623 | 0.070493 | 0.043364 | 28.1308 | 69.4432 | 104.6171 | 20.8098 | 110.2246 | 0.002183 | 0.24042 | 1.0035 | 0.99682 | 97.3984 | 275.094 | 343.091 | 347.799 | 1022.593 | 0 | 0 | 0
|  | 570 | 58.9909 | 8.15 | -19.7774 | 0.063985 | 7.2382 | 0.005743 | 1.0973 | 39.5332 | 24.397 | -0.052666 | 23.6996 | 24.0283 | -0.0012655 | -0.14315 | 0.22104 | 25.0046 | 0.00036747 | 0.070208 | 0.042719 | 28.346 | 69.3565 | 104.2987 | 20.8103 | 107.5825 | 0.0022907 | 0.24194 | 1.0031 | 0.99707 | 97.3979 | 275.09 | 343.087 | 347.845 | 1022.71 | 0 | 0 | 0
|  | 575 | 58.7773 | 8.037 | -21.4235 | 0.06465 | 7.3133 | 0.0053771 | 1.0485 | 39.8276 | 24.0455 | -0.058492 | 23.3573 | 23.679 | -0.001385 | -0.15668 | 0.22104 | 25.0046 | 0.00034763 | 0.067788 | 0.042228 | 28.5584 | 69.2654 | 103.9807 | 20.8098 | 104.5012 | 0.0022281 | 0.23809 | 1.0039 | 0.99727 | 97.3984 | 275.108 | 343.074 | 347.799 | 1022.864 | 0 | 0 | 0
|  | 580 | 58.9066 | 9.2392 | -23.9968 | 0.056361 | 6.3757 | 0.0058593 | 1.2084 | 40.1218 | 24.5349 | -0.055964 | 23.8339 | 24.1673 | -0.0013525 | -0.153 | 0.22104 | 25.0046 | 0.00033024 | 0.068108 | 0.04234 | 28.7698 | 69.1756 | 103.6619 | 20.8126 | 108.8037 | 0.002125 | 0.23524 | 1.0039 | 0.99751 | 97.3984 | 275.109 | 343.092 | 347.892 | 1022.574 | 0 | 0 | 0
|  | 585 | 57.109 | 8.2567 | -19.943 | 0.061144 | 6.9167 | 0.0062925 | 1.1143 | 40.4119 | 24.471 | -0.050581 | 23.7713 | 24.1077 | -0.0012194 | -0.13794 | 0.22104 | 25.0046 | 0.00038475 | 0.06813 | 0.041394 | 28.9792 | 69.0801 | 103.4022 | 20.8157 | 108.2352 | 0.002359 | 0.23578 | 1.0035 | 0.99771 | 97.3978 | 275.084 | 343.084 | 347.94 | 1022.585 | 0 | 0 | 0
|  | 590 | 59.4395 | 8.239 | -24.4253 | 0.063775 | 7.2144 | 0.006115 | 1.0947 | 40.7032 | 25.0106 | -0.063219 | 24.2926 | 24.6402 | -0.0015577 | -0.17621 | 0.22104 | 25.0046 | 0.00038999 | 0.069817 | 0.042912 | 29.1899 | 68.9885 | 103.052 | 20.8135 | 113.0479 | 0.0023456 | 0.23627 | 1.0049 | 0.99772 | 97.3982 | 275.097 | 343.044 | 347.952 | 1022.56 | 0 | 0 | 0
|  | 595 | 59.9354 | 8.5439 | -22.805 | 0.062013 | 7.015 | 0.005263 | 1.1265 | 41.0017 | 25.1261 | -0.057139 | 24.4035 | 24.7502 | -0.0014142 | -0.15998 | 0.22104 | 25.0046 | 0.00032637 | 0.069857 | 0.043161 | 29.4051 | 68.9104 | 102.7698 | 20.8133 | 114.0885 | 0.0020764 | 0.23553 | 1.0043 | 0.99779 | 97.3993 | 275.084 | 343.025 | 347.899 | 1022.598 | 0 | 0 | 0
|  | 600 | 57.8938 | 8.0983 | -19.9945 | 0.063196 | 7.1489 | 0.0050409 | 1.0868 | 41.2962 | 24.4184 | -0.052526 | 23.7162 | 24.0562 | -0.0012636 | -0.14294 | 0.22104 | 25.0046 | 0.00031857 | 0.06868 | 0.041875 | 29.6177 | 68.8271 | 102.4292 | 20.8135 | 107.7525 | 0.0020822 | 0.23766 | 1.0037 | 0.99772 | 97.3977 | 275.089 | 343.027 | 347.944 | 1022.624 | 0 | 0 | 0
|  | 605 | 59.2334 | 8.552 | -24.8709 | 0.061228 | 6.9263 | 0.0057738 | 1.1133 | 41.5891 | 24.6339 | -0.062769 | 23.9224 | 24.2603 | -0.0015228 | -0.17226 | 0.22104 | 25.0046 | 0.00035352 | 0.068168 | 0.042535 | 29.8287 | 68.7423 | 102.1407 | 20.8125 | 109.6481 | 0.0022172 | 0.23467 | 1.0048 | 0.99764 | 97.3969 | 275.097 | 342.982 | 347.827 | 1022.666 | 0 | 0 | 0
|  | 610 | 57.1775 | 7.848 | -19.7923 | 0.064405 | 7.2857 | 0.0049438 | 1.0606 | 41.8801 | 24.6037 | -0.052607 | 23.8962 | 24.231 | -0.0012747 | -0.1442 | 0.22104 | 25.0046 | 0.0003184 | 0.06831 | 0.041432 | 30.0386 | 68.6559 | 101.8114 | 20.8163 | 109.3939 | 0.0020714 | 0.23527 | 1.0035 | 0.99751 | 97.3961 | 275.063 | 343.026 | 347.832 | 1022.699 | 0 | 0 | 0
|  | 615 | 56.7633 | 7.9513 | -24.4027 | 0.063108 | 7.1389 | 0.0047756 | 1.0902 | 42.1649 | 24.4965 | -0.063853 | 23.7883 | 24.1177 | -0.00154 | -0.17421 | 0.22104 | 25.0046 | 0.00030138 | 0.068798 | 0.041276 | 30.2454 | 68.5609 | 101.5007 | 20.8163 | 108.4256 | 0.0020054 | 0.23738 | 1.0047 | 0.99739 | 97.3959 | 275.105 | 342.972 | 347.721 | 1022.737 | 0 | 0 | 0
|  | 620 | 55.5341 | 7.0754 | -21.3836 | 0.069384 | 7.8489 | 0.0042972 | 0.96423 | 42.4457 | 23.9071 | -0.063006 | 23.2186 | 23.5483 | -0.0014837 | -0.16784 | 0.22104 | 25.0046 | 0.00029816 | 0.066903 | 0.040322 | 30.4494 | 68.4608 | 101.1733 | 20.8161 | 103.2828 | 0.0020228 | 0.23672 | 1.0041 | 0.99694 | 97.3972 | 275.079 | 343.012 | 347.883 | 1022.77 | 0 | 0 | 0
|  | 625 | 57.2767 | 8.0505 | -22.5277 | 0.062894 | 7.1147 | 0.0050731 | 1.0391 | 42.7277 | 23.9751 | -0.060009 | 23.2805 | 23.6106 | -0.0014169 | -0.16028 | 0.22104 | 25.0046 | 0.00031907 | 0.065355 | 0.041037 | 30.6528 | 68.3643 | 100.8222 | 20.8138 | 103.8526 | 0.0021093 | 0.23195 | 1.0035 | 0.99666 | 97.3967 | 275.09 | 342.952 | 347.814 | 1022.782 | 0 | 0 | 0
|  | 630 | 59.2792 | 9.7384 | -30.5659 | 0.053811 | 6.0872 | 0.0067327 | 1.2534 | 43.0191 | 24.7106 | -0.067647 | 23.9857 | 24.3141 | -0.0016448 | -0.18606 | 0.22104 | 25.0046 | 0.00036229 | 0.067446 | 0.042454 | 30.8615 | 68.2843 | 100.547 | 20.8133 | 110.2811 | 0.0022492 | 0.23218 | 1.0041 | 0.99643 | 97.3954 | 275.095 | 342.822 | 347.515 | 1022.736 | 0 | 0 | 0
|  | 635 | 58.4249 | 8.3057 | -25.6329 | 0.062183 | 7.0343 | 0.0051876 | 1.0776 | 43.3134 | 24.7682 | -0.065416 | 24.0401 | 24.3659 | -0.0015939 | -0.18031 | 0.22104 | 25.0046 | 0.00032258 | 0.06701 | 0.041911 | 31.0724 | 68.21 | 100.264 | 20.8156 | 110.7889 | 0.0020799 | 0.2306 | 1.0037 | 0.99624 | 97.3967 | 275.095 | 342.801 | 347.446 | 1022.728 | 0 | 0 | 0
|  | 640 | 57.3021 | 8.4787 | -23.5394 | 0.059744 | 6.7584 | 0.0053373 | 1.1241 | 43.6027 | 24.8167 | -0.057626 | 24.0813 | 24.4046 | -0.0014063 | -0.15909 | 0.22104 | 25.0046 | 0.00031887 | 0.067159 | 0.041326 | 31.2805 | 68.1292 | 99.9358 | 20.818 | 111.1958 | 0.0020619 | 0.23065 | 1.0026 | 0.99603 | 97.397 | 275.098 | 342.718 | 347.318 | 1022.753 | 0 | 0 | 0
|  | 645 | 55.6951 | 8.1858 | -22.5723 | 0.060146 | 6.8039 | 0.0053908 | 1.0997 | 43.8852 | 24.5242 | -0.05628 | 23.7998 | 24.123 | -0.0013576 | -0.15358 | 0.22104 | 25.0046 | 0.00032424 | 0.066143 | 0.040305 | 31.4846 | 68.039 | 99.6637 | 20.82 | 108.6006 | 0.0021003 | 0.23005 | 1.0022 | 0.99578 | 97.397 | 275.095 | 342.75 | 347.405 | 1022.788 | 0 | 0 | 0
|  | 650 | 53.9503 | 7.3395 | -23.8742 | 0.06498 | 7.3507 | 0.0047677 | 0.99793 | 44.1593 | 23.8492 | -0.066103 | 23.149 | 23.4688 | -0.0015514 | -0.17549 | 0.22104 | 25.0046 | 0.00030981 | 0.064846 | 0.039159 | 31.6833 | 67.9374 | 99.3298 | 20.8201 | 102.7235 | 0.0020765 | 0.23149 | 1.0032 | 0.99567 | 97.3947 | 275.087 | 342.813 | 347.549 | 1022.834 | 0 | 0 | 0
|  | 655 | 56.494 | 8.2052 | -26.0744 | 0.060864 | 6.8851 | 0.0066022 | 1.1168 | 44.4354 | 24.3923 | -0.066141 | 23.6716 | 23.9942 | -0.001587 | -0.17952 | 0.22104 | 25.0046 | 0.00040184 | 0.067972 | 0.041044 | 31.8838 | 67.8403 | 99.0248 | 20.8165 | 107.4347 | 0.0024367 | 0.23595 | 1.003 | 0.99549 | 97.3961 | 275.118 | 342.747 | 347.418 | 1022.73 | 0 | 0 | 0
|  | 660 | 59.5661 | 9.4681 | -23.5413 | 0.055615 | 6.2912 | 0.0067449 | 1.2022 | 44.7255 | 24.5798 | -0.054122 | 23.8554 | 24.1905 | -0.0013092 | -0.1481 | 0.22104 | 25.0046 | 0.00037511 | 0.066859 | 0.042525 | 32.0927 | 67.766 | 98.723 | 20.8122 | 109.1011 | 0.0023113 | 0.23156 | 1.0016 | 0.99543 | 97.3969 | 275.122 | 342.774 | 347.589 | 1022.598 | 0 | 0 | 0
|  | 665 | 59.6559 | 9.4422 | -22.6689 | 0.055851 | 6.318 | 0.0072705 | 1.2605 | 45.0236 | 25.0627 | -0.051336 | 24.3246 | 24.6628 | -0.0012661 | -0.14322 | 0.22104 | 25.0046 | 0.00040607 | 0.070399 | 0.043124 | 32.3068 | 67.7047 | 98.4614 | 20.813 | 113.4328 | 0.0024086 | 0.23741 | 1.0011 | 0.99529 | 97.3963 | 275.113 | 342.782 | 347.548 | 1024.401 | 0 | 0 | 0
|  | 670 | 59.1339 | 8.7566 | -22.0057 | 0.059697 | 6.7531 | 0.0058426 | 1.1712 | 45.3206 | 24.6573 | -0.054138 | 23.9313 | 24.2655 | -0.0013137 | -0.14861 | 0.22104 | 25.0046 | 0.00034879 | 0.069918 | 0.042745 | 32.5215 | 67.6427 | 98.1594 | 20.8119 | 109.7935 | 0.0021959 | 0.23917 | 1.0013 | 0.99514 | 97.3964 | 275.119 | 342.783 | 347.57 | 1022.938 | 0 | 0 | 0
|  | 675 | 57.4774 | 8.3694 | -21.8917 | 0.06071 | 6.8676 | 0.0056303 | 1.1001 | 45.6121 | 23.9137 | -0.056469 | 23.2089 | 23.5355 | -0.001329 | -0.15034 | 0.22104 | 25.0046 | 0.00034181 | 0.066784 | 0.041371 | 32.7318 | 67.5735 | 97.8671 | 20.8122 | 103.2677 | 0.0022112 | 0.23635 | 1.0013 | 0.99491 | 97.395 | 275.134 | 342.774 | 347.598 | 1022.628 | 0 | 0 | 0
|  | 680 | 57.6497 | 7.9472 | -23.8676 | 0.064126 | 7.2541 | 0.0051981 | 1.0381 | 45.8999 | 24.2051 | -0.064244 | 23.4909 | 23.8237 | -0.0015305 | -0.17314 | 0.22104 | 25.0046 | 0.00033333 | 0.066569 | 0.041428 | 32.9388 | 67.4999 | 97.5505 | 20.8138 | 105.7962 | 0.0021572 | 0.23355 | 1.0019 | 0.99457 | 97.3948 | 275.12 | 342.762 | 347.618 | 1022.566 | 0 | 0 | 0
|  | 685 | 58.6954 | 8.3743 | -25.3291 | 0.061959 | 7.009 | 0.0052616 | 1.0997 | 46.1908 | 24.9948 | -0.063782 | 24.2616 | 24.6053 | -0.0015694 | -0.17753 | 0.22104 | 25.0046 | 0.000326 | 0.068135 | 0.04223 | 33.1479 | 67.4318 | 97.2327 | 20.8158 | 112.8326 | 0.0020819 | 0.23195 | 1.0013 | 0.99411 | 97.3953 | 275.14 | 342.822 | 347.679 | 1022.582 | 0 | 0 | 0
|  | 690 | 56.0376 | 8.3791 | -21.1475 | 0.05912 | 6.6878 | 0.0062596 | 1.1156 | 46.4776 | 24.0059 | -0.052895 | 23.3016 | 23.6363 | -0.0012502 | -0.14143 | 0.22104 | 25.0046 | 0.00037007 | 0.065952 | 0.040478 | 33.3547 | 67.3589 | 96.932 | 20.8161 | 104.0802 | 0.0023272 | 0.23336 | 0.99955 | 0.99356 | 97.3965 | 275.144 | 342.822 | 347.746 | 1022.638 | 0 | 0 | 0
|  | 695 | 59.4345 | 8.7504 | -23.7229 | 0.060043 | 6.7922 | 0.0073194 | 1.1338 | 46.7663 | 24.9933 | -0.057905 | 24.2598 | 24.5987 | -0.0014244 | -0.16113 | 0.22104 | 25.0046 | 0.00043948 | 0.068078 | 0.042665 | 33.5626 | 67.2896 | 96.6368 | 20.8143 | 112.817 | 0.0025514 | 0.23181 | 0.99943 | 0.99287 | 97.3952 | 275.14 | 342.818 | 347.607 | 1022.719 | 0 | 0 | 0
|  | 700 | 58.7749 | 8.4268 | -22.2571 | 0.061657 | 6.9747 | 0.006937 | 1.0887 | 47.0618 | 24.6167 | -0.056672 | 23.8888 | 24.2148 | -0.0013723 | -0.15524 | 0.22104 | 25.0046 | 0.00042771 | 0.067126 | 0.042159 | 33.7746 | 67.2312 | 96.3303 | 20.8138 | 109.4177 | 0.0025298 | 0.23201 | 0.99853 | 0.99212 | 97.3946 | 275.164 | 342.74 | 347.418 | 1022.756 | 0 | 0 | 0
|  | 705 | 58.4 | 8.2782 | -19.7474 | 0.062364 | 7.0547 | 0.0070897 | 1.068 | 47.3548 | 24.3996 | -0.051349 | 23.6706 | 23.9835 | -0.0012315 | -0.13931 | 0.22104 | 25.0046 | 0.00044214 | 0.066604 | 0.041882 | 33.9847 | 67.1699 | 96.0217 | 20.8134 | 107.4624 | 0.002607 | 0.2322 | 0.99726 | 0.99146 | 97.3948 | 275.198 | 342.632 | 347.16 | 1022.792 | 0 | 0 | 0
|  | 710 | 57.0615 | 8.4806 | -22.2258 | 0.05948 | 6.7285 | 0.006802 | 1.1069 | 47.6434 | 24.1287 | -0.055764 | 23.4042 | 23.707 | -0.001322 | -0.14955 | 0.22104 | 25.0046 | 0.00040458 | 0.065837 | 0.041027 | 34.192 | 67.1034 | 95.7104 | 20.8149 | 105.0732 | 0.002467 | 0.23212 | 0.99718 | 0.99088 | 97.394 | 275.191 | 342.577 | 347.01 | 1022.829 | 0 | 0 | 0
|  | 715 | 58.4941 | 8.1297 | -17.8208 | 0.063605 | 7.1951 | 0.006656 | 1.0661 | 47.9323 | 24.7306 | -0.04665 | 23.986 | 24.2978 | -0.0011335 | -0.12822 | 0.22104 | 25.0046 | 0.00042336 | 0.067808 | 0.042109 | 34.3998 | 67.0382 | 95.4193 | 20.8146 | 110.3714 | 0.0025034 | 0.233 | 0.99552 | 0.99025 | 97.3939 | 275.171 | 342.55 | 347.002 | 1022.787 | 0 | 0 | 0
|  | 720 | 57.6274 | 8.1585 | -23.7057 | 0.062441 | 7.0635 | 0.0069434 | 1.0666 | 48.2226 | 24.24 | -0.062147 | 23.5094 | 23.8179 | -0.0014802 | -0.16745 | 0.22104 | 25.0046 | 0.00043356 | 0.066603 | 0.041461 | 34.6088 | 66.9758 | 95.0802 | 20.8139 | 106.0324 | 0.0025827 | 0.23338 | 0.99692 | 0.9899 | 97.3944 | 275.18 | 342.537 | 347.033 | 1022.761 | 0 | 0 | 0
|  | 725 | 57.692 | 8.5063 | -21.7937 | 0.059955 | 6.7822 | 0.0072208 | 1.103 | 48.5109 | 24.1369 | -0.055079 | 23.412 | 23.7232 | -0.0013066 | -0.14781 | 0.22104 | 25.0046 | 0.00043292 | 0.06613 | 0.041424 | 34.816 | 66.9116 | 94.7965 | 20.8134 | 105.1441 | 0.0025879 | 0.23286 | 0.99577 | 0.98955 | 97.3938 | 275.188 | 342.576 | 347.129 | 1022.761 | 0 | 0 | 0
|  | 730 | 58.2063 | 8.0529 | -21.3566 | 0.063895 | 7.228 | 0.0064762 | 1.0478 | 48.8007 | 24.5251 | -0.056597 | 23.7906 | 24.1105 | -0.0013646 | -0.15436 | 0.22104 | 25.0046 | 0.0004138 | 0.066952 | 0.04182 | 35.0241 | 66.8502 | 94.474 | 20.8144 | 108.5627 | 0.0024779 | 0.23221 | 0.99548 | 0.9891 | 97.3942 | 275.189 | 342.606 | 347.212 | 1022.739 | 0 | 0 | 0
|  | 735 | 57.6232 | 8.5732 | -25.6445 | 0.059416 | 6.7213 | 0.0059289 | 1.1235 | 49.0902 | 24.3342 | -0.063684 | 23.6069 | 23.9259 | -0.0015237 | -0.17237 | 0.22104 | 25.0046 | 0.00035228 | 0.066752 | 0.04145 | 35.2323 | 66.7894 | 94.1668 | 20.8146 | 106.8858 | 0.0022301 | 0.23308 | 0.99581 | 0.98862 | 97.395 | 275.182 | 342.626 | 347.257 | 1022.54 | 0 | 0 | 0
|  | 740 | 56.5651 | 8.6614 | -24.8574 | 0.057731 | 6.5307 | 0.0052597 | 1.1293 | 49.3757 | 23.7742 | -0.061393 | 23.063 | 23.3747 | -0.0014351 | -0.16234 | 0.22104 | 25.0046 | 0.00030365 | 0.065194 | 0.040621 | 35.4374 | 66.7239 | 93.8767 | 20.8141 | 102.0201 | 0.0020539 | 0.23302 | 0.99531 | 0.98839 | 97.395 | 275.176 | 342.618 | 347.249 | 1022.547 | 0 | 0 | 0
|  | 745 | 57.4022 | 8.3084 | -25.8619 | 0.061075 | 6.9089 | 0.0057027 | 1.098 | 49.6606 | 24.3864 | -0.065881 | 23.6547 | 23.9752 | -0.0015795 | -0.17868 | 0.22104 | 25.0046 | 0.00034829 | 0.067057 | 0.041375 | 35.6424 | 66.6585 | 93.5829 | 20.8152 | 107.3322 | 0.00221 | 0.23352 | 0.99569 | 0.98826 | 97.3948 | 275.164 | 342.587 | 347.228 | 1022.646 | 0 | 0 | 0
|  | 750 | 57.9729 | 7.9848 | -25.0952 | 0.064182 | 7.2604 | 0.005939 | 1.0518 | 49.9491 | 24.3198 | -0.067372 | 23.587 | 23.9069 | -0.0016107 | -0.1822 | 0.22104 | 25.0046 | 0.00038118 | 0.067506 | 0.041764 | 35.8503 | 66.5987 | 93.2665 | 20.8133 | 106.7328 | 0.0023539 | 0.23523 | 0.99575 | 0.98815 | 97.3942 | 275.146 | 342.54 | 347.186 | 1022.693 | 0 | 0 | 0
|  | 755 | 59.54 | 8.7985 | -25.4515 | 0.059821 | 6.7671 | 0.0060924 | 1.1152 | 50.2428 | 24.1082 | -0.064243 | 23.3818 | 23.6996 | -0.0015225 | -0.17223 | 0.22104 | 25.0046 | 0.00036446 | 0.066711 | 0.042483 | 36.0609 | 66.5468 | 92.9503 | 20.8093 | 104.8839 | 0.0022964 | 0.23466 | 0.99528 | 0.98804 | 97.3933 | 275.149 | 342.541 | 347.196 | 1023.664 | 0 | 0 | 0
|  | 760 | 60.5835 | 9.4667 | -26.244 | 0.056573 | 6.3996 | 0.0056973 | 1.1806 | 50.5431 | 24.3257 | -0.062081 | 23.5942 | 23.9156 | -0.0014847 | -0.16795 | 0.22104 | 25.0046 | 0.00032231 | 0.066792 | 0.043043 | 36.2747 | 66.5041 | 92.6672 | 20.8086 | 106.7909 | 0.0021033 | 0.23325 | 0.99499 | 0.988 | 97.3931 | 275.15 | 342.562 | 347.229 | 1023.511 | 0 | 0 | 0
|  | 765 | 60.0238 | 8.9688 | -25.9562 | 0.059162 | 6.6925 | 0.0047923 | 1.1279 | 50.8447 | 24.5242 | -0.063677 | 23.7885 | 24.1157 | -0.0015356 | -0.17371 | 0.22104 | 25.0046 | 0.00028352 | 0.066727 | 0.042716 | 36.4891 | 66.4636 | 92.3777 | 20.8111 | 108.5491 | 0.0019287 | 0.23162 | 0.99522 | 0.98804 | 97.3937 | 275.144 | 342.589 | 347.3 | 1022.613 | 0 | 0 | 0
|  | 770 | 59.4264 | 9.1419 | -28.7829 | 0.057464 | 6.5004 | 0.0054183 | 1.167 | 51.1433 | 24.7733 | -0.067871 | 24.0329 | 24.3692 | -0.001654 | -0.1871 | 0.22104 | 25.0046 | 0.00031136 | 0.067057 | 0.042455 | 36.702 | 66.4199 | 92.0798 | 20.8136 | 110.7785 | 0.0020328 | 0.23069 | 0.99574 | 0.98809 | 97.394 | 275.137 | 342.628 | 347.422 | 1022.588 | 0 | 0 | 0
|  | 775 | 59.0253 | 9.046 | -27.6273 | 0.057681 | 6.525 | 0.0061062 | 1.1741 | 51.4394 | 24.6672 | -0.065689 | 23.9268 | 24.2594 | -0.0015936 | -0.18027 | 0.22104 | 25.0046 | 0.00035221 | 0.067721 | 0.042355 | 36.9141 | 66.3734 | 91.8003 | 20.8133 | 109.8168 | 0.0022097 | 0.23323 | 0.9955 | 0.98809 | 97.3934 | 275.111 | 342.581 | 347.343 | 1022.596 | 0 | 0 | 0
|  | 780 | 59.5649 | 8.2354 | -24.4545 | 0.063938 | 7.2328 | 0.0059326 | 1.0702 | 51.7359 | 24.6034 | -0.064637 | 23.8618 | 24.1898 | -0.0015636 | -0.17687 | 0.22104 | 25.0046 | 0.00037931 | 0.068429 | 0.042764 | 37.1269 | 66.3281 | 91.4961 | 20.8114 | 109.2353 | 0.0023274 | 0.23559 | 0.99539 | 0.9881 | 97.3931 | 275.098 | 342.537 | 347.246 | 1022.603 | 0 | 0 | 0
|  | 785 | 60.4726 | 8.4829 | -25.6846 | 0.063018 | 7.1287 | 0.0058547 | 1.0788 | 52.036 | 24.4097 | -0.067415 | 23.6782 | 24.0093 | -0.0016186 | -0.1831 | 0.22104 | 25.0046 | 0.00036895 | 0.067983 | 0.043182 | 37.3417 | 66.2879 | 91.1694 | 20.8086 | 107.5414 | 0.0022962 | 0.23584 | 0.99564 | 0.98804 | 97.3927 | 275.095 | 342.599 | 347.39 | 1022.608 | 0 | 0 | 0
|  | 790 | 61.4645 | 8.9772 | -25.8824 | 0.060525 | 6.8468 | 0.0055619 | 1.0946 | 52.3408 | 24.1209 | -0.066016 | 23.4009 | 23.7297 | -0.0015665 | -0.17721 | 0.22104 | 25.0046 | 0.00033663 | 0.066252 | 0.043443 | 37.5583 | 66.2542 | 90.8682 | 20.8057 | 105.0247 | 0.0021763 | 0.23331 | 0.99527 | 0.98782 | 97.3923 | 275.087 | 342.64 | 347.455 | 1022.615 | 0 | 0 | 0
|  | 795 | 61.9479 | 8.5639 | -24.0039 | 0.063945 | 7.2336 | 0.0053127 | 1.0291 | 52.6494 | 24.1983 | -0.064489 | 23.4755 | 23.8017 | -0.0015349 | -0.17364 | 0.22104 | 25.0046 | 0.00033972 | 0.065805 | 0.043637 | 37.776 | 66.2256 | 90.5581 | 20.8055 | 105.6972 | 0.0021849 | 0.23152 | 0.9948 | 0.98753 | 97.3924 | 275.097 | 342.634 | 347.395 | 1022.58 | 0 | 0 | 0
|  | 800 | 61.469 | 9.1412 | -24.9845 | 0.059444 | 6.7244 | 0.0062032 | 1.0977 | 52.9579 | 23.9781 | -0.062975 | 23.2616 | 23.5837 | -0.0014852 | -0.16801 | 0.22104 | 25.0046 | 0.00036874 | 0.06525 | 0.043305 | 37.9933 | 66.1974 | 90.2378 | 20.8053 | 103.7813 | 0.0023234 | 0.23164 | 0.99423 | 0.98714 | 97.3917 | 275.098 | 342.629 | 347.373 | 1022.547 | 0 | 0 | 0
|  | 805 | 61.682 | 9.8495 | -25.4496 | 0.05536 | 6.2624 | 0.0064584 | 1.1935 | 53.2658 | 24.2065 | -0.05918 | 23.4815 | 23.8067 | -0.0014089 | -0.15938 | 0.22104 | 25.0046 | 0.00035754 | 0.066072 | 0.043541 | 38.2105 | 66.1687 | 89.9631 | 20.806 | 105.76 | 0.0022605 | 0.23219 | 0.99333 | 0.98667 | 97.3921 | 275.1 | 342.605 | 347.35 | 1022.519 | 0 | 0 | 0
|  | 810 | 62.0047 | 9.3191 | -24.8843 | 0.058817 | 6.6535 | 0.0059191 | 1.1502 | 53.575 | 24.7425 | -0.06015 | 24.0048 | 24.3326 | -0.0014636 | -0.16557 | 0.22104 | 25.0046 | 0.00034814 | 0.067652 | 0.043953 | 38.4292 | 66.142 | 89.6744 | 20.808 | 110.5111 | 0.0021882 | 0.2325 | 0.99306 | 0.98629 | 97.3925 | 275.109 | 342.654 | 347.332 | 1022.497 | 0 | 0 | 0
|  | 815 | 59.6141 | 8.2836 | -18.9679 | 0.063619 | 7.1967 | 0.0049962 | 1.0321 | 53.879 | 23.8847 | -0.051365 | 23.1748 | 23.4927 | -0.0012067 | -0.13651 | 0.22104 | 25.0046 | 0.00031785 | 0.065663 | 0.042345 | 38.6449 | 66.1093 | 89.3725 | 20.8083 | 102.9911 | 0.0021093 | 0.23348 | 0.99179 | 0.98601 | 97.3918 | 275.108 | 342.686 | 347.387 | 1022.502 | 0 | 0 | 0
|  | 820 | 60.1315 | 8.0415 | -18.8116 | 0.066102 | 7.4776 | 0.0053689 | 0.99505 | 54.1784 | 24.072 | -0.05252 | 23.3575 | 23.6765 | -0.0012435 | -0.14067 | 0.22104 | 25.0046 | 0.0003549 | 0.065775 | 0.042657 | 38.8574 | 66.0712 | 89.0421 | 20.8084 | 104.6172 | 0.0022577 | 0.23238 | 0.99171 | 0.98581 | 97.3917 | 275.113 | 342.699 | 347.379 | 1022.523 | 0 | 0 | 0
|  | 825 | 60.5388 | 8.8461 | -22.5459 | 0.060497 | 6.8436 | 0.0053175 | 1.096 | 54.4801 | 24.2632 | -0.057164 | 23.5416 | 23.8607 | -0.001364 | -0.15429 | 0.22104 | 25.0046 | 0.00032169 | 0.066305 | 0.042945 | 39.0714 | 66.0365 | 88.7216 | 20.8086 | 106.2793 | 0.0021042 | 0.2324 | 0.99182 | 0.9854 | 97.3936 | 275.119 | 342.68 | 347.325 | 1022.532 | 0 | 0 | 0
|  | 830 | 58.5838 | 8.7516 | -24.4677 | 0.059176 | 6.6941 | 0.0057965 | 1.0889 | 54.7779 | 23.6714 | -0.06218 | 22.9702 | 23.2856 | -0.0014479 | -0.16379 | 0.22104 | 25.0046 | 0.00034301 | 0.064438 | 0.041612 | 39.2828 | 65.9975 | 88.4332 | 20.8097 | 101.1701 | 0.0022316 | 0.2317 | 0.99199 | 0.985 | 97.3926 | 275.117 | 342.721 | 347.427 | 1022.545 | 0 | 0 | 0
|  | 835 | 59.8982 | 9.559 | -30.421 | 0.055393 | 6.2662 | 0.0059209 | 1.2014 | 55.0741 | 24.5554 | -0.069753 | 23.8291 | 24.1582 | -0.0016851 | -0.19062 | 0.22104 | 25.0046 | 0.00032798 | 0.066548 | 0.042639 | 39.4935 | 65.957 | 88.1312 | 20.8116 | 108.8726 | 0.0021143 | 0.23091 | 0.99253 | 0.98469 | 97.3912 | 275.102 | 342.737 | 347.471 | 1022.575 | 0 | 0 | 0
|  | 840 | 59.8808 | 8.9176 | -23.6777 | 0.05936 | 6.7149 | 0.0056 | 1.1502 | 55.3735 | 24.663 | -0.057959 | 23.926 | 24.2498 | -0.0014055 | -0.15899 | 0.22104 | 25.0046 | 0.00033242 | 0.068275 | 0.042893 | 39.7073 | 65.9209 | 87.8694 | 20.8113 | 109.7942 | 0.0021269 | 0.23474 | 0.99089 | 0.98438 | 97.3904 | 275.117 | 342.629 | 347.267 | 1022.641 | 0 | 0 | 0
|  | 845 | 61.3978 | 8.1263 | -20.0207 | 0.06679 | 7.5554 | 0.0051118 | 1.0128 | 55.6767 | 24.7514 | -0.054954 | 24.0069 | 24.3325 | -0.0013372 | -0.15126 | 0.22104 | 25.0046 | 0.00034142 | 0.067645 | 0.043621 | 39.9236 | 65.8896 | 87.5343 | 20.8092 | 110.5608 | 0.0021596 | 0.23241 | 0.99014 | 0.98398 | 97.39 | 275.12 | 342.56 | 347.206 | 1023.031 | 0 | 0 | 0
|  | 850 | 61.5435 | 9.4157 | -25.3644 | 0.05778 | 6.5362 | 0.0055998 | 1.1762 | 55.9841 | 24.8065 | -0.06008 | 24.0597 | 24.3936 | -0.0014656 | -0.16579 | 0.22104 | 25.0046 | 0.00032356 | 0.067962 | 0.043741 | 40.142 | 65.8636 | 87.2202 | 20.8092 | 111.0507 | 0.0020819 | 0.23286 | 0.99025 | 0.98351 | 97.3904 | 275.119 | 342.55 | 347.303 | 1024.606 | 0 | 0 | 0
|  | 855 | 60.5537 | 9.0897 | -22.1519 | 0.05889 | 6.6618 | 0.0052491 | 1.1098 | 56.2893 | 23.9556 | -0.055384 | 23.2311 | 23.5544 | -0.0013045 | -0.14757 | 0.22104 | 25.0046 | 0.00030912 | 0.065354 | 0.042803 | 40.3583 | 65.8355 | 86.9457 | 20.807 | 103.5478 | 0.0020675 | 0.2321 | 0.98934 | 0.98313 | 97.3914 | 275.12 | 342.502 | 347.269 | 1022.824 | 0 | 0 | 0
|  | 860 | 60.2518 | 8.3307 | -23.2468 | 0.063935 | 7.2325 | 0.004932 | 1.0446 | 56.5913 | 24.4656 | -0.061781 | 23.7256 | 24.0576 | -0.0014863 | -0.16813 | 0.22104 | 25.0046 | 0.00031533 | 0.066785 | 0.04286 | 40.5725 | 65.8039 | 86.6269 | 20.8102 | 108.0034 | 0.0020659 | 0.2322 | 0.98981 | 0.98288 | 97.3916 | 275.112 | 342.499 | 347.292 | 1022.871 | 0 | 0 | 0
|  | 865 | 60.7261 | 9.6957 | -14.011 | 0.055367 | 6.2632 | 0.006098 | 1.2174 | 56.8938 | 24.6918 | -0.031956 | 23.9422 | 24.2755 | -0.00077574 | -0.087754 | 0.22104 | 25.0046 | 0.00033763 | 0.067401 | 0.043219 | 40.7877 | 65.7732 | 86.321 | 20.8103 | 109.9972 | 0.0021471 | 0.2322 | 0.98607 | 0.98249 | 97.3895 | 275.13 | 342.461 | 347.228 | 1022.858 | 0 | 0 | 0
|  | 870 | 60.8098 | 9.0075 | -22.3751 | 0.059679 | 6.751 | 0.0059338 | 1.1281 | 57.1976 | 24.708 | -0.054966 | 23.9589 | 24.2936 | -0.0013353 | -0.15105 | 0.22104 | 25.0046 | 0.00035412 | 0.067324 | 0.043259 | 41.0039 | 65.7444 | 86.0592 | 20.8103 | 110.1459 | 0.0022152 | 0.23187 | 0.98833 | 0.98217 | 97.3904 | 275.125 | 342.475 | 347.26 | 1022.888 | 0 | 0 | 0
|  | 875 | 60.5463 | 8.6654 | -21.9599 | 0.061766 | 6.9871 | 0.0049951 | 1.0999 | 57.501 | 24.6168 | -0.056055 | 23.8702 | 24.1975 | -0.0013564 | -0.15344 | 0.22104 | 25.0046 | 0.00030853 | 0.067939 | 0.043192 | 41.22 | 65.7155 | 85.7257 | 20.81 | 109.3335 | 0.0020292 | 0.23418 | 0.98808 | 0.98181 | 97.3889 | 275.147 | 342.471 | 347.166 | 1022.784 | 0 | 0 | 0
|  | 880 | 62.1851 | 9.1239 | -21.7151 | 0.06025 | 6.8156 | 0.00615 | 1.1288 | 57.8079 | 24.8326 | -0.0536 | 24.0837 | 24.4093 | -0.0013083 | -0.148 | 0.22104 | 25.0046 | 0.00037054 | 0.068013 | 0.044114 | 41.4383 | 65.6907 | 85.4453 | 20.808 | 111.2782 | 0.0022761 | 0.2328 | 0.98743 | 0.98143 | 97.389 | 275.131 | 342.532 | 347.163 | 1022.733 | 0 | 0 | 0
|  | 885 | 59.6465 | 8.0637 | -20.4606 | 0.065389 | 7.3969 | 0.0057651 | 1.0196 | 58.1124 | 24.1777 | -0.056282 | 23.4501 | 23.7713 | -0.0013379 | -0.15135 | 0.22104 | 25.0046 | 0.00037698 | 0.066669 | 0.042539 | 41.6549 | 65.6638 | 85.1164 | 20.8095 | 105.4932 | 0.0023455 | 0.23402 | 0.9874 | 0.98111 | 97.3904 | 275.13 | 342.555 | 347.247 | 1022.642 | 0 | 0 | 0
|  | 890 | 59.263 | 8.1431 | -21.1081 | 0.064335 | 7.2777 | 0.0050494 | 1.0245 | 58.4097 | 23.9165 | -0.057752 | 23.1979 | 23.514 | -0.001358 | -0.15362 | 0.22104 | 25.0046 | 0.00032485 | 0.065913 | 0.042196 | 41.8668 | 65.6289 | 84.7992 | 20.8091 | 103.2309 | 0.0021377 | 0.23393 | 0.98725 | 0.98078 | 97.3882 | 275.136 | 342.571 | 347.24 | 1022.639 | 0 | 0 | 0
|  | 895 | 60.2631 | 9.2322 | -20.9326 | 0.057703 | 6.5275 | 0.005333 | 1.1627 | 58.7085 | 24.0357 | -0.051121 | 23.3103 | 23.6279 | -0.0012079 | -0.13664 | 0.22104 | 25.0046 | 0.00030773 | 0.06709 | 0.042909 | 42.0795 | 65.5961 | 84.4798 | 20.8072 | 104.2484 | 0.0020571 | 0.23625 | 0.98616 | 0.98045 | 97.3864 | 275.125 | 342.524 | 347.19 | 1022.601 | 0 | 0 | 0
|  | 900 | 59.679 | 9.0609 | -21.5511 | 0.058224 | 6.5865 | 0.0064526 | 1.1443 | 59.0084 | 23.6055 | -0.054067 | 22.894 | 23.208 | -0.0012548 | -0.14195 | 0.22104 | 25.0046 | 0.0003757 | 0.066629 | 0.042549 | 42.2932 | 65.5649 | 84.2133 | 20.8056 | 100.5539 | 0.002379 | 0.23831 | 0.9861 | 0.98006 | 97.386 | 275.111 | 342.538 | 347.236 | 1022.623 | 0 | 0 | 0
|  | 905 | 65.0367 | 8.9879 | -22.0207 | 0.063967 | 7.236 | 0.0056226 | 1.0834 | 59.3202 | 24.952 | -0.057427 | 24.1993 | 24.5283 | -0.0014086 | -0.15934 | 0.22104 | 25.0046 | 0.00035966 | 0.069302 | 0.045846 | 42.5142 | 65.5471 | 83.8911 | 20.8025 | 112.3495 | 0.0022237 | 0.23534 | 0.98621 | 0.97979 | 97.3867 | 275.095 | 342.529 | 347.187 | 1022.609 | 0 | 0 | 0
|  | 910 | 62.3011 | 8.9087 | -23.7987 | 0.061821 | 6.9933 | 0.0059188 | 1.0676 | 59.6385 | 24.1559 | -0.061962 | 23.4265 | 23.7446 | -0.0014713 | -0.16643 | 0.22104 | 25.0046 | 0.00036591 | 0.065999 | 0.043868 | 42.7385 | 65.5368 | 83.583 | 20.8044 | 105.2921 | 0.0022995 | 0.23236 | 0.9865 | 0.97957 | 97.3854 | 275.095 | 342.518 | 347.169 | 1022.593 | 0 | 0 | 0
|  | 915 | 63.1244 | 9.6982 | -22.3615 | 0.057539 | 6.5089 | 0.0068012 | 1.1635 | 59.9521 | 24.4857 | -0.053465 | 23.7426 | 24.0654 | -0.0012867 | -0.14555 | 0.22104 | 25.0046 | 0.00039133 | 0.066944 | 0.044467 | 42.9593 | 65.5214 | 83.2755 | 20.8044 | 108.1698 | 0.0023858 | 0.23248 | 0.9853 | 0.97933 | 97.3863 | 275.082 | 342.465 | 347.12 | 1022.584 | 0 | 0 | 0
|  | 920 | 60.7181 | 8.5871 | -21.6741 | 0.062507 | 7.0709 | 0.0064453 | 1.0238 | 60.2617 | 23.769 | -0.057988 | 23.0458 | 23.3632 | -0.0013548 | -0.15326 | 0.22104 | 25.0046 | 0.00040287 | 0.063995 | 0.042722 | 43.1773 | 65.5018 | 82.9974 | 20.8061 | 101.9219 | 0.0024858 | 0.22974 | 0.98554 | 0.97906 | 97.3872 | 275.053 | 342.437 | 347.153 | 1022.632 | 0 | 0 | 0
|  | 925 | 60.6472 | 9.0497 | -27.4894 | 0.059242 | 6.7016 | 0.0057979 | 1.0888 | 60.5651 | 24.0104 | -0.068999 | 23.2826 | 23.6019 | -0.0016285 | -0.18422 | 0.22104 | 25.0046 | 0.00034348 | 0.064505 | 0.042738 | 43.3909 | 65.4758 | 82.6593 | 20.8077 | 104.0146 | 0.0022124 | 0.22936 | 0.98656 | 0.97886 | 97.3857 | 275.021 | 342.477 | 347.175 | 1022.61 | 0 | 0 | 0
|  | 930 | 62.8356 | 9.8104 | -24.9476 | 0.05662 | 6.405 | 0.0069907 | 1.2002 | 60.8738 | 24.9155 | -0.057683 | 24.1572 | 24.488 | -0.0014125 | -0.15979 | 0.22104 | 25.0046 | 0.00039581 | 0.067954 | 0.044466 | 43.6089 | 65.4557 | 82.4041 | 20.8072 | 111.9903 | 0.0023759 | 0.23205 | 0.98521 | 0.97877 | 97.3836 | 275.024 | 342.435 | 347.123 | 1022.597 | 0 | 0 | 0
|  | 935 | 62.8007 | 8.9065 | -25.1762 | 0.062332 | 7.0511 | 0.0052953 | 1.0953 | 61.1879 | 24.6837 | -0.064666 | 23.934 | 24.2677 | -0.0015693 | -0.17752 | 0.22104 | 25.0046 | 0.00033006 | 0.068274 | 0.04447 | 43.8313 | 65.4416 | 82.0835 | 20.8057 | 109.9233 | 0.0021159 | 0.23459 | 0.98594 | 0.97872 | 97.3851 | 274.99 | 342.455 | 347.23 | 1022.061 | 0 | 0 | 0
|  | 940 | 62.9631 | 9.0167 | -22.334 | 0.061729 | 6.983 | 0.0040775 | 1.0978 | 61.5023 | 24.6986 | -0.056791 | 23.9462 | 24.2763 | -0.0013787 | -0.15596 | 0.22104 | 25.0046 | 0.0002517 | 0.067764 | 0.044449 | 44.0536 | 65.428 | 81.788 | 20.8059 | 110.0459 | 0.001787 | 0.23311 | 0.98496 | 0.97862 | 97.3851 | 274.98 | 342.424 | 347.144 | 1022.665 | 0 | 0 | 0
|  | 945 | 60.4936 | 9.134 | -23.4246 | 0.058547 | 6.6229 | 0.0054141 | 1.1366 | 61.8109 | 24.1654 | -0.057712 | 23.4326 | 23.7635 | -0.0013714 | -0.15514 | 0.22104 | 25.0046 | 0.00031698 | 0.066543 | 0.042954 | 44.2721 | 65.4084 | 81.4703 | 20.8079 | 105.361 | 0.0020895 | 0.23377 | 0.98488 | 0.97844 | 97.3832 | 274.973 | 342.473 | 347.309 | 1024.602 | 0 | 0 | 0
|  | 950 | 61.7985 | 10.1024 | -32.7416 | 0.054076 | 6.1172 | 0.0080142 | 1.2453 | 62.1167 | 24.7072 | -0.072868 | 23.9599 | 24.2977 | -0.0017705 | -0.20029 | 0.22104 | 25.0046 | 0.00043338 | 0.067341 | 0.043827 | 44.489 | 65.386 | 81.2025 | 20.8082 | 110.1469 | 0.002547 | 0.23193 | 0.98651 | 0.97837 | 97.3839 | 274.976 | 342.5 | 347.33 | 1023.027 | 0 | 0 | 0
|  | 955 | 61.6023 | 8.3674 | -18.7698 | 0.065081 | 7.3621 | 0.0064412 | 1.0459 | 62.4252 | 24.7196 | -0.050249 | 23.9739 | 24.31 | -0.0012216 | -0.13819 | 0.22104 | 25.0046 | 0.00041921 | 0.068069 | 0.043826 | 44.7082 | 65.3667 | 80.9125 | 20.8083 | 110.2671 | 0.0024868 | 0.23377 | 0.98391 | 0.9783 | 97.3836 | 274.965 | 342.529 | 347.33 | 1022.844 | 0 | 0 | 0
|  | 960 | 61.6902 | 9.0869 | -22.2665 | 0.060014 | 6.7889 | 0.0063533 | 1.1502 | 62.7334 | 24.5589 | -0.0553 | 23.8194 | 24.1645 | -0.0013363 | -0.15117 | 0.22104 | 25.0046 | 0.00038129 | 0.069027 | 0.044004 | 44.9277 | 65.3473 | 80.5697 | 20.8066 | 108.8438 | 0.0023386 | 0.23753 | 0.98445 | 0.97828 | 97.3838 | 274.941 | 342.548 | 347.511 | 1022.762 | 0 | 0 | 0
|  | 965 | 62.9801 | 10.1564 | -30.6499 | 0.054817 | 6.2011 | 0.007545 | 1.2557 | 63.0451 | 24.5924 | -0.069415 | 23.8559 | 24.2044 | -0.0016801 | -0.19006 | 0.22104 | 25.0046 | 0.00041359 | 0.068837 | 0.044685 | 45.1495 | 65.3317 | 80.3125 | 20.8043 | 109.1594 | 0.0024723 | 0.23677 | 0.98603 | 0.97828 | 97.384 | 274.946 | 342.605 | 347.61 | 1022.715 | 0 | 0 | 0
|  | 970 | 65.1326 | 8.7592 | -21.4857 | 0.065733 | 7.4359 | 0.0058173 | 1.0246 | 63.3654 | 24.9039 | -0.057625 | 24.1574 | 24.5089 | -0.0014123 | -0.15976 | 0.22104 | 25.0046 | 0.00038239 | 0.067349 | 0.045611 | 45.3752 | 65.3251 | 80.0034 | 20.803 | 111.9389 | 0.0023209 | 0.23053 | 0.98467 | 0.97825 | 97.3845 | 274.945 | 342.596 | 347.581 | 1022.696 | 0 | 0 | 0
|  | 975 | 63.1949 | 8.959 | -24.3405 | 0.062355 | 7.0538 | 0.0055484 | 1.0713 | 63.6862 | 24.5412 | -0.062862 | 23.8009 | 24.1442 | -0.0015178 | -0.17169 | 0.22104 | 25.0046 | 0.00034598 | 0.0668 | 0.044465 | 45.6004 | 65.3192 | 79.6712 | 20.8048 | 108.6811 | 0.002191 | 0.23169 | 0.98519 | 0.97818 | 97.383 | 274.958 | 342.53 | 347.47 | 1022.683 | 0 | 0 | 0
|  | 980 | 61.7357 | 9.7023 | -24.5493 | 0.056249 | 6.363 | 0.006656 | 1.1637 | 63.9985 | 23.8563 | -0.058874 | 23.1301 | 23.4547 | -0.0013809 | -0.15621 | 0.22104 | 25.0046 | 0.00037439 | 0.06546 | 0.043483 | 45.8203 | 65.3046 | 79.3835 | 20.8038 | 102.67 | 0.002356 | 0.23313 | 0.98469 | 0.97812 | 97.3841 | 274.968 | 342.432 | 347.238 | 1022.632 | 0 | 0 | 0
|  | 985 | 60.8402 | 8.625 | -22.853 | 0.062357 | 7.0539 | 0.0070473 | 1.0892 | 64.3049 | 23.8125 | -0.060883 | 23.0896 | 23.406 | -0.001425 | -0.1612 | 0.22104 | 25.0046 | 0.00043945 | 0.067922 | 0.043398 | 46.0375 | 65.2842 | 79.0948 | 20.8038 | 102.3023 | 0.0026415 | 0.24027 | 0.98492 | 0.97813 | 97.383 | 274.983 | 342.462 | 347.155 | 1022.602 | 0 | 0 | 0
|  | 990 | 64.7653 | 9.2062 | -25.6557 | 0.062189 | 7.0349 | 0.0066282 | 1.1522 | 64.619 | 24.8425 | -0.065333 | 24.0882 | 24.4211 | -0.0015955 | -0.18049 | 0.22104 | 25.0046 | 0.0004122 | 0.071651 | 0.046076 | 46.2612 | 65.2717 | 78.7669 | 20.8009 | 111.3434 | 0.0024489 | 0.24237 | 0.98537 | 0.97808 | 97.3832 | 274.99 | 342.459 | 347.192 | 1022.626 | 0 | 0 | 0
|  | 995 | 64.2471 | 10.0967 | -24.4893 | 0.05625 | 6.3632 | 0.0079272 | 1.2219 | 64.9415 | 24.3638 | -0.057522 | 23.6228 | 23.9478 | -0.0013775 | -0.15583 | 0.22104 | 25.0046 | 0.00044591 | 0.068732 | 0.045366 | 46.4898 | 65.2678 | 78.4799 | 20.8002 | 107.0881 | 0.0026257 | 0.23821 | 0.98428 | 0.97786 | 97.3839 | 275.012 | 342.441 | 347.152 | 1023.191 | 0 | 0 | 0
|  | 1000 | 64.8329 | 9.8533 | -26.3615 | 0.058165 | 6.5798 | 0.0077322 | 1.159 | 65.2642 | 24.4495 | -0.063784 | 23.7075 | 24.0395 | -0.0015333 | -0.17345 | 0.22104 | 25.0046 | 0.00044975 | 0.067416 | 0.045485 | 46.7169 | 65.2642 | 78.1955 | 20.8004 | 107.85 | 0.0026353 | 0.23402 | 0.98499 | 0.97787 | 97.3856 | 275.018 | 342.464 | 347.26 | 1022.757 | 0 | 0 | 0
|  | 1005 | 63.2498 | 9.3691 | -22.5054 | 0.059678 | 6.7509 | 0.0071901 | 1.1218 | 65.5844 | 24.1656 | -0.056531 | 23.4319 | 23.7583 | -0.0013431 | -0.15193 | 0.22104 | 25.0046 | 0.00042909 | 0.066948 | 0.044549 | 46.942 | 65.2581 | 77.8982 | 20.8019 | 105.3585 | 0.0025693 | 0.23488 | 0.98431 | 0.97801 | 97.3828 | 275.012 | 342.46 | 347.23 | 1022.625 | 0 | 0 | 0
|  | 1010 | 64.2637 | 9.9876 | -23.589 | 0.05688 | 6.4343 | 0.0081394 | 1.1892 | 65.9032 | 24.3698 | -0.055994 | 23.6316 | 23.9622 | -0.0013417 | -0.15178 | 0.22104 | 25.0046 | 0.00046297 | 0.067639 | 0.045216 | 47.1664 | 65.2507 | 77.6033 | 20.8008 | 107.1545 | 0.0026976 | 0.23521 | 0.98443 | 0.97818 | 97.3819 | 274.991 | 342.484 | 347.275 | 1022.581 | 0 | 0 | 0
|  | 1015 | 63.4969 | 9.4065 | -21.0196 | 0.059673 | 6.7503 | 0.0073196 | 1.1246 | 66.2226 | 24.1499 | -0.052806 | 23.4226 | 23.7532 | -0.0012543 | -0.14189 | 0.22104 | 25.0046 | 0.00043678 | 0.067108 | 0.04471 | 47.3912 | 65.2439 | 77.323 | 20.8012 | 105.2483 | 0.0026034 | 0.23543 | 0.9842 | 0.97831 | 97.3825 | 274.982 | 342.546 | 347.381 | 1022.597 | 0 | 0 | 0
|  | 1020 | 63.1943 | 9.0277 | -21.3577 | 0.06188 | 7 | 0.0069325 | 1.0696 | 66.5393 | 23.9972 | -0.055992 | 23.2724 | 23.6037 | -0.0013216 | -0.1495 | 0.22104 | 25.0046 | 0.00042899 | 0.066188 | 0.044404 | 47.614 | 65.2346 | 77.0069 | 20.8013 | 103.9119 | 0.0025817 | 0.23407 | 0.98461 | 0.97836 | 97.3813 | 274.971 | 342.516 | 347.392 | 1022.604 | 0 | 0 | 0
|  | 1025 | 64.5309 | 9.2165 | -20.6157 | 0.061895 | 7.0017 | 0.0070977 | 1.094 | 66.8586 | 24.5342 | -0.052902 | 23.7889 | 24.1201 | -0.001276 | -0.14435 | 0.22104 | 25.0046 | 0.00043931 | 0.067713 | 0.045362 | 47.8384 | 65.2279 | 76.7073 | 20.8014 | 108.5951 | 0.0025848 | 0.23419 | 0.9844 | 0.9785 | 97.3808 | 274.955 | 342.454 | 347.222 | 1022.603 | 0 | 0 | 0
|  | 1030 | 65.1156 | 9.5881 | -24.2157 | 0.060035 | 6.7913 | 0.0070433 | 1.1502 | 67.1827 | 24.9007 | -0.059398 | 24.1403 | 24.4752 | -0.0014538 | -0.16446 | 0.22104 | 25.0046 | 0.00042285 | 0.069051 | 0.045876 | 48.0665 | 65.226 | 76.3906 | 20.802 | 111.8459 | 0.0024891 | 0.23505 | 0.98568 | 0.97905 | 97.381 | 274.947 | 342.398 | 347.147 | 1022.58 | 0 | 0 | 0
|  | 1035 | 63.2746 | 9.6407 | -18.9616 | 0.058019 | 6.5633 | 0.0081385 | 1.1951 | 67.5037 | 24.44 | -0.045793 | 23.6947 | 24.0243 | -0.0011001 | -0.12445 | 0.22104 | 25.0046 | 0.00047219 | 0.069338 | 0.044943 | 48.2935 | 65.221 | 76.1067 | 20.8023 | 107.7501 | 0.002731 | 0.23926 | 0.98484 | 0.97972 | 97.3819 | 274.93 | 342.413 | 347.176 | 1022.658 | 0 | 0 | 0
|  | 1040 | 65.9649 | 9.4207 | -15.3543 | 0.061899 | 7.0021 | 0.0071281 | 1.1381 | 67.8268 | 24.9123 | -0.038808 | 24.1527 | 24.4898 | -0.00095041 | -0.10751 | 0.22104 | 25.0046 | 0.00044122 | 0.070448 | 0.046554 | 48.5223 | 65.2181 | 75.8041 | 20.7996 | 111.9555 | 0.0025646 | 0.23866 | 0.98513 | 0.98079 | 97.3818 | 274.922 | 342.414 | 347.193 | 1022.715 | 0 | 0 | 0
|  | 1045 | 66.6536 | 10.1182 | -20.967 | 0.058234 | 6.5875 | 0.0082765 | 1.1772 | 68.1584 | 24.7568 | -0.05016 | 24.0062 | 24.3419 | -0.001221 | -0.13812 | 0.22104 | 25.0046 | 0.00048197 | 0.068554 | 0.046655 | 48.7553 | 65.2233 | 75.4959 | 20.7982 | 110.5816 | 0.0027463 | 0.23479 | 0.98759 | 0.98198 | 97.3809 | 274.92 | 342.476 | 347.264 | 1024.186 | 0 | 0 | 0
|  | 1050 | 64.6602 | 9.8822 | -22.5396 | 0.057841 | 6.5431 | 0.008937 | 1.1744 | 68.4866 | 24.6411 | -0.053821 | 23.8914 | 24.2231 | -0.0013037 | -0.14748 | 0.22104 | 25.0046 | 0.00051692 | 0.067928 | 0.045496 | 48.9857 | 65.2254 | 75.2181 | 20.8016 | 109.5385 | 0.0029024 | 0.23398 | 0.98962 | 0.98358 | 97.3796 | 274.914 | 342.437 | 347.191 | 1023.823 | 0 | 0 | 0
|  | 1055 | 62.1284 | 8.9957 | -18.4953 | 0.061053 | 6.9065 | 0.0078839 | 1.0852 | 68.8036 | 24.0256 | -0.047835 | 23.287 | 23.6062 | -0.0011292 | -0.12774 | 0.22104 | 25.0046 | 0.00048134 | 0.066253 | 0.043858 | 49.2091 | 65.2167 | 74.913 | 20.8035 | 104.1002 | 0.0028048 | 0.23404 | 0.99047 | 0.9851 | 97.3796 | 274.909 | 342.325 | 347.018 | 1023.019 | 0 | 0 | 0
|  | 1060 | 62.1683 | 9.0542 | -18.5139 | 0.060697 | 6.8662 | 0.0068996 | 1.089 | 69.1144 | 23.9997 | -0.047652 | 23.2596 | 23.5824 | -0.0011237 | -0.12712 | 0.22104 | 25.0046 | 0.00041879 | 0.066097 | 0.043831 | 49.4283 | 65.2022 | 74.6114 | 20.8035 | 103.8661 | 0.0025376 | 0.2338 | 0.99204 | 0.98669 | 97.3803 | 274.895 | 342.291 | 347.041 | 1022.766 | 0 | 0 | 0
|  | 1065 | 62.5492 | 8.9708 | -19.3072 | 0.061637 | 6.9725 | 0.0061406 | 1.1048 | 69.4262 | 24.3284 | -0.049792 | 23.5759 | 23.9002 | -0.00119 | -0.13462 | 0.22104 | 25.0046 | 0.00037849 | 0.068099 | 0.044326 | 49.6487 | 65.1889 | 74.3055 | 20.8039 | 106.7202 | 0.0023419 | 0.23677 | 0.99381 | 0.9882 | 97.38 | 274.879 | 342.259 | 346.967 | 1022.652 | 0 | 0 | 0
|  | 1070 | 63.813 | 9.6093 | -21.4592 | 0.058704 | 6.6407 | 0.006502 | 1.1715 | 69.7421 | 24.4524 | -0.052449 | 23.6945 | 24.0185 | -0.0012597 | -0.1425 | 0.22104 | 25.0046 | 0.00038169 | 0.068771 | 0.045112 | 49.8723 | 65.1795 | 73.9997 | 20.8018 | 107.8036 | 0.0023473 | 0.23764 | 0.99558 | 0.98967 | 97.379 | 274.862 | 342.237 | 346.917 | 1022.658 | 0 | 0 | 0
|  | 1075 | 63.8244 | 9.9607 | -24.6171 | 0.056643 | 6.4076 | 0.0070202 | 1.1981 | 70.0612 | 24.1886 | -0.058668 | 23.4439 | 23.7676 | -0.0013944 | -0.15774 | 0.22104 | 25.0046 | 0.00039765 | 0.067863 | 0.044986 | 50.0975 | 65.1732 | 73.7173 | 20.8004 | 105.5126 | 0.0024331 | 0.23719 | 0.99746 | 0.99083 | 97.3799 | 274.852 | 342.309 | 347.036 | 1022.661 | 0 | 0 | 0
|  | 1080 | 63.6146 | 9.7116 | -28.0821 | 0.057905 | 6.5504 | 0.006982 | 1.1648 | 70.3797 | 23.8987 | -0.069243 | 23.1662 | 23.4842 | -0.0016261 | -0.18395 | 0.22104 | 25.0046 | 0.00040429 | 0.067446 | 0.044812 | 50.322 | 65.1664 | 73.4284 | 20.799 | 103.0132 | 0.0024825 | 0.23828 | 0.99957 | 0.99173 | 97.3804 | 274.845 | 342.357 | 347.057 | 1022.677 | 0 | 0 | 0
|  | 1085 | 64.4464 | 9.1336 | -26.9159 | 0.062375 | 7.056 | 0.0074221 | 1.1048 | 70.6999 | 24.2796 | -0.070374 | 23.5336 | 23.8565 | -0.0016789 | -0.18992 | 0.22104 | 25.0046 | 0.00046295 | 0.068912 | 0.045507 | 50.5478 | 65.1612 | 73.1343 | 20.7991 | 106.3149 | 0.0027049 | 0.23934 | 1.0007 | 0.99277 | 97.3791 | 274.847 | 342.332 | 347.029 | 1022.648 | 0 | 0 | 0
|  | 1090 | 66.6273 | 9.3068 | -21.3426 | 0.063286 | 7.159 | 0.0075539 | 1.1153 | 71.0276 | 24.9247 | -0.055144 | 24.1586 | 24.4937 | -0.0013507 | -0.15279 | 0.22104 | 25.0046 | 0.00047805 | 0.070586 | 0.046947 | 50.7789 | 65.1629 | 72.8099 | 20.7983 | 112.0384 | 0.0027165 | 0.23893 | 1.0003 | 0.9941 | 97.3786 | 274.851 | 342.328 | 347.076 | 1022.659 | 0 | 0 | 0
|  | 1095 | 65.9108 | 10.4302 | -20.4825 | 0.055862 | 6.3193 | 0.0077215 | 1.2528 | 71.3589 | 24.7459 | -0.047056 | 23.9849 | 24.3159 | -0.0011442 | -0.12943 | 0.22104 | 25.0046 | 0.00043134 | 0.069985 | 0.04645 | 51.0124 | 65.168 | 72.5113 | 20.7989 | 110.4347 | 0.0025356 | 0.23868 | 1.0005 | 0.99512 | 97.379 | 274.848 | 342.322 | 347.046 | 1022.687 | 0 | 0 | 0
|  | 1100 | 64.5587 | 10.0566 | -27.3484 | 0.056749 | 6.4195 | 0.0080457 | 1.2914 | 71.6851 | 24.7993 | -0.063688 | 24.0375 | 24.3685 | -0.001552 | -0.17556 | 0.22104 | 25.0046 | 0.00045658 | 0.073286 | 0.04623 | 51.2441 | 65.1683 | 72.2417 | 20.8 | 110.9156 | 0.002637 | 0.24704 | 1.0027 | 0.99545 | 97.3789 | 274.844 | 342.333 | 347.048 | 1022.772 | 0 | 0 | 0
|  | 1105 | 66.1385 | 9.7126 | -27.6296 | 0.060196 | 6.8095 | 0.0078094 | 1.1901 | 72.0118 | 24.3615 | -0.069469 | 23.6142 | 23.9416 | -0.0016632 | -0.18815 | 0.22104 | 25.0046 | 0.0004701 | 0.071642 | 0.046839 | 51.4768 | 65.1691 | 71.9403 | 20.7947 | 107.0391 | 0.0027286 | 0.24609 | 1.0037 | 0.99579 | 97.3792 | 274.866 | 342.348 | 347.094 | 1022.815 | 0 | 0 | 0
|  | 1110 | 67.0036 | 10.439 | -28.2431 | 0.05674 | 6.4186 | 0.0073524 | 1.2087 | 72.3447 | 24.1299 | -0.067541 | 23.3947 | 23.7265 | -0.0016025 | -0.18128 | 0.22104 | 25.0046 | 0.00041718 | 0.068584 | 0.046822 | 51.711 | 65.1754 | 71.6468 | 20.7931 | 105.0359 | 0.0025209 | 0.23961 | 1.004 | 0.99631 | 97.3792 | 274.891 | 342.423 | 347.279 | 1023.817 | 0 | 0 | 0
|  | 1115 | 65.5898 | 9.4481 | -26.392 | 0.061368 | 6.9421 | 0.005917 | 1.1042 | 72.6762 | 24.1301 | -0.068213 | 23.4036 | 23.7438 | -0.0016196 | -0.18322 | 0.22104 | 25.0046 | 0.00036312 | 0.067763 | 0.045912 | 51.9428 | 65.1804 | 71.364 | 20.7965 | 105.0766 | 0.0022893 | 0.23737 | 1.0044 | 0.99661 | 97.3793 | 274.904 | 342.549 | 347.528 | 1023.311 | 0 | 0 | 0
|  | 1120 | 63.6032 | 8.7266 | -24.381 | 0.064429 | 7.2884 | 0.0055028 | 1.0603 | 72.9992 | 24.1891 | -0.065953 | 23.4681 | 23.8178 | -0.0015709 | -0.1777 | 0.22104 | 25.0046 | 0.00035454 | 0.068316 | 0.044918 | 52.1699 | 65.1778 | 71.0353 | 20.8007 | 105.6238 | 0.0022488 | 0.23842 | 1.0041 | 0.99661 | 97.3793 | 274.91 | 342.655 | 347.762 | 1022.604 | 0 | 0 | 0
|  | 1125 | 64.1383 | 9.7342 | -24.5517 | 0.058246 | 6.5889 | 0.0071613 | 1.1936 | 73.3185 | 24.5039 | -0.059263 | 23.7754 | 24.1303 | -0.00143 | -0.16177 | 0.22104 | 25.0046 | 0.00041712 | 0.06952 | 0.045416 | 52.3957 | 65.172 | 70.7305 | 20.801 | 108.3996 | 0.0024934 | 0.23927 | 1.0031 | 0.99638 | 97.3799 | 274.909 | 342.684 | 347.799 | 1022.584 | 0 | 0 | 0
|  | 1130 | 65.7638 | 9.8151 | -22.1243 | 0.05923 | 6.7003 | 0.0081163 | 1.1906 | 73.6433 | 24.5655 | -0.054166 | 23.8354 | 24.1928 | -0.0013104 | -0.14824 | 0.22104 | 25.0046 | 0.00048073 | 0.070522 | 0.046471 | 52.6254 | 65.171 | 70.4446 | 20.7975 | 108.9465 | 0.0027567 | 0.24148 | 1.0022 | 0.99607 | 97.3803 | 274.909 | 342.686 | 347.824 | 1022.575 | 0 | 0 | 0
|  | 1135 | 67.9517 | 9.3044 | -18.334 | 0.06456 | 7.3031 | 0.0077226 | 1.1104 | 73.9776 | 24.7503 | -0.048567 | 24.0142 | 24.3714 | -0.0011836 | -0.1339 | 0.22104 | 25.0046 | 0.00049857 | 0.071688 | 0.047838 | 52.8612 | 65.1785 | 70.1331 | 20.7938 | 110.5896 | 0.0028162 | 0.24317 | 1.0012 | 0.99568 | 97.3798 | 274.902 | 342.679 | 347.775 | 1022.548 | 0 | 0 | 0
|  | 1140 | 68.8388 | 10.0366 | -22.7791 | 0.060632 | 6.8588 | 0.0079617 | 1.1784 | 74.3195 | 24.7108 | -0.056778 | 23.9752 | 24.3252 | -0.0013811 | -0.15624 | 0.22104 | 25.0046 | 0.00048273 | 0.071447 | 0.048274 | 53.1015 | 65.1926 | 69.81 | 20.7919 | 110.2333 | 0.0027532 | 0.24283 | 1.0018 | 0.99536 | 97.379 | 274.897 | 342.67 | 347.672 | 1022.593 | 0 | 0 | 0
|  | 1145 | 68.8426 | 10.8412 | -28.1096 | 0.056135 | 6.3501 | 0.0075814 | 1.2738 | 74.6637 | 24.7109 | -0.064883 | 23.9736 | 24.3194 | -0.0015779 | -0.1785 | 0.22104 | 25.0046 | 0.00042558 | 0.071502 | 0.048262 | 53.3428 | 65.2085 | 69.5278 | 20.792 | 110.2267 | 0.0025141 | 0.24298 | 1.0024 | 0.99501 | 97.3792 | 274.914 | 342.644 | 347.587 | 1022.572 | 0 | 0 | 0
|  | 1150 | 68.6338 | 10.383 | -27.4443 | 0.058434 | 6.6102 | 0.0068507 | 1.1999 | 75.0074 | 24.4336 | -0.066683 | 23.705 | 24.0494 | -0.0016037 | -0.18141 | 0.22104 | 25.0046 | 0.00040032 | 0.070116 | 0.047929 | 53.5833 | 65.2239 | 69.2406 | 20.7912 | 107.7683 | 0.0024274 | 0.24141 | 1.0022 | 0.99459 | 97.3806 | 274.93 | 342.651 | 347.629 | 1022.493 | 0 | 0 | 0
|  | 1155 | 67.29 | 10.2103 | -27.0498 | 0.058259 | 6.5904 | 0.0074732 | 1.179 | 75.3472 | 24.0235 | -0.066623 | 23.3113 | 23.6542 | -0.0015759 | -0.17827 | 0.22104 | 25.0046 | 0.00043538 | 0.068686 | 0.046999 | 53.8206 | 65.2357 | 68.9454 | 20.7917 | 104.1997 | 0.0026072 | 0.24072 | 1.0017 | 0.99418 | 97.3814 | 274.938 | 342.713 | 347.754 | 1022.504 | 0 | 0 | 0
|  | 1160 | 68.079 | 10.2252 | -25.9209 | 0.058856 | 6.6579 | 0.0072863 | 1.1942 | 75.6857 | 24.4675 | -0.063296 | 23.7483 | 24.1027 | -0.0015256 | -0.17258 | 0.22104 | 25.0046 | 0.00042884 | 0.070285 | 0.047666 | 54.0573 | 65.2463 | 68.6567 | 20.7924 | 108.1153 | 0.0025456 | 0.2416 | 1.0009 | 0.99374 | 97.3817 | 274.939 | 342.801 | 347.916 | 1022.264 | 0 | 0 | 0
|  | 1165 | 67.9323 | 9.4847 | -23.5784 | 0.063315 | 7.1623 | 0.0066867 | 1.123 | 76.0257 | 24.4932 | -0.061851 | 23.7787 | 24.1364 | -0.0014929 | -0.16888 | 0.22104 | 25.0046 | 0.00042337 | 0.071104 | 0.047709 | 54.2957 | 65.2581 | 68.3527 | 20.7925 | 108.367 | 0.0025205 | 0.2436 | 1.0004 | 0.99338 | 97.3802 | 274.947 | 342.88 | 348.038 | 1022.34 | 0 | 0 | 0
|  | 1170 | 66.2344 | 9.3252 | -23.9219 | 0.062788 | 7.1028 | 0.0070122 | 1.1194 | 76.3611 | 24.0922 | -0.063264 | 23.3901 | 23.7419 | -0.001502 | -0.16991 | 0.22104 | 25.0046 | 0.00044029 | 0.070286 | 0.046673 | 54.5317 | 65.2659 | 68.0301 | 20.7934 | 104.8512 | 0.0026229 | 0.24455 | 1.0002 | 0.993 | 97.3787 | 274.945 | 342.89 | 348.048 | 1022.594 | 0 | 0 | 0
|  | 1175 | 66.2329 | 10.1982 | -25.9624 | 0.057412 | 6.4946 | 0.0076743 | 1.2232 | 76.6923 | 24.13 | -0.062698 | 23.4262 | 23.7735 | -0.0014906 | -0.16862 | 0.22104 | 25.0046 | 0.0004406 | 0.070229 | 0.046664 | 54.765 | 65.27 | 67.7312 | 20.7937 | 105.1777 | 0.0026213 | 0.24409 | 0.99959 | 0.99249 | 97.3788 | 274.949 | 342.883 | 347.966 | 1022.656 | 0 | 0 | 0
|  | 1180 | 67.5192 | 10.8414 | -25.8926 | 0.055055 | 6.2279 | 0.0077613 | 1.2879 | 77.0267 | 24.494 | -0.059072 | 23.7812 | 24.1318 | -0.0014255 | -0.16126 | 0.22104 | 25.0046 | 0.00042729 | 0.070905 | 0.047457 | 55.0003 | 65.2768 | 67.4521 | 20.7934 | 108.3821 | 0.0025371 | 0.24306 | 0.99843 | 0.99175 | 97.3786 | 274.93 | 342.906 | 347.961 | 1022.64 | 0 | 0 | 0
|  | 1185 | 68.5094 | 10.3715 | -25.079 | 0.058393 | 6.6055 | 0.0070098 | 1.2322 | 77.3667 | 24.8643 | -0.059789 | 24.1414 | 24.4934 | -0.0014644 | -0.16566 | 0.22104 | 25.0046 | 0.00040932 | 0.071955 | 0.048145 | 55.2393 | 65.2884 | 67.1732 | 20.7935 | 111.6872 | 0.0024355 | 0.243 | 0.99801 | 0.99125 | 97.3782 | 274.922 | 342.914 | 347.914 | 1022.662 | 0 | 0 | 0
|  | 1190 | 67.4081 | 9.7576 | -21.4605 | 0.061069 | 6.9083 | 0.0069389 | 1.1706 | 77.7065 | 24.4268 | -0.054449 | 23.7181 | 24.0699 | -0.0013106 | -0.14825 | 0.22104 | 25.0046 | 0.00042375 | 0.071488 | 0.047484 | 55.4784 | 65.2996 | 66.8692 | 20.7928 | 107.798 | 0.002527 | 0.24516 | 0.99721 | 0.99105 | 97.3793 | 274.921 | 342.935 | 348.022 | 1022.742 | 0 | 0 | 0
|  | 1195 | 68.2524 | 10.9019 | -19.3696 | 0.055344 | 6.2606 | 0.0072381 | 1.3163 | 78.0457 | 24.5419 | -0.044304 | 23.8323 | 24.1961 | -0.001072 | -0.12127 | 0.22104 | 25.0046 | 0.00040058 | 0.072851 | 0.048138 | 55.7174 | 65.3102 | 66.572 | 20.7912 | 108.8275 | 0.002421 | 0.24791 | 0.99595 | 0.99094 | 97.3799 | 274.925 | 342.971 | 348.206 | 1022.777 | 0 | 0 | 0
|  | 1200 | 68.4718 | 10.6833 | -22.006 | 0.056658 | 6.4093 | 0.0067431 | 1.2939 | 78.3875 | 24.3832 | -0.051868 | 23.6784 | 24.0384 | -0.0012468 | -0.14104 | 0.22104 | 25.0046 | 0.00038205 | 0.073312 | 0.048318 | 55.9586 | 65.3229 | 66.307 | 20.7894 | 107.4257 | 0.0023534 | 0.25043 | 0.99667 | 0.99081 | 97.3786 | 274.908 | 342.974 | 348.189 | 1022.731 | 0 | 0 | 0
|  | 1205 | 69.8781 | 9.3674 | -23.1895 | 0.065943 | 7.4597 | 0.0064272 | 1.1231 | 78.7334 | 24.4141 | -0.063538 | 23.7107 | 24.0676 | -0.0015292 | -0.17299 | 0.22104 | 25.0046 | 0.00042383 | 0.074061 | 0.049209 | 56.2024 | 65.3389 | 65.9963 | 20.7863 | 107.7082 | 0.0025283 | 0.25219 | 0.99782 | 0.99064 | 97.3785 | 274.882 | 343.007 | 348.17 | 1022.676 | 0 | 0 | 0
|  | 1210 | 70.6331 | 10.0738 | -25.6785 | 0.061982 | 7.0115 | 0.0074269 | 1.1843 | 79.0846 | 24.3142 | -0.066406 | 23.6168 | 23.9676 | -0.0015916 | -0.18005 | 0.22104 | 25.0046 | 0.00046033 | 0.073402 | 0.049531 | 56.4492 | 65.3592 | 65.6631 | 20.7844 | 106.843 | 0.0026909 | 0.25123 | 0.99795 | 0.99044 | 97.3789 | 274.879 | 343.052 | 348.148 | 1022.683 | 0 | 0 | 0
|  | 1215 | 69.706 | 10.6079 | -27.0382 | 0.058089 | 6.5711 | 0.0083979 | 1.255 | 79.4355 | 24.1109 | -0.066098 | 23.4192 | 23.762 | -0.0015706 | -0.17767 | 0.22104 | 25.0046 | 0.00048783 | 0.072899 | 0.048964 | 56.6955 | 65.379 | 65.3774 | 20.785 | 105.0634 | 0.0028253 | 0.25153 | 0.99765 | 0.99018 | 97.3783 | 274.887 | 343.051 | 348.071 | 1023.144 | 0 | 0 | 0
|  | 1220 | 68.7451 | 10.0049 | -25.4562 | 0.060741 | 6.8712 | 0.0078383 | 1.1908 | 79.7816 | 23.7591 | -0.066062 | 23.0735 | 23.4059 | -0.0015462 | -0.17491 | 0.22104 | 25.0046 | 0.00047611 | 0.072329 | 0.048353 | 56.9388 | 65.3948 | 65.0743 | 20.7846 | 102.0017 | 0.0028053 | 0.2529 | 0.99738 | 0.98992 | 97.3789 | 274.878 | 342.992 | 347.933 | 1023.373 | 0 | 0 | 0
|  | 1225 | 69.4798 | 9.947 | -24.0821 | 0.061747 | 6.985 | 0.0069083 | 1.1715 | 80.1272 | 23.8693 | -0.063239 | 23.1817 | 23.514 | -0.001487 | -0.16821 | 0.22104 | 25.0046 | 0.00042657 | 0.072339 | 0.048733 | 57.1815 | 65.4099 | 64.7708 | 20.784 | 102.9553 | 0.0025811 | 0.252 | 0.99763 | 0.99048 | 97.3792 | 274.868 | 343.009 | 347.926 | 1023.094 | 0 | 0 | 0
|  | 1230 | 70.302 | 9.6397 | -22.9526 | 0.06447 | 7.2929 | 0.0062725 | 1.1424 | 80.4766 | 24.2434 | -0.061941 | 23.5506 | 23.8895 | -0.0014797 | -0.16739 | 0.22104 | 25.0046 | 0.00040438 | 0.073651 | 0.049368 | 57.4267 | 65.4282 | 64.4553 | 20.7844 | 106.2331 | 0.002458 | 0.25249 | 0.99865 | 0.99164 | 97.3785 | 274.88 | 343.091 | 348.028 | 1022.905 | 0 | 0 | 0
|  | 1235 | 70.8107 | 9.7899 | -23.0559 | 0.06394 | 7.233 | 0.0058647 | 1.1559 | 80.8294 | 24.2832 | -0.061598 | 23.5911 | 23.9323 | -0.0014742 | -0.16676 | 0.22104 | 25.0046 | 0.00037499 | 0.073908 | 0.04967 | 57.6743 | 65.4489 | 64.1304 | 20.7836 | 106.5907 | 0.00233 | 0.25286 | 0.9996 | 0.99263 | 97.3788 | 274.872 | 343.116 | 348.079 | 1022.9 | 0 | 0 | 0
|  | 1240 | 70.0241 | 10.0422 | -22.5107 | 0.061641 | 6.973 | 0.0052974 | 1.1932 | 81.1815 | 23.9211 | -0.058844 | 23.24 | 23.5806 | -0.0013876 | -0.15697 | 0.22104 | 25.0046 | 0.00032654 | 0.073553 | 0.049171 | 57.9214 | 65.469 | 63.8188 | 20.7827 | 103.4385 | 0.0021447 | 0.25491 | 1.0002 | 0.99352 | 97.3796 | 274.859 | 343.127 | 348.156 | 1022.891 | 0 | 0 | 0
|  | 1245 | 71.6131 | 10.9422 | -25.2555 | 0.057855 | 6.5447 | 0.0059216 | 1.3136 | 81.5356 | 24.1526 | -0.061371 | 23.463 | 23.8084 | -0.0014612 | -0.16529 | 0.22104 | 25.0046 | 0.00034259 | 0.075997 | 0.050407 | 58.1704 | 65.4904 | 63.5153 | 20.7799 | 105.4412 | 0.0021999 | 0.25963 | 1.0013 | 0.99431 | 97.38 | 274.854 | 343.099 | 348.151 | 1022.86 | 0 | 0 | 0
|  | 1250 | 74.5079 | 11.0926 | -25.3381 | 0.059377 | 6.7169 | 0.0065639 | 1.3051 | 81.9009 | 24.4845 | -0.062342 | 23.785 | 24.133 | -0.0015045 | -0.17019 | 0.22104 | 25.0046 | 0.00038974 | 0.077496 | 0.052219 | 58.4269 | 65.5207 | 63.233 | 20.7757 | 108.3574 | 0.0023792 | 0.26085 | 1.002 | 0.99494 | 97.3794 | 274.851 | 343.092 | 348.113 | 1022.755 | 0 | 0 | 0
|  | 1255 | 74.5167 | 9.9555 | -20.5109 | 0.066167 | 7.485 | 0.0063871 | 1.1614 | 82.2735 | 24.2361 | -0.056772 | 23.5519 | 23.9053 | -0.0013571 | -0.15352 | 0.22104 | 25.0046 | 0.00042262 | 0.076846 | 0.052138 | 58.6878 | 65.5565 | 62.9153 | 20.774 | 106.2071 | 0.0025363 | 0.26122 | 1.0019 | 0.99547 | 97.3794 | 274.844 | 343.212 | 348.362 | 1022.629 | 0 | 0 | 0
|  | 1260 | 74.3425 | 10.2199 | -20.1561 | 0.064305 | 7.2743 | 0.0072117 | 1.1984 | 82.6456 | 24.1979 | -0.054294 | 23.5178 | 23.8724 | -0.0012961 | -0.14662 | 0.22104 | 25.0046 | 0.00046375 | 0.077065 | 0.052093 | 58.9484 | 65.5918 | 62.5818 | 20.7739 | 105.886 | 0.0027149 | 0.26215 | 1.0021 | 0.99598 | 97.3795 | 274.835 | 343.257 | 348.433 | 1022.568 | 0 | 0 | 0
|  | 1265 | 74.8525 | 11.0005 | -25.4337 | 0.060151 | 6.8044 | 0.0077616 | 1.2835 | 83.0186 | 24.2741 | -0.063885 | 23.5934 | 23.9471 | -0.0015299 | -0.17306 | 0.22104 | 25.0046 | 0.00046687 | 0.077206 | 0.052391 | 59.2096 | 65.6273 | 62.2757 | 20.7734 | 106.561 | 0.002722 | 0.26187 | 1.0037 | 0.99647 | 97.3786 | 274.834 | 343.28 | 348.425 | 1022.567 | 0 | 0 | 0
|  | 1270 | 74.8856 | 10.8516 | -27.9884 | 0.061004 | 6.9009 | 0.0069903 | 1.2694 | 83.3929 | 24.191 | -0.071518 | 23.5181 | 23.8738 | -0.0017074 | -0.19314 | 0.22104 | 25.0046 | 0.00042643 | 0.077436 | 0.052428 | 59.4717 | 65.6637 | 61.9742 | 20.7726 | 105.8575 | 0.002556 | 0.26322 | 1.0051 | 0.99692 | 97.3776 | 274.838 | 343.359 | 348.551 | 1022.561 | 0 | 0 | 0
|  | 1275 | 74.9919 | 10.6073 | -26.5526 | 0.062497 | 7.0698 | 0.0063284 | 1.2453 | 83.7676 | 24.2226 | -0.069418 | 23.5539 | 23.9054 | -0.0016595 | -0.18772 | 0.22104 | 25.0046 | 0.00039551 | 0.077827 | 0.052532 | 59.7341 | 65.7001 | 61.6637 | 20.7725 | 106.1566 | 0.0024216 | 0.264 | 1.0052 | 0.99729 | 97.3776 | 274.842 | 343.433 | 348.559 | 1022.628 | 0 | 0 | 0
|  | 1280 | 74.9719 | 9.9029 | -23.0937 | 0.066925 | 7.5707 | 0.0060941 | 1.1594 | 84.1425 | 23.9893 | -0.065259 | 23.3352 | 23.6833 | -0.0015455 | -0.17484 | 0.22104 | 25.0046 | 0.00040785 | 0.077596 | 0.052491 | 59.9966 | 65.7364 | 61.3461 | 20.7707 | 104.1585 | 0.0024912 | 0.26543 | 1.005 | 0.99759 | 97.3787 | 274.855 | 343.553 | 348.678 | 1023.53 | 0 | 0 | 0
|  | 1285 | 75.653 | 9.9912 | -22.6045 | 0.066936 | 7.572 | 0.0060597 | 1.1603 | 84.5191 | 23.8332 | -0.064291 | 23.1869 | 23.5347 | -0.0015131 | -0.17116 | 0.22104 | 25.0046 | 0.00040562 | 0.077669 | 0.052869 | 60.26 | 65.7736 | 61.0004 | 20.768 | 102.8229 | 0.002493 | 0.26702 | 1.0053 | 0.99794 | 97.3788 | 274.862 | 343.605 | 348.759 | 1023.628 | 0 | 0 | 0
|  | 1290 | 77.8296 | 11.1865 | -27.0188 | 0.061504 | 6.9575 | 0.0061827 | 1.3046 | 84.9028 | 24.4084 | -0.068929 | 23.7492 | 24.1082 | -0.0016618 | -0.18798 | 0.22104 | 25.0046 | 0.00038026 | 0.080235 | 0.054426 | 60.5283 | 65.8161 | 60.6831 | 20.7669 | 107.8584 | 0.0023441 | 0.26889 | 1.0061 | 0.99829 | 97.3783 | 274.85 | 343.644 | 348.839 | 1022.475 | 0 | 0 | 0
|  | 1295 | 78.7977 | 10.7941 | -24.1059 | 0.064533 | 7.3001 | 0.0061749 | 1.2523 | 85.2944 | 24.5975 | -0.064003 | 23.9372 | 24.3056 | -0.0015556 | -0.17598 | 0.22104 | 25.0046 | 0.00039848 | 0.080813 | 0.055045 | 60.8019 | 65.8644 | 60.3761 | 20.7662 | 109.5539 | 0.0024084 | 0.26877 | 1.0059 | 0.99862 | 97.3795 | 274.847 | 343.702 | 348.992 | 1022.517 | 0 | 0 | 0
|  | 1300 | 77.5511 | 10.7935 | -24.2866 | 0.063515 | 7.185 | 0.0067148 | 1.2507 | 85.6853 | 24.2651 | -0.064302 | 23.6192 | 23.9896 | -0.0015426 | -0.1745 | 0.22104 | 25.0046 | 0.00042649 | 0.07944 | 0.054173 | 61.075 | 65.9117 | 60.0419 | 20.7667 | 106.6379 | 0.0025507 | 0.26801 | 1.0063 | 0.99899 | 97.3789 | 274.849 | 343.783 | 349.173 | 1022.571 | 0 | 0 | 0
|  | 1305 | 75.7453 | 10.9921 | -24.6981 | 0.060915 | 6.8909 | 0.0073078 | 1.2922 | 86.0685 | 23.8879 | -0.063656 | 23.2621 | 23.635 | -0.0015045 | -0.17019 | 0.22104 | 25.0046 | 0.00044516 | 0.078718 | 0.053094 | 61.3432 | 65.9529 | 59.7424 | 20.7676 | 103.3932 | 0.0026602 | 0.26942 | 1.0065 | 0.99926 | 97.3779 | 274.847 | 343.931 | 349.444 | 1022.583 | 0 | 0 | 0
|  | 1310 | 76.6927 | 10.3993 | -20.248 | 0.065193 | 7.3748 | 0.0065979 | 1.2174 | 86.4496 | 23.8769 | -0.055839 | 23.2597 | 23.6401 | -0.00132 | -0.14932 | 0.22104 | 25.0046 | 0.00043014 | 0.079364 | 0.053698 | 61.6101 | 65.9921 | 59.4245 | 20.7652 | 103.335 | 0.002596 | 0.2713 | 1.0058 | 0.99944 | 97.3778 | 274.839 | 344.053 | 349.679 | 1022.584 | 0 | 0 | 0
|  | 1315 | 77.5358 | 10.099 | -19.6801 | 0.06787 | 7.6776 | 0.0061924 | 1.1844 | 86.8352 | 24.0237 | -0.056129 | 23.4082 | 23.7969 | -0.0013357 | -0.1511 | 0.22104 | 25.0046 | 0.00042028 | 0.080383 | 0.054305 | 61.8801 | 66.0343 | 59.0924 | 20.7642 | 104.6337 | 0.0025422 | 0.27276 | 1.006 | 0.99957 | 97.3774 | 274.832 | 344.134 | 349.849 | 1022.512 | 0 | 0 | 0
|  | 1320 | 78.1108 | 10.7714 | -21.823 | 0.064105 | 7.2517 | 0.0067438 | 1.2517 | 87.2243 | 24.1104 | -0.058562 | 23.4991 | 23.8884 | -0.001399 | -0.15825 | 0.22104 | 25.0046 | 0.00043231 | 0.080238 | 0.054599 | 62.1524 | 66.079 | 58.7537 | 20.7638 | 105.4195 | 0.0025873 | 0.27157 | 1.0063 | 0.99966 | 97.378 | 274.82 | 344.229 | 349.931 | 1022.435 | 0 | 0 | 0
|  | 1325 | 78.2965 | 10.9309 | -21.8502 | 0.06332 | 7.1629 | 0.0064121 | 1.2548 | 87.6153 | 24.1999 | -0.057702 | 23.5918 | 23.9775 | -0.0013836 | -0.15651 | 0.22104 | 25.0046 | 0.00040601 | 0.079453 | 0.05457 | 62.4253 | 66.1248 | 58.4478 | 20.7647 | 106.2281 | 0.002468 | 0.26862 | 1.0063 | 0.99972 | 97.379 | 274.805 | 344.307 | 349.936 | 1022.442 | 0 | 0 | 0
|  | 1330 | 76.8229 | 9.8607 | -22.0943 | 0.068871 | 7.7908 | 0.0056052 | 1.1479 | 88.0031 | 24.1882 | -0.063486 | 23.5844 | 23.9686 | -0.0015217 | -0.17213 | 0.22104 | 25.0046 | 0.00038604 | 0.079055 | 0.053705 | 62.696 | 66.1677 | 58.1136 | 20.7678 | 106.1434 | 0.0023835 | 0.26765 | 1.0068 | 0.9996 | 97.3787 | 274.815 | 344.367 | 349.976 | 1022.502 | 0 | 0 | 0
|  | 1335 | 75.6161 | 10.3485 | -25.3129 | 0.064594 | 7.307 | 0.0064039 | 1.2217 | 88.3842 | 24.0192 | -0.06869 | 23.4226 | 23.8035 | -0.0016351 | -0.18496 | 0.22104 | 25.0046 | 0.00041365 | 0.078917 | 0.053042 | 62.9629 | 66.2054 | 57.7707 | 20.7689 | 104.6788 | 0.002514 | 0.26878 | 1.0073 | 0.99949 | 97.3787 | 274.823 | 344.411 | 350.011 | 1022.543 | 0 | 0 | 0
|  | 1340 | 75.7364 | 11.4076 | -27.2272 | 0.05869 | 6.6391 | 0.0074492 | 1.3799 | 88.7626 | 23.9795 | -0.067252 | 23.3834 | 23.7608 | -0.001598 | -0.18076 | 0.22104 | 25.0046 | 0.00043719 | 0.080987 | 0.05343 | 63.2291 | 66.2407 | 57.4697 | 20.7671 | 104.3308 | 0.0026185 | 0.27482 | 1.0071 | 0.99944 | 97.3792 | 274.813 | 344.402 | 349.961 | 1022.576 | 0 | 0 | 0
|  | 1345 | 76.4945 | 10.9844 | -24.3898 | 0.061561 | 6.9639 | 0.0063539 | 1.3362 | 89.1431 | 23.7186 | -0.063875 | 23.1301 | 23.506 | -0.0015015 | -0.16985 | 0.22104 | 25.0046 | 0.00039115 | 0.082256 | 0.054013 | 63.4977 | 66.2774 | 57.1727 | 20.7626 | 102.0778 | 0.0024385 | 0.28079 | 1.0067 | 0.99938 | 97.3794 | 274.811 | 344.419 | 350.017 | 1022.62 | 0 | 0 | 0
|  | 1350 | 78.9311 | 10.5191 | -19.2905 | 0.066332 | 7.5036 | 0.0059093 | 1.2633 | 89.5317 | 23.8289 | -0.054177 | 23.2418 | 23.6187 | -0.0012796 | -0.14475 | 0.22104 | 25.0046 | 0.00039198 | 0.083795 | 0.055565 | 63.7716 | 66.3198 | 56.8507 | 20.7577 | 103.0477 | 0.0024342 | 0.28398 | 1.0055 | 0.99928 | 97.3784 | 274.805 | 344.48 | 350.067 | 1022.633 | 0 | 0 | 0
|  | 1355 | 81.7964 | 10.4473 | -18.3454 | 0.069212 | 7.8294 | 0.0054312 | 1.2219 | 89.9335 | 24.0865 | -0.053179 | 23.4974 | 23.8761 | -0.0012697 | -0.14363 | 0.22104 | 25.0046 | 0.00037591 | 0.08457 | 0.057226 | 64.0536 | 66.3716 | 56.5119 | 20.7537 | 105.3071 | 0.002347 | 0.28362 | 1.0052 | 0.99911 | 97.3783 | 274.812 | 344.546 | 350.098 | 1022.727 | 0 | 0 | 0
|  | 1360 | 83.4072 | 10.7584 | -21.0414 | 0.068535 | 7.7528 | 0.0051899 | 1.2496 | 90.3465 | 24.5131 | -0.059343 | 23.9156 | 24.3004 | -0.0014421 | -0.16313 | 0.22104 | 25.0046 | 0.00035569 | 0.085639 | 0.058252 | 64.3423 | 66.4313 | 56.1637 | 20.7537 | 109.0795 | 0.0022336 | 0.28247 | 1.0056 | 0.99887 | 97.3776 | 274.828 | 344.574 | 350.118 | 1022.85 | 0 | 0 | 0
|  | 1365 | 83.7564 | 11.1922 | -24.8981 | 0.066154 | 7.4835 | 0.0062653 | 1.3017 | 90.7644 | 24.5338 | -0.067711 | 23.9396 | 24.3255 | -0.0016471 | -0.18632 | 0.22104 | 25.0046 | 0.00041448 | 0.086109 | 0.058535 | 64.6342 | 66.4941 | 55.8295 | 20.7528 | 109.2811 | 0.0024801 | 0.28354 | 1.0063 | 0.99859 | 97.3769 | 274.838 | 344.629 | 350.185 | 1022.861 | 0 | 0 | 0
|  | 1370 | 85.8907 | 12.077 | -22.4832 | 0.062869 | 7.1119 | 0.0067292 | 1.3718 | 91.1886 | 24.7013 | -0.057703 | 24.1075 | 24.4963 | -0.0014135 | -0.1599 | 0.22104 | 25.0046 | 0.00042306 | 0.086244 | 0.059713 | 64.9299 | 66.561 | 55.5031 | 20.75 | 110.7991 | 0.0025042 | 0.28233 | 1.0049 | 0.99834 | 97.3774 | 274.834 | 344.693 | 350.252 | 1022.814 | 0 | 0 | 0
|  | 1375 | 85.0543 | 12.0482 | -24.3917 | 0.062406 | 7.0595 | 0.0060482 | 1.3779 | 91.6159 | 24.526 | -0.062557 | 23.9415 | 24.3327 | -0.0015222 | -0.17219 | 0.22104 | 25.0046 | 0.00037744 | 0.085987 | 0.059204 | 65.2272 | 66.6298 | 55.1968 | 20.7503 | 109.2553 | 0.0023245 | 0.28328 | 1.0054 | 0.99824 | 97.3778 | 274.832 | 344.765 | 350.399 | 1022.767 | 0 | 0 | 0
|  | 1380 | 84.1744 | 11.3466 | -21.9821 | 0.065579 | 7.4185 | 0.0056286 | 1.31 | 92.039 | 24.3117 | -0.05976 | 23.7334 | 24.1226 | -0.0014416 | -0.16307 | 0.22104 | 25.0046 | 0.00036912 | 0.08591 | 0.058713 | 65.522 | 66.6949 | 54.8745 | 20.7502 | 107.3594 | 0.0023032 | 0.28511 | 1.0051 | 0.99833 | 97.3779 | 274.823 | 344.783 | 350.437 | 1023.665 | 0 | 0 | 0
|  | 1385 | 83.3264 | 11.2729 | -17.9272 | 0.065343 | 7.3918 | 0.0054665 | 1.3146 | 92.4578 | 24.2431 | -0.048713 | 23.6648 | 24.0472 | -0.0011714 | -0.13251 | 0.22104 | 25.0046 | 0.0003572 | 0.085902 | 0.058248 | 65.8144 | 66.7565 | 54.5444 | 20.7513 | 106.7474 | 0.0022568 | 0.28575 | 1.004 | 0.99844 | 97.3781 | 274.808 | 344.758 | 350.328 | 1024.145 | 0 | 0 | 0
|  | 1390 | 82.7331 | 10.7984 | -19.7187 | 0.067729 | 7.6616 | 0.0053081 | 1.2743 | 92.8729 | 24.1853 | -0.055663 | 23.612 | 23.9931 | -0.0013355 | -0.15108 | 0.22104 | 25.0046 | 0.00035951 | 0.086306 | 0.057989 | 66.1049 | 66.815 | 54.2182 | 20.7517 | 106.2545 | 0.0022703 | 0.2874 | 1.0047 | 0.99835 | 97.3774 | 274.815 | 344.811 | 350.377 | 1022.855 | 0 | 0 | 0
|  | 1395 | 82.7802 | 10.3503 | -19.1005 | 0.070701 | 7.9978 | 0.0048977 | 1.2287 | 93.2867 | 24.1336 | -0.05639 | 23.5679 | 23.948 | -0.0013504 | -0.15276 | 0.22104 | 25.0046 | 0.00034627 | 0.08687 | 0.058094 | 66.3952 | 66.8722 | 53.8673 | 20.7509 | 105.8295 | 0.0022168 | 0.28944 | 1.0048 | 0.99835 | 97.3772 | 274.807 | 344.905 | 350.468 | 1022.777 | 0 | 0 | 0
|  | 1400 | 82.8324 | 11.2976 | -22.9932 | 0.064813 | 7.3318 | 0.005446 | 1.3276 | 93.7007 | 23.9107 | -0.062778 | 23.358 | 23.7387 | -0.0014903 | -0.16858 | 0.22104 | 25.0046 | 0.00035298 | 0.086044 | 0.058 | 66.6854 | 66.9291 | 53.5221 | 20.7492 | 103.9183 | 0.0022597 | 0.28938 | 1.0055 | 0.99834 | 97.3773 | 274.817 | 345.019 | 350.643 | 1022.663 | 0 | 0 | 0
|  | 1405 | 83.3262 | 12.2239 | -23.647 | 0.06026 | 6.8167 | 0.0066011 | 1.465 | 94.1161 | 24.1717 | -0.059363 | 23.6197 | 24.004 | -0.001425 | -0.16119 | 0.22104 | 25.0046 | 0.00039778 | 0.08828 | 0.058623 | 66.977 | 66.9866 | 53.2174 | 20.7492 | 106.23 | 0.0024349 | 0.29291 | 1.005 | 0.99823 | 97.3768 | 274.812 | 345.118 | 350.732 | 1022.645 | 0 | 0 | 0
|  | 1410 | 85.6021 | 11.6067 | -21.2562 | 0.065197 | 7.3753 | 0.007124 | 1.3812 | 94.5384 | 24.3644 | -0.057259 | 23.8134 | 24.2031 | -0.0013858 | -0.15677 | 0.22104 | 25.0046 | 0.00046447 | 0.090049 | 0.060149 | 67.2739 | 67.0485 | 52.9075 | 20.7453 | 107.9545 | 0.0027044 | 0.29579 | 1.0047 | 0.99814 | 97.376 | 274.806 | 345.195 | 350.845 | 1022.73 | 0 | 0 | 0
|  | 1415 | 87.6414 | 11.2204 | -20.7304 | 0.069049 | 7.8109 | 0.0067058 | 1.3103 | 94.9715 | 24.4781 | -0.058864 | 23.9258 | 24.317 | -0.0014314 | -0.16192 | 0.22104 | 25.0046 | 0.00046303 | 0.090472 | 0.061316 | 67.5775 | 67.1177 | 52.5661 | 20.742 | 108.97 | 0.0026892 | 0.29579 | 1.0048 | 0.99809 | 97.3762 | 274.805 | 345.214 | 350.859 | 1022.818 | 0 | 0 | 0
|  | 1420 | 88.1976 | 11.4479 | -22.5253 | 0.068105 | 7.7042 | 0.006081 | 1.3371 | 95.4111 | 24.4072 | -0.063259 | 23.8585 | 24.2511 | -0.0015341 | -0.17354 | 0.22104 | 25.0046 | 0.00041415 | 0.091065 | 0.061687 | 67.885 | 67.1909 | 52.2232 | 20.74 | 108.3488 | 0.0024878 | 0.2981 | 1.0053 | 0.99807 | 97.3772 | 274.818 | 345.243 | 350.924 | 1022.754 | 0 | 0 | 0
|  | 1425 | 87.9538 | 11.6351 | -23.1971 | 0.066825 | 7.5594 | 0.0055917 | 1.3386 | 95.8515 | 23.981 | -0.065051 | 23.4437 | 23.8297 | -0.0015501 | -0.17536 | 0.22104 | 25.0046 | 0.00037366 | 0.089452 | 0.061295 | 68.1925 | 67.2642 | 51.8858 | 20.7374 | 104.6063 | 0.0023444 | 0.29804 | 1.0055 | 0.99809 | 97.3776 | 274.824 | 345.271 | 350.955 | 1022.753 | 0 | 0 | 0
|  | 1430 | 87.6184 | 11.4573 | -21.6979 | 0.067603 | 7.6474 | 0.005269 | 1.3084 | 96.2904 | 23.7531 | -0.062132 | 23.2248 | 23.6086 | -0.0014668 | -0.16593 | 0.22104 | 25.0046 | 0.0003562 | 0.088454 | 0.060955 | 68.4981 | 67.336 | 51.5521 | 20.7365 | 102.645 | 0.0022839 | 0.29763 | 1.0053 | 0.99818 | 97.3765 | 274.803 | 345.327 | 351.033 | 1022.736 | 0 | 0 | 0
|  | 1435 | 87.4868 | 10.8828 | -18.7446 | 0.071065 | 8.039 | 0.0053397 | 1.2588 | 96.7282 | 23.6771 | -0.056583 | 23.1558 | 23.5418 | -0.0013321 | -0.15069 | 0.22104 | 25.0046 | 0.00037946 | 0.089454 | 0.061044 | 68.8031 | 67.4064 | 51.2067 | 20.7354 | 102.012 | 0.0023904 | 0.30119 | 1.0048 | 0.99832 | 97.3754 | 274.806 | 345.407 | 351.165 | 1022.62 | 0 | 0 | 0
|  | 1440 | 88.3824 | 11.0694 | -17.1486 | 0.070582 | 7.9844 | 0.0060179 | 1.297 | 97.1679 | 23.8292 | -0.051069 | 23.3087 | 23.701 | -0.0012104 | -0.13692 | 0.22104 | 25.0046 | 0.00042476 | 0.091543 | 0.061863 | 69.1104 | 67.4777 | 50.8464 | 20.7338 | 103.3457 | 0.0025764 | 0.30537 | 1.0043 | 0.99845 | 97.3748 | 274.797 | 345.468 | 351.282 | 1022.573 | 0 | 0 | 0
|  | 1445 | 89.3289 | 11.7359 | -20.4438 | 0.067287 | 7.6116 | 0.00638 | 1.3485 | 97.6122 | 23.6996 | -0.058343 | 23.1859 | 23.5778 | -0.0013756 | -0.15561 | 0.22104 | 25.0046 | 0.00042929 | 0.090734 | 0.062254 | 69.4207 | 67.5517 | 50.5046 | 20.731 | 102.2421 | 0.0026062 | 0.30451 | 1.0051 | 0.99848 | 97.3754 | 274.778 | 345.528 | 351.368 | 1022.617 | 0 | 0 | 0
|  | 1450 | 90.5417 | 11.83 | -24.606 | 0.067658 | 7.6536 | 0.0059886 | 1.3537 | 98.0618 | 23.904 | -0.070011 | 23.3882 | 23.7791 | -0.0016648 | -0.18832 | 0.22104 | 25.0046 | 0.00040518 | 0.091591 | 0.063031 | 69.7339 | 67.6289 | 50.1696 | 20.7301 | 104.0236 | 0.0024859 | 0.30472 | 1.0064 | 0.99845 | 97.3752 | 274.781 | 345.562 | 351.337 | 1023.491 | 0 | 0 | 0
|  | 1455 | 91.0583 | 12.1598 | -23.4261 | 0.066198 | 7.4885 | 0.0062668 | 1.3838 | 98.5158 | 23.9741 | -0.06501 | 23.4609 | 23.8543 | -0.0015508 | -0.17543 | 0.22104 | 25.0046 | 0.00041485 | 0.091602 | 0.063316 | 70.0498 | 67.7085 | 49.8291 | 20.7297 | 104.6532 | 0.0025225 | 0.30401 | 1.0059 | 0.99845 | 97.375 | 274.779 | 345.622 | 351.417 | 1023.971 | 0 | 0 | 0
|  | 1460 | 89.6632 | 11.3531 | -19.1798 | 0.069816 | 7.8977 | 0.0060117 | 1.3009 | 98.9676 | 23.9245 | -0.05621 | 23.4212 | 23.822 | -0.001339 | -0.15148 | 0.22104 | 25.0046 | 0.00041971 | 0.09082 | 0.062445 | 70.3642 | 67.7861 | 49.5022 | 20.7325 | 104.2597 | 0.0025472 | 0.30238 | 1.0048 | 0.99842 | 97.3748 | 274.792 | 345.754 | 351.671 | 1022.571 | 0 | 0 | 0
|  | 1465 | 87.9675 | 11.5275 | -20.6681 | 0.067459 | 7.6311 | 0.0057034 | 1.3602 | 99.4117 | 24.0249 | -0.058268 | 23.5258 | 23.9284 | -0.0013943 | -0.15772 | 0.22104 | 25.0046 | 0.00038475 | 0.091759 | 0.061656 | 70.6744 | 67.8578 | 49.1375 | 20.7365 | 105.165 | 0.0023892 | 0.30391 | 1.005 | 0.99841 | 97.3746 | 274.792 | 345.846 | 351.764 | 1022.58 | 0 | 0 | 0
|  | 1470 | 87.8978 | 11.661 | -19.8313 | 0.066634 | 7.5378 | 0.005624 | 1.3961 | 99.8514 | 24.01 | -0.055265 | 23.5113 | 23.9109 | -0.0013214 | -0.14948 | 0.22104 | 25.0046 | 0.00037475 | 0.093024 | 0.061805 | 70.9831 | 67.9261 | 48.8255 | 20.7358 | 105.0347 | 0.0023471 | 0.30753 | 1.0047 | 0.99842 | 97.3752 | 274.793 | 345.847 | 351.726 | 1022.624 | 0 | 0 | 0
|  | 1475 | 89.5604 | 10.8358 | -18.5746 | 0.073065 | 8.2652 | 0.0052963 | 1.2714 | 100.295 | 24.0393 | -0.056664 | 23.5449 | 23.9508 | -0.0013571 | -0.15352 | 0.22104 | 25.0046 | 0.00038697 | 0.092892 | 0.06269 | 71.2943 | 67.9966 | 48.4632 | 20.7327 | 105.3132 | 0.0023978 | 0.30686 | 1.0049 | 0.99845 | 97.3754 | 274.789 | 345.919 | 351.882 | 1022.61 | 0 | 0 | 0
|  | 1480 | 90.6676 | 11.5993 | -21.5789 | 0.069099 | 7.8166 | 0.0057202 | 1.3579 | 100.7456 | 24.132 | -0.061986 | 23.6432 | 24.0552 | -0.0014911 | -0.16867 | 0.22104 | 25.0046 | 0.00039526 | 0.093829 | 0.063434 | 71.6096 | 68.0714 | 48.1064 | 20.7308 | 106.1611 | 0.0024269 | 0.30844 | 1.0055 | 0.99842 | 97.3755 | 274.787 | 346.029 | 352.059 | 1022.758 | 0 | 0 | 0
|  | 1485 | 93.2073 | 11.8272 | -22.7929 | 0.069666 | 7.8807 | 0.0058983 | 1.3904 | 101.2053 | 24.6078 | -0.06473 | 24.1146 | 24.5311 | -0.0015879 | -0.17963 | 0.22104 | 25.0046 | 0.00041091 | 0.096863 | 0.065274 | 71.9314 | 68.1517 | 47.7683 | 20.7287 | 110.4124 | 0.0024599 | 0.3116 | 1.0057 | 0.99833 | 97.3745 | 274.777 | 346.105 | 352.082 | 1022.959 | 0 | 0 | 0
|  | 1490 | 93.6176 | 12.1243 | -23.9795 | 0.068258 | 7.7215 | 0.0058978 | 1.4025 | 101.6723 | 24.4674 | -0.067125 | 23.9779 | 24.3842 | -0.0016368 | -0.18516 | 0.22104 | 25.0046 | 0.00040257 | 0.095729 | 0.065321 | 72.2579 | 68.2365 | 47.4122 | 20.7271 | 109.1602 | 0.0024346 | 0.31004 | 1.0059 | 0.99821 | 97.3748 | 274.783 | 346.117 | 351.982 | 1022.979 | 0 | 0 | 0
|  | 1495 | 91.7878 | 12.8985 | -24.3075 | 0.062907 | 7.1162 | 0.0061986 | 1.4747 | 102.1359 | 23.8887 | -0.064252 | 23.4083 | 23.7985 | -0.0015291 | -0.17298 | 0.22104 | 25.0046 | 0.00038994 | 0.092767 | 0.063877 | 72.5809 | 68.3183 | 47.0894 | 20.7267 | 104.0461 | 0.0024211 | 0.30812 | 1.0054 | 0.99813 | 97.3755 | 274.776 | 346.08 | 351.849 | 1022.991 | 0 | 0 | 0
|  | 1500 | 94.1299 | 12.2128 | -18.899 | 0.068134 | 7.7075 | 0.0056556 | 1.3898 | 102.6007 | 24.499 | -0.052758 | 24.0085 | 24.4067 | -0.0012877 | -0.14566 | 0.22104 | 25.0046 | 0.00038534 | 0.094691 | 0.065435 | 72.9042 | 68.4004 | 46.7706 | 20.727 | 109.4403 | 0.0023596 | 0.30692 | 1.0041 | 0.99813 | 97.3753 | 274.76 | 346.112 | 351.853 | 1022.94 | 0 | 0 | 0
|  | 1505 | 93.9837 | 11.6741 | -17.2576 | 0.071167 | 8.0506 | 0.0053701 | 1.34 | 103.0709 | 24.6612 | -0.049975 | 24.1724 | 24.5758 | -0.0012282 | -0.13893 | 0.22104 | 25.0046 | 0.00038218 | 0.095365 | 0.065456 | 73.2314 | 68.4857 | 46.4104 | 20.7285 | 110.9174 | 0.0023357 | 0.30705 | 1.0039 | 0.99826 | 97.3752 | 274.76 | 346.183 | 351.96 | 1022.842 | 0 | 0 | 0
|  | 1510 | 91.7019 | 12.2152 | -19.2863 | 0.066364 | 7.5072 | 0.0055892 | 1.4101 | 103.5352 | 24.3073 | -0.052839 | 23.8255 | 24.2226 | -0.0012799 | -0.14479 | 0.22104 | 25.0046 | 0.00037092 | 0.093578 | 0.063946 | 73.5549 | 68.5663 | 46.0682 | 20.7306 | 107.7562 | 0.0023111 | 0.30591 | 1.0044 | 0.99842 | 97.375 | 274.756 | 346.182 | 351.952 | 1022.787 | 0 | 0 | 0
|  | 1515 | 88.8997 | 11.527 | -18.9768 | 0.068177 | 7.7123 | 0.0051447 | 1.3236 | 103.9867 | 23.6255 | -0.054949 | 23.1577 | 23.545 | -0.0012938 | -0.14636 | 0.22104 | 25.0046 | 0.00035075 | 0.090239 | 0.061916 | 73.8696 | 68.6381 | 45.7403 | 20.7316 | 101.7984 | 0.0022684 | 0.30392 | 1.0048 | 0.99859 | 97.3753 | 274.757 | 346.19 | 351.98 | 1022.737 | 0 | 0 | 0
|  | 1520 | 87.8507 | 11.8514 | -20.0775 | 0.065528 | 7.4127 | 0.0052066 | 1.3658 | 104.4285 | 23.4521 | -0.056281 | 22.991 | 23.3762 | -0.0013156 | -0.14883 | 0.22104 | 25.0046 | 0.00034118 | 0.089501 | 0.061233 | 74.1774 | 68.703 | 45.3918 | 20.7324 | 100.324 | 0.0022375 | 0.30371 | 1.0053 | 0.99887 | 97.3746 | 274.756 | 346.239 | 352.039 | 1022.702 | 0 | 0 | 0
|  | 1525 | 90.3164 | 13.6701 | -20.6723 | 0.058404 | 6.6068 | 0.0061536 | 1.5749 | 104.874 | 24.1458 | -0.050151 | 23.6757 | 24.0745 | -0.0012074 | -0.13658 | 0.22104 | 25.0046 | 0.0003594 | 0.091983 | 0.062951 | 74.4879 | 68.7698 | 45.0896 | 20.7328 | 106.3673 | 0.0022723 | 0.30326 | 1.0048 | 0.99912 | 97.3741 | 274.754 | 346.307 | 352.14 | 1022.898 | 0 | 0 | 0
|  | 1530 | 89.8297 | 12.8064 | -20.8654 | 0.062007 | 7.0144 | 0.0064311 | 1.4695 | 105.3243 | 23.9668 | -0.054153 | 23.5002 | 23.8919 | -0.0012938 | -0.14636 | 0.22104 | 25.0046 | 0.00039878 | 0.091118 | 0.062572 | 74.8017 | 68.8394 | 44.7938 | 20.7325 | 104.7962 | 0.0024537 | 0.30276 | 1.0054 | 0.99924 | 97.3738 | 274.754 | 346.307 | 352.08 | 1023.022 | 0 | 0 | 0
|  | 1535 | 89.084 | 10.8683 | -19.6041 | 0.072459 | 8.1967 | 0.0055117 | 1.2418 | 105.7716 | 23.7893 | -0.059938 | 23.3194 | 23.6993 | -0.0014205 | -0.16069 | 0.22104 | 25.0046 | 0.00039937 | 0.089981 | 0.061996 | 75.1131 | 68.9066 | 44.4606 | 20.7329 | 103.2196 | 0.0024691 | 0.30148 | 1.0061 | 0.99931 | 97.3736 | 274.739 | 346.207 | 351.848 | 1022.922 | 0 | 0 | 0
|  | 1540 | 89.4041 | 10.5857 | -19.5605 | 0.07466 | 8.4457 | 0.00547 | 1.2038 | 106.2178 | 24.0047 | -0.061105 | 23.523 | 23.8997 | -0.0014604 | -0.1652 | 0.22104 | 25.0046 | 0.00040839 | 0.089877 | 0.062158 | 75.4235 | 68.9726 | 44.0807 | 20.7344 | 105.064 | 0.0024924 | 0.29896 | 1.0063 | 0.99938 | 97.3749 | 274.723 | 346.096 | 351.638 | 1022.896 | 0 | 0 | 0
|  | 1545 | 88.6019 | 12.4449 | -22.9672 | 0.062937 | 7.1195 | 0.006694 | 1.4111 | 106.6628 | 23.9097 | -0.060747 | 23.425 | 23.7952 | -0.0014455 | -0.16352 | 0.22104 | 25.0046 | 0.0004213 | 0.088809 | 0.061567 | 75.7328 | 69.0374 | 43.7322 | 20.7357 | 104.2123 | 0.0025552 | 0.297 | 1.0064 | 0.99952 | 97.374 | 274.722 | 346.024 | 351.491 | 1022.805 | 0 | 0 | 0
|  | 1550 | 88.3615 | 14.0211 | -25.6911 | 0.05571 | 6.3021 | 0.0075067 | 1.5754 | 107.1052 | 23.9186 | -0.060111 | 23.4358 | 23.8102 | -0.0014313 | -0.16191 | 0.22104 | 25.0046 | 0.0004182 | 0.087765 | 0.061278 | 76.0399 | 69.1002 | 43.4459 | 20.7369 | 104.299 | 0.0025411 | 0.29404 | 1.0065 | 0.99963 | 97.373 | 274.728 | 346.054 | 351.582 | 1022.754 | 0 | 0 | 0
|  | 1555 | 85.6366 | 12.4025 | -21.6025 | 0.061038 | 6.9048 | 0.0064316 | 1.4116 | 107.5402 | 23.4932 | -0.056377 | 23.0207 | 23.3886 | -0.0013186 | -0.14916 | 0.22104 | 25.0046 | 0.00039257 | 0.086162 | 0.05955 | 76.342 | 69.1577 | 43.1585 | 20.7393 | 100.6296 | 0.0024611 | 0.29392 | 1.0061 | 0.99966 | 97.373 | 274.715 | 346.079 | 351.61 | 1022.724 | 0 | 0 | 0
|  | 1560 | 86.0171 | 11.2827 | -12.6456 | 0.067395 | 7.6238 | 0.0055746 | 1.2963 | 107.9694 | 23.6562 | -0.036191 | 23.1792 | 23.5487 | -0.00085224 | -0.096407 | 0.22104 | 25.0046 | 0.0003757 | 0.087362 | 0.059931 | 76.6407 | 69.2111 | 42.8335 | 20.7395 | 102.0253 | 0.0023754 | 0.29559 | 1.0039 | 0.99975 | 97.3723 | 274.702 | 346.06 | 351.578 | 1022.71 | 0 | 0 | 0
|  | 1565 | 87.637 | 11.8489 | -14.3122 | 0.065383 | 7.3962 | 0.0057471 | 1.3651 | 108.4035 | 24.1203 | -0.038965 | 23.6348 | 24.0158 | -0.00093577 | -0.10586 | 0.22104 | 25.0046 | 0.00037576 | 0.089255 | 0.061095 | 76.9433 | 69.2674 | 42.4954 | 20.7395 | 106.0716 | 0.0023441 | 0.29608 | 1.0043 | 0.99982 | 97.3717 | 274.699 | 346.074 | 351.653 | 1022.551 | 0 | 0 | 0
|  | 1570 | 89.0665 | 13.2732 | -22.9228 | 0.059318 | 6.7102 | 0.0061681 | 1.504 | 108.8453 | 24.4069 | -0.055922 | 23.9216 | 24.3149 | -0.0013597 | -0.15382 | 0.22104 | 25.0046 | 0.00036588 | 0.089218 | 0.061859 | 77.2506 | 69.3282 | 42.1853 | 20.7394 | 108.6342 | 0.0022833 | 0.29312 | 1.0062 | 0.99982 | 97.3716 | 274.676 | 346.16 | 351.852 | 1022.311 | 0 | 0 | 0
|  | 1575 | 88.9752 | 13.5249 | -20.0733 | 0.058155 | 6.5786 | 0.0066169 | 1.5101 | 109.2904 | 24.3522 | -0.048108 | 23.8718 | 24.2653 | -0.0011674 | -0.13205 | 0.22104 | 25.0046 | 0.00038481 | 0.08782 | 0.061605 | 77.5593 | 69.3907 | 41.896 | 20.7398 | 108.1652 | 0.0023672 | 0.28988 | 1.0052 | 0.99973 | 97.3719 | 274.659 | 346.216 | 351.923 | 1022.391 | 0 | 0 | 0
|  | 1580 | 87.2483 | 12.5101 | -20.465 | 0.061652 | 6.9742 | 0.006182 | 1.4142 | 109.7309 | 24.2001 | -0.052351 | 23.719 | 24.1011 | -0.0012617 | -0.14273 | 0.22104 | 25.0046 | 0.00038113 | 0.087186 | 0.060573 | 77.8648 | 69.45 | 41.5971 | 20.7422 | 106.8019 | 0.0023617 | 0.28965 | 1.0055 | 0.99957 | 97.3718 | 274.661 | 346.161 | 351.738 | 1022.594 | 0 | 0 | 0
|  | 1585 | 86.3847 | 11.6563 | -19.1281 | 0.065513 | 7.411 | 0.0052918 | 1.3172 | 110.165 | 24.2725 | -0.05186 | 23.7842 | 24.1639 | -0.0012531 | -0.14176 | 0.22104 | 25.0046 | 0.00034668 | 0.086292 | 0.059957 | 78.1661 | 69.5047 | 41.2789 | 20.7452 | 107.4156 | 0.0022101 | 0.28652 | 1.0053 | 0.99941 | 97.3709 | 274.656 | 346.077 | 351.602 | 1022.526 | 0 | 0 | 0
|  | 1590 | 85.5254 | 11.5683 | -18.855 | 0.065355 | 7.3931 | 0.0058536 | 1.3162 | 110.5948 | 24.3324 | -0.050882 | 23.8402 | 24.218 | -0.0012323 | -0.1394 | 0.22104 | 25.0046 | 0.00038256 | 0.086019 | 0.059465 | 78.4646 | 69.5565 | 40.9477 | 20.7476 | 107.9342 | 0.0023589 | 0.28521 | 1.005 | 0.9992 | 97.3714 | 274.647 | 346.038 | 351.522 | 1022.408 | 0 | 0 | 0
|  | 1595 | 83.344 | 12.1831 | -24.8512 | 0.060474 | 6.841 | 0.0067851 | 1.4107 | 111.017 | 23.9402 | -0.063097 | 23.454 | 23.8183 | -0.0015029 | -0.17001 | 0.22104 | 25.0046 | 0.00041032 | 0.085308 | 0.058188 | 78.7588 | 69.6031 | 40.6318 | 20.7488 | 104.4742 | 0.0025055 | 0.28706 | 1.0062 | 0.99897 | 97.3717 | 274.666 | 346.011 | 351.385 | 1022.464 | 0 | 0 | 0
|  | 1600 | 84.3894 | 13.0371 | -24.3534 | 0.057222 | 6.473 | 0.0071158 | 1.4966 | 111.4363 | 24.0635 | -0.058264 | 23.5649 | 23.9176 | -0.0013935 | -0.15764 | 0.22104 | 25.0046 | 0.00040718 | 0.085639 | 0.058803 | 79.0512 | 69.6477 | 40.3415 | 20.7476 | 105.5087 | 0.0024829 | 0.28677 | 1.0054 | 0.99877 | 97.3708 | 274.673 | 345.865 | 351.042 | 1022.541 | 0 | 0 | 0
|  | 1605 | 84.7052 | 13.5186 | -24.8433 | 0.05539 | 6.2658 | 0.0068477 | 1.5338 | 111.859 | 24.0941 | -0.057515 | 23.583 | 23.9255 | -0.0013761 | -0.15566 | 0.22104 | 25.0046 | 0.0003793 | 0.084958 | 0.05886 | 79.3454 | 69.6941 | 40.0575 | 20.7477 | 105.7242 | 0.002361 | 0.28461 | 1.0051 | 0.99857 | 97.3702 | 274.656 | 345.691 | 350.711 | 1022.51 | 0 | 0 | 0
|  | 1610 | 83.8183 | 13.7331 | -26.7502 | 0.053954 | 6.1034 | 0.0070062 | 1.5428 | 112.2803 | 24.0173 | -0.060536 | 23.503 | 23.8417 | -0.0014433 | -0.16327 | 0.22104 | 25.0046 | 0.00037801 | 0.083241 | 0.058119 | 79.6379 | 69.7393 | 39.7862 | 20.7497 | 105.0298 | 0.0023607 | 0.28065 | 1.0053 | 0.99838 | 97.3698 | 274.647 | 345.619 | 350.6 | 1022.316 | 0 | 0 | 0
|  | 1615 | 84.3215 | 13.2919 | -26.9881 | 0.05608 | 6.3438 | 0.0070645 | 1.4708 | 112.7007 | 24.3127 | -0.062715 | 23.7889 | 24.1327 | -0.0015135 | -0.17121 | 0.22104 | 25.0046 | 0.00039617 | 0.082481 | 0.058284 | 79.9289 | 69.7837 | 39.5131 | 20.7518 | 107.6147 | 0.0024182 | 0.27582 | 1.0054 | 0.99823 | 97.3702 | 274.653 | 345.573 | 350.568 | 1022.168 | 0 | 0 | 0
|  | 1620 | 83.1113 | 12.2617 | -23.1737 | 0.059918 | 6.7781 | 0.0063939 | 1.3719 | 113.1193 | 24.4548 | -0.057177 | 23.928 | 24.2849 | -0.0013885 | -0.15707 | 0.22104 | 25.0046 | 0.00038311 | 0.082201 | 0.057582 | 80.2185 | 69.8267 | 39.2239 | 20.7556 | 108.8765 | 0.0023532 | 0.27377 | 1.0046 | 0.99805 | 97.3711 | 274.662 | 345.575 | 350.729 | 1021.977 | 0 | 0 | 0
|  | 1625 | 82.0619 | 12.996 | -21.8738 | 0.055819 | 6.3144 | 0.0069258 | 1.4653 | 113.5322 | 24.608 | -0.049949 | 24.0813 | 24.4446 | -0.001221 | -0.13812 | 0.22104 | 25.0046 | 0.00038659 | 0.081792 | 0.056954 | 80.5049 | 69.866 | 38.9233 | 20.7593 | 110.2604 | 0.0023577 | 0.2713 | 1.0036 | 0.9979 | 97.3706 | 274.65 | 345.624 | 350.838 | 1022.716 | 0 | 0 | 0
|  | 1630 | 81.4356 | 13.1546 | -20.7561 | 0.054725 | 6.1906 | 0.0077942 | 1.4926 | 113.941 | 24.6647 | -0.046359 | 24.1405 | 24.5019 | -0.0011359 | -0.12849 | 0.22104 | 25.0046 | 0.00042654 | 0.081682 | 0.056614 | 80.7888 | 69.9024 | 38.6627 | 20.761 | 110.7864 | 0.0025214 | 0.2705 | 1.0031 | 0.99782 | 97.3698 | 274.653 | 345.676 | 350.852 | 1023.483 | 0 | 0 | 0
|  | 1635 | 79.8891 | 12.3952 | -23.7382 | 0.056975 | 6.4451 | 0.0074339 | 1.4069 | 114.3443 | 24.2194 | -0.056246 | 23.6973 | 24.0459 | -0.0013525 | -0.153 | 0.22104 | 25.0046 | 0.00042354 | 0.080158 | 0.055545 | 81.0692 | 69.9353 | 38.3727 | 20.7612 | 106.7892 | 0.0025415 | 0.27037 | 1.0042 | 0.99779 | 97.3697 | 274.667 | 345.569 | 350.653 | 1022.423 | 0 | 0 | 0
|  | 1640 | 81.3077 | 14.4134 | -26.6581 | 0.049868 | 5.6411 | 0.00817 | 1.622 | 114.7473 | 24.4914 | -0.054723 | 23.9507 | 24.2929 | -0.0013294 | -0.15038 | 0.22104 | 25.0046 | 0.00040742 | 0.080885 | 0.056417 | 81.3491 | 69.9678 | 38.1029 | 20.7603 | 109.1429 | 0.0024533 | 0.2699 | 1.004 | 0.99777 | 97.3698 | 274.66 | 345.386 | 350.321 | 1022.622 | 0 | 0 | 0
|  | 1645 | 81.9753 | 14.1395 | -29.1949 | 0.051251 | 5.7976 | 0.0071918 | 1.5988 | 115.1555 | 24.8635 | -0.060689 | 24.3094 | 24.6546 | -0.0014963 | -0.16926 | 0.22104 | 25.0046 | 0.00036858 | 0.081939 | 0.056922 | 81.6324 | 70.0033 | 37.8637 | 20.7615 | 112.4607 | 0.0022661 | 0.26944 | 1.0046 | 0.99773 | 97.3699 | 274.658 | 345.311 | 350.215 | 1022.776 | 0 | 0 | 0
|  | 1650 | 79.0238 | 11.8268 | -24.4626 | 0.059067 | 6.6817 | 0.0057413 | 1.3576 | 115.558 | 24.117 | -0.060436 | 23.5757 | 23.9084 | -0.0014449 | -0.16345 | 0.22104 | 25.0046 | 0.00033912 | 0.080189 | 0.055048 | 81.9124 | 70.0351 | 37.5824 | 20.7622 | 105.7919 | 0.0021872 | 0.27138 | 1.0046 | 0.99772 | 97.3694 | 274.65 | 345.257 | 350.128 | 1022.775 | 0 | 0 | 0
|  | 1655 | 80.3159 | 12.2537 | -22.541 | 0.057941 | 6.5544 | 0.0057537 | 1.4124 | 115.9563 | 24.3929 | -0.054027 | 23.84 | 24.1741 | -0.001306 | -0.14774 | 0.22104 | 25.0046 | 0.00033338 | 0.081836 | 0.055995 | 82.19 | 70.0642 | 37.2841 | 20.761 | 108.2019 | 0.0021464 | 0.27334 | 1.0038 | 0.99768 | 97.3696 | 274.644 | 345.177 | 350.014 | 1022.829 | 0 | 0 | 0
|  | 1660 | 81.3777 | 14.1026 | -28.8117 | 0.05101 | 5.7704 | 0.0072661 | 1.629 | 116.3605 | 24.7292 | -0.060011 | 24.1599 | 24.4905 | -0.0014697 | -0.16625 | 0.22104 | 25.0046 | 0.00037065 | 0.083094 | 0.056775 | 82.4719 | 70.0967 | 37.0102 | 20.761 | 111.1656 | 0.002283 | 0.27369 | 1.0045 | 0.99766 | 97.3695 | 274.646 | 345.052 | 349.774 | 1023.021 | 0 | 0 | 0
|  | 1665 | 80.7602 | 13.2406 | -27.5552 | 0.053919 | 6.0995 | 0.0074699 | 1.5375 | 116.7659 | 24.5474 | -0.06112 | 23.9781 | 24.3087 | -0.0014858 | -0.16807 | 0.22104 | 25.0046 | 0.00040277 | 0.082898 | 0.056423 | 82.7549 | 70.1297 | 36.7618 | 20.7607 | 109.5181 | 0.0024298 | 0.2748 | 1.0047 | 0.99769 | 97.3689 | 274.647 | 344.992 | 349.748 | 1023.189 | 0 | 0 | 0
|  | 1670 | 80.4177 | 11.5336 | -23.2503 | 0.061637 | 6.9725 | 0.0058174 | 1.3519 | 117.1688 | 24.3563 | -0.059406 | 23.7933 | 24.1233 | -0.0014331 | -0.16211 | 0.22104 | 25.0046 | 0.00035857 | 0.083326 | 0.056285 | 83.0367 | 70.161 | 36.4647 | 20.7596 | 107.8277 | 0.0022555 | 0.2777 | 1.0044 | 0.99766 | 97.3693 | 274.645 | 345.019 | 349.804 | 1023.322 | 0 | 0 | 0
|  | 1675 | 83.2366 | 11.9199 | -23.2294 | 0.061729 | 6.983 | 0.0056104 | 1.3943 | 117.578 | 24.8344 | -0.058306 | 24.2578 | 24.5932 | -0.0014339 | -0.16221 | 0.22104 | 25.0046 | 0.00034632 | 0.086072 | 0.058221 | 83.3229 | 70.1958 | 36.1554 | 20.7566 | 112.0908 | 0.0021752 | 0.28064 | 1.0042 | 0.9976 | 97.3701 | 274.641 | 344.982 | 349.752 | 1023.224 | 0 | 0 | 0
|  | 1680 | 84.9373 | 13.887 | -27.9618 | 0.054068 | 6.1163 | 0.0072105 | 1.6296 | 117.9984 | 24.9545 | -0.061156 | 24.3752 | 24.721 | -0.0015118 | -0.17102 | 0.22104 | 25.0046 | 0.00038986 | 0.088109 | 0.059467 | 83.6171 | 70.2371 | 35.8575 | 20.7531 | 113.1779 | 0.0023487 | 0.28492 | 1.0045 | 0.99754 | 97.3698 | 274.644 | 344.983 | 349.878 | 1022.871 | 0 | 0 | 0
|  | 1685 | 84.1399 | 14.4462 | -23.3424 | 0.051487 | 5.8243 | 0.0074348 | 1.6774 | 118.4211 | 24.3807 | -0.04972 | 23.8248 | 24.1721 | -0.0012018 | -0.13595 | 0.22104 | 25.0046 | 0.0003828 | 0.086363 | 0.058768 | 83.9127 | 70.2796 | 35.6078 | 20.7506 | 108.0786 | 0.0023567 | 0.28568 | 1.0032 | 0.99757 | 97.3703 | 274.645 | 345.13 | 350.161 | 1022.615 | 0 | 0 | 0
|  | 1690 | 84.6905 | 12.3362 | -15.5305 | 0.060688 | 6.8652 | 0.005873 | 1.4368 | 118.8432 | 24.4633 | -0.038825 | 23.9162 | 24.2758 | -0.00094252 | -0.10662 | 0.22104 | 25.0046 | 0.00035642 | 0.087194 | 0.059181 | 84.2076 | 70.3214 | 35.3281 | 20.7498 | 108.8612 | 0.0022398 | 0.28712 | 1.0019 | 0.99754 | 97.3711 | 274.653 | 345.284 | 350.476 | 1022.521 | 0 | 0 | 0
|  | 1695 | 84.3778 | 11.9135 | -22.2305 | 0.06261 | 7.0825 | 0.0057908 | 1.3862 | 119.2658 | 24.1473 | -0.05803 | 23.6167 | 23.9848 | -0.0013918 | -0.15745 | 0.22104 | 25.0046 | 0.00036256 | 0.086788 | 0.058953 | 84.5029 | 70.3633 | 35.0095 | 20.7478 | 106.1088 | 0.0022858 | 0.28909 | 1.004 | 0.99737 | 97.3707 | 274.663 | 345.422 | 350.806 | 1022.291 | 0 | 0 | 0
|  | 1700 | 85.476 | 13.3507 | -24.8114 | 0.056597 | 6.4023 | 0.0068738 | 1.5219 | 119.6905 | 23.9929 | -0.058892 | 23.4736 | 23.8445 | -0.0014042 | -0.15885 | 0.22104 | 25.0046 | 0.00038903 | 0.086133 | 0.059458 | 84.799 | 70.4062 | 34.7121 | 20.7445 | 104.7918 | 0.0024098 | 0.28881 | 1.0039 | 0.99717 | 97.3703 | 274.678 | 345.539 | 350.998 | 1022.291 | 0 | 0 | 0
|  | 1705 | 85.454 | 13.3283 | -18.1491 | 0.056678 | 6.4115 | 0.0070306 | 1.5257 | 120.1178 | 23.8074 | -0.043491 | 23.2923 | 23.6519 | -0.0010286 | -0.11636 | 0.22104 | 25.0046 | 0.00039848 | 0.086473 | 0.059501 | 85.0964 | 70.4503 | 34.4364 | 20.7425 | 103.1783 | 0.0024639 | 0.29159 | 1.0019 | 0.99701 | 97.3703 | 274.665 | 345.542 | 350.876 | 1022.48 | 0 | 0 | 0
|  | 1710 | 88.5718 | 12.7242 | -13.5596 | 0.061535 | 6.9609 | 0.0071086 | 1.4555 | 120.5529 | 24.3741 | -0.034487 | 23.8372 | 24.1939 | -0.00083438 | -0.094387 | 0.22104 | 25.0046 | 0.00043742 | 0.089561 | 0.061671 | 85.3993 | 70.4988 | 34.1389 | 20.7397 | 108.1053 | 0.0025889 | 0.29437 | 1.0007 | 0.99679 | 97.3696 | 274.659 | 345.403 | 350.572 | 1022.695 | 0 | 0 | 0
|  | 1715 | 90.0152 | 12.5583 | -14.6055 | 0.063363 | 7.1678 | 0.0074085 | 1.4149 | 120.9993 | 24.408 | -0.038229 | 23.8611 | 24.208 | -0.00092545 | -0.10469 | 0.22104 | 25.0046 | 0.00046943 | 0.089655 | 0.062479 | 85.7097 | 70.5535 | 33.825 | 20.7371 | 108.3643 | 0.0027219 | 0.29429 | 1.0012 | 0.99683 | 97.3692 | 274.66 | 345.269 | 350.289 | 1022.721 | 0 | 0 | 0
|  | 1720 | 90.0524 | 13.5092 | -13.7172 | 0.058928 | 6.666 | 0.0076898 | 1.5087 | 121.4495 | 24.3377 | -0.033474 | 23.7946 | 24.1477 | -0.00080832 | -0.091439 | 0.22104 | 25.0046 | 0.00045314 | 0.088902 | 0.062379 | 86.0218 | 70.6102 | 33.5132 | 20.7368 | 107.7512 | 0.0026585 | 0.29295 | 1.0012 | 0.99738 | 97.3693 | 274.651 | 345.302 | 350.426 | 1022.578 | 0 | 0 | 0
|  | 1725 | 91.3388 | 14.0063 | -20.9315 | 0.057648 | 6.5213 | 0.0085154 | 1.5514 | 121.903 | 24.6124 | -0.04939 | 24.0661 | 24.4312 | -0.0012067 | -0.1365 | 0.22104 | 25.0046 | 0.0004909 | 0.089437 | 0.063171 | 86.3357 | 70.6684 | 33.2327 | 20.7365 | 110.211 | 0.0027956 | 0.2917 | 1.0037 | 0.99804 | 97.3695 | 274.626 | 345.344 | 350.582 | 1022.462 | 0 | 0 | 0
|  | 1730 | 89.3641 | 13.8489 | -22.7918 | 0.057043 | 6.4528 | 0.0080932 | 1.4971 | 122.3547 | 24.1863 | -0.05415 | 23.6478 | 24.0096 | -0.0013001 | -0.14707 | 0.22104 | 25.0046 | 0.00046166 | 0.085399 | 0.06148 | 86.6473 | 70.7253 | 32.9361 | 20.7387 | 106.4205 | 0.002707 | 0.28492 | 1.0047 | 0.99849 | 97.3691 | 274.616 | 345.32 | 350.603 | 1022.947 | 0 | 0 | 0
|  | 1735 | 86.3368 | 14.7512 | -22.3297 | 0.051739 | 5.8529 | 0.0076931 | 1.5967 | 122.794 | 24.0103 | -0.048478 | 23.4744 | 23.8321 | -0.0011553 | -0.13069 | 0.22104 | 25.0046 | 0.00039803 | 0.082615 | 0.059395 | 86.9495 | 70.7746 | 32.667 | 20.7449 | 104.8714 | 0.0024474 | 0.279 | 1.0045 | 0.99896 | 97.3694 | 274.616 | 345.3 | 350.561 | 1023.378 | 0 | 0 | 0
|  | 1740 | 84.6459 | 13.8756 | -21.8256 | 0.053927 | 6.1003 | 0.0071473 | 1.4927 | 123.2214 | 24.1926 | -0.049032 | 23.6467 | 24.0046 | -0.001177 | -0.13314 | 0.22104 | 25.0046 | 0.00038543 | 0.080496 | 0.058155 | 87.2434 | 70.8169 | 32.4103 | 20.7512 | 106.4432 | 0.0023806 | 0.27153 | 1.0049 | 0.99927 | 97.3699 | 274.623 | 345.214 | 350.438 | 1022.83 | 0 | 0 | 0
|  | 1745 | 83.5138 | 13.6131 | -20.0967 | 0.054232 | 6.1348 | 0.007429 | 1.4313 | 123.6418 | 24.512 | -0.04483 | 23.9537 | 24.3115 | -0.0010899 | -0.12329 | 0.22104 | 25.0046 | 0.00040288 | 0.077622 | 0.057115 | 87.5316 | 70.8549 | 32.1302 | 20.7579 | 109.2488 | 0.0024328 | 0.26096 | 1.0046 | 0.99945 | 97.3708 | 274.608 | 345.138 | 350.293 | 1022.618 | 0 | 0 | 0
|  | 1750 | 79.3346 | 14.7048 | -27.1487 | 0.047693 | 5.3952 | 0.007927 | 1.5414 | 124.049 | 24.2459 | -0.053855 | 23.6909 | 24.0424 | -0.0012948 | -0.14647 | 0.22104 | 25.0046 | 0.00037806 | 0.073516 | 0.054222 | 87.8099 | 70.8851 | 31.8769 | 20.7663 | 106.8769 | 0.0023456 | 0.2521 | 1.0057 | 0.99957 | 97.3707 | 274.589 | 345.098 | 350.219 | 1022.182 | 0 | 0 | 0
|  | 1755 | 75.7814 | 16.5622 | -37.9925 | 0.040448 | 4.5756 | 0.0091067 | 1.7803 | 124.4368 | 24.2858 | -0.063811 | 23.7294 | 24.0824 | -0.0015367 | -0.17384 | 0.22104 | 25.0046 | 0.00036835 | 0.07201 | 0.052068 | 88.0756 | 70.9041 | 31.6542 | 20.7747 | 107.2268 | 0.0023015 | 0.24769 | 1.007 | 0.9997 | 97.3703 | 274.57 | 345.091 | 350.225 | 1021.833 | 0 | 0 | 0
|  | 1760 | 73.2023 | 16.611 | -36.2911 | 0.038957 | 4.4069 | 0.0092352 | 1.7454 | 124.8092 | 24.0745 | -0.059246 | 23.5178 | 23.8629 | -0.0014138 | -0.15993 | 0.22104 | 25.0046 | 0.00035977 | 0.067995 | 0.050061 | 88.331 | 70.9143 | 31.4645 | 20.7805 | 105.3464 | 0.0022785 | 0.23843 | 1.0065 | 0.99978 | 97.3707 | 274.546 | 345.016 | 350.078 | 1021.713 | 0 | 0 | 0
|  | 1765 | 70.0799 | 14.2017 | -34.0044 | 0.043622 | 4.9346 | 0.0076145 | 1.4448 | 125.1674 | 23.7147 | -0.063175 | 23.1533 | 23.48 | -0.0014833 | -0.1678 | 0.22104 | 25.0046 | 0.00033216 | 0.063026 | 0.047609 | 88.5751 | 70.9164 | 31.2574 | 20.7871 | 102.1636 | 0.0021815 | 0.22746 | 1.007 | 0.99982 | 97.371 | 274.534 | 344.822 | 349.687 | 1021.798 | 0 | 0 | 0
|  | 1770 | 68.4701 | 15.3646 | -38.398 | 0.039394 | 4.4563 | 0.0083344 | 1.5395 | 125.5138 | 24.2044 | -0.063212 | 23.6125 | 23.93 | -0.0015127 | -0.17111 | 0.22104 | 25.0046 | 0.00032833 | 0.060646 | 0.046377 | 88.8101 | 70.9117 | 31.0396 | 20.7953 | 106.3413 | 0.0021358 | 0.21745 | 1.007 | 0.99979 | 97.3708 | 274.542 | 344.546 | 349.178 | 1021.721 | 0 | 0 | 0
|  | 1775 | 65.3138 | 21.067 | -51.1791 | 0.027407 | 3.1003 | 0.013688 | 2.109 | 125.8483 | 24.3214 | -0.058412 | 23.7069 | 24.0131 | -0.0014026 | -0.15867 | 0.22104 | 25.0046 | 0.00037515 | 0.057799 | 0.044257 | 89.0367 | 70.9004 | 30.8725 | 20.8041 | 107.2825 | 0.0023282 | 0.20895 | 1.0064 | 0.99969 | 97.3704 | 274.551 | 344.259 | 348.705 | 1021.693 | 0 | 0 | 0
|  | 1780 | 63.6479 | 19.4061 | -52.9174 | 0.028993 | 3.2798 | 0.015041 | 1.9147 | 126.1707 | 24.7516 | -0.062877 | 24.107 | 24.4007 | -0.0015342 | -0.17356 | 0.22104 | 25.0046 | 0.00043609 | 0.055513 | 0.043035 | 89.2549 | 70.8824 | 30.7489 | 20.8114 | 111.0225 | 0.002555 | 0.20016 | 1.0069 | 0.99969 | 97.3707 | 274.55 | 343.985 | 348.176 | 1022.031 | 0 | 0 | 0
|  | 1785 | 59.5463 | 14.8003 | -40.6085 | 0.035566 | 4.0233 | 0.011682 | 1.4648 | 126.4786 | 24.4132 | -0.060115 | 23.7566 | 24.0255 | -0.0014443 | -0.16338 | 0.22104 | 25.0046 | 0.00041549 | 0.052099 | 0.040291 | 89.4632 | 70.8564 | 30.5761 | 20.8194 | 107.913 | 0.002493 | 0.193 | 1.0066 | 0.99971 | 97.3707 | 274.575 | 343.683 | 347.573 | 1021.711 | 0 | 0 | 0
|  | 1790 | 55.3592 | 16.7349 | -46.9031 | 0.029243 | 3.308 | 0.013758 | 1.7073 | 126.7659 | 24.0511 | -0.058054 | 23.3786 | 23.6259 | -0.0013716 | -0.15516 | 0.22104 | 25.0046 | 0.00040232 | 0.049927 | 0.037693 | 89.6582 | 70.8189 | 30.4085 | 20.8269 | 104.621 | 0.0024629 | 0.18917 | 1.0063 | 0.99968 | 97.3704 | 274.596 | 343.307 | 346.938 | 1021.785 | 0 | 0 | 0
|  | 1795 | 54.7803 | 19.9576 | -55.9703 | 0.024264 | 2.7448 | 0.018644 | 2.0249 | 127.0413 | 24.6288 | -0.056216 | 23.9162 | 24.1584 | -0.0013581 | -0.15363 | 0.22104 | 25.0046 | 0.00045239 | 0.049132 | 0.03728 | 89.8456 | 70.7751 | 30.2832 | 20.8318 | 109.5974 | 0.0026325 | 0.18384 | 1.006 | 0.99957 | 97.3703 | 274.616 | 342.963 | 346.436 | 1021.835 | 0 | 0 | 0
|  | 1800 | 53.4578 | 19.5673 | -62.6734 | 0.024151 | 2.732 | 0.021879 | 1.9615 | 127.3119 | 25.068 | -0.061632 | 24.3228 | 24.5588 | -0.0015136 | -0.17122 | 0.22104 | 25.0046 | 0.00052839 | 0.047371 | 0.036329 | 90.0296 | 70.7288 | 30.1595 | 20.8376 | 113.4486 | 0.0029128 | 0.17692 | 1.0065 | 0.99947 | 97.3698 | 274.642 | 342.684 | 346.008 | 1022.779 | 0 | 0 | 0
|  | 1805 | 49.0447 | 17.8267 | -64.3975 | 0.02432 | 2.7512 | 0.025455 | 1.8754 | 127.5681 | 24.4626 | -0.065452 | 23.7124 | 23.9287 | -0.0015662 | -0.17717 | 0.22104 | 25.0046 | 0.00061907 | 0.045612 | 0.033713 | 90.2047 | 70.6749 | 30.0404 | 20.844 | 107.9301 | 0.00335 | 0.17526 | 1.0068 | 0.99932 | 97.3699 | 274.652 | 342.351 | 345.474 | 1023.475 | 0 | 0 | 0
|  | 1810 | 46.4937 | 15.5006 | -52.5768 | 0.026515 | 2.9995 | 0.027653 | 1.6594 | 127.807 | 23.9867 | -0.05952 | 23.2244 | 23.4222 | -0.0013941 | -0.1577 | 0.22104 | 25.0046 | 0.00073322 | 0.044 | 0.032134 | 90.3694 | 70.6116 | 29.9154 | 20.8475 | 103.6524 | 0.003894 | 0.17328 | 1.0059 | 0.99913 | 97.37 | 274.663 | 341.959 | 344.871 | 1022.545 | 0 | 0 | 0
|  | 1815 | 46.9495 | 24.546 | -85.3062 | 0.016908 | 1.9127 | 0.051117 | 2.5559 | 128.0406 | 24.4987 | -0.060371 | 23.6964 | 23.8921 | -0.0014424 | -0.16317 | 0.22104 | 25.0046 | 0.00086431 | 0.043216 | 0.032314 | 90.5305 | 70.5458 | 29.7892 | 20.8494 | 108.0162 | 0.0043812 | 0.16865 | 1.0058 | 0.99894 | 97.3692 | 274.685 | 341.617 | 344.438 | 1022.604 | 0 | 0 | 0
|  | 1820 | 45.9964 | 36.9938 | -145.0582 | 0.010991 | 1.2434 | 0.077319 | 3.7867 | 128.2729 | 24.6383 | -0.066419 | 23.8113 | 24.0046 | -0.0015944 | -0.18036 | 0.22104 | 25.0046 | 0.00084983 | 0.04162 | 0.031551 | 90.6901 | 70.4796 | 29.7409 | 20.8529 | 109.1591 | 0.0042998 | 0.16373 | 1.0063 | 0.99869 | 97.3686 | 274.708 | 341.328 | 344.098 | 1022.583 | 0 | 0 | 0
|  | 1825 | 42.9074 | 17.1261 | -70.5545 | 0.022148 | 2.5054 | 0.037444 | 1.7848 | 128.4952 | 24.5799 | -0.065345 | 23.7324 | 23.9131 | -0.0015626 | -0.17677 | 0.22104 | 25.0046 | 0.00082929 | 0.039529 | 0.029557 | 90.8429 | 70.4083 | 29.6591 | 20.8599 | 108.5392 | 0.0042219 | 0.15839 | 1.006 | 0.99854 | 97.3691 | 274.711 | 341.005 | 343.601 | 1022.631 | 0 | 0 | 0
|  | 1830 | 40.6875 | 18.14 | -73.4215 | 0.019828 | 2.243 | 0.044564 | 1.9329 | 128.7042 | 24.4515 | -0.061282 | 23.5847 | 23.7557 | -0.0014558 | -0.16468 | 0.22104 | 25.0046 | 0.00088361 | 0.038325 | 0.028197 | 90.9873 | 70.3302 | 29.5338 | 20.8644 | 107.3 | 0.0044699 | 0.15571 | 1.0055 | 0.99849 | 97.3703 | 274.713 | 340.662 | 343.133 | 1022.616 | 0 | 0 | 0
|  | 1835 | 40.7857 | 20.5051 | -86.7735 | 0.017583 | 1.9891 | 0.051694 | 2.1003 | 128.9079 | 24.337 | -0.064603 | 23.4527 | 23.6174 | -0.0015258 | -0.1726 | 0.22104 | 25.0046 | 0.00090895 | 0.03693 | 0.028048 | 91.1279 | 70.2495 | 29.4616 | 20.8645 | 106.1999 | 0.0045952 | 0.15242 | 1.0057 | 0.99839 | 97.3713 | 274.703 | 340.351 | 342.741 | 1022.584 | 0 | 0 | 0
|  | 1840 | 41.3916 | 16.9486 | -76.0239 | 0.021589 | 2.4422 | 0.041424 | 1.663 | 129.1133 | 24.8737 | -0.06806 | 23.949 | 24.115 | -0.0016413 | -0.18566 | 0.22104 | 25.0046 | 0.0008943 | 0.035902 | 0.028214 | 91.2686 | 70.1703 | 29.3509 | 20.8661 | 110.8391 | 0.004451 | 0.14754 | 1.006 | 0.99821 | 97.3708 | 274.689 | 340.054 | 342.41 | 1022.544 | 0 | 0 | 0
|  | 1845 | 40.1645 | 16.1261 | -74.3858 | 0.022017 | 2.4906 | 0.038144 | 1.5796 | 129.3172 | 25.1969 | -0.067104 | 24.2401 | 24.4066 | -0.0016378 | -0.18527 | 0.22104 | 25.0046 | 0.00083983 | 0.034779 | 0.02736 | 91.4075 | 70.0906 | 29.2503 | 20.8705 | 113.644 | 0.0041797 | 0.14339 | 1.0056 | 0.998 | 97.3704 | 274.667 | 339.772 | 342.106 | 1022.417 | 0 | 0 | 0
|  | 1850 | 37.2163 | 19.3813 | -76.4872 | 0.016975 | 1.9202 | 0.051682 | 1.9676 | 129.5106 | 24.7089 | -0.054289 | 23.7532 | 23.9154 | -0.0012983 | -0.14687 | 0.22104 | 25.0046 | 0.00087728 | 0.033399 | 0.025572 | 91.5398 | 70.0058 | 29.1387 | 20.8751 | 109.2043 | 0.0044045 | 0.14151 | 1.004 | 0.99785 | 97.3709 | 274.643 | 339.523 | 341.841 | 1022.285 | 0 | 0 | 0
|  | 1855 | 35.1993 | 45.6558 | -162.4742 | 0.0068154 | 0.77097 | 0.14629 | 4.8683 | 129.6917 | 24.2036 | -0.047295 | 23.2529 | 23.4132 | -0.0011073 | -0.12526 | 0.22104 | 25.0046 | 0.00099705 | 0.033179 | 0.024496 | 91.665 | 69.9147 | 29.0856 | 20.8772 | 104.7182 | 0.0049928 | 0.14277 | 1.0031 | 0.99768 | 97.3716 | 274.619 | 339.311 | 341.649 | 1022.282 | 0 | 0 | 0
|  | 1860 | 36.1347 | 25.4883 | -118.5487 | 0.012532 | 1.4177 | 0.096449 | 2.7945 | 129.87 | 24.7097 | -0.062205 | 23.7214 | 23.8841 | -0.0014857 | -0.16807 | 0.22104 | 25.0046 | 0.0012087 | 0.035022 | 0.025366 | 91.7897 | 69.8226 | 29.0516 | 20.8758 | 109.0616 | 0.0057915 | 0.14583 | 1.0045 | 0.99743 | 97.3718 | 274.593 | 339.056 | 341.382 | 1022.37 | 0 | 0 | 0
|  | 1865 | 37.0965 | 21.2961 | -108.4327 | 0.015399 | 1.7419 | 0.088676 | 2.3196 | 130.0531 | 24.8398 | -0.069619 | 23.8263 | 23.9838 | -0.0016697 | -0.18888 | 0.22104 | 25.0046 | 0.0013655 | 0.035719 | 0.026053 | 91.9182 | 69.7336 | 28.9621 | 20.8738 | 110.1209 | 0.0064175 | 0.14719 | 1.0051 | 0.99717 | 97.3703 | 274.579 | 338.773 | 341.012 | 1022.247 | 0 | 0 | 0
|  | 1870 | 37.1719 | 22.5376 | -113.0757 | 0.01458 | 1.6493 | 0.099254 | 2.4377 | 130.2388 | 24.601 | -0.069455 | 23.5846 | 23.7371 | -0.0016487 | -0.1865 | 0.22104 | 25.0046 | 0.0014471 | 0.035542 | 0.026099 | 92.0486 | 69.6464 | 28.9025 | 20.8727 | 107.9559 | 0.0068158 | 0.14764 | 1.0048 | 0.99688 | 97.3694 | 274.576 | 338.592 | 340.78 | 1022.17 | 0 | 0 | 0
|  | 1875 | 39.0643 | 23.6452 | -103.2401 | 0.014605 | 1.6521 | 0.096589 | 2.3875 | 130.4294 | 24.9575 | -0.062621 | 23.9179 | 24.0777 | -0.0015078 | -0.17056 | 0.22104 | 25.0046 | 0.0014106 | 0.034868 | 0.027004 | 92.1813 | 69.5623 | 28.8166 | 20.8708 | 111.0679 | 0.0065778 | 0.1445 | 1.0036 | 0.99651 | 97.3698 | 274.569 | 338.47 | 340.732 | 1022.536 | 0 | 0 | 0
|  | 1880 | 37.7982 | 40.7077 | -165.7148 | 0.0082082 | 0.92853 | 0.14128 | 3.8784 | 130.6215 | 24.5648 | -0.057412 | 23.5318 | 23.6923 | -0.0013602 | -0.15387 | 0.22104 | 25.0046 | 0.0011597 | 0.031835 | 0.02576 | 92.3133 | 69.4795 | 28.7631 | 20.8738 | 107.5556 | 0.0056146 | 0.13784 | 1.0026 | 0.99609 | 97.3706 | 274.569 | 338.33 | 340.638 | 1022.545 | 0 | 0 | 0
|  | 1885 | 35.7802 | 25.8321 | -129.5442 | 0.012244 | 1.3851 | 0.088703 | 2.6075 | 130.8055 | 24.817 | -0.066309 | 23.7591 | 23.921 | -0.0015862 | -0.17943 | 0.22104 | 25.0046 | 0.0010861 | 0.031927 | 0.024656 | 92.4393 | 69.3928 | 28.7229 | 20.8788 | 109.7094 | 0.0052587 | 0.13722 | 1.0033 | 0.99573 | 97.37 | 274.545 | 338.127 | 340.431 | 1022.473 | 0 | 0 | 0
|  | 1890 | 34.8377 | 26.0858 | -133.9139 | 0.011806 | 1.3355 | 0.098338 | 2.7063 | 130.982 | 25.1276 | -0.065296 | 24.0454 | 24.2123 | -0.001581 | -0.17884 | 0.22104 | 25.0046 | 0.001161 | 0.03195 | 0.024181 | 92.5614 | 69.3026 | 28.6454 | 20.8817 | 112.4209 | 0.0055107 | 0.13623 | 1.003 | 0.99554 | 97.3695 | 274.529 | 337.971 | 340.317 | 1022.507 | 0 | 0 | 0
|  | 1895 | 34.0597 | 46.4666 | -207.3112 | 0.0064797 | 0.73299 | 0.2077 | 4.9065 | 131.1542 | 25.1093 | -0.055515 | 24.0227 | 24.197 | -0.0013433 | -0.15196 | 0.22104 | 25.0046 | 0.0013458 | 0.031793 | 0.02381 | 92.6814 | 69.2107 | 28.6098 | 20.8829 | 112.2332 | 0.0062755 | 0.13588 | 1.0018 | 0.99548 | 97.3708 | 274.538 | 337.899 | 340.35 | 1022.511 | 0 | 0 | 0
|  | 1900 | 32.6453 | 22.1267 | -87.179 | 0.013042 | 1.4754 | 0.10426 | 2.3908 | 131.321 | 24.4847 | -0.048197 | 23.4185 | 23.5911 | -0.001137 | -0.12862 | 0.22104 | 25.0046 | 0.0013598 | 0.031182 | 0.022958 | 92.7983 | 69.1163 | 28.5664 | 20.8839 | 106.6887 | 0.0064759 | 0.13637 | 1.0008 | 0.99533 | 97.371 | 274.527 | 337.804 | 340.293 | 1023.206 | 0 | 0 | 0
|  | 1905 | 31.924 | 15.0827 | -60.4341 | 0.018711 | 2.1166 | 0.068895 | 1.6671 | 131.4824 | 24.3633 | -0.048203 | 23.2914 | 23.4584 | -0.0011308 | -0.12792 | 0.22104 | 25.0046 | 0.0012891 | 0.031194 | 0.022542 | 92.912 | 69.0196 | 28.4799 | 20.885 | 105.5835 | 0.0062043 | 0.13682 | 1.0005 | 0.99502 | 97.3708 | 274.532 | 337.643 | 340.065 | 1023.855 | 0 | 0 | 0
|  | 1910 | 33.2408 | 17.0832 | -76.8279 | 0.017201 | 1.9458 | 0.075693 | 1.8619 | 131.6453 | 24.7654 | -0.055448 | 23.6656 | 23.8336 | -0.0013215 | -0.14949 | 0.22104 | 25.0046 | 0.001302 | 0.032027 | 0.023386 | 93.0269 | 68.9243 | 28.3889 | 20.8833 | 109.0507 | 0.0061694 | 0.13766 | 1.0009 | 0.99465 | 97.3707 | 274.522 | 337.498 | 339.894 | 1022.411 | 0 | 0 | 0
|  | 1915 | 34.8901 | 24.0224 | -102.7304 | 0.012839 | 1.4524 | 0.097811 | 2.4821 | 131.8157 | 25.041 | -0.05475 | 23.9203 | 24.091 | -0.001319 | -0.14921 | 0.22104 | 25.0046 | 0.0012558 | 0.031868 | 0.024234 | 93.1459 | 68.8332 | 28.3128 | 20.8812 | 111.4505 | 0.0059189 | 0.13631 | 1.0004 | 0.99423 | 97.3699 | 274.551 | 337.377 | 339.785 | 1022.365 | 0 | 0 | 0
|  | 1920 | 35.8858 | 42.5105 | -212.9082 | 0.0074624 | 0.84416 | 0.17389 | 4.2735 | 131.9926 | 25.0844 | -0.065852 | 23.9549 | 24.1268 | -0.0015888 | -0.17973 | 0.22104 | 25.0046 | 0.0012977 | 0.03189 | 0.024792 | 93.2685 | 68.7462 | 28.2616 | 20.8793 | 111.805 | 0.0060825 | 0.13622 | 1.0012 | 0.99375 | 97.3701 | 274.57 | 337.28 | 339.701 | 1022.351 | 0 | 0 | 0
|  | 1925 | 35.5604 | 43.9341 | -239.8533 | 0.0071551 | 0.8094 | 0.18914 | 4.6743 | 132.1712 | 25.1274 | -0.071028 | 23.9884 | 24.162 | -0.0017162 | -0.19414 | 0.22104 | 25.0046 | 0.0013533 | 0.033445 | 0.024874 | 93.3926 | 68.6604 | 28.2316 | 20.8792 | 112.1538 | 0.0063024 | 0.14015 | 1.0014 | 0.99334 | 97.3702 | 274.573 | 337.174 | 339.613 | 1022.329 | 0 | 0 | 0
|  | 1930 | 34.52 | 34.0586 | -185.0317 | 0.0089597 | 1.0135 | 0.15105 | 3.5808 | 132.3464 | 24.4722 | -0.070451 | 23.3585 | 23.5319 | -0.0016578 | -0.18754 | 0.22104 | 25.0046 | 0.0013534 | 0.032083 | 0.024104 | 93.5151 | 68.5733 | 28.1865 | 20.8796 | 106.3612 | 0.0064518 | 0.13883 | 1.0009 | 0.99293 | 97.3703 | 274.58 | 337.11 | 339.612 | 1022.424 | 0 | 0 | 0
|  | 1935 | 35.0511 | 29.3194 | -150.7582 | 0.010568 | 1.1955 | 0.13351 | 2.8724 | 132.5204 | 24.7671 | -0.066905 | 23.6347 | 23.8135 | -0.0015932 | -0.18023 | 0.22104 | 25.0046 | 0.0014109 | 0.030356 | 0.024152 | 93.6357 | 68.486 | 28.1411 | 20.8805 | 108.9155 | 0.0066238 | 0.13322 | 1.0002 | 0.9926 | 97.3693 | 274.583 | 337.035 | 339.584 | 1022.485 | 0 | 0 | 0
|  | 1940 | 32.0381 | 16.0777 | -87.7502 | 0.017615 | 1.9927 | 0.076685 | 1.6782 | 132.6881 | 24.4858 | -0.065661 | 23.3606 | 23.5414 | -0.0015458 | -0.17486 | 0.22104 | 25.0046 | 0.0013508 | 0.029562 | 0.02238 | 93.7521 | 68.3959 | 28.0755 | 20.886 | 106.4298 | 0.0064378 | 0.13201 | 0.99982 | 0.99238 | 97.3692 | 274.598 | 336.953 | 339.561 | 1022.629 | 0 | 0 | 0
|  | 1945 | 30.4472 | 19.7404 | -118.1358 | 0.013635 | 1.5424 | 0.10586 | 2.167 | 132.8443 | 24.6988 | -0.067874 | 23.5506 | 23.7313 | -0.0016107 | -0.18221 | 0.22104 | 25.0046 | 0.0014434 | 0.029546 | 0.021556 | 93.8619 | 68.3004 | 27.9782 | 20.8898 | 108.2289 | 0.006776 | 0.13128 | 1.0001 | 0.99244 | 97.3692 | 274.623 | 336.764 | 339.348 | 1022.867 | 0 | 0 | 0
|  | 1950 | 30.0484 | 28.6772 | -166.2421 | 0.0092627 | 1.0478 | 0.16146 | 3.3156 | 132.9955 | 24.7797 | -0.064705 | 23.621 | 23.7978 | -0.0015398 | -0.17419 | 0.22104 | 25.0046 | 0.0014955 | 0.030712 | 0.021539 | 93.9696 | 68.2028 | 27.94 | 20.8901 | 108.9076 | 0.006974 | 0.13412 | 0.9998 | 0.99247 | 97.3702 | 274.644 | 336.669 | 339.189 | 1022.624 | 0 | 0 | 0
|  | 1955 | 30.6196 | 18.955 | -98.385 | 0.01428 | 1.6154 | 0.10991 | 2.3166 | 133.1472 | 25.4116 | -0.057594 | 24.2145 | 24.3938 | -0.0014049 | -0.15893 | 0.22104 | 25.0046 | 0.0015696 | 0.033081 | 0.022239 | 94.0791 | 68.106 | 27.8752 | 20.8896 | 114.4914 | 0.00712 | 0.13823 | 0.99899 | 0.99247 | 97.3702 | 274.639 | 336.545 | 339.037 | 1022.584 | 0 | 0 | 0
|  | 1960 | 33.0385 | 30.4979 | -150.5929 | 0.0095764 | 1.0833 | 0.1782 | 3.3518 | 133.3063 | 25.2938 | -0.059393 | 24.0969 | 24.2811 | -0.0014421 | -0.16314 | 0.22104 | 25.0046 | 0.0017066 | 0.032098 | 0.023448 | 94.1933 | 68.0134 | 27.8073 | 20.8849 | 113.407 | 0.0077098 | 0.13607 | 0.99928 | 0.99256 | 97.3693 | 274.635 | 336.471 | 339.043 | 1022.509 | 0 | 0 | 0
|  | 1965 | 33.6001 | 27.8314 | -140.3456 | 0.010672 | 1.2073 | 0.16959 | 2.8715 | 133.4729 | 25.1047 | -0.062161 | 23.9111 | 24.0956 | -0.0014978 | -0.16944 | 0.22104 | 25.0046 | 0.0018099 | 0.030645 | 0.02357 | 94.3108 | 67.9252 | 27.7734 | 20.8838 | 111.691 | 0.008188 | 0.13289 | 0.99967 | 0.99263 | 97.3696 | 274.629 | 336.391 | 338.987 | 1022.575 | 0 | 0 | 0
|  | 1970 | 30.7444 | 24.0018 | -125.6287 | 0.011323 | 1.2809 | 0.1524 | 2.6504 | 133.6338 | 24.3411 | -0.060908 | 23.176 | 23.3556 | -0.0014225 | -0.16092 | 0.22104 | 25.0046 | 0.0017257 | 0.030012 | 0.021898 | 94.4245 | 67.8344 | 27.7006 | 20.8873 | 104.9646 | 0.008064 | 0.1337 | 0.9996 | 0.9927 | 97.3684 | 274.631 | 336.278 | 338.884 | 1023.154 | 0 | 0 | 0
|  | 1975 | 30.3823 | 25.3749 | -121.8956 | 0.010584 | 1.1973 | 0.16271 | 2.891 | 133.7866 | 24.7251 | -0.054402 | 23.5353 | 23.716 | -0.0012902 | -0.14595 | 0.22104 | 25.0046 | 0.0017222 | 0.0306 | 0.021792 | 94.5337 | 67.7401 | 27.6617 | 20.889 | 108.2732 | 0.0079357 | 0.134 | 0.99887 | 0.99271 | 97.3689 | 274.626 | 336.187 | 338.769 | 1024.115 | 0 | 0 | 0
|  | 1980 | 30.5559 | 22.2434 | -134.9588 | 0.012144 | 1.3737 | 0.1389 | 2.631 | 133.939 | 24.8072 | -0.068874 | 23.6091 | 23.7954 | -0.0016389 | -0.18539 | 0.22104 | 25.0046 | 0.0016868 | 0.03195 | 0.022077 | 94.6434 | 67.6459 | 27.5927 | 20.8882 | 108.9736 | 0.0077641 | 0.13732 | 1.0005 | 0.99274 | 97.3686 | 274.638 | 336.126 | 338.779 | 1022.577 | 0 | 0 | 0
|  | 1985 | 31.9015 | 33.5754 | -182.3107 | 0.0083993 | 0.95014 | 0.18474 | 3.5882 | 134.0951 | 24.8996 | -0.064124 | 23.691 | 23.88 | -0.0015313 | -0.17322 | 0.22104 | 25.0046 | 0.0015517 | 0.030138 | 0.022474 | 94.7548 | 67.5542 | 27.5454 | 20.8871 | 109.759 | 0.0071772 | 0.13221 | 1 | 0.99276 | 97.369 | 274.624 | 336.04 | 338.721 | 1022.212 | 0 | 0 | 0
|  | 1990 | 30.8266 | 19.6328 | -101.7183 | 0.01388 | 1.5702 | 0.10167 | 2.0692 | 134.2519 | 24.3585 | -0.060436 | 23.1738 | 23.3614 | -0.0014119 | -0.15971 | 0.22104 | 25.0046 | 0.0014113 | 0.028722 | 0.021622 | 94.865 | 67.4633 | 27.4991 | 20.8884 | 105.0298 | 0.0067241 | 0.13015 | 0.99963 | 0.99278 | 97.3681 | 274.621 | 336.005 | 338.725 | 1022.511 | 0 | 0 | 0
|  | 1995 | 30.0406 | 28.2882 | -145.388 | 0.0093876 | 1.0619 | 0.16987 | 3.262 | 134.4041 | 25.1893 | -0.056487 | 23.9623 | 24.1623 | -0.0013648 | -0.15439 | 0.22104 | 25.0046 | 0.0015946 | 0.030622 | 0.021562 | 94.973 | 67.3705 | 27.417 | 20.8913 | 112.3073 | 0.0072793 | 0.13256 | 0.9993 | 0.9929 | 97.3682 | 274.632 | 335.979 | 338.784 | 1022.546 | 0 | 0 | 0
|  | 2000 | 29.7887 | 21.6215 | -122.5904 | 0.012179 | 1.3777 | 0.13884 | 2.4728 | 134.5537 | 25.1154 | -0.06195 | 23.8939 | 24.101 | -0.0014931 | -0.1689 | 0.22104 | 25.0046 | 0.001691 | 0.030117 | 0.021387 | 95.0804 | 67.2768 | 27.398 | 20.8917 | 111.6584 | 0.0076953 | 0.13147 | 1.0001 | 0.99306 | 97.3689 | 274.621 | 336.006 | 338.918 | 1022.743 | 0 | 0 | 0
|  | 2005 | 29.2698 | 21.6393 | -122.4799 | 0.011957 | 1.3526 | 0.13644 | 2.5338 | 134.7013 | 24.6464 | -0.061933 | 23.4445 | 23.6468 | -0.0014645 | -0.16567 | 0.22104 | 25.0046 | 0.0016315 | 0.030297 | 0.021109 | 95.1866 | 67.1827 | 27.2992 | 20.8912 | 107.5126 | 0.0075779 | 0.13345 | 1.0002 | 0.99319 | 97.3681 | 274.605 | 335.96 | 338.859 | 1022.315 | 0 | 0 | 0
|  | 2010 | 30.3232 | 0 | -515.3774 | 0.0026491 | 0.29967 | 0.62693 | 11.5861 | 134.8503 | 24.8059 | -0.057396 | 23.5886 | 23.7869 | -0.0013653 | -0.15444 | 0.22104 | 25.0046 | 0.0016608 | 0.030693 | 0.02175 | 95.2937 | 67.0897 | 27.2876 | 20.8894 | 108.8733 | 0.0076562 | 0.13398 | 0.99981 | 0.99331 | 97.3684 | 274.604 | 335.851 | 338.675 | 1022.338 | 0 | 0 | 0
|  | 2015 | 30.9944 | 22.2737 | -116.6987 | 0.012301 | 1.3915 | 0.1386 | 2.4123 | 135.0036 | 24.5388 | -0.061035 | 23.3286 | 23.5195 | -0.0014355 | -0.16239 | 0.22104 | 25.0046 | 0.0017049 | 0.029674 | 0.021974 | 95.4031 | 66.9993 | 27.2513 | 20.8877 | 106.5141 | 0.0079175 | 0.13214 | 1.0004 | 0.99348 | 97.3683 | 274.604 | 335.764 | 338.511 | 1022.371 | 0 | 0 | 0
|  | 2020 | 31.229 | 20.2599 | -102.8057 | 0.013626 | 1.5414 | 0.1316 | 2.2182 | 135.1592 | 24.7571 | -0.059034 | 23.534 | 23.7294 | -0.0014008 | -0.15847 | 0.22104 | 25.0046 | 0.0017932 | 0.030226 | 0.02222 | 95.5135 | 66.9105 | 27.1737 | 20.8875 | 108.4078 | 0.0082228 | 0.1329 | 1.0004 | 0.99372 | 97.3684 | 274.609 | 335.734 | 338.521 | 1022.424 | 0 | 0 | 0
|  | 2025 | 31.5191 | 54.0557 | -296.8113 | 0.0051545 | 0.58308 | 0.3407 | 5.8737 | 135.316 | 25.0189 | -0.063805 | 23.7793 | 23.9777 | -0.0015299 | -0.17307 | 0.22104 | 25.0046 | 0.0017561 | 0.030276 | 0.02237 | 95.625 | 66.8227 | 27.1265 | 20.8878 | 110.6964 | 0.0079912 | 0.13219 | 1.0011 | 0.99389 | 97.3683 | 274.602 | 335.684 | 338.484 | 1022.521 | 0 | 0 | 0
|  | 2030 | 31.0473 | 28.5597 | -160.6015 | 0.00961 | 1.0871 | 0.16992 | 2.9399 | 135.4724 | 24.6755 | -0.065279 | 23.4472 | 23.6429 | -0.0015434 | -0.17459 | 0.22104 | 25.0046 | 0.001633 | 0.028253 | 0.021758 | 95.7353 | 66.7352 | 27.1065 | 20.889 | 107.6515 | 0.0075762 | 0.12791 | 1.0015 | 0.99406 | 97.3689 | 274.592 | 335.602 | 338.404 | 1022.504 | 0 | 0 | 0
|  | 2035 | 30.5164 | 12.6589 | -69.581 | 0.02131 | 2.4107 | 0.073965 | 1.3437 | 135.6263 | 24.6066 | -0.062909 | 23.374 | 23.5705 | -0.0014828 | -0.16774 | 0.22104 | 25.0046 | 0.0015762 | 0.028634 | 0.021507 | 95.8435 | 66.6469 | 27.0229 | 20.8897 | 107.016 | 0.0073569 | 0.12914 | 1.0014 | 0.9943 | 97.3691 | 274.593 | 335.491 | 338.311 | 1022.422 | 0 | 0 | 0
|  | 2040 | 30.8396 | 30.7818 | -120.8869 | 0.0088566 | 1.0019 | 0.18251 | 3.5319 | 135.7797 | 25.181 | -0.044387 | 23.9154 | 24.1208 | -0.0010706 | -0.12111 | 0.22104 | 25.0046 | 0.0016164 | 0.03128 | 0.022101 | 95.9525 | 66.5587 | 26.9215 | 20.8893 | 112.0509 | 0.0073707 | 0.13431 | 0.99966 | 0.99463 | 97.3689 | 274.586 | 335.433 | 338.313 | 1022.455 | 0 | 0 | 0
|  | 2045 | 33.0758 | 54.6031 | -195.1076 | 0.0053548 | 0.60575 | 0.31373 | 5.7654 | 135.9395 | 25.5767 | -0.042639 | 24.2898 | 24.5024 | -0.0010448 | -0.11819 | 0.22104 | 25.0046 | 0.0016799 | 0.030873 | 0.023272 | 96.0659 | 66.4741 | 26.9247 | 20.8864 | 115.5936 | 0.007525 | 0.13199 | 0.99979 | 0.99495 | 97.3693 | 274.572 | 335.412 | 338.347 | 1022.533 | 0 | 0 | 0
|  | 2050 | 30.8437 | 19.5234 | -72.9813 | 0.013966 | 1.5798 | 0.12013 | 2.1249 | 136.0993 | 24.7165 | -0.043048 | 23.469 | 23.6767 | -0.0010192 | -0.1153 | 0.22104 | 25.0046 | 0.0016777 | 0.029676 | 0.021882 | 96.1788 | 66.3899 | 26.8528 | 20.8886 | 107.9311 | 0.007752 | 0.13157 | 1.0002 | 0.99527 | 97.3694 | 274.561 | 335.357 | 338.325 | 1022.561 | 0 | 0 | 0
|  | 2055 | 29.3351 | 19.1764 | -98.0116 | 0.013523 | 1.5298 | 0.13496 | 2.1085 | 136.2498 | 24.4963 | -0.056488 | 23.2572 | 23.4638 | -0.0013254 | -0.14993 | 0.22104 | 25.0046 | 0.0018251 | 0.028513 | 0.020949 | 96.2859 | 66.3016 | 26.795 | 20.8914 | 106.0041 | 0.0084374 | 0.12916 | 1.0019 | 0.99552 | 97.369 | 274.538 | 335.318 | 338.296 | 1022.566 | 0 | 0 | 0
|  | 2060 | 28.4699 | 23.0428 | -150.1221 | 0.010922 | 1.2355 | 0.17968 | 2.6244 | 136.3943 | 24.7557 | -0.069148 | 23.5022 | 23.7119 | -0.0016396 | -0.18548 | 0.22104 | 25.0046 | 0.0019625 | 0.028664 | 0.02056 | 96.3897 | 66.2108 | 26.7219 | 20.8936 | 108.2553 | 0.0089303 | 0.12876 | 1.0036 | 0.99574 | 97.3679 | 274.516 | 335.3 | 338.291 | 1022.643 | 0 | 0 | 0
|  | 2065 | 28.0231 | 47.762 | -307.1429 | 0.0051866 | 0.58672 | 0.38852 | 5.6976 | 136.5355 | 24.9949 | -0.066556 | 23.724 | 23.9352 | -0.001593 | -0.18021 | 0.22104 | 25.0046 | 0.0020151 | 0.029551 | 0.020475 | 96.4923 | 66.1189 | 26.6887 | 20.8946 | 110.3329 | 0.0090696 | 0.13036 | 1.0035 | 0.99597 | 97.3669 | 274.504 | 335.225 | 338.208 | 1022.711 | 0 | 0 | 0
|  | 2070 | 28.0939 | 28.1271 | -173.4624 | 0.0088296 | 0.99882 | 0.22882 | 3.3032 | 136.6758 | 25.0882 | -0.063786 | 23.804 | 24.0115 | -0.0015316 | -0.17326 | 0.22104 | 25.0046 | 0.0020203 | 0.029166 | 0.020457 | 96.5946 | 66.027 | 26.6578 | 20.895 | 111.118 | 0.0090602 | 0.12906 | 1.0034 | 0.99611 | 97.3666 | 274.483 | 335.105 | 338.025 | 1022.684 | 0 | 0 | 0
|  | 2075 | 28.2187 | 13.7781 | -78.4752 | 0.018105 | 2.0481 | 0.10991 | 1.6073 | 136.8166 | 24.6817 | -0.060148 | 23.4147 | 23.6218 | -0.0014208 | -0.16072 | 0.22104 | 25.0046 | 0.0019898 | 0.0291 | 0.020501 | 96.697 | 65.9357 | 26.593 | 20.8936 | 107.5295 | 0.0090696 | 0.13015 | 1.0029 | 0.9961 | 97.3656 | 274.476 | 335.053 | 338.017 | 1023.264 | 0 | 0 | 0
|  | 2080 | 30.6242 | 13.2454 | -87.5998 | 0.020439 | 2.3121 | 0.10171 | 1.4344 | 136.9637 | 25.0441 | -0.074711 | 23.7547 | 23.9644 | -0.0017904 | -0.20254 | 0.22104 | 25.0046 | 0.0020788 | 0.029316 | 0.021868 | 96.8029 | 65.8479 | 26.4862 | 20.8897 | 110.6929 | 0.009316 | 0.12959 | 1.0046 | 0.9961 | 97.366 | 274.461 | 334.999 | 337.956 | 1024.169 | 0 | 0 | 0
|  | 2085 | 31.7737 | 22.4849 | -146.5736 | 0.012492 | 1.4131 | 0.16769 | 2.3725 | 137.1197 | 25.9937 | -0.073641 | 24.6499 | 24.8635 | -0.001831 | -0.20712 | 0.22104 | 25.0046 | 0.0020948 | 0.029637 | 0.022546 | 96.914 | 65.7648 | 26.4024 | 20.8903 | 119.2194 | 0.0090664 | 0.12759 | 1.0046 | 0.99625 | 97.3663 | 274.437 | 334.924 | 337.827 | 1022.718 | 0 | 0 | 0
|  | 2090 | 29.9122 | 36.7425 | -234.0333 | 0.0071967 | 0.8141 | 0.26305 | 4.1292 | 137.2739 | 25.1695 | -0.069976 | 23.8634 | 24.0691 | -0.0016843 | -0.19053 | 0.22104 | 25.0046 | 0.0018931 | 0.029716 | 0.021472 | 97.024 | 65.6813 | 26.3592 | 20.8915 | 111.7562 | 0.0085106 | 0.13025 | 1.0044 | 0.99644 | 97.3673 | 274.421 | 334.855 | 337.742 | 1022.599 | 0 | 0 | 0
|  | 2095 | 30.0295 | 75.8957 | -454.8825 | 0.0034977 | 0.39567 | 0.53785 | 8.6291 | 137.4238 | 25.0228 | -0.066493 | 23.7215 | 23.928 | -0.001591 | -0.17998 | 0.22104 | 25.0046 | 0.0018812 | 0.030182 | 0.021601 | 97.1317 | 65.5961 | 26.3269 | 20.8906 | 110.4444 | 0.0085071 | 0.13194 | 1.0041 | 0.99653 | 97.3674 | 274.402 | 334.816 | 337.73 | 1022.474 | 0 | 0 | 0
|  | 2100 | 29.8642 | 33.4515 | -192.0539 | 0.007892 | 0.89276 | 0.24209 | 3.6579 | 137.5735 | 24.5016 | -0.064699 | 23.2226 | 23.4267 | -0.0015157 | -0.17146 | 0.22104 | 25.0046 | 0.0019105 | 0.028868 | 0.021322 | 97.239 | 65.5112 | 26.3136 | 20.89 | 105.8695 | 0.0087962 | 0.13009 | 1.004 | 0.99663 | 97.3662 | 274.375 | 334.747 | 337.689 | 1022.559 | 0 | 0 | 0
|  | 2105 | 29.4425 | 19.6515 | -114.9576 | 0.013244 | 1.4982 | 0.14492 | 2.2105 | 137.7218 | 25.0976 | -0.063455 | 23.7855 | 23.9939 | -0.0015225 | -0.17223 | 0.22104 | 25.0046 | 0.0019194 | 0.029276 | 0.021162 | 97.3452 | 65.426 | 26.2471 | 20.8924 | 111.073 | 0.008641 | 0.12932 | 1.004 | 0.99677 | 97.367 | 274.378 | 334.719 | 337.652 | 1022.38 | 0 | 0 | 0
|  | 2110 | 28.845 | 35.736 | -192.0168 | 0.0071354 | 0.80717 | 0.2619 | 3.8152 | 137.8675 | 24.8292 | -0.057727 | 23.5296 | 23.7342 | -0.0013701 | -0.15499 | 0.22104 | 25.0046 | 0.0018687 | 0.027223 | 0.020506 | 97.4494 | 65.34 | 26.1941 | 20.894 | 108.7031 | 0.0085157 | 0.12471 | 1.0034 | 0.99685 | 97.3671 | 274.363 | 334.696 | 337.607 | 1022.217 | 0 | 0 | 0
|  | 2115 | 28.0206 | 24.2073 | -156.7698 | 0.010233 | 1.1575 | 0.18712 | 2.7357 | 138.0096 | 25.5009 | -0.065807 | 24.1614 | 24.3765 | -0.0016042 | -0.18147 | 0.22104 | 25.0046 | 0.0019147 | 0.027993 | 0.020199 | 97.5511 | 65.2528 | 26.1656 | 20.8971 | 114.6416 | 0.0084971 | 0.1248 | 1.0044 | 0.99696 | 97.3663 | 274.381 | 334.63 | 337.609 | 1022.508 | 0 | 0 | 0
|  | 2120 | 27.7811 | 16.9508 | -122.8462 | 0.014488 | 1.6389 | 0.13639 | 1.8943 | 138.1492 | 25.3592 | -0.073416 | 24.0242 | 24.2426 | -0.0017798 | -0.20134 | 0.22104 | 25.0046 | 0.0019761 | 0.027445 | 0.02001 | 97.6517 | 65.1647 | 26.09 | 20.8973 | 113.3574 | 0.0087907 | 0.12378 | 1.0054 | 0.99705 | 97.3661 | 274.394 | 334.59 | 337.632 | 1022.511 | 0 | 0 | 0
|  | 2125 | 26.8912 | 17.7076 | -124.7609 | 0.013425 | 1.5186 | 0.13963 | 1.9638 | 138.2858 | 24.4691 | -0.071582 | 23.1818 | 23.3979 | -0.0016749 | -0.18946 | 0.22104 | 25.0046 | 0.0018745 | 0.026363 | 0.019323 | 97.75 | 65.0757 | 26.0281 | 20.8973 | 105.5432 | 0.0086545 | 0.12346 | 1.0053 | 0.99713 | 97.3664 | 274.397 | 334.602 | 337.721 | 1022.551 | 0 | 0 | 0
|  | 2130 | 27.605 | 45.6786 | -292.7998 | 0.0053423 | 0.60433 | 0.34542 | 5.2167 | 138.4221 | 25.2956 | -0.064653 | 23.966 | 24.194 | -0.0015642 | -0.17695 | 0.22104 | 25.0046 | 0.0018453 | 0.027869 | 0.019928 | 97.8481 | 64.9869 | 25.9637 | 20.8975 | 112.799 | 0.0082766 | 0.12506 | 1.0046 | 0.99721 | 97.3659 | 274.424 | 334.62 | 337.803 | 1022.511 | 0 | 0 | 0
|  | 2135 | 27.6692 | 29.129 | -168.0946 | 0.008397 | 0.94988 | 0.21933 | 3.583 | 138.5603 | 25.0308 | -0.058959 | 23.7141 | 23.9402 | -0.0014115 | -0.15967 | 0.22104 | 25.0046 | 0.0018417 | 0.030086 | 0.020298 | 97.9487 | 64.8994 | 25.9606 | 20.8954 | 110.4451 | 0.0083413 | 0.13166 | 1.0039 | 0.99723 | 97.3667 | 274.436 | 334.605 | 337.795 | 1022.479 | 0 | 0 | 0
|  | 2140 | 29.4197 | 13.1105 | -67.9494 | 0.019837 | 2.244 | 0.095088 | 1.529 | 138.703 | 24.4914 | -0.057546 | 23.2022 | 23.4228 | -0.0013479 | -0.15248 | 0.22104 | 25.0046 | 0.0018862 | 0.030331 | 0.021295 | 98.0527 | 64.8145 | 25.8707 | 20.8901 | 105.7324 | 0.0086969 | 0.13406 | 1.0036 | 0.9971 | 97.366 | 274.46 | 334.591 | 337.773 | 1022.486 | 0 | 0 | 0
|  | 2145 | 31.8548 | 32.5144 | -153.3406 | 0.0086607 | 0.97971 | 0.22615 | 3.3738 | 138.8562 | 25.0349 | -0.055465 | 23.7151 | 23.9435 | -0.001328 | -0.15023 | 0.22104 | 25.0046 | 0.0019586 | 0.02922 | 0.02247 | 98.1621 | 64.7348 | 25.7881 | 20.8875 | 110.468 | 0.008823 | 0.12937 | 1.0033 | 0.99701 | 97.3659 | 274.474 | 334.564 | 337.785 | 1022.476 | 0 | 0 | 0
|  | 2150 | 30.9852 | 42.7925 | -204.8279 | 0.0064009 | 0.72408 | 0.31248 | 4.4986 | 139.0133 | 25.0501 | -0.054727 | 23.7287 | 23.9567 | -0.0013111 | -0.14831 | 0.22104 | 25.0046 | 0.0020001 | 0.028795 | 0.021953 | 98.2731 | 64.6573 | 25.7737 | 20.8894 | 110.5983 | 0.0089895 | 0.12821 | 1.0033 | 0.99705 | 97.3663 | 274.507 | 334.553 | 337.767 | 1023.15 | 0 | 0 | 0
|  | 2155 | 28.749 | 11.8929 | -68.3466 | 0.021369 | 2.4173 | 0.091648 | 1.284 | 139.1626 | 24.3055 | -0.062829 | 23.0246 | 23.2457 | -0.0014605 | -0.16522 | 0.22104 | 25.0046 | 0.0019584 | 0.027438 | 0.020521 | 98.3793 | 64.5766 | 25.7045 | 20.8923 | 104.1267 | 0.009065 | 0.12685 | 1.0041 | 0.99697 | 97.3661 | 274.509 | 334.57 | 337.783 | 1023.81 | 0 | 0 | 0
|  | 2160 | 28.6381 | 16.8955 | -103.9141 | 0.014984 | 1.695 | 0.13372 | 1.8664 | 139.3061 | 24.6319 | -0.066101 | 23.3328 | 23.5555 | -0.001557 | -0.17614 | 0.22104 | 25.0046 | 0.0020037 | 0.027965 | 0.02056 | 98.482 | 64.4936 | 25.5857 | 20.8932 | 106.9377 | 0.0091446 | 0.12727 | 1.0044 | 0.99689 | 97.3668 | 274.508 | 334.556 | 337.749 | 1022.421 | 0 | 0 | 0
|  | 2165 | 28.257 | 0 | 0 | -0.0044447 | -0.5028 | 0 | 0 | 139.4483 | 24.5917 | -0.065991 | 23.2909 | 23.5078 | -0.0015513 | -0.17549 | 0.22104 | 25.0046 | 0.0020297 | 0.028366 | 0.020426 | 98.5845 | 64.4103 | 25.566 | 20.8936 | 106.5715 | 0.0092675 | 0.12847 | 1.0043 | 0.99684 | 97.3666 | 274.489 | 334.501 | 337.616 | 1022.244 | 0 | 0 | 0
|  | 2170 | 28.6121 | 16.6956 | -85.2546 | 0.01515 | 1.7137 | 0.13149 | 1.8962 | 139.5905 | 24.987 | -0.05408 | 23.6633 | 23.8827 | -0.0012916 | -0.14611 | 0.22104 | 25.0046 | 0.001992 | 0.028727 | 0.020659 | 98.6872 | 64.3274 | 25.5651 | 20.8939 | 110.0156 | 0.0089768 | 0.12822 | 1.0028 | 0.9967 | 97.3658 | 274.499 | 334.472 | 337.573 | 1022.434 | 0 | 0 | 0

## smrk50_1_red
Exported data | Column2 | Column3 | Column4 | Column5 | Column6 | Column7 | Column8 | Column9 | Column10 | Column11 | Column12 | Column13 | Column14 | Column15 | Column16 | Column17 | Column18 | Column19 | Column20 | Column21 | Column22 | Column23 | Column24 | Column25 | Column26 | Column27 | Column28 | Column29 | Column30 | Column31 | Column32 | Column33 | Column34 | Column35 | Column36 | Column37 | Column38 | Column39
Parameter | Value | Time (s) | HRR (kW/mｲ) | EHC (MJ/kg) | SEA (mｲ/kg) | MLR (g/s) | Specific MLR (g/sｷmｲ) | COY (kg/kg) | CO2Y (kg/kg) | THR (MJ/mｲ) | MFR (g/s) | k (1/m) | V stack (l/s) | V smoke (l/s) | SPR (mｲ/s) | RSR ((mｲ/s)/mｲ) | TSP (mｲ) | TSR (mｲ/mｲ) | COP (g/s) | CO2P (g/s) | O2C (g/s) | TOC (g) | ARHE(kW/mｲ) | Specimen mass (g) | Oxygen (%) | DPT (Pa) | CO (%) | CO2 (%) | PDM (-) | PDC (-) | APT (kPa) | Cold Trap TC (K) | Stack TC (K) | Smoke TC (K) | Cone Heater TC (K) | Soot MFM (g/s) | Spare TC (K) | HFM (kW/mｲ)
Peaks |  | 0 | 0.050702 | 0.0088454 | -1.578 | 0.050671 | 5.7321 | 0.00093867 | 0.0078479 | 0 | 25.2412 | -0.0034726 | 22.917 | 23.0264 | -7.9961e-05 | -0.0090454 | 0 | 0 | 4.7564e-05 | 0.00039766 | 0.00031505 | 0 | 0 | 124.8 | 20.9522 | 107.6294 | 0.0023577 | 0.044675 | 1.0134 | 1.013 | 97.6519 | 275.223 | 320.662 | 322.193 | 1014.723 | 0 | 0 | 0
peak HRR (kW/mｲ) | 150.6709 | 5 | 0.093594 | 0 | 0 | -0.0010587 | -0.11976 | 0 | 0 | 0.00036074 | 25.5777 | 0.00072103 | 23.2595 | 23.4188 | 1.6886e-05 | 0.0019101 | 4.2214e-05 | 0.0047754 | 4.7909e-05 | 0.00013398 | 0.00030092 | 0.0015399 | 0.072148 | 124.7178 | 20.9523 | 110.6946 | 0.0023566 | 0.043983 | 1.0125 | 1.0125 | 97.6515 | 275.195 | 321.173 | 323.372 | 1013.015 | 0 | 0 | 0
peak EHC (MJ/kg) | 22.7676 | 10 | 0.12741 | 0.10482 | 117.6704 | 0.010745 | 1.2155 | 0.0088471 | 0.05997 | 0.00091324 | 26.7372 | 0.051458 | 24.359 | 24.5713 | 0.0012644 | 0.14303 | 0.0032454 | 0.36713 | 9.5064e-05 | 0.00064439 | 0.00042513 | 0.0033551 | 0.091324 | 124.7047 | 20.9519 | 121.1827 | 0.0025305 | 0.045224 | 1.0057 | 1.0116 | 97.6459 | 275.228 | 321.769 | 324.573 | 1013.304 | 0 | 0 | 0
peak MLR (g/s) | 0.1592 | 15 | -4.1256 | 0 | 0 | -0.016516 | -1.8683 | 0 | 0 | 0.0012318 | 25.9366 | 0.13342 | 23.6766 | 23.9209 | 0.0031915 | 0.36103 | 0.014385 | 1.6273 | 0.00024939 | 0.017264 | 0.00071881 | 0.0062149 | 0.082117 | 124.6273 | 20.9508 | 114.2605 | 0.0031571 | 0.087443 | 0.99513 | 1.0103 | 97.6492 | 275.211 | 322.408 | 325.735 | 1010.324 | 0 | 0 | 0
peak SEA (mｲ/kg) | 106.2312 | 20 | -12.7734 | -1.4213 | 42.6042 | 0.079449 | 8.9874 | 0.012306 | 1.5522 | 0.0012318 | 25.9133 | 0.14063 | 23.7235 | 24.0685 | 0.0033848 | 0.3829 | 0.030826 | 3.4871 | 0.00097772 | 0.12332 | 0.012528 | 0.039332 | 0.061588 | 124.7208 | 20.9096 | 114.3839 | 0.0060643 | 0.35684 | 0.99303 | 1.009 | 97.6517 | 275.214 | 323.337 | 328.04 | 1009.603 | 0 | 0 | 0
peak COY (kg/kg) | 0.053246 | 25 | 67.3545 | 3.74 | 51.1904 | 0.1592 | 18.0091 | 0.0097555 | 0.87971 | 0.16962 | 24.8328 | 0.34612 | 22.9639 | 23.5454 | 0.0081495 | 0.92189 | 0.059662 | 6.7491 | 0.0015531 | 0.14005 | 0.058463 | 0.21681 | 6.7847 | 123.8554 | 20.7402 | 106.1053 | 0.0086299 | 0.41479 | 0.96889 | 1.0078 | 97.6527 | 275.219 | 326.603 | 334.873 | 1009.545 | 0 | 0 | 0
peak CO2Y (kg/kg) | 1.8762 | 30 | 136.9084 | 11.7356 | 100.0417 | 0.10313 | 11.666 | 0.01715 | 1.2097 | 0.68027 | 24.138 | 0.44325 | 22.5335 | 23.2759 | 0.010317 | 1.1671 | 0.10583 | 11.9716 | 0.0017686 | 0.12475 | 0.093922 | 0.59777 | 22.6758 | 123.2966 | 20.6011 | 101.2031 | 0.0097394 | 0.38376 | 0.95735 | 1.0068 | 97.6518 | 275.225 | 329.707 | 340.57 | 1009.614 | 0 | 0 | 0
|  | 35 | 150.6709 | 14.2162 | 90.4334 | 0.093691 | 10.5986 | 0.017343 | 1.2233 | 1.3992 | 24.1638 | 0.36078 | 22.6814 | 23.4845 | 0.0084728 | 0.95846 | 0.1528 | 17.2855 | 0.0016249 | 0.11461 | 0.099826 | 1.0821 | 39.9778 | 122.7859 | 20.5794 | 101.9762 | 0.0091162 | 0.35579 | 0.96573 | 1.0062 | 97.6518 | 275.189 | 331.516 | 343.255 | 1009.979 | 0 | 0 | 0
Time To Peaks |  | 40 | 149.6603 | 15.4877 | 106.2312 | 0.085422 | 9.6632 | 0.01733 | 1.2806 | 2.1501 | 24.5004 | 0.37956 | 23.088 | 23.9081 | 0.0090745 | 1.0265 | 0.19667 | 22.2479 | 0.0014804 | 0.10939 | 0.098435 | 1.5778 | 53.7513 | 122.3525 | 20.5897 | 105.2506 | 0.0084109 | 0.33747 | 0.96661 | 1.0092 | 97.6528 | 275.212 | 332.822 | 344.644 | 1010.78 | 0 | 0 | 0
t peak HRR (s) | 35 | 45 | 146.9488 | 15.8018 | 95.8212 | 0.082207 | 9.2995 | 0.016466 | 1.2152 | 2.8916 | 24.4355 | 0.32917 | 23.108 | 23.9302 | 0.0078772 | 0.89109 | 0.23905 | 27.042 | 0.0013536 | 0.099902 | 0.095484 | 2.0626 | 64.2572 | 121.9244 | 20.5996 | 105.0623 | 0.007891 | 0.3127 | 0.97473 | 1.0119 | 97.6512 | 275.177 | 333.996 | 345.88 | 1011.219 | 0 | 0 | 0
t peak EHC (s) | 1515 | 50 | 134.9564 | 14.8354 | 92.5532 | 0.080417 | 9.0969 | 0.014735 | 1.1313 | 3.5963 | 24.2428 | 0.31315 | 22.9755 | 23.7678 | 0.0074428 | 0.84195 | 0.27735 | 31.3746 | 0.001185 | 0.090978 | 0.087552 | 2.5202 | 71.9267 | 121.5295 | 20.6265 | 103.6365 | 0.0072171 | 0.29061 | 0.97862 | 1.0141 | 97.6511 | 275.169 | 334.72 | 346.263 | 1011.739 | 0 | 0 | 0
t peak MLR (s) | 25 | 55 | 124.8089 | 16.7924 | 72.2125 | 0.065703 | 7.4324 | 0.018778 | 1.3505 | 4.2458 | 24.8183 | 0.19506 | 23.5499 | 24.3235 | 0.0047446 | 0.53672 | 0.30782 | 34.8212 | 0.0012338 | 0.088732 | 0.081718 | 2.9434 | 77.1955 | 121.1341 | 20.6553 | 108.7493 | 0.0073032 | 0.27893 | 0.99315 | 1.0154 | 97.6508 | 275.167 | 335.132 | 346.141 | 1012.234 | 0 | 0 | 0
t peak SEA (s) | 40 | 60 | 115.0859 | 15.6765 | 71.4818 | 0.064897 | 7.3413 | 0.018498 | 1.2993 | 4.8455 | 24.3323 | 0.19457 | 23.1184 | 23.842 | 0.004639 | 0.52477 | 0.33128 | 37.475 | 0.0012005 | 0.08432 | 0.075757 | 3.337 | 80.7581 | 120.8551 | 20.6715 | 104.6656 | 0.0072644 | 0.2717 | 0.99403 | 1.0163 | 97.6515 | 275.16 | 335.563 | 346.066 | 1012.835 | 0 | 0 | 0
t peak COY (s) | 1385 | 65 | 112.8003 | 13.1135 | 57.721 | 0.07604 | 8.6019 | 0.014197 | 1.0487 | 5.4152 | 24.5875 | 0.18217 | 23.3889 | 24.0937 | 0.0043891 | 0.49651 | 0.35385 | 40.0281 | 0.0010796 | 0.07974 | 0.073778 | 3.7109 | 83.3108 | 120.4717 | 20.6817 | 107.0009 | 0.0067031 | 0.25707 | 0.99564 | 1.0165 | 97.6532 | 275.163 | 335.966 | 346.09 | 1013.503 | 0 | 0 | 0
t peak CO2Y (s) | 1515 | 70 | 106.2843 | 15.4288 | 47.0909 | 0.060896 | 6.8887 | 0.015653 | 1.2784 | 5.9629 | 24.5909 | 0.11908 | 23.404 | 24.0823 | 0.0028677 | 0.3244 | 0.37199 | 42.0804 | 0.00095321 | 0.077852 | 0.069906 | 4.0701 | 85.1845 | 120.1245 | 20.696 | 107.0852 | 0.0061711 | 0.25199 | 1.0024 | 1.0161 | 97.6538 | 275.147 | 336.137 | 345.878 | 1013.983 | 0 | 0 | 0
|  | 75 | 104.4606 | 16.3941 | 41.3004 | 0.056327 | 6.3718 | 0.017608 | 1.3273 | 6.4898 | 24.8483 | 0.095629 | 23.6679 | 24.3267 | 0.0023263 | 0.26316 | 0.38498 | 43.5493 | 0.0009918 | 0.074761 | 0.068466 | 4.416 | 86.5304 | 119.8517 | 20.7039 | 109.4258 | 0.0062902 | 0.24164 | 1.0042 | 1.0151 | 97.6534 | 275.139 | 336.405 | 345.769 | 1014.496 | 0 | 0 | 0
Test Results (between 16 and 1816 s) |  | 80 | 100.085 | 14.356 | 32.7198 | 0.061629 | 6.9717 | 0.016035 | 1.1985 | 7.0011 | 25.3338 | 0.081415 | 24.1334 | 24.7682 | 0.0020165 | 0.22811 | 0.39583 | 44.7775 | 0.00098823 | 0.073861 | 0.065956 | 4.7521 | 87.5143 | 119.5489 | 20.7177 | 113.7584 | 0.0061965 | 0.23551 | 1.0041 | 1.0134 | 97.6549 | 275.142 | 336.447 | 345.297 | 1014.73 | 0 | 0 | 0
mean HRR (kW/mｲ) | 63.1667 | 85 | 93.0982 | 14.4935 | 22.3102 | 0.056783 | 6.4234 | 0.016082 | 1.2106 | 7.4841 | 24.362 | 0.053212 | 23.2165 | 23.8076 | 0.0012668 | 0.14331 | 0.40404 | 45.706 | 0.00091317 | 0.068739 | 0.061359 | 5.0704 | 88.0482 | 119.2463 | 20.7254 | 105.2385 | 0.0060388 | 0.22933 | 1.0044 | 1.0105 | 97.654 | 275.121 | 336.577 | 345.146 | 1014.832 | 0 | 0 | 0
mean EHC (MJ/kg) | 12.0931 | 90 | 86.8119 | 14.0729 | 31.3033 | 0.054532 | 6.1687 | 0.016848 | 1.2014 | 7.9339 | 23.6495 | 0.073964 | 22.5408 | 23.079 | 0.001707 | 0.1931 | 0.41148 | 46.547 | 0.00091874 | 0.065514 | 0.05746 | 5.3674 | 88.1542 | 118.9787 | 20.7334 | 99.1873 | 0.0061799 | 0.22595 | 1.0005 | 1.009 | 97.6562 | 275.107 | 336.626 | 344.663 | 1015.041 | 0 | 0 | 0
mean MLR (g/s) | 0.04607 | 95 | 89.9133 | 14.1178 | 24.9601 | 0.0563 | 6.3688 | 0.015304 | 1.1602 | 8.3757 | 25.0701 | 0.057464 | 23.8957 | 24.4545 | 0.0014053 | 0.15897 | 0.41926 | 47.4272 | 0.00086164 | 0.06532 | 0.059098 | 5.6588 | 88.1651 | 118.6967 | 20.74 | 111.4656 | 0.0057168 | 0.21511 | 1.003 | 1.0095 | 97.6563 | 275.085 | 336.639 | 344.511 | 1015.018 | 0 | 0 | 0
mean SEA (mｲ/kg) | 2.5837 | 100 | 85.7194 | 15.0032 | 17.0976 | 0.050506 | 5.7134 | 0.017985 | 1.303 | 8.8148 | 25.1945 | 0.035175 | 24.0129 | 24.5499 | 0.00086354 | 0.097685 | 0.42493 | 48.0688 | 0.00090835 | 0.065812 | 0.056917 | 5.9488 | 88.1477 | 118.4239 | 20.7489 | 112.5679 | 0.0058909 | 0.21555 | 1.0065 | 1.0105 | 97.6561 | 275.069 | 336.62 | 344.148 | 1015.089 | 0 | 0 | 0
mean COY (kg/kg) | 0.02488 | 105 | 82.566 | 14.6587 | 33.058 | 0.049792 | 5.6326 | 0.016518 | 1.238 | 9.2355 | 24.687 | 0.068421 | 23.5374 | 24.0571 | 0.001646 | 0.1862 | 0.4312 | 48.7786 | 0.00082248 | 0.061644 | 0.054541 | 6.2275 | 87.957 | 118.1864 | 20.7534 | 108.1164 | 0.0056079 | 0.20797 | 1.0037 | 1.0115 | 97.6573 | 275.065 | 336.736 | 344.171 | 1014.987 | 0 | 0 | 0
mean CO2Y (kg/kg) | 1.0551 | 110 | 80.2584 | 14.8795 | 14.3277 | 0.047682 | 5.3939 | 0.016174 | 1.2758 | 9.6425 | 24.6198 | 0.028507 | 23.4686 | 23.9647 | 0.00068317 | 0.077282 | 0.43703 | 49.4373 | 0.00077119 | 0.060834 | 0.053147 | 6.4967 | 87.6595 | 117.9267 | 20.7579 | 107.5071 | 0.0054019 | 0.20625 | 1.0091 | 1.0124 | 97.6579 | 275.038 | 336.668 | 343.784 | 1014.811 | 0 | 0 | 0
Total heat release (MJ/mｲ) | 113.3757 | 115 | 81.0311 | 15.2211 | 25.2855 | 0.047061 | 5.3236 | 0.017761 | 1.3026 | 10.0458 | 25.4411 | 0.048063 | 24.2569 | 24.758 | 0.00119 | 0.13461 | 0.44171 | 49.967 | 0.00083582 | 0.0613 | 0.053667 | 6.7637 | 87.3545 | 117.7068 | 20.7624 | 114.825 | 0.00556 | 0.20221 | 1.0076 | 1.0131 | 97.6578 | 275.024 | 336.743 | 343.7 | 1015.018 | 0 | 0 | 0
Total oxygen consumed (g) | 75.7692 | 120 | 78.219 | 12.777 | 10.3903 | 0.054117 | 6.1219 | 0.015697 | 1.12 | 10.4439 | 25.1052 | 0.023036 | 23.9309 | 24.4091 | 0.00056229 | 0.063608 | 0.44609 | 50.4625 | 0.00084948 | 0.060613 | 0.052042 | 7.028 | 87.0324 | 117.4484 | 20.7657 | 111.7858 | 0.0056617 | 0.20253 | 1.0109 | 1.0135 | 97.6575 | 275.024 | 336.663 | 343.391 | 1014.574 | 0 | 0 | 0
Mass lost (g) | 82.8007 | 125 | 76.2626 | 14.513 | 7.3401 | 0.046452 | 5.2548 | 0.020167 | 1.2774 | 10.8301 | 24.7904 | 0.014148 | 23.6349 | 24.1002 | 0.00034096 | 0.038571 | 0.44835 | 50.718 | 0.00093682 | 0.059336 | 0.050822 | 7.2852 | 86.6408 | 117.183 | 20.7678 | 109.0192 | 0.0060704 | 0.20116 | 1.0119 | 1.0136 | 97.6578 | 274.998 | 336.721 | 343.35 | 1014.675 | 0 | 0 | 0
Average specific MLR (g/sｷmｲ) | 5.046 | 130 | 76.9584 | 17.369 | 9.0769 | 0.039168 | 4.4308 | 0.022283 | 1.5042 | 11.2131 | 25.2027 | 0.014517 | 24.031 | 24.4908 | 0.00035553 | 0.040218 | 0.45009 | 50.915 | 0.00087277 | 0.058918 | 0.051113 | 7.54 | 86.255 | 116.983 | 20.7698 | 112.6894 | 0.0057437 | 0.19749 | 1.0116 | 1.0133 | 97.6563 | 274.982 | 336.763 | 343.207 | 1014.85 | 0 | 0 | 0
Total smoke release (mｲ/mｲ) | 53.8537 | 135 | 70.9268 | 12.9394 | 4.5242 | 0.048456 | 5.4814 | 0.015542 | 1.1298 | 11.5829 | 23.8281 | 0.0094663 | 22.7212 | 23.1583 | 0.00021922 | 0.024799 | 0.45153 | 51.0775 | 0.00075311 | 0.054743 | 0.047157 | 7.7857 | 85.799 | 116.7713 | 20.7742 | 100.7359 | 0.005431 | 0.19483 | 1.0113 | 1.0124 | 97.6558 | 274.96 | 336.777 | 343.256 | 1014.625 | 0 | 0 | 0
Total smoke production (mｲ) | 0.47607 | 140 | 71.5886 | 12.2305 | 8.2705 | 0.051743 | 5.8533 | 0.014348 | 1.1321 | 11.9392 | 24.8953 | 0.017695 | 23.7371 | 24.1841 | 0.00042794 | 0.04841 | 0.45314 | 51.2605 | 0.00074239 | 0.058579 | 0.048099 | 8.0238 | 85.2796 | 116.505 | 20.7785 | 109.9536 | 0.0052464 | 0.19849 | 1.009 | 1.0111 | 97.6571 | 274.965 | 336.751 | 343.093 | 1014.657 | 0 | 0 | 0
MARHE (kW/mｲ) | 88.1651 | 145 | 71.2283 | 13.9246 | 12.6638 | 0.045219 | 5.1153 | 0.019274 | 1.2422 | 12.2962 | 24.6179 | 0.023939 | 23.4794 | 23.9209 | 0.00057265 | 0.064779 | 0.45564 | 51.5435 | 0.00087158 | 0.056171 | 0.047588 | 8.263 | 84.8013 | 116.266 | 20.7784 | 107.5482 | 0.0058238 | 0.1938 | 1.0068 | 1.0096 | 97.6579 | 274.957 | 336.85 | 343.183 | 1014.639 | 0 | 0 | 0
|  | 150 | 69.364 | 13.5241 | -0.055034 | 0.04534 | 5.1289 | 0.018817 | 1.2216 | 12.6477 | 24.5432 | -0.0001047 | 23.4032 | 23.8327 | -2.4952e-06 | -0.00028227 | 0.45708 | 51.7054 | 0.00085315 | 0.055388 | 0.046452 | 8.4981 | 84.3178 | 116.0452 | 20.782 | 106.8736 | 0.0057573 | 0.19216 | 1.0081 | 1.0081 | 97.659 | 274.944 | 336.779 | 342.959 | 1014.702 | 0 | 0 | 0
Test Averages |  | 155 | 70.6572 | 12.2377 | 3.4101 | 0.05104 | 5.7737 | 0.016125 | 1.1084 | 12.9977 | 25.2852 | 0.0070838 | 24.1255 | 24.5701 | 0.00017405 | 0.019689 | 0.45751 | 51.7547 | 0.000823 | 0.056575 | 0.047325 | 8.7326 | 83.8563 | 115.806 | 20.7839 | 113.5028 | 0.0055285 | 0.19089 | 1.0053 | 1.0061 | 97.6603 | 274.933 | 336.984 | 343.195 | 1016.09 | 0 | 0 | 0
HRR(60) (kW/mｲ) | 116.1329 | 160 | 67.569 | 12.4031 | 4.501 | 0.048158 | 5.4478 | 0.016018 | 1.1298 | 13.3433 | 24.437 | 0.009131 | 23.3166 | 23.7389 | 0.00021676 | 0.02452 | 0.45849 | 51.8652 | 0.00077137 | 0.054411 | 0.045299 | 8.9642 | 83.3956 | 115.5452 | 20.7856 | 106.0175 | 0.0054269 | 0.19017 | 1.0032 | 1.0043 | 97.6605 | 274.933 | 336.99 | 343.094 | 1014.574 | 0 | 0 | 0
HRR(120) (kW/mｲ) | 99.2165 | 165 | 66.9938 | 14.2181 | 0.34802 | 0.041653 | 4.7119 | 0.019222 | 1.2876 | 13.6797 | 23.9555 | 0.00062319 | 22.8573 | 23.2608 | 1.4496e-05 | 0.0016398 | 0.45907 | 51.9306 | 0.00080065 | 0.053632 | 0.044878 | 9.1896 | 82.9073 | 115.3286 | 20.7838 | 101.8811 | 0.0056189 | 0.19098 | 1.0021 | 1.0021 | 97.6608 | 274.923 | 336.992 | 342.941 | 1014.637 | 0 | 0 | 0
HRR(180) (kW/mｲ) | 88.8872 | 170 | 69.9324 | 13.3251 | 4.2787 | 0.046394 | 5.2482 | 0.020488 | 1.2011 | 14.022 | 25.0313 | 0.0081669 | 23.8874 | 24.3062 | 0.0001985 | 0.022455 | 0.4596 | 51.9908 | 0.00095053 | 0.055725 | 0.046853 | 9.4189 | 82.4824 | 115.116 | 20.7839 | 111.2547 | 0.0060895 | 0.19015 | 0.99899 | 0.99992 | 97.66 | 274.909 | 337.043 | 342.951 | 1014.629 | 0 | 0 | 0
HRR(240) (kW/mｲ) | 82.5589 | 175 | 69.2678 | 13.8421 | 0.42774 | 0.044237 | 5.0042 | 0.022263 | 1.246 | 14.37 | 24.8566 | 0.00078411 | 23.7243 | 24.1315 | 1.8922e-05 | 0.0021405 | 0.46014 | 52.0523 | 0.00098485 | 0.05512 | 0.046413 | 9.6521 | 82.1144 | 114.8717 | 20.7843 | 109.7237 | 0.0062598 | 0.18957 | 0.99831 | 0.9984 | 97.6604 | 274.885 | 337.094 | 342.88 | 1014.661 | 0 | 0 | 0
HRR(300) (kW/mｲ) | 77.7648 | 180 | 67.0479 | 13.7696 | 1.3441 | 0.043044 | 4.8693 | 0.022526 | 1.2512 | 14.7108 | 24.3813 | 0.0024447 | 23.2714 | 23.6665 | 5.7857e-05 | 0.0065449 | 0.46033 | 52.074 | 0.0009696 | 0.053855 | 0.045011 | 9.8806 | 81.7267 | 114.673 | 20.7862 | 105.5707 | 0.006275 | 0.18901 | 0.99648 | 0.99676 | 97.6611 | 274.899 | 337.105 | 342.828 | 1014.376 | 0 | 0 | 0
HRR(360) (kW/mｲ) | 73.7445 | 185 | 68.5036 | 13.8966 | 0.24759 | 0.043577 | 4.9295 | 0.018993 | 1.2618 | 15.0497 | 25.1638 | 0.00044176 | 24.0162 | 24.4232 | 1.0789e-05 | 0.0012205 | 0.46051 | 52.0934 | 0.00082767 | 0.054985 | 0.045919 | 10.108 | 81.3496 | 114.4384 | 20.7882 | 112.4463 | 0.0055639 | 0.18744 | 0.99551 | 0.99556 | 97.6604 | 274.881 | 337.077 | 342.789 | 1014.199 | 0 | 0 | 0
EHC(60) (MJ/kg) | 11.91 | 190 | 64.2886 | 11.6639 | 0.50353 | 0.048724 | 5.5117 | 0.016887 | 1.0421 | 15.3817 | 23.8439 | 0.0010612 | 22.7509 | 23.1197 | 2.4534e-05 | 0.0027753 | 0.46059 | 52.1034 | 0.00082281 | 0.050777 | 0.042989 | 10.3302 | 80.9561 | 114.233 | 20.7901 | 100.9343 | 0.0057311 | 0.18379 | 0.99458 | 0.9947 | 97.6598 | 274.869 | 336.993 | 342.457 | 1014.862 | 0 | 0 | 0
EHC(120) (MJ/kg) | 12.8106 | 195 | 65.9963 | 14.5336 | 3.1542 | 0.040142 | 4.541 | 0.026447 | 1.3274 | 15.7074 | 24.8021 | 0.0052673 | 23.6611 | 24.0384 | 0.00012662 | 0.014323 | 0.46097 | 52.1462 | 0.0010616 | 0.053284 | 0.044393 | 10.5487 | 80.5506 | 113.9664 | 20.7913 | 109.1909 | 0.006589 | 0.18502 | 0.99328 | 0.99387 | 97.6606 | 274.871 | 336.935 | 342.309 | 1015.266 | 0 | 0 | 0
EHC(180) (MJ/kg) | 12.9748 | 200 | 64.1986 | 13.9299 | 6.1937 | 0.040741 | 4.6087 | 0.026538 | 1.2678 | 16.0329 | 24.3535 | 0.010685 | 23.2374 | 23.6163 | 0.00025234 | 0.028545 | 0.46192 | 52.2533 | 0.0010812 | 0.051653 | 0.043178 | 10.7676 | 80.1643 | 113.8199 | 20.7929 | 105.2966 | 0.0067535 | 0.18322 | 0.99217 | 0.99338 | 97.6606 | 274.842 | 336.997 | 342.492 | 1015.288 | 0 | 0 | 0
EHC(240) (MJ/kg) | 12.742 | 205 | 64.8704 | 10.1246 | 2.5046 | 0.05664 | 6.4072 | 0.019771 | 0.91763 | 16.3555 | 25.0241 | 0.0058468 | 23.8783 | 24.2631 | 0.00014186 | 0.016048 | 0.46291 | 52.3648 | 0.0011198 | 0.051975 | 0.04361 | 10.9846 | 79.7831 | 113.542 | 20.7956 | 111.1797 | 0.0067903 | 0.18033 | 0.99255 | 0.99321 | 97.6604 | 274.82 | 337.012 | 342.443 | 1014.752 | 0 | 0 | 0
EHC(300) (MJ/kg) | 12.4822 | 210 | 63.4124 | 11.8849 | 1.1111 | 0.047166 | 5.3356 | 0.024346 | 1.1287 | 16.6762 | 25.0243 | 0.002161 | 23.8713 | 24.2515 | 5.2408e-05 | 0.0059285 | 0.46339 | 52.4198 | 0.0011483 | 0.053237 | 0.043023 | 11.2012 | 79.4107 | 113.2824 | 20.7977 | 111.1487 | 0.0069078 | 0.18364 | 0.99301 | 0.99325 | 97.6596 | 274.826 | 336.91 | 342.276 | 1014.976 | 0 | 0 | 0
EHC(360) (MJ/kg) | 12.1617 | 215 | 63.5025 | 12.6853 | 6.8267 | 0.044253 | 5.006 | 0.025818 | 1.1658 | 16.9935 | 24.6294 | 0.012651 | 23.5045 | 23.8799 | 0.0003021 | 0.034174 | 0.46428 | 52.52 | 0.0011425 | 0.05159 | 0.042817 | 11.4158 | 79.0397 | 113.065 | 20.796 | 107.7131 | 0.0069596 | 0.18149 | 0.99213 | 0.99356 | 97.6598 | 274.79 | 337.052 | 342.436 | 1014.585 | 0 | 0 | 0
MLR(60) (g/s) | 0.083206 | 220 | 66.0169 | 12.7514 | 0.51445 | 0.045767 | 5.1772 | 0.027806 | 1.1478 | 17.3173 | 25.182 | 0.0009645 | 24.033 | 24.4109 | 2.3544e-05 | 0.0026634 | 0.46509 | 52.6121 | 0.0012726 | 0.052531 | 0.044376 | 11.6338 | 78.7151 | 112.8338 | 20.7938 | 112.6064 | 0.0073885 | 0.18092 | 0.99396 | 0.99407 | 97.6597 | 274.802 | 337.069 | 342.369 | 1014.528 | 0 | 0 | 0
MLR(120) (g/s) | 0.066917 | 225 | 66.2923 | 12.8755 | 1.5948 | 0.045515 | 5.1487 | 0.027325 | 1.1441 | 17.6481 | 25.5013 | 0.0029366 | 24.3408 | 24.7186 | 7.2588e-05 | 0.0082113 | 0.46533 | 52.6393 | 0.0012437 | 0.052075 | 0.044447 | 11.8558 | 78.436 | 112.6083 | 20.7956 | 115.4948 | 0.0072058 | 0.17803 | 0.99425 | 0.99458 | 97.6612 | 274.795 | 337.11 | 342.343 | 1014.598 | 0 | 0 | 0
MLR(180) (g/s) | 0.059716 | 230 | 63.7229 | 11.6171 | 5.4873 | 0.04849 | 5.4853 | 0.022156 | 1.0661 | 17.9731 | 24.5821 | 0.011173 | 23.4552 | 23.8141 | 0.00026608 | 0.030099 | 0.46618 | 52.7351 | 0.0010743 | 0.051693 | 0.042925 | 12.0743 | 78.1441 | 112.3752 | 20.7953 | 107.2808 | 0.006682 | 0.18203 | 0.99442 | 0.99569 | 97.6604 | 274.803 | 336.993 | 342.149 | 1014.668 | 0 | 0 | 0
MLR(240) (g/s) | 0.056514 | 235 | 64.3515 | 11.8611 | -2.1844 | 0.047961 | 5.4254 | 0.023857 | 1.0779 | 18.2933 | 25.0389 | -0.0043147 | 23.9003 | 24.2815 | -0.00010477 | -0.011851 | 0.46684 | 52.8103 | 0.0011442 | 0.051699 | 0.043297 | 12.2898 | 77.8439 | 112.1272 | 20.7968 | 111.348 | 0.006888 | 0.17952 | 0.9971 | 0.99661 | 97.6601 | 274.817 | 337.123 | 342.5 | 1014.58 | 0 | 0 | 0
MLR(300) (g/s) | 0.054435 | 240 | 63.7081 | 11.2552 | -2.5947 | 0.050037 | 5.6603 | 0.023532 | 1.0282 | 18.6135 | 25.2252 | -0.0053058 | 24.0857 | 24.4701 | -0.00012983 | -0.014687 | 0.46684 | 52.8103 | 0.0011775 | 0.051451 | 0.042925 | 12.5054 | 77.5561 | 111.8939 | 20.7993 | 113.0468 | 0.0069895 | 0.17787 | 0.99827 | 0.99767 | 97.661 | 274.823 | 337.228 | 342.61 | 1014.51 | 0 | 0 | 0
MLR(360) (g/s) | 0.053119 | 245 | 63.0545 | 12.3621 | -4.4512 | 0.04509 | 5.1006 | 0.024212 | 1.1174 | 18.9304 | 25.2729 | -0.0081877 | 24.1309 | 24.5128 | -0.0002007 | -0.022704 | 0.46684 | 52.8103 | 0.0010917 | 0.050382 | 0.042376 | 12.7186 | 77.2669 | 111.6353 | 20.8016 | 113.4734 | 0.0066296 | 0.17483 | 0.99952 | 0.99859 | 97.662 | 274.823 | 337.224 | 342.561 | 1014.557 | 0 | 0 | 0
SEA(60) (mｲ/kg) | 70.5755 | 250 | 60.8365 | 13.5066 | -2.8561 | 0.039817 | 4.5042 | 0.026408 | 1.2535 | 19.2401 | 24.8421 | -0.0047219 | 23.7153 | 24.084 | -0.00011372 | -0.012865 | 0.46684 | 52.8103 | 0.0010515 | 0.049912 | 0.041085 | 12.9273 | 76.9604 | 111.4425 | 20.8036 | 109.6177 | 0.0065397 | 0.17586 | 1.0006 | 1 | 97.6623 | 274.83 | 337.163 | 342.405 | 1014.596 | 0 | 0 | 0
SEA(120) (mｲ/kg) | 51.4031 | 255 | 60.2558 | 11.1988 | 2.734 | 0.047564 | 5.3806 | 0.021613 | 1.0673 | 19.5428 | 24.6838 | 0.0054379 | 23.5573 | 23.9134 | 0.00013004 | 0.01471 | 0.46717 | 52.8471 | 0.001028 | 0.050765 | 0.04089 | 13.1322 | 76.6386 | 111.2217 | 20.8034 | 108.1935 | 0.0064692 | 0.17898 | 1.0009 | 1.0015 | 97.6614 | 274.844 | 337.064 | 342.16 | 1014.723 | 0 | 0 | 0
SEA(180) (mｲ/kg) | 39.5454 | 260 | 61.5309 | 11.2326 | -1.9521 | 0.048424 | 5.4779 | 0.019131 | 1.0219 | 19.8473 | 24.649 | -0.0039558 | 23.5335 | 23.8967 | -9.453e-05 | -0.010693 | 0.46749 | 52.8839 | 0.0009264 | 0.049483 | 0.041346 | 13.3378 | 76.3358 | 110.9743 | 20.8015 | 107.9321 | 0.0060492 | 0.17575 | 1.003 | 1.0026 | 97.6593 | 274.836 | 337.2 | 342.404 | 1014.632 | 0 | 0 | 0
SEA(240) (mｲ/kg) | 31.548 | 265 | 62.3585 | 12.2712 | -2.2028 | 0.044922 | 5.0817 | 0.024373 | 1.0936 | 20.157 | 24.8542 | -0.0041075 | 23.7308 | 24.0916 | -9.8956e-05 | -0.011194 | 0.46749 | 52.8839 | 0.0010949 | 0.049128 | 0.041808 | 13.5457 | 76.0643 | 110.7434 | 20.8011 | 109.7432 | 0.006718 | 0.17372 | 1.0045 | 1.0041 | 97.6603 | 274.872 | 337.219 | 342.346 | 1014.583 | 0 | 0 | 0
SEA(300) (mｲ/kg) | 26.0038 | 270 | 61.0773 | 11.9906 | -2.3311 | 0.045029 | 5.0938 | 0.023772 | 1.0669 | 20.4656 | 24.6326 | -0.0043977 | 23.5165 | 23.8691 | -0.00010497 | -0.011874 | 0.46749 | 52.8839 | 0.0010704 | 0.048041 | 0.040938 | 13.7525 | 75.7986 | 110.521 | 20.8029 | 107.7824 | 0.0066564 | 0.17199 | 1.0063 | 1.0058 | 97.6591 | 274.858 | 337.18 | 342.235 | 1014.632 | 0 | 0 | 0
SEA(360) (mｲ/kg) | 21.8403 | 275 | 61.2268 | 11.6191 | 3.0178 | 0.046582 | 5.2695 | 0.02375 | 1.0555 | 20.7714 | 25.0962 | 0.0057832 | 23.9556 | 24.3074 | 0.00014058 | 0.015902 | 0.46784 | 52.9236 | 0.0011063 | 0.049169 | 0.041207 | 13.9579 | 75.5323 | 110.2908 | 20.8047 | 111.8612 | 0.0067213 | 0.17257 | 1.0065 | 1.0072 | 97.6576 | 274.861 | 337.132 | 342.083 | 1015.124 | 0 | 0 | 0
COY(60) (kg/kg) | 0.014895 | 280 | 59.1156 | 10.7311 | -0.88243 | 0.048698 | 5.5088 | 0.022935 | 0.959 | 21.0722 | 24.0026 | -0.0018487 | 22.913 | 23.2444 | -4.2973e-05 | -0.0048611 | 0.4682 | 52.9634 | 0.0011169 | 0.046701 | 0.039687 | 14.1601 | 75.258 | 110.0552 | 20.8037 | 102.3305 | 0.0069744 | 0.17168 | 1.0087 | 1.0085 | 97.6601 | 274.847 | 337.151 | 342.027 | 1014.731 | 0 | 0 | 0
COY(120) (kg/kg) | 0.015651 | 285 | 58.9599 | 11.9198 | -3.8356 | 0.043726 | 4.9464 | 0.024194 | 1.0556 | 21.3674 | 24.4645 | -0.0070787 | 23.3588 | 23.6932 | -0.00016772 | -0.018973 | 0.4682 | 52.9634 | 0.0010579 | 0.046157 | 0.0395 | 14.3581 | 74.9734 | 109.8121 | 20.8072 | 106.3287 | 0.0066343 | 0.1678 | 1.0106 | 1.0098 | 97.6611 | 274.846 | 337.221 | 342.049 | 1014.635 | 0 | 0 | 0
COY(180) (kg/kg) | 0.01668 | 290 | 57.1338 | 11.9434 | 0.18747 | 0.042288 | 4.7837 | 0.02856 | 1.1384 | 21.6577 | 24.785 | 0.00033075 | 23.6509 | 23.9697 | 7.9279e-06 | 0.00089682 | 0.46822 | 52.9656 | 0.0012077 | 0.04814 | 0.038874 | 14.554 | 74.6816 | 109.6137 | 20.8114 | 109.0686 | 0.0072016 | 0.17146 | 1.0105 | 1.0106 | 97.6582 | 274.813 | 337.022 | 341.565 | 1014.722 | 0 | 0 | 0
COY(240) (kg/kg) | 0.018137 | 295 | 59.2586 | 11.362 | -0.29806 | 0.046105 | 5.2155 | 0.025087 | 1.0437 | 21.9486 | 25.1081 | -0.00056536 | 23.967 | 24.3066 | -1.3742e-05 | -0.0015545 | 0.46824 | 52.9679 | 0.0011566 | 0.048118 | 0.040003 | 14.7512 | 74.4022 | 109.3823 | 20.8091 | 111.9673 | 0.0069263 | 0.16976 | 1.0113 | 1.0112 | 97.6589 | 274.824 | 337.132 | 341.909 | 1014.615 | 0 | 0 | 0
COY(300) (kg/kg) | 0.019322 | 300 | 57.3571 | 10.4173 | -0.99852 | 0.048672 | 5.5059 | 0.023489 | 0.94231 | 22.2402 | 24.4605 | -0.0020517 | 23.3533 | 23.6881 | -4.86e-05 | -0.0054978 | 0.46824 | 52.9679 | 0.0011433 | 0.045864 | 0.038622 | 14.9478 | 74.1339 | 109.154 | 20.8104 | 106.2866 | 0.006996 | 0.16704 | 1.0119 | 1.0116 | 97.659 | 274.792 | 337.197 | 342.03 | 1014.604 | 0 | 0 | 0
COY(360) (kg/kg) | 0.020699 | 305 | 55.8486 | 10.3797 | -3.5244 | 0.047564 | 5.3806 | 0.026826 | 0.95758 | 22.5232 | 24.3263 | -0.0071161 | 23.2265 | 23.5577 | -0.00016764 | -0.018964 | 0.46824 | 52.9679 | 0.001276 | 0.045547 | 0.037808 | 15.1389 | 73.8465 | 108.9005 | 20.8127 | 105.1297 | 0.0075866 | 0.16686 | 1.0127 | 1.0119 | 97.6593 | 274.787 | 337.215 | 342.023 | 1014.686 | 0 | 0 | 0
CO2Y(60) (kg/kg) | 1.1443 | 310 | 57.0795 | 11.1643 | -4.5627 | 0.045196 | 5.1127 | 0.028277 | 1.0332 | 22.8055 | 25.2186 | -0.0084437 | 24.0777 | 24.4224 | -0.00020622 | -0.023328 | 0.46824 | 52.9679 | 0.001278 | 0.046697 | 0.038656 | 15.33 | 73.5662 | 108.6797 | 20.8146 | 112.9798 | 0.0074031 | 0.1655 | 1.013 | 1.012 | 97.6584 | 274.764 | 337.205 | 342.032 | 1014.677 | 0 | 0 | 0
CO2Y(120) (kg/kg) | 1.1762 | 315 | 55.7435 | 10.0167 | 0.63674 | 0.049195 | 5.5651 | 0.026872 | 0.91109 | 23.0876 | 24.9809 | 0.0012953 | 23.8472 | 24.1839 | 3.1325e-05 | 0.0035435 | 0.46831 | 52.9767 | 0.001322 | 0.044821 | 0.037665 | 15.5208 | 73.2939 | 108.4421 | 20.8169 | 110.8435 | 0.007635 | 0.16172 | 1.0117 | 1.0119 | 97.6583 | 274.749 | 337.154 | 341.915 | 1016.061 | 0 | 0 | 0
CO2Y(180) (kg/kg) | 1.1869 | 320 | 54.2712 | 11.2746 | -4.1898 | 0.042552 | 4.8136 | 0.032576 | 1.0623 | 23.3626 | 24.9725 | -0.0073789 | 23.8328 | 24.1614 | -0.00017829 | -0.020168 | 0.46839 | 52.9856 | 0.0013862 | 0.045202 | 0.036951 | 15.7074 | 73.0081 | 108.1987 | 20.8194 | 110.739 | 0.0079027 | 0.16276 | 1.0124 | 1.0116 | 97.6563 | 274.745 | 337.065 | 341.713 | 1014.732 | 0 | 0 | 0
CO2Y(240) (kg/kg) | 1.166 | 325 | 52.6755 | 9.7704 | -0.73178 | 0.047659 | 5.3913 | 0.030311 | 0.95393 | 23.63 | 24.8151 | -0.0014523 | 23.6818 | 24.0139 | -3.4876e-05 | -0.0039453 | 0.46839 | 52.9856 | 0.0014446 | 0.045464 | 0.036149 | 15.8901 | 72.7076 | 108.0039 | 20.8215 | 109.3442 | 0.0081824 | 0.16421 | 1.0115 | 1.0113 | 97.6562 | 274.742 | 337.054 | 341.78 | 1014.789 | 0 | 0 | 0
CO2Y(300) (kg/kg) | 1.1413 | 330 | 54.0725 | 9.8732 | -3.8842 | 0.048414 | 5.4767 | 0.028101 | 0.9211 | 23.8968 | 24.776 | -0.0078446 | 23.6458 | 23.9716 | -0.00018805 | -0.021272 | 0.46839 | 52.9856 | 0.0013605 | 0.044594 | 0.036739 | 16.0723 | 72.4147 | 107.727 | 20.8191 | 109.0056 | 0.0078409 | 0.16209 | 1.0118 | 1.0109 | 97.6561 | 274.75 | 337.072 | 341.716 | 1014.643 | 0 | 0 | 0
CO2Y(360) (kg/kg) | 1.1157 | 335 | 56.5109 | 12.0523 | -0.42217 | 0.041449 | 4.6888 | 0.034482 | 1.0933 | 24.1733 | 25.3487 | -0.00071373 | 24.1891 | 24.5168 | -1.7498e-05 | -0.0019795 | 0.46839 | 52.9856 | 0.0014293 | 0.045317 | 0.0382 | 16.2597 | 72.1591 | 107.5282 | 20.8169 | 114.0878 | 0.0079932 | 0.16129 | 1.0106 | 1.0105 | 97.6558 | 274.749 | 337.026 | 341.592 | 1014.646 | 0 | 0 | 0
|  | 340 | 55.7161 | 10.4672 | -3.4098 | 0.047055 | 5.3229 | 0.029442 | 0.97517 | 24.4539 | 25.043 | -0.0066264 | 23.8962 | 24.2135 | -0.00016045 | -0.01815 | 0.46839 | 52.9856 | 0.0013854 | 0.045886 | 0.037836 | 16.4498 | 71.9231 | 107.2977 | 20.8166 | 111.3475 | 0.0078832 | 0.16422 | 1.0105 | 1.0098 | 97.6589 | 274.753 | 337.009 | 341.484 | 1014.906 | 0 | 0 | 0
User-defined Test Averages |  | 345 | 54.9189 | 9.0178 | -4.1427 | 0.053836 | 6.0901 | 0.026129 | 0.83193 | 24.7305 | 24.7818 | -0.0093053 | 23.6478 | 23.9679 | -0.00022303 | -0.02523 | 0.46839 | 52.9856 | 0.0014067 | 0.044788 | 0.037245 | 16.6375 | 71.6825 | 107.0562 | 20.8173 | 109.0403 | 0.0080323 | 0.16258 | 1.01 | 1.009 | 97.6592 | 274.754 | 337.021 | 341.584 | 1014.801 | 0 | 0 | 0
HRR(0-16) (kW/mｲ) | -0.60549 | 350 | 54.1415 | 9.7909 | -2.3091 | 0.048883 | 5.5298 | 0.026754 | 0.8924 | 25.0031 | 24.2796 | -0.0048048 | 23.1726 | 23.492 | -0.00011287 | -0.012769 | 0.46839 | 52.9856 | 0.0013078 | 0.043623 | 0.036605 | 16.8221 | 71.4375 | 106.7745 | 20.8169 | 104.684 | 0.0077326 | 0.16188 | 1.0089 | 1.0084 | 97.6591 | 274.773 | 337.08 | 341.727 | 1014.764 | 0 | 0 | 0
EHC(0-16) (MJ/kg) | -0.46491 | 355 | 53.7758 | 12.2303 | -3.3517 | 0.038869 | 4.3969 | 0.03345 | 1.1225 | 25.2729 | 24.6808 | -0.0054531 | 23.5588 | 23.8905 | -0.00013028 | -0.014737 | 0.46839 | 52.9856 | 0.0013002 | 0.04363 | 0.036408 | 17.0046 | 71.1913 | 106.5731 | 20.8198 | 108.1871 | 0.0076101 | 0.15998 | 1.0084 | 1.0078 | 97.6608 | 274.756 | 337.127 | 341.874 | 1015.507 | 0 | 0 | 0
MLR(0-16) (g/s) | 0.0089214 | 360 | 53.8928 | 10.4145 | -2.5842 | 0.045745 | 5.1748 | 0.027017 | 0.97946 | 25.5421 | 25.4955 | -0.0047927 | 24.3325 | 24.6659 | -0.00011822 | -0.013373 | 0.46839 | 52.9856 | 0.0012359 | 0.044806 | 0.03663 | 17.1872 | 70.9502 | 106.3659 | 20.8233 | 115.4289 | 0.0071753 | 0.15929 | 1.0078 | 1.0073 | 97.6596 | 274.778 | 337.073 | 341.691 | 1014.682 | 0 | 0 | 0
SEA(0-16) (mｲ/kg) | 82.1404 | 365 | 50.9176 | 9.2763 | -2.0274 | 0.048523 | 5.489 | 0.026192 | 0.92665 | 25.8041 | 24.7372 | -0.0041145 | 23.5973 | 23.9093 | -9.8375e-05 | -0.011128 | 0.46839 | 52.9856 | 0.0012709 | 0.044964 | 0.035053 | 17.3665 | 70.6962 | 106.1191 | 20.8251 | 108.612 | 0.0074754 | 0.16326 | 1.0071 | 1.0066 | 97.6596 | 274.777 | 336.909 | 341.363 | 1014.788 | 0 | 0 | 0
COY(0-16) (kg/kg) | 0.0084383 | 370 | 51.341 | 9.7879 | -2.3287 | 0.046369 | 5.2453 | 0.027883 | 0.93738 | 26.0597 | 24.298 | -0.0045976 | 23.1798 | 23.4856 | -0.00010798 | -0.012215 | 0.46839 | 52.9856 | 0.0012929 | 0.043465 | 0.03506 | 17.5417 | 70.4317 | 105.887 | 20.8227 | 104.7958 | 0.0076651 | 0.16136 | 1.0066 | 1.006 | 97.6601 | 274.777 | 336.93 | 341.375 | 1014.829 | 0 | 0 | 0
CO2Y(0-16) (kg/kg) | 0.27821 | 375 | 52.3706 | 10.0602 | -4.8068 | 0.046018 | 5.2057 | 0.027495 | 0.94718 | 26.319 | 24.2521 | -0.0094333 | 23.1379 | 23.4491 | -0.0002212 | -0.025023 | 0.46839 | 52.9856 | 0.0012653 | 0.043588 | 0.035625 | 17.7184 | 70.1841 | 105.6536 | 20.8204 | 104.4089 | 0.0075576 | 0.16192 | 1.0066 | 1.0055 | 97.6613 | 274.76 | 336.958 | 341.489 | 1014.859 | 0 | 0 | 0
HRR(16-2485) (kW/mｲ) | 61.2663 | 380 | 52.4942 | 9.5346 | -5.5559 | 0.04867 | 5.5056 | 0.026439 | 0.89982 | 26.5812 | 24.5484 | -0.011387 | 23.423 | 23.7474 | -0.0002704 | -0.030589 | 0.46839 | 52.9856 | 0.0012868 | 0.043794 | 0.035733 | 17.8968 | 69.9505 | 105.4238 | 20.8216 | 106.9869 | 0.0075832 | 0.16104 | 1.0072 | 1.0059 | 97.6619 | 274.771 | 336.992 | 341.659 | 1014.736 | 0 | 0 | 0
EHC(16-2485) (MJ/kg) | 13.013 | 385 | 54.6859 | 11.0519 | -6.0961 | 0.043741 | 4.9481 | 0.028591 | 1.0257 | 26.8491 | 25.3364 | -0.010877 | 24.1771 | 24.5147 | -0.00026665 | -0.030164 | 0.46839 | 52.9856 | 0.0012506 | 0.044865 | 0.037073 | 18.0789 | 69.738 | 105.1747 | 20.8209 | 113.9763 | 0.0072668 | 0.16017 | 1.009 | 1.0077 | 97.6606 | 274.759 | 337.023 | 341.729 | 1014.681 | 0 | 0 | 0
MLR(16-2485) (g/s) | 0.041552 | 390 | 52.5203 | 9.6937 | -2.7582 | 0.047895 | 5.418 | 0.025619 | 0.92499 | 27.1172 | 24.5153 | -0.0055665 | 23.3977 | 23.7322 | -0.0001321 | -0.014944 | 0.46839 | 52.9856 | 0.001227 | 0.044303 | 0.035801 | 18.261 | 69.5312 | 104.9767 | 20.8212 | 106.7272 | 0.0073384 | 0.16257 | 1.01 | 1.0094 | 97.6587 | 274.76 | 337.081 | 341.901 | 1014.611 | 0 | 0 | 0
SEA(16-2485) (mｲ/kg) | 1.3477 | 395 | 51.9933 | 9.7061 | -5.1223 | 0.047354 | 5.3567 | 0.025769 | 0.92152 | 27.3784 | 24.2792 | -0.010314 | 23.1779 | 23.5174 | -0.00024256 | -0.027439 | 0.46839 | 52.9856 | 0.0012202 | 0.043637 | 0.03541 | 18.4391 | 69.3125 | 104.7013 | 20.8213 | 104.7065 | 0.0073598 | 0.16192 | 1.012 | 1.0108 | 97.6575 | 274.754 | 337.162 | 342.101 | 1014.613 | 0 | 0 | 0
COY(16-2485) (kg/kg) | 0.02932 | 400 | 54.3412 | 11.8686 | -2.1683 | 0.040474 | 4.5786 | 0.031525 | 1.101 | 27.6443 | 24.8875 | -0.003641 | 23.762 | 24.1041 | -8.7762e-05 | -0.0099279 | 0.46839 | 52.9856 | 0.001276 | 0.044562 | 0.036848 | 18.6197 | 69.1107 | 104.5097 | 20.8193 | 110.0347 | 0.0074643 | 0.16147 | 1.0124 | 1.012 | 97.6549 | 274.742 | 337.211 | 342.066 | 1014.816 | 0 | 0 | 0
CO2Y(16-2485) (kg/kg) | 1.1094 | 405 | 53.9411 | 9.8487 | -4.7851 | 0.048417 | 5.477 | 0.027499 | 0.93335 | 27.915 | 25.4366 | -0.0093973 | 24.292 | 24.6536 | -0.00023168 | -0.026208 | 0.46839 | 52.9856 | 0.0013314 | 0.04519 | 0.036752 | 18.8037 | 68.9259 | 104.2799 | 20.8226 | 114.9707 | 0.0075753 | 0.16055 | 1.0142 | 1.0131 | 97.655 | 274.751 | 337.29 | 342.311 | 1015.265 | 0 | 0 | 0
|  | 410 | 51.983 | 9.4747 | -3.4326 | 0.048501 | 5.4865 | 0.027421 | 0.90221 | 28.1798 | 24.4998 | -0.0070146 | 23.395 | 23.734 | -0.00016648 | -0.018833 | 0.46839 | 52.9856 | 0.0013299 | 0.043758 | 0.035468 | 18.9843 | 68.7312 | 104.0341 | 20.8223 | 106.6474 | 0.007776 | 0.16118 | 1.0148 | 1.014 | 97.6557 | 274.751 | 337.257 | 342.143 | 1015.38 | 0 | 0 | 0
C-factor | 0.043568 | 415 | 52.0346 | 10.6265 | -3.4956 | 0.043287 | 4.8967 | 0.030758 | 1.0084 | 28.4398 | 24.6368 | -0.0063424 | 23.5234 | 23.8571 | -0.00015131 | -0.017117 | 0.46839 | 52.9856 | 0.0013314 | 0.043649 | 0.035481 | 19.1616 | 68.5297 | 103.8011 | 20.823 | 107.8326 | 0.007751 | 0.16023 | 1.0155 | 1.0148 | 97.6559 | 274.723 | 337.222 | 342.005 | 1014.811 | 0 | 0 | 0
Time to ignition (s) | 16 | 420 | 52.5942 | 9.3912 | -0.57779 | 0.049507 | 5.6004 | 0.027048 | 0.89936 | 28.7014 | 24.9086 | -0.001187 | 23.7728 | 24.0987 | -2.8605e-05 | -0.0032358 | 0.46839 | 52.9856 | 0.0013391 | 0.044525 | 0.035921 | 19.3401 | 68.3367 | 103.5893 | 20.8228 | 110.1777 | 0.0077217 | 0.16128 | 1.0153 | 1.0151 | 97.6567 | 274.711 | 337.079 | 341.7 | 1014.728 | 0 | 0 | 0
|  | 425 | 54.2267 | 11.024 | -3.8046 | 0.043484 | 4.919 | 0.032385 | 1.0213 | 28.9685 | 25.22 | -0.0067806 | 24.0719 | 24.3988 | -0.00016544 | -0.018715 | 0.46839 | 52.9856 | 0.0014082 | 0.044408 | 0.036817 | 19.522 | 68.1611 | 103.3189 | 20.8212 | 112.9588 | 0.0079366 | 0.15952 | 1.0161 | 1.0153 | 97.6609 | 274.719 | 337.105 | 341.683 | 1014.713 | 0 | 0 | 0
|  | 430 | 52.0968 | 10.6327 | -5.8604 | 0.043313 | 4.8997 | 0.033119 | 1.0186 | 29.2343 | 24.7781 | -0.010595 | 23.6435 | 23.9583 | -0.00025383 | -0.028714 | 0.46839 | 52.9856 | 0.0014345 | 0.044119 | 0.035627 | 19.7031 | 67.9867 | 103.1471 | 20.8232 | 109.0044 | 0.0081493 | 0.16082 | 1.0168 | 1.0155 | 97.663 | 274.735 | 337.01 | 341.497 | 1014.633 | 0 | 0 | 0
|  | 435 | 50.9487 | 8.1598 | -3.5707 | 0.055196 | 6.2439 | 0.026799 | 0.77526 | 29.4919 | 24.1986 | -0.0084235 | 23.0892 | 23.3975 | -0.00019709 | -0.022295 | 0.46839 | 52.9856 | 0.0014792 | 0.042791 | 0.034818 | 19.8792 | 67.7974 | 102.8725 | 20.8231 | 103.9593 | 0.0084837 | 0.16001 | 1.0165 | 1.0155 | 97.6611 | 274.717 | 336.991 | 341.491 | 1014.565 | 0 | 0 | 0
|  | 440 | 52.7044 | 9.7742 | -7.6139 | 0.047667 | 5.3922 | 0.030203 | 0.92459 | 29.751 | 25.3079 | -0.014827 | 24.1469 | 24.4776 | -0.00036293 | -0.041056 | 0.46839 | 52.9856 | 0.0014397 | 0.044072 | 0.035955 | 20.0561 | 67.6159 | 102.617 | 20.8247 | 113.7058 | 0.0080451 | 0.15824 | 1.017 | 1.0153 | 97.6601 | 274.736 | 336.981 | 341.596 | 1014.603 | 0 | 0 | 0
|  | 445 | 52.1027 | 9.8739 | -1.6315 | 0.046647 | 5.2768 | 0.029025 | 0.91821 | 30.013 | 24.5642 | -0.0032053 | 23.43 | 23.7436 | -7.6106e-05 | -0.0086093 | 0.46839 | 52.9856 | 0.0013539 | 0.042832 | 0.035402 | 20.2345 | 67.445 | 102.3902 | 20.8229 | 107.0875 | 0.0078622 | 0.15839 | 1.0155 | 1.0151 | 97.6597 | 274.736 | 336.875 | 341.384 | 1014.619 | 0 | 0 | 0
|  | 450 | 52.0348 | 9.8591 | -2.1689 | 0.046656 | 5.2779 | 0.030542 | 0.9807 | 30.2734 | 25.1391 | -0.0041688 | 23.9717 | 24.2741 | -0.00010119 | -0.011447 | 0.46839 | 52.9856 | 0.001425 | 0.045756 | 0.035841 | 20.4126 | 67.2742 | 102.1485 | 20.8243 | 112.1274 | 0.0080241 | 0.16342 | 1.0151 | 1.0146 | 97.6595 | 274.73 | 336.782 | 341.031 | 1014.702 | 0 | 0 | 0
|  | 455 | 52.9923 | 10.1221 | -1.8942 | 0.04628 | 5.2353 | 0.029137 | 0.98261 | 30.5359 | 24.8558 | -0.0036518 | 23.6997 | 24.0062 | -8.7665e-05 | -0.0099169 | 0.46839 | 52.9856 | 0.0013485 | 0.045475 | 0.036284 | 20.593 | 67.112 | 101.9233 | 20.8212 | 109.6063 | 0.0077726 | 0.16404 | 1.0142 | 1.0138 | 97.6593 | 274.734 | 336.755 | 341.11 | 1014.703 | 0 | 0 | 0
|  | 460 | 52.9486 | 9.1969 | -1.017 | 0.050894 | 5.7572 | 0.027512 | 0.88486 | 30.8008 | 24.7635 | -0.0021628 | 23.6187 | 23.9322 | -5.1759e-05 | -0.0058551 | 0.46839 | 52.9856 | 0.0014002 | 0.045034 | 0.036214 | 20.7742 | 66.9582 | 101.6809 | 20.821 | 108.8262 | 0.0080096 | 0.16332 | 1.0128 | 1.0125 | 97.6604 | 274.743 | 336.856 | 341.326 | 1016.321 | 0 | 0 | 0
|  | 465 | 53.6602 | 10.5241 | -6.5884 | 0.045073 | 5.0988 | 0.033578 | 1.0727 | 31.0673 | 24.8597 | -0.012353 | 23.7177 | 24.0389 | -0.00029696 | -0.033593 | 0.46839 | 52.9856 | 0.0015135 | 0.048352 | 0.037147 | 20.9576 | 66.8114 | 101.4264 | 20.8181 | 109.7066 | 0.008458 | 0.17164 | 1.0125 | 1.0111 | 97.6616 | 274.739 | 336.958 | 341.521 | 1014.597 | 0 | 0 | 0
|  | 470 | 57.3176 | 11.98 | -5.2053 | 0.042294 | 4.7844 | 0.032437 | 1.0851 | 31.3448 | 25.0382 | -0.0090842 | 23.8979 | 24.2348 | -0.00022015 | -0.024904 | 0.46839 | 52.9856 | 0.0013719 | 0.045893 | 0.038699 | 21.1472 | 66.691 | 101.227 | 20.8134 | 111.3342 | 0.0078286 | 0.16426 | 1.0104 | 1.0094 | 97.6598 | 274.718 | 337.098 | 341.85 | 1014.563 | 0 | 0 | 0
|  | 475 | 56.4154 | 11.0401 | -6.2363 | 0.045173 | 5.11 | 0.03056 | 0.99527 | 31.6291 | 24.9688 | -0.011659 | 23.8326 | 24.1631 | -0.00028171 | -0.031868 | 0.46839 | 52.9856 | 0.0013805 | 0.044959 | 0.038072 | 21.3391 | 66.5876 | 100.996 | 20.8153 | 110.7218 | 0.0078798 | 0.16214 | 1.0093 | 1.008 | 97.6611 | 274.697 | 337.111 | 341.786 | 1014.601 | 0 | 0 | 0
|  | 480 | 54.5901 | 10.2442 | 0.72147 | 0.047107 | 5.3289 | 0.032121 | 0.96063 | 31.9066 | 25.0266 | 0.0014043 | 23.8783 | 24.2021 | 3.3987e-05 | 0.0038446 | 0.46848 | 52.9952 | 0.0015131 | 0.045253 | 0.037181 | 21.5273 | 66.4721 | 100.7756 | 20.8189 | 111.1912 | 0.0084146 | 0.16264 | 1.0083 | 1.0085 | 97.6624 | 274.683 | 336.978 | 341.547 | 1014.677 | 0 | 0 | 0
|  | 485 | 54.086 | 9.8395 | -0.93993 | 0.048592 | 5.4968 | 0.029372 | 0.93656 | 32.1783 | 24.7498 | -0.001909 | 23.6099 | 23.9253 | -4.5673e-05 | -0.0051666 | 0.46856 | 53.0048 | 0.0014273 | 0.045509 | 0.036912 | 21.7125 | 66.347 | 100.526 | 20.8183 | 108.7253 | 0.0081259 | 0.16465 | 1.0092 | 1.0089 | 97.6625 | 274.675 | 336.917 | 341.417 | 1014.688 | 0 | 0 | 0
|  | 490 | 53.7881 | 10.1606 | -5.0778 | 0.046797 | 5.2938 | 0.028113 | 0.93974 | 32.448 | 24.1937 | -0.010154 | 23.0879 | 23.4017 | -0.00023763 | -0.026881 | 0.46856 | 53.0048 | 0.0013156 | 0.043977 | 0.03647 | 21.896 | 66.2204 | 100.2932 | 20.8169 | 103.9325 | 0.0077857 | 0.16326 | 1.0106 | 1.0094 | 97.6617 | 274.674 | 337.041 | 341.621 | 1014.615 | 0 | 0 | 0
|  | 495 | 56.0078 | 9.6425 | -5.7135 | 0.051347 | 5.8084 | 0.024278 | 0.89077 | 32.7225 | 25.1416 | -0.012063 | 23.9937 | 24.3192 | -0.00029337 | -0.033186 | 0.46856 | 53.0048 | 0.0012466 | 0.045738 | 0.037918 | 22.0819 | 66.106 | 100.052 | 20.8168 | 112.2416 | 0.00729 | 0.16336 | 1.0113 | 1.0099 | 97.662 | 274.647 | 337.058 | 341.631 | 1014.529 | 0 | 0 | 0
|  | 500 | 52.698 | 10.3207 | -4.0783 | 0.045137 | 5.106 | 0.02623 | 0.97853 | 32.9942 | 24.1983 | -0.0078671 | 23.0931 | 23.3992 | -0.00018408 | -0.020824 | 0.46856 | 53.0048 | 0.0011839 | 0.044168 | 0.035857 | 22.2664 | 65.9885 | 99.7916 | 20.8192 | 103.976 | 0.007222 | 0.16376 | 1.0112 | 1.0103 | 97.662 | 274.667 | 337.052 | 341.519 | 1014.744 | 0 | 0 | 0
|  | 505 | 55.4646 | 10.8671 | -6.2428 | 0.045119 | 5.1039 | 0.027374 | 1.0072 | 33.2646 | 25.0358 | -0.011627 | 23.8971 | 24.2246 | -0.00028167 | -0.031863 | 0.46856 | 53.0048 | 0.0012351 | 0.045443 | 0.037574 | 22.45 | 65.8706 | 99.5938 | 20.8175 | 111.3197 | 0.007264 | 0.16309 | 1.0121 | 1.0107 | 97.6609 | 274.655 | 337.119 | 341.739 | 1014.606 | 0 | 0 | 0
|  | 510 | 55.5456 | 10.1037 | 0.49506 | 0.048598 | 5.4976 | 0.024945 | 0.94688 | 33.5422 | 25.0811 | 0.00099161 | 23.9361 | 24.2625 | 2.4059e-05 | 0.0027216 | 0.46862 | 53.0116 | 0.0012123 | 0.046017 | 0.037696 | 22.6381 | 65.769 | 99.336 | 20.8173 | 111.7031 | 0.0071608 | 0.16438 | 1.0111 | 1.0112 | 97.662 | 274.639 | 337.06 | 341.655 | 1014.627 | 0 | 0 | 0
|  | 515 | 56.6631 | 10.9871 | -4.8585 | 0.04559 | 5.1572 | 0.030632 | 0.99012 | 33.8227 | 24.9864 | -0.0091601 | 23.8507 | 24.1807 | -0.0002215 | -0.025056 | 0.46868 | 53.0184 | 0.0013965 | 0.045139 | 0.03824 | 22.828 | 65.6751 | 99.1148 | 20.8148 | 110.8843 | 0.0079421 | 0.16253 | 1.0126 | 1.0115 | 97.6631 | 274.644 | 337.13 | 341.794 | 1015.621 | 0 | 0 | 0
|  | 520 | 55.3681 | 10.3439 | -3.6373 | 0.047318 | 5.3527 | 0.02833 | 0.95441 | 34.1028 | 24.8423 | -0.0071599 | 23.7151 | 24.0383 | -0.00017211 | -0.01947 | 0.46868 | 53.0184 | 0.0013405 | 0.045161 | 0.037519 | 23.0174 | 65.5822 | 98.8754 | 20.8166 | 109.6179 | 0.0077425 | 0.16327 | 1.0127 | 1.0118 | 97.6626 | 274.649 | 337.158 | 341.752 | 1014.624 | 0 | 0 | 0
|  | 525 | 55.1019 | 10.4669 | -1.4682 | 0.046537 | 5.2644 | 0.026539 | 0.96168 | 34.3789 | 24.6793 | -0.0028588 | 23.5673 | 23.9003 | -6.8325e-05 | -0.0077291 | 0.46868 | 53.0184 | 0.0012351 | 0.044754 | 0.037271 | 23.2043 | 65.4837 | 98.644 | 20.8166 | 108.2198 | 0.0073377 | 0.16298 | 1.0124 | 1.0121 | 97.6612 | 274.644 | 337.269 | 342.035 | 1014.671 | 0 | 0 | 0
|  | 530 | 55.2316 | 10.4232 | -5.014 | 0.046842 | 5.2989 | 0.026504 | 0.96351 | 34.6548 | 24.8248 | -0.0097685 | 23.7092 | 24.0434 | -0.00023487 | -0.026569 | 0.46868 | 53.0184 | 0.0012415 | 0.045133 | 0.037402 | 23.391 | 65.3864 | 98.4089 | 20.817 | 109.5135 | 0.0073342 | 0.16329 | 1.0135 | 1.0124 | 97.659 | 274.656 | 337.311 | 342.065 | 1014.633 | 0 | 0 | 0
|  | 535 | 56.7752 | 10.4857 | -4.2495 | 0.047865 | 5.4145 | 0.02591 | 0.97426 | 34.9348 | 25.6029 | -0.0082044 | 24.4515 | 24.7915 | -0.0002034 | -0.023009 | 0.46868 | 53.0184 | 0.0012401 | 0.046632 | 0.03847 | 23.5807 | 65.2987 | 98.1749 | 20.8173 | 116.4824 | 0.0071715 | 0.1635 | 1.0136 | 1.0126 | 97.6633 | 274.662 | 337.3 | 341.99 | 1014.661 | 0 | 0 | 0
|  | 540 | 56.3923 | 10.7338 | -4.2408 | 0.046443 | 5.2537 | 0.024674 | 0.97999 | 35.2177 | 24.961 | -0.0081508 | 23.8371 | 24.1637 | -0.00019695 | -0.02228 | 0.46868 | 53.0184 | 0.0011459 | 0.045513 | 0.038051 | 23.772 | 65.218 | 97.9333 | 20.8154 | 110.7085 | 0.0069099 | 0.16364 | 1.0138 | 1.0128 | 97.6627 | 274.678 | 337.281 | 341.902 | 1015.941 | 0 | 0 | 0
|  | 545 | 57.1092 | 11.3537 | -3.2974 | 0.044465 | 5.03 | 0.02614 | 1.0113 | 35.5015 | 24.7605 | -0.0061196 | 23.6413 | 23.9591 | -0.00014662 | -0.016586 | 0.46868 | 53.0184 | 0.0011623 | 0.044968 | 0.038361 | 23.963 | 65.1403 | 97.7115 | 20.8131 | 108.9166 | 0.0070169 | 0.16316 | 1.0136 | 1.0129 | 97.6601 | 274.67 | 337.219 | 341.753 | 1014.779 | 0 | 0 | 0
|  | 550 | 56.4197 | 11.7344 | -8.091 | 0.042503 | 4.808 | 0.031921 | 1.0339 | 35.7853 | 25.3257 | -0.014038 | 24.179 | 24.4967 | -0.00034389 | -0.038902 | 0.46868 | 53.0184 | 0.0013567 | 0.043943 | 0.037913 | 24.1537 | 65.0642 | 97.4882 | 20.8178 | 113.9371 | 0.0077023 | 0.15783 | 1.0146 | 1.0129 | 97.6555 | 274.69 | 337.191 | 341.621 | 1014.758 | 0 | 0 | 0
|  | 555 | 50.6299 | 10.3189 | -1.3836 | 0.043373 | 4.9065 | 0.036543 | 1.0304 | 36.0529 | 24.1003 | -0.0025788 | 22.9876 | 23.2705 | -6.001e-05 | -0.0067884 | 0.46868 | 53.0184 | 0.001585 | 0.044694 | 0.034975 | 24.3359 | 64.9602 | 97.2818 | 20.822 | 103.0815 | 0.0089634 | 0.16568 | 1.0132 | 1.0129 | 97.6582 | 274.683 | 336.876 | 341.022 | 1014.855 | 0 | 0 | 0
|  | 560 | 56.0243 | 9.5295 | -2.7383 | 0.051971 | 5.8791 | 0.029454 | 0.89889 | 36.3195 | 25.4662 | -0.0057835 | 24.2976 | 24.6068 | -0.00014231 | -0.016099 | 0.46868 | 53.0184 | 0.0015307 | 0.046716 | 0.038189 | 24.5189 | 64.8563 | 97.0458 | 20.8176 | 115.1311 | 0.0083783 | 0.16436 | 1.0132 | 1.0125 | 97.659 | 274.671 | 336.977 | 341.264 | 1014.818 | 0 | 0 | 0
|  | 565 | 52.7836 | 9.3173 | 5.2818 | 0.05008 | 5.6651 | 0.027448 | 0.85901 | 36.5916 | 24.0653 | 0.011369 | 22.9641 | 23.2652 | 0.00026451 | 0.029922 | 0.46934 | 53.0932 | 0.0013746 | 0.043019 | 0.035803 | 24.7038 | 64.7638 | 96.7747 | 20.8187 | 102.8267 | 0.0080691 | 0.16128 | 1.0105 | 1.0118 | 97.662 | 274.664 | 337.022 | 341.441 | 1014.727 | 0 | 0 | 0
|  | 570 | 56.6924 | 11.1805 | -1.7769 | 0.044825 | 5.0707 | 0.035066 | 0.98989 | 36.8653 | 25.4691 | -0.0032361 | 24.2976 | 24.6127 | -7.9648e-05 | -0.00901 | 0.47001 | 53.168 | 0.0015718 | 0.044371 | 0.038212 | 24.8889 | 64.6759 | 96.5496 | 20.8175 | 115.1438 | 0.0085445 | 0.15829 | 1.0113 | 1.0109 | 97.6599 | 274.664 | 336.938 | 341.307 | 1014.668 | 0 | 0 | 0
|  | 575 | 52.4561 | 9.6236 | -3.9322 | 0.048185 | 5.4508 | 0.032309 | 0.89893 | 37.1381 | 24.4938 | -0.0080085 | 23.3612 | 23.6588 | -0.00018947 | -0.021433 | 0.47001 | 53.168 | 0.0015568 | 0.043315 | 0.035746 | 25.0738 | 64.588 | 96.3169 | 20.8212 | 106.4669 | 0.0087351 | 0.16002 | 1.0109 | 1.01 | 97.6592 | 274.671 | 336.852 | 341.144 | 1014.639 | 0 | 0 | 0
|  | 580 | 53.9042 | 10.178 | -3.3125 | 0.046818 | 5.2962 | 0.030826 | 0.97545 | 37.404 | 25.2354 | -0.0063612 | 24.071 | 24.3795 | -0.00015508 | -0.017543 | 0.47001 | 53.168 | 0.0014432 | 0.045669 | 0.036847 | 25.2552 | 64.4897 | 96.0732 | 20.8212 | 113.0234 | 0.0080766 | 0.16274 | 1.0097 | 1.009 | 97.6622 | 274.646 | 336.887 | 341.204 | 1014.587 | 0 | 0 | 0
|  | 585 | 53.1027 | 11.9407 | -5.9045 | 0.039313 | 4.4472 | 0.035012 | 1.076 | 37.6715 | 24.5007 | -0.0098036 | 23.3715 | 23.6776 | -0.00023213 | -0.026259 | 0.47001 | 53.168 | 0.0013764 | 0.042301 | 0.035871 | 25.437 | 64.3958 | 95.8548 | 20.8208 | 106.5443 | 0.007972 | 0.15726 | 1.009 | 1.0079 | 97.6611 | 274.654 | 336.905 | 341.317 | 1014.628 | 0 | 0 | 0
|  | 590 | 53.569 | 9.9959 | -3.6328 | 0.047374 | 5.3591 | 0.029864 | 0.96169 | 37.9382 | 25.3371 | -0.0070331 | 24.1605 | 24.4702 | -0.0001721 | -0.019469 | 0.47001 | 53.168 | 0.0014148 | 0.045559 | 0.036639 | 25.6183 | 64.3021 | 95.6616 | 20.8224 | 113.9007 | 0.0079367 | 0.16197 | 1.0071 | 1.0063 | 97.6608 | 274.651 | 336.782 | 341.1 | 1014.752 | 0 | 0 | 0
|  | 595 | 54.4506 | 8.8885 | -5.7344 | 0.054153 | 6.1259 | 0.022373 | 0.8225 | 38.2083 | 24.7378 | -0.012989 | 23.5978 | 23.9071 | -0.00031054 | -0.035129 | 0.47001 | 53.168 | 0.0012116 | 0.044541 | 0.036877 | 25.8021 | 64.2156 | 95.3824 | 20.8184 | 108.6169 | 0.0072272 | 0.16213 | 1.0063 | 1.0048 | 97.6599 | 274.664 | 336.908 | 341.324 | 1014.677 | 0 | 0 | 0
|  | 600 | 54.1879 | 10.1687 | 5.092 | 0.047107 | 5.3289 | 0.021829 | 0.94015 | 38.4799 | 24.2098 | 0.010245 | 23.0992 | 23.4123 | 0.00023987 | 0.027135 | 0.47061 | 53.2359 | 0.0010283 | 0.044288 | 0.036621 | 25.9859 | 64.1331 | 95.1368 | 20.8164 | 104.0524 | 0.0065549 | 0.16403 | 1.0021 | 1.0033 | 97.6606 | 274.661 | 336.981 | 341.549 | 1014.597 | 0 | 0 | 0
|  | 605 | 55.6086 | 10.7331 | -5.6742 | 0.0458 | 5.181 | 0.024371 | 0.97421 | 38.7544 | 24.8607 | -0.010801 | 23.7302 | 24.06 | -0.00025988 | -0.029398 | 0.4712 | 53.3037 | 0.0011162 | 0.044619 | 0.037479 | 26.1711 | 64.0568 | 94.9057 | 20.8169 | 109.769 | 0.0068054 | 0.16175 | 1.003 | 1.0018 | 97.6602 | 274.681 | 337.122 | 341.807 | 1014.619 | 0 | 0 | 0
|  | 610 | 53.945 | 9.9161 | -2.3731 | 0.048091 | 5.4401 | 0.023185 | 0.92401 | 39.0282 | 24.6673 | -0.0047816 | 23.5459 | 23.8675 | -0.00011412 | -0.01291 | 0.4712 | 53.3037 | 0.001115 | 0.044436 | 0.036549 | 26.3562 | 63.9807 | 94.6744 | 20.8192 | 108.0692 | 0.0068368 | 0.16219 | 1.001 | 1.0004 | 97.6617 | 274.706 | 337.127 | 341.731 | 1014.73 | 0 | 0 | 0
|  | 615 | 54.3622 | 10.8773 | -4.6824 | 0.04418 | 4.9978 | 0.026746 | 1.0034 | 39.299 | 24.4651 | -0.0087374 | 23.3533 | 23.676 | -0.00020687 | -0.023401 | 0.4712 | 53.3037 | 0.0011816 | 0.04433 | 0.036784 | 26.5395 | 63.9008 | 94.4314 | 20.8172 | 106.3064 | 0.0071571 | 0.16289 | 1.0001 | 0.99912 | 97.6643 | 274.695 | 337.133 | 341.791 | 1014.649 | 0 | 0 | 0
|  | 620 | 56.9452 | 11.2112 | -2.0885 | 0.044901 | 5.0793 | 0.024916 | 1.0223 | 39.5773 | 25.1547 | -0.0038518 | 24.0158 | 24.3466 | -9.3778e-05 | -0.010608 | 0.4712 | 53.3037 | 0.0011188 | 0.045901 | 0.0384 | 26.7275 | 63.8343 | 94.2273 | 20.8152 | 112.4041 | 0.0067618 | 0.16373 | 0.99812 | 0.99769 | 97.6655 | 274.704 | 337.192 | 341.836 | 1016.521 | 0 | 0 | 0
|  | 625 | 54.4187 | 10.2343 | -4.8516 | 0.047005 | 5.3173 | 0.02345 | 0.95246 | 39.8557 | 24.708 | -0.0095379 | 23.5907 | 23.9098 | -0.00022805 | -0.025797 | 0.4712 | 53.3037 | 0.0011023 | 0.04477 | 0.036851 | 26.9156 | 63.7691 | 93.9802 | 20.8183 | 108.4532 | 0.0067759 | 0.16288 | 0.99742 | 0.99634 | 97.6648 | 274.723 | 337.211 | 341.773 | 1014.554 | 0 | 0 | 0
|  | 630 | 55.1257 | 10.1425 | -4.483 | 0.048046 | 5.4351 | 0.022528 | 0.90634 | 40.1296 | 24.4911 | -0.00909 | 23.3824 | 23.6956 | -0.00021539 | -0.024366 | 0.4712 | 53.3037 | 0.0010824 | 0.043546 | 0.037039 | 27.1003 | 63.6977 | 93.7588 | 20.8164 | 106.5519 | 0.0067329 | 0.16065 | 0.9962 | 0.99517 | 97.6646 | 274.709 | 337.195 | 341.712 | 1014.57 | 0 | 0 | 0
|  | 635 | 55.9786 | 10.6978 | -4.3489 | 0.046257 | 5.2327 | 0.024603 | 0.99098 | 40.4073 | 25.3703 | -0.0081976 | 24.2207 | 24.5398 | -0.00020117 | -0.022757 | 0.4712 | 53.3037 | 0.001138 | 0.04584 | 0.037877 | 27.2876 | 63.6336 | 93.5032 | 20.8182 | 114.3343 | 0.0068013 | 0.16255 | 0.9951 | 0.99417 | 97.6649 | 274.715 | 337.18 | 341.622 | 1014.564 | 0 | 0 | 0
|  | 640 | 53.518 | 10.1878 | -2.4612 | 0.046438 | 5.2531 | 0.021884 | 0.96527 | 40.6811 | 24.8232 | -0.0047614 | 23.6962 | 24.0034 | -0.00011429 | -0.012929 | 0.4712 | 53.3037 | 0.0010163 | 0.044825 | 0.036339 | 27.4731 | 63.5641 | 93.2944 | 20.8208 | 109.4465 | 0.0063962 | 0.16248 | 0.9941 | 0.99357 | 97.6636 | 274.705 | 337.148 | 341.519 | 1014.551 | 0 | 0 | 0
|  | 645 | 54.2628 | 10.6225 | 0.037555 | 0.045157 | 5.1083 | 0.022054 | 0.98167 | 40.9505 | 24.7486 | 7.0859e-05 | 23.6215 | 23.9329 | 1.6959e-06 | 0.00019184 | 0.47121 | 53.3042 | 0.00099591 | 0.04433 | 0.036659 | 27.6556 | 63.4892 | 93.0403 | 20.8193 | 108.7732 | 0.006324 | 0.16152 | 0.99303 | 0.99304 | 97.6637 | 274.699 | 337.098 | 341.542 | 1014.66 | 0 | 0 | 0
|  | 650 | 52.351 | 10.4967 | -5.0923 | 0.044089 | 4.9874 | 0.025566 | 0.99673 | 41.217 | 24.3505 | -0.0095273 | 23.2491 | 23.5651 | -0.00022451 | -0.025397 | 0.47121 | 53.3047 | 0.0011272 | 0.043944 | 0.035614 | 27.8363 | 63.4108 | 92.842 | 20.821 | 105.3367 | 0.0069494 | 0.1624 | 0.99392 | 0.99284 | 97.6631 | 274.697 | 337.208 | 341.791 | 1014.773 | 0 | 0 | 0
|  | 655 | 55.4086 | 10.0874 | 0.90535 | 0.048557 | 5.4928 | 0.024034 | 0.92898 | 41.4864 | 24.878 | 0.0018254 | 23.7554 | 24.0827 | 4.3961e-05 | 0.0049729 | 0.47132 | 53.3171 | 0.001167 | 0.045108 | 0.037465 | 28.019 | 63.3381 | 92.5934 | 20.817 | 109.962 | 0.0070135 | 0.16296 | 0.9925 | 0.99271 | 97.6653 | 274.701 | 337.245 | 341.892 | 1014.827 | 0 | 0 | 0
|  | 660 | 55.8105 | 10.7284 | 0.43274 | 0.045987 | 5.2021 | 0.021857 | 0.9381 | 41.7645 | 24.4032 | 0.00084178 | 23.3078 | 23.6405 | 1.99e-05 | 0.0022511 | 0.47148 | 53.3352 | 0.0010051 | 0.04314 | 0.037317 | 28.206 | 63.2795 | 92.3644 | 20.8149 | 105.8307 | 0.006422 | 0.15998 | 0.9926 | 0.99269 | 97.6666 | 274.674 | 337.329 | 342.145 | 1015.606 | 0 | 0 | 0
|  | 665 | 55.5064 | 11.1891 | -3.7654 | 0.043853 | 4.9608 | 0.024783 | 1.0111 | 42.0428 | 24.7615 | -0.0068901 | 23.6443 | 23.9657 | -0.00016513 | -0.018679 | 0.47153 | 53.3408 | 0.0010868 | 0.044339 | 0.037369 | 28.3927 | 63.2222 | 92.1334 | 20.8167 | 108.9351 | 0.0067014 | 0.16148 | 0.99357 | 0.99279 | 97.6631 | 274.672 | 337.247 | 341.832 | 1014.707 | 0 | 0 | 0
|  | 670 | 55.3455 | 10.6838 | -2.4623 | 0.045794 | 5.1803 | 0.023504 | 0.96671 | 42.3199 | 24.7783 | -0.0047023 | 23.6602 | 23.9795 | -0.00011276 | -0.012756 | 0.47153 | 53.3408 | 0.0010763 | 0.044269 | 0.037267 | 28.5793 | 63.164 | 91.9212 | 20.8172 | 109.0822 | 0.0066546 | 0.16122 | 0.9935 | 0.99297 | 97.6612 | 274.663 | 337.245 | 341.797 | 1014.728 | 0 | 0 | 0
|  | 675 | 53.8014 | 10.6588 | -3.251 | 0.044621 | 5.0476 | 0.02352 | 0.95511 | 42.5928 | 24.3396 | -0.0061605 | 23.2383 | 23.5471 | -0.00014506 | -0.01641 | 0.47153 | 53.3408 | 0.0010495 | 0.042618 | 0.036167 | 28.7629 | 63.1004 | 91.6785 | 20.8188 | 105.2404 | 0.0066215 | 0.15887 | 0.99406 | 0.99337 | 97.6616 | 274.664 | 337.203 | 341.684 | 1014.682 | 0 | 0 | 0
|  | 680 | 54.0188 | 10.5816 | -0.3545 | 0.045128 | 5.105 | 0.022535 | 0.97269 | 42.8623 | 24.5972 | -0.00067267 | 23.4807 | 23.7824 | -1.5998e-05 | -0.0018097 | 0.47153 | 53.3408 | 0.001017 | 0.043895 | 0.036468 | 28.9445 | 63.0328 | 91.4729 | 20.8191 | 107.4635 | 0.0064381 | 0.16108 | 0.9938 | 0.99372 | 97.6609 | 274.675 | 337.151 | 341.484 | 1014.662 | 0 | 0 | 0
|  | 685 | 55.1339 | 10.027 | -1.7991 | 0.048607 | 5.4986 | 0.021491 | 0.89755 | 43.1352 | 24.6446 | -0.0036705 | 23.5232 | 23.8256 | -8.7451e-05 | -0.0098927 | 0.47153 | 53.3408 | 0.0010446 | 0.043628 | 0.037042 | 29.1282 | 62.9711 | 91.2241 | 20.8173 | 107.8655 | 0.0065458 | 0.16014 | 0.99469 | 0.99428 | 97.6628 | 274.655 | 337.113 | 341.447 | 1014.613 | 0 | 0 | 0
|  | 690 | 56.4134 | 10.9442 | -4.4186 | 0.045567 | 5.1546 | 0.024728 | 0.99191 | 43.4141 | 25.2211 | -0.0082545 | 24.0758 | 24.3921 | -0.00020134 | -0.022776 | 0.47153 | 53.3408 | 0.0011268 | 0.045198 | 0.038009 | 29.3159 | 62.919 | 90.9937 | 20.8169 | 112.9824 | 0.0067826 | 0.16158 | 0.99571 | 0.99478 | 97.6598 | 274.645 | 337.145 | 341.573 | 1014.611 | 0 | 0 | 0
|  | 695 | 57.3622 | 10.2172 | -4.8217 | 0.04963 | 5.6143 | 0.023978 | 0.91945 | 43.6985 | 25.3338 | -0.0097675 | 24.1838 | 24.4998 | -0.0002393 | -0.02707 | 0.47153 | 53.3408 | 0.00119 | 0.045633 | 0.038614 | 29.5074 | 62.8756 | 90.7615 | 20.8154 | 113.9959 | 0.0070201 | 0.16218 | 0.99652 | 0.99541 | 97.6601 | 274.636 | 337.151 | 341.556 | 1014.612 | 0 | 0 | 0
|  | 700 | 56.6915 | 11.067 | -8.5413 | 0.045283 | 5.1226 | 0.022762 | 0.96345 | 43.9837 | 24.6013 | -0.01625 | 23.4881 | 23.8024 | -0.00038678 | -0.043753 | 0.47153 | 53.3408 | 0.0010308 | 0.043628 | 0.037879 | 29.6986 | 62.8338 | 90.5062 | 20.814 | 107.5155 | 0.0064953 | 0.16035 | 0.99797 | 0.99613 | 97.6599 | 274.624 | 337.202 | 341.714 | 1014.841 | 0 | 0 | 0
|  | 705 | 57.0401 | 10.6682 | 3.0523 | 0.047265 | 5.3467 | 0.019609 | 0.9382 | 44.268 | 24.8773 | 0.0059936 | 23.7513 | 24.0699 | 0.00014427 | 0.01632 | 0.47189 | 53.3816 | 0.00092684 | 0.044344 | 0.038138 | 29.8887 | 62.7915 | 90.3021 | 20.8146 | 109.94 | 0.0060153 | 0.16095 | 0.9961 | 0.99678 | 97.66 | 274.61 | 337.197 | 341.72 | 1014.54 | 0 | 0 | 0
|  | 710 | 55.7698 | 10.2293 | -1.4802 | 0.048195 | 5.4519 | 0.021139 | 0.94674 | 44.55 | 25.6506 | -0.0028739 | 24.4914 | 24.8233 | -7.1339e-05 | -0.00807 | 0.47225 | 53.4224 | 0.0010188 | 0.045628 | 0.037687 | 30.0782 | 62.7465 | 90.0352 | 20.8204 | 116.8895 | 0.0062699 | 0.1607 | 0.99791 | 0.99759 | 97.6602 | 274.618 | 337.223 | 341.792 | 1014.531 | 0 | 0 | 0
|  | 715 | 53.2134 | 11.6696 | -3.0746 | 0.04031 | 4.56 | 0.024256 | 1.087 | 44.8225 | 24.8171 | -0.0051603 | 23.6993 | 24.0177 | -0.00012394 | -0.01402 | 0.47225 | 53.4224 | 0.00097778 | 0.043818 | 0.036006 | 30.2625 | 62.6888 | 89.8298 | 20.822 | 109.4333 | 0.0062369 | 0.15984 | 0.99912 | 0.99853 | 97.6608 | 274.601 | 337.275 | 341.807 | 1014.566 | 0 | 0 | 0
|  | 720 | 53.028 | 10.8591 | -5.7903 | 0.043168 | 4.8833 | 0.023009 | 0.99647 | 45.0881 | 24.5506 | -0.010526 | 23.4407 | 23.7457 | -0.00024996 | -0.028276 | 0.47225 | 53.4224 | 0.00099325 | 0.043016 | 0.035789 | 30.442 | 62.6223 | 89.6191 | 20.8214 | 107.0775 | 0.0063463 | 0.15895 | 1.0008 | 0.9996 | 97.6635 | 274.594 | 337.216 | 341.604 | 1014.7 | 0 | 0 | 0
|  | 725 | 51.3586 | 8.9126 | -3.2188 | 0.05094 | 5.7625 | 0.0189 | 0.84587 | 45.349 | 24.1902 | -0.0070112 | 23.0942 | 23.3868 | -0.00016397 | -0.018549 | 0.47225 | 53.4224 | 0.00096277 | 0.043089 | 0.034882 | 30.6186 | 62.5504 | 89.3919 | 20.8228 | 103.9459 | 0.0062783 | 0.16086 | 1.0015 | 1.0007 | 97.6645 | 274.576 | 337.182 | 341.454 | 1014.265 | 0 | 0 | 0
|  | 730 | 54.2768 | 9.9043 | -6.2926 | 0.048444 | 5.4801 | 0.022587 | 0.90647 | 45.6131 | 24.7007 | -0.012766 | 23.5817 | 23.8793 | -0.00030484 | -0.034484 | 0.47225 | 53.4224 | 0.0010942 | 0.043913 | 0.036641 | 30.7975 | 62.4837 | 89.1226 | 20.8191 | 108.3798 | 0.0067435 | 0.16064 | 1.0032 | 1.0018 | 97.6652 | 274.591 | 337.183 | 341.439 | 1014.679 | 0 | 0 | 0
|  | 735 | 53.8743 | 11.7948 | -7.9571 | 0.040378 | 4.5676 | 0.02623 | 1.0957 | 45.8835 | 24.6017 | -0.013505 | 23.4866 | 23.7906 | -0.00032129 | -0.036345 | 0.47225 | 53.4224 | 0.0010591 | 0.044241 | 0.036459 | 30.9802 | 62.4265 | 88.9141 | 20.8192 | 107.5102 | 0.0066144 | 0.16198 | 1.0044 | 1.0029 | 97.664 | 274.584 | 337.174 | 341.539 | 1014.835 | 0 | 0 | 0
|  | 740 | 56.6825 | 10.916 | -4.167 | 0.045903 | 5.1926 | 0.026286 | 0.98833 | 46.1599 | 25.2493 | -0.0078288 | 24.1131 | 24.4324 | -0.00019128 | -0.021638 | 0.47225 | 53.4224 | 0.0012066 | 0.045367 | 0.038212 | 31.1669 | 62.3782 | 88.7035 | 20.8164 | 113.2832 | 0.0071043 | 0.16188 | 1.0049 | 1.004 | 97.6601 | 274.58 | 337.29 | 341.757 | 1015.806 | 0 | 0 | 0
|  | 745 | 54.2236 | 10.7093 | -5.6028 | 0.044759 | 5.0632 | 0.022533 | 0.97985 | 46.4372 | 24.6152 | -0.010521 | 23.5138 | 23.8366 | -0.00025078 | -0.028368 | 0.47225 | 53.4224 | 0.0010085 | 0.043857 | 0.03657 | 31.3538 | 62.3318 | 88.4613 | 20.8189 | 107.6937 | 0.0063996 | 0.16089 | 1.0064 | 1.0052 | 97.6632 | 274.586 | 337.38 | 342.012 | 1014.507 | 0 | 0 | 0
|  | 750 | 56.3033 | 10.9043 | -4.5428 | 0.045644 | 5.1634 | 0.022714 | 1.0062 | 46.7135 | 25.0869 | -0.0085356 | 23.9676 | 24.2932 | -0.00020736 | -0.023457 | 0.47225 | 53.4224 | 0.0010368 | 0.045926 | 0.038023 | 31.5403 | 62.2846 | 88.2543 | 20.8161 | 111.876 | 0.0064362 | 0.16411 | 1.0073 | 1.0063 | 97.6661 | 274.584 | 337.425 | 342.008 | 1014.53 | 0 | 0 | 0
|  | 755 | 56.9343 | 11.1068 | 1.9065 | 0.045314 | 5.1261 | 0.024148 | 0.96086 | 46.9966 | 24.3733 | 0.00366 | 23.2889 | 23.604 | 8.6391e-05 | 0.0097728 | 0.47247 | 53.4468 | 0.0010942 | 0.043541 | 0.038021 | 31.7304 | 62.2471 | 88.0065 | 20.8121 | 105.6153 | 0.0068052 | 0.1612 | 1.0067 | 1.0071 | 97.6666 | 274.575 | 337.469 | 342.035 | 1014.483 | 0 | 0 | 0
|  | 760 | 57.8403 | 12.0833 | -7.7138 | 0.042315 | 4.7868 | 0.025734 | 1.0431 | 47.2835 | 24.5956 | -0.013708 | 23.4966 | 23.812 | -0.00032641 | -0.036924 | 0.47269 | 53.4713 | 0.0010889 | 0.044139 | 0.038601 | 31.922 | 62.2151 | 87.8038 | 20.8113 | 107.5297 | 0.006741 | 0.16174 | 1.0095 | 1.0079 | 97.668 | 274.589 | 337.402 | 341.931 | 1014.504 | 0 | 0 | 0
|  | 765 | 58.8345 | 11.36 | -5.2671 | 0.045783 | 5.1791 | 0.02395 | 0.9731 | 47.5752 | 25.2246 | -0.0098756 | 24.0989 | 24.4182 | -0.00024114 | -0.027279 | 0.47269 | 53.4713 | 0.0010965 | 0.044552 | 0.03921 | 32.1165 | 62.1898 | 87.5762 | 20.8126 | 113.106 | 0.0066578 | 0.15987 | 1.0097 | 1.0085 | 97.6626 | 274.579 | 337.422 | 341.893 | 1016.485 | 0 | 0 | 0
|  | 770 | 56.8661 | 11.2267 | -4.9129 | 0.044777 | 5.0652 | 0.022158 | 0.9413 | 47.8644 | 24.2462 | -0.0093734 | 23.1611 | 23.469 | -0.00021998 | -0.024885 | 0.47269 | 53.4713 | 0.00099218 | 0.042148 | 0.037732 | 32.3089 | 62.1616 | 87.3507 | 20.8125 | 104.4881 | 0.0063942 | 0.15804 | 1.0102 | 1.0091 | 97.6606 | 274.607 | 337.376 | 341.861 | 1014.476 | 0 | 0 | 0
|  | 775 | 57.3681 | 11.2936 | -5.6093 | 0.044904 | 5.0797 | 0.020101 | 0.95678 | 48.15 | 24.9099 | -0.010447 | 23.7965 | 24.1097 | -0.00025188 | -0.028493 | 0.47269 | 53.4713 | 0.0009026 | 0.042964 | 0.038097 | 32.4984 | 62.1291 | 87.1281 | 20.8149 | 110.2932 | 0.0059097 | 0.15715 | 1.0109 | 1.0097 | 97.6617 | 274.603 | 337.396 | 341.837 | 1014.565 | 0 | 0 | 0
|  | 780 | 54.9626 | 11.8023 | 0.48712 | 0.041167 | 4.6569 | 0.023725 | 1.0586 | 48.4309 | 24.5515 | 0.00084463 | 23.4413 | 23.7422 | 2.0053e-05 | 0.0022685 | 0.47274 | 53.4769 | 0.00097668 | 0.043582 | 0.036915 | 32.686 | 62.0908 | 86.9053 | 20.8172 | 107.0836 | 0.0062764 | 0.16046 | 1.0101 | 1.0102 | 97.6558 | 274.613 | 337.212 | 341.541 | 1014.685 | 0 | 0 | 0
|  | 785 | 56.4438 | 11.2421 | 1.7644 | 0.044383 | 5.0207 | 0.021478 | 0.97674 | 48.7094 | 24.6664 | 0.003282 | 23.5543 | 23.8602 | 7.831e-05 | 0.0088586 | 0.47298 | 53.5047 | 0.00095326 | 0.043351 | 0.037673 | 32.8724 | 62.0502 | 86.7079 | 20.8151 | 108.1036 | 0.006159 | 0.1593 | 1.0102 | 1.0105 | 97.6557 | 274.628 | 337.26 | 341.64 | 1014.722 | 0 | 0 | 0
|  | 790 | 56.2262 | 9.9267 | 0.0084228 | 0.050071 | 5.6641 | 0.018901 | 0.88529 | 48.991 | 25.0562 | 1.7402e-05 | 23.9248 | 24.2348 | 4.2174e-07 | 4.7708e-05 | 0.47318 | 53.527 | 0.00094641 | 0.044327 | 0.037703 | 33.0609 | 62.014 | 86.4596 | 20.8171 | 111.5396 | 0.0060686 | 0.16006 | 1.0109 | 1.0109 | 97.6603 | 274.608 | 337.235 | 341.604 | 1014.735 | 0 | 0 | 0
|  | 795 | 53.1385 | 11.9426 | 0.99217 | 0.039334 | 4.4495 | 0.024666 | 1.0888 | 49.2645 | 24.4045 | 0.0016529 | 23.3032 | 23.6099 | 3.9026e-05 | 0.0044147 | 0.47328 | 53.5382 | 0.00097022 | 0.042826 | 0.03581 | 33.2447 | 61.9679 | 86.2251 | 20.8205 | 105.8155 | 0.0062738 | 0.15913 | 1.0109 | 1.0111 | 97.6592 | 274.616 | 337.245 | 341.684 | 1014.69 | 0 | 0 | 0
|  | 800 | 52.7269 | 10.0267 | -3.8125 | 0.046486 | 5.2586 | 0.022896 | 0.93529 | 49.5291 | 24.295 | -0.0075378 | 23.2024 | 23.5118 | -0.00017723 | -0.020048 | 0.47337 | 53.5492 | 0.0010644 | 0.043478 | 0.035722 | 33.4235 | 61.9114 | 86.0471 | 20.8203 | 104.8851 | 0.006693 | 0.16141 | 1.0121 | 1.0113 | 97.659 | 274.621 | 337.3 | 341.798 | 1014.69 | 0 | 0 | 0
|  | 805 | 55.0802 | 10.4643 | -5.3452 | 0.04653 | 5.2636 | 0.023347 | 0.94373 | 49.7986 | 24.932 | -0.010309 | 23.8113 | 24.1256 | -0.00024871 | -0.028135 | 0.47337 | 53.5492 | 0.0010864 | 0.043912 | 0.037075 | 33.6055 | 61.8617 | 85.7679 | 20.8187 | 110.4601 | 0.0066685 | 0.15955 | 1.0125 | 1.0113 | 97.6582 | 274.605 | 337.308 | 341.759 | 1014.733 | 0 | 0 | 0
|  | 810 | 55.1366 | 12.9322 | -6.6849 | 0.037689 | 4.2635 | 0.026803 | 1.1362 | 50.0742 | 24.3562 | -0.010691 | 23.2593 | 23.567 | -0.00025195 | -0.028501 | 0.47337 | 53.5492 | 0.0010102 | 0.042823 | 0.036906 | 33.7904 | 61.82 | 85.5914 | 20.8162 | 105.407 | 0.0064515 | 0.15935 | 1.0126 | 1.0113 | 97.6606 | 274.616 | 337.277 | 341.739 | 1014.696 | 0 | 0 | 0
|  | 815 | 57.5108 | 10.9255 | -5.7256 | 0.046533 | 5.2639 | 0.021523 | 0.94192 | 50.3558 | 25.4166 | -0.010837 | 24.2675 | 24.5842 | -0.00026643 | -0.030139 | 0.47337 | 53.5492 | 0.0010016 | 0.04383 | 0.038348 | 33.9786 | 61.7863 | 85.3717 | 20.8168 | 114.7641 | 0.0062375 | 0.15713 | 1.0127 | 1.0114 | 97.6606 | 274.627 | 337.215 | 341.617 | 1014.635 | 0 | 0 | 0
|  | 820 | 56.6178 | 11.6878 | -3.2774 | 0.042823 | 4.8442 | 0.023222 | 1.0028 | 50.6411 | 25.0352 | -0.0057984 | 23.8997 | 24.2047 | -0.00014035 | -0.015876 | 0.47337 | 53.5492 | 0.00099443 | 0.042944 | 0.037724 | 34.1687 | 61.7575 | 85.1384 | 20.8169 | 111.329 | 0.0062702 | 0.15653 | 1.0121 | 1.0115 | 97.6626 | 274.631 | 337.163 | 341.466 | 1015.048 | 0 | 0 | 0
|  | 825 | 55.4048 | 10.5433 | 5.4586 | 0.046454 | 5.255 | 0.021729 | 0.91573 | 50.9212 | 24.9544 | 0.010511 | 23.8201 | 24.1257 | 0.00025358 | 0.028685 | 0.47401 | 53.6209 | 0.0010094 | 0.04254 | 0.037012 | 34.3556 | 61.7226 | 84.936 | 20.8191 | 110.6001 | 0.0063456 | 0.15582 | 1.0103 | 1.0115 | 97.6599 | 274.654 | 337.128 | 341.453 | 1014.544 | 0 | 0 | 0
|  | 830 | 55.7213 | 10.0744 | -6.2226 | 0.048894 | 5.531 | 0.020333 | 0.89158 | 51.199 | 24.8216 | -0.012684 | 23.6877 | 23.9861 | -0.00030425 | -0.034417 | 0.47464 | 53.6926 | 0.00099418 | 0.043593 | 0.037336 | 34.5415 | 61.6855 | 84.6753 | 20.8172 | 109.3998 | 0.0063045 | 0.15922 | 1.0131 | 1.0117 | 97.6586 | 274.648 | 337.049 | 341.295 | 1014.597 | 0 | 0 | 0
|  | 835 | 56.0639 | 10.6893 | 4.0773 | 0.046364 | 5.2448 | 0.023346 | 0.9359 | 51.4785 | 24.9069 | 0.0078547 | 23.7683 | 24.0669 | 0.00018904 | 0.021385 | 0.47512 | 53.7461 | 0.0010824 | 0.043392 | 0.037526 | 34.7286 | 61.6508 | 84.4534 | 20.817 | 110.1497 | 0.0066566 | 0.15829 | 1.0107 | 1.0116 | 97.6577 | 274.659 | 337.037 | 341.271 | 1014.587 | 0 | 0 | 0
|  | 840 | 54.9886 | 10.6689 | -2.8341 | 0.045562 | 5.1541 | 0.022412 | 0.92134 | 51.7561 | 24.2806 | -0.0055025 | 23.1709 | 23.4674 | -0.00012913 | -0.014607 | 0.47559 | 53.7995 | 0.0010211 | 0.041978 | 0.036701 | 34.9142 | 61.6144 | 84.2113 | 20.8165 | 104.6807 | 0.0065116 | 0.15742 | 1.0122 | 1.0115 | 97.6577 | 274.662 | 337.04 | 341.353 | 1014.597 | 0 | 0 | 0
|  | 845 | 56.5307 | 13.9961 | -0.71824 | 0.035705 | 4.039 | 0.028359 | 1.2235 | 52.0349 | 24.8096 | -0.0010697 | 23.6714 | 23.9738 | -2.5645e-05 | -0.002901 | 0.47559 | 53.7995 | 0.0010126 | 0.043685 | 0.037795 | 35.1004 | 61.5797 | 84.0065 | 20.8154 | 109.2718 | 0.0063831 | 0.15952 | 1.0114 | 1.0113 | 97.6588 | 274.679 | 336.979 | 341.284 | 1014.651 | 0 | 0 | 0
|  | 850 | 58.6757 | 11.6712 | -7.5493 | 0.044442 | 5.0274 | 0.024397 | 1.0097 | 52.3229 | 25.5674 | -0.013577 | 24.3966 | 24.7113 | -0.00033551 | -0.037953 | 0.47559 | 53.7995 | 0.0010843 | 0.044873 | 0.03917 | 35.2928 | 61.5564 | 83.8334 | 20.8147 | 116.0594 | 0.0065481 | 0.15914 | 1.0127 | 1.0111 | 97.6607 | 274.663 | 337.009 | 341.357 | 1014.672 | 0 | 0 | 0
|  | 855 | 57.1924 | 11.6573 | -6.6535 | 0.04337 | 4.9062 | 0.023349 | 0.98263 | 52.6126 | 24.4639 | -0.012198 | 23.3471 | 23.6573 | -0.00028856 | -0.032643 | 0.47559 | 53.7995 | 0.0010127 | 0.042617 | 0.037989 | 35.4857 | 61.5352 | 83.5726 | 20.8128 | 106.273 | 0.0064431 | 0.15828 | 1.0124 | 1.011 | 97.6617 | 274.655 | 337.06 | 341.538 | 1014.656 | 0 | 0 | 0
|  | 860 | 56.6551 | 14.4503 | -7.4585 | 0.034659 | 3.9207 | 0.02993 | 1.2225 | 52.8972 | 24.9664 | -0.010705 | 23.8264 | 24.1479 | -0.0002585 | -0.029243 | 0.47559 | 53.7995 | 0.0010374 | 0.04237 | 0.037674 | 35.6749 | 61.5084 | 83.4071 | 20.8168 | 110.6825 | 0.0064593 | 0.15532 | 1.0121 | 1.0108 | 97.6612 | 274.606 | 337.057 | 341.605 | 1014.611 | 0 | 0 | 0
|  | 865 | 56.3834 | 9.7242 | -3.8422 | 0.051256 | 5.7982 | 0.021436 | 0.83895 | 53.1798 | 25.02 | -0.0081414 | 23.8738 | 24.1898 | -0.00019694 | -0.022278 | 0.47559 | 53.7995 | 0.0010987 | 0.043001 | 0.037647 | 35.8632 | 61.4795 | 83.1983 | 20.8171 | 111.1409 | 0.0067037 | 0.15675 | 1.0117 | 1.0108 | 97.6628 | 274.605 | 337.004 | 341.464 | 1014.718 | 0 | 0 | 0
|  | 870 | 56.2147 | 10.5241 | -5.1024 | 0.047219 | 5.3415 | 0.02418 | 0.87235 | 53.4613 | 24.7842 | -0.010053 | 23.6497 | 23.965 | -0.00024093 | -0.027255 | 0.47559 | 53.7995 | 0.0011418 | 0.041192 | 0.037297 | 36.0506 | 61.4497 | 82.9182 | 20.8171 | 109.0595 | 0.0069266 | 0.15302 | 1.012 | 1.0108 | 97.6613 | 274.613 | 337.016 | 341.51 | 1014.696 | 0 | 0 | 0
|  | 875 | 53.8444 | 13.8414 | -10.7017 | 0.034388 | 3.8901 | 0.033758 | 1.2157 | 53.7364 | 24.5967 | -0.015493 | 23.4589 | 23.7532 | -0.00036801 | -0.04163 | 0.47559 | 53.7995 | 0.0011609 | 0.041807 | 0.036113 | 36.2341 | 61.4131 | 82.7368 | 20.8204 | 107.3618 | 0.0070432 | 0.1555 | 1.0126 | 1.0108 | 97.6584 | 274.585 | 336.846 | 341.071 | 1014.713 | 0 | 0 | 0
|  | 880 | 53.9622 | 10.8233 | -5.5916 | 0.044074 | 4.9858 | 0.028367 | 0.97169 | 54.0059 | 24.6836 | -0.010342 | 23.5341 | 23.8297 | -0.00024644 | -0.027878 | 0.47559 | 53.7995 | 0.0012503 | 0.042826 | 0.036368 | 36.4153 | 61.3704 | 82.5487 | 20.82 | 108.0864 | 0.0074004 | 0.15782 | 1.0118 | 1.0106 | 97.6568 | 274.57 | 336.736 | 340.965 | 1014.634 | 0 | 0 | 0
|  | 885 | 55.1535 | 11.0594 | -3.6053 | 0.044085 | 4.987 | 0.026426 | 0.94465 | 54.2787 | 24.3009 | -0.006778 | 23.1666 | 23.4496 | -0.00015894 | -0.01798 | 0.47559 | 53.7995 | 0.001165 | 0.041645 | 0.036797 | 36.5982 | 61.3319 | 82.3053 | 20.8163 | 104.7487 | 0.0071201 | 0.15642 | 1.0113 | 1.0105 | 97.6563 | 274.577 | 336.698 | 340.811 | 1014.568 | 0 | 0 | 0
|  | 890 | 56.2323 | 11.5942 | -0.54416 | 0.042874 | 4.8501 | 0.029465 | 1.0009 | 54.5572 | 24.5811 | -0.00098363 | 23.4313 | 23.7187 | -2.333e-05 | -0.0026392 | 0.47559 | 53.7995 | 0.0012633 | 0.042915 | 0.037614 | 36.7842 | 61.3002 | 82.1102 | 20.8148 | 107.1673 | 0.0074771 | 0.15853 | 1.0105 | 1.0104 | 97.6578 | 274.558 | 336.662 | 340.791 | 1014.532 | 0 | 0 | 0
|  | 895 | 56.636 | 11.3087 | -6.8927 | 0.044272 | 5.0082 | 0.026216 | 0.9566 | 54.8394 | 24.709 | -0.01279 | 23.5595 | 23.8593 | -0.00030516 | -0.03452 | 0.47559 | 53.7995 | 0.0011606 | 0.042351 | 0.037708 | 36.9725 | 61.273 | 81.8742 | 20.8152 | 108.3145 | 0.00702 | 0.15644 | 1.0117 | 1.0102 | 97.6592 | 274.564 | 336.753 | 341.038 | 1014.452 | 0 | 0 | 0
|  | 900 | 55.4123 | 12.2253 | -6.1149 | 0.040068 | 4.5326 | 0.031775 | 1.0729 | 55.1195 | 24.6463 | -0.010297 | 23.4988 | 23.7944 | -0.00024501 | -0.027716 | 0.47559 | 53.7995 | 0.0012731 | 0.042988 | 0.037186 | 37.1598 | 61.2439 | 81.6727 | 20.8168 | 107.7611 | 0.0075043 | 0.15842 | 1.0111 | 1.0099 | 97.6593 | 274.537 | 336.738 | 340.974 | 1014.476 | 0 | 0 | 0
|  | 905 | 56.3953 | 10.3931 | -7.2763 | 0.047968 | 5.4262 | 0.025858 | 0.86766 | 55.399 | 24.5435 | -0.014725 | 23.4008 | 23.7028 | -0.00034903 | -0.039483 | 0.47559 | 53.7995 | 0.0012404 | 0.04162 | 0.037497 | 37.3465 | 61.2144 | 81.4609 | 20.8151 | 106.8639 | 0.0073886 | 0.15524 | 1.0115 | 1.0098 | 97.661 | 274.516 | 336.74 | 341.086 | 1014.574 | 0 | 0 | 0
|  | 910 | 57.8831 | 12.3412 | 2.351 | 0.041462 | 4.6902 | 0.029651 | 1.0397 | 55.6847 | 25.5249 | 0.0039555 | 24.3324 | 24.6433 | 9.7477e-05 | 0.011027 | 0.47583 | 53.8271 | 0.0012294 | 0.043108 | 0.03853 | 37.5365 | 61.192 | 81.2082 | 20.8167 | 115.5614 | 0.0071432 | 0.15478 | 1.0093 | 1.0098 | 97.6603 | 274.497 | 336.683 | 340.985 | 1014.636 | 0 | 0 | 0
|  | 915 | 56.3673 | 11.3008 | -6.0755 | 0.044093 | 4.9879 | 0.02766 | 0.99044 | 55.9703 | 25.3969 | -0.010924 | 24.2122 | 24.5229 | -0.00026789 | -0.030304 | 0.47608 | 53.8547 | 0.0012196 | 0.043671 | 0.03779 | 37.7273 | 61.1698 | 81.0365 | 20.8187 | 114.4141 | 0.0071286 | 0.1568 | 1.0111 | 1.0099 | 97.6601 | 274.465 | 336.708 | 341.028 | 1014.657 | 0 | 0 | 0
|  | 920 | 55.2827 | 9.9909 | -3.4142 | 0.048914 | 5.5333 | 0.022947 | 0.86379 | 56.2495 | 24.7519 | -0.006983 | 23.6021 | 23.9154 | -0.000167 | -0.018892 | 0.47608 | 53.8547 | 0.0011225 | 0.042251 | 0.036945 | 37.9142 | 61.1407 | 80.7646 | 20.8182 | 108.6986 | 0.006852 | 0.15598 | 1.0106 | 1.0098 | 97.6613 | 274.468 | 336.776 | 341.246 | 1014.623 | 0 | 0 | 0
|  | 925 | 57.0988 | 11.358 | -0.83614 | 0.04444 | 5.0272 | 0.026679 | 1.0148 | 56.5304 | 25.8069 | -0.0014896 | 24.6135 | 24.9453 | -3.7158e-05 | -0.0042034 | 0.47608 | 53.8547 | 0.0011856 | 0.045099 | 0.038392 | 38.1025 | 61.114 | 80.5582 | 20.8187 | 118.1882 | 0.0069134 | 0.15865 | 1.0098 | 1.0096 | 97.6614 | 274.458 | 336.851 | 341.391 | 1016.601 | 0 | 0 | 0
|  | 930 | 56.1109 | 11.087 | -8.0662 | 0.044739 | 5.061 | 0.024604 | 0.96163 | 56.8134 | 24.51 | -0.015225 | 23.3819 | 23.7024 | -0.00036087 | -0.040823 | 0.47608 | 53.8547 | 0.0011008 | 0.043022 | 0.0375 | 38.2922 | 61.0897 | 80.3165 | 20.8149 | 106.6323 | 0.0068067 | 0.15915 | 1.0113 | 1.0095 | 97.6606 | 274.461 | 336.927 | 341.545 | 1014.651 | 0 | 0 | 0
|  | 935 | 58.7234 | 13.7443 | -0.52672 | 0.03777 | 4.2726 | 0.029308 | 1.1559 | 57.1005 | 24.8573 | -0.00082779 | 23.7121 | 24.0326 | -1.9894e-05 | -0.0022504 | 0.47608 | 53.8547 | 0.0011069 | 0.043659 | 0.039016 | 38.4835 | 61.0701 | 80.1179 | 20.8113 | 109.6701 | 0.0067676 | 0.15923 | 1.0095 | 1.0094 | 97.6605 | 274.466 | 336.912 | 341.466 | 1015.076 | 0 | 0 | 0
|  | 940 | 57.1056 | 12.2632 | -5.2354 | 0.041165 | 4.6567 | 0.025856 | 1.0476 | 57.3901 | 24.5612 | -0.0090696 | 23.4374 | 23.7623 | -0.00021551 | -0.024379 | 0.47608 | 53.8547 | 0.0010644 | 0.043124 | 0.03804 | 38.6762 | 61.0533 | 79.9271 | 20.8132 | 107.1085 | 0.0066439 | 0.15919 | 1.0101 | 1.009 | 97.6603 | 274.477 | 337.022 | 341.695 | 1015.277 | 0 | 0 | 0
|  | 945 | 56.7339 | 12.2549 | -1.7701 | 0.040925 | 4.6295 | 0.028722 | 1.0697 | 57.6747 | 24.463 | -0.0030602 | 23.3492 | 23.6717 | -7.2441e-05 | -0.0081947 | 0.47608 | 53.8547 | 0.0011754 | 0.043778 | 0.037981 | 38.8662 | 61.0314 | 79.7088 | 20.8128 | 106.2787 | 0.0071313 | 0.16141 | 1.009 | 1.0087 | 97.657 | 274.484 | 337.102 | 341.758 | 1015.204 | 0 | 0 | 0
|  | 950 | 58.9589 | 11.5482 | -3.9479 | 0.045132 | 5.1055 | 0.026472 | 0.98248 | 57.9639 | 25.3098 | -0.0072714 | 24.164 | 24.5039 | -0.00017818 | -0.020156 | 0.47608 | 53.8547 | 0.0011948 | 0.044341 | 0.039284 | 39.0594 | 61.0147 | 79.5133 | 20.8128 | 113.7944 | 0.007044 | 0.15893 | 1.0092 | 1.0084 | 97.6587 | 274.47 | 337.194 | 341.937 | 1016.044 | 0 | 0 | 0
|  | 955 | 56.6949 | 11.2814 | -0.03257 | 0.044426 | 5.0255 | 0.023296 | 0.94188 | 58.2531 | 24.4825 | -6.1074e-05 | 23.37 | 23.6915 | -1.4469e-06 | -0.00016368 | 0.47608 | 53.8547 | 0.0010349 | 0.041844 | 0.037611 | 39.2516 | 60.998 | 79.263 | 20.8143 | 106.4583 | 0.0065339 | 0.15612 | 1.0081 | 1.0081 | 97.6609 | 274.476 | 337.135 | 341.772 | 1015.287 | 0 | 0 | 0
|  | 960 | 56.9074 | 11.4143 | -1.9873 | 0.044073 | 4.9856 | 0.024784 | 0.98011 | 58.5371 | 25.0523 | -0.0036132 | 23.914 | 24.2403 | -8.7584e-05 | -0.0099077 | 0.47608 | 53.8547 | 0.0010923 | 0.043196 | 0.037958 | 39.4406 | 60.9761 | 79.0686 | 20.8162 | 111.4716 | 0.0066714 | 0.15711 | 1.008 | 1.0076 | 97.6617 | 274.466 | 337.135 | 341.735 | 1015.218 | 0 | 0 | 0
|  | 965 | 57.9924 | 10.3076 | -6.1719 | 0.049736 | 5.6262 | 0.026417 | 0.87652 | 58.8243 | 25.1129 | -0.012636 | 23.9689 | 24.2933 | -0.00030696 | -0.034725 | 0.47608 | 53.8547 | 0.0013139 | 0.043594 | 0.038693 | 39.6322 | 60.9578 | 78.8167 | 20.8139 | 111.9979 | 0.0075727 | 0.15788 | 1.0087 | 1.0072 | 97.6627 | 274.461 | 337.094 | 341.656 | 1015.027 | 0 | 0 | 0
|  | 970 | 57.2685 | 11.9996 | -4.9552 | 0.042189 | 4.7725 | 0.030673 | 1.0218 | 59.1125 | 24.8925 | -0.0086859 | 23.7554 | 24.0686 | -0.00020906 | -0.023649 | 0.47608 | 53.8547 | 0.0012941 | 0.043108 | 0.038218 | 39.8245 | 60.9407 | 78.587 | 20.8144 | 110.026 | 0.0075385 | 0.15761 | 1.0081 | 1.0071 | 97.6613 | 274.472 | 337.05 | 341.494 | 1014.774 | 0 | 0 | 0
|  | 975 | 56.0133 | 14.5269 | -6.3608 | 0.034085 | 3.8558 | 0.040465 | 1.2756 | 59.3957 | 24.6548 | -0.0091061 | 23.5176 | 23.8093 | -0.00021681 | -0.024526 | 0.47608 | 53.8547 | 0.0013793 | 0.043481 | 0.037627 | 40.0141 | 60.9186 | 78.3949 | 20.8152 | 107.8845 | 0.0079476 | 0.1597 | 1.008 | 1.0069 | 97.6596 | 274.482 | 336.892 | 341.071 | 1014.788 | 0 | 0 | 0
|  | 980 | 57.2041 | 11.86 | -3.334 | 0.042638 | 4.8233 | 0.028109 | 1.0179 | 59.6787 | 24.7368 | -0.0059488 | 23.5983 | 23.8961 | -0.00014215 | -0.016081 | 0.47608 | 53.8547 | 0.0011985 | 0.043403 | 0.03819 | 40.2036 | 60.8966 | 78.2258 | 20.8136 | 108.615 | 0.0071728 | 0.15911 | 1.0073 | 1.0066 | 97.6598 | 274.46 | 336.928 | 341.18 | 1014.714 | 0 | 0 | 0
|  | 985 | 56.6751 | 10.6176 | -4.3856 | 0.047186 | 5.3378 | 0.02422 | 0.90828 | 59.9634 | 24.6314 | -0.0086937 | 23.4985 | 23.8037 | -0.00020694 | -0.02341 | 0.47608 | 53.8547 | 0.0011428 | 0.042859 | 0.037798 | 40.3936 | 60.8766 | 77.9721 | 20.8144 | 107.6945 | 0.0069606 | 0.15815 | 1.0072 | 1.0062 | 97.6596 | 274.468 | 336.938 | 341.314 | 1014.667 | 0 | 0 | 0
|  | 990 | 56.9594 | 10.9199 | -2.0637 | 0.04611 | 5.2161 | 0.024727 | 0.93641 | 60.2475 | 24.6927 | -0.0039867 | 23.5626 | 23.8686 | -9.5157e-05 | -0.010764 | 0.47608 | 53.8547 | 0.0011402 | 0.043178 | 0.038 | 40.5831 | 60.8561 | 77.7626 | 20.814 | 108.2573 | 0.0069375 | 0.15872 | 1.0063 | 1.0058 | 97.6582 | 274.468 | 337.019 | 341.396 | 1014.65 | 0 | 0 | 0
|  | 995 | 58.0266 | 13.9595 | -4.7383 | 0.036746 | 4.1568 | 0.026882 | 1.1996 | 60.535 | 25.1738 | -0.0071524 | 24.0246 | 24.3435 | -0.00017411 | -0.019696 | 0.47608 | 53.8547 | 0.0009878 | 0.044081 | 0.038658 | 40.7747 | 60.8392 | 77.5204 | 20.8143 | 112.5303 | 0.0062203 | 0.15888 | 1.0064 | 1.0055 | 97.6559 | 274.474 | 337.059 | 341.533 | 1014.627 | 0 | 0 | 0
|  | 1000 | 55.0496 | 12.2419 | -8.0055 | 0.039752 | 4.4968 | 0.023182 | 1.0202 | 60.8177 | 23.8409 | -0.013795 | 22.7576 | 23.069 | -0.00031823 | -0.035999 | 0.47608 | 53.8547 | 0.00092151 | 0.040555 | 0.036476 | 40.9626 | 60.8177 | 77.3793 | 20.8149 | 100.952 | 0.0061597 | 0.15559 | 1.0069 | 1.0054 | 97.6569 | 274.488 | 337.135 | 341.747 | 1014.552 | 0 | 0 | 0
|  | 1005 | 57.1141 | 9.3664 | -2.7118 | 0.053904 | 6.0978 | 0.019444 | 0.79899 | 61.0981 | 25.0394 | -0.0060358 | 23.8984 | 24.2182 | -0.00014618 | -0.016536 | 0.47608 | 53.8547 | 0.0010481 | 0.043069 | 0.038033 | 41.1488 | 60.7941 | 77.1107 | 20.8159 | 111.3411 | 0.0064911 | 0.15684 | 1.0059 | 1.0052 | 97.6574 | 274.507 | 337.089 | 341.6 | 1014.934 | 0 | 0 | 0
|  | 1010 | 55.491 | 11.5226 | -5.2585 | 0.042572 | 4.8158 | 0.025591 | 1.01 | 61.3796 | 24.6867 | -0.0093771 | 23.5587 | 23.8738 | -0.00022387 | -0.025324 | 0.47608 | 53.8547 | 0.0010895 | 0.042996 | 0.037157 | 41.3368 | 60.7719 | 76.8698 | 20.8171 | 108.2126 | 0.0067262 | 0.15826 | 1.0061 | 1.005 | 97.6591 | 274.501 | 337.045 | 341.554 | 1014.576 | 0 | 0 | 0
|  | 1015 | 59.6431 | 13.6886 | -7.8335 | 0.038517 | 4.3571 | 0.027559 | 1.1199 | 61.6674 | 25.4704 | -0.012246 | 24.3092 | 24.6384 | -0.00030173 | -0.034132 | 0.47608 | 53.8547 | 0.0010615 | 0.043134 | 0.03942 | 41.5283 | 60.7561 | 76.6785 | 20.8132 | 115.205 | 0.0064722 | 0.15509 | 1.0062 | 1.0048 | 97.6612 | 274.486 | 337.082 | 341.646 | 1014.545 | 0 | 0 | 0
|  | 1020 | 56.4845 | 12.387 | -5.8953 | 0.04031 | 4.56 | 0.024848 | 1.0267 | 61.9577 | 24.4086 | -0.010074 | 23.29 | 23.5889 | -0.00023764 | -0.026882 | 0.47608 | 53.8547 | 0.0010016 | 0.041386 | 0.037414 | 41.7203 | 60.7429 | 76.4761 | 20.8146 | 105.7734 | 0.0064061 | 0.15522 | 1.0064 | 1.0052 | 97.6627 | 274.5 | 336.997 | 341.322 | 1014.576 | 0 | 0 | 0
|  | 1025 | 55.5382 | 11.0404 | 3.1907 | 0.044469 | 5.0305 | 0.022342 | 0.93359 | 62.2378 | 24.3545 | 0.0060326 | 23.2295 | 23.5203 | 0.00014189 | 0.016051 | 0.47643 | 53.8948 | 0.00099355 | 0.041516 | 0.036919 | 41.9062 | 60.7198 | 76.2716 | 20.8161 | 105.2649 | 0.0063812 | 0.15582 | 1.0057 | 1.0064 | 97.6618 | 274.536 | 336.868 | 341.085 | 1014.612 | 0 | 0 | 0
|  | 1030 | 55.3381 | 10.438 | -4.5974 | 0.046866 | 5.3016 | 0.021684 | 0.90555 | 62.515 | 24.4047 | -0.0091437 | 23.2691 | 23.5639 | -0.00021546 | -0.024374 | 0.47678 | 53.9349 | 0.0010163 | 0.04244 | 0.036959 | 42.0909 | 60.6942 | 76.0336 | 20.8163 | 105.662 | 0.0064688 | 0.15808 | 1.0086 | 1.0076 | 97.6609 | 274.524 | 336.749 | 341.015 | 1014.864 | 0 | 0 | 0
|  | 1035 | 57.9269 | 10.9926 | -7.8659 | 0.046583 | 5.2696 | 0.024418 | 0.93273 | 62.7981 | 24.8608 | -0.015261 | 23.7059 | 24.011 | -0.00036642 | -0.04145 | 0.47678 | 53.9349 | 0.0011375 | 0.04345 | 0.038565 | 42.2797 | 60.6745 | 75.8066 | 20.8129 | 109.657 | 0.0068939 | 0.15866 | 1.0101 | 1.0083 | 97.6625 | 274.52 | 336.776 | 341.11 | 1014.659 | 0 | 0 | 0
|  | 1040 | 58.5044 | 10.7987 | -6.8366 | 0.047893 | 5.4177 | 0.025351 | 0.90542 | 63.0892 | 25.1211 | -0.013491 | 23.9585 | 24.2694 | -0.00032742 | -0.037039 | 0.47678 | 53.9349 | 0.0012141 | 0.043363 | 0.038896 | 42.4733 | 60.6627 | 75.5678 | 20.8132 | 111.986 | 0.0071605 | 0.15724 | 1.0107 | 1.0091 | 97.663 | 274.494 | 336.838 | 341.209 | 1014.61 | 0 | 0 | 0
|  | 1045 | 58.429 | 13.6156 | -5.096 | 0.037935 | 4.2913 | 0.030784 | 1.1626 | 63.3816 | 25.3419 | -0.0078972 | 24.1661 | 24.4793 | -0.00019332 | -0.021868 | 0.47678 | 53.9349 | 0.0011678 | 0.044104 | 0.038951 | 42.668 | 60.6522 | 75.3407 | 20.8142 | 113.9486 | 0.0069279 | 0.15817 | 1.0107 | 1.0097 | 97.6596 | 274.504 | 336.796 | 341.162 | 1014.57 | 0 | 0 | 0
|  | 1050 | 56.1852 | 14.5141 | -6.249 | 0.03422 | 3.8711 | 0.033555 | 1.2286 | 63.6681 | 24.4847 | -0.00904 | 23.3497 | 23.655 | -0.00021384 | -0.02419 | 0.47678 | 53.9349 | 0.0011482 | 0.042042 | 0.03741 | 42.8589 | 60.6363 | 75.18 | 20.815 | 106.3751 | 0.0070121 | 0.15664 | 1.0114 | 1.0104 | 97.6596 | 274.5 | 336.81 | 341.215 | 1014.542 | 0 | 0 | 0
|  | 1055 | 58.0346 | 11.2501 | -1.3621 | 0.045602 | 5.1586 | 0.025234 | 0.96015 | 63.9536 | 25.3229 | -0.0025393 | 24.1489 | 24.4618 | -6.2116e-05 | -0.0070267 | 0.47678 | 53.9349 | 0.0011507 | 0.043785 | 0.038682 | 43.0491 | 60.6196 | 74.9801 | 20.8151 | 113.7822 | 0.0068617 | 0.15743 | 1.0116 | 1.0113 | 97.6594 | 274.498 | 336.809 | 341.174 | 1014.555 | 0 | 0 | 0
|  | 1060 | 56.2011 | 10.8795 | -1.9778 | 0.045665 | 5.1658 | 0.023638 | 0.93514 | 64.2392 | 24.7314 | -0.0037791 | 23.5849 | 23.8988 | -9.0315e-05 | -0.010217 | 0.47678 | 53.9349 | 0.0010795 | 0.042703 | 0.037494 | 43.2395 | 60.603 | 74.7364 | 20.8161 | 108.5294 | 0.0066761 | 0.15727 | 1.0127 | 1.0122 | 97.6603 | 274.499 | 336.811 | 341.293 | 1014.58 | 0 | 0 | 0
|  | 1065 | 58.4965 | 11.9022 | -3.0721 | 0.043447 | 4.9148 | 0.022945 | 0.99724 | 64.526 | 25.383 | -0.0054417 | 24.2066 | 24.5278 | -0.00013347 | -0.015099 | 0.47678 | 53.9349 | 0.00099688 | 0.043327 | 0.038803 | 43.4303 | 60.5878 | 74.528 | 20.815 | 114.325 | 0.0062239 | 0.15597 | 1.0138 | 1.0131 | 97.6587 | 274.495 | 336.814 | 341.283 | 1014.641 | 0 | 0 | 0
|  | 1070 | 55.9495 | 12.2816 | 5.3808 | 0.040271 | 4.5556 | 0.024928 | 1.0473 | 64.8121 | 24.2935 | 0.0092347 | 23.1618 | 23.4651 | 0.00021669 | 0.024513 | 0.47733 | 53.9962 | 0.0010039 | 0.042175 | 0.037245 | 43.6204 | 60.572 | 74.3029 | 20.8146 | 104.6956 | 0.0064357 | 0.15789 | 1.0129 | 1.014 | 97.6568 | 274.503 | 336.73 | 341.139 | 1016.484 | 0 | 0 | 0
|  | 1075 | 56.191 | 12.088 | -7.335 | 0.041093 | 4.6485 | 0.026608 | 1.0714 | 65.0924 | 25.0174 | -0.012475 | 23.8527 | 24.1616 | -0.00030142 | -0.034097 | 0.47787 | 54.0575 | 0.0010934 | 0.044027 | 0.037696 | 43.8077 | 60.5511 | 74.1194 | 20.817 | 111.0313 | 0.0066821 | 0.15945 | 1.016 | 1.0146 | 97.6574 | 274.502 | 336.74 | 341.1 | 1014.648 | 0 | 0 | 0
|  | 1080 | 58.2252 | 10.2844 | 0.45854 | 0.050048 | 5.6615 | 0.020591 | 0.86749 | 65.3785 | 24.9281 | 0.00095336 | 23.7675 | 24.0719 | 2.2949e-05 | 0.0025961 | 0.47793 | 54.064 | 0.0010305 | 0.043416 | 0.03868 | 43.9987 | 60.5356 | 73.8836 | 20.8129 | 110.2396 | 0.0064375 | 0.15826 | 1.0148 | 1.0149 | 97.6615 | 274.507 | 336.739 | 341.052 | 1014.603 | 0 | 0 | 0
|  | 1085 | 57.9222 | 12.3362 | -4.4688 | 0.041506 | 4.6953 | 0.025684 | 1.0609 | 65.6688 | 24.5904 | -0.007804 | 23.4535 | 23.7678 | -0.00018548 | -0.020982 | 0.47798 | 54.0705 | 0.001066 | 0.044036 | 0.038621 | 44.1919 | 60.5243 | 73.6391 | 20.8112 | 107.3092 | 0.0066457 | 0.16149 | 1.0159 | 1.015 | 97.6626 | 274.497 | 336.854 | 341.369 | 1014.51 | 0 | 0 | 0
|  | 1090 | 59.839 | 13.8721 | -9.0125 | 0.038133 | 4.3136 | 0.029208 | 1.1724 | 65.9632 | 24.9958 | -0.014216 | 23.8462 | 24.1741 | -0.00034367 | -0.038877 | 0.47798 | 54.0705 | 0.0011138 | 0.044707 | 0.039782 | 44.3879 | 60.5167 | 73.4633 | 20.8093 | 110.9051 | 0.0067703 | 0.16135 | 1.0167 | 1.0151 | 97.6623 | 274.486 | 336.94 | 341.573 | 1014.494 | 0 | 0 | 0
|  | 1095 | 60.4056 | 12.7777 | -3.3079 | 0.04179 | 4.7274 | 0.027269 | 1.0506 | 66.2639 | 24.9584 | -0.0057254 | 23.8167 | 24.1446 | -0.00013824 | -0.015638 | 0.47798 | 54.0705 | 0.0011396 | 0.043906 | 0.039977 | 44.5873 | 60.5149 | 73.2475 | 20.8084 | 110.6021 | 0.0068843 | 0.15941 | 1.0158 | 1.0151 | 97.6623 | 274.505 | 337.027 | 341.667 | 1014.451 | 0 | 0 | 0
|  | 1100 | 60.1268 | 10.2646 | -2.8649 | 0.051782 | 5.8577 | 0.023711 | 0.85658 | 66.5652 | 24.9346 | -0.0061494 | 23.7946 | 24.1242 | -0.00014835 | -0.016782 | 0.47798 | 54.0705 | 0.0012278 | 0.044355 | 0.039929 | 44.7871 | 60.5138 | 73.0387 | 20.8084 | 110.3938 | 0.0072546 | 0.16071 | 1.0159 | 1.0152 | 97.6614 | 274.508 | 337.036 | 341.705 | 1014.431 | 0 | 0 | 0
|  | 1105 | 60.624 | 11.7352 | -3.6632 | 0.045667 | 5.166 | 0.028233 | 0.95455 | 66.8671 | 24.7804 | -0.0069725 | 23.6529 | 23.9925 | -0.00016729 | -0.018924 | 0.47798 | 54.0705 | 0.0012893 | 0.043592 | 0.040106 | 44.9872 | 60.5132 | 72.7495 | 20.8068 | 109.0578 | 0.007543 | 0.15941 | 1.0159 | 1.0151 | 97.6617 | 274.498 | 337.114 | 341.954 | 1014.442 | 0 | 0 | 0
|  | 1110 | 59.61 | 14.7453 | 1.0663 | 0.035737 | 4.0427 | 0.036747 | 1.218 | 67.1677 | 24.4204 | 0.001612 | 23.3103 | 23.6377 | 3.8105e-05 | 0.0043105 | 0.47808 | 54.0813 | 0.0013132 | 0.043529 | 0.039554 | 45.1863 | 60.5114 | 72.5867 | 20.8067 | 105.9168 | 0.0077234 | 0.16094 | 1.0148 | 1.015 | 97.6601 | 274.504 | 337.129 | 341.864 | 1014.458 | 0 | 0 | 0
|  | 1115 | 60.1685 | 12.293 | -4.8068 | 0.043268 | 4.8945 | 0.030659 | 0.99453 | 67.4671 | 24.6372 | -0.0087166 | 23.5227 | 23.8599 | -0.00020798 | -0.023527 | 0.47817 | 54.092 | 0.0013265 | 0.043031 | 0.039788 | 45.3847 | 60.5086 | 72.3716 | 20.8072 | 107.8309 | 0.0077304 | 0.15858 | 1.0156 | 1.0146 | 97.6598 | 274.508 | 337.207 | 342.04 | 1014.517 | 0 | 0 | 0
|  | 1120 | 59.3079 | 11.6364 | -5.8198 | 0.045056 | 5.0968 | 0.029158 | 0.92366 | 67.7658 | 24.2334 | -0.011179 | 23.1345 | 23.456 | -0.00026222 | -0.029662 | 0.47817 | 54.092 | 0.0013137 | 0.041616 | 0.0391 | 45.5819 | 60.5052 | 72.1594 | 20.8073 | 104.3132 | 0.0077684 | 0.15665 | 1.0156 | 1.0143 | 97.6625 | 274.508 | 337.167 | 341.853 | 1014.538 | 0 | 0 | 0
|  | 1125 | 59.9054 | 12.5298 | -7.0343 | 0.042264 | 4.781 | 0.028586 | 1.0372 | 68.0638 | 24.929 | -0.012328 | 23.7938 | 24.1151 | -0.0002973 | -0.033631 | 0.47817 | 54.092 | 0.0012082 | 0.043839 | 0.039723 | 45.779 | 60.5012 | 71.9271 | 20.8091 | 110.3657 | 0.0071742 | 0.15937 | 1.0152 | 1.0138 | 97.6628 | 274.53 | 337.1 | 341.651 | 1014.617 | 0 | 0 | 0
|  | 1130 | 60.3984 | 12.796 | 0.98988 | 0.041726 | 4.7201 | 0.032104 | 1.0676 | 68.3646 | 25.0988 | 0.0017017 | 23.9528 | 24.2722 | 4.1303e-05 | 0.0046723 | 0.47828 | 54.1037 | 0.0013396 | 0.044545 | 0.04015 | 45.9787 | 60.4996 | 71.734 | 20.8085 | 111.8598 | 0.0076816 | 0.16044 | 1.013 | 1.0132 | 97.6604 | 274.534 | 337.056 | 341.551 | 1014.588 | 0 | 0 | 0
|  | 1135 | 59.0917 | 11.2949 | -6.4088 | 0.046248 | 5.2317 | 0.027529 | 0.9213 | 68.6633 | 24.1446 | -0.012686 | 23.0469 | 23.3642 | -0.0002964 | -0.033529 | 0.47838 | 54.1154 | 0.0012732 | 0.042609 | 0.039116 | 46.1768 | 60.4963 | 71.5038 | 20.8067 | 103.5377 | 0.0076154 | 0.15978 | 1.0137 | 1.0122 | 97.6608 | 274.547 | 337.126 | 341.767 | 1014.625 | 0 | 0 | 0
|  | 1140 | 60.4914 | 11.352 | -5.7183 | 0.047106 | 5.3287 | 0.02395 | 0.90404 | 68.9623 | 24.7966 | -0.011221 | 23.6746 | 24.0052 | -0.00026937 | -0.030471 | 0.47838 | 54.1154 | 0.0011282 | 0.042586 | 0.039818 | 46.3742 | 60.4932 | 71.2765 | 20.808 | 109.2289 | 0.0068675 | 0.15666 | 1.0126 | 1.0113 | 97.662 | 274.559 | 337.202 | 341.912 | 1014.691 | 0 | 0 | 0
|  | 1145 | 59.9222 | 13.3028 | -8.2967 | 0.03982 | 4.5045 | 0.027312 | 1.0751 | 69.2633 | 25.12 | -0.013596 | 23.9773 | 24.2994 | -0.00033037 | -0.037372 | 0.47838 | 54.1154 | 0.0010876 | 0.042809 | 0.03953 | 46.5725 | 60.492 | 71.0425 | 20.8109 | 112.0686 | 0.0066397 | 0.15579 | 1.0119 | 1.0104 | 97.6623 | 274.581 | 337.116 | 341.645 | 1014.66 | 0 | 0 | 0
|  | 1150 | 57.522 | 12.9036 | -2.5351 | 0.039407 | 4.4578 | 0.029308 | 1.0644 | 69.5569 | 24.2893 | -0.0042518 | 23.1861 | 23.4959 | -9.99e-05 | -0.011301 | 0.47838 | 54.1154 | 0.0011549 | 0.041945 | 0.03812 | 46.7667 | 60.4843 | 70.8703 | 20.8113 | 104.787 | 0.0070796 | 0.15728 | 1.0098 | 1.0093 | 97.6614 | 274.573 | 337.141 | 341.646 | 1016.685 | 0 | 0 | 0
|  | 1155 | 56.139 | 11.5303 | -6.8003 | 0.04304 | 4.8688 | 0.02527 | 0.95454 | 69.8411 | 24.005 | -0.012603 | 22.9137 | 23.2241 | -0.00029269 | -0.03311 | 0.47838 | 54.1154 | 0.0010876 | 0.041084 | 0.037213 | 46.955 | 60.4685 | 70.6435 | 20.813 | 102.3438 | 0.006848 | 0.15627 | 1.0099 | 1.0085 | 97.664 | 274.584 | 337.128 | 341.694 | 1014.66 | 0 | 0 | 0
|  | 1160 | 57.648 | 13.2668 | -1.9629 | 0.038412 | 4.3453 | 0.031667 | 1.1548 | 70.1255 | 24.8677 | -0.0031329 | 23.7405 | 24.067 | -7.5399e-05 | -0.0085293 | 0.47838 | 54.1154 | 0.0012164 | 0.044357 | 0.038583 | 47.1445 | 60.453 | 70.4487 | 20.8129 | 109.8477 | 0.0072209 | 0.16103 | 1.0081 | 1.0077 | 97.6642 | 274.573 | 337.174 | 341.811 | 1014.647 | 0 | 0 | 0
|  | 1165 | 60.7187 | 13.189 | -1.2927 | 0.040697 | 4.6037 | 0.033197 | 1.0905 | 70.4214 | 25.3068 | -0.0021473 | 24.16 | 24.4989 | -5.2607e-05 | -0.0059511 | 0.47838 | 54.1154 | 0.001351 | 0.044382 | 0.040305 | 47.3417 | 60.4476 | 70.2516 | 20.8092 | 113.7627 | 0.0076831 | 0.15905 | 1.0078 | 1.0075 | 97.6619 | 274.566 | 337.178 | 341.907 | 1014.647 | 0 | 0 | 0
|  | 1170 | 59.3414 | 11.9467 | -4.6255 | 0.04391 | 4.9672 | 0.026413 | 0.96889 | 70.7216 | 24.128 | -0.0086985 | 23.0347 | 23.3493 | -0.0002031 | -0.022975 | 0.47838 | 54.1154 | 0.0011598 | 0.042544 | 0.039197 | 47.5404 | 60.4458 | 70.0398 | 20.8063 | 103.4115 | 0.0071333 | 0.15968 | 1.0086 | 1.0076 | 97.6566 | 274.547 | 337.18 | 341.784 | 1014.615 | 0 | 0 | 0
|  | 1175 | 60.2561 | 11.7178 | -3.6998 | 0.045458 | 5.1423 | 0.026579 | 0.91965 | 71.0206 | 24.4126 | -0.0071183 | 23.3101 | 23.6269 | -0.00016818 | -0.019025 | 0.47838 | 54.1154 | 0.0012082 | 0.041805 | 0.039601 | 47.7374 | 60.4431 | 69.8147 | 20.8065 | 105.8824 | 0.0072804 | 0.15633 | 1.0087 | 1.0079 | 97.6576 | 274.551 | 337.233 | 341.815 | 1014.902 | 0 | 0 | 0
|  | 1180 | 59.7679 | 11.974 | 2.5628 | 0.044125 | 4.9915 | 0.028434 | 0.93991 | 71.3207 | 24.5452 | 0.0047645 | 23.4285 | 23.7346 | 0.00011308 | 0.012792 | 0.47866 | 54.1474 | 0.0012546 | 0.041473 | 0.039306 | 47.9347 | 60.4412 | 69.5884 | 20.8084 | 106.9979 | 0.0074483 | 0.15484 | 1.0077 | 1.0082 | 97.6599 | 274.533 | 337.115 | 341.52 | 1014.565 | 0 | 0 | 0
|  | 1185 | 60.1975 | 10.6717 | -4.0009 | 0.049865 | 5.6409 | 0.025557 | 0.87155 | 71.6206 | 25.3574 | -0.0081413 | 24.1959 | 24.5053 | -0.00019951 | -0.022568 | 0.47895 | 54.1794 | 0.0012744 | 0.04346 | 0.039853 | 48.1326 | 60.4393 | 69.3671 | 20.8111 | 114.1592 | 0.0073597 | 0.15643 | 1.0095 | 1.0086 | 97.6612 | 274.52 | 337.005 | 341.314 | 1014.486 | 0 | 0 | 0
|  | 1190 | 58.2215 | 12.5215 | 2.0401 | 0.041103 | 4.6497 | 0.031575 | 1.1198 | 71.9166 | 24.9501 | 0.0034787 | 23.8037 | 24.1046 | 8.3854e-05 | 0.0094857 | 0.47916 | 54.2031 | 0.0012978 | 0.046026 | 0.039178 | 48.3302 | 60.4341 | 69.1068 | 20.8112 | 110.5045 | 0.0075416 | 0.16504 | 1.0086 | 1.009 | 97.6614 | 274.515 | 336.955 | 341.215 | 1014.473 | 0 | 0 | 0
|  | 1195 | 59.6552 | 15.591 | -8.88 | 0.033824 | 3.8263 | 0.037905 | 1.2919 | 72.2113 | 24.512 | -0.012679 | 23.3874 | 23.6893 | -0.00030036 | -0.033977 | 0.47936 | 54.2268 | 0.0012821 | 0.043696 | 0.039592 | 48.5271 | 60.4279 | 68.9542 | 20.8071 | 106.6657 | 0.0075714 | 0.16095 | 1.0108 | 1.0093 | 97.6597 | 274.464 | 336.978 | 341.328 | 1014.452 | 0 | 0 | 0
|  | 1200 | 59.5842 | 12.7975 | -3.201 | 0.041158 | 4.6559 | 0.030708 | 1.0561 | 72.5094 | 24.6889 | -0.0055225 | 23.5538 | 23.8565 | -0.00013175 | -0.014904 | 0.47936 | 54.2268 | 0.0012639 | 0.043466 | 0.039513 | 48.7249 | 60.4245 | 68.7509 | 20.8085 | 108.2002 | 0.0074563 | 0.1595 | 1.0101 | 1.0095 | 97.6578 | 274.484 | 336.945 | 341.275 | 1014.475 | 0 | 0 | 0
|  | 1205 | 59.6936 | 12.8437 | -7.9202 | 0.041086 | 4.6477 | 0.032564 | 1.0722 | 72.8076 | 24.8075 | -0.013579 | 23.6632 | 23.9641 | -0.00032541 | -0.036811 | 0.47936 | 54.2268 | 0.0013379 | 0.044054 | 0.039691 | 48.9229 | 60.4212 | 68.5494 | 20.8085 | 109.2247 | 0.0077396 | 0.16051 | 1.0113 | 1.0097 | 97.6554 | 274.471 | 336.892 | 341.176 | 1014.511 | 0 | 0 | 0
|  | 1210 | 58.7016 | 11.9533 | -7.1062 | 0.043413 | 4.9109 | 0.02969 | 0.96627 | 73.1036 | 24.402 | -0.013073 | 23.2846 | 23.5988 | -0.0003085 | -0.034898 | 0.47936 | 54.2268 | 0.0012889 | 0.041948 | 0.038813 | 49.1191 | 60.4162 | 68.3383 | 20.8094 | 105.7203 | 0.0076246 | 0.15677 | 1.0113 | 1.0098 | 97.6579 | 274.478 | 337.009 | 341.557 | 1014.546 | 0 | 0 | 0
|  | 1215 | 59.3216 | 11.9845 | -3.8489 | 0.043757 | 4.9499 | 0.029462 | 0.98077 | 73.3986 | 24.6343 | -0.007077 | 23.4992 | 23.7975 | -0.00016842 | -0.019052 | 0.47936 | 54.2268 | 0.0012892 | 0.042915 | 0.039297 | 49.3144 | 60.4104 | 68.1182 | 20.8089 | 107.7103 | 0.0075742 | 0.15829 | 1.0108 | 1.01 | 97.6614 | 274.477 | 336.91 | 341.187 | 1014.627 | 0 | 0 | 0
|  | 1220 | 59.8341 | 13.4247 | -3.0125 | 0.0394 | 4.457 | 0.033289 | 1.0733 | 73.6965 | 24.7433 | -0.0049621 | 23.6105 | 23.9199 | -0.00011869 | -0.013427 | 0.47936 | 54.2268 | 0.0013116 | 0.04229 | 0.039489 | 49.5114 | 60.407 | 67.9055 | 20.8089 | 108.6995 | 0.0076441 | 0.15612 | 1.0106 | 1.0101 | 97.6619 | 274.48 | 337.013 | 341.429 | 1014.662 | 0 | 0 | 0
|  | 1225 | 60.41 | 11.8435 | -3.2667 | 0.04509 | 5.1007 | 0.029072 | 0.95636 | 73.9971 | 25.0776 | -0.0060758 | 23.9275 | 24.2432 | -0.0001473 | -0.016663 | 0.47936 | 54.2268 | 0.0013109 | 0.043123 | 0.039929 | 49.7099 | 60.4058 | 67.7126 | 20.8092 | 111.6474 | 0.007568 | 0.1568 | 1.0108 | 1.0101 | 97.6603 | 274.48 | 336.985 | 341.431 | 1014.691 | 0 | 0 | 0
|  | 1230 | 60.8345 | 11.2328 | 3.6838 | 0.047876 | 5.4158 | 0.02714 | 0.9075 | 74.3003 | 25.2329 | 0.0072296 | 24.0809 | 24.3947 | 0.00017637 | 0.019951 | 0.47981 | 54.2767 | 0.0012993 | 0.043447 | 0.040205 | 49.9103 | 60.4067 | 67.4581 | 20.8091 | 113.0591 | 0.0074875 | 0.15695 | 1.0094 | 1.0102 | 97.6591 | 274.491 | 337.058 | 341.45 | 1016.542 | 0 | 0 | 0
|  | 1235 | 59.6483 | 12.6034 | -5.0463 | 0.041837 | 4.7327 | 0.031208 | 1.0017 | 74.6015 | 24.7601 | -0.0088225 | 23.626 | 23.9302 | -0.00021112 | -0.023883 | 0.48025 | 54.3265 | 0.0013057 | 0.041909 | 0.039329 | 50.1091 | 60.406 | 67.2446 | 20.8096 | 108.8444 | 0.0076156 | 0.15503 | 1.0114 | 1.0104 | 97.6583 | 274.512 | 337.006 | 341.345 | 1014.701 | 0 | 0 | 0
|  | 1240 | 60.3544 | 12.9632 | -7.836 | 0.041157 | 4.6558 | 0.032528 | 1.0655 | 74.9015 | 25.0596 | -0.013323 | 23.9046 | 24.2077 | -0.00032251 | -0.036483 | 0.48025 | 54.3265 | 0.0013388 | 0.043854 | 0.040021 | 50.3075 | 60.4044 | 67.034 | 20.8088 | 111.4603 | 0.007687 | 0.1588 | 1.0122 | 1.0107 | 97.6585 | 274.513 | 336.904 | 341.176 | 1014.755 | 0 | 0 | 0
|  | 1245 | 60.648 | 12.7146 | -2.3827 | 0.042166 | 4.7699 | 0.032047 | 1.0227 | 75.204 | 24.9906 | -0.0041585 | 23.8454 | 24.1597 | -0.00010047 | -0.011365 | 0.48025 | 54.3265 | 0.0013513 | 0.043125 | 0.040074 | 50.5077 | 60.4048 | 66.8302 | 20.8082 | 110.8782 | 0.0077542 | 0.1572 | 1.0113 | 1.0108 | 97.6597 | 274.509 | 336.999 | 341.441 | 1014.708 | 0 | 0 | 0
|  | 1250 | 59.7755 | 12.1882 | -4.1946 | 0.043355 | 4.9044 | 0.030648 | 0.97766 | 75.505 | 24.7289 | -0.0076096 | 23.5942 | 23.8983 | -0.00018186 | -0.020572 | 0.48025 | 54.3265 | 0.0013288 | 0.042386 | 0.039479 | 50.7066 | 60.404 | 66.612 | 20.8088 | 108.5614 | 0.007719 | 0.15644 | 1.0118 | 1.0109 | 97.6597 | 274.526 | 336.977 | 341.32 | 1014.62 | 0 | 0 | 0
|  | 1255 | 58.0171 | 11.7839 | -4.8351 | 0.043523 | 4.9234 | 0.02767 | 0.96688 | 75.7995 | 24.3451 | -0.0089468 | 23.2233 | 23.5211 | -0.00021044 | -0.023805 | 0.48025 | 54.3265 | 0.0012043 | 0.042082 | 0.038429 | 50.9014 | 60.398 | 66.398 | 20.8105 | 105.1962 | 0.007278 | 0.15739 | 1.0121 | 1.0111 | 97.6596 | 274.534 | 336.908 | 341.228 | 1014.689 | 0 | 0 | 0
|  | 1260 | 59.7903 | 12.3637 | -5.3401 | 0.04275 | 4.836 | 0.027804 | 1.0219 | 76.094 | 25.2227 | -0.0093717 | 24.0592 | 24.3592 | -0.00022829 | -0.025824 | 0.48025 | 54.3265 | 0.0011886 | 0.043684 | 0.039632 | 51.0965 | 60.3921 | 66.1779 | 20.8111 | 112.9111 | 0.0070358 | 0.15762 | 1.0123 | 1.0112 | 97.6601 | 274.538 | 336.89 | 341.091 | 1014.721 | 0 | 0 | 0
|  | 1265 | 58.721 | 12.0564 | -2.838 | 0.043055 | 4.8705 | 0.028546 | 1.0046 | 76.3903 | 24.8211 | -0.0050967 | 23.6748 | 23.9747 | -0.00012219 | -0.013823 | 0.48025 | 54.3265 | 0.0012291 | 0.043252 | 0.039 | 51.2931 | 60.3876 | 65.9693 | 20.8111 | 109.3383 | 0.0072831 | 0.15832 | 1.0116 | 1.011 | 97.659 | 274.562 | 336.873 | 341.14 | 1015.194 | 0 | 0 | 0
|  | 1270 | 59.0109 | 11.76 | -3.8255 | 0.044359 | 5.0179 | 0.029882 | 0.97148 | 76.6846 | 24.8728 | -0.0070601 | 23.7296 | 24.0359 | -0.00016969 | -0.019196 | 0.48025 | 54.3265 | 0.0013255 | 0.043094 | 0.039172 | 51.4885 | 60.3816 | 65.7472 | 20.8108 | 109.8196 | 0.0076734 | 0.15766 | 1.012 | 1.0112 | 97.6559 | 274.558 | 336.95 | 341.299 | 1015.227 | 0 | 0 | 0
|  | 1275 | 58.3887 | 13.9327 | -2.0377 | 0.037046 | 4.1908 | 0.036552 | 1.1531 | 76.9781 | 24.5394 | -0.0031826 | 23.4126 | 23.7197 | -7.549e-05 | -0.0085396 | 0.48025 | 54.3265 | 0.0013541 | 0.042717 | 0.038787 | 51.6834 | 60.375 | 65.5352 | 20.8103 | 106.9004 | 0.0078689 | 0.1582 | 1.0117 | 1.0113 | 97.6567 | 274.584 | 336.966 | 341.385 | 1014.452 | 0 | 0 | 0
|  | 1280 | 59.3619 | 13.9364 | 4.6077 | 0.037654 | 4.2595 | 0.035163 | 1.1432 | 77.2725 | 24.9145 | 0.0072034 | 23.7743 | 24.0855 | 0.0001735 | 0.019627 | 0.48068 | 54.3756 | 0.001324 | 0.043044 | 0.039354 | 51.8788 | 60.3692 | 65.3669 | 20.8104 | 110.211 | 0.0076579 | 0.15734 | 1.0106 | 1.0114 | 97.6604 | 274.572 | 337.019 | 341.431 | 1014.253 | 0 | 0 | 0
|  | 1285 | 62.1831 | 12.3978 | -8.5748 | 0.044338 | 5.0157 | 0.028022 | 1.0071 | 77.5764 | 26.0209 | -0.015118 | 24.8255 | 25.1487 | -0.00038019 | -0.043008 | 0.48111 | 54.4247 | 0.0012425 | 0.044652 | 0.041101 | 52.0799 | 60.3707 | 65.1501 | 20.8104 | 120.1946 | 0.0071002 | 0.15657 | 1.0132 | 1.0115 | 97.6601 | 274.584 | 336.958 | 341.344 | 1014.634 | 0 | 0 | 0
|  | 1290 | 58.2754 | 10.1853 | -3.3328 | 0.050578 | 5.7215 | 0.025925 | 0.85485 | 77.8775 | 25.0065 | -0.0069792 | 23.853 | 24.153 | -0.00016857 | -0.019069 | 0.48111 | 54.4247 | 0.0013112 | 0.043237 | 0.038791 | 52.2796 | 60.3702 | 64.9254 | 20.8129 | 110.9839 | 0.0075849 | 0.15743 | 1.0124 | 1.0116 | 97.657 | 274.544 | 336.891 | 341.129 | 1014.629 | 0 | 0 | 0
|  | 1295 | 57.4739 | 12.3782 | -1.152 | 0.041046 | 4.6432 | 0.032489 | 1.0196 | 78.1669 | 24.5946 | -0.0019908 | 23.4585 | 23.7524 | -4.7286e-05 | -0.0053491 | 0.48111 | 54.4247 | 0.0013335 | 0.041851 | 0.038153 | 52.472 | 60.3605 | 64.6635 | 20.8129 | 107.3507 | 0.0077694 | 0.15562 | 1.0119 | 1.0117 | 97.6574 | 274.543 | 336.868 | 341.088 | 1014.594 | 0 | 0 | 0
|  | 1300 | 56.1709 | 13.38 | -0.93872 | 0.037111 | 4.1981 | 0.035183 | 1.1883 | 78.451 | 24.7226 | -0.0014604 | 23.5705 | 23.8552 | -3.4837e-05 | -0.0039409 | 0.48111 | 54.4247 | 0.0013057 | 0.044099 | 0.037778 | 52.6618 | 60.3469 | 64.5088 | 20.815 | 108.4245 | 0.0076239 | 0.16103 | 1.0119 | 1.0118 | 97.6574 | 274.538 | 336.725 | 340.792 | 1014.695 | 0 | 0 | 0
|  | 1305 | 57.1846 | 11.6483 | -7.1011 | 0.043398 | 4.9093 | 0.028732 | 0.9769 | 78.7344 | 24.2658 | -0.013151 | 23.1401 | 23.4332 | -0.00030817 | -0.034861 | 0.48111 | 54.4247 | 0.0012469 | 0.042395 | 0.038042 | 52.8514 | 60.3329 | 64.2801 | 20.8114 | 104.4779 | 0.0074763 | 0.15862 | 1.0133 | 1.0118 | 97.6609 | 274.525 | 336.799 | 341.065 | 1014.636 | 0 | 0 | 0
|  | 1310 | 59.075 | 13.2772 | 2.5212 | 0.039332 | 4.4494 | 0.034799 | 1.1545 | 79.025 | 25.1778 | 0.0040779 | 24.0104 | 24.3176 | 9.9166e-05 | 0.011218 | 0.48136 | 54.4527 | 0.0013687 | 0.045408 | 0.039576 | 53.0454 | 60.3245 | 64.0851 | 20.8111 | 112.4815 | 0.0077842 | 0.16233 | 1.0113 | 1.0118 | 97.6614 | 274.504 | 336.807 | 341.116 | 1014.685 | 0 | 0 | 0
|  | 1315 | 59.0142 | 11.8433 | -2.7028 | 0.044049 | 4.9829 | 0.032133 | 0.97917 | 79.3203 | 24.4786 | -0.0050317 | 23.3513 | 23.6616 | -0.00011906 | -0.013468 | 0.48161 | 54.4808 | 0.0014154 | 0.043131 | 0.039212 | 53.2424 | 60.3196 | 63.8772 | 20.8083 | 106.3561 | 0.008142 | 0.1596 | 1.0124 | 1.0118 | 97.6601 | 274.495 | 336.918 | 341.395 | 1014.572 | 0 | 0 | 0
|  | 1320 | 60.7473 | 11.093 | -2.7029 | 0.04841 | 5.4762 | 0.029399 | 0.91932 | 79.6197 | 25.1109 | -0.0053876 | 23.9609 | 24.2869 | -0.00013085 | -0.014802 | 0.48161 | 54.4808 | 0.0014232 | 0.044504 | 0.040366 | 53.4413 | 60.3179 | 63.6454 | 20.8078 | 111.9513 | 0.0080234 | 0.16027 | 1.0125 | 1.0119 | 97.6595 | 274.487 | 337.008 | 341.593 | 1014.544 | 0 | 0 | 0
|  | 1325 | 60.8325 | 12.7404 | -5.3935 | 0.042209 | 4.7748 | 0.032429 | 1.0409 | 79.9236 | 24.9393 | -0.0094345 | 23.8018 | 24.1301 | -0.00022766 | -0.025753 | 0.48161 | 54.4808 | 0.0013688 | 0.043935 | 0.040303 | 53.643 | 60.3197 | 63.406 | 20.8071 | 110.4482 | 0.0078381 | 0.15957 | 1.013 | 1.0119 | 97.6608 | 274.478 | 337.074 | 341.723 | 1014.55 | 0 | 0 | 0
|  | 1330 | 59.1782 | 13.1067 | -8.1899 | 0.039914 | 4.5151 | 0.031506 | 1.0867 | 80.2237 | 24.6236 | -0.013723 | 23.5009 | 23.8204 | -0.00032689 | -0.036978 | 0.48161 | 54.4808 | 0.0012575 | 0.043375 | 0.039276 | 53.842 | 60.3185 | 63.2196 | 20.809 | 107.6717 | 0.0074436 | 0.15956 | 1.0135 | 1.0119 | 97.6583 | 274.467 | 337.08 | 341.662 | 1014.589 | 0 | 0 | 0
|  | 1335 | 59.5022 | 13.226 | -0.30924 | 0.03977 | 4.4989 | 0.03383 | 1.0956 | 80.5204 | 24.8116 | -0.00051281 | 23.6741 | 23.9826 | -1.2299e-05 | -0.0013912 | 0.48161 | 54.4808 | 0.0013454 | 0.043571 | 0.039518 | 54.0389 | 60.3149 | 63.0033 | 20.8092 | 109.293 | 0.0077699 | 0.15921 | 1.012 | 1.0119 | 97.6571 | 274.466 | 336.992 | 341.383 | 1014.629 | 0 | 0 | 0
|  | 1340 | 60.6994 | 12.8833 | -4.9775 | 0.04165 | 4.7115 | 0.030852 | 1.0315 | 80.8209 | 24.7862 | -0.0086519 | 23.6494 | 23.9612 | -0.00020731 | -0.023451 | 0.48161 | 54.4808 | 0.001285 | 0.042962 | 0.040049 | 54.2379 | 60.3141 | 62.819 | 20.8071 | 109.0675 | 0.0075235 | 0.15771 | 1.0131 | 1.0121 | 97.6606 | 274.457 | 336.985 | 341.427 | 1014.658 | 0 | 0 | 0
|  | 1345 | 61.1236 | 12.4187 | 0.83997 | 0.04351 | 4.9219 | 0.030244 | 0.98841 | 81.1254 | 24.8617 | 0.0015209 | 23.7209 | 24.0298 | 3.6547e-05 | 0.0041343 | 0.4817 | 54.4911 | 0.0013159 | 0.043005 | 0.040298 | 54.4387 | 60.3163 | 62.5873 | 20.8066 | 109.7303 | 0.0076359 | 0.15748 | 1.012 | 1.0122 | 97.6609 | 274.459 | 336.978 | 341.366 | 1014.66 | 0 | 0 | 0
|  | 1350 | 59.5863 | 13.7224 | -6.3348 | 0.038386 | 4.3423 | 0.035031 | 1.1589 | 81.4272 | 25.169 | -0.0099971 | 24.0118 | 24.3233 | -0.00024316 | -0.027507 | 0.48179 | 54.5014 | 0.0013447 | 0.044484 | 0.039704 | 54.6387 | 60.3164 | 62.3907 | 20.8106 | 112.4489 | 0.0076873 | 0.15995 | 1.0132 | 1.0121 | 97.6626 | 274.457 | 336.944 | 341.316 | 1015.568 | 0 | 0 | 0
|  | 1355 | 59.2256 | 11.0382 | -5.1134 | 0.047431 | 5.3655 | 0.026294 | 0.88777 | 81.7242 | 24.7483 | -0.010137 | 23.6165 | 23.9271 | -0.00024254 | -0.027436 | 0.48179 | 54.5014 | 0.0012471 | 0.042108 | 0.039107 | 54.8358 | 60.3131 | 62.1874 | 20.8103 | 108.7491 | 0.0073736 | 0.15561 | 1.0132 | 1.0121 | 97.6628 | 274.46 | 337.031 | 341.463 | 1014.571 | 0 | 0 | 0
|  | 1360 | 59.7105 | 10.416 | -7.035 | 0.050676 | 5.7326 | 0.025858 | 0.86858 | 82.0216 | 25.197 | -0.014643 | 24.0384 | 24.3471 | -0.0003565 | -0.040328 | 0.48179 | 54.5014 | 0.0013104 | 0.044016 | 0.039687 | 55.0327 | 60.31 | 61.9231 | 20.8108 | 112.6986 | 0.0075405 | 0.1586 | 1.0136 | 1.0119 | 97.6617 | 274.469 | 336.942 | 341.27 | 1014.546 | 0 | 0 | 0
|  | 1365 | 59.3455 | 11.5544 | -6.4505 | 0.045404 | 5.1362 | 0.028352 | 0.94562 | 82.3192 | 24.7154 | -0.012264 | 23.5799 | 23.8802 | -0.00029288 | -0.033131 | 0.48179 | 54.5014 | 0.0012873 | 0.042934 | 0.039313 | 55.2302 | 60.3071 | 61.6923 | 20.8094 | 108.4362 | 0.0075485 | 0.15796 | 1.0134 | 1.0119 | 97.6609 | 274.451 | 336.957 | 341.248 | 1014.525 | 0 | 0 | 0
|  | 1370 | 56.9591 | 12.7206 | -8.58 | 0.039583 | 4.4777 | 0.033056 | 1.0873 | 82.61 | 24.3667 | -0.014423 | 23.2463 | 23.5475 | -0.00033962 | -0.038419 | 0.48179 | 54.5014 | 0.0013085 | 0.043038 | 0.038042 | 55.4236 | 60.2992 | 61.4698 | 20.812 | 105.3941 | 0.0077155 | 0.15988 | 1.0138 | 1.0121 | 97.6566 | 274.476 | 336.943 | 341.309 | 1014.572 | 0 | 0 | 0
|  | 1375 | 58.5573 | 11.9567 | 0.5563 | 0.043293 | 4.8974 | 0.031135 | 1.0355 | 82.8988 | 24.9248 | 0.00099935 | 23.7803 | 24.0998 | 2.4084e-05 | 0.0027245 | 0.48185 | 54.5082 | 0.0013479 | 0.044832 | 0.039199 | 55.6167 | 60.29 | 61.2854 | 20.811 | 110.2842 | 0.007755 | 0.16201 | 1.0121 | 1.0122 | 97.6604 | 274.485 | 336.966 | 341.493 | 1016.558 | 0 | 0 | 0
|  | 1380 | 59.4099 | 12.5281 | -2.5958 | 0.04192 | 4.7421 | 0.032436 | 1.0741 | 83.1937 | 24.5346 | -0.0045869 | 23.4138 | 23.7238 | -0.00010882 | -0.01231 | 0.48191 | 54.5151 | 0.0013597 | 0.045027 | 0.039692 | 55.814 | 60.2853 | 61.0433 | 20.8069 | 106.8845 | 0.0078936 | 0.16442 | 1.0127 | 1.0122 | 97.6652 | 274.502 | 337.048 | 341.511 | 1014.6 | 0 | 0 | 0
|  | 1385 | 60.8987 | 18.9521 | -3.5704 | 0.028406 | 3.2133 | 0.053246 | 1.5669 | 83.4944 | 24.6225 | -0.004257 | 23.5034 | 23.8239 | -0.00010142 | -0.011473 | 0.48191 | 54.5151 | 0.0015125 | 0.044509 | 0.04048 | 56.0144 | 60.2848 | 60.8776 | 20.8045 | 107.6779 | 0.0085146 | 0.1626 | 1.0127 | 1.0122 | 97.6647 | 274.504 | 337.131 | 341.729 | 1014.548 | 0 | 0 | 0
|  | 1390 | 59.932 | 11.3021 | -6.7865 | 0.046876 | 5.3027 | 0.028322 | 0.92218 | 83.7965 | 24.4657 | -0.013441 | 23.3577 | 23.6679 | -0.00031813 | -0.035987 | 0.48191 | 54.5151 | 0.0013276 | 0.043228 | 0.039689 | 56.2148 | 60.2853 | 60.7229 | 20.8065 | 106.3292 | 0.0077739 | 0.15992 | 1.0138 | 1.0122 | 97.6614 | 274.519 | 337.187 | 341.665 | 1014.54 | 0 | 0 | 0
|  | 1395 | 59.2624 | 10.6135 | -3.8504 | 0.04936 | 5.5837 | 0.027273 | 0.90774 | 84.0945 | 24.7883 | -0.0079296 | 23.665 | 23.9678 | -0.00019005 | -0.021499 | 0.48191 | 54.5151 | 0.0013462 | 0.044806 | 0.039575 | 56.413 | 60.2828 | 60.4267 | 20.8088 | 109.1486 | 0.0077784 | 0.16259 | 1.0132 | 1.0123 | 97.6607 | 274.526 | 337.178 | 341.492 | 1014.523 | 0 | 0 | 0
|  | 1400 | 60.1768 | 14.5897 | -1.6845 | 0.036461 | 4.1246 | 0.037601 | 1.2209 | 84.3931 | 24.5284 | -0.0025887 | 23.4179 | 23.7264 | -6.142e-05 | -0.006948 | 0.48191 | 54.5151 | 0.001371 | 0.044517 | 0.040034 | 56.612 | 60.2808 | 60.2482 | 20.8056 | 106.8764 | 0.0079425 | 0.16308 | 1.0127 | 1.0124 | 97.6596 | 274.526 | 337.192 | 341.634 | 1014.559 | 0 | 0 | 0
|  | 1405 | 61.2711 | 12.7954 | -7.4797 | 0.042331 | 4.7885 | 0.033927 | 1.013 | 84.6967 | 24.6771 | -0.013258 | 23.5642 | 23.8817 | -0.00031662 | -0.035817 | 0.48191 | 54.5151 | 0.0014361 | 0.042883 | 0.040406 | 56.8131 | 60.2824 | 60.0415 | 20.8051 | 108.1957 | 0.0081806 | 0.158 | 1.0138 | 1.0123 | 97.6598 | 274.519 | 337.255 | 341.799 | 1014.615 | 0 | 0 | 0
|  | 1410 | 58.1299 | 11.9441 | -4.0933 | 0.043023 | 4.8668 | 0.032585 | 1.0505 | 84.9952 | 24.1392 | -0.0075482 | 23.039 | 23.3308 | -0.0001761 | -0.019921 | 0.48191 | 54.5151 | 0.0014019 | 0.045198 | 0.039039 | 57.0117 | 60.2803 | 59.829 | 20.807 | 103.4787 | 0.0081681 | 0.16686 | 1.0131 | 1.0122 | 97.6594 | 274.522 | 337.086 | 341.355 | 1014.789 | 0 | 0 | 0
|  | 1415 | 62.4281 | 12.6009 | -8.5548 | 0.043796 | 4.9543 | 0.031361 | 1.0455 | 85.2966 | 24.6554 | -0.015707 | 23.5414 | 23.8528 | -0.00037467 | -0.042383 | 0.48191 | 54.5151 | 0.0013735 | 0.04579 | 0.041448 | 57.2129 | 60.2803 | 59.613 | 20.8012 | 107.9962 | 0.0079231 | 0.16586 | 1.0139 | 1.0121 | 97.6589 | 274.52 | 337.224 | 341.686 | 1014.784 | 0 | 0 | 0
|  | 1420 | 64.2179 | 16.885 | -5.9364 | 0.033621 | 3.8032 | 0.039381 | 1.4006 | 85.6132 | 25.1964 | -0.0081835 | 24.0635 | 24.389 | -0.00019959 | -0.022578 | 0.48191 | 54.5151 | 0.001324 | 0.04709 | 0.042598 | 57.423 | 60.291 | 59.4014 | 20.8003 | 112.8137 | 0.0075965 | 0.16663 | 1.0129 | 1.012 | 97.6585 | 274.481 | 337.302 | 341.865 | 1014.581 | 0 | 0 | 0
|  | 1425 | 66.1317 | 12.1739 | -7.609 | 0.048021 | 5.4322 | 0.026851 | 0.9801 | 85.9391 | 25.0119 | -0.015093 | 23.8852 | 24.2092 | -0.00036539 | -0.041334 | 0.48191 | 54.5151 | 0.0012894 | 0.047065 | 0.043616 | 57.6386 | 60.3081 | 59.2487 | 20.7955 | 111.158 | 0.0074935 | 0.16748 | 1.0137 | 1.012 | 97.6582 | 274.494 | 337.274 | 341.849 | 1014.628 | 0 | 0 | 0
|  | 1430 | 65.3484 | 10.7273 | -0.17509 | 0.053851 | 6.0918 | 0.023222 | 0.85669 | 86.2678 | 24.8875 | -0.00039117 | 23.7731 | 24.1048 | -9.4291e-06 | -0.0010666 | 0.48191 | 54.5151 | 0.0012506 | 0.046134 | 0.043035 | 57.8552 | 60.3271 | 58.9321 | 20.7968 | 110.0861 | 0.0073587 | 0.16563 | 1.0119 | 1.0118 | 97.6575 | 274.494 | 337.369 | 342.076 | 1015.464 | 0 | 0 | 0
|  | 1435 | 65.3816 | 17.6283 | -12.2211 | 0.032787 | 3.7089 | 0.034525 | 1.4652 | 86.5946 | 25.4044 | -0.016277 | 24.2764 | 24.617 | -0.00040069 | -0.045327 | 0.48191 | 54.5151 | 0.001132 | 0.048038 | 0.043298 | 58.071 | 60.3447 | 58.74 | 20.7991 | 114.7509 | 0.0067703 | 0.16808 | 1.0136 | 1.0117 | 97.6594 | 274.464 | 337.501 | 342.237 | 1014.517 | 0 | 0 | 0
|  | 1440 | 65.6961 | 11.4213 | -0.67487 | 0.050848 | 5.7521 | 0.024889 | 0.92356 | 86.9223 | 25.1428 | -0.0014083 | 24.0254 | 24.367 | -3.4316e-05 | -0.0038819 | 0.48191 | 54.5151 | 0.0012656 | 0.046961 | 0.043356 | 58.2877 | 60.3627 | 58.5628 | 20.7973 | 112.3951 | 0.0073677 | 0.16656 | 1.0119 | 1.0117 | 97.6596 | 274.484 | 337.487 | 342.286 | 1014.572 | 0 | 0 | 0
|  | 1445 | 63.4139 | 13.5393 | -0.68115 | 0.041404 | 4.6837 | 0.027297 | 1.0921 | 87.2451 | 24.4329 | -0.0011909 | 23.3504 | 23.6807 | -2.8202e-05 | -0.0031903 | 0.48191 | 54.5151 | 0.0011302 | 0.045217 | 0.041798 | 58.5005 | 60.3772 | 58.2609 | 20.7985 | 106.1535 | 0.0069461 | 0.16543 | 1.0119 | 1.0117 | 97.6601 | 274.473 | 337.535 | 342.309 | 1014.615 | 0 | 0 | 0
|  | 1450 | 63.4626 | 19.2778 | -4.2348 | 0.029101 | 3.292 | 0.036718 | 1.5791 | 87.5623 | 24.9305 | -0.0051018 | 23.8264 | 24.1557 | -0.00012324 | -0.013941 | 0.48191 | 54.5151 | 0.0010685 | 0.045954 | 0.041915 | 58.7098 | 60.3878 | 58.1507 | 20.8012 | 110.5232 | 0.0065949 | 0.16495 | 1.0123 | 1.0117 | 97.6606 | 274.481 | 337.541 | 342.207 | 1014.563 | 0 | 0 | 0
|  | 1455 | 62.9932 | 10.4552 | -5.3804 | 0.053262 | 6.0251 | 0.021197 | 0.89074 | 87.8784 | 24.8246 | -0.011922 | 23.7194 | 24.0374 | -0.00028657 | -0.032418 | 0.48191 | 54.5151 | 0.001129 | 0.047442 | 0.041909 | 58.9194 | 60.3975 | 57.9274 | 20.8005 | 109.5598 | 0.0068655 | 0.16941 | 1.0129 | 1.0115 | 97.6608 | 274.472 | 337.459 | 341.983 | 1016.53 | 0 | 0 | 0
|  | 1460 | 62.8877 | 9.6452 | -2.1439 | 0.057638 | 6.5201 | 0.018394 | 0.82467 | 88.1931 | 24.4234 | -0.005225 | 23.3382 | 23.6502 | -0.00012357 | -0.013979 | 0.48191 | 54.5151 | 0.0010602 | 0.047532 | 0.041836 | 59.1287 | 60.4063 | 57.6403 | 20.7983 | 106.0566 | 0.0066515 | 0.17172 | 1.012 | 1.0114 | 97.6612 | 274.476 | 337.491 | 342.002 | 1014.703 | 0 | 0 | 0
|  | 1465 | 66.1092 | 12.8648 | -2.5312 | 0.045427 | 5.1388 | 0.022562 | 1.0587 | 88.5156 | 24.5968 | -0.0048252 | 23.5092 | 23.8303 | -0.00011499 | -0.013007 | 0.48191 | 54.5151 | 0.0010249 | 0.048093 | 0.043653 | 59.3425 | 60.4202 | 57.374 | 20.7927 | 107.5924 | 0.0064715 | 0.17231 | 1.012 | 1.0114 | 97.6599 | 274.472 | 337.566 | 342.177 | 1014.603 | 0 | 0 | 0
|  | 1470 | 67.3879 | 16.5536 | -8.6955 | 0.035987 | 4.0709 | 0.031156 | 1.4094 | 88.8494 | 25.3359 | -0.012739 | 24.2202 | 24.564 | -0.00031292 | -0.035398 | 0.48191 | 54.5151 | 0.0011212 | 0.05072 | 0.044786 | 59.5636 | 60.4417 | 57.1821 | 20.7933 | 114.177 | 0.0067388 | 0.17539 | 1.0129 | 1.0115 | 97.6606 | 274.467 | 337.63 | 342.422 | 1014.559 | 0 | 0 | 0
|  | 1475 | 66.109 | 11.4345 | -1.9377 | 0.051109 | 5.7815 | 0.022699 | 0.99572 | 89.1831 | 24.4049 | -0.0041815 | 23.3399 | 23.6839 | -9.9033e-05 | -0.011203 | 0.48191 | 54.5151 | 0.0011601 | 0.05089 | 0.044128 | 59.7858 | 60.4631 | 56.9869 | 20.7897 | 105.9838 | 0.0070783 | 0.18087 | 1.012 | 1.0115 | 97.6607 | 274.463 | 337.771 | 342.75 | 1014.611 | 0 | 0 | 0
|  | 1480 | 70.9588 | 16.7554 | 3.4782 | 0.037437 | 4.235 | 0.03066 | 1.3434 | 89.5258 | 25.5318 | 0.0052538 | 24.4246 | 24.7848 | 0.00013021 | 0.01473 | 0.48224 | 54.5519 | 0.0011478 | 0.050293 | 0.046667 | 60.0128 | 60.4904 | 56.7027 | 20.7879 | 116.0311 | 0.0068116 | 0.17327 | 1.0109 | 1.0115 | 97.6611 | 274.457 | 337.867 | 342.849 | 1015.118 | 0 | 0 | 0
|  | 1485 | 66.79 | 19.6971 | -3.2367 | 0.029975 | 3.3909 | 0.035535 | 1.5885 | 89.8702 | 24.5815 | -0.0040686 | 23.5087 | 23.8459 | -9.702e-05 | -0.010975 | 0.48256 | 54.5887 | 0.0010652 | 0.047614 | 0.043965 | 60.2394 | 60.5186 | 56.6055 | 20.7915 | 107.5232 | 0.0066435 | 0.17111 | 1.012 | 1.0115 | 97.6607 | 274.438 | 337.769 | 342.613 | 1015.267 | 0 | 0 | 0
|  | 1490 | 65.5903 | 13.2112 | -4.5703 | 0.043888 | 4.9647 | 0.021732 | 1.0891 | 90.2011 | 24.4522 | -0.0084667 | 23.3743 | 23.6909 | -0.00020058 | -0.02269 | 0.48256 | 54.5887 | 0.00095379 | 0.047799 | 0.043298 | 60.4576 | 60.5377 | 56.3766 | 20.7931 | 106.3456 | 0.0061963 | 0.17228 | 1.0123 | 1.0114 | 97.6585 | 274.432 | 337.614 | 342.188 | 1015.328 | 0 | 0 | 0
|  | 1495 | 65.4176 | 12.5038 | -5.2883 | 0.046249 | 5.2318 | 0.020564 | 1.0246 | 90.5286 | 24.6022 | -0.010255 | 23.5235 | 23.8489 | -0.00024458 | -0.027667 | 0.48256 | 54.5887 | 0.00095106 | 0.047388 | 0.043142 | 60.6737 | 60.5543 | 56.1768 | 20.7946 | 107.6813 | 0.0061602 | 0.1704 | 1.0126 | 1.0115 | 97.6607 | 274.415 | 337.697 | 342.369 | 1014.625 | 0 | 0 | 0
|  | 1500 | 65.3024 | 10.1514 | -4.9447 | 0.056867 | 6.4329 | 0.017514 | 0.86303 | 90.8554 | 24.7603 | -0.011714 | 23.6738 | 24.0047 | -0.00028119 | -0.031809 | 0.48256 | 54.5887 | 0.00099595 | 0.049077 | 0.043354 | 60.8899 | 60.5703 | 55.9071 | 20.7949 | 109.0658 | 0.0063221 | 0.17408 | 1.0129 | 1.0115 | 97.6593 | 274.391 | 337.684 | 342.405 | 1014.539 | 0 | 0 | 0
|  | 1505 | 67.6659 | 10.7968 | -3.0724 | 0.055402 | 6.2672 | 0.01997 | 0.9239 | 91.1878 | 25.1062 | -0.0069884 | 24.0113 | 24.3571 | -0.00017022 | -0.019255 | 0.48256 | 54.5887 | 0.0011064 | 0.051186 | 0.045 | 61.1108 | 60.5899 | 55.6246 | 20.7911 | 112.1661 | 0.0067197 | 0.17781 | 1.0123 | 1.0115 | 97.6605 | 274.371 | 337.78 | 342.644 | 1014.523 | 0 | 0 | 0
|  | 1510 | 69.0085 | 14.6384 | -5.8852 | 0.041674 | 4.7142 | 0.028346 | 1.2104 | 91.5295 | 24.8971 | -0.01015 | 23.8192 | 24.1627 | -0.00024526 | -0.027744 | 0.48256 | 54.5887 | 0.0011813 | 0.050441 | 0.045642 | 61.3374 | 60.6156 | 55.3703 | 20.7874 | 110.342 | 0.0070691 | 0.17697 | 1.0127 | 1.0115 | 97.6621 | 274.377 | 337.893 | 342.765 | 1014.524 | 0 | 0 | 0
|  | 1515 | 68.9837 | 22.7676 | -9.9905 | 0.026784 | 3.0299 | 0.040751 | 1.8762 | 91.8745 | 24.8149 | -0.011105 | 23.7477 | 24.0952 | -0.00026759 | -0.03027 | 0.48256 | 54.5887 | 0.0010915 | 0.050252 | 0.045564 | 61.5654 | 60.6432 | 55.2064 | 20.7871 | 109.6474 | 0.0067111 | 0.17691 | 1.0128 | 1.0116 | 97.6595 | 274.37 | 337.993 | 342.94 | 1014.481 | 0 | 0 | 0
|  | 1520 | 67.4187 | 13.3869 | 0.088896 | 0.04452 | 5.0362 | 0.024798 | 1.1501 | 92.2155 | 24.6615 | 0.00016519 | 23.6039 | 23.958 | 3.9576e-06 | 0.0004477 | 0.48257 | 54.5898 | 0.001104 | 0.051201 | 0.044864 | 61.7915 | 60.6681 | 55.0623 | 20.7887 | 108.3097 | 0.0067919 | 0.18027 | 1.0117 | 1.0117 | 97.6566 | 274.375 | 338.038 | 343.108 | 1014.497 | 0 | 0 | 0
|  | 1525 | 70.4991 | 11.0298 | -3.5786 | 0.056503 | 6.3917 | 0.020084 | 0.92154 | 92.5603 | 25.41 | -0.0081852 | 24.3314 | 24.7032 | -0.0002022 | -0.022873 | 0.48258 | 54.5909 | 0.0011348 | 0.05207 | 0.046681 | 62.0203 | 60.6953 | 54.7676 | 20.7871 | 115.0368 | 0.0067808 | 0.1785 | 1.0127 | 1.0118 | 97.6594 | 274.369 | 338.191 | 343.358 | 1014.508 | 0 | 0 | 0
|  | 1530 | 67.6491 | 14.7368 | -3.0567 | 0.04058 | 4.5905 | 0.025686 | 1.2674 | 92.9057 | 24.2095 | -0.0052742 | 23.1795 | 23.5183 | -0.00012404 | -0.014032 | 0.48258 | 54.5909 | 0.0010423 | 0.051431 | 0.044996 | 62.2495 | 60.7227 | 54.5309 | 20.7851 | 104.4128 | 0.0066149 | 0.18345 | 1.0126 | 1.012 | 97.661 | 274.372 | 338.157 | 343.1 | 1014.521 | 0 | 0 | 0
|  | 1535 | 69.7376 | 15.2377 | -3.761 | 0.040458 | 4.5767 | 0.027638 | 1.2837 | 93.2491 | 24.5479 | -0.0063775 | 23.5085 | 23.8589 | -0.00015216 | -0.017213 | 0.48258 | 54.5909 | 0.0011182 | 0.051937 | 0.046236 | 62.4776 | 60.7486 | 54.3451 | 20.7829 | 107.3753 | 0.0068729 | 0.18288 | 1.0127 | 1.0119 | 97.6618 | 274.384 | 338.228 | 343.269 | 1016.222 | 0 | 0 | 0
|  | 1540 | 71.4847 | 13.895 | -6.3875 | 0.045479 | 5.1446 | 0.027842 | 1.145 | 93.6022 | 24.8152 | -0.01204 | 23.7716 | 24.1285 | -0.0002905 | -0.032862 | 0.48258 | 54.5909 | 0.0012662 | 0.052074 | 0.047264 | 62.7114 | 60.7807 | 54.1177 | 20.7809 | 109.7593 | 0.0074391 | 0.18174 | 1.0133 | 1.0119 | 97.6593 | 274.365 | 338.33 | 343.409 | 1014.641 | 0 | 0 | 0
|  | 1545 | 71.2785 | 12.1505 | -0.15447 | 0.051858 | 5.8663 | 0.022404 | 0.94138 | 93.9591 | 24.3095 | -0.000339 | 23.2836 | 23.6304 | -8.0106e-06 | -0.00090618 | 0.48258 | 54.5909 | 0.0011618 | 0.048818 | 0.046615 | 62.9461 | 60.815 | 53.8895 | 20.7798 | 105.3149 | 0.0071049 | 0.1758 | 1.0119 | 1.0119 | 97.6601 | 274.379 | 338.278 | 343.317 | 1014.672 | 0 | 0 | 0
|  | 1550 | 71.6098 | 13.4055 | -0.37576 | 0.047222 | 5.3418 | 0.022837 | 1.0655 | 94.3163 | 24.7353 | -0.00073882 | 23.6843 | 24.0169 | -1.7744e-05 | -0.0020073 | 0.48258 | 54.5909 | 0.0010784 | 0.050317 | 0.046991 | 63.1801 | 60.8492 | 53.6141 | 20.7814 | 109.0041 | 0.0066711 | 0.17751 | 1.012 | 1.0119 | 97.6652 | 274.379 | 338.177 | 342.926 | 1014.752 | 0 | 0 | 0
|  | 1555 | 71.022 | 20.1935 | -9.8601 | 0.031091 | 3.5171 | 0.034108 | 1.6734 | 94.6729 | 25.0022 | -0.012639 | 23.9311 | 24.2556 | -0.00030656 | -0.034679 | 0.48258 | 54.5909 | 0.0010605 | 0.052027 | 0.046926 | 63.4149 | 60.8829 | 53.4283 | 20.7835 | 111.3284 | 0.0065487 | 0.18058 | 1.0133 | 1.0119 | 97.668 | 274.388 | 338.053 | 342.636 | 1014.751 | 0 | 0 | 0
|  | 1560 | 73.1389 | 13.2396 | -1.7318 | 0.048834 | 5.5242 | 0.020669 | 1.0721 | 95.0333 | 25.3244 | -0.003442 | 24.2397 | 24.5707 | -8.4573e-05 | -0.0095671 | 0.48258 | 54.5909 | 0.0010094 | 0.052355 | 0.048104 | 63.6524 | 60.9188 | 53.262 | 20.7814 | 114.2169 | 0.0062843 | 0.17969 | 1.0121 | 1.0117 | 97.6633 | 274.401 | 338.055 | 342.672 | 1014.757 | 0 | 0 | 0
|  | 1565 | 73.4987 | 9.3274 | -3.3339 | 0.069658 | 7.8799 | 0.013799 | 0.75986 | 95.3999 | 25.5693 | -0.0093582 | 24.4759 | 24.816 | -0.00023223 | -0.026271 | 0.48258 | 54.5909 | 0.0009612 | 0.05293 | 0.048369 | 63.8936 | 60.9584 | 52.9377 | 20.7821 | 116.4453 | 0.00605 | 0.17987 | 1.0128 | 1.0117 | 97.6631 | 274.395 | 338.079 | 342.777 | 1014.673 | 0 | 0 | 0
|  | 1570 | 67.4892 | 12.7152 | -0.75202 | 0.046921 | 5.3078 | 0.021854 | 1.0706 | 95.7524 | 23.6228 | -0.0015389 | 22.6132 | 22.9284 | -3.5285e-05 | -0.0039915 | 0.48258 | 54.5909 | 0.0010254 | 0.050233 | 0.044718 | 64.1263 | 60.9888 | 52.6188 | 20.782 | 99.3934 | 0.0066513 | 0.18358 | 1.0117 | 1.0116 | 97.6597 | 274.378 | 338.089 | 342.802 | 1014.751 | 0 | 0 | 0
|  | 1575 | 70.1535 | 19.4631 | -6.1238 | 0.031863 | 3.6044 | 0.033169 | 1.6402 | 96.0965 | 24.3825 | -0.0082416 | 23.3439 | 23.6755 | -0.00019512 | -0.022073 | 0.48258 | 54.5909 | 0.0010569 | 0.052263 | 0.046486 | 64.3544 | 61.0136 | 52.4623 | 20.7808 | 105.905 | 0.006645 | 0.1847 | 1.0122 | 1.0113 | 97.6599 | 274.395 | 338.138 | 342.941 | 1015.371 | 0 | 0 | 0
|  | 1580 | 70.2638 | 16.6596 | -8.5239 | 0.037284 | 4.2176 | 0.028048 | 1.3783 | 96.4475 | 24.2 | -0.013509 | 23.1776 | 23.5256 | -0.0003178 | -0.03595 | 0.48258 | 54.5909 | 0.0010457 | 0.051387 | 0.046407 | 64.5866 | 61.0427 | 52.274 | 20.7798 | 104.3633 | 0.0066312 | 0.18338 | 1.0126 | 1.0111 | 97.6608 | 274.379 | 338.262 | 343.341 | 1014.675 | 0 | 0 | 0
|  | 1585 | 72.579 | 17.5574 | -3.3525 | 0.036543 | 4.1338 | 0.030302 | 1.4547 | 96.8046 | 24.7248 | -0.0050976 | 23.6831 | 24.033 | -0.00012251 | -0.013859 | 0.48258 | 54.5909 | 0.0011073 | 0.053158 | 0.047957 | 64.8225 | 61.0755 | 52.0909 | 20.7778 | 108.9522 | 0.0067939 | 0.18513 | 1.0114 | 1.0108 | 97.6608 | 274.388 | 338.304 | 343.301 | 1014.502 | 0 | 0 | 0
|  | 1590 | 73.1519 | 11.4427 | -2.6032 | 0.056513 | 6.3929 | 0.01859 | 0.97569 | 97.169 | 25.3115 | -0.0059779 | 24.2511 | 24.6102 | -0.00014712 | -0.016642 | 0.48258 | 54.5909 | 0.0010506 | 0.055139 | 0.048549 | 65.0638 | 61.1126 | 51.8851 | 20.7797 | 114.2123 | 0.0064547 | 0.187 | 1.0112 | 1.0105 | 97.6609 | 274.383 | 338.387 | 343.398 | 1014.504 | 0 | 0 | 0
|  | 1595 | 70.3062 | 9.8322 | -1.8502 | 0.063211 | 7.1506 | 0.01679 | 0.85632 | 97.5276 | 24.3864 | -0.0049271 | 23.3768 | 23.7365 | -0.00011695 | -0.01323 | 0.48258 | 54.5909 | 0.0010613 | 0.054129 | 0.046853 | 65.3023 | 61.1458 | 51.5436 | 20.7794 | 106.0711 | 0.006663 | 0.18971 | 1.0107 | 1.0101 | 97.6601 | 274.363 | 338.56 | 343.77 | 1014.467 | 0 | 0 | 0
|  | 1600 | 74.9706 | 15.4022 | 0.059608 | 0.043029 | 4.8675 | 0.023866 | 1.2565 | 97.8908 | 25.2022 | 0.00010451 | 24.1643 | 24.5414 | 2.5649e-06 | 0.00029014 | 0.48259 | 54.5917 | 0.0010269 | 0.054068 | 0.049362 | 65.5428 | 61.1817 | 51.2859 | 20.7761 | 113.3123 | 0.0063763 | 0.18483 | 1.0099 | 1.0099 | 97.661 | 274.37 | 338.637 | 343.922 | 1014.465 | 0 | 0 | 0
|  | 1605 | 72.3102 | 14.9996 | 2.5665 | 0.042616 | 4.8208 | 0.022888 | 1.2588 | 98.259 | 24.7413 | 0.0045394 | 23.7258 | 24.0945 | 0.00010938 | 0.012373 | 0.48287 | 54.6233 | 0.00097539 | 0.053644 | 0.047834 | 65.7858 | 61.2206 | 51.0906 | 20.7783 | 109.2214 | 0.0062394 | 0.18633 | 1.0092 | 1.0098 | 97.6603 | 274.359 | 338.686 | 343.95 | 1014.449 | 0 | 0 | 0
|  | 1610 | 72.2263 | 11.3409 | -6.3578 | 0.056299 | 6.3687 | 0.016677 | 0.94311 | 98.6203 | 24.7664 | -0.014834 | 23.758 | 24.1293 | -0.00035794 | -0.04049 | 0.48314 | 54.6543 | 0.00093892 | 0.053096 | 0.047691 | 66.0246 | 61.2549 | 50.8433 | 20.779 | 109.4806 | 0.006083 | 0.18473 | 1.0112 | 1.0095 | 97.6612 | 274.369 | 338.802 | 344.097 | 1014.452 | 0 | 0 | 0
|  | 1615 | 72.586 | 15.4029 | 1.2897 | 0.041658 | 4.7125 | 0.021616 | 1.3042 | 98.9824 | 25.0328 | 0.002205 | 24.0093 | 24.3664 | 5.3727e-05 | 0.0060777 | 0.48328 | 54.6694 | 0.00090049 | 0.054329 | 0.048059 | 66.264 | 61.2894 | 50.5591 | 20.7796 | 111.829 | 0.0058825 | 0.18647 | 1.0091 | 1.0094 | 97.6626 | 274.353 | 338.743 | 343.781 | 1014.454 | 0 | 0 | 0
|  | 1620 | 72.1806 | 16.0092 | 0.36583 | 0.039857 | 4.5087 | 0.023165 | 1.327 | 99.3443 | 24.5665 | 0.00061008 | 23.558 | 23.8995 | 1.4581e-05 | 0.0016494 | 0.48345 | 54.6888 | 0.00092327 | 0.052892 | 0.047628 | 66.5032 | 61.3236 | 50.4119 | 20.7779 | 107.6826 | 0.006049 | 0.18533 | 1.0092 | 1.0092 | 97.6633 | 274.364 | 338.685 | 343.595 | 1014.495 | 0 | 0 | 0
|  | 1625 | 71.6369 | 11.0403 | -4.7476 | 0.05736 | 6.4887 | 0.015845 | 0.93598 | 99.7038 | 24.6109 | -0.011377 | 23.5978 | 23.9368 | -0.00027232 | -0.030806 | 0.48349 | 54.6929 | 0.00090886 | 0.053688 | 0.047448 | 66.7409 | 61.3562 | 50.1392 | 20.7788 | 108.0597 | 0.0059815 | 0.1872 | 1.0104 | 1.0091 | 97.6608 | 274.374 | 338.645 | 343.509 | 1014.559 | 0 | 0 | 0
|  | 1630 | 71.0604 | 15.0826 | -8.6627 | 0.041649 | 4.7114 | 0.022735 | 1.2813 | 100.0606 | 24.2376 | -0.015298 | 23.245 | 23.5845 | -0.00036079 | -0.040814 | 0.48349 | 54.6929 | 0.0009469 | 0.053364 | 0.0471 | 66.9773 | 61.3869 | 49.875 | 20.7774 | 104.8295 | 0.0062026 | 0.18853 | 1.0105 | 1.0088 | 97.6609 | 274.361 | 338.72 | 343.667 | 1014.599 | 0 | 0 | 0
|  | 1635 | 77.1688 | 16.0559 | -3.6167 | 0.042487 | 4.8063 | 0.024171 | 1.3212 | 100.4312 | 25.5699 | -0.0061736 | 24.5276 | 24.8908 | -0.00015367 | -0.017383 | 0.48349 | 54.6929 | 0.0010269 | 0.056133 | 0.050868 | 67.2222 | 61.4258 | 49.7055 | 20.7733 | 116.694 | 0.0063158 | 0.18811 | 1.0091 | 1.0084 | 97.6615 | 274.362 | 338.785 | 343.802 | 1014.615 | 0 | 0 | 0
|  | 1640 | 73.3334 | 12.8399 | -1.7091 | 0.050489 | 5.7114 | 0.019179 | 1.0447 | 100.8074 | 24.1853 | -0.003664 | 23.2036 | 23.5512 | -8.6291e-05 | -0.0097614 | 0.48349 | 54.6929 | 0.00096834 | 0.052743 | 0.048245 | 67.47 | 61.4679 | 49.4417 | 20.7728 | 104.417 | 0.006303 | 0.18716 | 1.0085 | 1.008 | 97.6617 | 274.375 | 338.848 | 343.924 | 1015.643 | 0 | 0 | 0
|  | 1645 | 74.0649 | 16.5054 | 0.59093 | 0.039668 | 4.4873 | 0.026559 | 1.3751 | 101.1759 | 24.6307 | 0.00097755 | 23.6315 | 23.9794 | 2.3441e-05 | 0.0026517 | 0.48354 | 54.6995 | 0.0010535 | 0.054547 | 0.048951 | 67.713 | 61.5051 | 49.2222 | 20.7735 | 108.301 | 0.0065858 | 0.18938 | 1.0077 | 1.0078 | 97.6595 | 274.379 | 338.855 | 343.844 | 1014.729 | 0 | 0 | 0
|  | 1650 | 76.8547 | 19.5905 | -4.8735 | 0.03468 | 3.9231 | 0.028925 | 1.5842 | 101.5532 | 25.1702 | -0.0068947 | 24.1543 | 24.5134 | -0.00016901 | -0.019119 | 0.4836 | 54.7061 | 0.0010031 | 0.054939 | 0.050505 | 67.9616 | 61.5474 | 49.0377 | 20.7717 | 113.122 | 0.0062838 | 0.18728 | 1.0082 | 1.0074 | 97.6606 | 274.379 | 338.928 | 343.966 | 1014.683 | 0 | 0 | 0
|  | 1655 | 73.3171 | 13.7393 | -4.157 | 0.047173 | 5.3363 | 0.020168 | 1.1361 | 101.9286 | 24.6094 | -0.00818 | 23.6197 | 23.9731 | -0.0001961 | -0.022183 | 0.4836 | 54.7061 | 0.0009514 | 0.053595 | 0.048361 | 68.2088 | 61.5883 | 48.8535 | 20.7755 | 108.1532 | 0.0061604 | 0.18696 | 1.008 | 1.0071 | 97.6614 | 274.4 | 338.98 | 344.051 | 1016.508 | 0 | 0 | 0
|  | 1660 | 73.4627 | 12.037 | -1.8037 | 0.053951 | 6.103 | 0.018942 | 1.0066 | 102.2956 | 25.13 | -0.0039743 | 24.1225 | 24.4853 | -9.7312e-05 | -0.011008 | 0.4836 | 54.7061 | 0.0010219 | 0.054309 | 0.048579 | 68.4511 | 61.6238 | 48.5731 | 20.7784 | 112.7926 | 0.0063679 | 0.18586 | 1.0072 | 1.0068 | 97.6613 | 274.386 | 339.023 | 344.121 | 1014.597 | 0 | 0 | 0
|  | 1665 | 72.0561 | 14.5943 | 3.149 | 0.043645 | 4.9373 | 0.023367 | 1.2294 | 102.6594 | 24.8564 | 0.0056731 | 23.8641 | 24.2263 | 0.00013744 | 0.015547 | 0.48395 | 54.745 | 0.0010198 | 0.053659 | 0.047716 | 68.6919 | 61.6573 | 48.3354 | 20.7796 | 110.3689 | 0.0064055 | 0.18571 | 1.0059 | 1.0066 | 97.6618 | 274.393 | 339.084 | 344.23 | 1014.589 | 0 | 0 | 0
|  | 1670 | 73.1856 | 16.3437 | -2.1484 | 0.039585 | 4.4779 | 0.026411 | 1.3569 | 103.0225 | 24.8533 | -0.0035127 | 23.8578 | 24.2105 | -8.5045e-05 | -0.0096204 | 0.48429 | 54.7839 | 0.0010455 | 0.053713 | 0.048346 | 68.932 | 61.6901 | 48.1301 | 20.7773 | 110.3263 | 0.0065127 | 0.18587 | 1.0068 | 1.0064 | 97.662 | 274.384 | 339.037 | 344.049 | 1014.651 | 0 | 0 | 0
|  | 1675 | 70.3754 | 14.2476 | -3.2079 | 0.043665 | 4.9395 | 0.022342 | 1.1986 | 103.3814 | 23.8917 | -0.0060205 | 22.9321 | 23.2657 | -0.00014007 | -0.015845 | 0.48429 | 54.7839 | 0.00097557 | 0.052338 | 0.046582 | 69.1693 | 61.7202 | 47.9283 | 20.7769 | 101.9425 | 0.0063852 | 0.1878 | 1.0069 | 1.0063 | 97.6581 | 274.388 | 338.998 | 343.929 | 1014.64 | 0 | 0 | 0
|  | 1680 | 75.1262 | 13.3487 | -1.0434 | 0.049751 | 5.628 | 0.020377 | 1.0969 | 103.7451 | 25.4004 | -0.0020978 | 24.3854 | 24.7463 | -5.1912e-05 | -0.0058724 | 0.48429 | 54.7839 | 0.0010138 | 0.054571 | 0.049519 | 69.4096 | 61.7531 | 47.6914 | 20.7769 | 115.2483 | 0.00629 | 0.18503 | 1.0064 | 1.0062 | 97.6574 | 274.382 | 339.069 | 344.088 | 1014.59 | 0 | 0 | 0
|  | 1685 | 70.5105 | 14.4743 | -6.7327 | 0.043063 | 4.8714 | 0.023094 | 1.2302 | 104.1092 | 24.0704 | -0.012365 | 23.11 | 23.4482 | -0.00028993 | -0.032798 | 0.48429 | 54.7839 | 0.00099451 | 0.052977 | 0.046761 | 69.6503 | 61.7859 | 47.4456 | 20.7775 | 103.5016 | 0.0064351 | 0.18848 | 1.0073 | 1.0059 | 97.6593 | 274.37 | 339.091 | 344.053 | 1014.606 | 0 | 0 | 0
|  | 1690 | 71.6724 | 14.5796 | -6.5292 | 0.043457 | 4.916 | 0.026535 | 1.2325 | 104.4647 | 24.219 | -0.012008 | 23.2655 | 23.6292 | -0.00028374 | -0.032097 | 0.48429 | 54.7839 | 0.0011531 | 0.053561 | 0.047542 | 69.886 | 61.8134 | 47.2532 | 20.7757 | 104.8416 | 0.0070862 | 0.18918 | 1.0071 | 1.0057 | 97.6605 | 274.392 | 339.278 | 344.581 | 1014.635 | 0 | 0 | 0
|  | 1695 | 72.6953 | 13.4807 | -2.8526 | 0.04767 | 5.3925 | 0.02198 | 1.0929 | 104.8256 | 24.1865 | -0.0057605 | 23.2416 | 23.6064 | -0.00013598 | -0.015383 | 0.48429 | 54.7839 | 0.0010478 | 0.052098 | 0.047833 | 70.1245 | 61.844 | 47.0065 | 20.7743 | 104.5929 | 0.0066424 | 0.1854 | 1.0066 | 1.0059 | 97.6603 | 274.385 | 339.385 | 344.713 | 1014.599 | 0 | 0 | 0
|  | 1700 | 72.9406 | 14.7592 | -0.44755 | 0.043688 | 4.9421 | 0.022621 | 1.2008 | 105.1897 | 24.6516 | -0.00081308 | 23.6859 | 24.0474 | -1.9552e-05 | -0.0022118 | 0.48429 | 54.7839 | 0.00098825 | 0.052461 | 0.048 | 70.3641 | 61.8763 | 46.7857 | 20.7771 | 108.6425 | 0.0063082 | 0.18369 | 1.0061 | 1.006 | 97.6611 | 274.378 | 339.347 | 344.526 | 1014.524 | 0 | 0 | 0
|  | 1705 | 71.5563 | 14.4979 | -7.1828 | 0.043631 | 4.9356 | 0.023509 | 1.1848 | 105.5509 | 24.5353 | -0.013104 | 23.5647 | 23.9163 | -0.00031339 | -0.035452 | 0.48429 | 54.7839 | 0.0010257 | 0.051696 | 0.047149 | 70.6019 | 61.9067 | 46.566 | 20.7794 | 107.5767 | 0.0064858 | 0.1823 | 1.0076 | 1.0061 | 97.6622 | 274.367 | 339.211 | 344.272 | 1014.548 | 0 | 0 | 0
|  | 1710 | 69.5472 | 15.226 | -2.1737 | 0.040378 | 4.5677 | 0.024092 | 1.2792 | 105.9037 | 24.1942 | -0.0037234 | 23.2337 | 23.5731 | -8.7771e-05 | -0.0099289 | 0.48429 | 54.7839 | 0.00097279 | 0.051652 | 0.046031 | 70.8349 | 61.932 | 46.3511 | 20.7811 | 104.591 | 0.0063205 | 0.18414 | 1.0066 | 1.0061 | 97.6631 | 274.356 | 339.161 | 344.116 | 1014.616 | 0 | 0 | 0
|  | 1715 | 71.8161 | 12.6388 | 0.75801 | 0.050231 | 5.6822 | 0.019628 | 1.0546 | 106.2571 | 24.9748 | 0.0015651 | 23.9817 | 24.3279 | 3.8075e-05 | 0.0043072 | 0.48438 | 54.7947 | 0.00098595 | 0.052975 | 0.04747 | 71.0686 | 61.9575 | 46.1479 | 20.7813 | 111.4416 | 0.006245 | 0.18323 | 1.0059 | 1.0061 | 97.663 | 274.342 | 339.139 | 344.035 | 1014.54 | 0 | 0 | 0
|  | 1720 | 71.0473 | 13.2869 | -0.16464 | 0.047269 | 5.3472 | 0.019681 | 1.1041 | 106.6143 | 24.6914 | -0.00032352 | 23.7102 | 24.0547 | -7.7822e-06 | -0.00088034 | 0.48448 | 54.8054 | 0.0009303 | 0.05219 | 0.046911 | 71.3046 | 61.985 | 45.8634 | 20.7814 | 108.9295 | 0.0060588 | 0.18274 | 1.006 | 1.0059 | 97.662 | 274.321 | 339.149 | 344.076 | 1014.692 | 0 | 0 | 0
|  | 1725 | 71.5529 | 14.3719 | 5.0556 | 0.044011 | 4.9787 | 0.02105 | 1.1934 | 106.9708 | 24.8101 | 0.0092038 | 23.8237 | 24.1753 | 0.0002225 | 0.02517 | 0.48504 | 54.8683 | 0.00092642 | 0.052522 | 0.047235 | 71.54 | 62.012 | 45.6778 | 20.781 | 109.9772 | 0.006024 | 0.18296 | 1.0048 | 1.0059 | 97.6631 | 274.325 | 339.14 | 344.145 | 1014.667 | 0 | 0 | 0
|  | 1730 | 71.0597 | 16.7859 | -2.6949 | 0.037422 | 4.2333 | 0.024847 | 1.375 | 107.3273 | 24.6632 | -0.0041965 | 23.6846 | 24.0316 | -0.00010085 | -0.011408 | 0.48559 | 54.9313 | 0.00092982 | 0.051455 | 0.046806 | 71.7751 | 62.0389 | 45.4262 | 20.7816 | 108.6877 | 0.0060613 | 0.18094 | 1.0063 | 1.0058 | 97.6635 | 274.328 | 339.169 | 344.138 | 1014.64 | 0 | 0 | 0
|  | 1735 | 70.0312 | 15.5253 | 0.036545 | 0.039875 | 4.5108 | 0.024014 | 1.3055 | 107.68 | 24.432 | 6.1217e-05 | 23.4612 | 23.8047 | 1.4573e-06 | 0.00016485 | 0.4856 | 54.9317 | 0.00095758 | 0.052057 | 0.04635 | 72.0079 | 62.0634 | 45.2914 | 20.7816 | 106.6529 | 0.0062156 | 0.18386 | 1.0058 | 1.0058 | 97.6634 | 274.343 | 339.149 | 344.115 | 1014.57 | 0 | 0 | 0
|  | 1740 | 69.3107 | 11.8371 | -0.30044 | 0.051761 | 5.8554 | 0.019359 | 0.99688 | 108.0284 | 24.3377 | -0.0006559 | 23.3671 | 23.7098 | -1.5551e-05 | -0.0017592 | 0.4856 | 54.9321 | 0.001002 | 0.0516 | 0.045907 | 72.2386 | 62.0853 | 45.0177 | 20.7826 | 105.8156 | 0.0064202 | 0.18317 | 1.0058 | 1.0057 | 97.6631 | 274.348 | 339.098 | 344.07 | 1014.525 | 0 | 0 | 0
|  | 1745 | 70.8849 | 16.3014 | 3.2227 | 0.03844 | 4.3484 | 0.022617 | 1.3755 | 108.3789 | 24.8947 | 0.0051099 | 23.9019 | 24.243 | 0.00012388 | 0.014013 | 0.48591 | 54.9671 | 0.0008694 | 0.052874 | 0.046904 | 72.4706 | 62.1082 | 44.8023 | 20.7828 | 110.7145 | 0.005774 | 0.18341 | 1.005 | 1.0055 | 97.6621 | 274.357 | 339.098 | 343.937 | 1014.521 | 0 | 0 | 0
|  | 1750 | 68.5714 | 15.1198 | 0.78993 | 0.040091 | 4.5352 | 0.022461 | 1.3406 | 108.7275 | 24.2997 | 0.0013387 | 23.3283 | 23.6572 | 3.1669e-05 | 0.0035825 | 0.4863 | 55.0111 | 0.00090049 | 0.053745 | 0.045791 | 72.7024 | 62.13 | 44.6187 | 20.7828 | 105.4749 | 0.0059948 | 0.1892 | 1.0052 | 1.0054 | 97.6626 | 274.375 | 339.065 | 343.844 | 1014.53 | 0 | 0 | 0
|  | 1755 | 71.9653 | 18.4459 | 2.2039 | 0.034489 | 3.9014 | 0.029114 | 1.5678 | 109.0789 | 24.8199 | 0.0031429 | 23.8347 | 24.1846 | 7.6009e-05 | 0.0085983 | 0.48657 | 55.0416 | 0.0010041 | 0.054071 | 0.047723 | 72.9361 | 62.1532 | 44.4059 | 20.7793 | 110.0713 | 0.0063462 | 0.18701 | 1.0045 | 1.0049 | 97.6629 | 274.364 | 339.163 | 344.142 | 1014.496 | 0 | 0 | 0
|  | 1760 | 73.635 | 13.5786 | 4.1897 | 0.047938 | 5.4229 | 0.019643 | 1.1019 | 109.4429 | 24.9047 | 0.0082797 | 23.9131 | 24.2576 | 0.00020085 | 0.02272 | 0.48726 | 55.1199 | 0.00094165 | 0.052822 | 0.048415 | 73.1765 | 62.1834 | 44.2526 | 20.7774 | 110.8106 | 0.0060726 | 0.18322 | 1.0034 | 1.0044 | 97.6626 | 274.364 | 339.121 | 344.006 | 1016.44 | 0 | 0 | 0
|  | 1765 | 71.8626 | 13.2586 | 5.3178 | 0.047913 | 5.4201 | 0.020482 | 1.0745 | 109.8066 | 24.3693 | 0.01074 | 23.3959 | 23.7244 | 0.00025479 | 0.028823 | 0.4884 | 55.2487 | 0.00098136 | 0.051482 | 0.047264 | 73.4157 | 62.2134 | 43.9421 | 20.7778 | 106.0832 | 0.006327 | 0.18267 | 1.0027 | 1.0039 | 97.6614 | 274.381 | 339.075 | 343.837 | 1014.501 | 0 | 0 | 0
|  | 1770 | 73.1301 | 16.4888 | -3.3059 | 0.039206 | 4.4351 | 0.023143 | 1.3372 | 110.1691 | 24.954 | -0.005336 | 23.9586 | 24.2905 | -0.00012961 | -0.014662 | 0.48904 | 55.3208 | 0.00090734 | 0.052428 | 0.048068 | 73.654 | 62.2424 | 43.7841 | 20.779 | 111.2412 | 0.0059227 | 0.1819 | 1.0042 | 1.0036 | 97.6599 | 274.402 | 339.095 | 343.792 | 1014.543 | 0 | 0 | 0
|  | 1775 | 70.6992 | 13.6113 | 0.63482 | 0.045916 | 5.1941 | 0.021079 | 1.1476 | 110.5286 | 24.3982 | 0.0012273 | 23.4265 | 23.75 | 2.9149e-05 | 0.0032974 | 0.48911 | 55.329 | 0.00096788 | 0.052694 | 0.046812 | 73.8912 | 62.2697 | 43.5334 | 20.7797 | 106.348 | 0.0062649 | 0.18577 | 1.0033 | 1.0034 | 97.6618 | 274.383 | 339.117 | 343.8 | 1014.559 | 0 | 0 | 0
|  | 1780 | 70.65 | 15.0276 | -4.9925 | 0.04156 | 4.7014 | 0.021233 | 1.2463 | 110.882 | 24.4856 | -0.008701 | 23.5143 | 23.8463 | -0.00020749 | -0.023471 | 0.48918 | 55.3373 | 0.00088243 | 0.051796 | 0.046616 | 74.1248 | 62.2933 | 43.336 | 20.781 | 107.1289 | 0.0058894 | 0.18285 | 1.0043 | 1.0033 | 97.664 | 274.397 | 339.172 | 343.962 | 1014.623 | 0 | 0 | 0
|  | 1785 | 70.7411 | 14.2985 | -2.3647 | 0.043736 | 4.9475 | 0.018893 | 1.2042 | 111.2355 | 24.5798 | -0.0043207 | 23.6035 | 23.9361 | -0.00010342 | -0.011699 | 0.48918 | 55.3373 | 0.00082631 | 0.052664 | 0.046775 | 74.3583 | 62.3168 | 43.1117 | 20.7811 | 107.949 | 0.005639 | 0.18464 | 1.0039 | 1.0034 | 97.6642 | 274.402 | 339.155 | 343.934 | 1014.642 | 0 | 0 | 0
|  | 1790 | 72.7039 | 15.8775 | 0.073448 | 0.040479 | 4.579 | 0.023826 | 1.3147 | 111.5941 | 24.8888 | 0.00012271 | 23.901 | 24.2283 | 2.9731e-06 | 0.00033632 | 0.48919 | 55.3381 | 0.00096443 | 0.053219 | 0.047979 | 74.5951 | 62.3431 | 42.9038 | 20.7789 | 110.6838 | 0.0061697 | 0.18436 | 1.0035 | 1.0035 | 97.6651 | 274.409 | 339.166 | 343.811 | 1014.691 | 0 | 0 | 0
|  | 1795 | 71.5043 | 14.6336 | -4.1394 | 0.043195 | 4.8863 | 0.023008 | 1.2008 | 111.9546 | 24.8142 | -0.0074027 | 23.8284 | 24.1534 | -0.0001788 | -0.020226 | 0.4892 | 55.3389 | 0.00099383 | 0.05187 | 0.047136 | 74.8329 | 62.3703 | 42.7001 | 20.7814 | 110.0169 | 0.0063043 | 0.18121 | 1.0044 | 1.0036 | 97.6649 | 274.409 | 339.153 | 343.779 | 1014.599 | 0 | 0 | 0
|  | 1800 | 68.9405 | 13.3384 | -3.7734 | 0.04569 | 5.1686 | 0.020949 | 1.1996 | 112.3057 | 24.4708 | -0.007246 | 23.4818 | 23.7935 | -0.00017241 | -0.019503 | 0.4892 | 55.3389 | 0.00095715 | 0.05481 | 0.046176 | 75.0662 | 62.3921 | 42.4722 | 20.7825 | 106.9163 | 0.0062074 | 0.19104 | 1.0043 | 1.0035 | 97.6652 | 274.413 | 338.908 | 343.407 | 1014.973 | 0 | 0 | 0
|  | 1805 | 72.2927 | 15.2219 | 1.2047 | 0.041983 | 4.7492 | 0.02594 | 1.2895 | 112.6588 | 24.7914 | 0.0020954 | 23.8005 | 24.1369 | 5.0576e-05 | 0.0057213 | 0.48932 | 55.3533 | 0.001089 | 0.054139 | 0.047944 | 75.3015 | 62.4149 | 42.2505 | 20.7783 | 109.7873 | 0.0067052 | 0.18735 | 1.0031 | 1.0034 | 97.6658 | 274.412 | 339.066 | 343.858 | 1015.242 | 0 | 0 | 0
|  | 1810 | 72.7074 | 15.2686 | 4.7661 | 0.042095 | 4.7619 | 0.025317 | 1.2244 | 113.0213 | 24.6454 | 0.0083513 | 23.6714 | 24.0235 | 0.00020063 | 0.022695 | 0.48995 | 55.4243 | 0.0010657 | 0.051542 | 0.047765 | 75.5408 | 62.4427 | 42.0481 | 20.7779 | 108.5485 | 0.0066342 | 0.18127 | 1.0022 | 1.0031 | 97.6652 | 274.392 | 339.224 | 344.27 | 1015.199 | 0 | 0 | 0
|  | 1815 | 69.5207 | 13.6409 | -2.1533 | 0.045053 | 5.0965 | 0.01997 | 1.159 | 113.3769 | 24.4694 | -0.0040683 | 23.5037 | 23.8456 | -9.7011e-05 | -0.010974 | 0.49045 | 55.481 | 0.00089969 | 0.052216 | 0.046075 | 75.7754 | 62.4666 | 41.8266 | 20.7829 | 107.0101 | 0.0059648 | 0.18407 | 1.0034 | 1.0029 | 97.6656 | 274.375 | 339.245 | 344.18 | 1014.977 | 0 | 0 | 0
|  | 1820 | 73.0045 | 16.4355 | 8.0228 | 0.039266 | 4.4419 | 0.025072 | 1.348 | 113.7332 | 25.2233 | 0.012824 | 24.2193 | 24.5653 | 0.00031503 | 0.035636 | 0.49124 | 55.5701 | 0.00098449 | 0.05293 | 0.048108 | 76.0108 | 62.4908 | 41.6068 | 20.7807 | 113.6654 | 0.0061988 | 0.18174 | 1.0013 | 1.0028 | 97.6651 | 274.349 | 339.125 | 343.97 | 1014.552 | 0 | 0 | 0
|  | 1825 | 70.6919 | 14.3599 | 7.4095 | 0.043518 | 4.9229 | 0.02004 | 1.1848 | 114.0925 | 24.7254 | 0.013396 | 23.7408 | 24.0713 | 0.00032245 | 0.036476 | 0.49283 | 55.7504 | 0.00087212 | 0.051562 | 0.046601 | 76.2476 | 62.5164 | 41.4229 | 20.7827 | 109.2201 | 0.0058102 | 0.18088 | 1.0012 | 1.0028 | 97.666 | 274.316 | 339.119 | 343.84 | 1014.488 | 0 | 0 | 0
|  | 1830 | 69.4164 | 13.5585 | 0.94924 | 0.045259 | 5.1198 | 0.018799 | 1.1622 | 114.4427 | 24.7957 | 0.0017806 | 23.8052 | 24.1275 | 4.2961e-05 | 0.0048599 | 0.49375 | 55.8537 | 0.00085082 | 0.0526 | 0.046059 | 76.4793 | 62.537 | 41.1743 | 20.7852 | 109.8279 | 0.005711 | 0.18324 | 1.0027 | 1.0029 | 97.665 | 274.322 | 339.075 | 343.665 | 1014.504 | 0 | 0 | 0
|  | 1835 | 69.451 | 14.8283 | 4.7753 | 0.041404 | 4.6837 | 0.02201 | 1.2381 | 114.7899 | 24.1544 | 0.0084052 | 23.1928 | 23.5226 | 0.00019771 | 0.022366 | 0.49435 | 55.9218 | 0.00091128 | 0.05126 | 0.045895 | 76.7092 | 62.5558 | 40.9776 | 20.7814 | 104.2354 | 0.006064 | 0.1833 | 1.002 | 1.003 | 97.6665 | 274.312 | 339.123 | 343.944 | 1014.534 | 0 | 0 | 0
|  | 1840 | 69.0503 | 16.1433 | 2.0014 | 0.037812 | 4.2773 | 0.023985 | 1.3247 | 115.1361 | 23.9828 | 0.0032366 | 23.0411 | 23.3813 | 7.5677e-05 | 0.0085607 | 0.49503 | 55.9991 | 0.00090691 | 0.050091 | 0.045498 | 76.9376 | 62.574 | 40.7599 | 20.7816 | 102.8179 | 0.0060731 | 0.18109 | 1.0026 | 1.003 | 97.6663 | 274.299 | 339.315 | 344.324 | 1016.598 | 0 | 0 | 0
|  | 1845 | 71.4578 | 16.1597 | 5.5844 | 0.03909 | 4.422 | 0.023325 | 1.3231 | 115.4874 | 24.8564 | 0.0090119 | 23.875 | 24.2232 | 0.0002183 | 0.024694 | 0.49577 | 56.0823 | 0.00091179 | 0.051719 | 0.047056 | 77.169 | 62.5948 | 40.5923 | 20.782 | 110.4193 | 0.0059559 | 0.18057 | 1.0018 | 1.0029 | 97.666 | 274.291 | 339.238 | 344.186 | 1014.651 | 0 | 0 | 0
|  | 1850 | 70.0949 | 13.0168 | 1.2061 | 0.047603 | 5.385 | 0.018181 | 1.0854 | 115.8413 | 24.6071 | 0.002395 | 23.6364 | 23.9729 | 5.7416e-05 | 0.006495 | 0.49646 | 56.1602 | 0.00086548 | 0.05167 | 0.04629 | 77.4024 | 62.6169 | 40.3607 | 20.7831 | 108.2198 | 0.0057998 | 0.18183 | 1.0024 | 1.0027 | 97.6663 | 274.304 | 339.25 | 344.08 | 1014.742 | 0 | 0 | 0
|  | 1855 | 68.4398 | 13.1246 | -0.93879 | 0.046097 | 5.2146 | 0.019316 | 1.1209 | 116.1876 | 24.36 | -0.0018249 | 23.3915 | 23.714 | -4.3275e-05 | -0.0048954 | 0.4966 | 56.1765 | 0.0008904 | 0.05167 | 0.045402 | 77.6316 | 62.6348 | 40.1294 | 20.7846 | 106.0231 | 0.0059425 | 0.18323 | 1.0026 | 1.0024 | 97.6679 | 274.279 | 339.142 | 343.817 | 1014.797 | 0 | 0 | 0
|  | 1860 | 69.7586 | 18.52 | -3.0403 | 0.033297 | 3.7667 | 0.02668 | 1.5595 | 116.5331 | 24.4802 | -0.0042465 | 23.5113 | 23.839 | -0.00010123 | -0.011452 | 0.4966 | 56.1765 | 0.00088836 | 0.051928 | 0.046156 | 77.8605 | 62.6522 | 39.9124 | 20.7827 | 107.0918 | 0.0059153 | 0.18324 | 1.0027 | 1.0023 | 97.6687 | 274.286 | 339.205 | 343.933 | 1014.741 | 0 | 0 | 0
|  | 1865 | 70.1847 | 14.8457 | 0.94116 | 0.041792 | 4.7276 | 0.022134 | 1.2424 | 116.883 | 24.6184 | 0.0016413 | 23.6405 | 23.9654 | 3.9333e-05 | 0.0044495 | 0.4967 | 56.1876 | 0.00092501 | 0.051921 | 0.046401 | 78.0919 | 62.6718 | 39.7721 | 20.7827 | 108.2881 | 0.0060481 | 0.18244 | 1.0021 | 1.0023 | 97.6665 | 274.278 | 339.154 | 343.815 | 1014.725 | 0 | 0 | 0
|  | 1870 | 70.6321 | 14.4198 | 3.7868 | 0.043301 | 4.8983 | 0.021173 | 1.1848 | 117.235 | 25.0761 | 0.0067169 | 24.0773 | 24.4121 | 0.00016397 | 0.018549 | 0.49721 | 56.2451 | 0.00091682 | 0.051301 | 0.046549 | 78.3243 | 62.6925 | 39.5007 | 20.7853 | 112.3392 | 0.0059435 | 0.17827 | 1.0014 | 1.0021 | 97.6639 | 274.268 | 339.115 | 343.831 | 1014.577 | 0 | 0 | 0
|  | 1875 | 68.6367 | 14.6168 | 8.6319 | 0.04151 | 4.6957 | 0.01762 | 1.2092 | 117.5832 | 24.2823 | 0.015158 | 23.3149 | 23.6383 | 0.00035831 | 0.040533 | 0.49851 | 56.3928 | 0.00073143 | 0.050196 | 0.045223 | 78.5537 | 62.711 | 39.3425 | 20.7848 | 105.3386 | 0.0052776 | 0.17968 | 1.0001 | 1.0018 | 97.6653 | 274.239 | 339.112 | 343.816 | 1014.532 | 0 | 0 | 0
|  | 1880 | 69.6605 | 11.841 | -0.26907 | 0.052006 | 5.883 | 0.014527 | 0.97301 | 117.9289 | 24.4416 | -0.00058839 | 23.4632 | 23.782 | -1.3993e-05 | -0.0015829 | 0.49941 | 56.4941 | 0.00075551 | 0.050602 | 0.045849 | 78.7814 | 62.7282 | 39.0738 | 20.7835 | 106.7042 | 0.0053592 | 0.17989 | 1.0016 | 1.0015 | 97.6661 | 274.228 | 339.045 | 343.652 | 1014.931 | 0 | 0 | 0
|  | 1885 | 69.2047 | 15.3347 | 8.857 | 0.039894 | 4.5129 | 0.019868 | 1.2679 | 118.2761 | 24.8681 | 0.014605 | 23.871 | 24.1928 | 0.00035334 | 0.039971 | 0.50029 | 56.5941 | 0.00079264 | 0.050581 | 0.045616 | 79.01 | 62.7459 | 38.8477 | 20.7873 | 110.4528 | 0.0054587 | 0.1775 | 0.99946 | 1.0011 | 97.6665 | 274.229 | 339.022 | 343.592 | 1014.5 | 0 | 0 | 0
|  | 1890 | 69.3996 | 15.1805 | 3.1304 | 0.040413 | 4.5716 | 0.018767 | 1.2542 | 118.6226 | 24.8261 | 0.0052392 | 23.829 | 24.1466 | 0.00012651 | 0.014311 | 0.50149 | 56.7298 | 0.00075844 | 0.050684 | 0.045724 | 79.2384 | 62.7633 | 38.6623 | 20.7866 | 110.0725 | 0.0053218 | 0.17799 | 1.0003 | 1.0009 | 97.6653 | 274.217 | 338.997 | 343.516 | 1014.49 | 0 | 0 | 0
|  | 1895 | 67.7809 | 15.2501 | -1.4647 | 0.03929 | 4.4446 | 0.018799 | 1.2904 | 118.9656 | 24.5796 | -0.002408 | 23.5878 | 23.8987 | -5.7548e-05 | -0.00651 | 0.50181 | 56.7655 | 0.0007386 | 0.050699 | 0.04484 | 79.4648 | 62.7787 | 38.4442 | 20.7882 | 107.8765 | 0.0052701 | 0.17938 | 1.001 | 1.0007 | 97.6641 | 274.192 | 338.933 | 343.399 | 1014.513 | 0 | 0 | 0
|  | 1900 | 70.702 | 17.5587 | 0.19664 | 0.035595 | 4.0266 | 0.02159 | 1.4259 | 119.3118 | 24.8172 | 0.00029009 | 23.8126 | 24.128 | 6.9994e-06 | 0.00079178 | 0.50182 | 56.7675 | 0.0007685 | 0.050754 | 0.046444 | 79.693 | 62.7957 | 38.2707 | 20.7839 | 109.9573 | 0.0053649 | 0.17823 | 1.0006 | 1.0006 | 97.665 | 274.203 | 338.885 | 343.374 | 1014.523 | 0 | 0 | 0
|  | 1905 | 67.1976 | 12.8282 | -1.9948 | 0.046306 | 5.2383 | 0.019074 | 1.0522 | 119.6565 | 23.8226 | -0.0039904 | 22.8553 | 23.1491 | -9.2373e-05 | -0.010449 | 0.50184 | 56.7695 | 0.00088325 | 0.048722 | 0.044277 | 79.9198 | 62.8118 | 38.0723 | 20.7851 | 101.3071 | 0.0059967 | 0.17823 | 1.001 | 1.0005 | 97.6647 | 274.194 | 338.843 | 343.199 | 1014.52 | 0 | 0 | 0
|  | 1910 | 67.4474 | 13.134 | 2.5973 | 0.045396 | 5.1353 | 0.018131 | 1.1019 | 119.9931 | 24.0504 | 0.0050485 | 23.0641 | 23.3555 | 0.00011791 | 0.013338 | 0.50214 | 56.8028 | 0.00082309 | 0.050023 | 0.044587 | 80.142 | 62.8236 | 37.8226 | 20.7855 | 103.2107 | 0.0057017 | 0.18052 | 0.99976 | 1.0003 | 97.6646 | 274.18 | 338.699 | 342.977 | 1014.571 | 0 | 0 | 0
|  | 1915 | 71.796 | 25.6248 | 2.4373 | 0.024768 | 2.8018 | 0.0341 | 2.0529 | 120.3412 | 25.3149 | 0.0024544 | 24.2811 | 24.5953 | 6.0366e-05 | 0.0068288 | 0.50258 | 56.8533 | 0.00084459 | 0.050847 | 0.047084 | 80.3711 | 62.8414 | 37.6383 | 20.785 | 114.3693 | 0.0056128 | 0.17582 | 0.9997 | 0.99998 | 97.6656 | 274.169 | 338.76 | 343.143 | 1014.5 | 0 | 0 | 0
|  | 1920 | 69.3925 | 12.1377 | -2.8735 | 0.050539 | 5.7171 | 0.016694 | 0.98862 | 120.6942 | 24.8197 | -0.0060233 | 23.803 | 24.1102 | -0.00014522 | -0.016428 | 0.50273 | 56.8703 | 0.0008437 | 0.049964 | 0.045644 | 80.603 | 62.8616 | 37.5229 | 20.7869 | 109.9242 | 0.0056779 | 0.17612 | 1.0006 | 0.99995 | 97.6644 | 274.161 | 338.715 | 343.086 | 1014.498 | 0 | 0 | 0
|  | 1925 | 67.5268 | 11.4503 | -0.0040254 | 0.052133 | 5.8974 | 0.015697 | 0.92425 | 121.0365 | 24.5423 | -8.7977e-06 | 23.5406 | 23.8534 | -2.0985e-07 | -2.3739e-05 | 0.50273 | 56.8703 | 0.00081835 | 0.048184 | 0.044353 | 80.828 | 62.8761 | 37.1606 | 20.7898 | 107.4972 | 0.0056108 | 0.17284 | 0.99978 | 0.99978 | 97.6675 | 274.142 | 338.768 | 343.27 | 1014.496 | 0 | 0 | 0
|  | 1930 | 67.711 | 21.8132 | -0.12405 | 0.02744 | 3.1041 | 0.031668 | 1.8046 | 121.3746 | 24.88 | -0.00014079 | 23.8611 | 24.1777 | -3.404e-06 | -0.00038507 | 0.50273 | 56.8703 | 0.00086899 | 0.04952 | 0.044677 | 81.0505 | 62.8884 | 37.0333 | 20.7908 | 110.4602 | 0.0057745 | 0.17462 | 0.99958 | 0.99956 | 97.666 | 274.163 | 338.719 | 343.213 | 1014.564 | 0 | 0 | 0
|  | 1935 | 65.7466 | 16.8031 | -0.035747 | 0.034589 | 3.9128 | 0.023291 | 1.3713 | 121.7083 | 24.0922 | -5.2805e-05 | 23.1065 | 23.415 | -1.2364e-06 | -0.00013987 | 0.50273 | 56.8703 | 0.0008056 | 0.047433 | 0.043267 | 81.2704 | 62.8983 | 36.8496 | 20.7908 | 103.5798 | 0.0056205 | 0.17321 | 0.99941 | 0.99941 | 97.6661 | 274.171 | 338.733 | 343.256 | 1014.67 | 0 | 0 | 0
|  | 1940 | 67.2461 | 13.6545 | -1.038 | 0.043535 | 4.9248 | 0.021308 | 1.1331 | 122.0407 | 24.8074 | -0.0018746 | 23.7913 | 24.1071 | -4.5192e-05 | -0.0051122 | 0.50273 | 56.8703 | 0.00092765 | 0.04933 | 0.044419 | 81.4896 | 62.9076 | 36.6808 | 20.7913 | 109.8154 | 0.0060296 | 0.1745 | 0.9995 | 0.99929 | 97.6692 | 274.166 | 338.716 | 343.213 | 1014.442 | 0 | 0 | 0
|  | 1945 | 66.9355 | 10.8926 | -2.099 | 0.054322 | 6.145 | 0.018777 | 0.89782 | 122.3762 | 24.6945 | -0.0047521 | 23.6822 | 23.9942 | -0.00011402 | -0.012898 | 0.50273 | 56.8703 | 0.00102 | 0.048771 | 0.044202 | 81.7112 | 62.9183 | 36.4157 | 20.7913 | 108.8142 | 0.0064339 | 0.17361 | 0.99977 | 0.99923 | 97.6671 | 274.165 | 338.705 | 343.168 | 1014.455 | 0 | 0 | 0
|  | 1950 | 67.7154 | 17.5851 | -0.70185 | 0.03404 | 3.8507 | 0.02833 | 1.4335 | 122.7128 | 25.1467 | -0.00097704 | 24.122 | 24.4527 | -2.3891e-05 | -0.0027026 | 0.50273 | 56.8703 | 0.00096438 | 0.048798 | 0.044609 | 81.9332 | 62.9297 | 36.1746 | 20.7928 | 112.8649 | 0.0061284 | 0.17135 | 0.99933 | 0.99921 | 97.6676 | 274.162 | 338.791 | 343.435 | 1014.425 | 0 | 0 | 0
|  | 1955 | 65.4181 | 21.4441 | 4.3267 | 0.026968 | 3.0506 | 0.032099 | 1.7309 | 123.0457 | 24.2836 | 0.0049404 | 23.2965 | 23.6175 | 0.00011668 | 0.013199 | 0.50303 | 56.9033 | 0.00086562 | 0.046677 | 0.042999 | 82.1522 | 62.939 | 36.0597 | 20.7931 | 105.2611 | 0.0058488 | 0.17014 | 0.9985 | 0.99906 | 97.6659 | 274.164 | 338.826 | 343.495 | 1014.347 | 0 | 0 | 0
|  | 1960 | 67.1979 | 12.9424 | -2.3148 | 0.045898 | 5.1921 | 0.020784 | 1.0969 | 123.3772 | 25.3962 | -0.0043054 | 24.3499 | 24.6777 | -0.00010625 | -0.012019 | 0.50332 | 56.9363 | 0.00095396 | 0.050344 | 0.04456 | 82.3711 | 62.9475 | 35.8748 | 20.7945 | 115.0619 | 0.006047 | 0.1741 | 0.99925 | 0.99876 | 97.6655 | 274.179 | 338.632 | 343.19 | 1014.403 | 0 | 0 | 0
|  | 1965 | 66.1451 | 17.5534 | -1.9404 | 0.033311 | 3.7682 | 0.028873 | 1.4215 | 123.7105 | 24.5185 | -0.0027132 | 23.5067 | 23.8239 | -6.4639e-05 | -0.0073121 | 0.50332 | 56.9363 | 0.0009618 | 0.047353 | 0.043535 | 82.5913 | 62.957 | 35.6349 | 20.7926 | 107.2383 | 0.0062191 | 0.17074 | 0.99864 | 0.99833 | 97.6639 | 274.169 | 338.607 | 343.177 | 1014.441 | 0 | 0 | 0
|  | 1970 | 65.8649 | 18.9895 | 1.8744 | 0.030661 | 3.4685 | 0.02895 | 1.5258 | 124.0406 | 24.3727 | 0.0024243 | 23.3782 | 23.7068 | 5.7473e-05 | 0.0065015 | 0.50346 | 56.9526 | 0.00088764 | 0.046784 | 0.043267 | 82.8083 | 62.9648 | 35.5304 | 20.7927 | 106.0179 | 0.0059288 | 0.16996 | 0.99759 | 0.99786 | 97.6635 | 274.176 | 338.772 | 343.534 | 1014.365 | 0 | 0 | 0
|  | 1975 | 66.7014 | 11.5923 | -2.3527 | 0.050865 | 5.7539 | 0.017999 | 0.98168 | 124.372 | 24.9271 | -0.0049375 | 23.907 | 24.2368 | -0.00011967 | -0.013537 | 0.5036 | 56.9688 | 0.00091549 | 0.049933 | 0.044211 | 83.027 | 62.9732 | 35.3033 | 20.7928 | 110.8818 | 0.0059606 | 0.17547 | 0.99787 | 0.99731 | 97.6646 | 274.192 | 338.73 | 343.403 | 1014.451 | 0 | 0 | 0
|  | 1980 | 67.0051 | 16.2314 | 14.9045 | 0.036493 | 4.1281 | 0.025029 | 1.3299 | 124.7063 | 24.4803 | 0.022843 | 23.4799 | 23.8103 | 0.0005439 | 0.061528 | 0.50496 | 57.1227 | 0.00091338 | 0.048532 | 0.04416 | 83.248 | 62.983 | 35.0614 | 20.7901 | 106.9492 | 0.006021 | 0.17411 | 0.99444 | 0.99702 | 97.6661 | 274.202 | 338.751 | 343.517 | 1014.583 | 0 | 0 | 0
|  | 1985 | 70.9775 | 24.5159 | -0.87454 | 0.025593 | 2.8952 | 0.035176 | 1.8999 | 125.0512 | 25.5897 | -0.00090018 | 24.5355 | 24.8643 | -2.2382e-05 | -0.0025319 | 0.50632 | 57.2765 | 0.00090026 | 0.048624 | 0.046327 | 83.4742 | 62.9981 | 34.9352 | 20.7895 | 116.822 | 0.0058007 | 0.16869 | 0.9967 | 0.9966 | 97.6672 | 274.187 | 338.632 | 343.171 | 1015.821 | 0 | 0 | 0
|  | 1990 | 68.5989 | 15.3762 | 0.94106 | 0.039438 | 4.4614 | 0.024111 | 1.2241 | 125.4002 | 25.4646 | 0.0015011 | 24.4062 | 24.7251 | 3.7114e-05 | 0.0041984 | 0.50642 | 57.287 | 0.0009509 | 0.048278 | 0.045006 | 83.7025 | 63.0152 | 34.7751 | 20.7934 | 115.6381 | 0.0060242 | 0.16841 | 0.99605 | 0.99622 | 97.6666 | 274.212 | 338.503 | 342.926 | 1014.627 | 0 | 0 | 0
|  | 1995 | 65.3623 | 12.7003 | -3.1828 | 0.045495 | 5.1465 | 0.022056 | 1.0192 | 125.7351 | 24.2171 | -0.0061616 | 23.2035 | 23.5004 | -0.0001448 | -0.01638 | 0.50651 | 57.2975 | 0.0010034 | 0.04637 | 0.042976 | 83.9225 | 63.0251 | 34.5481 | 20.7927 | 104.5538 | 0.0064474 | 0.16965 | 0.99675 | 0.99605 | 97.6668 | 274.214 | 338.401 | 342.731 | 1014.71 | 0 | 0 | 0
|  | 2000 | 67.5751 | 13.5287 | -4.8399 | 0.044155 | 4.9949 | 0.021721 | 1.0565 | 126.0674 | 25.0472 | -0.0087909 | 23.9982 | 24.3098 | -0.00021371 | -0.024175 | 0.50651 | 57.2975 | 0.0009591 | 0.046649 | 0.044205 | 84.1404 | 63.0337 | 34.3311 | 20.7936 | 111.8412 | 0.0061224 | 0.16621 | 0.99704 | 0.99604 | 97.6684 | 274.203 | 338.392 | 342.785 | 1014.751 | 0 | 0 | 0
|  | 2005 | 64.847 | 14.6373 | -2.1128 | 0.039163 | 4.4303 | 0.021408 | 1.1244 | 126.3985 | 24.3901 | -0.0034961 | 23.365 | 23.6674 | -8.2743e-05 | -0.0093601 | 0.50651 | 57.2975 | 0.00083841 | 0.044037 | 0.04228 | 84.3566 | 63.0416 | 34.1132 | 20.7964 | 106.034 | 0.0057174 | 0.16246 | 0.99648 | 0.99609 | 97.6674 | 274.213 | 338.339 | 342.718 | 1014.671 | 0 | 0 | 0
|  | 2010 | 64.9358 | 19.8176 | -5.1718 | 0.028966 | 3.2767 | 0.031751 | 1.55 | 126.7229 | 24.8917 | -0.0062055 | 23.8421 | 24.1407 | -0.0001498 | -0.016946 | 0.50651 | 57.2975 | 0.0009197 | 0.044896 | 0.042493 | 84.5686 | 63.0462 | 33.945 | 20.7988 | 110.4243 | 0.0059834 | 0.16234 | 0.99679 | 0.99609 | 97.6675 | 274.221 | 338.291 | 342.527 | 1014.647 | 0 | 0 | 0
|  | 2015 | 62.7415 | 17.7034 | -4.0904 | 0.031329 | 3.544 | 0.027269 | 1.3928 | 127.0421 | 24.4677 | -0.005403 | 23.4301 | 23.7181 | -0.00012815 | -0.014496 | 0.50651 | 57.2975 | 0.00085431 | 0.043634 | 0.041085 | 84.7775 | 63.0482 | 33.8089 | 20.8013 | 106.6673 | 0.0057733 | 0.161 | 0.9966 | 0.99599 | 97.6682 | 274.212 | 338.205 | 342.362 | 1015.256 | 0 | 0 | 0
|  | 2020 | 63.4555 | 19.3515 | 1.8543 | 0.028987 | 3.2791 | 0.027376 | 1.5994 | 127.3576 | 25.5347 | 0.0021729 | 24.4431 | 24.7362 | 5.375e-05 | 0.0060803 | 0.50664 | 57.3127 | 0.00079356 | 0.046361 | 0.041868 | 84.9849 | 63.0483 | 33.6347 | 20.8049 | 116.1319 | 0.0053764 | 0.16312 | 0.99565 | 0.9959 | 97.6688 | 274.21 | 338.085 | 342.139 | 1015.21 | 0 | 0 | 0
|  | 2025 | 60.4236 | 16.4186 | -6.2552 | 0.032533 | 3.6802 | 0.028405 | 1.3373 | 127.6673 | 24.2869 | -0.0086524 | 23.2409 | 23.5195 | -0.0002035 | -0.02302 | 0.50678 | 57.3279 | 0.0009241 | 0.043505 | 0.039837 | 85.1892 | 63.0456 | 33.5103 | 20.8049 | 105.0242 | 0.0060973 | 0.16152 | 0.99672 | 0.99574 | 97.6698 | 274.22 | 337.971 | 342.023 | 1014.923 | 0 | 0 | 0
|  | 2030 | 61.2108 | 10.9412 | -1.0595 | 0.049455 | 5.5945 | 0.01686 | 0.87576 | 127.9714 | 24.4933 | -0.0022086 | 23.4397 | 23.7259 | -5.24e-05 | -0.0059276 | 0.50678 | 57.3279 | 0.0008338 | 0.043311 | 0.0402 | 85.3893 | 63.0401 | 33.2955 | 20.8048 | 106.823 | 0.0056829 | 0.16001 | 0.99576 | 0.99551 | 97.6691 | 274.224 | 337.991 | 342.117 | 1014.473 | 0 | 0 | 0
|  | 2035 | 61.1854 | 13.1825 | -1.2038 | 0.04103 | 4.6414 | 0.022749 | 1.0384 | 128.2774 | 24.339 | -0.0020943 | 23.2917 | 23.5832 | -4.939e-05 | -0.0055871 | 0.50678 | 57.3279 | 0.00093338 | 0.042604 | 0.040117 | 85.59 | 63.0356 | 33.0475 | 20.8041 | 105.4798 | 0.0061283 | 0.15884 | 0.99549 | 0.99525 | 97.6695 | 274.25 | 337.985 | 342.215 | 1014.153 | 0 | 0 | 0
|  | 2040 | 60.6695 | 25.4731 | -1.7895 | 0.021054 | 2.3817 | 0.042451 | 2.0132 | 128.582 | 24.4443 | -0.0015908 | 23.3918 | 23.6836 | -3.7676e-05 | -0.0042619 | 0.50678 | 57.3279 | 0.00089378 | 0.042386 | 0.03979 | 85.7898 | 63.0304 | 32.8995 | 20.806 | 106.3913 | 0.0059437 | 0.15775 | 0.99534 | 0.99516 | 97.6703 | 274.239 | 337.975 | 342.192 | 1014.395 | 0 | 0 | 0
|  | 2045 | 60.9207 | 19.2816 | -5.8372 | 0.02793 | 3.1595 | 0.034271 | 1.5136 | 128.886 | 24.7965 | -0.006786 | 23.7255 | 24.0254 | -0.00016304 | -0.018443 | 0.50678 | 57.3279 | 0.0009572 | 0.042276 | 0.039936 | 85.9891 | 63.0249 | 32.8044 | 20.8076 | 109.4636 | 0.0061545 | 0.15584 | 0.99584 | 0.99507 | 97.6695 | 274.256 | 337.928 | 342.2 | 1014.483 | 0 | 0 | 0
|  | 2050 | 59.0778 | 13.9013 | -2.5096 | 0.037568 | 4.2498 | 0.024959 | 1.119 | 129.186 | 24.6922 | -0.0039419 | 23.6217 | 23.9183 | -9.4283e-05 | -0.010666 | 0.50678 | 57.3279 | 0.00093767 | 0.042041 | 0.038894 | 86.1862 | 63.0176 | 32.6144 | 20.8108 | 108.5263 | 0.0060895 | 0.15569 | 0.9954 | 0.99496 | 97.6677 | 274.239 | 337.871 | 342.114 | 1014.462 | 0 | 0 | 0
|  | 2055 | 59.4279 | 14.7712 | -1.1136 | 0.035565 | 4.0232 | 0.024157 | 1.2294 | 129.4822 | 25.0023 | -0.0016354 | 23.9148 | 24.2164 | -3.9605e-05 | -0.0044801 | 0.50678 | 57.3279 | 0.00085914 | 0.043723 | 0.03931 | 86.3817 | 63.0084 | 32.4423 | 20.811 | 111.2527 | 0.0057161 | 0.15872 | 0.99506 | 0.99487 | 97.6672 | 274.242 | 337.821 | 342.082 | 1014.372 | 0 | 0 | 0
|  | 2060 | 61.0112 | 14.0814 | -6.253 | 0.038301 | 4.3327 | 0.028252 | 1.1987 | 129.7833 | 25.3842 | -0.0097396 | 24.281 | 24.5902 | -0.0002395 | -0.027093 | 0.50678 | 57.3279 | 0.0010821 | 0.045913 | 0.04059 | 86.5815 | 63.0016 | 32.2565 | 20.8086 | 114.6816 | 0.0065708 | 0.16267 | 0.99575 | 0.99465 | 97.6686 | 274.244 | 337.833 | 342.135 | 1014.388 | 0 | 0 | 0
|  | 2065 | 59.5249 | 19.8963 | 14.5215 | 0.026447 | 2.9918 | 0.041336 | 1.634 | 130.0847 | 24.9674 | 0.015874 | 23.8817 | 24.1938 | 0.00038405 | 0.043445 | 0.50774 | 57.4365 | 0.0010932 | 0.043215 | 0.039378 | 86.7814 | 62.995 | 32.0753 | 20.8106 | 110.944 | 0.0066905 | 0.15755 | 0.9926 | 0.99439 | 97.6682 | 274.246 | 337.824 | 342.239 | 1016.132 | 0 | 0 | 0
|  | 2070 | 58.3901 | 18.4965 | 6.212 | 0.027906 | 3.1568 | 0.0388 | 1.4861 | 130.3795 | 24.3129 | 0.0073649 | 23.2485 | 23.5379 | 0.00017335 | 0.01961 | 0.50913 | 57.5941 | 0.0010828 | 0.041472 | 0.03849 | 86.9761 | 62.9853 | 31.9765 | 20.81 | 105.1707 | 0.0067679 | 0.15589 | 0.99322 | 0.99405 | 97.6672 | 274.256 | 337.721 | 341.926 | 1014.558 | 0 | 0 | 0
|  | 2075 | 59.669 | 15.047 | -0.88977 | 0.035055 | 3.9655 | 0.027264 | 1.1858 | 130.6746 | 24.7759 | -0.0013008 | 23.6886 | 23.9792 | -3.1191e-05 | -0.0035284 | 0.50957 | 57.6431 | 0.00095573 | 0.041569 | 0.039151 | 87.1702 | 62.9757 | 31.7886 | 20.8103 | 109.2026 | 0.0061517 | 0.15406 | 0.99409 | 0.99394 | 97.6672 | 274.25 | 337.684 | 341.827 | 1014.566 | 0 | 0 | 0
|  | 2080 | 58.4998 | 15.6157 | -3.3007 | 0.033117 | 3.7462 | 0.026384 | 1.1959 | 130.97 | 24.2651 | -0.004654 | 23.1979 | 23.4872 | -0.00010931 | -0.012365 | 0.50957 | 57.6431 | 0.00087375 | 0.039603 | 0.038184 | 87.3635 | 62.9664 | 31.6376 | 20.8109 | 104.7357 | 0.0058863 | 0.15105 | 0.99437 | 0.99384 | 97.667 | 274.239 | 337.65 | 341.861 | 1014.561 | 0 | 0 | 0
|  | 2085 | 57.8425 | 20.7979 | -7.9973 | 0.024586 | 2.7812 | 0.039566 | 1.6589 | 131.2609 | 24.8293 | -0.0081844 | 23.7332 | 24.0237 | -0.00019662 | -0.022242 | 0.50957 | 57.6431 | 0.00097274 | 0.040784 | 0.03805 | 87.5541 | 62.9549 | 31.4672 | 20.8146 | 109.644 | 0.0062139 | 0.15174 | 0.99455 | 0.99363 | 97.6682 | 274.224 | 337.592 | 341.724 | 1014.616 | 0 | 0 | 0
|  | 2090 | 58.5998 | 42.5955 | -14.3253 | 0.012161 | 1.3757 | 0.096548 | 3.3592 | 131.552 | 25.31 | -0.0071163 | 24.1894 | 24.4812 | -0.00017422 | -0.019708 | 0.50957 | 57.6431 | 0.0011742 | 0.040853 | 0.038553 | 87.7456 | 62.9435 | 31.3924 | 20.8155 | 113.9152 | 0.0069599 | 0.14986 | 0.99414 | 0.99334 | 97.6685 | 274.239 | 337.545 | 341.617 | 1014.601 | 0 | 0 | 0
|  | 2095 | 55.5087 | 14.0718 | -9.7483 | 0.034871 | 3.9447 | 0.034148 | 1.169 | 131.8373 | 24.7743 | -0.014203 | 23.665 | 23.9346 | -0.00033993 | -0.038454 | 0.50957 | 57.6431 | 0.0011908 | 0.040765 | 0.036869 | 87.9341 | 62.9295 | 31.3027 | 20.8186 | 109.0868 | 0.0071329 | 0.15193 | 0.99479 | 0.99318 | 97.667 | 274.207 | 337.369 | 341.213 | 1014.654 | 0 | 0 | 0
|  | 2100 | 56.688 | 9.6768 | -5.4124 | 0.051786 | 5.8581 | 0.025009 | 0.78336 | 132.1178 | 24.8241 | -0.011685 | 23.7124 | 23.9877 | -0.00028029 | -0.031707 | 0.50957 | 57.6431 | 0.0012951 | 0.040567 | 0.037519 | 88.1201 | 62.9132 | 31.0508 | 20.8165 | 109.5251 | 0.0075575 | 0.15118 | 0.9943 | 0.99299 | 97.665 | 274.2 | 337.367 | 341.284 | 1014.674 | 0 | 0 | 0
|  | 2105 | 57.3903 | 13.6536 | -5.4128 | 0.037157 | 4.2033 | 0.030653 | 1.0837 | 132.403 | 24.9596 | -0.0083397 | 23.8405 | 24.1167 | -0.00020113 | -0.022752 | 0.50957 | 57.6431 | 0.001139 | 0.040268 | 0.037793 | 88.3084 | 62.8993 | 30.8265 | 20.8163 | 110.7175 | 0.0068815 | 0.14981 | 0.99398 | 0.99304 | 97.6663 | 274.201 | 337.347 | 341.256 | 1014.791 | 0 | 0 | 0
|  | 2110 | 56.6804 | 36.4469 | -5.9117 | 0.013748 | 1.5552 | 0.082609 | 2.9029 | 132.6881 | 25.0082 | -0.0033653 | 23.876 | 24.1498 | -8.1272e-05 | -0.0091937 | 0.50957 | 57.6431 | 0.0011357 | 0.039908 | 0.037354 | 88.4963 | 62.8854 | 30.6903 | 20.8181 | 111.0983 | 0.0068586 | 0.14866 | 0.99337 | 0.99299 | 97.6659 | 274.182 | 337.193 | 341.06 | 1014.693 | 0 | 0 | 0
|  | 2115 | 56.2687 | 20.3517 | -10.55 | 0.024441 | 2.7648 | 0.05533 | 1.6425 | 132.9705 | 25.2919 | -0.010563 | 24.1402 | 24.411 | -0.00025785 | -0.029169 | 0.50957 | 57.6431 | 0.0013523 | 0.040145 | 0.037254 | 88.6828 | 62.8702 | 30.6478 | 20.82 | 113.6024 | 0.0076917 | 0.1481 | 0.994 | 0.99281 | 97.6649 | 274.195 | 337.1 | 340.882 | 1014.678 | 0 | 0 | 0
|  | 2120 | 56.1869 | 15.2639 | -7.7329 | 0.03254 | 3.681 | 0.036581 | 1.1915 | 133.2517 | 24.7827 | -0.010519 | 23.6515 | 23.9209 | -0.00025163 | -0.028465 | 0.50957 | 57.6431 | 0.0011904 | 0.038773 | 0.036934 | 88.8682 | 62.8546 | 30.4458 | 20.8184 | 109.0615 | 0.0071295 | 0.1466 | 0.99393 | 0.99274 | 97.6679 | 274.184 | 337.062 | 340.901 | 1014.578 | 0 | 0 | 0
|  | 2125 | 56.5232 | 18.253 | -4.5249 | 0.027374 | 3.0967 | 0.040937 | 1.4731 | 133.5334 | 25.077 | -0.0051199 | 23.924 | 24.1936 | -0.00012387 | -0.014012 | 0.50957 | 57.6431 | 0.0011206 | 0.040325 | 0.037326 | 89.0539 | 62.8393 | 30.3376 | 20.8186 | 111.6278 | 0.0067837 | 0.14946 | 0.99327 | 0.99269 | 97.6686 | 274.172 | 336.944 | 340.741 | 1014.558 | 0 | 0 | 0
|  | 2130 | 54.9947 | 14.5597 | -3.0657 | 0.03339 | 3.7772 | 0.035934 | 1.1313 | 133.8122 | 24.2935 | -0.0043674 | 23.1741 | 23.4382 | -0.00010236 | -0.01158 | 0.50957 | 57.6431 | 0.0011998 | 0.037773 | 0.036138 | 89.2376 | 62.8226 | 30.161 | 20.8187 | 104.7508 | 0.0072699 | 0.14596 | 0.99311 | 0.99262 | 97.6676 | 274.154 | 336.909 | 340.749 | 1014.585 | 0 | 0 | 0
|  | 2135 | 56.6662 | 15.0515 | -7.7167 | 0.033281 | 3.7648 | 0.040857 | 1.1984 | 134.0914 | 25.1963 | -0.010565 | 24.0341 | 24.3091 | -0.00025682 | -0.029052 | 0.50957 | 57.6431 | 0.0013597 | 0.039885 | 0.037432 | 89.4215 | 62.8063 | 30.0119 | 20.8189 | 112.6753 | 0.0077432 | 0.14782 | 0.99384 | 0.99264 | 97.6691 | 274.169 | 336.893 | 340.748 | 1014.517 | 0 | 0 | 0
|  | 2140 | 55.9786 | 25.7941 | -15.7646 | 0.019185 | 2.1702 | 0.068658 | 2.0364 | 134.373 | 25.1114 | -0.012486 | 23.9486 | 24.2229 | -0.00030244 | -0.034213 | 0.50957 | 57.6431 | 0.0013172 | 0.039068 | 0.036918 | 89.6074 | 62.7911 | 29.844 | 20.8203 | 111.8964 | 0.0075868 | 0.14603 | 0.994 | 0.99259 | 97.671 | 274.179 | 336.828 | 340.686 | 1014.53 | 0 | 0 | 0
|  | 2145 | 53.6087 | 21.6256 | -10.0646 | 0.021914 | 2.4789 | 0.05333 | 1.747 | 134.647 | 24.3498 | -0.0093892 | 23.2223 | 23.4904 | -0.00022056 | -0.02495 | 0.50957 | 57.6431 | 0.0011687 | 0.038284 | 0.035453 | 89.7883 | 62.7725 | 29.798 | 20.8216 | 105.2117 | 0.0071258 | 0.14711 | 0.99353 | 0.99247 | 97.6706 | 274.181 | 336.829 | 340.718 | 1016.527 | 0 | 0 | 0
|  | 2150 | 55.1156 | 10.109 | -4.7527 | 0.048197 | 5.4521 | 0.02674 | 0.79662 | 134.9188 | 24.6513 | -0.0096383 | 23.5021 | 23.7663 | -0.00022907 | -0.025913 | 0.50957 | 57.6431 | 0.0012888 | 0.038395 | 0.036335 | 89.9678 | 62.7529 | 29.6009 | 20.8199 | 107.7979 | 0.0075688 | 0.14614 | 0.99343 | 0.99234 | 97.6697 | 274.165 | 336.718 | 340.503 | 1014.455 | 0 | 0 | 0
|  | 2155 | 56.1424 | 32.2275 | -15.698 | 0.0154 | 1.7421 | 0.082394 | 2.4454 | 135.1969 | 24.6629 | -0.01017 | 23.5103 | 23.7696 | -0.00024175 | -0.027347 | 0.50957 | 57.6431 | 0.0012689 | 0.037659 | 0.036771 | 90.1505 | 62.7364 | 29.3816 | 20.8184 | 107.8863 | 0.0074828 | 0.14413 | 0.9934 | 0.99225 | 97.6686 | 274.182 | 336.677 | 340.39 | 1014.416 | 0 | 0 | 0
|  | 2160 | 54.7789 | 23.5218 | -7.5429 | 0.020587 | 2.3289 | 0.067784 | 1.8889 | 135.4742 | 24.8675 | -0.0064782 | 23.702 | 23.9706 | -0.00015529 | -0.017566 | 0.50957 | 57.6431 | 0.0013955 | 0.038886 | 0.036271 | 90.3331 | 62.7195 | 29.4044 | 20.8213 | 109.6683 | 0.0079655 | 0.14655 | 0.99288 | 0.99215 | 97.6643 | 274.2 | 336.63 | 340.445 | 1014.381 | 0 | 0 | 0
|  | 2165 | 55.2134 | 10.177 | -0.61548 | 0.04796 | 5.4253 | 0.029949 | 0.79898 | 135.7492 | 24.842 | -0.0012323 | 23.6784 | 23.9531 | -2.9518e-05 | -0.0033392 | 0.50957 | 57.6431 | 0.0014363 | 0.038319 | 0.036436 | 90.5149 | 62.7017 | 29.15 | 20.8206 | 109.4469 | 0.0081415 | 0.14515 | 0.99217 | 0.99203 | 97.664 | 274.169 | 336.64 | 340.545 | 1014.46 | 0 | 0 | 0
|  | 2170 | 56.1156 | 21.34 | -9.7756 | 0.023246 | 2.6296 | 0.059417 | 1.638 | 136.0275 | 24.7278 | -0.0095269 | 23.5707 | 23.8525 | -0.00022724 | -0.025706 | 0.50957 | 57.6431 | 0.0013812 | 0.038076 | 0.036865 | 90.6981 | 62.6855 | 28.9836 | 20.8184 | 108.4485 | 0.0079385 | 0.14497 | 0.99303 | 0.99195 | 97.6664 | 274.184 | 336.656 | 340.68 | 1014.43 | 0 | 0 | 0
|  | 2175 | 55.5434 | 21.1792 | -16.149 | 0.023183 | 2.6225 | 0.064557 | 1.5982 | 136.3067 | 24.7419 | -0.01569 | 23.5818 | 23.8614 | -0.00037439 | -0.042352 | 0.50957 | 57.6431 | 0.0014966 | 0.037051 | 0.036445 | 90.8814 | 62.6697 | 28.8934 | 20.82 | 108.5612 | 0.0084177 | 0.14219 | 0.99369 | 0.99192 | 97.6682 | 274.173 | 336.623 | 340.614 | 1014.434 | 0 | 0 | 0
|  | 2180 | 54.562 | 19.3541 | -8.3245 | 0.024921 | 2.8191 | 0.056496 | 1.5063 | 136.5819 | 24.7306 | -0.0087034 | 23.5662 | 23.8362 | -0.00020746 | -0.023468 | 0.50957 | 57.6431 | 0.001408 | 0.037539 | 0.035953 | 91.0624 | 62.6523 | 28.7463 | 20.8217 | 108.4397 | 0.0080498 | 0.14353 | 0.99291 | 0.99192 | 97.6679 | 274.164 | 336.555 | 340.41 | 1014.414 | 0 | 0 | 0
|  | 2185 | 56.2791 | 17.7432 | -12.1615 | 0.028039 | 3.1719 | 0.047884 | 1.3212 | 136.859 | 25.2584 | -0.014009 | 24.0656 | 24.342 | -0.000341 | -0.038575 | 0.50957 | 57.6431 | 0.0013426 | 0.037046 | 0.036786 | 91.2443 | 62.6357 | 28.6426 | 20.8215 | 113.1009 | 0.0076594 | 0.14016 | 0.99346 | 0.99188 | 97.6677 | 274.166 | 336.504 | 340.37 | 1014.446 | 0 | 0 | 0
|  | 2190 | 54.7056 | 18.2473 | -12.8007 | 0.026502 | 2.998 | 0.051127 | 1.3523 | 137.1365 | 24.8914 | -0.014143 | 23.7131 | 23.9878 | -0.00033925 | -0.038377 | 0.50957 | 57.6431 | 0.001355 | 0.03584 | 0.035753 | 91.4256 | 62.6194 | 28.4722 | 20.8233 | 109.8251 | 0.0077917 | 0.1384 | 0.9934 | 0.9918 | 97.6656 | 274.157 | 336.464 | 340.362 | 1014.568 | 0 | 0 | 0
|  | 2195 | 52.0357 | 23.7035 | -8.2272 | 0.019406 | 2.1953 | 0.06996 | 1.8325 | 137.4033 | 24.5746 | -0.0067459 | 23.4029 | 23.6677 | -0.00015966 | -0.018061 | 0.50957 | 57.6431 | 0.0013577 | 0.035562 | 0.034265 | 91.6007 | 62.5983 | 28.3828 | 20.8271 | 107.0088 | 0.0078755 | 0.13887 | 0.99262 | 0.99186 | 97.6656 | 274.168 | 336.343 | 340.149 | 1014.656 | 0 | 0 | 0
|  | 2200 | 51.2885 | 14.7282 | 1.64 | 0.030784 | 3.4823 | 0.041051 | 1.1633 | 137.6617 | 24.5235 | 0.0021373 | 23.353 | 23.62 | 5.0484e-05 | 0.0057109 | 0.50969 | 57.6574 | 0.0012637 | 0.03581 | 0.033861 | 91.771 | 62.5735 | 28.2579 | 20.8284 | 106.5589 | 0.0074913 | 0.13974 | 0.99165 | 0.99189 | 97.6664 | 274.159 | 336.325 | 340.171 | 1014.614 | 0 | 0 | 0
|  | 2205 | 54.8065 | 18.5382 | -9.2015 | 0.026135 | 2.9564 | 0.053924 | 1.3909 | 137.9269 | 25.2778 | -0.0098814 | 24.0639 | 24.3364 | -0.00024048 | -0.027203 | 0.50982 | 57.6717 | 0.0014093 | 0.036351 | 0.03591 | 91.9454 | 62.5519 | 28.0925 | 20.8248 | 113.1802 | 0.0079278 | 0.13828 | 0.99305 | 0.99193 | 97.6669 | 274.164 | 336.222 | 340.029 | 1014.558 | 0 | 0 | 0
|  | 2210 | 53.5697 | 21.2588 | -19.1809 | 0.022276 | 2.5199 | 0.061781 | 1.5878 | 138.1978 | 24.5639 | -0.01808 | 23.378 | 23.6325 | -0.00042727 | -0.048334 | 0.50982 | 57.6717 | 0.0013762 | 0.03537 | 0.035073 | 92.1229 | 62.533 | 27.9972 | 20.8241 | 106.8486 | 0.0079561 | 0.1384 | 0.99396 | 0.99191 | 97.6673 | 274.184 | 336.133 | 339.792 | 1014.657 | 0 | 0 | 0
|  | 2215 | 52.3575 | 20.454 | -5.6167 | 0.022628 | 2.5598 | 0.061926 | 1.5611 | 138.4626 | 24.4303 | -0.0054074 | 23.2489 | 23.5042 | -0.0001271 | -0.014377 | 0.50982 | 57.6717 | 0.0014013 | 0.035325 | 0.034419 | 92.2966 | 62.5114 | 27.8649 | 20.8258 | 105.6805 | 0.008094 | 0.1388 | 0.99253 | 0.99192 | 97.6671 | 274.195 | 336.104 | 339.795 | 1014.645 | 0 | 0 | 0
|  | 2220 | 53.6584 | 24.3084 | -8.9035 | 0.019513 | 2.2074 | 0.077867 | 1.8133 | 138.7277 | 24.8879 | -0.0072595 | 23.6799 | 23.9325 | -0.00017374 | -0.019654 | 0.50982 | 57.6717 | 0.0015194 | 0.035384 | 0.035182 | 92.4706 | 62.49 | 27.7733 | 20.8254 | 109.6559 | 0.0084758 | 0.1372 | 0.99272 | 0.9919 | 97.6679 | 274.193 | 336.04 | 339.625 | 1014.656 | 0 | 0 | 0
|  | 2225 | 53.6703 | 19.3065 | -10.9492 | 0.024574 | 2.7799 | 0.060073 | 1.4368 | 138.996 | 24.9655 | -0.01121 | 23.7504 | 24.0024 | -0.00026907 | -0.030438 | 0.50982 | 57.6717 | 0.0014763 | 0.035309 | 0.035161 | 92.6464 | 62.4701 | 27.6598 | 20.8259 | 110.3257 | 0.0082773 | 0.13672 | 0.99318 | 0.99191 | 97.6695 | 274.206 | 335.993 | 339.557 | 1014.601 | 0 | 0 | 0
|  | 2230 | 50.7619 | 15.045 | -3.9977 | 0.029826 | 3.374 | 0.047893 | 1.1488 | 139.2571 | 24.7159 | -0.0050174 | 23.5102 | 23.7648 | -0.00011924 | -0.013488 | 0.50982 | 57.6717 | 0.0014285 | 0.034265 | 0.033408 | 92.8179 | 62.4471 | 27.5273 | 20.831 | 108.1176 | 0.0081391 | 0.13487 | 0.99251 | 0.99194 | 97.6721 | 274.198 | 335.953 | 339.592 | 1014.514 | 0 | 0 | 0
|  | 2235 | 50.4102 | 16.6626 | -9.6058 | 0.026744 | 3.0253 | 0.061398 | 1.3396 | 139.51 | 25.0785 | -0.010669 | 23.8376 | 24.0796 | -0.0002569 | -0.029061 | 0.50982 | 57.6717 | 0.001642 | 0.035827 | 0.033541 | 92.9852 | 62.4206 | 27.3713 | 20.8323 | 111.2319 | 0.0089333 | 0.13766 | 0.99322 | 0.99202 | 97.6682 | 274.213 | 335.707 | 339.115 | 1014.566 | 0 | 0 | 0
|  | 2240 | 49.3974 | 14.5999 | -11.8364 | 0.029909 | 3.3834 | 0.059405 | 1.1654 | 139.7595 | 24.9691 | -0.014767 | 23.7306 | 23.9731 | -0.00035402 | -0.040047 | 0.50982 | 57.6717 | 0.0017768 | 0.034857 | 0.032898 | 93.1513 | 62.3927 | 27.2548 | 20.8341 | 110.2491 | 0.009521 | 0.13551 | 0.99373 | 0.99206 | 97.6664 | 274.205 | 335.665 | 339.095 | 1014.539 | 0 | 0 | 0
|  | 2245 | 49.093 | 18.7161 | -12.7852 | 0.023188 | 2.623 | 0.070355 | 1.5026 | 140.0058 | 25.1372 | -0.012288 | 23.8827 | 24.1264 | -0.00029646 | -0.033536 | 0.50982 | 57.6717 | 0.0016314 | 0.034841 | 0.032675 | 93.3153 | 62.3634 | 27.0839 | 20.8357 | 111.7031 | 0.0088736 | 0.13485 | 0.99352 | 0.99213 | 97.6674 | 274.19 | 335.556 | 338.98 | 1014.541 | 0 | 0 | 0
|  | 2250 | 50.7142 | 29.3585 | -5.441 | 0.01527 | 1.7274 | 0.11273 | 2.2333 | 140.2553 | 24.7918 | -0.0034919 | 23.5487 | 23.7939 | -8.3086e-05 | -0.0093988 | 0.50982 | 57.6717 | 0.0017214 | 0.034104 | 0.033473 | 93.4806 | 62.3357 | 27.0228 | 20.8311 | 108.6275 | 0.0093426 | 0.13417 | 0.99264 | 0.99225 | 97.6692 | 274.183 | 335.475 | 338.967 | 1014.505 | 0 | 0 | 0
|  | 2255 | 51.029 | 16.1013 | -13.6411 | 0.028016 | 3.1692 | 0.056287 | 1.2565 | 140.5096 | 24.7233 | -0.016109 | 23.48 | 23.7235 | -0.00038217 | -0.043232 | 0.50982 | 57.6717 | 0.0015769 | 0.035203 | 0.033753 | 93.6487 | 62.3103 | 26.9071 | 20.8298 | 108.0112 | 0.0087583 | 0.13734 | 0.99408 | 0.99226 | 97.6685 | 274.177 | 335.422 | 338.9 | 1014.478 | 0 | 0 | 0
|  | 2260 | 51.2968 | 16.2746 | 3.061 | 0.027863 | 3.152 | 0.058238 | 1.2318 | 140.7655 | 24.501 | 0.0036262 | 23.2716 | 23.5203 | 8.529e-05 | 0.0096482 | 0.51003 | 57.6958 | 0.0016227 | 0.034323 | 0.033781 | 93.8175 | 62.2856 | 26.7564 | 20.8285 | 106.0904 | 0.0090113 | 0.13583 | 0.99186 | 0.99227 | 97.6679 | 274.169 | 335.461 | 339.046 | 1014.485 | 0 | 0 | 0
|  | 2265 | 53.3398 | 18.3187 | -5.8251 | 0.02574 | 2.9118 | 0.065262 | 1.351 | 141.027 | 25.6912 | -0.0060784 | 24.4011 | 24.6674 | -0.00014994 | -0.016961 | 0.51024 | 57.7199 | 0.0016799 | 0.034774 | 0.034986 | 93.9895 | 62.2636 | 26.633 | 20.8301 | 116.6429 | 0.008924 | 0.13272 | 0.99301 | 0.99233 | 97.6682 | 274.156 | 335.448 | 339.109 | 1015.858 | 0 | 0 | 0
|  | 2270 | 51.7961 | 21.3701 | -2.7285 | 0.021426 | 2.4238 | 0.080516 | 1.6055 | 141.2899 | 25.4638 | -0.0023927 | 24.1762 | 24.4331 | -5.8462e-05 | -0.0066134 | 0.51024 | 57.7199 | 0.0017251 | 0.034399 | 0.03411 | 94.1622 | 62.2422 | 26.5023 | 20.8321 | 114.5448 | 0.0091684 | 0.13254 | 0.99265 | 0.99238 | 97.6673 | 274.111 | 335.325 | 338.888 | 1014.533 | 0 | 0 | 0
|  | 2275 | 49.9812 | 28.4492 | -12.1696 | 0.015531 | 1.7569 | 0.10611 | 2.1683 | 141.5443 | 25.1383 | -0.007839 | 23.8603 | 24.1102 | -0.000189 | -0.02138 | 0.51024 | 57.7199 | 0.001648 | 0.033675 | 0.032985 | 94.3299 | 62.2173 | 26.4187 | 20.8346 | 111.603 | 0.0089415 | 0.1318 | 0.99345 | 0.99256 | 97.6662 | 274.098 | 335.227 | 338.738 | 1014.525 | 0 | 0 | 0
|  | 2280 | 48.5594 | 15.9187 | -11.8467 | 0.026966 | 3.0505 | 0.064751 | 1.2418 | 141.7907 | 24.6156 | -0.013539 | 23.3578 | 23.5952 | -0.00031946 | -0.036138 | 0.51024 | 57.7199 | 0.0017461 | 0.033486 | 0.032222 | 94.493 | 62.1889 | 26.3271 | 20.8349 | 106.981 | 0.0094976 | 0.13316 | 0.99408 | 0.99255 | 97.6633 | 274.079 | 335.135 | 338.542 | 1014.604 | 0 | 0 | 0
|  | 2285 | 49.7138 | 17.8016 | -3.348 | 0.024687 | 2.7927 | 0.069156 | 1.3025 | 142.0364 | 24.7542 | -0.0034813 | 23.4887 | 23.7421 | -8.2653e-05 | -0.0093499 | 0.51024 | 57.7199 | 0.0017073 | 0.032154 | 0.03263 | 94.6551 | 62.1603 | 26.1638 | 20.834 | 108.1865 | 0.0092944 | 0.12912 | 0.99314 | 0.99275 | 97.6641 | 274.067 | 335.127 | 338.743 | 1014.644 | 0 | 0 | 0
|  | 2290 | 50.1332 | 19.9315 | -10.3768 | 0.022235 | 2.5153 | 0.074919 | 1.4832 | 142.286 | 25.267 | -0.0095263 | 23.97 | 24.22 | -0.00023073 | -0.0261 | 0.51024 | 57.7199 | 0.0016658 | 0.03298 | 0.03297 | 94.8191 | 62.1336 | 26.0816 | 20.8352 | 112.6903 | 0.0089801 | 0.12954 | 0.99401 | 0.99294 | 97.6635 | 274.087 | 335.053 | 338.548 | 1014.642 | 0 | 0 | 0
|  | 2295 | 48.6759 | 17.9507 | -4.6428 | 0.023971 | 2.7116 | 0.072258 | 1.4134 | 142.533 | 25.1786 | -0.0046132 | 23.8784 | 24.1249 | -0.00011129 | -0.01259 | 0.51024 | 57.7199 | 0.0017321 | 0.033881 | 0.032344 | 94.9824 | 62.1059 | 25.936 | 20.8371 | 111.8669 | 0.0092762 | 0.13219 | 0.99362 | 0.9931 | 97.6612 | 274.068 | 334.945 | 338.403 | 1014.563 | 0 | 0 | 0
|  | 2300 | 46.939 | 14.1149 | -6.459 | 0.029397 | 3.3255 | 0.060556 | 1.1293 | 142.772 | 24.9111 | -0.0079492 | 23.6288 | 23.8863 | -0.00018988 | -0.021479 | 0.51024 | 57.7199 | 0.0017802 | 0.033199 | 0.031317 | 95.1415 | 62.0748 | 25.8386 | 20.8395 | 109.5217 | 0.0095522 | 0.13134 | 0.99408 | 0.99318 | 97.6611 | 274.068 | 335.003 | 338.653 | 1014.527 | 0 | 0 | 0
|  | 2305 | 46.2285 | 18.7843 | -13.0174 | 0.021755 | 2.461 | 0.081166 | 1.4741 | 143.005 | 24.5828 | -0.012008 | 23.3219 | 23.5834 | -0.0002832 | -0.032036 | 0.51024 | 57.7199 | 0.0017658 | 0.032069 | 0.030753 | 95.2967 | 62.0412 | 25.6577 | 20.8401 | 106.6746 | 0.0095904 | 0.12949 | 0.99463 | 0.99327 | 97.6633 | 274.075 | 335.068 | 338.824 | 1014.51 | 0 | 0 | 0
|  | 2310 | 46.1038 | 25.5868 | -12.0163 | 0.015928 | 1.8019 | 0.10752 | 2.0507 | 143.2358 | 24.5585 | -0.0081236 | 23.2975 | 23.5611 | -0.0001914 | -0.021652 | 0.51024 | 57.7199 | 0.0017127 | 0.032664 | 0.030755 | 95.4505 | 62.0068 | 25.6188 | 20.84 | 106.457 | 0.0093742 | 0.13117 | 0.99441 | 0.9935 | 97.6635 | 274.09 | 335.048 | 338.84 | 1014.534 | 0 | 0 | 0
|  | 2315 | 48.6507 | 17.9074 | 7.3847 | 0.024016 | 2.7168 | 0.073215 | 1.3734 | 143.4727 | 25.2931 | 0.0073071 | 23.994 | 24.2718 | 0.00017736 | 0.020063 | 0.51069 | 57.7701 | 0.0017584 | 0.032985 | 0.032205 | 95.6079 | 61.9752 | 25.4829 | 20.8381 | 112.9195 | 0.0093514 | 0.12946 | 0.99266 | 0.99349 | 97.6641 | 274.087 | 335.044 | 338.923 | 1014.577 | 0 | 0 | 0
|  | 2320 | 48.085 | 30.4047 | -16.4377 | 0.01398 | 1.5815 | 0.12639 | 2.2627 | 143.7145 | 25.0321 | -0.0095657 | 23.7465 | 24.0241 | -0.00022981 | -0.025996 | 0.51113 | 57.8203 | 0.001767 | 0.031634 | 0.031696 | 95.7676 | 61.9459 | 25.3964 | 20.8387 | 110.6016 | 0.0094622 | 0.1268 | 0.99453 | 0.99345 | 97.6638 | 274.107 | 335.043 | 338.96 | 1014.587 | 0 | 0 | 0
|  | 2325 | 45.9269 | 15.5674 | -6.4558 | 0.02608 | 2.9502 | 0.068895 | 1.183 | 143.9495 | 24.9503 | -0.007035 | 23.6632 | 23.9326 | -0.00016837 | -0.019046 | 0.51113 | 57.8203 | 0.0017968 | 0.030852 | 0.03042 | 95.9229 | 61.9138 | 25.3197 | 20.843 | 109.8536 | 0.0096093 | 0.12501 | 0.99437 | 0.99357 | 97.6647 | 274.106 | 334.963 | 338.777 | 1014.579 | 0 | 0 | 0
|  | 2330 | 44.6318 | 16.5029 | -2.5606 | 0.023908 | 2.7045 | 0.076888 | 1.3644 | 144.1759 | 25.0674 | -0.0025485 | 23.7627 | 24.0214 | -6.1218e-05 | -0.0069251 | 0.51113 | 57.8203 | 0.0018382 | 0.032619 | 0.030005 | 96.074 | 61.8781 | 25.1513 | 20.845 | 110.8332 | 0.0097455 | 0.12927 | 0.99413 | 0.99384 | 97.6657 | 274.1 | 334.801 | 338.445 | 1014.571 | 0 | 0 | 0
|  | 2335 | 46.8864 | 26.8325 | 4.6253 | 0.015447 | 1.7474 | 0.12555 | 2.1459 | 144.4047 | 25.2848 | 0.002947 | 23.9705 | 24.2431 | 7.1446e-05 | 0.0080821 | 0.51131 | 57.8405 | 0.0019394 | 0.033148 | 0.031347 | 96.2274 | 61.8436 | 25.0871 | 20.8411 | 112.7717 | 0.010094 | 0.12991 | 0.9937 | 0.99403 | 97.6661 | 274.135 | 334.824 | 338.633 | 1014.662 | 0 | 0 | 0
|  | 2340 | 47.0073 | 13.5386 | -15.299 | 0.030693 | 3.4721 | 0.062523 | 1.0267 | 144.6395 | 24.6942 | -0.01983 | 23.4111 | 23.6796 | -0.00046958 | -0.05312 | 0.51149 | 57.8607 | 0.001919 | 0.031513 | 0.031152 | 96.3836 | 61.8117 | 24.9707 | 20.8392 | 107.5675 | 0.010199 | 0.12762 | 0.99644 | 0.99419 | 97.6676 | 274.143 | 334.833 | 338.673 | 1015.2 | 0 | 0 | 0
|  | 2345 | 45.2909 | 14.387 | -3.0384 | 0.027829 | 3.148 | 0.066334 | 1.1157 | 144.8702 | 24.5232 | -0.0035986 | 23.2408 | 23.4968 | -8.4555e-05 | -0.009565 | 0.51149 | 57.8607 | 0.001846 | 0.03105 | 0.030123 | 96.5368 | 61.7783 | 24.8009 | 20.8422 | 106.0453 | 0.0099466 | 0.12696 | 0.995 | 0.99459 | 97.6663 | 274.153 | 334.714 | 338.401 | 1015.245 | 0 | 0 | 0
|  | 2350 | 44.7991 | 22.8783 | -7.2564 | 0.01731 | 1.9582 | 0.11227 | 1.7676 | 145.0954 | 24.6527 | -0.0053199 | 23.3603 | 23.6113 | -0.00012561 | -0.014209 | 0.51149 | 57.8607 | 0.0019434 | 0.030597 | 0.029827 | 96.6867 | 61.7427 | 24.7034 | 20.8438 | 107.1539 | 0.010314 | 0.12532 | 0.99563 | 0.99502 | 97.667 | 274.15 | 334.667 | 338.263 | 1015.167 | 0 | 0 | 0
|  | 2355 | 45.0927 | 28.0298 | -27.9591 | 0.014221 | 1.6087 | 0.14398 | 2.1653 | 145.3202 | 24.8142 | -0.016731 | 23.5106 | 23.7655 | -0.00039761 | -0.044979 | 0.51149 | 57.8607 | 0.0020475 | 0.030794 | 0.030058 | 96.8364 | 61.7071 | 24.6189 | 20.8437 | 108.5495 | 0.010695 | 0.12531 | 0.99719 | 0.99529 | 97.6686 | 274.179 | 334.628 | 338.256 | 1014.689 | 0 | 0 | 0
|  | 2360 | 46.3279 | 24.8396 | -15.1182 | 0.016487 | 1.8651 | 0.12146 | 1.8962 | 145.5487 | 25.6369 | -0.010154 | 24.2875 | 24.549 | -0.00024926 | -0.028197 | 0.51149 | 57.8607 | 0.0020025 | 0.031263 | 0.030786 | 96.9885 | 61.6732 | 24.5531 | 20.8446 | 115.8548 | 0.01024 | 0.12389 | 0.99679 | 0.99564 | 97.6692 | 274.177 | 334.593 | 338.195 | 1014.52 | 0 | 0 | 0
|  | 2365 | 46.7634 | 21.3396 | -9.9023 | 0.019372 | 2.1914 | 0.10498 | 1.5271 | 145.7815 | 25.2506 | -0.0079342 | 23.9206 | 24.1773 | -0.00019183 | -0.0217 | 0.51149 | 57.8607 | 0.0020337 | 0.029583 | 0.030776 | 97.1424 | 61.6412 | 24.452 | 20.843 | 112.385 | 0.010491 | 0.12074 | 0.99707 | 0.99617 | 97.668 | 274.188 | 334.58 | 338.17 | 1014.545 | 0 | 0 | 0
|  | 2370 | 47.6261 | 16.882 | -6.6987 | 0.024939 | 2.8211 | 0.087736 | 1.2288 | 146.0174 | 25.5438 | -0.0068373 | 24.1856 | 24.433 | -0.00016706 | -0.018898 | 0.51149 | 57.8607 | 0.002188 | 0.030645 | 0.031467 | 97.298 | 61.6107 | 24.3573 | 20.8418 | 114.9494 | 0.01102 | 0.12259 | 0.99737 | 0.99659 | 97.67 | 274.175 | 334.403 | 337.824 | 1014.576 | 0 | 0 | 0
|  | 2375 | 47.5244 | 20.6851 | -20.0064 | 0.02031 | 2.2975 | 0.10687 | 1.4997 | 146.2553 | 25.4547 | -0.016701 | 24.0919 | 24.3304 | -0.00040633 | -0.045965 | 0.51149 | 57.8607 | 0.0021705 | 0.030459 | 0.031376 | 97.4551 | 61.5812 | 24.2147 | 20.8418 | 114.1048 | 0.01098 | 0.12239 | 0.99899 | 0.99709 | 97.669 | 274.178 | 334.274 | 337.583 | 1014.569 | 0 | 0 | 0
|  | 2380 | 47.1436 | 21.8172 | -10.5059 | 0.019102 | 2.1608 | 0.1148 | 1.648 | 146.492 | 25.4356 | -0.0082574 | 24.0666 | 24.3031 | -0.00020068 | -0.022701 | 0.51149 | 57.8607 | 0.002193 | 0.031479 | 0.031334 | 97.6119 | 61.5513 | 24.1508 | 20.8418 | 113.8994 | 0.011078 | 0.12509 | 0.99855 | 0.99761 | 97.6658 | 274.185 | 334.173 | 337.457 | 1014.607 | 0 | 0 | 0
|  | 2385 | 46.308 | 18.6124 | -9.138 | 0.021994 | 2.488 | 0.099327 | 1.4049 | 146.7256 | 25.6707 | -0.0081915 | 24.2901 | 24.5354 | -0.00020098 | -0.022735 | 0.51149 | 57.8607 | 0.0021846 | 0.030899 | 0.030792 | 97.7672 | 61.5202 | 24.0188 | 20.8448 | 116.0194 | 0.010963 | 0.12285 | 0.99906 | 0.99813 | 97.6646 | 274.178 | 334.188 | 337.563 | 1014.545 | 0 | 0 | 0
|  | 2390 | 43.9888 | 19.4657 | -18.5062 | 0.019977 | 2.2598 | 0.12153 | 1.5772 | 146.9513 | 25.414 | -0.015223 | 24.0395 | 24.2846 | -0.00036969 | -0.041821 | 0.51149 | 57.8607 | 0.0024277 | 0.031507 | 0.029723 | 97.9185 | 61.4859 | 23.9362 | 20.8475 | 113.6747 | 0.012041 | 0.12523 | 1.0004 | 0.99869 | 97.666 | 274.164 | 334.081 | 337.487 | 1014.512 | 0 | 0 | 0
|  | 2395 | 43.8522 | 18.7654 | -10.8805 | 0.020658 | 2.3369 | 0.1107 | 1.5277 | 147.1709 | 24.8306 | -0.0094671 | 23.4918 | 23.742 | -0.00022477 | -0.025426 | 0.51149 | 57.8607 | 0.0022868 | 0.031559 | 0.029598 | 98.0668 | 61.4492 | 23.8169 | 20.8454 | 108.5349 | 0.011686 | 0.12728 | 1.0002 | 0.99915 | 97.6672 | 274.182 | 334.14 | 337.699 | 1014.548 | 0 | 0 | 0
|  | 2400 | 46.1961 | 25.8252 | -20.4597 | 0.015813 | 1.7888 | 0.13483 | 1.9016 | 147.3961 | 25.0343 | -0.013513 | 23.6872 | 23.9418 | -0.00032353 | -0.036598 | 0.51149 | 57.8607 | 0.0021321 | 0.03007 | 0.03058 | 98.2172 | 61.415 | 23.7347 | 20.8428 | 110.3351 | 0.010969 | 0.12269 | 1.0012 | 0.99967 | 97.6682 | 274.161 | 334.179 | 337.771 | 1014.457 | 0 | 0 | 0
|  | 2405 | 46.8435 | 18.9421 | -18.3771 | 0.021861 | 2.473 | 0.10714 | 1.3848 | 147.6287 | 25.915 | -0.01621 | 24.5211 | 24.7843 | -0.00040174 | -0.045446 | 0.51149 | 57.8607 | 0.0023423 | 0.030273 | 0.031051 | 98.3713 | 61.3841 | 23.6467 | 20.8449 | 118.2372 | 0.011509 | 0.12052 | 1.0021 | 1.0002 | 97.665 | 274.143 | 334.186 | 337.773 | 1014.403 | 0 | 0 | 0
|  | 2410 | 43.793 | 17.3781 | 0.48314 | 0.022277 | 2.52 | 0.096527 | 1.3005 | 147.8553 | 25.107 | 0.00044825 | 23.7551 | 24.0105 | 1.0763e-05 | 0.0012175 | 0.51152 | 57.8637 | 0.0021503 | 0.028972 | 0.029121 | 98.5217 | 61.3507 | 23.5228 | 20.8484 | 110.9726 | 0.011019 | 0.11958 | 1.0007 | 1.0008 | 97.6648 | 274.157 | 334.166 | 337.758 | 1014.374 | 0 | 0 | 0
|  | 2415 | 41.1374 | 25.3628 | -0.32325 | 0.014338 | 1.622 | 0.14803 | 2.0083 | 148.0676 | 25.0877 | -0.00019324 | 23.7334 | 23.9849 | -4.6347e-06 | -0.00052429 | 0.51154 | 57.8668 | 0.0021224 | 0.028796 | 0.027647 | 98.6637 | 61.3116 | 23.4331 | 20.8536 | 110.7861 | 0.010911 | 0.11918 | 1.0014 | 1.0014 | 97.6671 | 274.138 | 334.117 | 337.657 | 1014.456 | 0 | 0 | 0
|  | 2420 | 41.8839 | 18.0175 | -11.8465 | 0.02055 | 2.3246 | 0.11563 | 1.4287 | 148.2751 | 25.1572 | -0.010126 | 23.7943 | 24.0419 | -0.00024344 | -0.027539 | 0.51154 | 57.8668 | 0.0023762 | 0.029359 | 0.028237 | 98.8034 | 61.2707 | 23.3631 | 20.8517 | 111.3782 | 0.01193 | 0.12044 | 1.003 | 1.0018 | 97.6673 | 274.125 | 334.05 | 337.526 | 1014.477 | 0 | 0 | 0
|  | 2425 | 42.8341 | 15.0875 | -7.9751 | 0.025097 | 2.839 | 0.088708 | 1.1824 | 148.4869 | 25.5992 | -0.0081843 | 24.2067 | 24.4556 | -0.00020015 | -0.022642 | 0.51154 | 57.8668 | 0.0022263 | 0.029675 | 0.028743 | 98.9458 | 61.2317 | 23.2295 | 20.8517 | 115.2994 | 0.011156 | 0.11993 | 1.0032 | 1.0022 | 97.6676 | 274.115 | 333.972 | 337.405 | 1014.452 | 0 | 0 | 0
|  | 2430 | 44.6068 | 23.8579 | -14.4918 | 0.016528 | 1.8697 | 0.13188 | 1.7802 | 148.7055 | 25.5981 | -0.0097937 | 24.2046 | 24.4564 | -0.00023952 | -0.027095 | 0.51154 | 57.8668 | 0.0021797 | 0.029424 | 0.029645 | 99.0918 | 61.1957 | 23.1271 | 20.8485 | 115.2841 | 0.010968 | 0.11928 | 1.0037 | 1.0026 | 97.668 | 274.108 | 333.956 | 337.431 | 1014.477 | 0 | 0 | 0
|  | 2435 | 44.9631 | 19.9461 | -5.6174 | 0.019927 | 2.2542 | 0.10879 | 1.4809 | 148.9295 | 25.4663 | -0.0046027 | 24.0743 | 24.3206 | -0.00011194 | -0.012663 | 0.51154 | 57.8668 | 0.0021679 | 0.029511 | 0.029846 | 99.2405 | 61.162 | 23.0512 | 20.8473 | 114.0735 | 0.010966 | 0.1199 | 1.0035 | 1.003 | 97.6683 | 274.105 | 333.878 | 337.293 | 1014.575 | 0 | 0 | 0
|  | 2440 | 43.7658 | 16.2645 | -12.0953 | 0.023787 | 2.6909 | 0.0936 | 1.188 | 149.1513 | 25.1964 | -0.01196 | 23.8147 | 24.0573 | -0.00028772 | -0.032547 | 0.51154 | 57.8668 | 0.0022265 | 0.02826 | 0.029029 | 99.3877 | 61.1276 | 22.928 | 20.8491 | 111.6472 | 0.0113 | 0.11745 | 1.0046 | 1.0032 | 97.6669 | 274.084 | 333.816 | 337.216 | 1014.517 | 0 | 0 | 0
|  | 2445 | 43.498 | 35.1456 | -31.9047 | 0.010941 | 1.2377 | 0.21226 | 2.6411 | 149.3694 | 25.2917 | -0.01446 | 23.8998 | 24.1404 | -0.00034906 | -0.039487 | 0.51154 | 57.8668 | 0.0023223 | 0.028896 | 0.029019 | 99.5328 | 61.0918 | 22.8322 | 20.8495 | 112.4696 | 0.011657 | 0.11883 | 1.0051 | 1.0035 | 97.6684 | 274.105 | 333.746 | 337.106 | 1014.538 | 0 | 0 | 0
|  | 2450 | 42.835 | 31.0132 | 9.9822 | 0.01221 | 1.3812 | 0.19881 | 2.2228 | 149.5853 | 25.2891 | 0.0050483 | 23.9001 | 24.1424 | 0.00012188 | 0.013787 | 0.51185 | 57.9012 | 0.0024274 | 0.027139 | 0.028435 | 99.6765 | 61.0552 | 22.8026 | 20.8516 | 112.4597 | 0.012088 | 0.11426 | 1.0033 | 1.0038 | 97.6693 | 274.097 | 333.784 | 337.168 | 1014.552 | 0 | 0 | 0
|  | 2455 | 40.4017 | 21.6202 | 6.6367 | 0.016519 | 1.8687 | 0.13664 | 1.6445 | 149.7934 | 24.5332 | 0.0046859 | 23.1712 | 23.3963 | 0.00010963 | 0.012402 | 0.51243 | 57.9667 | 0.0022572 | 0.027166 | 0.027051 | 99.8152 | 61.0156 | 22.7045 | 20.8535 | 105.7714 | 0.011676 | 0.11651 | 1.004 | 1.0045 | 97.6684 | 274.101 | 333.576 | 336.816 | 1014.587 | 0 | 0 | 0
|  | 2460 | 40.3861 | 18.7659 | -17.4264 | 0.019025 | 2.1521 | 0.12415 | 1.5041 | 149.9953 | 24.7869 | -0.014036 | 23.4043 | 23.6193 | -0.00033153 | -0.037503 | 0.5127 | 57.9977 | 0.0023619 | 0.028615 | 0.027305 | 99.9511 | 60.9737 | 22.6387 | 20.8536 | 107.9397 | 0.012016 | 0.11961 | 1.0066 | 1.005 | 97.6698 | 274.089 | 333.483 | 336.547 | 1014.496 | 0 | 0 | 0
|  | 2465 | 41.9362 | 15.0665 | -9.5986 | 0.024605 | 2.7834 | 0.10306 | 1.1577 | 150.2011 | 25.3774 | -0.0097572 | 23.9678 | 24.2054 | -0.00023618 | -0.026717 | 0.5127 | 57.9977 | 0.0025359 | 0.028487 | 0.028197 | 100.0898 | 60.9335 | 22.5123 | 20.8528 | 113.1722 | 0.012496 | 0.11751 | 1.0066 | 1.0055 | 97.6684 | 274.088 | 333.565 | 336.872 | 1014.455 | 0 | 0 | 0
|  | 2470 | 42.086 | 20.1005 | -17.5563 | 0.018509 | 2.0938 | 0.12694 | 1.5128 | 150.4112 | 25.118 | -0.013561 | 23.7225 | 23.9623 | -0.00032495 | -0.036759 | 0.5127 | 57.9977 | 0.0023495 | 0.028 | 0.028129 | 100.2306 | 60.8952 | 22.4069 | 20.852 | 110.869 | 0.011835 | 0.117 | 1.0074 | 1.0059 | 97.6689 | 274.095 | 333.56 | 336.932 | 1014.457 | 0 | 0 | 0
|  | 2475 | 42.2543 | 27.2742 | -23.3938 | 0.013695 | 1.5492 | 0.17555 | 1.9894 | 150.622 | 24.3855 | -0.013773 | 23.0282 | 23.2611 | -0.00032039 | -0.036243 | 0.5127 | 57.9977 | 0.0024043 | 0.027246 | 0.028121 | 100.3713 | 60.8574 | 22.3257 | 20.849 | 104.4855 | 0.012358 | 0.11717 | 1.0079 | 1.0063 | 97.67 | 274.083 | 333.524 | 336.897 | 1014.531 | 0 | 0 | 0
|  | 2480 | 44.1608 | 23.8061 | -9.2826 | 0.016398 | 1.855 | 0.15766 | 1.7463 | 150.8381 | 25.6545 | -0.0062183 | 24.2272 | 24.4791 | -0.00015222 | -0.017219 | 0.5127 | 57.9977 | 0.0025854 | 0.028637 | 0.029445 | 100.5152 | 60.8218 | 22.2563 | 20.8495 | 115.6462 | 0.012584 | 0.1171 | 1.0075 | 1.0068 | 97.6709 | 274.08 | 333.533 | 337.001 | 1014.539 | 0 | 0 | 0
|  | 2485 | 42.4151 | 9.7119 | -9.8442 | 0.038607 | 4.3673 | 0.063675 | 0.70224 | 151.0545 | 25.0361 | -0.015912 | 23.6394 | 23.8843 | -0.00038005 | -0.042993 | 0.5127 | 57.9977 | 0.0024583 | 0.027111 | 0.028214 | 100.6593 | 60.7865 | 22.1292 | 20.8513 | 110.1206 | 0.012316 | 0.1149 | 1.0092 | 1.0073 | 97.6706 | 274.079 | 333.48 | 336.935 | 1014.55 | 0 | 0 | 0

## smrk35_1_red
Exported data | Column2 | Column3 | Column4 | Column5 | Column6 | Column7 | Column8 | Column9 | Column10 | Column11 | Column12 | Column13 | Column14 | Column15 | Column16 | Column17 | Column18 | Column19 | Column20 | Column21 | Column22 | Column23 | Column24 | Column25 | Column26 | Column27 | Column28 | Column29 | Column30 | Column31 | Column32 | Column33 | Column34 | Column35 | Column36 | Column37 | Column38 | Column39
Parameter | Value | Time (s) | HRR (kW/mｲ) | EHC (MJ/kg) | SEA (mｲ/kg) | MLR (g/s) | Specific MLR (g/sｷmｲ) | COY (kg/kg) | CO2Y (kg/kg) | THR (MJ/mｲ) | MFR (g/s) | k (1/m) | V stack (l/s) | V smoke (l/s) | SPR (mｲ/s) | RSR ((mｲ/s)/mｲ) | TSP (mｲ) | TSR (mｲ/mｲ) | COP (g/s) | CO2P (g/s) | O2C (g/s) | TOC (g) | ARHE(kW/mｲ) | Specimen mass (g) | Oxygen (%) | DPT (Pa) | CO (%) | CO2 (%) | PDM (-) | PDC (-) | APT (kPa) | Cold Trap TC (K) | Stack TC (K) | Smoke TC (K) | Cone Heater TC (K) | Soot MFM (g/s) | Spare TC (K) | HFM (kW/mｲ)
Peaks |  | 0 | 4.745 | 0 | 0 | -0.018106 | -2.0482 | 0 | 0 | 0 | 27.2145 | 0.0025662 | 24.2811 | 24.3843 | 6.2575e-05 | 0.0070787 | 0 | 0 | 4.3737e-05 | 0.0016565 | 0.0030434 | 0 | 0 | 129.55 | 20.9294 | 122.9512 | 0.0021948 | 0.062485 | 1.0041 | 1.0044 | 98.619 | 276.077 | 315.114 | 316.453 | 927.123 | 0 | 0 | 0
peak HRR (kW/mｲ) | 162.2395 | 5 | 2.3782 | 6.5 | 97.9033 | 0.0032343 | 0.36587 | 0.0095106 | 0.39709 | 0.017808 | 26.4839 | 0.013312 | 23.6525 | 23.7867 | 0.00031665 | 0.03582 | 0.00094807 | 0.10725 | 3.076e-05 | 0.0012843 | 0.0016973 | 0.011852 | 3.5616 | 129.5812 | 20.9337 | 116.553 | 0.0021487 | 0.061671 | 1.0016 | 1.0031 | 98.6187 | 276.076 | 315.424 | 317.214 | 927.272 | 0 | 0 | 0
peak EHC (MJ/kg) | 44.3051 | 10 | 0.5527 | 0.4042 | 53.8826 | 0.012088 | 1.3674 | -0.00068975 | 0.093136 | 0.025135 | 26.5269 | 0.027256 | 23.7277 | 23.8963 | 0.00065132 | 0.073679 | 0.003368 | 0.381 | -8.3375e-06 | 0.0011258 | 0.00067203 | 0.017775 | 2.5135 | 129.5385 | 20.9372 | 117.1136 | 0.0019961 | 0.061272 | 0.99883 | 1.0019 | 98.6182 | 276.071 | 315.914 | 318.158 | 924.929 | 0 | 0 | 0
peak MLR (g/s) | 0.11157 | 15 | -0.33128 | -0.24188 | 77.2026 | 0.012107 | 1.3696 | -0.0027327 | -0.020785 | 0.026517 | 25.8297 | 0.040073 | 23.1377 | 23.3249 | 0.0009347 | 0.10574 | 0.0073331 | 0.82953 | -3.3086e-05 | -0.00025165 | -3.0432e-05 | 0.019455 | 1.7678 | 129.4745 | 20.9396 | 111.2 | 0.0018962 | 0.057838 | 0.99642 | 1.001 | 98.6188 | 276.099 | 316.374 | 318.934 | 923.871 | 0 | 0 | 0
peak SEA (mｲ/kg) | 108.3741 | 20 | -1.6475 | -1.5163 | 154.8145 | 0.009605 | 1.0865 | 0.0048675 | 0.020679 | 0.026517 | 26.0104 | 0.063191 | 23.3241 | 23.5316 | 0.001487 | 0.16821 | 0.013387 | 1.5144 | 4.6752e-05 | 0.00019862 | -0.00063985 | 0.019455 | 1.3258 | 129.4221 | 20.9417 | 112.8803 | 0.0022145 | 0.058982 | 0.99304 | 1.0002 | 98.6202 | 276.098 | 316.707 | 319.524 | 923.089 | 0 | 0 | 0
peak COY (kg/kg) | 1.5962 | 25 | -1.3902 | -1.4981 | 204.4959 | 0.0082035 | 0.92799 | 0.005352 | -0.12317 | 0.026517 | 27.1624 | 0.068156 | 24.3863 | 24.6137 | 0.0016776 | 0.18977 | 0.021299 | 2.4094 | 4.3905e-05 | -0.0010105 | -0.00067728 | 0.019455 | 1.0607 | 129.3768 | 20.9418 | 123.2479 | 0.0021957 | 0.056031 | 0.99191 | 0.99963 | 98.6205 | 276.105 | 317.086 | 320.043 | 922.559 | 0 | 0 | 0
peak CO2Y (kg/kg) | 27.5739 | 30 | -3.5322 | -2.4192 | 187.8261 | 0.012907 | 1.4601 | 0.0081939 | -0.034527 | 0.026517 | 26.3561 | 0.10146 | 23.6766 | 23.8948 | 0.0024243 | 0.27424 | 0.031553 | 3.5694 | 0.00010576 | -0.00044565 | -0.0017299 | 0.019455 | 0.8839 | 129.3328 | 20.9454 | 116.1087 | 0.0024435 | 0.057367 | 0.98804 | 0.9995 | 98.6216 | 276.14 | 317.276 | 320.2 | 923.24 | 0 | 0 | 0
|  | 35 | -2.5197 | -1.6216 | 217.9395 | 0.013736 | 1.5538 | 0.021091 | -0.0089926 | 0.026517 | 26.4112 | 0.12485 | 23.7481 | 23.9761 | 0.0029935 | 0.33863 | 0.045098 | 5.1016 | 0.00028969 | -0.00012352 | -0.001061 | 0.019455 | 0.75763 | 129.2522 | 20.9431 | 116.7031 | 0.0031628 | 0.058172 | 0.98579 | 0.99988 | 98.6228 | 276.126 | 317.571 | 320.619 | 922.348 | 0 | 0 | 0
Time To Peaks |  | 40 | -2.5196 | -6.0674 | 1283.2782 | 0.0036709 | 0.41526 | 0.11992 | 0.39168 | 0.026517 | 26.799 | 0.19343 | 24.1161 | 24.3543 | 0.0047108 | 0.5329 | 0.064359 | 7.2804 | 0.00044021 | 0.0014378 | -0.00076065 | 0.019455 | 0.66292 | 129.2 | 20.9421 | 120.2513 | 0.0037272 | 0.06201 | 0.97891 | 1.0007 | 98.6226 | 276.151 | 317.825 | 320.965 | 922.586 | 0 | 0 | 0
t peak HRR (s) | 60 | 45 | -7.5023 | -1.1938 | 108.3741 | 0.055553 | 6.2843 | 0.013329 | 1.4123 | 0.026517 | 25.8194 | 0.25626 | 23.2564 | 23.4939 | 0.0060206 | 0.68106 | 0.091187 | 10.3153 | 0.00074048 | 0.078457 | 0.0084007 | 0.040457 | 0.58926 | 129.1382 | 20.9101 | 111.7256 | 0.0049942 | 0.25846 | 0.97306 | 1.0018 | 98.6229 | 276.146 | 318.124 | 321.373 | 922.924 | 0 | 0 | 0
t peak EHC (s) | 1580 | 50 | 77.8378 | 6.1674 | 36.3989 | 0.11157 | 12.6209 | 0.012474 | 1.2285 | 0.22111 | 25.77 | 0.17103 | 23.3333 | 23.7449 | 0.004061 | 0.45939 | 0.11639 | 13.1664 | 0.0013917 | 0.13707 | 0.063641 | 0.22056 | 4.4222 | 128.6409 | 20.716 | 111.8805 | 0.0076129 | 0.40852 | 0.98413 | 1.0035 | 98.6216 | 276.165 | 319.787 | 325.428 | 923.72 | 0 | 0 | 0
t peak MLR (s) | 50 | 55 | 157.9459 | 14.6913 | 82.411 | 0.095038 | 10.7509 | 0.016847 | 1.2944 | 0.81057 | 25.3266 | 0.32929 | 23.157 | 23.7852 | 0.0078322 | 0.886 | 0.14612 | 16.5299 | 0.0016011 | 0.12302 | 0.1051 | 0.64241 | 14.7377 | 128.113 | 20.5639 | 109.1248 | 0.0085654 | 0.37814 | 0.96823 | 1.0052 | 98.6226 | 276.164 | 322.927 | 331.688 | 924.927 | 0 | 0 | 0
t peak SEA (s) | 45 | 60 | 162.2395 | 16.9367 | 70.769 | 0.08468 | 9.5791 | 0.01637 | 1.18 | 1.611 | 25.8561 | 0.2439 | 23.8138 | 24.5705 | 0.0059927 | 0.67791 | 0.18069 | 20.4397 | 0.0013862 | 0.099923 | 0.10389 | 1.1649 | 26.8506 | 127.6929 | 20.5758 | 114.5662 | 0.0075724 | 0.31281 | 0.97933 | 1.0069 | 98.627 | 276.171 | 325.285 | 335.622 | 925.804 | 0 | 0 | 0
t peak COY (s) | 1725 | 65 | 131.4805 | 13.868 | 58.1516 | 0.083811 | 9.4808 | 0.013251 | 1.0532 | 2.3453 | 25.1345 | 0.20357 | 23.218 | 23.9414 | 0.0048737 | 0.55133 | 0.20785 | 23.5127 | 0.0011106 | 0.088265 | 0.085275 | 1.6378 | 36.0821 | 127.2565 | 20.6324 | 108.5828 | 0.0065975 | 0.28959 | 0.98552 | 1.0086 | 98.6287 | 276.161 | 326.253 | 336.418 | 926.703 | 0 | 0 | 0
t peak CO2Y (s) | 1725 | 70 | 119.7358 | 15.1814 | 73.0498 | 0.069721 | 7.887 | 0.014902 | 1.1516 | 2.9734 | 25.0878 | 0.21286 | 23.2276 | 23.927 | 0.0050931 | 0.57614 | 0.23277 | 26.3314 | 0.001039 | 0.080291 | 0.077658 | 2.0451 | 42.4768 | 126.8694 | 20.6593 | 108.4254 | 0.0063108 | 0.2691 | 0.98621 | 1.0104 | 98.6255 | 276.171 | 326.996 | 336.842 | 927.829 | 0 | 0 | 0
|  | 75 | 103.3982 | 15.1783 | 54.7392 | 0.06022 | 6.8122 | 0.01468 | 1.2236 | 3.5312 | 25.4514 | 0.13571 | 23.6091 | 24.2898 | 0.0032964 | 0.3729 | 0.25374 | 28.704 | 0.00088405 | 0.073684 | 0.067723 | 2.4086 | 47.0828 | 126.5538 | 20.6987 | 111.8039 | 0.0056203 | 0.24901 | 0.99666 | 1.0122 | 98.6215 | 276.184 | 327.618 | 337.063 | 927.96 | 0 | 0 | 0
Test Results (between 45 and 1845 s) |  | 80 | 96.4745 | 14.1669 | 42.903 | 0.060199 | 6.8099 | 0.012869 | 1.1474 | 4.0309 | 25.5189 | 0.10613 | 23.6949 | 24.3356 | 0.0025827 | 0.29216 | 0.26844 | 30.3667 | 0.00077471 | 0.069073 | 0.063224 | 2.7359 | 50.3861 | 126.2549 | 20.7152 | 112.5075 | 0.0051677 | 0.23661 | 1.0015 | 1.0136 | 98.6247 | 276.192 | 327.94 | 336.806 | 928.265 | 0 | 0 | 0
mean HRR (kW/mｲ) | 45.8818 | 85 | 88.8066 | 13.6021 | 28.9897 | 0.057716 | 6.5289 | 0.012957 | 1.0928 | 4.4941 | 25.2686 | 0.069544 | 23.4711 | 24.0588 | 0.0016732 | 0.18927 | 0.27908 | 31.5703 | 0.00074782 | 0.063072 | 0.058143 | 3.0393 | 52.8717 | 125.9532 | 20.7312 | 110.352 | 0.0050888 | 0.22275 | 1.0069 | 1.0149 | 98.623 | 276.184 | 328.059 | 336.273 | 928.476 | 0 | 0 | 0
mean EHC (MJ/kg) | 10.3772 | 90 | 82.8371 | 12.9274 | 20.5611 | 0.056645 | 6.4079 | 0.013914 | 1.0075 | 4.9232 | 25.1343 | 0.04873 | 23.3539 | 23.9011 | 0.0011647 | 0.13175 | 0.28618 | 32.3728 | 0.00078814 | 0.057073 | 0.054012 | 3.3197 | 54.7023 | 125.6765 | 20.745 | 109.2171 | 0.005271 | 0.20792 | 1.0103 | 1.016 | 98.6226 | 276.181 | 328.165 | 335.854 | 928.565 | 0 | 0 | 0
mean MLR (g/s) | 0.039028 | 95 | 75.7323 | 12.4285 | 17.0341 | 0.053866 | 6.0934 | 0.01391 | 1.0681 | 5.3196 | 25.2003 | 0.038372 | 23.4099 | 23.912 | 0.00091756 | 0.1038 | 0.29138 | 32.9617 | 0.00074926 | 0.057533 | 0.050213 | 3.5803 | 55.9961 | 125.3894 | 20.7591 | 109.7663 | 0.005103 | 0.20873 | 1.0125 | 1.017 | 98.621 | 276.171 | 328.09 | 335.128 | 928.616 | 0 | 0 | 0
mean SEA (mｲ/kg) | 4.6838 | 100 | 74.7266 | 14.3671 | 28.6401 | 0.045979 | 5.2012 | 0.015275 | 1.2215 | 5.6958 | 25.6287 | 0.054178 | 23.8136 | 24.3059 | 0.0013168 | 0.14896 | 0.29697 | 33.5936 | 0.00070235 | 0.056163 | 0.049444 | 3.8294 | 56.9577 | 125.1429 | 20.7649 | 113.5575 | 0.0048623 | 0.2027 | 1.0116 | 1.0178 | 98.6214 | 276.165 | 328.169 | 334.954 | 928.45 | 0 | 0 | 0
mean COY (kg/kg) | 0.049989 | 105 | 73.2083 | 13.4776 | 11.0483 | 0.048017 | 5.4318 | 0.014354 | 1.1595 | 6.0656 | 25.6607 | 0.021807 | 23.8497 | 24.3281 | 0.00053051 | 0.060013 | 0.30159 | 34.116 | 0.00068925 | 0.055674 | 0.048542 | 4.0744 | 57.7677 | 124.9169 | 20.7683 | 113.872 | 0.004806 | 0.20126 | 1.016 | 1.0185 | 98.6236 | 276.171 | 328.257 | 334.841 | 928.159 | 0 | 0 | 0
mean CO2Y (kg/kg) | 0.93535 | 110 | 73.8873 | 11.4578 | 5.0925 | 0.057006 | 6.4486 | 0.013983 | 0.9777 | 6.4334 | 26.0689 | 0.011754 | 24.2309 | 24.698 | 0.0002903 | 0.03284 | 0.30364 | 34.3482 | 0.0007971 | 0.055735 | 0.048964 | 4.3182 | 58.485 | 124.6552 | 20.7695 | 117.5323 | 0.0051903 | 0.19918 | 1.0178 | 1.0191 | 98.6218 | 276.171 | 328.281 | 334.609 | 928.203 | 0 | 0 | 0
Total heat release (MJ/mｲ) | 82.6061 | 115 | 72.5126 | 13.6303 | 5.0423 | 0.047028 | 5.32 | 0.015543 | 1.2081 | 6.7994 | 25.9935 | 0.0096254 | 24.1728 | 24.6358 | 0.00023713 | 0.026825 | 0.30496 | 34.4973 | 0.00073098 | 0.056816 | 0.048356 | 4.5615 | 59.1248 | 124.3689 | 20.7711 | 116.9112 | 0.0049365 | 0.20233 | 1.0183 | 1.0194 | 98.6207 | 276.155 | 328.445 | 334.736 | 927.791 | 0 | 0 | 0
Total oxygen consumed (g) | 56.4127 | 120 | 73.0659 | 15.4021 | 12.1679 | 0.041936 | 4.7439 | 0.019533 | 1.2797 | 7.1633 | 25.8196 | 0.020864 | 24.0131 | 24.4576 | 0.00051027 | 0.057723 | 0.30682 | 34.7087 | 0.00081914 | 0.053666 | 0.048213 | 4.8029 | 59.6941 | 124.1796 | 20.7705 | 115.3616 | 0.0053091 | 0.19527 | 1.0173 | 1.0198 | 98.6203 | 276.147 | 328.472 | 334.553 | 927.535 | 0 | 0 | 0
Mass lost (g) | 70.3537 | 125 | 69.0215 | 11.9713 | 6.372 | 0.050968 | 5.7656 | 0.016266 | 0.96667 | 7.5185 | 25.7216 | 0.013342 | 23.9204 | 24.3411 | 0.00032476 | 0.036738 | 0.30891 | 34.9448 | 0.00082905 | 0.049269 | 0.045358 | 5.0368 | 60.1481 | 123.9337 | 20.7799 | 114.4803 | 0.0053615 | 0.18454 | 1.0184 | 1.02 | 98.6192 | 276.137 | 328.451 | 334.227 | 927.332 | 0 | 0 | 0
Average specific MLR (g/sｷmｲ) | 4.2874 | 130 | 62.8457 | 12.9698 | 6.2092 | 0.042835 | 4.8455 | 0.019428 | 1.1344 | 7.8482 | 25.5935 | 0.010993 | 23.7946 | 24.195 | 0.00026597 | 0.030087 | 0.31039 | 35.1119 | 0.0008322 | 0.048591 | 0.041908 | 5.255 | 60.3706 | 123.6894 | 20.7913 | 113.311 | 0.0053909 | 0.18343 | 1.0187 | 1.02 | 98.6207 | 276.148 | 328.358 | 333.884 | 927.822 | 0 | 0 | 0
Total smoke release (mｲ/mｲ) | 45.3726 | 135 | 61.1865 | 15.6256 | 9.3697 | 0.034616 | 3.9158 | 0.022992 | 1.4172 | 8.1583 | 25.5787 | 0.013419 | 23.7783 | 24.1703 | 0.00032434 | 0.03669 | 0.31187 | 35.2788 | 0.0007959 | 0.049058 | 0.041065 | 5.4624 | 60.4316 | 123.5054 | 20.7942 | 113.1683 | 0.0052461 | 0.1847 | 1.0185 | 1.02 | 98.6217 | 276.145 | 328.324 | 333.736 | 927.673 | 0 | 0 | 0
Total smoke production (mｲ) | 0.40109 | 140 | 61.9632 | 12.7455 | 10.9849 | 0.042976 | 4.8616 | 0.018213 | 1.1417 | 8.4661 | 25.3023 | 0.019752 | 23.5231 | 23.9014 | 0.00047209 | 0.053404 | 0.31386 | 35.5041 | 0.00078271 | 0.049067 | 0.041481 | 5.6688 | 60.4724 | 123.3232 | 20.7911 | 110.7436 | 0.0052273 | 0.1861 | 1.0177 | 1.02 | 98.6222 | 276.137 | 328.348 | 333.628 | 927.177 | 0 | 0 | 0
MARHE (kW/mｲ) | 60.6178 | 145 | 63.8316 | 12.344 | 12.5329 | 0.045712 | 5.1711 | 0.018462 | 1.0252 | 8.7806 | 25.8329 | 0.023484 | 24.0183 | 24.3956 | 0.00057291 | 0.064808 | 0.31647 | 35.7996 | 0.00084395 | 0.046866 | 0.042187 | 5.8779 | 60.556 | 123.0811 | 20.7917 | 115.4459 | 0.0054067 | 0.17787 | 1.017 | 1.0197 | 98.6213 | 276.147 | 328.374 | 333.533 | 926.804 | 0 | 0 | 0
|  | 150 | 60.9868 | 12.9064 | 1.7277 | 0.041772 | 4.7253 | 0.02137 | 1.104 | 9.0927 | 25.825 | 0.0029598 | 24.0129 | 24.3835 | 7.217e-05 | 0.0081641 | 0.31808 | 35.982 | 0.00089266 | 0.046115 | 0.040551 | 6.0848 | 60.6178 | 122.874 | 20.7974 | 115.3849 | 0.0056028 | 0.176 | 1.0191 | 1.0195 | 98.6226 | 276.154 | 328.4 | 333.469 | 927.498 | 0 | 0 | 0
Test Averages |  | 155 | 58.6773 | 11.0822 | 4.2242 | 0.046805 | 5.2947 | 0.018857 | 0.98258 | 9.3918 | 25.6114 | 0.0081768 | 23.8197 | 24.1798 | 0.00019771 | 0.022366 | 0.31876 | 36.0584 | 0.0008826 | 0.04599 | 0.039275 | 6.2843 | 60.5925 | 122.6545 | 20.8007 | 113.5097 | 0.005592 | 0.17665 | 1.0182 | 1.0191 | 98.6224 | 276.182 | 328.475 | 333.441 | 927.06 | 0 | 0 | 0
HRR(60) (kW/mｲ) | 100.339 | 160 | 59.0428 | 12.1344 | 5.037 | 0.043013 | 4.8657 | 0.019932 | 1.0728 | 9.6861 | 25.8315 | 0.0088882 | 24.0259 | 24.3757 | 0.00021666 | 0.024509 | 0.31979 | 36.1756 | 0.00085735 | 0.046143 | 0.039488 | 6.4813 | 60.5383 | 122.4163 | 20.8011 | 115.4763 | 0.0054606 | 0.17604 | 1.0178 | 1.0188 | 98.6211 | 276.187 | 328.496 | 333.279 | 926.996 | 0 | 0 | 0
HRR(120) (kW/mｲ) | 82.7804 | 165 | 58.0737 | 14.7738 | 3.3902 | 0.034749 | 3.9308 | 0.024228 | 1.2986 | 9.9789 | 25.4124 | 0.0049152 | 23.6313 | 23.9679 | 0.00011781 | 0.013326 | 0.32063 | 36.2701 | 0.00084191 | 0.045125 | 0.0388 | 6.677 | 60.4783 | 122.2279 | 20.8013 | 111.7375 | 0.0054543 | 0.17534 | 1.0179 | 1.0185 | 98.6206 | 276.193 | 328.429 | 333.106 | 927.045 | 0 | 0 | 0
HRR(180) (kW/mｲ) | 73.8253 | 170 | 58.2421 | 10.1777 | 3.4374 | 0.050587 | 5.7225 | 0.016637 | 0.91172 | 10.2697 | 25.9355 | 0.0071034 | 24.1267 | 24.4795 | 0.00017389 | 0.01967 | 0.32136 | 36.3526 | 0.00084163 | 0.046121 | 0.039045 | 6.8716 | 60.4101 | 122.0421 | 20.8032 | 116.4278 | 0.0053841 | 0.17551 | 1.0174 | 1.0182 | 98.6234 | 276.207 | 328.551 | 333.355 | 927.012 | 0 | 0 | 0
HRR(240) (kW/mｲ) | 68.5084 | 175 | 57.8703 | 10.9812 | 3.7553 | 0.046586 | 5.2699 | 0.017493 | 0.96588 | 10.56 | 25.6272 | 0.0072358 | 23.8377 | 24.1778 | 0.00017494 | 0.01979 | 0.32223 | 36.4513 | 0.00081494 | 0.044997 | 0.038661 | 7.0659 | 60.3428 | 121.7455 | 20.803 | 113.6657 | 0.0053168 | 0.17403 | 1.017 | 1.0179 | 98.6256 | 276.204 | 328.52 | 333.208 | 927.913 | 0 | 0 | 0
HRR(300) (kW/mｲ) | 64.996 | 180 | 57.5078 | 18.2763 | 3.3222 | 0.027816 | 3.1466 | 0.030287 | 1.5885 | 10.8484 | 25.3494 | 0.0038649 | 23.5807 | 23.9098 | 9.2409e-05 | 0.010453 | 0.3229 | 36.5269 | 0.00084246 | 0.044186 | 0.038351 | 7.2584 | 60.2691 | 121.5927 | 20.8026 | 111.2215 | 0.0054651 | 0.17319 | 1.0171 | 1.0175 | 98.619 | 276.21 | 328.54 | 333.126 | 927.07 | 0 | 0 | 0
HRR(360) (kW/mｲ) | 62.2422 | 185 | 59.0807 | 12.0262 | 4.837 | 0.043428 | 4.9127 | 0.021728 | 1.0154 | 11.1399 | 25.891 | 0.0085989 | 24.0894 | 24.4289 | 0.00021006 | 0.023763 | 0.32365 | 36.6124 | 0.00094359 | 0.044095 | 0.039232 | 7.4523 | 60.2157 | 121.4281 | 20.8023 | 116.0481 | 0.0057971 | 0.17056 | 1.0163 | 1.0172 | 98.622 | 276.229 | 328.607 | 333.239 | 927.072 | 0 | 0 | 0
EHC(60) (MJ/kg) | 12.6075 | 190 | 55.325 | 10.5625 | 5.2073 | 0.046303 | 5.2379 | 0.021044 | 0.89935 | 11.4259 | 25.2499 | 0.010125 | 23.4898 | 23.8128 | 0.00024111 | 0.027275 | 0.32478 | 36.74 | 0.0009744 | 0.041643 | 0.036834 | 7.6425 | 60.1364 | 121.1714 | 20.8075 | 110.3579 | 0.006019 | 0.16702 | 1.0158 | 1.0169 | 98.6232 | 276.241 | 328.564 | 333.081 | 927.093 | 0 | 0 | 0
EHC(120) (MJ/kg) | 12.7076 | 195 | 53.3544 | 12.9088 | 5.707 | 0.036537 | 4.1332 | 0.029742 | 1.2032 | 11.6976 | 25.4288 | 0.0086999 | 23.6509 | 23.9677 | 0.00020852 | 0.023588 | 0.32591 | 36.8672 | 0.0010867 | 0.043961 | 0.036163 | 7.825 | 59.9878 | 120.9808 | 20.8108 | 111.9018 | 0.0064476 | 0.17225 | 1.0156 | 1.0166 | 98.6213 | 276.242 | 328.49 | 332.89 | 927.148 | 0 | 0 | 0
EHC(180) (MJ/kg) | 12.5138 | 200 | 56.3767 | 12.7546 | 3.8352 | 0.039074 | 4.4201 | 0.026907 | 1.1282 | 11.972 | 25.8569 | 0.0061469 | 24.0548 | 24.379 | 0.00014986 | 0.016952 | 0.3268 | 36.9685 | 0.0010514 | 0.044083 | 0.037808 | 8.0099 | 59.8598 | 120.7924 | 20.8072 | 115.7295 | 0.0062331 | 0.17068 | 1.0156 | 1.0163 | 98.6218 | 276.235 | 328.568 | 332.996 | 927.252 | 0 | 0 | 0
EHC(240) (MJ/kg) | 12.3646 | 205 | 57.5151 | 11.9973 | 8.1536 | 0.042379 | 4.794 | 0.023141 | 1.0419 | 12.2567 | 26.2683 | 0.013957 | 24.4362 | 24.7568 | 0.00034554 | 0.039088 | 0.32804 | 37.1086 | 0.00098069 | 0.044156 | 0.038411 | 8.2005 | 59.7887 | 120.5882 | 20.8071 | 119.4343 | 0.005889 | 0.1691 | 1.0144 | 1.016 | 98.6217 | 276.226 | 328.55 | 332.861 | 927.31 | 0 | 0 | 0
EHC(300) (MJ/kg) | 12.1884 | 210 | 53.5464 | 11.8623 | -0.10333 | 0.039904 | 4.514 | 0.02561 | 1.0555 | 12.5343 | 25.2756 | -0.00017318 | 23.5144 | 23.8095 | -4.1233e-06 | -0.00046644 | 0.3289 | 37.2064 | 0.0010219 | 0.042119 | 0.035962 | 8.3864 | 59.6873 | 120.3751 | 20.8107 | 110.5859 | 0.0062093 | 0.16815 | 1.0158 | 1.0158 | 98.6189 | 276.238 | 328.573 | 332.697 | 927.298 | 0 | 0 | 0
EHC(360) (MJ/kg) | 12.0182 | 215 | 53.407 | 11.5645 | 5.7455 | 0.040825 | 4.6182 | 0.027976 | 1.038 | 12.8017 | 25.6332 | 0.0097141 | 23.8472 | 24.1464 | 0.00023456 | 0.026534 | 0.32949 | 37.2727 | 0.0011421 | 0.042378 | 0.035975 | 8.5662 | 59.5429 | 120.1854 | 20.8125 | 113.7378 | 0.0066359 | 0.16728 | 1.0145 | 1.0156 | 98.6217 | 276.223 | 328.576 | 332.698 | 927.311 | 0 | 0 | 0
MLR(60) (g/s) | 0.069269 | 220 | 53.3339 | 10.4935 | 6.5201 | 0.04493 | 5.0826 | 0.02828 | 0.93875 | 13.0686 | 25.5473 | 0.012173 | 23.7739 | 24.0657 | 0.00029295 | 0.033139 | 0.33081 | 37.4219 | 0.0012706 | 0.042178 | 0.035955 | 8.7461 | 59.4026 | 119.9643 | 20.8121 | 113.0084 | 0.0071714 | 0.16713 | 1.0145 | 1.0159 | 98.6237 | 276.224 | 328.667 | 332.701 | 927.296 | 0 | 0 | 0
MLR(120) (g/s) | 0.05697 | 225 | 52.7675 | 13.0081 | 0.89954 | 0.035859 | 4.0565 | 0.038477 | 1.1357 | 13.3338 | 25.2132 | 0.0013583 | 23.4596 | 23.7476 | 3.2257e-05 | 0.003649 | 0.33162 | 37.5138 | 0.0013798 | 0.040725 | 0.035469 | 8.9246 | 59.2614 | 119.7509 | 20.8122 | 110.056 | 0.0076873 | 0.16478 | 1.0166 | 1.0167 | 98.624 | 276.21 | 328.619 | 332.653 | 927.264 | 0 | 0 | 0
MLR(180) (g/s) | 0.051693 | 230 | 54.2427 | 13.3827 | 0.69209 | 0.03583 | 4.0532 | 0.038418 | 1.1129 | 13.6013 | 25.7924 | 0.0010202 | 24.0026 | 24.3057 | 2.4798e-05 | 0.0028052 | 0.33177 | 37.53 | 0.0013765 | 0.039875 | 0.036142 | 9.1037 | 59.1363 | 119.5951 | 20.8127 | 115.1898 | 0.0075472 | 0.16022 | 1.0172 | 1.0174 | 98.6231 | 276.191 | 328.675 | 332.826 | 927.316 | 0 | 0 | 0
MLR(240) (g/s) | 0.0487 | 235 | 51.3597 | 10.4791 | 0.65183 | 0.043326 | 4.9012 | 0.031665 | 0.95411 | 13.8654 | 25.6901 | 0.001167 | 23.9077 | 24.1999 | 2.8242e-05 | 0.0031947 | 0.3319 | 37.545 | 0.0013719 | 0.041338 | 0.0348 | 9.281 | 59.0015 | 119.3834 | 20.8169 | 114.2791 | 0.0075506 | 0.16438 | 1.0174 | 1.0176 | 98.6224 | 276.193 | 328.679 | 332.697 | 927.344 | 0 | 0 | 0
MLR(300) (g/s) | 0.046892 | 240 | 51.5171 | 11.5468 | 1.6069 | 0.039441 | 4.4616 | 0.032301 | 1.0508 | 14.1225 | 25.3491 | 0.0026537 | 23.5937 | 23.8834 | 6.3379e-05 | 0.0071696 | 0.33213 | 37.5709 | 0.001274 | 0.041446 | 0.03486 | 9.4552 | 58.8439 | 119.1742 | 20.815 | 111.2813 | 0.0072254 | 0.16608 | 1.0174 | 1.0177 | 98.6241 | 276.187 | 328.726 | 332.762 | 927.228 | 0 | 0 | 0
MLR(360) (g/s) | 0.045599 | 245 | 52.1365 | 10.8771 | 1.5754 | 0.042372 | 4.7932 | 0.032357 | 0.95937 | 14.3817 | 25.534 | 0.0027742 | 23.7689 | 24.0621 | 6.6752e-05 | 0.0075511 | 0.33245 | 37.6077 | 0.001371 | 0.04065 | 0.035115 | 9.6301 | 58.7007 | 118.9829 | 20.815 | 112.9254 | 0.0075807 | 0.16325 | 1.0176 | 1.0179 | 98.6239 | 276.201 | 328.769 | 332.825 | 927.15 | 0 | 0 | 0
SEA(60) (mｲ/kg) | 49.8422 | 250 | 51.1196 | 11.6251 | 2.1882 | 0.038873 | 4.3974 | 0.03373 | 1.0344 | 14.6398 | 25.363 | 0.0035604 | 23.6077 | 23.8905 | 8.506e-05 | 0.0096222 | 0.33283 | 37.6506 | 0.0013112 | 0.04021 | 0.034472 | 9.8041 | 58.5593 | 118.7577 | 20.8165 | 111.4087 | 0.0073742 | 0.16281 | 1.0176 | 1.018 | 98.6258 | 276.176 | 328.741 | 332.679 | 927.106 | 0 | 0 | 0
SEA(120) (mｲ/kg) | 33.2028 | 255 | 50.5988 | 12.7824 | 0.41985 | 0.034993 | 3.9585 | 0.03745 | 1.2705 | 14.8941 | 25.4298 | 0.00061339 | 23.6675 | 23.9521 | 1.4692e-05 | 0.001662 | 0.33308 | 37.6788 | 0.0013105 | 0.044457 | 0.034834 | 9.9773 | 58.4083 | 118.5939 | 20.8155 | 111.9851 | 0.0073573 | 0.17353 | 1.0181 | 1.0181 | 98.628 | 276.186 | 328.707 | 332.659 | 927.894 | 0 | 0 | 0
SEA(180) (mｲ/kg) | 25.6107 | 260 | 57.1615 | 11.7578 | 8.9838 | 0.042976 | 4.8616 | 0.030233 | 0.99553 | 15.1635 | 25.6017 | 0.016012 | 23.8288 | 24.1126 | 0.00038609 | 0.043676 | 0.33408 | 37.7922 | 0.0012993 | 0.042784 | 0.038132 | 10.1597 | 58.3212 | 118.3945 | 20.8047 | 113.5101 | 0.0072765 | 0.16846 | 1.0164 | 1.0183 | 98.6276 | 276.177 | 328.725 | 332.641 | 927.105 | 0 | 0 | 0
SEA(240) (mｲ/kg) | 20.8966 | 265 | 55.7665 | 12.7723 | 1.6165 | 0.038597 | 4.3662 | 0.034273 | 1.0827 | 15.4458 | 26.0706 | 0.0025401 | 24.2701 | 24.5632 | 6.2394e-05 | 0.0070582 | 0.3352 | 37.919 | 0.0013228 | 0.041788 | 0.037238 | 10.3482 | 58.2862 | 118.1774 | 20.8102 | 117.7303 | 0.0072753 | 0.16397 | 1.0179 | 1.0182 | 98.6256 | 276.18 | 328.791 | 332.762 | 927.129 | 0 | 0 | 0
SEA(300) (mｲ/kg) | 18.15 | 270 | 52.7128 | 12.0321 | 1.7712 | 0.038728 | 4.381 | 0.036705 | 1.0598 | 15.717 | 25.758 | 0.0028256 | 23.982 | 24.2762 | 6.8594e-05 | 0.0077595 | 0.33553 | 37.9561 | 0.0014215 | 0.041043 | 0.035508 | 10.53 | 58.2112 | 118.0036 | 20.8147 | 114.9373 | 0.0077351 | 0.16334 | 1.0178 | 1.0181 | 98.6264 | 276.159 | 328.831 | 332.866 | 927.172 | 0 | 0 | 0
SEA(360) (mｲ/kg) | 16.5147 | 275 | 52.2836 | 10.097 | -0.59144 | 0.045775 | 5.1781 | 0.030082 | 0.88146 | 15.9795 | 25.9669 | -0.0011061 | 24.179 | 24.4771 | -2.7073e-05 | -0.0030626 | 0.3357 | 37.9755 | 0.001377 | 0.040349 | 0.035154 | 10.7067 | 58.1074 | 117.7827 | 20.817 | 116.8214 | 0.0075119 | 0.16074 | 1.018 | 1.0178 | 98.6244 | 276.17 | 328.866 | 332.921 | 927.194 | 0 | 0 | 0
COY(60) (kg/kg) | 0.014083 | 280 | 49.5686 | 11.033 | 4.2023 | 0.039716 | 4.4927 | 0.033206 | 1.0314 | 16.2342 | 25.3053 | 0.0070044 | 23.5565 | 23.8278 | 0.0001669 | 0.01888 | 0.33612 | 38.0227 | 0.0013188 | 0.040961 | 0.033749 | 10.8789 | 57.9791 | 117.561 | 20.8188 | 110.9144 | 0.0074175 | 0.16501 | 1.0167 | 1.0176 | 98.6207 | 276.167 | 328.775 | 332.561 | 927.241 | 0 | 0 | 0
COY(120) (kg/kg) | 0.015715 | 285 | 51.6832 | 12.6316 | 4.9498 | 0.036169 | 4.0916 | 0.039637 | 1.1901 | 16.4873 | 26.014 | 0.007306 | 24.2225 | 24.5046 | 0.00017903 | 0.020252 | 0.33699 | 38.1205 | 0.0014337 | 0.043046 | 0.03526 | 11.0515 | 57.8501 | 117.383 | 20.8168 | 117.244 | 0.0077272 | 0.16738 | 1.0169 | 1.0177 | 98.6189 | 276.178 | 328.861 | 332.69 | 927.201 | 0 | 0 | 0
COY(180) (kg/kg) | 0.018003 | 290 | 52.0163 | 11.1623 | 16.8029 | 0.041194 | 4.66 | 0.033794 | 1.0206 | 16.7465 | 25.4714 | 0.028849 | 23.7164 | 23.9933 | 0.00069218 | 0.078301 | 0.33916 | 38.3669 | 0.0013921 | 0.042043 | 0.035268 | 11.2278 | 57.7467 | 117.1892 | 20.8142 | 112.3999 | 0.00768 | 0.1671 | 1.0142 | 1.0176 | 98.6178 | 276.184 | 328.848 | 332.687 | 927.226 | 0 | 0 | 0
COY(240) (kg/kg) | 0.021251 | 295 | 52.7088 | 11.9001 | 6.7953 | 0.039155 | 4.4293 | 0.033481 | 1.0185 | 17.0083 | 25.2961 | 0.011161 | 23.5558 | 23.8382 | 0.00026607 | 0.030098 | 0.34156 | 38.6379 | 0.0013109 | 0.039879 | 0.035282 | 11.4042 | 57.6554 | 116.9784 | 20.8133 | 110.8705 | 0.0073873 | 0.16223 | 1.0159 | 1.0172 | 98.6183 | 276.18 | 328.886 | 332.829 | 928.517 | 0 | 0 | 0
COY(300) (kg/kg) | 0.02333 | 300 | 51.8709 | 11.5499 | 3.4284 | 0.039701 | 4.491 | 0.033359 | 1.0108 | 17.2698 | 25.641 | 0.005634 | 23.8769 | 24.1585 | 0.00013611 | 0.015397 | 0.34256 | 38.7516 | 0.0013244 | 0.040128 | 0.034874 | 11.5796 | 57.566 | 116.7955 | 20.8164 | 113.9142 | 0.0073695 | 0.16147 | 1.016 | 1.0167 | 98.6204 | 276.174 | 328.883 | 332.762 | 927.751 | 0 | 0 | 0
COY(360) (kg/kg) | 0.024966 | 305 | 50.2737 | 11.5687 | 9.1611 | 0.038416 | 4.3457 | 0.032126 | 1.0275 | 17.5252 | 25.67 | 0.014549 | 23.9079 | 24.1888 | 0.00035193 | 0.039811 | 0.34378 | 38.8896 | 0.0012341 | 0.039472 | 0.033874 | 11.7514 | 57.4595 | 116.5824 | 20.8201 | 114.1909 | 0.0069999 | 0.15967 | 1.0142 | 1.0159 | 98.6213 | 276.171 | 328.939 | 332.804 | 927.276 | 0 | 0 | 0
CO2Y(60) (kg/kg) | 1.1516 | 310 | 50.2967 | 9.9544 | 3.3164 | 0.044666 | 5.0527 | 0.030293 | 0.90433 | 17.7766 | 26.0003 | 0.006046 | 24.2154 | 24.5006 | 0.00014813 | 0.016757 | 0.34503 | 39.031 | 0.0013531 | 0.040393 | 0.034075 | 11.9213 | 57.3438 | 116.4037 | 20.8209 | 117.1478 | 0.0074098 | 0.16072 | 1.0151 | 1.0158 | 98.6205 | 276.16 | 328.937 | 332.811 | 927.244 | 0 | 0 | 0
CO2Y(120) (kg/kg) | 1.1359 | 315 | 50.5916 | 11.247 | 4.5716 | 0.039764 | 4.4982 | 0.032383 | 0.96519 | 18.0288 | 25.5017 | 0.0075622 | 23.7566 | 24.0386 | 0.00018178 | 0.020564 | 0.34586 | 39.1243 | 0.0012877 | 0.03838 | 0.033901 | 12.0912 | 57.2343 | 116.1487 | 20.8192 | 112.7245 | 0.0072499 | 0.15752 | 1.015 | 1.0158 | 98.6213 | 276.162 | 329.014 | 332.919 | 927.187 | 0 | 0 | 0
CO2Y(180) (kg/kg) | 1.1147 | 320 | 50.1063 | 12.8004 | 1.7939 | 0.034603 | 3.9144 | 0.037326 | 1.155 | 18.2806 | 25.7868 | 0.0025539 | 24.0202 | 24.3055 | 6.2075e-05 | 0.0070221 | 0.34647 | 39.1933 | 0.0012916 | 0.039968 | 0.033882 | 12.2607 | 57.1267 | 116.0054 | 20.8206 | 115.2493 | 0.0072078 | 0.16048 | 1.0158 | 1.0161 | 98.6221 | 276.149 | 328.987 | 332.895 | 927.665 | 0 | 0 | 0
CO2Y(240) (kg/kg) | 1.1015 | 325 | 50.9426 | 9.2896 | -0.95077 | 0.048477 | 5.4839 | 0.02953 | 0.80773 | 18.5332 | 25.5686 | -0.0019124 | 23.8191 | 24.1013 | -4.6091e-05 | -0.0052139 | 0.34662 | 39.2109 | 0.0014315 | 0.039157 | 0.034265 | 12.4311 | 57.0251 | 115.7819 | 20.8182 | 113.3172 | 0.007818 | 0.15926 | 1.0166 | 1.0163 | 98.6246 | 276.146 | 329.017 | 332.915 | 927.152 | 0 | 0 | 0
CO2Y(300) (kg/kg) | 1.0859 | 330 | 50.6195 | 11.1487 | 1.8834 | 0.040137 | 4.5404 | 0.035516 | 0.9953 | 18.7871 | 25.903 | 0.003098 | 24.1271 | 24.4017 | 7.5595e-05 | 0.0085515 | 0.34681 | 39.2322 | 0.0014255 | 0.039949 | 0.034211 | 12.6023 | 56.9305 | 115.5458 | 20.82 | 116.2835 | 0.0077192 | 0.15998 | 1.0163 | 1.0166 | 98.6246 | 276.133 | 328.969 | 332.713 | 927.181 | 0 | 0 | 0
CO2Y(360) (kg/kg) | 1.0723 | 335 | 50.9236 | 13.7549 | 1.6963 | 0.032728 | 3.7022 | 0.041167 | 1.1904 | 19.0409 | 25.616 | 0.002301 | 23.857 | 24.1274 | 5.5516e-05 | 0.0062801 | 0.34714 | 39.2693 | 0.0013473 | 0.03896 | 0.034193 | 12.7733 | 56.8386 | 115.3805 | 20.8187 | 113.7082 | 0.0074672 | 0.15857 | 1.0167 | 1.017 | 98.626 | 276.141 | 328.931 | 332.659 | 927.249 | 0 | 0 | 0
|  | 340 | 49.2201 | 11.1906 | 3.7909 | 0.038881 | 4.3983 | 0.033177 | 1.0755 | 19.2913 | 25.9923 | 0.006019 | 24.2107 | 24.4885 | 0.0001474 | 0.016674 | 0.34765 | 39.3267 | 0.00129 | 0.041818 | 0.033684 | 12.943 | 56.7391 | 115.2021 | 20.8222 | 117.089 | 0.0071604 | 0.16436 | 1.0167 | 1.0174 | 98.6234 | 276.146 | 328.974 | 332.749 | 927.304 | 0 | 0 | 0
User-defined Test Averages |  | 345 | 51.8883 | 11.4079 | 2.3473 | 0.040208 | 4.5484 | 0.03083 | 0.99951 | 19.5441 | 25.7511 | 0.0038888 | 23.9896 | 24.2691 | 9.4379e-05 | 0.010676 | 0.34825 | 39.3951 | 0.0012396 | 0.040188 | 0.03486 | 13.1143 | 56.6495 | 114.9961 | 20.817 | 114.9429 | 0.0070062 | 0.16119 | 1.0176 | 1.018 | 98.6237 | 276.135 | 329.024 | 332.857 | 927.389 | 0 | 0 | 0
HRR(0-45) (kW/mｲ) | -1.1543 | 350 | 48.97 | 11.1327 | 1.1969 | 0.038885 | 4.3988 | 0.030278 | 1.0142 | 19.7962 | 24.8647 | 0.0019867 | 23.1613 | 23.4259 | 4.6541e-05 | 0.0052648 | 0.3486 | 39.4349 | 0.0011774 | 0.039436 | 0.033135 | 13.2843 | 56.5606 | 114.8037 | 20.8189 | 107.1545 | 0.0069248 | 0.16286 | 1.0182 | 1.0184 | 98.6281 | 276.142 | 328.988 | 332.746 | 927.328 | 0 | 0 | 0
EHC(0-45) (MJ/kg) | -1.1149 | 355 | 51.0918 | 11.4731 | 6.2732 | 0.039366 | 4.4532 | 0.032494 | 1.0469 | 20.0464 | 25.7582 | 0.010175 | 23.9963 | 24.2704 | 0.00024695 | 0.027936 | 0.34934 | 39.5179 | 0.0012792 | 0.041214 | 0.0346 | 13.4536 | 56.4686 | 114.6056 | 20.8179 | 115.007 | 0.0071636 | 0.16378 | 1.0177 | 1.0189 | 98.6281 | 276.148 | 329.024 | 332.783 | 927.372 | 0 | 0 | 0
MLR(0-45) (g/s) | 0.010475 | 360 | 51.7779 | 11.7719 | 5.1049 | 0.038882 | 4.3984 | 0.035095 | 0.99574 | 20.3035 | 26.1778 | 0.0080461 | 24.3896 | 24.6689 | 0.00019849 | 0.022453 | 0.35045 | 39.6439 | 0.0013646 | 0.038716 | 0.034629 | 13.6267 | 56.3987 | 114.4109 | 20.8198 | 118.796 | 0.0074187 | 0.15581 | 1.0184 | 1.0193 | 98.6268 | 276.142 | 329.058 | 332.826 | 927.416 | 0 | 0 | 0
SEA(0-45) (mｲ/kg) | 221.4212 | 365 | 49.0306 | 11.1094 | 14.7472 | 0.039015 | 4.4134 | 0.035403 | 0.9609 | 20.5556 | 25.8873 | 0.023579 | 24.1216 | 24.4008 | 0.00057535 | 0.065085 | 0.35239 | 39.8628 | 0.0013812 | 0.037489 | 0.03296 | 13.7957 | 56.3166 | 114.2159 | 20.8243 | 116.187 | 0.0075458 | 0.15378 | 1.017 | 1.0197 | 98.6237 | 276.142 | 329.093 | 332.902 | 927.309 | 0 | 0 | 0
COY(0-45) (kg/kg) | 0.015878 | 370 | 46.7831 | 10.2915 | 8.2925 | 0.040185 | 4.5458 | 0.036744 | 0.91048 | 20.7951 | 25.6678 | 0.013781 | 23.9112 | 24.1806 | 0.00033323 | 0.037696 | 0.35466 | 40.1197 | 0.0014766 | 0.036587 | 0.031642 | 13.9572 | 56.203 | 114.0193 | 20.8279 | 114.1968 | 0.007977 | 0.15229 | 1.0185 | 1.0201 | 98.6224 | 276.142 | 329.012 | 332.72 | 927.313 | 0 | 0 | 0
CO2Y(0-45) (kg/kg) | 0.51322 | 375 | 46.8212 | 9.8395 | 5.422 | 0.042065 | 4.7585 | 0.032947 | 0.93271 | 21.0291 | 26.0972 | 0.0092887 | 24.3 | 24.5542 | 0.00022808 | 0.0258 | 0.35606 | 40.2785 | 0.0013859 | 0.039235 | 0.032031 | 14.1164 | 56.0776 | 113.8139 | 20.8284 | 117.9956 | 0.0075199 | 0.15742 | 1.0193 | 1.0204 | 98.6237 | 276.121 | 328.861 | 332.3 | 928.59 | 0 | 0 | 0
HRR(45-2510) (kW/mｲ) | 47.3923 | 380 | 46.4881 | 11.0137 | 1.1722 | 0.037313 | 4.2209 | 0.036807 | 1.0306 | 21.2624 | 25.3192 | 0.0018359 | 23.5763 | 23.8251 | 4.3739e-05 | 0.0049479 | 0.35674 | 40.3553 | 0.0013734 | 0.038455 | 0.031722 | 14.2757 | 55.9536 | 113.6063 | 20.8261 | 111.0686 | 0.0076375 | 0.15843 | 1.0204 | 1.0206 | 98.6256 | 276.116 | 328.871 | 332.341 | 927.155 | 0 | 0 | 0
EHC(45-2510) (MJ/kg) | 10.9884 | 385 | 48.7852 | 11.5671 | 9.6209 | 0.037283 | 4.2176 | 0.038925 | 1.035 | 21.5006 | 26.0502 | 0.014635 | 24.2564 | 24.5093 | 0.0003587 | 0.040577 | 0.35775 | 40.4691 | 0.0014513 | 0.038588 | 0.033022 | 14.4376 | 55.8456 | 113.4353 | 20.8248 | 117.5714 | 0.0077892 | 0.15596 | 1.019 | 1.0207 | 98.626 | 276.118 | 328.864 | 332.292 | 927.047 | 0 | 0 | 0
MLR(45-2510) (g/s) | 0.038095 | 390 | 47.9057 | 10.3209 | 2.1247 | 0.041032 | 4.6416 | 0.035122 | 0.91832 | 21.7423 | 25.5312 | 0.0036283 | 23.7745 | 24.027 | 8.7178e-05 | 0.0098618 | 0.35886 | 40.5952 | 0.0014411 | 0.03768 | 0.032401 | 14.6012 | 55.7495 | 113.2289 | 20.8246 | 112.9395 | 0.0078653 | 0.15561 | 1.0204 | 1.0208 | 98.6247 | 276.106 | 328.882 | 332.375 | 927.03 | 0 | 0 | 0
SEA(45-2510) (mｲ/kg) | 4.2268 | 395 | 46.5355 | 10.706 | 5.9611 | 0.038425 | 4.3467 | 0.034937 | 1.0097 | 21.9784 | 25.906 | 0.0093891 | 24.1306 | 24.3956 | 0.00022905 | 0.025911 | 0.35965 | 40.6847 | 0.0013425 | 0.038797 | 0.031792 | 14.7616 | 55.6415 | 113.0322 | 20.8284 | 116.3142 | 0.007387 | 0.15704 | 1.0196 | 1.0207 | 98.6221 | 276.095 | 328.978 | 332.591 | 926.999 | 0 | 0 | 0
COY(45-2510) (kg/kg) | 0.047885 | 400 | 47.893 | 11.4508 | 15.5585 | 0.036973 | 4.1825 | 0.036751 | 1.046 | 22.2145 | 25.6765 | 0.023794 | 23.918 | 24.1767 | 0.00057525 | 0.065073 | 0.36166 | 40.9121 | 0.0013588 | 0.038672 | 0.032513 | 14.9224 | 55.5362 | 112.8434 | 20.8249 | 114.2682 | 0.0075007 | 0.1576 | 1.0178 | 1.0206 | 98.6259 | 276.09 | 328.994 | 332.553 | 927.938 | 0 | 0 | 0
CO2Y(45-2510) (kg/kg) | 0.98763 | 405 | 47.3084 | 10.3973 | 6.573 | 0.040223 | 4.5501 | 0.032665 | 0.91094 | 22.4525 | 24.9646 | 0.011249 | 23.2523 | 23.5021 | 0.00026438 | 0.029908 | 0.36376 | 41.1496 | 0.0013139 | 0.03664 | 0.031865 | 15.0833 | 55.4382 | 112.6566 | 20.824 | 108.0077 | 0.0074707 | 0.15507 | 1.0189 | 1.0202 | 98.6249 | 276.065 | 328.959 | 332.493 | 927.106 | 0 | 0 | 0
|  | 410 | 50.4929 | 11.5907 | 7.5181 | 0.03851 | 4.3563 | 0.035972 | 1.0558 | 22.697 | 26.3219 | 0.011686 | 24.515 | 24.7751 | 0.00028952 | 0.032751 | 0.36515 | 41.3062 | 0.0013853 | 0.04066 | 0.034237 | 15.2486 | 55.3585 | 112.4425 | 20.8218 | 120.0639 | 0.0074706 | 0.16014 | 1.0184 | 1.0198 | 98.6251 | 276.043 | 328.938 | 332.429 | 927.111 | 0 | 0 | 0
C-factor | 0.043568 | 415 | 51.7254 | 6.4496 | 6.4528 | 0.070896 | 8.0199 | 0.019883 | 0.52454 | 22.9525 | 25.7914 | 0.018849 | 24.0196 | 24.2705 | 0.00045748 | 0.051751 | 0.36701 | 41.5175 | 0.0014096 | 0.037188 | 0.034384 | 15.4202 | 55.3073 | 112.2383 | 20.8188 | 115.2671 | 0.0076801 | 0.15337 | 1.0171 | 1.0193 | 98.6223 | 276.05 | 328.921 | 332.356 | 927.242 | 0 | 0 | 0
Time to ignition (s) | 45 | 420 | 49.7112 | 10.8175 | 8.1904 | 0.040624 | 4.5955 | 0.042597 | 0.91178 | 23.2061 | 26.4841 | 0.013359 | 24.6569 | 24.9069 | 0.00033273 | 0.037639 | 0.36899 | 41.741 | 0.0017305 | 0.03704 | 0.033402 | 15.5896 | 55.2526 | 111.8076 | 20.8253 | 121.5033 | 0.0087849 | 0.15052 | 1.0171 | 1.0187 | 98.6203 | 276.043 | 328.817 | 332.151 | 927.388 | 0 | 0 | 0
|  | 425 | 47.23 | 37.062 | 10.4012 | 0.011265 | 1.2744 | 0.1499 | 3.4709 | 23.4485 | 26.0123 | 0.0047894 | 24.215 | 24.4652 | 0.00011717 | 0.013255 | 0.37011 | 41.8682 | 0.0016887 | 0.0391 | 0.032351 | 15.754 | 55.1728 | 111.8317 | 20.8269 | 117.2 | 0.0087414 | 0.1574 | 1.0171 | 1.0177 | 98.6224 | 276.039 | 328.781 | 332.177 | 927.293 | 0 | 0 | 0
|  | 430 | 47.5246 | 10.6644 | 9.1193 | 0.039395 | 4.4564 | 0.036898 | 0.97455 | 23.6853 | 25.8376 | 0.014774 | 24.0575 | 24.3162 | 0.00035925 | 0.040639 | 0.37131 | 42.0029 | 0.0014536 | 0.038392 | 0.032309 | 15.9157 | 55.0822 | 111.6268 | 20.8263 | 115.6556 | 0.0078459 | 0.15627 | 1.0148 | 1.0165 | 98.6238 | 276.042 | 328.851 | 332.387 | 927.189 | 0 | 0 | 0
|  | 435 | 46.7929 | 11.0543 | 3.7429 | 0.03742 | 4.233 | 0.036379 | 1.0123 | 23.9211 | 25.3314 | 0.005875 | 23.587 | 23.8395 | 0.00014006 | 0.015844 | 0.37255 | 42.1441 | 0.0013613 | 0.037881 | 0.031796 | 16.0759 | 54.9911 | 111.4674 | 20.8259 | 111.172 | 0.0075854 | 0.15689 | 1.0147 | 1.0154 | 98.6224 | 276.044 | 328.862 | 332.383 | 927.192 | 0 | 0 | 0
|  | 440 | 47.2384 | 12.4295 | 0.78165 | 0.033597 | 3.8005 | 0.042207 | 1.0754 | 24.1562 | 25.3295 | 0.0011018 | 23.5847 | 23.8346 | 2.6261e-05 | 0.0029707 | 0.37297 | 42.1912 | 0.001418 | 0.03613 | 0.031794 | 16.2349 | 54.9005 | 111.2575 | 20.8259 | 111.1529 | 0.0078174 | 0.15235 | 1.0138 | 1.0139 | 98.6253 | 276.043 | 328.855 | 332.339 | 928.429 | 0 | 0 | 0
|  | 445 | 47.9074 | 11.5023 | 0.63004 | 0.036819 | 4.165 | 0.043728 | 1.0777 | 24.3941 | 26.2745 | 0.00093842 | 24.4661 | 24.7197 | 2.3197e-05 | 0.0026241 | 0.37309 | 42.2052 | 0.00161 | 0.03968 | 0.032776 | 16.3963 | 54.8182 | 111.1225 | 20.8266 | 119.6087 | 0.0083649 | 0.15787 | 1.0122 | 1.0123 | 98.6234 | 276.043 | 328.874 | 332.283 | 927.181 | 0 | 0 | 0
|  | 450 | 47.7444 | 9.1828 | 12.2315 | 0.045962 | 5.1993 | 0.033263 | 0.82619 | 24.6332 | 25.5344 | 0.023373 | 23.7886 | 24.0526 | 0.00056219 | 0.063596 | 0.37456 | 42.3707 | 0.0015288 | 0.037973 | 0.032392 | 16.5592 | 54.7405 | 110.8829 | 20.8247 | 113.0211 | 0.0082197 | 0.15635 | 1.0083 | 1.011 | 98.6232 | 276.046 | 329.036 | 332.687 | 927.238 | 0 | 0 | 0
|  | 455 | 47.3365 | 10.3272 | 7.3466 | 0.04052 | 4.5837 | 0.035046 | 0.91435 | 24.8709 | 25.2346 | 0.01252 | 23.5131 | 23.7756 | 0.00029768 | 0.033674 | 0.37671 | 42.6139 | 0.0014201 | 0.037049 | 0.031986 | 16.7202 | 54.6614 | 110.6797 | 20.8248 | 110.4004 | 0.0078475 | 0.1551 | 1.0081 | 1.0095 | 98.6212 | 276.046 | 329.088 | 332.763 | 927.172 | 0 | 0 | 0
|  | 460 | 48.8992 | 10.7683 | 5.0324 | 0.040143 | 4.541 | 0.038572 | 0.92859 | 25.1115 | 25.9687 | 0.0082575 | 24.1988 | 24.4644 | 0.00020202 | 0.022852 | 0.37796 | 42.7552 | 0.0015484 | 0.037276 | 0.032922 | 16.8825 | 54.5902 | 110.4734 | 20.8247 | 116.9253 | 0.0081939 | 0.15295 | 1.0072 | 1.0081 | 98.6254 | 276.057 | 329.113 | 332.725 | 927.077 | 0 | 0 | 0
|  | 465 | 48.4914 | 10.8642 | 7.9012 | 0.039456 | 4.4634 | 0.039436 | 0.925 | 25.355 | 26.2988 | 0.012585 | 24.504 | 24.771 | 0.00031175 | 0.035266 | 0.37924 | 42.9005 | 0.001556 | 0.036497 | 0.032589 | 17.0462 | 54.5268 | 110.2779 | 20.8273 | 119.905 | 0.0081467 | 0.14981 | 1.0057 | 1.0071 | 98.622 | 276.059 | 329.08 | 332.665 | 927.062 | 0 | 0 | 0
|  | 470 | 45.0671 | 9.6892 | 6.874 | 0.041117 | 4.6513 | 0.034859 | 0.84545 | 25.5889 | 25.3379 | 0.011846 | 23.606 | 23.8589 | 0.00028264 | 0.031973 | 0.38073 | 43.0686 | 0.0014333 | 0.034762 | 0.030417 | 17.2037 | 54.4444 | 110.0769 | 20.8308 | 111.2906 | 0.0078779 | 0.14877 | 1.0046 | 1.006 | 98.6206 | 276.061 | 329.042 | 332.567 | 927.009 | 0 | 0 | 0
|  | 475 | 43.0341 | 10.9555 | 12.4055 | 0.034724 | 3.9281 | 0.04877 | 0.98895 | 25.8091 | 25.577 | 0.017893 | 23.8239 | 24.0751 | 0.00043077 | 0.04873 | 0.38251 | 43.2703 | 0.0016935 | 0.034341 | 0.029356 | 17.3532 | 54.335 | 109.8751 | 20.8356 | 113.3774 | 0.0088752 | 0.14684 | 1.0028 | 1.0048 | 98.6207 | 276.071 | 328.975 | 332.444 | 927.023 | 0 | 0 | 0
|  | 480 | 44.1058 | 10.2554 | 5.1634 | 0.038018 | 4.3007 | 0.052046 | 0.9422 | 26.027 | 26.8545 | 0.007768 | 25.0118 | 25.2709 | 0.0001963 | 0.022206 | 0.38408 | 43.4477 | 0.0019787 | 0.035821 | 0.030282 | 17.5023 | 54.2229 | 109.7181 | 20.8374 | 124.9758 | 0.0096475 | 0.14626 | 1.0028 | 1.0037 | 98.6205 | 276.076 | 328.948 | 332.356 | 927.489 | 0 | 0 | 0
|  | 485 | 42.1714 | 8.1042 | 8.733 | 0.046 | 5.2037 | 0.039096 | 0.78827 | 26.2427 | 25.8608 | 0.016516 | 24.0824 | 24.3238 | 0.00040172 | 0.045443 | 0.38557 | 43.6168 | 0.0017984 | 0.036261 | 0.029224 | 17.651 | 54.1086 | 109.4903 | 20.8372 | 115.8797 | 0.0092196 | 0.15076 | 1.0008 | 1.0027 | 98.6197 | 276.08 | 328.895 | 332.191 | 927.253 | 0 | 0 | 0
|  | 490 | 44.3777 | 11.2126 | 3.418 | 0.034987 | 3.9578 | 0.049701 | 1.1022 | 26.459 | 26.3351 | 0.0048297 | 24.5184 | 24.7605 | 0.00011959 | 0.013528 | 0.38688 | 43.7642 | 0.0017389 | 0.038565 | 0.030748 | 17.801 | 53.9981 | 109.2797 | 20.8338 | 120.1409 | 0.0088563 | 0.15485 | 1.0014 | 1.0019 | 98.6212 | 276.088 | 328.819 | 332.066 | 927.284 | 0 | 0 | 0
|  | 495 | 48.5229 | 12.4496 | 4.7557 | 0.034454 | 3.8976 | 0.05151 | 1.0974 | 26.6913 | 26.4194 | 0.0065913 | 24.6034 | 24.8593 | 0.00016386 | 0.018536 | 0.38758 | 43.8444 | 0.0017748 | 0.037812 | 0.032892 | 17.9601 | 53.9218 | 109.1285 | 20.8268 | 120.9435 | 0.0089748 | 0.15267 | 1.0005 | 1.0012 | 98.6209 | 276.097 | 328.905 | 332.327 | 927.241 | 0 | 0 | 0
|  | 500 | 47.8922 | 9.5038 | 5.1856 | 0.044547 | 5.0393 | 0.038753 | 0.81791 | 26.9323 | 25.8932 | 0.0094796 | 24.1162 | 24.3684 | 0.000231 | 0.026132 | 0.38857 | 43.9561 | 0.0017263 | 0.036436 | 0.032319 | 18.1231 | 53.8647 | 108.9225 | 20.8265 | 116.1871 | 0.0089227 | 0.15108 | 0.99969 | 1.0008 | 98.6206 | 276.109 | 328.945 | 332.385 | 927.227 | 0 | 0 | 0
|  | 505 | 46.0813 | 10.2294 | 4.3151 | 0.039823 | 4.5048 | 0.041618 | 0.83664 | 27.1673 | 25.1601 | 0.0072566 | 23.4342 | 23.6801 | 0.00017184 | 0.019439 | 0.38958 | 44.07 | 0.0016573 | 0.033317 | 0.030833 | 18.281 | 53.7966 | 108.6998 | 20.8286 | 109.7053 | 0.0088399 | 0.14563 | 0.99957 | 1.0004 | 98.6214 | 276.131 | 328.956 | 332.408 | 927.203 | 0 | 0 | 0
|  | 510 | 45.0362 | 10.7675 | 17.9457 | 0.036974 | 4.1826 | 0.046554 | 0.93101 | 27.3951 | 25.5677 | 0.027576 | 23.8144 | 24.0616 | 0.00066353 | 0.07506 | 0.39167 | 44.3062 | 0.0017213 | 0.034424 | 0.030463 | 18.4342 | 53.7158 | 108.5227 | 20.8317 | 113.2913 | 0.0089901 | 0.14708 | 0.9971 | 1.0002 | 98.6219 | 276.115 | 328.963 | 332.378 | 927.087 | 0 | 0 | 0
|  | 515 | 44.3125 | 8.9071 | 5.6376 | 0.043978 | 4.9749 | 0.034981 | 0.7866 | 27.6184 | 25.7756 | 0.010224 | 24.0042 | 24.2488 | 0.00024793 | 0.028047 | 0.39395 | 44.564 | 0.0015384 | 0.034594 | 0.030027 | 18.5854 | 53.628 | 108.3192 | 20.8341 | 115.1226 | 0.0082002 | 0.1468 | 0.99904 | 1.0002 | 98.6202 | 276.136 | 328.911 | 332.263 | 927.136 | 0 | 0 | 0
|  | 520 | 42.3267 | 9.6736 | 1.7158 | 0.038679 | 4.3755 | 0.039307 | 0.86297 | 27.835 | 25.2144 | 0.0027969 | 23.485 | 23.7283 | 6.6366e-05 | 0.0075075 | 0.39473 | 44.6529 | 0.0015204 | 0.033379 | 0.028757 | 18.7324 | 53.5289 | 108.0969 | 20.8363 | 110.1801 | 0.0082635 | 0.1456 | 0.99989 | 1.0002 | 98.6204 | 276.125 | 328.959 | 332.367 | 928.513 | 0 | 0 | 0
|  | 525 | 44.383 | 11.8133 | 12.4646 | 0.033212 | 3.757 | 0.044915 | 1.0241 | 28.0518 | 26.3482 | 0.016697 | 24.5396 | 24.7938 | 0.00041397 | 0.04683 | 0.39593 | 44.7887 | 0.0014917 | 0.034014 | 0.029963 | 18.8792 | 53.432 | 107.9324 | 20.8366 | 120.3047 | 0.0078828 | 0.14344 | 0.99838 | 1.0003 | 98.6206 | 276.121 | 328.94 | 332.347 | 927.164 | 0 | 0 | 0
|  | 530 | 40.6213 | 8.7809 | 5.7252 | 0.040895 | 4.6261 | 0.037994 | 0.8406 | 28.2643 | 25.451 | 0.0097812 | 23.6979 | 23.9367 | 0.00023413 | 0.026485 | 0.39755 | 44.972 | 0.0015538 | 0.034376 | 0.028 | 19.0241 | 53.3289 | 107.7489 | 20.8399 | 112.2224 | 0.0083412 | 0.14737 | 0.9994 | 1.0005 | 98.6201 | 276.132 | 328.855 | 332.169 | 927.244 | 0 | 0 | 0
|  | 535 | 42.1864 | 8.3394 | 0.44967 | 0.044719 | 5.0587 | 0.036164 | 0.77117 | 28.4713 | 25.3393 | 0.00084389 | 23.5925 | 23.8287 | 2.0109e-05 | 0.0022747 | 0.39819 | 45.0439 | 0.0016172 | 0.034486 | 0.028888 | 19.1663 | 53.2175 | 107.528 | 20.8363 | 111.2328 | 0.008628 | 0.14804 | 1.0005 | 1.0006 | 98.6187 | 276.134 | 328.836 | 332.128 | 927.298 | 0 | 0 | 0
|  | 540 | 45.0858 | 10.52 | 7.348 | 0.037886 | 4.2857 | 0.045562 | 0.91555 | 28.6895 | 26.2247 | 0.01129 | 24.4148 | 24.6574 | 0.00027838 | 0.031491 | 0.39893 | 45.1283 | 0.0017262 | 0.034686 | 0.030537 | 19.3149 | 53.1287 | 107.3148 | 20.8341 | 119.1317 | 0.0088348 | 0.14552 | 0.99968 | 1.001 | 98.6239 | 276.137 | 328.808 | 332.076 | 927.359 | 0 | 0 | 0
|  | 545 | 44.2707 | 10.1192 | -2.3149 | 0.038674 | 4.3749 | 0.044165 | 0.90825 | 28.9129 | 25.8331 | -0.0036889 | 24.0411 | 24.2694 | -8.9527e-05 | -0.010127 | 0.39963 | 45.2071 | 0.0017081 | 0.035126 | 0.030152 | 19.4666 | 53.0512 | 107.1425 | 20.8339 | 115.5568 | 0.0088655 | 0.14796 | 1.0017 | 1.0012 | 98.6229 | 276.15 | 328.683 | 331.805 | 928.266 | 0 | 0 | 0
|  | 550 | 44.8313 | 13.9536 | 1.9439 | 0.028402 | 3.2129 | 0.067375 | 1.216 | 29.1357 | 25.6275 | 0.0022925 | 23.8514 | 24.0837 | 5.5211e-05 | 0.0062456 | 0.39977 | 45.2227 | 0.0019136 | 0.034536 | 0.030446 | 19.6181 | 52.9739 | 106.9381 | 20.832 | 113.7323 | 0.0097496 | 0.14717 | 1.0013 | 1.0015 | 98.6194 | 276.147 | 328.706 | 331.907 | 927.357 | 0 | 0 | 0
|  | 555 | 45.7154 | 10.9294 | 6.3987 | 0.036976 | 4.1828 | 0.049458 | 0.90759 | 29.362 | 25.9397 | 0.0097039 | 24.1427 | 24.3815 | 0.0002366 | 0.026764 | 0.4005 | 45.3052 | 0.0018288 | 0.033559 | 0.030745 | 19.7711 | 52.9046 | 106.8353 | 20.8322 | 116.524 | 0.0093186 | 0.14362 | 1.001 | 1.0021 | 98.6209 | 276.156 | 328.717 | 331.968 | 927.202 | 0 | 0 | 0
|  | 560 | 41.8536 | 7.1514 | 6.2571 | 0.051736 | 5.8525 | 0.045869 | 0.5852 | 29.581 | 25.9462 | 0.013286 | 24.1375 | 24.3661 | 0.00032372 | 0.03662 | 0.4019 | 45.4637 | 0.0023731 | 0.030276 | 0.028371 | 19.9189 | 52.8231 | 106.5618 | 20.8405 | 116.5278 | 0.011486 | 0.13527 | 1.0016 | 1.0031 | 98.624 | 276.158 | 328.563 | 331.675 | 927.196 | 0 | 0 | 0
|  | 565 | 39.5273 | 8.9831 | 10.3021 | 0.038898 | 4.4002 | 0.074428 | 0.8401 | 29.7844 | 26.14 | 0.016353 | 24.2981 | 24.5053 | 0.00040073 | 0.045332 | 0.40371 | 45.6685 | 0.0028951 | 0.032678 | 0.027683 | 20.059 | 52.7158 | 106.3506 | 20.8436 | 118.1797 | 0.013481 | 0.14075 | 1.0022 | 1.0041 | 98.6188 | 276.164 | 328.296 | 331.095 | 927.114 | 0 | 0 | 0
|  | 570 | 41.041 | 10.1856 | 3.6366 | 0.035619 | 4.0293 | 0.072159 | 0.95498 | 29.9858 | 26.0823 | 0.0052949 | 24.244 | 24.4633 | 0.00012953 | 0.014653 | 0.40504 | 45.8185 | 0.0025703 | 0.034016 | 0.028577 | 20.1997 | 52.6067 | 106.1646 | 20.8403 | 117.656 | 0.012218 | 0.14431 | 1.0047 | 1.0053 | 98.619 | 276.167 | 328.29 | 331.26 | 927.033 | 0 | 0 | 0
|  | 575 | 40.288 | 10.8561 | 8.1749 | 0.032806 | 3.7111 | 0.067342 | 0.94192 | 30.1891 | 25.4957 | 0.011209 | 23.7023 | 23.9266 | 0.00026819 | 0.030338 | 0.40603 | 45.931 | 0.0022092 | 0.030901 | 0.02755 | 20.34 | 52.5029 | 105.9915 | 20.8417 | 112.4406 | 0.010989 | 0.13824 | 1.0054 | 1.0067 | 98.618 | 276.174 | 328.34 | 331.447 | 927.06 | 0 | 0 | 0
|  | 580 | 39.8922 | 9.2728 | 10.0528 | 0.03803 | 4.3021 | 0.058397 | 0.81815 | 30.3896 | 25.688 | 0.015863 | 23.8753 | 24.1003 | 0.00038231 | 0.043248 | 0.40766 | 46.1149 | 0.0022209 | 0.031114 | 0.027374 | 20.4773 | 52.3959 | 105.8262 | 20.843 | 114.1152 | 0.010968 | 0.13819 | 1.006 | 1.0078 | 98.619 | 276.158 | 328.26 | 331.354 | 927.048 | 0 | 0 | 0
|  | 585 | 41.1659 | 8.2843 | 1.2836 | 0.043927 | 4.9691 | 0.054575 | 0.72706 | 30.5922 | 26.1257 | 0.002301 | 24.2795 | 24.5045 | 5.6385e-05 | 0.0063784 | 0.40875 | 46.239 | 0.0023973 | 0.031938 | 0.028261 | 20.6164 | 52.2944 | 105.6112 | 20.8416 | 118.0247 | 0.011517 | 0.13893 | 1.009 | 1.0093 | 98.6183 | 276.159 | 328.225 | 331.266 | 927.085 | 0 | 0 | 0
|  | 590 | 41.6616 | 10.4201 | 8.6013 | 0.035344 | 3.9982 | 0.069511 | 0.89214 | 30.7993 | 25.8152 | 0.01255 | 23.9912 | 24.224 | 0.00030401 | 0.03439 | 0.40965 | 46.3409 | 0.0024568 | 0.031532 | 0.028489 | 20.7583 | 52.2022 | 105.4041 | 20.8396 | 115.237 | 0.011869 | 0.13886 | 1.0092 | 1.0107 | 98.6179 | 276.127 | 328.228 | 331.413 | 927.175 | 0 | 0 | 0
|  | 595 | 40.3741 | 10.7775 | 9.6984 | 0.033116 | 3.7461 | 0.079173 | 0.93384 | 31.0044 | 26.0949 | 0.013117 | 24.2524 | 24.4848 | 0.00032117 | 0.036332 | 0.41122 | 46.5177 | 0.0026219 | 0.030925 | 0.027767 | 20.8989 | 52.1082 | 105.2506 | 20.8432 | 117.754 | 0.012418 | 0.13647 | 1.0104 | 1.0119 | 98.6182 | 276.133 | 328.245 | 331.391 | 927.129 | 0 | 0 | 0
|  | 600 | 39.7043 | 8.8087 | 0.86449 | 0.039845 | 4.5074 | 0.067044 | 0.72198 | 31.2046 | 25.7919 | 0.0014238 | 23.9685 | 24.193 | 3.4446e-05 | 0.0038966 | 0.41211 | 46.6183 | 0.0026714 | 0.028768 | 0.027095 | 21.036 | 52.0077 | 105.0618 | 20.8444 | 115.0238 | 0.012739 | 0.13188 | 1.013 | 1.0132 | 98.617 | 276.123 | 328.214 | 331.288 | 927.072 | 0 | 0 | 0
|  | 605 | 37.3439 | 8.3588 | 3.677 | 0.039494 | 4.4676 | 0.062702 | 0.77195 | 31.3972 | 25.771 | 0.0060112 | 23.9438 | 24.1582 | 0.00014522 | 0.016428 | 0.41255 | 46.6691 | 0.0024763 | 0.030487 | 0.026001 | 21.1688 | 51.8962 | 104.8596 | 20.8482 | 114.8123 | 0.011965 | 0.13633 | 1.0137 | 1.0144 | 98.6175 | 276.115 | 328.141 | 331.08 | 927.075 | 0 | 0 | 0
|  | 610 | 38.5868 | 8.4622 | 9.7995 | 0.04031 | 4.5599 | 0.060089 | 0.76539 | 31.587 | 26.1999 | 0.016084 | 24.3386 | 24.559 | 0.00039501 | 0.044685 | 0.41391 | 46.8219 | 0.0024222 | 0.030852 | 0.026711 | 21.3006 | 51.782 | 104.6671 | 20.8472 | 118.6478 | 0.011588 | 0.13598 | 1.0135 | 1.0153 | 98.617 | 276.12 | 328.093 | 331.064 | 927.141 | 0 | 0 | 0
|  | 615 | 39.3344 | 9.8959 | 5.5629 | 0.035138 | 3.9748 | 0.064992 | 0.87291 | 31.7818 | 26.0325 | 0.0080112 | 24.1797 | 24.3994 | 0.00019547 | 0.022112 | 0.41538 | 46.9889 | 0.0022837 | 0.030672 | 0.027033 | 21.4349 | 51.6778 | 104.4631 | 20.8455 | 117.12 | 0.0111 | 0.13602 | 1.0151 | 1.016 | 98.6144 | 276.115 | 328.045 | 331.026 | 927.175 | 0 | 0 | 0
|  | 620 | 38.9939 | 9.3583 | 3.4643 | 0.036834 | 4.1668 | 0.067309 | 0.804 | 31.9777 | 25.7566 | 0.0052865 | 23.9202 | 24.1379 | 0.00012761 | 0.014435 | 0.41619 | 47.0803 | 0.0024793 | 0.029615 | 0.026763 | 21.5694 | 51.5769 | 104.3081 | 20.8455 | 114.635 | 0.011982 | 0.13415 | 1.0163 | 1.0169 | 98.6144 | 276.109 | 328.001 | 330.986 | 927.189 | 0 | 0 | 0
|  | 625 | 37.598 | 8.7768 | 0.91228 | 0.037869 | 4.2838 | 0.065316 | 0.78901 | 32.1692 | 25.6796 | 0.0014352 | 23.8534 | 24.0705 | 3.4547e-05 | 0.003908 | 0.41659 | 47.1261 | 0.0024735 | 0.029879 | 0.026045 | 21.7014 | 51.4706 | 104.0954 | 20.8477 | 113.9733 | 0.011988 | 0.13505 | 1.0172 | 1.0174 | 98.6156 | 276.093 | 328.066 | 331.052 | 927.943 | 0 | 0 | 0
|  | 630 | 38.5108 | 10.3761 | 2.5248 | 0.03281 | 3.7115 | 0.068745 | 0.90996 | 32.3594 | 25.5739 | 0.0034572 | 23.7502 | 23.9613 | 8.2839e-05 | 0.0093709 | 0.41689 | 47.1593 | 0.0022555 | 0.029856 | 0.026448 | 21.8327 | 51.3642 | 103.9352 | 20.8459 | 113.0131 | 0.011148 | 0.13531 | 1.0175 | 1.0179 | 98.617 | 276.104 | 327.997 | 330.913 | 927.26 | 0 | 0 | 0
|  | 635 | 39.2755 | 8.43 | -0.13132 | 0.041186 | 4.659 | 0.04834 | 0.76976 | 32.5539 | 25.7071 | -0.00022455 | 23.8709 | 24.0848 | -5.4083e-06 | -0.0006118 | 0.4171 | 47.1827 | 0.0019909 | 0.031703 | 0.02704 | 21.9664 | 51.266 | 103.7523 | 20.8443 | 114.1788 | 0.010037 | 0.13964 | 1.0184 | 1.0184 | 98.6179 | 276.115 | 327.956 | 330.895 | 927.447 | 0 | 0 | 0
|  | 640 | 42.1003 | 8.9689 | 0.49912 | 0.041495 | 4.6941 | 0.050392 | 0.79473 | 32.7573 | 25.8441 | 0.00085482 | 24.0033 | 24.2288 | 2.0711e-05 | 0.0023429 | 0.41715 | 47.1886 | 0.0020911 | 0.032977 | 0.028802 | 22.106 | 51.1833 | 103.5324 | 20.8386 | 115.4241 | 0.010395 | 0.14245 | 1.0186 | 1.0187 | 98.6155 | 276.111 | 328.027 | 331.108 | 927.88 | 0 | 0 | 0
|  | 645 | 41.8233 | 10.11 | 4.2816 | 0.03657 | 4.1368 | 0.056793 | 0.91741 | 32.9671 | 25.912 | 0.0064426 | 24.0695 | 24.3034 | 0.00015658 | 0.017712 | 0.41759 | 47.2387 | 0.0020769 | 0.033549 | 0.028734 | 22.2498 | 51.1118 | 103.3442 | 20.8391 | 116.0466 | 0.010317 | 0.14369 | 1.0181 | 1.0188 | 98.6131 | 276.111 | 328.069 | 331.258 | 927.82 | 0 | 0 | 0
|  | 650 | 41.8127 | 10.0408 | 3.0432 | 0.036812 | 4.1643 | 0.052652 | 0.87506 | 33.1762 | 26.0967 | 0.004576 | 24.2454 | 24.4815 | 0.00011203 | 0.012673 | 0.41826 | 47.3147 | 0.0019383 | 0.032213 | 0.028472 | 22.3928 | 51.0403 | 103.1601 | 20.8407 | 117.7278 | 0.0097086 | 0.13971 | 1.0185 | 1.019 | 98.6155 | 276.103 | 328.128 | 331.324 | 927.823 | 0 | 0 | 0
|  | 655 | 39.7526 | 7.811 | 3.5192 | 0.044989 | 5.0893 | 0.043878 | 0.71824 | 33.3801 | 25.8755 | 0.0065274 | 24.0306 | 24.2554 | 0.00015833 | 0.01791 | 0.41894 | 47.3911 | 0.001974 | 0.032313 | 0.027385 | 22.5325 | 50.962 | 102.9676 | 20.8437 | 115.6961 | 0.0099172 | 0.14066 | 1.0183 | 1.0191 | 98.6137 | 276.118 | 328.001 | 331.069 | 927.926 | 0 | 0 | 0
|  | 660 | 39.9301 | 9.3458 | 9.4763 | 0.037769 | 4.2725 | 0.058548 | 0.89745 | 33.5793 | 25.8418 | 0.014765 | 24.0077 | 24.2407 | 0.00035791 | 0.040488 | 0.42023 | 47.5371 | 0.0022113 | 0.033896 | 0.027814 | 22.6705 | 50.8778 | 102.7279 | 20.8421 | 115.4349 | 0.010877 | 0.1448 | 1.0172 | 1.0189 | 98.6115 | 276.114 | 328.116 | 331.301 | 927.818 | 0 | 0 | 0
|  | 665 | 41.5125 | 10.9928 | 15.8307 | 0.033383 | 3.7763 | 0.064174 | 1.0154 | 33.783 | 26.0499 | 0.021628 | 24.1992 | 24.4347 | 0.00052847 | 0.059782 | 0.42244 | 47.7878 | 0.0021423 | 0.033896 | 0.028645 | 22.8116 | 50.8014 | 102.5866 | 20.84 | 117.2927 | 0.010532 | 0.14411 | 1.0163 | 1.0188 | 98.6117 | 276.126 | 328.092 | 331.285 | 928.155 | 0 | 0 | 0
|  | 670 | 41.465 | 8.4592 | 5.9698 | 0.043332 | 4.9018 | 0.045522 | 0.75773 | 33.9904 | 25.4373 | 0.010837 | 23.6361 | 23.871 | 0.00025868 | 0.029263 | 0.42441 | 48.0104 | 0.0019725 | 0.032834 | 0.028387 | 22.9542 | 50.7319 | 102.3784 | 20.8385 | 111.8695 | 0.010047 | 0.14343 | 1.0172 | 1.0185 | 98.6109 | 276.121 | 328.175 | 331.436 | 927.099 | 0 | 0 | 0
|  | 675 | 42.7401 | 11.324 | 4.5773 | 0.033365 | 3.7743 | 0.066966 | 0.9913 | 34.2009 | 25.6901 | 0.0063347 | 23.8688 | 24.1086 | 0.00015272 | 0.017276 | 0.42544 | 48.1268 | 0.0022343 | 0.033074 | 0.029219 | 23.0982 | 50.668 | 102.174 | 20.8366 | 114.0939 | 0.011022 | 0.14321 | 1.0174 | 1.0181 | 98.6122 | 276.106 | 328.144 | 331.44 | 927.061 | 0 | 0 | 0
|  | 680 | 44.777 | 10.1602 | 3.3374 | 0.038959 | 4.4071 | 0.059071 | 0.87504 | 34.4197 | 26.2839 | 0.0052747 | 24.4124 | 24.6496 | 0.00013002 | 0.014708 | 0.42615 | 48.2067 | 0.0023013 | 0.034091 | 0.030506 | 23.2475 | 50.6172 | 102.0274 | 20.8344 | 119.3888 | 0.011082 | 0.14384 | 1.0169 | 1.0175 | 98.6145 | 276.125 | 328.035 | 331.223 | 927.101 | 0 | 0 | 0
|  | 685 | 41.9351 | 7.6189 | 6.0498 | 0.048656 | 5.5041 | 0.050729 | 0.67701 | 34.6365 | 25.2208 | 0.012447 | 23.426 | 23.6496 | 0.00029436 | 0.033298 | 0.42721 | 48.3268 | 0.0024683 | 0.032941 | 0.028851 | 23.3959 | 50.5642 | 101.7806 | 20.836 | 109.9314 | 0.012148 | 0.14443 | 1.0155 | 1.0169 | 98.6129 | 276.136 | 328.049 | 331.18 | 927.093 | 0 | 0 | 0
|  | 690 | 45.0265 | 11.5593 | 1.9078 | 0.034434 | 3.8953 | 0.065478 | 0.94664 | 34.8539 | 25.7853 | 0.0027177 | 23.9469 | 24.1725 | 6.5694e-05 | 0.0074315 | 0.42811 | 48.4286 | 0.0022547 | 0.032596 | 0.030393 | 23.544 | 50.5129 | 101.5688 | 20.8328 | 114.8912 | 0.01107 | 0.14167 | 1.0161 | 1.0164 | 98.6139 | 276.143 | 328.003 | 331.092 | 927.27 | 0 | 0 | 0
|  | 695 | 43.1699 | 12.3958 | 12.1842 | 0.030786 | 3.4826 | 0.081342 | 0.96233 | 35.0744 | 25.7097 | 0.015555 | 23.8843 | 24.1147 | 0.00037511 | 0.042433 | 0.42921 | 48.5532 | 0.0025042 | 0.029627 | 0.029035 | 23.6926 | 50.4667 | 101.4245 | 20.8373 | 114.2548 | 0.0121 | 0.13432 | 1.0141 | 1.0159 | 98.6164 | 276.166 | 328.106 | 331.272 | 927.288 | 0 | 0 | 0
|  | 700 | 40.6571 | 8.854 | -1.1775 | 0.040593 | 4.5919 | 0.070788 | 0.7242 | 35.2839 | 25.8316 | -0.0019745 | 23.9884 | 24.2065 | -4.7796e-05 | -0.0054068 | 0.43015 | 48.6593 | 0.0028735 | 0.029397 | 0.027786 | 23.8347 | 50.4056 | 101.2442 | 20.8421 | 115.2967 | 0.013531 | 0.13337 | 1.0158 | 1.0155 | 98.6127 | 276.165 | 327.982 | 330.964 | 927.287 | 0 | 0 | 0
|  | 705 | 37.3851 | 8.3593 | -0.63319 | 0.039535 | 4.4723 | 0.069441 | 0.74105 | 35.4791 | 25.6906 | -0.0010399 | 23.8525 | 24.0737 | -2.5033e-05 | -0.0028318 | 0.43015 | 48.6593 | 0.0027453 | 0.029297 | 0.025948 | 23.969 | 50.3249 | 101.0309 | 20.8481 | 114.0176 | 0.013078 | 0.13353 | 1.0151 | 1.015 | 98.6074 | 276.154 | 327.914 | 330.955 | 927.336 | 0 | 0 | 0
|  | 710 | 36.8507 | 9.7402 | 5.5243 | 0.033445 | 3.7834 | 0.077465 | 0.89544 | 35.6646 | 25.7703 | 0.0076504 | 23.9278 | 24.1504 | 0.00018476 | 0.020901 | 0.43061 | 48.7116 | 0.0025908 | 0.029948 | 0.025698 | 24.0981 | 50.2319 | 100.8557 | 20.8492 | 114.7325 | 0.012424 | 0.13496 | 1.0136 | 1.0145 | 98.6089 | 276.174 | 327.931 | 330.982 | 927.318 | 0 | 0 | 0
|  | 715 | 37.2633 | 9.9168 | 2.6479 | 0.033217 | 3.7576 | 0.081968 | 0.9212 | 35.8499 | 26.3944 | 0.0035574 | 24.5018 | 24.7253 | 8.7957e-05 | 0.0099499 | 0.43129 | 48.7887 | 0.0027227 | 0.030599 | 0.026076 | 24.2276 | 50.1398 | 100.6888 | 20.8501 | 120.3299 | 0.012695 | 0.13477 | 1.0135 | 1.0139 | 98.6119 | 276.149 | 327.858 | 330.849 | 927.243 | 0 | 0 | 0
|  | 720 | 36.4938 | 8.0983 | 10.9719 | 0.039836 | 4.5063 | 0.061909 | 0.7245 | 36.0343 | 25.1179 | 0.018593 | 23.3072 | 23.5071 | 0.00043708 | 0.049443 | 0.4326 | 48.9372 | 0.0024662 | 0.028861 | 0.025286 | 24.356 | 50.0477 | 100.5137 | 20.8484 | 108.9277 | 0.012181 | 0.1341 | 1.0113 | 1.0134 | 98.6126 | 276.174 | 327.723 | 330.533 | 927.268 | 0 | 0 | 0
|  | 725 | 38.829 | 6.8228 | 5.8903 | 0.050309 | 5.6911 | 0.049044 | 0.61989 | 36.2226 | 26.4524 | 0.011974 | 24.5385 | 24.7484 | 0.00029634 | 0.033522 | 0.43444 | 49.1446 | 0.0024674 | 0.031186 | 0.026913 | 24.4865 | 49.9622 | 100.2878 | 20.8474 | 120.7748 | 0.011674 | 0.13607 | 1.0115 | 1.0129 | 98.611 | 276.183 | 327.629 | 330.432 | 927.286 | 0 | 0 | 0
|  | 730 | 36.4764 | 8.4305 | -0.27533 | 0.038248 | 4.3267 | 0.064862 | 0.76409 | 36.4109 | 25.3935 | -0.00044303 | 23.5611 | 23.7696 | -1.0531e-05 | -0.0011913 | 0.43518 | 49.2284 | 0.0024809 | 0.029225 | 0.025339 | 24.6171 | 49.8779 | 100.038 | 20.8492 | 111.3225 | 0.012131 | 0.13422 | 1.0125 | 1.0125 | 98.6112 | 276.182 | 327.697 | 330.597 | 927.256 | 0 | 0 | 0
|  | 735 | 37.3932 | 11.2305 | 2.5491 | 0.029434 | 3.3296 | 0.091745 | 1.0262 | 36.5956 | 26.2128 | 0.0030575 | 24.322 | 24.5397 | 7.5029e-05 | 0.0084875 | 0.43537 | 49.2496 | 0.0027004 | 0.030205 | 0.026077 | 24.7456 | 49.7899 | 99.9017 | 20.8495 | 118.6257 | 0.012681 | 0.13431 | 1.0125 | 1.0128 | 98.61 | 276.185 | 327.707 | 330.64 | 927.232 | 0 | 0 | 0
|  | 740 | 37.0672 | 8.1435 | 2.5334 | 0.040237 | 4.5517 | 0.06138 | 0.76826 | 36.7817 | 25.6402 | 0.0042489 | 23.7864 | 23.9919 | 0.00010194 | 0.011531 | 0.43581 | 49.2997 | 0.0024698 | 0.030913 | 0.025913 | 24.8756 | 49.705 | 99.7202 | 20.848 | 113.4786 | 0.011989 | 0.13782 | 1.0141 | 1.0146 | 98.6092 | 276.188 | 327.647 | 330.478 | 927.071 | 0 | 0 | 0
|  | 745 | 38.3685 | 8.6342 | 4.6067 | 0.039283 | 4.4438 | 0.069804 | 0.76739 | 36.9703 | 26.3862 | 0.0073256 | 24.4803 | 24.703 | 0.00018096 | 0.020471 | 0.43652 | 49.3797 | 0.0027421 | 0.030145 | 0.026613 | 25.0069 | 49.6246 | 99.5115 | 20.8482 | 120.1873 | 0.012775 | 0.13367 | 1.0153 | 1.0162 | 98.6072 | 276.207 | 327.673 | 330.653 | 928.201 | 0 | 0 | 0
|  | 750 | 34.4455 | 8.1249 | -0.78967 | 0.037477 | 4.2395 | 0.072602 | 0.76066 | 37.1523 | 24.8733 | -0.0012707 | 23.0791 | 23.2907 | -2.9595e-05 | -0.0033478 | 0.43697 | 49.4308 | 0.0027209 | 0.028507 | 0.024222 | 25.134 | 49.5365 | 99.3306 | 20.8514 | 106.8114 | 0.01334 | 0.13391 | 1.0176 | 1.0175 | 98.6071 | 276.208 | 327.707 | 330.711 | 927.075 | 0 | 0 | 0
|  | 755 | 36.6586 | 10.6271 | 1.2636 | 0.030494 | 3.4495 | 0.080965 | 0.98838 | 37.3301 | 25.3441 | 0.0016235 | 23.5158 | 23.7339 | 3.8533e-05 | 0.0043589 | 0.43707 | 49.4417 | 0.0024689 | 0.03014 | 0.025572 | 25.2585 | 49.4438 | 99.1418 | 20.8482 | 110.892 | 0.012102 | 0.13674 | 1.0184 | 1.0186 | 98.6082 | 276.197 | 327.704 | 330.744 | 927.122 | 0 | 0 | 0
|  | 760 | 38.3762 | 9.5893 | 7.6155 | 0.035378 | 4.002 | 0.066951 | 0.91678 | 37.5177 | 25.8181 | 0.011136 | 23.9614 | 24.1928 | 0.00026942 | 0.030477 | 0.43783 | 49.5288 | 0.0023685 | 0.032434 | 0.026813 | 25.3894 | 49.3654 | 99.0112 | 20.8455 | 115.1068 | 0.011515 | 0.14115 | 1.0182 | 1.0195 | 98.6108 | 276.197 | 327.784 | 330.949 | 927.087 | 0 | 0 | 0
|  | 765 | 40.4266 | 8.6612 | 3.2831 | 0.041261 | 4.6676 | 0.053592 | 0.75517 | 37.7147 | 25.5497 | 0.005657 | 23.7134 | 23.9467 | 0.00013547 | 0.015324 | 0.43885 | 49.6433 | 0.0022113 | 0.031159 | 0.027666 | 25.5256 | 49.3003 | 98.7859 | 20.8415 | 112.7313 | 0.010978 | 0.13874 | 1.0196 | 1.0203 | 98.6115 | 276.191 | 327.799 | 331.024 | 927.097 | 0 | 0 | 0
|  | 770 | 38.7004 | 8.4361 | -0.97945 | 0.040553 | 4.5875 | 0.060014 | 0.74069 | 37.9125 | 25.8904 | -0.0016367 | 24.0327 | 24.2686 | -3.972e-05 | -0.0044932 | 0.43919 | 49.6817 | 0.0024338 | 0.030037 | 0.026651 | 25.6614 | 49.237 | 98.606 | 20.8463 | 115.7727 | 0.011749 | 0.13483 | 1.0212 | 1.021 | 98.6131 | 276.173 | 327.842 | 331.06 | 928.033 | 0 | 0 | 0
|  | 775 | 38.2543 | 7.4053 | 4.2435 | 0.045666 | 5.1658 | 0.051536 | 0.69272 | 38.1049 | 26.3891 | 0.0078391 | 24.491 | 24.7202 | 0.00019378 | 0.021921 | 0.43967 | 49.7365 | 0.0023535 | 0.031634 | 0.026624 | 25.7946 | 49.1676 | 98.3765 | 20.8482 | 120.2529 | 0.01125 | 0.13737 | 1.0206 | 1.0215 | 98.6113 | 276.183 | 327.78 | 330.847 | 927.198 | 0 | 0 | 0
|  | 780 | 38.1205 | 10.4509 | 1.378 | 0.032245 | 3.6476 | 0.075027 | 0.9708 | 38.2958 | 25.7732 | 0.001842 | 23.9062 | 24.1232 | 4.4435e-05 | 0.0050265 | 0.44027 | 49.8038 | 0.0024192 | 0.031303 | 0.026523 | 25.9275 | 49.0972 | 98.1694 | 20.8464 | 114.642 | 0.011735 | 0.13841 | 1.0218 | 1.022 | 98.6104 | 276.159 | 327.599 | 330.572 | 927.241 | 0 | 0 | 0
|  | 785 | 37.1629 | 8.8358 | 0.8457 | 0.037181 | 4.206 | 0.059874 | 0.83044 | 38.484 | 25.6835 | 0.0013078 | 23.8266 | 24.0432 | 3.1444e-05 | 0.003557 | 0.44046 | 49.8253 | 0.0022262 | 0.030876 | 0.025863 | 26.0585 | 49.0243 | 98.033 | 20.8484 | 113.8622 | 0.010991 | 0.1376 | 1.0222 | 1.0224 | 98.6099 | 276.163 | 327.648 | 330.627 | 927.247 | 0 | 0 | 0
|  | 790 | 37.0326 | 7.055 | 6.3313 | 0.046403 | 5.2492 | 0.047576 | 0.65322 | 38.6695 | 25.4244 | 0.012344 | 23.5855 | 23.8009 | 0.00029379 | 0.033234 | 0.44127 | 49.9173 | 0.0022077 | 0.030311 | 0.025698 | 26.1874 | 48.9488 | 97.7923 | 20.848 | 111.5733 | 0.011007 | 0.13694 | 1.0211 | 1.0225 | 98.6076 | 276.144 | 327.637 | 330.629 | 927.182 | 0 | 0 | 0
|  | 795 | 36.9686 | 8.7769 | 6.7211 | 0.037234 | 4.212 | 0.061842 | 0.83745 | 38.8545 | 25.5331 | 0.010465 | 23.6883 | 23.914 | 0.00025025 | 0.028309 | 0.44263 | 50.0711 | 0.0023027 | 0.031182 | 0.025834 | 26.3162 | 48.8736 | 97.5907 | 20.8479 | 112.5386 | 0.011354 | 0.13885 | 1.0214 | 1.0227 | 98.6066 | 276.16 | 327.665 | 330.787 | 927.185 | 0 | 0 | 0
|  | 800 | 37.9282 | 10.3351 | 12.2032 | 0.032441 | 3.6698 | 0.070998 | 1.0102 | 39.0418 | 25.4344 | 0.016622 | 23.5934 | 23.8175 | 0.00039589 | 0.044784 | 0.44424 | 50.2539 | 0.0023033 | 0.032771 | 0.026594 | 26.4473 | 48.8022 | 97.4152 | 20.8449 | 111.6547 | 0.011393 | 0.14327 | 1.0209 | 1.0228 | 98.6079 | 276.142 | 327.618 | 330.73 | 926.633 | 0 | 0 | 0
|  | 805 | 42.307 | 8.9846 | -2.1711 | 0.041626 | 4.7088 | 0.053377 | 0.78562 | 39.2424 | 26.3355 | -0.0036629 | 24.4405 | 24.6732 | -9.0375e-05 | -0.010223 | 0.44523 | 50.3658 | 0.0022219 | 0.032702 | 0.028927 | 26.5861 | 48.7483 | 97.25 | 20.8401 | 119.7613 | 0.010752 | 0.1402 | 1.0232 | 1.0227 | 98.6096 | 276.136 | 327.77 | 330.89 | 926.651 | 0 | 0 | 0
|  | 810 | 39.9895 | 9.4276 | 7.2785 | 0.037497 | 4.2417 | 0.059016 | 0.84209 | 39.4481 | 25.5834 | 0.011378 | 23.7482 | 23.9866 | 0.00027292 | 0.030873 | 0.44592 | 50.443 | 0.0022129 | 0.031576 | 0.027493 | 26.7271 | 48.7014 | 97.013 | 20.8422 | 113.0453 | 0.010973 | 0.1397 | 1.0213 | 1.0226 | 98.6067 | 276.128 | 327.848 | 331.14 | 927.327 | 0 | 0 | 0
|  | 815 | 38.8785 | 9.1498 | 2.0585 | 0.037562 | 4.2491 | 0.069838 | 0.84358 | 39.6453 | 26.1837 | 0.0031488 | 24.313 | 24.5558 | 7.7321e-05 | 0.0087468 | 0.44679 | 50.542 | 0.0026233 | 0.031687 | 0.027075 | 26.8635 | 48.6445 | 96.8708 | 20.8459 | 118.4497 | 0.012388 | 0.13812 | 1.0222 | 1.0225 | 98.6075 | 276.116 | 327.95 | 331.225 | 927.225 | 0 | 0 | 0
|  | 820 | 38.026 | 7.8214 | -1.0621 | 0.042978 | 4.8618 | 0.057424 | 0.75735 | 39.8375 | 25.3831 | -0.001918 | 23.565 | 23.7988 | -4.5647e-05 | -0.0051637 | 0.44698 | 50.5639 | 0.002468 | 0.03255 | 0.026677 | 26.9979 | 48.5824 | 96.6317 | 20.8444 | 111.2954 | 0.012082 | 0.14287 | 1.0227 | 1.0225 | 98.6074 | 276.109 | 327.885 | 331.138 | 927.233 | 0 | 0 | 0
|  | 825 | 39.9074 | 9.4522 | 2.6181 | 0.037323 | 4.222 | 0.063611 | 0.87724 | 40.0324 | 25.7564 | 0.004045 | 23.9146 | 24.1566 | 9.7714e-05 | 0.011054 | 0.44723 | 50.5915 | 0.0023741 | 0.032741 | 0.02769 | 27.1338 | 48.5241 | 96.4533 | 20.8422 | 114.6073 | 0.01156 | 0.14214 | 1.0218 | 1.0222 | 98.6074 | 276.115 | 327.927 | 331.246 | 927.18 | 0 | 0 | 0
|  | 830 | 42.3784 | 9.5762 | 6.1974 | 0.039121 | 4.4254 | 0.057793 | 0.87653 | 40.2381 | 26.1348 | 0.0098966 | 24.2614 | 24.4976 | 0.00024244 | 0.027426 | 0.44808 | 50.6877 | 0.0022609 | 0.03429 | 0.029221 | 27.2761 | 48.4796 | 96.2513 | 20.8383 | 117.978 | 0.010974 | 0.14483 | 1.0206 | 1.0218 | 98.6075 | 276.111 | 327.866 | 331.058 | 927.219 | 0 | 0 | 0
|  | 835 | 44.2272 | 10.912 | 0.776 | 0.035829 | 4.0531 | 0.062921 | 0.93779 | 40.4546 | 26.2597 | 0.0011283 | 24.3877 | 24.6418 | 2.7804e-05 | 0.0031452 | 0.44876 | 50.7642 | 0.0022544 | 0.033601 | 0.030115 | 27.4244 | 48.4486 | 96.0666 | 20.8357 | 119.1582 | 0.010906 | 0.14269 | 1.0211 | 1.0213 | 98.6062 | 276.111 | 328.005 | 331.423 | 927.175 | 0 | 0 | 0
|  | 840 | 41.0439 | 9.3553 | 6.9804 | 0.038783 | 4.3873 | 0.054997 | 0.85948 | 40.6678 | 25.6106 | 0.011269 | 23.7847 | 24.0247 | 0.00027072 | 0.030625 | 0.4495 | 50.8486 | 0.002133 | 0.033334 | 0.028299 | 27.5705 | 48.414 | 95.886 | 20.8395 | 113.3397 | 0.010641 | 0.14414 | 1.0195 | 1.0208 | 98.6047 | 276.103 | 328.002 | 331.312 | 927.129 | 0 | 0 | 0
|  | 845 | 41.0723 | 9.0956 | -1.2896 | 0.039918 | 4.5156 | 0.052695 | 0.8086 | 40.8731 | 25.2614 | -0.0021724 | 23.459 | 23.6975 | -5.148e-05 | -0.0058236 | 0.45018 | 50.9252 | 0.0021035 | 0.032278 | 0.02814 | 27.7116 | 48.3705 | 95.6808 | 20.8387 | 110.2633 | 0.010639 | 0.14257 | 1.0204 | 1.0202 | 98.6008 | 276.105 | 327.984 | 331.319 | 927.132 | 0 | 0 | 0
|  | 850 | 40.2785 | 9.6223 | 4.4101 | 0.037004 | 4.186 | 0.061515 | 0.91939 | 41.0764 | 25.5972 | 0.0067944 | 23.7747 | 24.0186 | 0.00016319 | 0.018461 | 0.45059 | 50.9713 | 0.0022763 | 0.034021 | 0.028046 | 27.852 | 48.3252 | 95.4917 | 20.8403 | 113.2326 | 0.011224 | 0.14595 | 1.0184 | 1.0192 | 98.6043 | 276.11 | 328.036 | 331.402 | 927.962 | 0 | 0 | 0
|  | 855 | 41.3099 | 9.88 | 2.6824 | 0.036962 | 4.1812 | 0.057741 | 0.91679 | 41.2804 | 25.5764 | 0.00413 | 23.7567 | 24.0061 | 9.9146e-05 | 0.011216 | 0.45124 | 51.0455 | 0.0021342 | 0.033886 | 0.028527 | 27.9935 | 48.2812 | 95.3071 | 20.8385 | 113.055 | 0.010657 | 0.14567 | 1.0178 | 1.0182 | 98.6041 | 276.093 | 328.054 | 331.498 | 927.168 | 0 | 0 | 0
|  | 860 | 42.7338 | 8.9401 | -1.081 | 0.042255 | 4.78 | 0.052101 | 0.80219 | 41.4905 | 25.9254 | -0.0018765 | 24.0893 | 24.3427 | -4.5678e-05 | -0.0051672 | 0.45149 | 51.0735 | 0.0022015 | 0.033897 | 0.029329 | 28.1381 | 48.2448 | 95.1164 | 20.8371 | 116.2023 | 0.010809 | 0.14453 | 1.0173 | 1.0171 | 98.6048 | 276.096 | 328.17 | 331.622 | 927.192 | 0 | 0 | 0
|  | 865 | 42.8574 | 9.8731 | -1.9212 | 0.038373 | 4.3408 | 0.059473 | 0.90659 | 41.7045 | 26.363 | -0.0029782 | 24.4964 | 24.7546 | -7.3723e-05 | -0.0083397 | 0.45149 | 51.0735 | 0.0022822 | 0.034789 | 0.029566 | 28.2854 | 48.2133 | 94.8959 | 20.838 | 120.1606 | 0.01098 | 0.14532 | 1.0161 | 1.0158 | 98.6053 | 276.119 | 328.177 | 331.636 | 927.256 | 0 | 0 | 0
|  | 870 | 42.3174 | 12.9146 | 1.4527 | 0.028966 | 3.2767 | 0.076412 | 1.1634 | 41.9174 | 25.8506 | 0.0017335 | 24.0199 | 24.2741 | 4.2078e-05 | 0.00476 | 0.4516 | 51.0854 | 0.0022134 | 0.033699 | 0.029077 | 28.432 | 48.181 | 94.7378 | 20.8377 | 115.5328 | 0.010882 | 0.14427 | 1.0147 | 1.0149 | 98.6057 | 276.113 | 328.171 | 331.645 | 927.143 | 0 | 0 | 0
|  | 875 | 42.7155 | 9.0915 | -2.4691 | 0.041534 | 4.6984 | 0.053522 | 0.81929 | 42.13 | 26.1002 | -0.0041837 | 24.2566 | 24.5119 | -0.00010255 | -0.011601 | 0.4517 | 51.0973 | 0.002223 | 0.034028 | 0.029349 | 28.578 | 48.1486 | 94.5808 | 20.8377 | 117.7981 | 0.010836 | 0.14428 | 1.0157 | 1.0152 | 98.6066 | 276.117 | 328.235 | 331.69 | 927.194 | 0 | 0 | 0
|  | 880 | 43.531 | 8.6103 | 1.2844 | 0.044692 | 5.0557 | 0.047073 | 0.74245 | 42.3456 | 25.958 | 0.002356 | 24.1203 | 24.3657 | 5.7404e-05 | 0.0064937 | 0.45184 | 51.1136 | 0.0021038 | 0.033182 | 0.029614 | 28.7254 | 48.12 | 94.333 | 20.8362 | 116.4977 | 0.010409 | 0.1426 | 1.0153 | 1.0156 | 98.6039 | 276.134 | 328.179 | 331.519 | 927.264 | 0 | 0 | 0
|  | 885 | 42.5682 | 10.6393 | 0.011945 | 0.035369 | 4.001 | 0.063811 | 0.92307 | 42.5609 | 25.9986 | 1.7313e-05 | 24.1581 | 24.4022 | 4.2247e-07 | 4.779e-05 | 0.45199 | 51.1299 | 0.0022569 | 0.032648 | 0.029072 | 28.8722 | 48.0914 | 94.1502 | 20.8383 | 116.8632 | 0.011005 | 0.14112 | 1.0161 | 1.0161 | 98.6035 | 276.135 | 328.181 | 331.497 | 927.172 | 0 | 0 | 0
|  | 890 | 41.064 | 12.3982 | 1.7049 | 0.029279 | 3.3121 | 0.079055 | 1.1333 | 42.77 | 25.9324 | 0.0020506 | 24.097 | 24.3436 | 4.9919e-05 | 0.0056469 | 0.45211 | 51.1442 | 0.0023146 | 0.033183 | 0.028361 | 29.0157 | 48.0561 | 93.9746 | 20.8405 | 116.2704 | 0.011258 | 0.14269 | 1.0165 | 1.0167 | 98.6038 | 276.161 | 328.186 | 331.545 | 928.338 | 0 | 0 | 0
|  | 895 | 40.0666 | 8.4268 | 3.3051 | 0.042031 | 4.7547 | 0.051505 | 0.74158 | 42.9728 | 25.5756 | 0.0057868 | 23.7651 | 24.006 | 0.00013892 | 0.015715 | 0.45259 | 51.1976 | 0.0021648 | 0.03117 | 0.027454 | 29.1553 | 48.0143 | 93.8351 | 20.8423 | 113.0915 | 0.010781 | 0.13868 | 1.0165 | 1.0172 | 98.6056 | 276.164 | 328.18 | 331.507 | 927.27 | 0 | 0 | 0
|  | 900 | 40.4974 | 8.876 | 4.1071 | 0.040333 | 4.5626 | 0.055327 | 0.8022 | 43.1742 | 25.9923 | 0.0067961 | 24.142 | 24.3747 | 0.00016565 | 0.018739 | 0.45335 | 51.2837 | 0.0022315 | 0.032355 | 0.027897 | 29.2936 | 47.9713 | 93.5695 | 20.8424 | 116.7571 | 0.010906 | 0.1404 | 1.0169 | 1.0177 | 98.606 | 276.174 | 328.041 | 331.203 | 927.289 | 0 | 0 | 0
|  | 905 | 39.5246 | 8.6761 | 4.3463 | 0.040271 | 4.5556 | 0.057154 | 0.82833 | 43.3743 | 25.9829 | 0.0071827 | 24.1371 | 24.3683 | 0.00017503 | 0.0198 | 0.4542 | 51.3801 | 0.0023017 | 0.033358 | 0.02755 | 29.4323 | 47.9274 | 93.4313 | 20.8435 | 116.6905 | 0.011188 | 0.14297 | 1.0172 | 1.018 | 98.6038 | 276.175 | 328.093 | 331.237 | 927.215 | 0 | 0 | 0
|  | 910 | 41.6611 | 8.4951 | 2.7113 | 0.043353 | 4.9041 | 0.051717 | 0.7803 | 43.5772 | 26.0952 | 0.0048028 | 24.2388 | 24.4739 | 0.00011754 | 0.013297 | 0.45493 | 51.4628 | 0.0022421 | 0.033828 | 0.028755 | 29.573 | 47.8871 | 93.1641 | 20.8398 | 117.6894 | 0.010913 | 0.14379 | 1.018 | 1.0185 | 98.6044 | 276.156 | 328.058 | 331.239 | 927.36 | 0 | 0 | 0
|  | 915 | 41.2445 | 9.8615 | -1.0806 | 0.036972 | 4.1824 | 0.05477 | 0.86262 | 43.7845 | 25.5766 | -0.0016658 | 23.7572 | 23.9853 | -3.9954e-05 | -0.0045197 | 0.45522 | 51.496 | 0.002025 | 0.031893 | 0.028147 | 29.7153 | 47.8519 | 93.0085 | 20.8399 | 113.0582 | 0.010215 | 0.14054 | 1.0192 | 1.019 | 98.6037 | 276.154 | 328.06 | 331.209 | 927.654 | 0 | 0 | 0
|  | 920 | 40.6644 | 9.7674 | 1.3413 | 0.036804 | 4.1633 | 0.0618 | 0.89888 | 43.9893 | 25.6632 | 0.0020536 | 23.8275 | 24.038 | 4.9364e-05 | 0.0055841 | 0.45535 | 51.51 | 0.0022745 | 0.033082 | 0.028112 | 29.8559 | 47.8144 | 92.7881 | 20.8404 | 113.777 | 0.011193 | 0.14331 | 1.0193 | 1.0195 | 98.6024 | 276.161 | 327.92 | 330.817 | 927.277 | 0 | 0 | 0
|  | 925 | 40.8354 | 10.7499 | 2.2661 | 0.03358 | 3.7987 | 0.060641 | 0.94278 | 44.193 | 25.5213 | 0.0031836 | 23.6933 | 23.9027 | 7.6097e-05 | 0.0086082 | 0.45566 | 51.5455 | 0.0020363 | 0.031659 | 0.027894 | 29.9959 | 47.7762 | 92.6415 | 20.8406 | 112.5105 | 0.010279 | 0.14012 | 1.0193 | 1.0197 | 98.6038 | 276.148 | 327.885 | 330.783 | 927.338 | 0 | 0 | 0
|  | 930 | 41.2657 | 7.9343 | 3.7887 | 0.045976 | 5.2009 | 0.043681 | 0.70087 | 44.3983 | 26.2882 | 0.0070748 | 24.4042 | 24.6208 | 0.00017419 | 0.019705 | 0.45629 | 51.6163 | 0.0020083 | 0.032223 | 0.028207 | 30.1362 | 47.7401 | 92.4361 | 20.8424 | 119.3688 | 0.0099281 | 0.13915 | 1.019 | 1.0199 | 98.6057 | 276.164 | 327.872 | 330.782 | 927.21 | 0 | 0 | 0
|  | 935 | 38.2794 | 9.5218 | 1.4068 | 0.035538 | 4.0202 | 0.057302 | 0.9347 | 44.5971 | 25.8897 | 0.0020612 | 24.0353 | 24.2542 | 4.9994e-05 | 0.0056554 | 0.45685 | 51.6797 | 0.0020364 | 0.033218 | 0.02675 | 30.2736 | 47.6975 | 92.2072 | 20.846 | 115.7819 | 0.010162 | 0.14292 | 1.0197 | 1.02 | 98.6065 | 276.163 | 327.886 | 330.872 | 927.102 | 0 | 0 | 0
|  | 940 | 41.7539 | 11.1121 | 3.9295 | 0.033216 | 3.7575 | 0.071021 | 1.017 | 44.7972 | 26.0489 | 0.0053485 | 24.1823 | 24.4042 | 0.00013052 | 0.014765 | 0.4573 | 51.7307 | 0.0023591 | 0.03378 | 0.028844 | 30.4126 | 47.6566 | 92.0722 | 20.8393 | 117.2065 | 0.011393 | 0.14382 | 1.0193 | 1.0199 | 98.6044 | 276.155 | 327.876 | 330.884 | 927.017 | 0 | 0 | 0
|  | 945 | 40.6217 | 8.7376 | -2.8748 | 0.041098 | 4.6491 | 0.061857 | 0.79184 | 45.0031 | 25.7182 | -0.0048975 | 23.8869 | 24.1242 | -0.00011815 | -0.013365 | 0.45763 | 51.7676 | 0.0025422 | 0.032543 | 0.028113 | 30.555 | 47.6224 | 91.8624 | 20.8406 | 114.3051 | 0.01225 | 0.14175 | 1.0204 | 1.0198 | 98.6032 | 276.163 | 328.034 | 331.292 | 926.799 | 0 | 0 | 0
|  | 950 | 39.9001 | 8.7776 | 1.6248 | 0.040184 | 4.5457 | 0.063215 | 0.82134 | 45.2044 | 25.7613 | 0.0027005 | 23.9305 | 24.1773 | 6.5291e-05 | 0.0073858 | 0.45779 | 51.7861 | 0.0025402 | 0.033004 | 0.027792 | 30.6947 | 47.5836 | 91.671 | 20.8419 | 114.7052 | 0.012225 | 0.14279 | 1.0193 | 1.0196 | 98.6044 | 276.144 | 328.083 | 331.467 | 926.674 | 0 | 0 | 0
|  | 955 | 38.8532 | 9.056 | -0.4935 | 0.037926 | 4.2903 | 0.061453 | 0.84987 | 45.4013 | 25.6803 | -0.00077658 | 23.8553 | 24.1015 | -1.8717e-05 | -0.0021173 | 0.45795 | 51.8046 | 0.0023307 | 0.032232 | 0.027025 | 30.8318 | 47.5407 | 91.4638 | 20.8442 | 113.9855 | 0.011413 | 0.14108 | 1.0194 | 1.0193 | 98.6069 | 276.122 | 328.083 | 331.469 | 926.631 | 0 | 0 | 0
|  | 960 | 40.4654 | 11.0342 | 4.7464 | 0.032419 | 3.6673 | 0.071624 | 1.046 | 45.5996 | 26.2797 | 0.0062448 | 24.4054 | 24.6398 | 0.00015387 | 0.017406 | 0.45834 | 51.8481 | 0.002322 | 0.033911 | 0.028153 | 30.9697 | 47.4996 | 91.2945 | 20.8425 | 119.336 | 0.011165 | 0.1434 | 1.018 | 1.0187 | 98.6062 | 276.125 | 327.994 | 331.143 | 926.771 | 0 | 0 | 0
|  | 965 | 39.8734 | 9.3711 | 7.5834 | 0.037613 | 4.2549 | 0.06667 | 0.85765 | 45.8005 | 25.9279 | 0.011725 | 24.0831 | 24.3265 | 0.00028524 | 0.032267 | 0.45943 | 51.9722 | 0.0025077 | 0.032259 | 0.027653 | 31.1092 | 47.4616 | 91.1262 | 20.843 | 116.1834 | 0.012029 | 0.14036 | 1.0165 | 1.0179 | 98.6034 | 276.119 | 328.054 | 331.369 | 926.915 | 0 | 0 | 0
|  | 970 | 40.3403 | 7.7485 | 2.7022 | 0.046023 | 5.2062 | 0.053008 | 0.69281 | 46.001 | 26.4289 | 0.0050157 | 24.5497 | 24.7953 | 0.00012437 | 0.014068 | 0.46046 | 52.0881 | 0.0024396 | 0.031885 | 0.027825 | 31.2479 | 47.4237 | 90.9151 | 20.8442 | 120.7231 | 0.011573 | 0.13788 | 1.0168 | 1.0174 | 98.6023 | 276.108 | 328.071 | 331.353 | 928.118 | 0 | 0 | 0
|  | 975 | 39.1831 | 8.8531 | 3.5178 | 0.039125 | 4.4259 | 0.062724 | 0.85255 | 46.1998 | 26.0248 | 0.0056425 | 24.1648 | 24.3926 | 0.00013764 | 0.01557 | 0.46111 | 52.1622 | 0.0024541 | 0.033356 | 0.027425 | 31.386 | 47.3844 | 90.685 | 20.8441 | 117.0132 | 0.011779 | 0.14283 | 1.016 | 1.0167 | 98.6015 | 276.109 | 327.94 | 331.032 | 927.135 | 0 | 0 | 0
|  | 980 | 42.3776 | 12.1735 | 2.2917 | 0.030773 | 3.4811 | 0.07816 | 1.1017 | 46.4037 | 26.083 | 0.0028839 | 24.2194 | 24.4541 | 7.0523e-05 | 0.0079777 | 0.46163 | 52.221 | 0.0024052 | 0.033902 | 0.029218 | 31.5276 | 47.3507 | 90.5262 | 20.8381 | 117.5401 | 0.011564 | 0.14402 | 1.0155 | 1.0158 | 98.6041 | 276.1 | 327.949 | 331.126 | 927.166 | 0 | 0 | 0
|  | 985 | 41.6486 | 10.9645 | 2.6805 | 0.033579 | 3.7985 | 0.06775 | 0.94539 | 46.6138 | 26.415 | 0.0036335 | 24.5326 | 24.7708 | 9.0006e-05 | 0.010182 | 0.46204 | 52.2664 | 0.002275 | 0.031745 | 0.028447 | 31.6718 | 47.3236 | 90.3627 | 20.842 | 120.5757 | 0.010934 | 0.13757 | 1.0141 | 1.0145 | 98.6044 | 276.099 | 328.014 | 331.199 | 927.275 | 0 | 0 | 0
|  | 990 | 39.7918 | 8.2964 | -0.21908 | 0.042399 | 4.7963 | 0.057726 | 0.7913 | 46.8174 | 25.3841 | -0.00039072 | 23.5621 | 23.7732 | -9.2887e-06 | -0.0010508 | 0.46226 | 52.2919 | 0.0024475 | 0.03355 | 0.027777 | 31.8124 | 47.2903 | 90.1828 | 20.8405 | 111.2857 | 0.011999 | 0.14546 | 1.013 | 1.013 | 98.6055 | 276.09 | 327.833 | 330.77 | 927.385 | 0 | 0 | 0
|  | 995 | 43.5087 | 9.5087 | -0.75261 | 0.040449 | 4.5757 | 0.065613 | 0.81782 | 47.0256 | 26.2892 | -0.001235 | 24.4121 | 24.6488 | -3.0442e-05 | -0.0034437 | 0.46226 | 52.2919 | 0.002654 | 0.03308 | 0.029805 | 31.9563 | 47.2619 | 89.9527 | 20.8369 | 119.4121 | 0.012467 | 0.14129 | 1.0114 | 1.0112 | 98.6057 | 276.083 | 327.965 | 331.144 | 927.695 | 0 | 0 | 0
|  | 1000 | 40.6683 | 13.3354 | 9.154 | 0.026959 | 3.0496 | 0.094412 | 1.2025 | 47.2361 | 25.7033 | 0.010237 | 23.8717 | 24.1068 | 0.00024678 | 0.027916 | 0.46288 | 52.3617 | 0.0025452 | 0.032418 | 0.02812 | 32.1011 | 47.2361 | 89.7901 | 20.8405 | 114.1663 | 0.012268 | 0.14148 | 1.0081 | 1.0093 | 98.604 | 276.094 | 328.015 | 331.245 | 927.381 | 0 | 0 | 0
|  | 1005 | 40.7071 | 8.122 | 1.6232 | 0.044306 | 5.0119 | 0.053767 | 0.72907 | 47.4395 | 26.1797 | 0.0029256 | 24.3263 | 24.5815 | 7.1917e-05 | 0.0081354 | 0.46367 | 52.4518 | 0.0023822 | 0.032302 | 0.028063 | 32.2416 | 47.2035 | 89.6483 | 20.8425 | 118.4964 | 0.011438 | 0.13968 | 1.007 | 1.0073 | 98.6041 | 276.084 | 328.18 | 331.623 | 927.351 | 0 | 0 | 0
|  | 1010 | 40.4951 | 7.9431 | 0.76986 | 0.045067 | 5.0981 | 0.052355 | 0.70349 | 47.6425 | 25.9347 | 0.0014262 | 24.0922 | 24.328 | 3.4695e-05 | 0.0039248 | 0.46394 | 52.482 | 0.0023595 | 0.031704 | 0.027847 | 32.3814 | 47.1708 | 89.3657 | 20.8423 | 116.258 | 0.011436 | 0.13893 | 1.0052 | 1.0054 | 98.6033 | 276.078 | 328.092 | 331.303 | 927.243 | 0 | 0 | 0
|  | 1015 | 40.3193 | 11.3349 | -2.453 | 0.031445 | 3.5571 | 0.073593 | 1.0224 | 47.8446 | 25.7302 | -0.0031984 | 23.8918 | 24.116 | -7.7134e-05 | -0.0087255 | 0.46403 | 52.4918 | 0.0023141 | 0.032149 | 0.0278 | 32.5205 | 47.1375 | 89.215 | 20.8417 | 114.3814 | 0.011328 | 0.14071 | 1.0039 | 1.0036 | 98.6006 | 276.096 | 327.948 | 331.026 | 927.19 | 0 | 0 | 0
|  | 1020 | 41.6896 | 9.5712 | 0.44801 | 0.038504 | 4.3557 | 0.059673 | 0.91611 | 48.0496 | 26.2065 | 0.00070214 | 24.3349 | 24.5683 | 1.725e-05 | 0.0019514 | 0.46407 | 52.4967 | 0.0022977 | 0.035275 | 0.029013 | 32.6625 | 47.1074 | 89.028 | 20.8393 | 118.6599 | 0.011095 | 0.14706 | 1.0021 | 1.0022 | 98.5994 | 276.084 | 327.959 | 331.105 | 927.173 | 0 | 0 | 0
|  | 1025 | 42.6661 | 9.0985 | -2.8097 | 0.041454 | 4.6893 | 0.052201 | 0.79774 | 48.2605 | 25.9342 | -0.0047872 | 24.0884 | 24.3303 | -0.00011647 | -0.013176 | 0.46411 | 52.5015 | 0.0021639 | 0.033069 | 0.029152 | 32.8079 | 47.0834 | 88.8339 | 20.8378 | 116.2373 | 0.010656 | 0.1424 | 1.0016 | 1.0011 | 98.5993 | 276.087 | 328.047 | 331.341 | 927.116 | 0 | 0 | 0
|  | 1030 | 40.2576 | 11.174 | 4.2665 | 0.031849 | 3.6028 | 0.067989 | 1.0167 | 48.4678 | 25.3731 | 0.0057094 | 23.5681 | 23.7994 | 0.00013588 | 0.015371 | 0.46445 | 52.54 | 0.0021654 | 0.03238 | 0.02774 | 32.9502 | 47.0561 | 88.6265 | 20.8405 | 111.266 | 0.010853 | 0.14247 | 0.9995 | 1.0001 | 98.6012 | 276.072 | 328.059 | 331.278 | 927.176 | 0 | 0 | 0
|  | 1035 | 41.3015 | 8.1016 | -0.12731 | 0.045066 | 5.0979 | 0.050758 | 0.75115 | 48.6717 | 25.7588 | -0.00023757 | 23.9215 | 24.1498 | -5.7373e-06 | -0.00064901 | 0.46479 | 52.5784 | 0.0022874 | 0.033851 | 0.028579 | 33.091 | 47.0258 | 88.4904 | 20.8391 | 114.6513 | 0.011211 | 0.14497 | 0.99965 | 0.99962 | 98.6016 | 276.079 | 327.991 | 331.122 | 929.05 | 0 | 0 | 0
|  | 1040 | 43.5351 | 8.4652 | 3.2366 | 0.045462 | 5.1428 | 0.04701 | 0.74599 | 48.8838 | 25.8521 | 0.006066 | 24.0175 | 24.2568 | 0.00014714 | 0.016645 | 0.46516 | 52.62 | 0.0021372 | 0.033914 | 0.029739 | 33.2368 | 47.0036 | 88.1908 | 20.8354 | 115.5284 | 0.010577 | 0.14481 | 0.9987 | 0.99939 | 98.6053 | 276.082 | 328.12 | 331.388 | 927.172 | 0 | 0 | 0
|  | 1045 | 43.4208 | 12.0188 | -3.5518 | 0.031937 | 3.6128 | 0.06451 | 1.0944 | 49.1012 | 25.6416 | -0.0047151 | 23.8202 | 24.0574 | -0.00011343 | -0.012832 | 0.46553 | 52.6616 | 0.0020602 | 0.034951 | 0.029803 | 33.3856 | 46.9868 | 88.0518 | 20.8343 | 113.6461 | 0.010337 | 0.14818 | 1.0001 | 0.99961 | 98.6064 | 276.081 | 328.095 | 331.363 | 927.042 | 0 | 0 | 0
|  | 1050 | 44.7138 | 9.3796 | 1.4825 | 0.042141 | 4.7671 | 0.048724 | 0.80386 | 49.3215 | 25.9826 | 0.0025597 | 24.146 | 24.4067 | 6.2474e-05 | 0.0070672 | 0.46568 | 52.6793 | 0.0020533 | 0.033876 | 0.030339 | 33.536 | 46.9729 | 87.846 | 20.8338 | 116.733 | 0.0102 | 0.14428 | 0.99979 | 1.0001 | 98.6011 | 276.06 | 328.218 | 331.761 | 927.07 | 0 | 0 | 0
|  | 1055 | 41.2344 | 10.4733 | -0.90726 | 0.034804 | 3.9371 | 0.059727 | 0.90917 | 49.5364 | 25.0154 | -0.0013444 | 23.2437 | 23.4875 | -3.1576e-05 | -0.003572 | 0.46584 | 52.697 | 0.0020787 | 0.031643 | 0.02812 | 33.6821 | 46.9539 | 87.6484 | 20.8378 | 108.1873 | 0.010621 | 0.14173 | 1.0011 | 1.0009 | 98.6021 | 276.069 | 328.169 | 331.612 | 927.057 | 0 | 0 | 0
|  | 1060 | 40.9615 | 10.6179 | 11.4036 | 0.034103 | 3.8578 | 0.065579 | 0.93916 | 49.7419 | 25.5749 | 0.016201 | 23.7604 | 24.0048 | 0.00038889 | 0.043993 | 0.46681 | 52.8069 | 0.0022364 | 0.032028 | 0.028097 | 33.8227 | 46.9263 | 87.4922 | 20.8401 | 113.0661 | 0.011071 | 0.14089 | 1.0002 | 1.0021 | 98.6026 | 276.078 | 328.125 | 331.5 | 927.145 | 0 | 0 | 0
|  | 1065 | 42.2345 | 12.4597 | 2.5187 | 0.029965 | 3.3897 | 0.070836 | 1.1229 | 49.9498 | 25.9765 | 0.0030942 | 24.1424 | 24.3914 | 7.5472e-05 | 0.0085376 | 0.46797 | 52.9383 | 0.0021226 | 0.033646 | 0.02899 | 33.9654 | 46.9013 | 87.3094 | 20.8385 | 116.6882 | 0.010478 | 0.14372 | 1.0033 | 1.0036 | 98.5999 | 276.059 | 328.246 | 331.631 | 927.179 | 0 | 0 | 0
|  | 1070 | 41.8823 | 10.2481 | 3.4293 | 0.036128 | 4.0868 | 0.056818 | 0.90314 | 50.1601 | 25.8505 | 0.0051035 | 24.0262 | 24.2761 | 0.00012389 | 0.014015 | 0.46847 | 52.9946 | 0.0020527 | 0.032629 | 0.028616 | 34.1094 | 46.8786 | 87.1803 | 20.8393 | 115.563 | 0.010239 | 0.14155 | 1.0045 | 1.0051 | 98.6018 | 276.076 | 328.258 | 331.673 | 927.255 | 0 | 0 | 0
|  | 1075 | 41.152 | 9.1001 | -2.7782 | 0.039976 | 4.5222 | 0.054392 | 0.82698 | 50.3677 | 26.0591 | -0.0045422 | 24.2128 | 24.4513 | -0.00011106 | -0.012564 | 0.46878 | 53.0297 | 0.0021744 | 0.033059 | 0.028336 | 34.2518 | 46.8537 | 86.951 | 20.8411 | 117.4003 | 0.010657 | 0.14197 | 1.0072 | 1.0067 | 98.6011 | 276.076 | 328.159 | 331.392 | 927.276 | 0 | 0 | 0
|  | 1080 | 40.7106 | 10.9945 | 2.0943 | 0.032733 | 3.7028 | 0.061816 | 0.98473 | 50.5724 | 25.9359 | 0.0028186 | 24.0943 | 24.3213 | 6.8551e-05 | 0.0077547 | 0.46895 | 53.0491 | 0.0020234 | 0.032233 | 0.027911 | 34.3924 | 46.8263 | 86.7927 | 20.8421 | 116.2733 | 0.010096 | 0.14027 | 1.0078 | 1.0081 | 98.6014 | 276.082 | 328.106 | 331.196 | 927.256 | 0 | 0 | 0
|  | 1085 | 38.0814 | 7.9344 | -3.7148 | 0.042428 | 4.7995 | 0.051073 | 0.74349 | 50.7694 | 25.551 | -0.0065819 | 23.7297 | 23.9464 | -0.00015761 | -0.017829 | 0.46913 | 53.0685 | 0.0021669 | 0.031545 | 0.026437 | 34.5283 | 46.792 | 86.607 | 20.8458 | 112.8146 | 0.010798 | 0.13973 | 1.0107 | 1.0099 | 98.6076 | 276.104 | 328.007 | 331.002 | 927.356 | 0 | 0 | 0
|  | 1090 | 39.592 | 11.9101 | -4.3128 | 0.029386 | 3.3242 | 0.075128 | 1.1468 | 50.9635 | 25.674 | -0.0052679 | 23.8395 | 24.0582 | -0.00012674 | -0.014337 | 0.46913 | 53.0685 | 0.0022077 | 0.033699 | 0.027599 | 34.6633 | 46.7555 | 86.3922 | 20.8422 | 113.8818 | 0.01092 | 0.14486 | 1.0121 | 1.0115 | 98.6071 | 276.11 | 327.947 | 330.956 | 927.359 | 0 | 0 | 0
|  | 1095 | 41.0522 | 10.3602 | 7.2125 | 0.035028 | 3.9625 | 0.059017 | 0.92177 | 51.1652 | 25.5829 | 0.010529 | 23.7622 | 23.9957 | 0.00025264 | 0.028579 | 0.46976 | 53.1399 | 0.0020673 | 0.032288 | 0.028119 | 34.8026 | 46.7262 | 86.2934 | 20.84 | 113.1101 | 0.010384 | 0.14154 | 1.0119 | 1.0131 | 98.6012 | 276.116 | 328.047 | 331.271 | 927.262 | 0 | 0 | 0
|  | 1100 | 41.4236 | 10.3943 | -3.0299 | 0.035229 | 3.9852 | 0.061651 | 0.92469 | 51.3713 | 26.1622 | -0.0043514 | 24.2955 | 24.5309 | -0.00010674 | -0.012075 | 0.47039 | 53.2114 | 0.0021719 | 0.032576 | 0.028409 | 34.944 | 46.7012 | 86.0465 | 20.8412 | 118.2669 | 0.010613 | 0.14042 | 1.015 | 1.0145 | 98.5997 | 276.117 | 327.983 | 331.161 | 927.273 | 0 | 0 | 0
|  | 1105 | 39.8038 | 10.674 | -3.2645 | 0.032965 | 3.7291 | 0.067776 | 1.0015 | 51.5744 | 26.269 | -0.0043712 | 24.3927 | 24.6184 | -0.00010761 | -0.012173 | 0.47039 | 53.2114 | 0.0022342 | 0.033015 | 0.027624 | 35.0841 | 46.6737 | 85.9429 | 20.8443 | 119.2254 | 0.010823 | 0.14119 | 1.0164 | 1.0159 | 98.599 | 276.086 | 327.957 | 330.991 | 927.153 | 0 | 0 | 0
|  | 1110 | 40.2803 | 7.811 | 1.0956 | 0.045587 | 5.1569 | 0.047312 | 0.73999 | 51.7746 | 25.7985 | 0.0020673 | 23.9429 | 24.1597 | 4.9945e-05 | 0.0056499 | 0.47051 | 53.2255 | 0.0021568 | 0.033734 | 0.027958 | 35.223 | 46.6438 | 85.702 | 20.8414 | 114.9307 | 0.010673 | 0.14453 | 1.0168 | 1.017 | 98.5969 | 276.11 | 327.78 | 330.748 | 927.126 | 0 | 0 | 0
|  | 1115 | 40.6626 | 11.1778 | -2.0267 | 0.032158 | 3.6378 | 0.068458 | 1.0534 | 51.977 | 25.7192 | -0.0027046 | 23.8742 | 24.0982 | -6.5176e-05 | -0.0073729 | 0.47064 | 53.2396 | 0.0022015 | 0.033877 | 0.028203 | 35.3634 | 46.6161 | 85.515 | 20.8402 | 114.2486 | 0.01088 | 0.14516 | 1.0181 | 1.0178 | 98.5941 | 276.106 | 327.848 | 330.923 | 928.164 | 0 | 0 | 0
|  | 1120 | 42.8743 | 9.9694 | -2.1733 | 0.038017 | 4.3006 | 0.057582 | 0.86863 | 52.1858 | 26.1031 | -0.0033767 | 24.2338 | 24.4676 | -8.2621e-05 | -0.0093463 | 0.47064 | 53.2396 | 0.0021891 | 0.033023 | 0.029269 | 35.5071 | 46.5945 | 85.359 | 20.838 | 117.7005 | 0.0107 | 0.14174 | 1.0187 | 1.0183 | 98.5977 | 276.106 | 327.892 | 331.055 | 927.017 | 0 | 0 | 0
|  | 1125 | 41.6118 | 7.3018 | -1.3762 | 0.050378 | 5.6988 | 0.039529 | 0.70536 | 52.397 | 26.1899 | -0.0028236 | 24.3179 | 24.5548 | -6.9332e-05 | -0.007843 | 0.47064 | 53.2396 | 0.0019914 | 0.035535 | 0.028889 | 35.6525 | 46.5751 | 85.1282 | 20.8397 | 118.5015 | 0.009891 | 0.14777 | 1.0188 | 1.0185 | 98.6001 | 276.097 | 327.938 | 331.133 | 927.105 | 0 | 0 | 0
|  | 1130 | 44.8877 | 11.994 | -3.2157 | 0.033084 | 3.7425 | 0.06172 | 1.0817 | 52.6133 | 25.9787 | -0.0043695 | 24.1179 | 24.3481 | -0.00010639 | -0.012035 | 0.47064 | 53.2396 | 0.0020419 | 0.035787 | 0.030719 | 35.8015 | 46.5604 | 84.8885 | 20.8325 | 116.5794 | 0.010156 | 0.14914 | 1.0188 | 1.0183 | 98.6006 | 276.1 | 327.885 | 331.014 | 927.154 | 0 | 0 | 0
|  | 1135 | 44.9567 | 10.4643 | 2.1963 | 0.037978 | 4.2962 | 0.05481 | 0.8562 | 52.8379 | 25.6686 | 0.0034663 | 23.8323 | 24.0639 | 8.3413e-05 | 0.0094358 | 0.47085 | 53.2632 | 0.0020816 | 0.032517 | 0.030274 | 35.954 | 46.5532 | 84.7743 | 20.8327 | 113.8234 | 0.010414 | 0.14185 | 1.0173 | 1.0177 | 98.5985 | 276.101 | 327.917 | 331.104 | 927.167 | 0 | 0 | 0
|  | 1140 | 42.3395 | 9.773 | 3.1922 | 0.038298 | 4.3323 | 0.057439 | 0.83951 | 53.0561 | 26.0806 | 0.0049996 | 24.2141 | 24.4523 | 0.00012225 | 0.013829 | 0.47136 | 53.3214 | 0.0021998 | 0.032151 | 0.028851 | 36.1018 | 46.5405 | 84.5124 | 20.8394 | 117.5038 | 0.01075 | 0.13961 | 1.0166 | 1.0172 | 98.5984 | 276.081 | 327.907 | 331.132 | 927.945 | 0 | 0 | 0
|  | 1145 | 41.4635 | 11.5334 | -6.8354 | 0.03178 | 3.5951 | 0.071274 | 1.0949 | 53.2656 | 26.1628 | -0.0088654 | 24.2803 | 24.5031 | -0.00021723 | -0.024574 | 0.47167 | 53.3559 | 0.0022651 | 0.034798 | 0.028805 | 36.2459 | 46.5202 | 84.3981 | 20.8398 | 118.1959 | 0.010981 | 0.14601 | 1.0174 | 1.0164 | 98.6006 | 276.084 | 327.771 | 330.779 | 927.261 | 0 | 0 | 0
|  | 1150 | 42.6158 | 8.9936 | -1.44 | 0.041888 | 4.7385 | 0.048431 | 0.80035 | 53.4758 | 25.6464 | -0.0025111 | 23.8008 | 24.0212 | -6.032e-05 | -0.0068236 | 0.47167 | 53.3559 | 0.0020287 | 0.033525 | 0.029138 | 36.3908 | 46.5007 | 84.1767 | 20.8367 | 113.575 | 0.010208 | 0.14451 | 1.0159 | 1.0156 | 98.6025 | 276.091 | 327.766 | 330.801 | 927.195 | 0 | 0 | 0
|  | 1155 | 43.3367 | 10.1833 | -5.551 | 0.03762 | 4.2557 | 0.056996 | 0.91315 | 53.6907 | 26.497 | -0.0084195 | 24.5865 | 24.803 | -0.00020883 | -0.023623 | 0.47167 | 53.3559 | 0.0021442 | 0.034353 | 0.029706 | 36.5379 | 46.4855 | 83.9954 | 20.838 | 121.2154 | 0.010396 | 0.1438 | 1.0159 | 1.0149 | 98.5993 | 276.08 | 327.717 | 330.603 | 927.211 | 0 | 0 | 0
|  | 1160 | 41.0636 | 12.1272 | -4.2151 | 0.029933 | 3.3861 | 0.06538 | 1.0878 | 53.9017 | 25.4847 | -0.0052895 | 23.6458 | 23.8532 | -0.00012617 | -0.014273 | 0.47167 | 53.3559 | 0.001957 | 0.032561 | 0.028123 | 36.6825 | 46.467 | 83.8046 | 20.8396 | 112.1238 | 0.0099691 | 0.14256 | 1.0146 | 1.014 | 98.5964 | 276.087 | 327.699 | 330.573 | 926.95 | 0 | 0 | 0
|  | 1165 | 40.6177 | 9.5591 | -2.8458 | 0.037562 | 4.2491 | 0.050748 | 0.85421 | 54.1059 | 25.2428 | -0.0045215 | 23.4226 | 23.6411 | -0.00010689 | -0.012092 | 0.47167 | 53.3559 | 0.0019062 | 0.032086 | 0.027787 | 36.8222 | 46.4429 | 83.6782 | 20.8399 | 110.0114 | 0.0098371 | 0.14213 | 1.0138 | 1.0132 | 98.5998 | 276.092 | 327.715 | 330.772 | 926.92 | 0 | 0 | 0
|  | 1170 | 42.1278 | 9.5093 | -6.0348 | 0.039163 | 4.4302 | 0.047874 | 0.81615 | 54.3128 | 25.452 | -0.0099078 | 23.6253 | 23.8539 | -0.00023634 | -0.026735 | 0.47167 | 53.3559 | 0.0018749 | 0.031963 | 0.028575 | 36.9632 | 46.4212 | 83.4348 | 20.8379 | 111.8826 | 0.0096456 | 0.14112 | 1.0135 | 1.0124 | 98.6028 | 276.101 | 327.835 | 331.007 | 927.112 | 0 | 0 | 0
|  | 1175 | 40.4498 | 9.8647 | -2.602 | 0.036248 | 4.1005 | 0.054987 | 0.88014 | 54.5192 | 25.0375 | -0.0040237 | 23.2323 | 23.4411 | -9.4319e-05 | -0.01067 | 0.47167 | 53.3559 | 0.0019932 | 0.031904 | 0.027702 | 37.1038 | 46.3994 | 83.2912 | 20.8394 | 108.2298 | 0.01026 | 0.14234 | 1.0123 | 1.0119 | 98.6003 | 276.101 | 327.718 | 330.664 | 926.934 | 0 | 0 | 0
|  | 1180 | 41.2847 | 7.5778 | -1.1193 | 0.048161 | 5.4481 | 0.048461 | 0.6745 | 54.7236 | 25.9704 | -0.0022169 | 24.0957 | 24.3151 | -5.3905e-05 | -0.0060978 | 0.47167 | 53.3559 | 0.002334 | 0.032485 | 0.028383 | 37.2441 | 46.3759 | 83.0585 | 20.8406 | 116.4348 | 0.011321 | 0.1408 | 1.0118 | 1.0116 | 98.5966 | 276.113 | 327.688 | 330.672 | 927.166 | 0 | 0 | 0
|  | 1185 | 39.7527 | 11.5748 | -5.1552 | 0.03036 | 3.4344 | 0.06937 | 1.0583 | 54.9262 | 25.5492 | -0.0065474 | 23.6973 | 23.9048 | -0.00015651 | -0.017705 | 0.47167 | 53.3559 | 0.0021061 | 0.03213 | 0.027407 | 37.3835 | 46.3512 | 82.8422 | 20.8424 | 112.6528 | 0.010552 | 0.14124 | 1.0146 | 1.0139 | 98.5953 | 276.111 | 327.583 | 330.451 | 927.144 | 0 | 0 | 0
|  | 1190 | 40.6198 | 11.143 | 5.0408 | 0.032225 | 3.6453 | 0.065016 | 1.0693 | 55.1271 | 25.991 | 0.006683 | 24.1014 | 24.3058 | 0.00016244 | 0.018375 | 0.47207 | 53.4019 | 0.0020951 | 0.034458 | 0.028228 | 37.5226 | 46.3253 | 82.7325 | 20.8412 | 116.5545 | 0.010364 | 0.14573 | 1.0157 | 1.0164 | 98.596 | 276.122 | 327.506 | 330.284 | 927.078 | 0 | 0 | 0
|  | 1195 | 41.3401 | 7.8217 | 1.2961 | 0.046722 | 5.2853 | 0.046181 | 0.67477 | 55.332 | 25.7525 | 0.0025138 | 23.8798 | 24.0898 | 6.0558e-05 | 0.0068504 | 0.47263 | 53.4649 | 0.0021577 | 0.031527 | 0.028196 | 37.6637 | 46.3029 | 82.5054 | 20.8404 | 114.423 | 0.010692 | 0.13905 | 1.018 | 1.0183 | 98.5998 | 276.097 | 327.5 | 330.381 | 927.695 | 0 | 0 | 0
|  | 1200 | 40.3471 | 10.6813 | 6.9296 | 0.033392 | 3.7774 | 0.069424 | 1.0053 | 55.5362 | 25.9612 | 0.0095341 | 24.0649 | 24.27 | 0.00023139 | 0.026176 | 0.47336 | 53.5475 | 0.0023182 | 0.033569 | 0.028034 | 37.8043 | 46.2802 | 82.297 | 20.8418 | 116.2449 | 0.011262 | 0.14358 | 1.0189 | 1.02 | 98.5995 | 276.099 | 327.386 | 330.175 | 927.23 | 0 | 0 | 0
|  | 1205 | 39.0834 | 11.919 | -0.49596 | 0.028987 | 3.2791 | 0.08023 | 1.1142 | 55.7348 | 25.1299 | -0.00061159 | 23.3039 | 23.5066 | -1.4377e-05 | -0.0016263 | 0.47394 | 53.6129 | 0.0023256 | 0.032298 | 0.027153 | 37.9422 | 46.2529 | 82.1616 | 20.8417 | 108.9641 | 0.011598 | 0.14306 | 1.0211 | 1.0211 | 98.5974 | 276.083 | 327.52 | 330.369 | 927.226 | 0 | 0 | 0
|  | 1210 | 39.0915 | 8.2719 | -1.8676 | 0.041776 | 4.7258 | 0.051101 | 0.77565 | 55.9302 | 25.428 | -0.0032796 | 23.5812 | 23.7892 | -7.8019e-05 | -0.0088257 | 0.47394 | 53.6129 | 0.0021348 | 0.032404 | 0.027101 | 38.0779 | 46.2233 | 81.9856 | 20.843 | 111.5687 | 0.01071 | 0.14234 | 1.022 | 1.0216 | 98.5961 | 276.095 | 327.532 | 330.421 | 927.176 | 0 | 0 | 0
|  | 1215 | 38.5723 | 7.4067 | -3.6331 | 0.046037 | 5.2078 | 0.04903 | 0.72356 | 56.1244 | 25.7336 | -0.0069505 | 23.8587 | 24.0638 | -0.00016725 | -0.01892 | 0.47394 | 53.6129 | 0.0022572 | 0.03331 | 0.027008 | 38.2131 | 46.1929 | 81.7532 | 20.8445 | 114.2385 | 0.011098 | 0.14367 | 1.0229 | 1.0221 | 98.599 | 276.088 | 327.451 | 330.265 | 927.196 | 0 | 0 | 0
|  | 1220 | 40.0617 | 7.9871 | -2.8942 | 0.04434 | 5.0158 | 0.047878 | 0.73763 | 56.321 | 25.5161 | -0.0053771 | 23.6585 | 23.8656 | -0.00012833 | -0.014517 | 0.47394 | 53.6129 | 0.0021229 | 0.032706 | 0.027668 | 38.3498 | 46.1647 | 81.5366 | 20.8414 | 112.3225 | 0.010632 | 0.14283 | 1.0227 | 1.022 | 98.5971 | 276.078 | 327.471 | 330.337 | 927.711 | 0 | 0 | 0
|  | 1225 | 39.2478 | 14.5031 | 3.9267 | 0.023922 | 2.7062 | 0.085841 | 1.372 | 56.5192 | 25.7421 | 0.0039006 | 23.8678 | 24.0823 | 9.3935e-05 | 0.010626 | 0.47417 | 53.6395 | 0.0020535 | 0.032821 | 0.027219 | 38.487 | 46.1382 | 81.3314 | 20.8438 | 114.3195 | 0.010277 | 0.14239 | 1.0213 | 1.0217 | 98.5979 | 276.072 | 327.467 | 330.41 | 927.082 | 0 | 0 | 0
|  | 1230 | 38.458 | 14.8639 | -0.83682 | 0.022872 | 2.5873 | 0.10049 | 1.3794 | 56.7135 | 25.8339 | -0.00079233 | 23.9482 | 24.1564 | -1.914e-05 | -0.0021651 | 0.47441 | 53.6661 | 0.0022984 | 0.03155 | 0.026696 | 38.6218 | 46.1085 | 81.2719 | 20.846 | 115.1137 | 0.011228 | 0.13885 | 1.0213 | 1.0213 | 98.6005 | 276.076 | 327.403 | 330.25 | 927.135 | 0 | 0 | 0
|  | 1235 | 37.5851 | 6.8205 | -3.1292 | 0.048714 | 5.5106 | 0.050854 | 0.65473 | 56.9036 | 25.3916 | -0.0064208 | 23.5374 | 23.7408 | -0.00015243 | -0.017244 | 0.47441 | 53.6661 | 0.0024773 | 0.031895 | 0.026343 | 38.7544 | 46.0758 | 81.0708 | 20.8456 | 111.2022 | 0.012117 | 0.14114 | 1.0209 | 1.0202 | 98.6016 | 276.074 | 327.392 | 330.221 | 927.197 | 0 | 0 | 0
|  | 1240 | 39.0725 | 8.8343 | -0.11575 | 0.039098 | 4.4228 | 0.060449 | 0.8672 | 57.0953 | 25.4871 | -0.0001899 | 23.6264 | 23.8309 | -4.5255e-06 | -0.00051194 | 0.47441 | 53.6661 | 0.0023634 | 0.033906 | 0.027409 | 38.8888 | 46.0446 | 80.8237 | 20.8422 | 112.0422 | 0.011617 | 0.14603 | 1.019 | 1.019 | 98.5982 | 276.063 | 327.398 | 330.232 | 927.11 | 0 | 0 | 0
|  | 1245 | 41.4651 | 8.4593 | 0.14653 | 0.043331 | 4.9017 | 0.051419 | 0.79315 | 57.2966 | 26.169 | 0.00025937 | 24.26 | 24.4803 | 6.3495e-06 | 0.00071827 | 0.47442 | 53.6679 | 0.002228 | 0.034368 | 0.028726 | 39.0291 | 46.0214 | 80.6687 | 20.8401 | 118.1249 | 0.010832 | 0.14491 | 1.0173 | 1.0174 | 98.5974 | 276.072 | 327.418 | 330.392 | 927.051 | 0 | 0 | 0
|  | 1250 | 40.5642 | 9.5422 | 2.6212 | 0.037579 | 4.251 | 0.054664 | 0.84982 | 57.5017 | 26.1345 | 0.0040286 | 24.2287 | 24.4507 | 9.8501e-05 | 0.011143 | 0.47469 | 53.6975 | 0.0020542 | 0.031935 | 0.0278 | 39.1705 | 46.0013 | 80.4015 | 20.8432 | 117.8173 | 0.010156 | 0.1389 | 1.015 | 1.0155 | 98.5988 | 276.059 | 327.427 | 330.427 | 927.019 | 0 | 0 | 0
|  | 1255 | 37.5535 | 10.8203 | -0.15795 | 0.030681 | 3.4707 | 0.074923 | 1.0324 | 57.697 | 26.0202 | -0.00019939 | 24.1087 | 24.3034 | -4.8459e-06 | -0.00054818 | 0.47493 | 53.7254 | 0.0022987 | 0.031673 | 0.026227 | 39.3055 | 45.9737 | 80.2932 | 20.8483 | 116.721 | 0.011164 | 0.13859 | 1.0146 | 1.0146 | 98.6007 | 276.059 | 327.238 | 329.88 | 927.154 | 0 | 0 | 0
|  | 1260 | 35.9045 | 7.2409 | -3.9046 | 0.043834 | 4.9586 | 0.05441 | 0.76888 | 57.8806 | 25.8784 | -0.0070778 | 23.979 | 24.1821 | -0.00017116 | -0.019361 | 0.47493 | 53.7254 | 0.002385 | 0.033703 | 0.025676 | 39.4353 | 45.937 | 80.0745 | 20.8497 | 115.4604 | 0.011558 | 0.14419 | 1.0157 | 1.0149 | 98.5989 | 276.041 | 327.26 | 330.032 | 929.045 | 0 | 0 | 0
|  | 1265 | 40.9238 | 19.014 | -0.42504 | 0.019026 | 2.1523 | 0.11159 | 1.7218 | 58.0727 | 25.5808 | -0.00033781 | 23.7158 | 23.939 | -8.0869e-06 | -0.00091481 | 0.47493 | 53.7254 | 0.0021232 | 0.03276 | 0.028143 | 39.5698 | 45.9073 | 79.8937 | 20.8399 | 112.8796 | 0.010611 | 0.14276 | 1.0155 | 1.0154 | 98.6015 | 276.042 | 327.434 | 330.516 | 927.103 | 0 | 0 | 0
|  | 1270 | 43.296 | 10.604 | -2.6939 | 0.036094 | 4.083 | 0.058723 | 0.94387 | 58.2832 | 26.4358 | -0.0039295 | 24.5102 | 24.7444 | -9.7233e-05 | -0.010999 | 0.47493 | 53.7254 | 0.0021195 | 0.034068 | 0.02963 | 39.7143 | 45.8923 | 79.8354 | 20.838 | 120.5605 | 0.010319 | 0.14329 | 1.0164 | 1.016 | 98.6026 | 276.043 | 327.457 | 330.585 | 927.096 | 0 | 0 | 0
|  | 1275 | 42.4452 | 5.8471 | -1.7987 | 0.064172 | 7.2592 | 0.033462 | 0.52008 | 58.4976 | 25.9186 | -0.0047572 | 24.0329 | 24.263 | -0.00011543 | -0.013057 | 0.47493 | 53.7254 | 0.0021473 | 0.033374 | 0.029072 | 39.861 | 45.8805 | 79.5222 | 20.838 | 115.8999 | 0.010595 | 0.14322 | 1.0172 | 1.0166 | 98.5987 | 276.034 | 327.488 | 330.623 | 927.091 | 0 | 0 | 0
|  | 1280 | 43.2688 | 13.6667 | 5.4051 | 0.027987 | 3.166 | 0.071431 | 1.1857 | 58.7119 | 26.3543 | 0.0061248 | 24.4506 | 24.6987 | 0.00015128 | 0.017113 | 0.47531 | 53.7682 | 0.0019992 | 0.033184 | 0.029434 | 40.0073 | 45.8687 | 79.2677 | 20.8384 | 119.8961 | 0.0098726 | 0.14134 | 1.0164 | 1.0171 | 98.597 | 276.043 | 327.671 | 330.996 | 927.105 | 0 | 0 | 0
|  | 1285 | 41.6959 | 12.3997 | -6.7081 | 0.029726 | 3.3626 | 0.068226 | 1.1146 | 58.9243 | 26.1685 | -0.0081311 | 24.2795 | 24.5235 | -0.0001994 | -0.022557 | 0.47569 | 53.8109 | 0.0020281 | 0.033133 | 0.028585 | 40.1523 | 45.8555 | 79.2022 | 20.8406 | 118.2177 | 0.010042 | 0.14181 | 1.0184 | 1.0174 | 98.5993 | 276.037 | 327.688 | 330.981 | 927.168 | 0 | 0 | 0
|  | 1290 | 40.9742 | 8.9172 | -3.2471 | 0.040619 | 4.5949 | 0.052515 | 0.80006 | 59.131 | 25.7126 | -0.0054776 | 23.8494 | 24.079 | -0.00013189 | -0.01492 | 0.47569 | 53.8109 | 0.0021331 | 0.032498 | 0.028136 | 40.2941 | 45.838 | 78.9552 | 20.8405 | 114.1007 | 0.010607 | 0.14166 | 1.0184 | 1.0177 | 98.6006 | 276.043 | 327.591 | 330.744 | 927.214 | 0 | 0 | 0
|  | 1295 | 38.4417 | 7.6547 | -1.121 | 0.044394 | 5.022 | 0.050663 | 0.70551 | 59.3295 | 25.3066 | -0.002099 | 23.4796 | 23.7094 | -4.9767e-05 | -0.0056298 | 0.47569 | 53.8109 | 0.0022492 | 0.031321 | 0.026629 | 40.431 | 45.8143 | 78.8057 | 20.8443 | 110.5577 | 0.011219 | 0.13993 | 1.0184 | 1.0181 | 98.5984 | 276.057 | 327.686 | 330.893 | 927.22 | 0 | 0 | 0
|  | 1300 | 38.6959 | 10.8556 | -1.5127 | 0.031511 | 3.5646 | 0.078418 | 1.0303 | 59.5223 | 25.4195 | -0.0020034 | 23.572 | 23.7934 | -4.7668e-05 | -0.0053923 | 0.47569 | 53.8109 | 0.0024711 | 0.032465 | 0.027029 | 40.5652 | 45.7864 | 78.5323 | 20.8433 | 111.4882 | 0.012081 | 0.14253 | 1.0187 | 1.0184 | 98.5975 | 276.045 | 327.514 | 330.589 | 927.33 | 0 | 0 | 0
|  | 1305 | 40.9904 | 15.5616 | -2.0963 | 0.023285 | 2.6341 | 0.095909 | 1.4347 | 59.7216 | 25.6809 | -0.0020288 | 23.8224 | 24.0601 | -4.8813e-05 | -0.0055218 | 0.47569 | 53.8109 | 0.0022333 | 0.033406 | 0.028321 | 40.7036 | 45.7637 | 78.4827 | 20.8397 | 113.8308 | 0.011021 | 0.14409 | 1.0189 | 1.0187 | 98.6003 | 276.035 | 327.624 | 330.893 | 927.321 | 0 | 0 | 0
|  | 1310 | 41.4324 | 7.6547 | -3.202 | 0.047848 | 5.4126 | 0.046272 | 0.68373 | 59.9276 | 25.7476 | -0.0063517 | 23.8861 | 24.121 | -0.00015321 | -0.017331 | 0.47569 | 53.8109 | 0.002214 | 0.032715 | 0.028449 | 40.8455 | 45.7463 | 78.2621 | 20.8395 | 114.4317 | 0.01092 | 0.1421 | 1.0196 | 1.0188 | 98.6016 | 276.039 | 327.649 | 330.871 | 927.176 | 0 | 0 | 0
|  | 1315 | 40.3866 | 9.4215 | -1.5825 | 0.037894 | 4.2866 | 0.053969 | 0.84665 | 60.1322 | 25.4005 | -0.00252 | 23.5667 | 23.7963 | -5.9968e-05 | -0.0067837 | 0.47569 | 53.8109 | 0.0020451 | 0.032083 | 0.027718 | 40.9859 | 45.7279 | 78.0409 | 20.8407 | 111.3795 | 0.010354 | 0.1416 | 1.0193 | 1.019 | 98.6006 | 276.033 | 327.685 | 330.878 | 927.765 | 0 | 0 | 0
|  | 1320 | 40.873 | 7.8137 | 3.5546 | 0.046242 | 5.231 | 0.047254 | 0.70851 | 60.3353 | 26.2403 | 0.006692 | 24.3369 | 24.5624 | 0.00016437 | 0.018594 | 0.4761 | 53.8574 | 0.0021851 | 0.032763 | 0.028145 | 41.1256 | 45.7086 | 77.8689 | 20.8424 | 118.8224 | 0.010639 | 0.14065 | 1.0182 | 1.019 | 98.6003 | 276.015 | 327.564 | 330.599 | 927.742 | 0 | 0 | 0
|  | 1325 | 41.8448 | 15.8448 | -0.9398 | 0.023346 | 2.6409 | 0.095959 | 1.448 | 60.5421 | 26.9091 | -0.0008717 | 24.9466 | 25.1695 | -2.194e-05 | -0.0024819 | 0.47651 | 53.9039 | 0.0022402 | 0.033804 | 0.028856 | 41.2681 | 45.6922 | 77.6109 | 20.8424 | 124.9039 | 0.010637 | 0.14115 | 1.0192 | 1.0191 | 98.5994 | 276.016 | 327.425 | 330.35 | 927.754 | 0 | 0 | 0
|  | 1330 | 40.0584 | 10.9676 | -3.7725 | 0.032288 | 3.6524 | 0.070201 | 1.0128 | 60.7469 | 25.2949 | -0.0051514 | 23.4447 | 23.6448 | -0.00012181 | -0.013779 | 0.47651 | 53.9039 | 0.0022666 | 0.032702 | 0.02772 | 41.4095 | 45.6743 | 77.5969 | 20.8403 | 110.3422 | 0.011294 | 0.14356 | 1.0196 | 1.019 | 98.5977 | 276.015 | 327.35 | 330.144 | 927.736 | 0 | 0 | 0
|  | 1335 | 40.882 | 5.7323 | -2.0869 | 0.063046 | 7.1318 | 0.039923 | 0.48508 | 60.9492 | 25.6627 | -0.0054801 | 23.7923 | 24.0091 | -0.00013157 | -0.014884 | 0.47651 | 53.9039 | 0.002517 | 0.030582 | 0.027946 | 41.5487 | 45.6548 | 77.2656 | 20.8409 | 113.6068 | 0.01217 | 0.1369 | 1.0195 | 1.0189 | 98.5975 | 276.016 | 327.441 | 330.425 | 927.706 | 0 | 0 | 0
|  | 1340 | 38.4148 | 12.7488 | -5.8205 | 0.026637 | 3.0132 | 0.091777 | 1.1472 | 61.1475 | 25.3454 | -0.0065365 | 23.5024 | 23.7192 | -0.00015504 | -0.017538 | 0.47651 | 53.9039 | 0.0024447 | 0.030558 | 0.026576 | 41.685 | 45.6324 | 77.0431 | 20.8446 | 110.8345 | 0.012002 | 0.13783 | 1.019 | 1.0183 | 98.5982 | 276 | 327.501 | 330.523 | 928.537 | 0 | 0 | 0
|  | 1345 | 38.8266 | 14.9276 | -6.2837 | 0.022993 | 2.601 | 0.10735 | 1.3823 | 61.3406 | 25.8703 | -0.0059707 | 23.9824 | 24.198 | -0.00014448 | -0.016344 | 0.47651 | 53.9039 | 0.0024682 | 0.031782 | 0.026998 | 41.8189 | 45.6064 | 76.9637 | 20.845 | 115.4406 | 0.011894 | 0.13933 | 1.0183 | 1.0176 | 98.5983 | 276.011 | 327.409 | 330.352 | 927.222 | 0 | 0 | 0
|  | 1350 | 41.2177 | 7.8338 | 3.4468 | 0.046512 | 5.2615 | 0.048898 | 0.69958 | 61.5407 | 25.7882 | 0.0066394 | 23.9172 | 24.1466 | 0.00016032 | 0.018136 | 0.47691 | 53.9492 | 0.0022744 | 0.032539 | 0.02833 | 41.9572 | 45.5857 | 76.7798 | 20.8401 | 114.7614 | 0.011148 | 0.14152 | 1.0157 | 1.0165 | 98.5972 | 276.014 | 327.559 | 330.701 | 927.22 | 0 | 0 | 0
|  | 1355 | 41.096 | 10.6708 | -6.7499 | 0.034045 | 3.8513 | 0.070461 | 0.99726 | 61.7465 | 26.092 | -0.0094003 | 24.2076 | 24.446 | -0.0002298 | -0.025995 | 0.47731 | 53.9946 | 0.0023988 | 0.033952 | 0.02853 | 42.0994 | 45.5693 | 76.5383 | 20.8405 | 117.5232 | 0.011535 | 0.14411 | 1.0167 | 1.0156 | 98.5957 | 276.037 | 327.676 | 330.903 | 927.091 | 0 | 0 | 0
|  | 1360 | 42.0449 | 11.8205 | -3.5231 | 0.031443 | 3.5569 | 0.068373 | 1.0237 | 61.9543 | 25.6883 | -0.0046026 | 23.834 | 24.0687 | -0.00011078 | -0.012532 | 0.47731 | 53.9946 | 0.0021499 | 0.032189 | 0.028675 | 42.2424 | 45.5546 | 76.4307 | 20.8385 | 113.9193 | 0.010683 | 0.14095 | 1.015 | 1.0145 | 98.5971 | 276.042 | 327.689 | 330.915 | 927.135 | 0 | 0 | 0
|  | 1365 | 40.5441 | 9.6167 | -5.095 | 0.037269 | 4.216 | 0.059166 | 0.84597 | 62.1608 | 26.0893 | -0.0077663 | 24.2099 | 24.45 | -0.00018989 | -0.02148 | 0.47731 | 53.9946 | 0.0022051 | 0.031529 | 0.027787 | 42.3835 | 45.539 | 76.2137 | 20.8431 | 117.5221 | 0.010768 | 0.13801 | 1.0141 | 1.0132 | 98.5997 | 276.048 | 327.74 | 330.991 | 927.969 | 0 | 0 | 0
|  | 1370 | 37.332 | 10.6654 | -2.5248 | 0.030943 | 3.5003 | 0.073687 | 1.0062 | 62.3555 | 26.0154 | -0.0032075 | 24.1334 | 24.3561 | -7.8122e-05 | -0.0088374 | 0.47731 | 53.9946 | 0.0022801 | 0.031134 | 0.026018 | 42.518 | 45.5149 | 76.0701 | 20.849 | 116.819 | 0.011091 | 0.13724 | 1.0121 | 1.0117 | 98.5988 | 276.064 | 327.634 | 330.657 | 927.217 | 0 | 0 | 0
|  | 1375 | 37.9359 | 8.4752 | 2.9415 | 0.039569 | 4.4761 | 0.060953 | 0.87713 | 62.5436 | 26.2876 | 0.0047304 | 24.3813 | 24.6051 | 0.00011639 | 0.013167 | 0.4776 | 54.0275 | 0.0024118 | 0.034707 | 0.026941 | 42.6504 | 45.4863 | 75.8898 | 20.8467 | 119.2541 | 0.011516 | 0.14537 | 1.0094 | 1.0099 | 98.5978 | 276.051 | 327.571 | 330.578 | 927.24 | 0 | 0 | 0
|  | 1380 | 41.3742 | 13.9481 | 8.6915 | 0.026222 | 2.9663 | 0.085931 | 1.233 | 62.7419 | 25.636 | 0.0094882 | 23.7866 | 24.0202 | 0.00022791 | 0.025782 | 0.47846 | 54.1249 | 0.0022533 | 0.032332 | 0.028374 | 42.7887 | 45.4652 | 75.6958 | 20.8393 | 113.461 | 0.011117 | 0.14148 | 1.0071 | 1.0082 | 98.5974 | 276.079 | 327.705 | 330.923 | 927.114 | 0 | 0 | 0
|  | 1385 | 39.0012 | 7.7633 | -4.3727 | 0.04441 | 5.0238 | 0.053227 | 0.7181 | 62.9429 | 26.0761 | -0.0079459 | 24.2016 | 24.4397 | -0.00019419 | -0.021968 | 0.47903 | 54.1893 | 0.0023638 | 0.031891 | 0.027069 | 42.9273 | 45.4461 | 75.5932 | 20.8455 | 117.4226 | 0.011402 | 0.13897 | 1.0078 | 1.0069 | 98.598 | 276.08 | 327.794 | 331.019 | 927.132 | 0 | 0 | 0
|  | 1390 | 38.4977 | 7.3641 | -4.5778 | 0.046213 | 5.2278 | 0.052387 | 0.66819 | 63.1366 | 25.7802 | -0.0087661 | 23.9156 | 24.1334 | -0.00021156 | -0.023932 | 0.47903 | 54.1893 | 0.002421 | 0.030879 | 0.026663 | 43.0617 | 45.422 | 75.2704 | 20.8459 | 114.7183 | 0.011739 | 0.13731 | 1.0069 | 1.0059 | 98.5983 | 276.082 | 327.638 | 330.622 | 927.206 | 0 | 0 | 0
|  | 1395 | 39.5342 | 11.4707 | 1.4459 | 0.030467 | 3.4465 | 0.083286 | 1.1045 | 63.3317 | 26.3582 | 0.0017859 | 24.446 | 24.6681 | 4.4054e-05 | 0.0049835 | 0.47914 | 54.2018 | 0.0025375 | 0.033652 | 0.027695 | 43.1976 | 45.3991 | 75.1513 | 20.8444 | 119.8916 | 0.011983 | 0.1425 | 1.0046 | 1.0048 | 98.5985 | 276.085 | 327.561 | 330.536 | 927.179 | 0 | 0 | 0
|  | 1400 | 40.4217 | 7.7929 | -1.1231 | 0.045853 | 5.187 | 0.047636 | 0.70428 | 63.5316 | 25.9379 | -0.00212 | 24.0617 | 24.2921 | -5.15e-05 | -0.0058258 | 0.47925 | 54.2142 | 0.0021843 | 0.032294 | 0.027827 | 43.3364 | 45.3797 | 74.9338 | 20.8424 | 116.125 | 0.010736 | 0.14042 | 1.0041 | 1.0039 | 98.601 | 276.084 | 327.635 | 330.773 | 927.092 | 0 | 0 | 0
|  | 1405 | 40.9857 | 14.1344 | 0.27394 | 0.025634 | 2.8997 | 0.086562 | 1.3066 | 63.7351 | 25.9089 | 0.00028945 | 24.0328 | 24.2599 | 7.0221e-06 | 0.00079435 | 0.47927 | 54.2162 | 0.0022189 | 0.033492 | 0.028328 | 43.4768 | 45.3631 | 74.7285 | 20.8405 | 115.8559 | 0.010884 | 0.14355 | 1.0028 | 1.0028 | 98.6026 | 276.077 | 327.609 | 330.704 | 927.097 | 0 | 0 | 0
|  | 1410 | 40.6877 | 8.8021 | 0.91699 | 0.040863 | 4.6225 | 0.04993 | 0.76604 | 63.9393 | 25.1668 | 0.0015892 | 23.3485 | 23.5786 | 3.7471e-05 | 0.0042388 | 0.47938 | 54.2288 | 0.0020403 | 0.031302 | 0.027759 | 43.617 | 45.347 | 74.639 | 20.8397 | 109.3328 | 0.010411 | 0.14033 | 1.0017 | 1.0019 | 98.6023 | 276.092 | 327.665 | 330.895 | 927.127 | 0 | 0 | 0
|  | 1415 | 40.8864 | 7.8656 | -3.43 | 0.045951 | 5.1981 | 0.043814 | 0.74197 | 64.1432 | 25.6587 | -0.0065604 | 23.8024 | 24.0251 | -0.00015761 | -0.01783 | 0.47948 | 54.2394 | 0.0020133 | 0.034095 | 0.028283 | 43.7571 | 45.3309 | 74.3312 | 20.8397 | 113.6373 | 0.010142 | 0.14593 | 1.0019 | 1.0011 | 98.5986 | 276.083 | 327.631 | 330.696 | 927.263 | 0 | 0 | 0
|  | 1420 | 41.4979 | 14.2007 | 1.4237 | 0.025833 | 2.9222 | 0.081922 | 1.2951 | 64.3492 | 25.9551 | 0.0015122 | 24.0832 | 24.3198 | 3.6777e-05 | 0.0041603 | 0.47957 | 54.2498 | 0.0021163 | 0.033455 | 0.028559 | 43.8992 | 45.3163 | 74.2075 | 20.8399 | 116.3061 | 0.01046 | 0.14331 | 1.0003 | 1.0005 | 98.598 | 276.09 | 327.711 | 330.93 | 927.221 | 0 | 0 | 0
|  | 1425 | 40.1142 | 7.9706 | 1.1827 | 0.04449 | 5.0328 | 0.048384 | 0.73613 | 64.5532 | 25.8411 | 0.0021724 | 23.9804 | 24.2203 | 5.2617e-05 | 0.0059522 | 0.47979 | 54.2751 | 0.0021526 | 0.03275 | 0.027717 | 44.0399 | 45.3005 | 74.0334 | 20.8424 | 115.3005 | 0.010642 | 0.14189 | 0.99992 | 1.0002 | 98.5974 | 276.094 | 327.751 | 331.031 | 927.154 | 0 | 0 | 0
|  | 1430 | 39.732 | 17.3952 | -6.9728 | 0.020191 | 2.2841 | 0.11655 | 1.6513 | 64.7528 | 26.2785 | -0.0057167 | 24.3889 | 24.6275 | -0.00014079 | -0.015926 | 0.47992 | 54.29 | 0.0023532 | 0.033342 | 0.027682 | 44.1784 | 45.2817 | 73.8061 | 20.8442 | 119.2495 | 0.011288 | 0.14198 | 1.0004 | 0.99976 | 98.5951 | 276.117 | 327.787 | 330.994 | 927.075 | 0 | 0 | 0
|  | 1435 | 39.2204 | 10.7014 | -6.9208 | 0.032399 | 3.665 | 0.069834 | 1.0135 | 64.9502 | 25.9649 | -0.0092183 | 24.0945 | 24.324 | -0.00022423 | -0.025365 | 0.47992 | 54.29 | 0.0022625 | 0.032835 | 0.02729 | 44.3158 | 45.2615 | 73.7892 | 20.8444 | 116.4045 | 0.011039 | 0.1417 | 1.0005 | 0.99944 | 98.5985 | 276.11 | 327.741 | 330.863 | 927.083 | 0 | 0 | 0
|  | 1440 | 40.7816 | 5.8144 | 0.098028 | 0.062003 | 7.0139 | 0.037822 | 0.56054 | 65.1502 | 26.3229 | 0.0002465 | 24.4253 | 24.6575 | 6.0781e-06 | 0.00068756 | 0.47994 | 54.2917 | 0.0023451 | 0.034755 | 0.028462 | 44.4552 | 45.2432 | 73.4652 | 20.8416 | 119.6294 | 0.011241 | 0.14537 | 0.99909 | 0.99912 | 98.6012 | 276.128 | 327.722 | 330.838 | 927.196 | 0 | 0 | 0
|  | 1445 | 41.7787 | 18.8741 | 10.4546 | 0.019568 | 2.2135 | 0.11961 | 1.7381 | 65.3566 | 26.2636 | 0.0083072 | 24.3801 | 24.6259 | 0.00020457 | 0.023142 | 0.48047 | 54.3513 | 0.0023405 | 0.034011 | 0.028886 | 44.5986 | 45.2295 | 73.2506 | 20.8399 | 119.1391 | 0.011244 | 0.1437 | 0.99798 | 0.99892 | 98.5978 | 276.12 | 327.854 | 331.16 | 927.722 | 0 | 0 | 0
|  | 1450 | 40.7806 | 15.4246 | -9.1266 | 0.023372 | 2.6439 | 0.094053 | 1.4462 | 65.563 | 25.6087 | -0.0088817 | 23.7747 | 24.0164 | -0.00021331 | -0.02413 | 0.48098 | 54.4091 | 0.0021982 | 0.0338 | 0.028253 | 44.7414 | 45.2159 | 73.2179 | 20.8396 | 113.2835 | 0.010904 | 0.14534 | 0.99974 | 0.99873 | 98.5958 | 276.12 | 327.889 | 331.223 | 927.141 | 0 | 0 | 0
|  | 1455 | 41.3433 | 6.7693 | 3.2178 | 0.05399 | 6.1074 | 0.038727 | 0.61765 | 65.7683 | 25.8578 | 0.007163 | 24.0084 | 24.2533 | 0.00017373 | 0.019652 | 0.48141 | 54.4582 | 0.0020909 | 0.033347 | 0.028449 | 44.8832 | 45.2016 | 72.9841 | 20.8399 | 115.5097 | 0.01039 | 0.14335 | 0.9979 | 0.99872 | 98.5956 | 276.13 | 327.923 | 331.268 | 927.099 | 0 | 0 | 0
|  | 1460 | 40.6959 | 10.5647 | -5.0046 | 0.034052 | 3.8521 | 0.064973 | 0.89712 | 65.9734 | 25.8219 | -0.0070348 | 23.9792 | 24.2249 | -0.00017042 | -0.019278 | 0.48185 | 54.5074 | 0.0022125 | 0.030549 | 0.027721 | 45.0236 | 45.1873 | 72.7355 | 20.8423 | 115.2092 | 0.010888 | 0.13634 | 0.9994 | 0.9986 | 98.595 | 276.123 | 327.979 | 331.34 | 927.147 | 0 | 0 | 0
|  | 1465 | 37.5857 | 12.2039 | -4.2471 | 0.027226 | 3.0798 | 0.078596 | 1.2363 | 66.1691 | 25.7646 | -0.0047908 | 23.9112 | 24.1358 | -0.00011563 | -0.01308 | 0.48185 | 54.5074 | 0.0021398 | 0.033658 | 0.026481 | 45.1591 | 45.1666 | 72.6313 | 20.8465 | 114.6275 | 0.010617 | 0.14445 | 0.99904 | 0.9985 | 98.5964 | 276.114 | 327.776 | 330.855 | 927.226 | 0 | 0 | 0
|  | 1470 | 38.9142 | 8.8572 | -0.65369 | 0.038839 | 4.3935 | 0.05407 | 0.85547 | 66.3604 | 25.8326 | -0.0010482 | 23.9797 | 24.2219 | -2.5388e-05 | -0.002872 | 0.48185 | 54.5074 | 0.0021 | 0.033225 | 0.027119 | 45.2931 | 45.1431 | 72.4384 | 20.8445 | 115.2594 | 0.010435 | 0.14312 | 0.99866 | 0.99854 | 98.5987 | 276.108 | 327.85 | 331.161 | 927.151 | 0 | 0 | 0
|  | 1475 | 38.7711 | 6.3313 | -3.1751 | 0.054133 | 6.1237 | 0.043135 | 0.61868 | 66.5546 | 25.8927 | -0.0070791 | 24.0418 | 24.28 | -0.00017188 | -0.019443 | 0.48185 | 54.5074 | 0.002335 | 0.033491 | 0.027175 | 45.4288 | 45.1217 | 72.2406 | 20.8445 | 115.8264 | 0.011354 | 0.1436 | 0.99937 | 0.99856 | 98.5981 | 276.104 | 327.936 | 331.186 | 927.137 | 0 | 0 | 0
|  | 1480 | 38.6794 | 10.2705 | -4.6798 | 0.033292 | 3.7661 | 0.064407 | 0.95323 | 66.7482 | 25.2638 | -0.0065775 | 23.4579 | 23.6868 | -0.0001558 | -0.017625 | 0.48185 | 54.5074 | 0.0021442 | 0.031735 | 0.026779 | 45.5637 | 45.1001 | 71.9405 | 20.8436 | 110.2686 | 0.010805 | 0.14115 | 0.99929 | 0.99854 | 98.5975 | 276.1 | 327.936 | 331.137 | 927.093 | 0 | 0 | 0
|  | 1485 | 40.8746 | 17.3692 | -3.8853 | 0.020803 | 2.3533 | 0.11405 | 1.6461 | 66.9471 | 25.7859 | -0.0033467 | 23.9292 | 24.151 | -8.0827e-05 | -0.0091433 | 0.48185 | 54.5074 | 0.0023727 | 0.034244 | 0.028442 | 45.7018 | 45.0822 | 71.8959 | 20.8397 | 114.8088 | 0.011543 | 0.14588 | 0.99889 | 0.9985 | 98.5986 | 276.095 | 327.751 | 330.789 | 928.616 | 0 | 0 | 0
|  | 1490 | 42.2748 | 6.6177 | -1.433 | 0.056471 | 6.3881 | 0.040635 | 0.59795 | 67.155 | 25.878 | -0.0033377 | 24.0186 | 24.2456 | -8.0923e-05 | -0.0091542 | 0.48185 | 54.5074 | 0.0022947 | 0.033767 | 0.029097 | 45.8456 | 45.0704 | 71.6779 | 20.8377 | 115.6497 | 0.011198 | 0.14435 | 0.99897 | 0.99859 | 98.5967 | 276.075 | 327.806 | 330.903 | 927.188 | 0 | 0 | 0
|  | 1495 | 43.8303 | 9.5093 | -3.5928 | 0.040746 | 4.6092 | 0.057521 | 0.85038 | 67.3702 | 26.4343 | -0.0059088 | 24.5407 | 24.7747 | -0.00014639 | -0.01656 | 0.48185 | 54.5074 | 0.0023437 | 0.034649 | 0.030096 | 45.9936 | 45.0637 | 71.3886 | 20.8364 | 120.7033 | 0.011197 | 0.14474 | 0.99917 | 0.9985 | 98.597 | 276.115 | 327.884 | 331.01 | 927.148 | 0 | 0 | 0
|  | 1500 | 40.6527 | 12.4065 | -5.3385 | 0.028966 | 3.2767 | 0.075678 | 1.157 | 67.5814 | 25.7491 | -0.0064016 | 23.9149 | 24.1556 | -0.00015464 | -0.017493 | 0.48185 | 54.5074 | 0.0021921 | 0.033513 | 0.028139 | 46.1392 | 45.0543 | 71.2704 | 20.8406 | 114.5761 | 0.010832 | 0.14413 | 0.99924 | 0.99852 | 98.598 | 276.101 | 328.025 | 331.327 | 927.11 | 0 | 0 | 0
|  | 1505 | 40.9399 | 11.7695 | 5.7707 | 0.03075 | 3.4785 | 0.074164 | 1.062 | 67.7854 | 25.941 | 0.0072878 | 24.097 | 24.3484 | 0.00017745 | 0.020073 | 0.48229 | 54.5576 | 0.0022805 | 0.032655 | 0.028201 | 46.28 | 45.0401 | 71.0807 | 20.8411 | 116.3091 | 0.011119 | 0.14132 | 0.99769 | 0.99852 | 98.5992 | 276.092 | 328.077 | 331.5 | 927.124 | 0 | 0 | 0
|  | 1510 | 40.2571 | 9.1609 | -1.5821 | 0.038847 | 4.3944 | 0.059737 | 0.85825 | 67.9884 | 26.0921 | -0.0025102 | 24.2366 | 24.4843 | -6.146e-05 | -0.0069525 | 0.48273 | 54.6077 | 0.0023206 | 0.03334 | 0.027952 | 46.4204 | 45.0254 | 70.9529 | 20.8425 | 117.6643 | 0.011225 | 0.14257 | 0.99879 | 0.99851 | 98.5989 | 276.088 | 328.066 | 331.42 | 927.492 | 0 | 0 | 0
|  | 1515 | 41.447 | 7.4037 | 4.2159 | 0.049487 | 5.5981 | 0.045894 | 0.66746 | 68.1927 | 25.9849 | 0.0085577 | 24.1354 | 24.38 | 0.00020864 | 0.023601 | 0.48325 | 54.6667 | 0.0022712 | 0.033031 | 0.028529 | 46.5616 | 45.0117 | 70.6933 | 20.8401 | 116.6916 | 0.011066 | 0.14214 | 0.99752 | 0.99849 | 98.5967 | 276.096 | 328.044 | 331.369 | 927.104 | 0 | 0 | 0
|  | 1520 | 41.4154 | 17.3402 | 2.715 | 0.021113 | 2.3884 | 0.1033 | 1.5182 | 68.3998 | 25.7719 | 0.0023697 | 23.9438 | 24.1899 | 5.7323e-05 | 0.0064845 | 0.48392 | 54.742 | 0.0021809 | 0.032055 | 0.028326 | 46.7037 | 44.9999 | 70.5019 | 20.84 | 114.8166 | 0.010779 | 0.14033 | 0.99831 | 0.99858 | 98.5982 | 276.085 | 328.13 | 331.503 | 927.137 | 0 | 0 | 0
|  | 1525 | 41.6476 | 12.9707 | -8.2849 | 0.028384 | 3.2109 | 0.086822 | 1.2097 | 68.6075 | 26.5249 | -0.0094454 | 24.6444 | 24.8969 | -0.00023516 | -0.026602 | 0.48406 | 54.7582 | 0.0024644 | 0.034337 | 0.028915 | 46.8468 | 44.9885 | 70.4423 | 20.8408 | 121.6291 | 0.011636 | 0.14367 | 0.99973 | 0.99865 | 98.5983 | 276.066 | 328.144 | 331.506 | 927.172 | 0 | 0 | 0
|  | 1530 | 42.4522 | 9.8005 | -1.4244 | 0.038292 | 4.3316 | 0.061744 | 0.86763 | 68.8177 | 25.8693 | -0.0022456 | 24.0372 | 24.2882 | -5.4542e-05 | -0.0061699 | 0.48406 | 54.7582 | 0.0023643 | 0.033223 | 0.029138 | 46.992 | 44.9789 | 70.2116 | 20.8376 | 115.6998 | 0.011479 | 0.143 | 0.99892 | 0.99866 | 98.5988 | 276.078 | 328.169 | 331.597 | 927.182 | 0 | 0 | 0
|  | 1535 | 43.5008 | 10.5255 | -3.0644 | 0.036535 | 4.1329 | 0.068021 | 0.91935 | 69.0326 | 26.165 | -0.0045607 | 24.3065 | 24.5485 | -0.00011196 | -0.012665 | 0.48406 | 54.7582 | 0.0024851 | 0.033588 | 0.029811 | 47.1394 | 44.9724 | 70.0738 | 20.8364 | 118.3337 | 0.01185 | 0.14296 | 0.99926 | 0.99875 | 98.5979 | 276.066 | 328.096 | 331.363 | 927.171 | 0 | 0 | 0
|  | 1540 | 41.5969 | 11.8431 | -1.7082 | 0.031049 | 3.5123 | 0.074105 | 1.0039 | 69.2454 | 25.5743 | -0.0022099 | 23.7602 | 24.0013 | -5.3039e-05 | -0.0059999 | 0.48406 | 54.7582 | 0.0023009 | 0.031171 | 0.028336 | 47.2847 | 44.9645 | 69.8518 | 20.8392 | 113.0622 | 0.011332 | 0.13869 | 0.99916 | 0.99891 | 98.5982 | 276.07 | 328.13 | 331.46 | 927.148 | 0 | 0 | 0
|  | 1545 | 40.9737 | 11.3633 | -0.70071 | 0.031875 | 3.6058 | 0.069436 | 1.0653 | 69.4518 | 25.7826 | -0.0009243 | 23.9418 | 24.1643 | -2.2335e-05 | -0.0025266 | 0.48406 | 54.7582 | 0.0022133 | 0.033957 | 0.028389 | 47.4265 | 44.9526 | 69.7553 | 20.8398 | 114.8542 | 0.010905 | 0.14516 | 0.99924 | 0.99913 | 98.5976 | 276.065 | 327.967 | 331.015 | 927.182 | 0 | 0 | 0
|  | 1550 | 40.6916 | 10.0094 | -1.7441 | 0.035938 | 4.0653 | 0.058376 | 0.88934 | 69.6559 | 25.489 | -0.0026227 | 23.6723 | 23.8984 | -6.2678e-05 | -0.0070902 | 0.48406 | 54.7582 | 0.0020979 | 0.031961 | 0.027886 | 47.5672 | 44.9393 | 69.5268 | 20.8405 | 112.2688 | 0.010539 | 0.141 | 0.99956 | 0.99926 | 98.5967 | 276.073 | 328.01 | 331.143 | 927.151 | 0 | 0 | 0
|  | 1555 | 37.9821 | 6.7832 | -3.0234 | 0.049499 | 5.5995 | 0.045411 | 0.6547 | 69.8526 | 25.715 | -0.006212 | 23.8741 | 24.0915 | -0.00014966 | -0.016929 | 0.48406 | 54.7582 | 0.0022478 | 0.032407 | 0.026548 | 47.7033 | 44.9213 | 69.3865 | 20.8461 | 114.2297 | 0.011067 | 0.14142 | 1 | 0.9993 | 98.5954 | 276.072 | 327.899 | 330.885 | 927.19 | 0 | 0 | 0
|  | 1560 | 38.1001 | 7.7257 | 1.8854 | 0.043595 | 4.9316 | 0.054749 | 0.75777 | 70.0428 | 25.8251 | 0.0033975 | 23.9718 | 24.1918 | 8.2192e-05 | 0.0092978 | 0.48427 | 54.7814 | 0.0023868 | 0.033035 | 0.026762 | 47.8366 | 44.8993 | 69.0571 | 20.8457 | 115.1879 | 0.011585 | 0.14266 | 0.9991 | 0.99949 | 98.5965 | 276.078 | 327.837 | 330.846 | 927.201 | 0 | 0 | 0
|  | 1565 | 39.4198 | 17.7308 | -8.3827 | 0.019653 | 2.2232 | 0.11658 | 1.5889 | 70.2366 | 25.6266 | -0.0068607 | 23.788 | 24.0135 | -0.00016475 | -0.018637 | 0.48447 | 54.8047 | 0.0022911 | 0.031228 | 0.027163 | 47.9714 | 44.8796 | 68.968 | 20.8436 | 113.4262 | 0.011273 | 0.13868 | 1.0004 | 0.99961 | 98.5998 | 276.103 | 327.844 | 330.951 | 928.684 | 0 | 0 | 0
|  | 1570 | 39.3898 | 6.331 | 0.67697 | 0.055 | 6.2217 | 0.043664 | 0.60985 | 70.4337 | 25.9755 | 0.001531 | 24.1047 | 24.3204 | 3.7233e-05 | 0.0042119 | 0.48457 | 54.8152 | 0.0024015 | 0.033542 | 0.027544 | 48.1082 | 44.8622 | 68.7947 | 20.8435 | 116.5009 | 0.011588 | 0.14346 | 0.99958 | 0.99976 | 98.5993 | 276.106 | 327.746 | 330.679 | 927.217 | 0 | 0 | 0
|  | 1575 | 41.1717 | 7.4085 | 7.0383 | 0.049127 | 5.5574 | 0.049074 | 0.67527 | 70.6351 | 26.0347 | 0.014167 | 24.1708 | 24.4071 | 0.00034577 | 0.039114 | 0.48552 | 54.9235 | 0.0024109 | 0.033174 | 0.028457 | 48.2482 | 44.8477 | 68.4665 | 20.8406 | 117.0868 | 0.011604 | 0.14234 | 0.99817 | 0.99978 | 98.5992 | 276.103 | 327.898 | 331.103 | 927.154 | 0 | 0 | 0
|  | 1580 | 42.1385 | 44.3051 | -20.1211 | 0.0084077 | 0.9511 | 0.26929 | 3.8669 | 70.8433 | 25.8451 | -0.006982 | 23.9957 | 24.2297 | -0.00016917 | -0.019137 | 0.48639 | 55.0213 | 0.0022641 | 0.032512 | 0.02882 | 48.3914 | 44.8376 | 68.3448 | 20.8386 | 115.3918 | 0.011087 | 0.14127 | 1.0006 | 0.99986 | 98.6006 | 276.082 | 327.91 | 331.108 | 927.07 | 0 | 0 | 0
|  | 1585 | 41.0258 | 15.3005 | -7.2033 | 0.023703 | 2.6813 | 0.088189 | 1.3733 | 71.0513 | 25.2602 | -0.0072112 | 23.4518 | 23.6768 | -0.00017074 | -0.019314 | 0.48639 | 55.0213 | 0.0020903 | 0.032552 | 0.028152 | 48.5338 | 44.8273 | 68.3167 | 20.8386 | 110.2243 | 0.010585 | 0.14329 | 1.0006 | 0.99976 | 98.6018 | 276.105 | 327.899 | 331.044 | 927.035 | 0 | 0 | 0
|  | 1590 | 43.0981 | 9.5912 | -0.049691 | 0.039723 | 4.4935 | 0.060092 | 0.86954 | 71.2616 | 26.5974 | -7.9182e-05 | 24.6919 | 24.9285 | -1.9739e-06 | -0.00022329 | 0.48639 | 55.0213 | 0.002387 | 0.034541 | 0.029702 | 48.6784 | 44.8186 | 68.1009 | 20.8384 | 122.1964 | 0.011309 | 0.14394 | 0.99975 | 0.99974 | 98.5972 | 276.105 | 327.881 | 331.022 | 927.874 | 0 | 0 | 0
|  | 1595 | 42.7983 | 8.7059 | -1.9618 | 0.043458 | 4.916 | 0.051414 | 0.78228 | 71.4763 | 26.1656 | -0.0034747 | 24.2988 | 24.5357 | -8.5255e-05 | -0.0096442 | 0.48639 | 55.0213 | 0.0022343 | 0.033996 | 0.029393 | 48.8262 | 44.8127 | 67.9371 | 20.8378 | 118.2983 | 0.010858 | 0.14398 | 1.0001 | 0.99968 | 98.5969 | 276.117 | 327.985 | 331.183 | 927.038 | 0 | 0 | 0
|  | 1600 | 43.0821 | 15.6612 | -7.909 | 0.024318 | 2.7509 | 0.095986 | 1.3407 | 71.691 | 26.1287 | -0.0078448 | 24.2714 | 24.5168 | -0.00019233 | -0.021757 | 0.48639 | 55.0213 | 0.0023342 | 0.032603 | 0.029375 | 48.9731 | 44.8069 | 67.6917 | 20.8377 | 117.999 | 0.011266 | 0.1406 | 1.0006 | 0.99968 | 98.5972 | 276.109 | 328.078 | 331.394 | 926.998 | 0 | 0 | 0
|  | 1605 | 41.0768 | 8.5539 | -4.2378 | 0.042451 | 4.8021 | 0.051556 | 0.78129 | 71.9014 | 25.8464 | -0.0074222 | 24.0059 | 24.2376 | -0.0001799 | -0.02035 | 0.48639 | 55.0213 | 0.0021886 | 0.033166 | 0.028315 | 49.1173 | 44.7984 | 67.6508 | 20.8403 | 115.4468 | 0.010784 | 0.14293 | 1.0006 | 0.99976 | 98.5969 | 276.114 | 328.033 | 331.199 | 927.035 | 0 | 0 | 0
|  | 1610 | 40.6479 | 5.8072 | 2.0897 | 0.061877 | 6.9996 | 0.037387 | 0.54505 | 72.1057 | 25.3285 | 0.0054475 | 23.5177 | 23.7362 | 0.0001293 | 0.014627 | 0.48671 | 55.0579 | 0.0023134 | 0.033726 | 0.028214 | 49.2586 | 44.7862 | 67.2695 | 20.8387 | 110.8326 | 0.011473 | 0.14611 | 0.99914 | 0.99976 | 98.5986 | 276.108 | 327.933 | 330.98 | 927.157 | 0 | 0 | 0
|  | 1615 | 44.2233 | 25.6536 | 1.9025 | 0.015239 | 1.7239 | 0.15168 | 2.3405 | 72.3179 | 26.8217 | 0.0011526 | 24.9098 | 25.1537 | 2.8993e-05 | 0.0032797 | 0.48711 | 55.1026 | 0.0023114 | 0.035667 | 0.030453 | 49.4053 | 44.7789 | 67.1062 | 20.8367 | 124.3142 | 0.01094 | 0.14599 | 0.9996 | 0.99973 | 98.5976 | 276.12 | 328.007 | 331.219 | 927.198 | 0 | 0 | 0
|  | 1620 | 42.9546 | 11.3236 | -5.2609 | 0.033533 | 3.7934 | 0.057479 | 1.0015 | 72.5358 | 25.3268 | -0.0074236 | 23.5245 | 23.7642 | -0.00017641 | -0.019956 | 0.48718 | 55.1108 | 0.0019275 | 0.033585 | 0.029289 | 49.5546 | 44.7752 | 67.0477 | 20.8348 | 110.8573 | 0.009898 | 0.14575 | 1.0004 | 0.99958 | 98.5966 | 276.109 | 328.049 | 331.392 | 927.219 | 0 | 0 | 0
|  | 1625 | 44.9421 | 14.0401 | -4.0669 | 0.028297 | 3.201 | 0.077002 | 1.2344 | 72.7556 | 26.3518 | -0.0046536 | 24.4822 | 24.7294 | -0.00011508 | -0.013018 | 0.48718 | 55.1108 | 0.0021789 | 0.03493 | 0.030675 | 49.7046 | 44.7727 | 66.7908 | 20.8341 | 120.0395 | 0.010579 | 0.14571 | 1.0001 | 0.9996 | 98.5968 | 276.114 | 328.125 | 331.439 | 927.24 | 0 | 0 | 0
|  | 1630 | 43.5699 | 15.2097 | -4.9303 | 0.025323 | 2.8646 | 0.090815 | 1.3799 | 72.9769 | 25.7711 | -0.0051634 | 23.9423 | 24.18 | -0.00012485 | -0.014123 | 0.48718 | 55.1108 | 0.0022997 | 0.034942 | 0.029978 | 49.8562 | 44.7711 | 66.7583 | 20.8342 | 114.8057 | 0.011256 | 0.14771 | 1.0002 | 0.99964 | 98.5969 | 276.111 | 328.12 | 331.378 | 927.739 | 0 | 0 | 0
|  | 1635 | 44.7699 | 5.558 | -2.1797 | 0.071207 | 8.0551 | 0.030769 | 0.4925 | 73.1977 | 26.327 | -0.0062793 | 24.4683 | 24.717 | -0.00015521 | -0.017557 | 0.48718 | 55.1108 | 0.002191 | 0.03507 | 0.030608 | 50.0077 | 44.7692 | 66.489 | 20.8343 | 119.8587 | 0.010634 | 0.14614 | 1.0005 | 0.99977 | 98.5976 | 276.098 | 328.248 | 331.585 | 927.164 | 0 | 0 | 0
|  | 1640 | 42.8195 | 16.0665 | -6.1375 | 0.02356 | 2.6651 | 0.081105 | 1.4104 | 73.4167 | 25.4983 | -0.0060411 | 23.6995 | 23.936 | -0.0001446 | -0.016357 | 0.48718 | 55.1108 | 0.0019108 | 0.033228 | 0.029156 | 50.1571 | 44.7663 | 66.1522 | 20.836 | 112.4387 | 0.0097776 | 0.14424 | 1.0006 | 0.99992 | 98.5969 | 276.101 | 328.267 | 331.543 | 927.127 | 0 | 0 | 0
|  | 1645 | 41.5177 | 33.269 | 11.9135 | 0.011032 | 1.2479 | 0.17567 | 3.1165 | 73.6275 | 25.6665 | 0.0054547 | 23.855 | 24.0944 | 0.00013143 | 0.014867 | 0.48751 | 55.148 | 0.0019379 | 0.03438 | 0.028638 | 50.3015 | 44.7584 | 66.2139 | 20.8385 | 113.9231 | 0.009836 | 0.14663 | 0.99944 | 1.0001 | 98.5975 | 276.103 | 328.256 | 331.549 | 927.181 | 0 | 0 | 0
|  | 1650 | 41.2524 | 6.5472 | -3.2445 | 0.055698 | 6.3007 | 0.036919 | 0.61762 | 73.8344 | 25.4322 | -0.0075687 | 23.6379 | 23.8765 | -0.00018071 | -0.020443 | 0.48784 | 55.1852 | 0.0020564 | 0.0344 | 0.028543 | 50.4445 | 44.7482 | 65.9711 | 20.8379 | 111.8555 | 0.010389 | 0.1475 | 1.001 | 1.0002 | 98.6001 | 276.117 | 328.264 | 331.578 | 927.221 | 0 | 0 | 0
|  | 1655 | 42.0084 | 5.9111 | -3.4921 | 0.062823 | 7.1067 | 0.032336 | 0.5451 | 74.0426 | 25.256 | -0.0092543 | 23.4739 | 23.7061 | -0.00021938 | -0.024817 | 0.48784 | 55.1852 | 0.0020314 | 0.034245 | 0.028917 | 50.5881 | 44.7387 | 65.7024 | 20.8359 | 110.3098 | 0.010346 | 0.14771 | 1.0013 | 1.0003 | 98.6002 | 276.109 | 328.263 | 331.51 | 927.189 | 0 | 0 | 0
|  | 1660 | 44.6956 | 17.2281 | -7.8263 | 0.022934 | 2.5943 | 0.090588 | 1.6147 | 74.2594 | 25.7885 | -0.0074092 | 23.9771 | 24.2251 | -0.00017949 | -0.020304 | 0.48784 | 55.1852 | 0.0020775 | 0.037031 | 0.030816 | 50.7375 | 44.7346 | 65.4024 | 20.8313 | 115.0502 | 0.010359 | 0.15298 | 1.0012 | 1.0003 | 98.6002 | 276.113 | 328.375 | 331.772 | 927.155 | 0 | 0 | 0
|  | 1665 | 45.9925 | 26.6919 | -7.8376 | 0.015232 | 1.7231 | 0.14189 | 2.2566 | 74.4861 | 25.5004 | -0.004983 | 23.7132 | 23.9581 | -0.00011938 | -0.013505 | 0.48784 | 55.1852 | 0.0021613 | 0.034373 | 0.031146 | 50.8924 | 44.7364 | 65.4334 | 20.8289 | 112.5127 | 0.010792 | 0.14719 | 1.0011 | 1.0006 | 98.6002 | 276.111 | 328.429 | 331.821 | 927.097 | 0 | 0 | 0
|  | 1670 | 44.7638 | 7.5789 | 0.9043 | 0.052212 | 5.9064 | 0.038231 | 0.67397 | 74.713 | 25.6543 | 0.0019601 | 23.8514 | 24.0886 | 4.7216e-05 | 0.0053411 | 0.48795 | 55.1985 | 0.0019961 | 0.03519 | 0.030541 | 51.0466 | 44.7383 | 65.1953 | 20.8317 | 113.8515 | 0.010074 | 0.14875 | 1.0006 | 1.0008 | 98.5983 | 276.122 | 328.362 | 331.628 | 927.615 | 0 | 0 | 0
|  | 1675 | 44.6443 | 8.3269 | 0.55273 | 0.047395 | 5.3614 | 0.043122 | 0.73873 | 74.9365 | 26.2225 | 0.0010633 | 24.3832 | 24.637 | 2.6197e-05 | 0.0029634 | 0.48814 | 55.2193 | 0.0020438 | 0.035012 | 0.030472 | 51.1991 | 44.7382 | 64.9596 | 20.8343 | 118.9676 | 0.010088 | 0.14635 | 1.0008 | 1.001 | 98.5974 | 276.118 | 328.41 | 331.828 | 926.997 | 0 | 0 | 0
|  | 1680 | 42.5827 | 13.7689 | 2.1532 | 0.027339 | 3.0927 | 0.077918 | 1.3053 | 75.1546 | 25.844 | 0.0024243 | 24.033 | 24.2815 | 5.8867e-05 | 0.0066592 | 0.48835 | 55.2433 | 0.0021302 | 0.035686 | 0.02949 | 51.349 | 44.7349 | 64.7445 | 20.8362 | 115.567 | 0.010552 | 0.14935 | 1.0012 | 1.0015 | 98.5983 | 276.15 | 328.434 | 331.83 | 926.783 | 0 | 0 | 0
|  | 1685 | 45.1354 | 21.9695 | 3.6112 | 0.018161 | 2.0545 | 0.10666 | 1.9665 | 75.3739 | 25.558 | 0.0027303 | 23.7727 | 24.0209 | 6.5585e-05 | 0.0074191 | 0.48866 | 55.2785 | 0.0019371 | 0.035714 | 0.030798 | 51.4998 | 44.7323 | 64.6706 | 20.8304 | 113.0497 | 0.0098657 | 0.15044 | 1.0017 | 1.002 | 98.598 | 276.139 | 328.511 | 331.941 | 927.074 | 0 | 0 | 0
|  | 1690 | 47.3364 | 10.162 | 4.3042 | 0.041178 | 4.6582 | 0.053187 | 0.89137 | 75.605 | 26.4096 | 0.0071436 | 24.5629 | 24.8108 | 0.00017724 | 0.02005 | 0.48927 | 55.3472 | 0.0021901 | 0.036705 | 0.032245 | 51.6574 | 44.7367 | 64.5239 | 20.829 | 120.6995 | 0.010604 | 0.14995 | 1.0019 | 1.0027 | 98.5991 | 276.154 | 328.486 | 331.802 | 926.88 | 0 | 0 | 0
|  | 1695 | 46.8975 | 10.7039 | 0.32154 | 0.038731 | 4.3813 | 0.057013 | 0.93653 | 75.8406 | 26.0677 | 0.00050844 | 24.248 | 24.4934 | 1.2453e-05 | 0.0014088 | 0.48974 | 55.4008 | 0.0022082 | 0.036273 | 0.031947 | 51.8179 | 44.7437 | 64.2848 | 20.8286 | 117.6095 | 0.010788 | 0.15005 | 1.0033 | 1.0034 | 98.5997 | 276.135 | 328.529 | 331.854 | 926.951 | 0 | 0 | 0
|  | 1700 | 47.1903 | 9.3328 | -1.2239 | 0.044699 | 5.0564 | 0.049486 | 0.79658 | 76.0758 | 26.1638 | -0.0022246 | 24.3425 | 24.5931 | -5.4709e-05 | -0.0061888 | 0.48977 | 55.4044 | 0.002212 | 0.035606 | 0.032007 | 51.9777 | 44.7505 | 64.1288 | 20.8288 | 118.5033 | 0.010771 | 0.14804 | 1.0044 | 1.0042 | 98.599 | 276.149 | 328.598 | 331.981 | 927.082 | 0 | 0 | 0
|  | 1705 | 44.7274 | 6.6432 | -2.0265 | 0.059518 | 6.7328 | 0.034721 | 0.60536 | 76.3056 | 25.8999 | -0.004955 | 24.0965 | 24.3416 | -0.00012061 | -0.013644 | 0.48977 | 55.4044 | 0.0020665 | 0.03603 | 0.030678 | 52.1344 | 44.754 | 63.8333 | 20.8323 | 116.1225 | 0.010279 | 0.15003 | 1.005 | 1.0044 | 98.5982 | 276.146 | 328.591 | 331.934 | 927.097 | 0 | 0 | 0
|  | 1710 | 42.8704 | 19.5317 | 3.2432 | 0.019403 | 2.1949 | 0.10206 | 1.8051 | 76.5246 | 25.3163 | 0.0026425 | 23.5596 | 23.8139 | 6.2928e-05 | 0.0071186 | 0.48993 | 55.4222 | 0.0019802 | 0.035024 | 0.029482 | 52.2849 | 44.7512 | 63.5935 | 20.8341 | 110.9771 | 0.010117 | 0.14953 | 1.0051 | 1.0054 | 98.5954 | 276.143 | 328.675 | 332.222 | 928.401 | 0 | 0 | 0
|  | 1715 | 44.1416 | 10.1028 | -1.771 | 0.038624 | 4.3692 | 0.055217 | 0.94119 | 76.7422 | 25.7537 | -0.0028229 | 23.972 | 24.231 | -6.8402e-05 | -0.0077378 | 0.49009 | 55.44 | 0.0021327 | 0.036352 | 0.030435 | 52.4346 | 44.7476 | 63.5736 | 20.8325 | 114.8704 | 0.010592 | 0.15137 | 1.0066 | 1.0062 | 98.5953 | 276.152 | 328.748 | 332.301 | 927.19 | 0 | 0 | 0
|  | 1720 | 44.0861 | 7.6003 | -2.5909 | 0.051277 | 5.8005 | 0.042541 | 0.69158 | 76.9627 | 25.7003 | -0.0054915 | 23.9275 | 24.1929 | -0.00013285 | -0.015029 | 0.49009 | 55.44 | 0.0021813 | 0.035462 | 0.030289 | 52.5865 | 44.7458 | 63.2156 | 20.8328 | 114.4195 | 0.010805 | 0.14929 | 1.0078 | 1.0072 | 98.5981 | 276.131 | 328.82 | 332.467 | 927.229 | 0 | 0 | 0
|  | 1725 | 43.7636 | 0 | 70.0966 | 0.0012389 | 0.14015 | 1.5962 | 27.5739 | 77.1824 | 25.4766 | 0.0036219 | 23.7212 | 23.9772 | 8.6843e-05 | 0.0098238 | 0.49031 | 55.4645 | 0.0019775 | 0.034161 | 0.029835 | 52.7368 | 44.7434 | 63.128 | 20.8335 | 112.446 | 0.010055 | 0.14672 | 1.0076 | 1.008 | 98.5994 | 276.143 | 328.848 | 332.396 | 927.157 | 0 | 0 | 0
|  | 1730 | 43.8365 | 10.241 | -2.469 | 0.037839 | 4.2805 | 0.052427 | 0.91857 | 77.4014 | 25.892 | -0.0038343 | 24.1078 | 24.3662 | -9.3426e-05 | -0.010569 | 0.49052 | 55.4891 | 0.0019838 | 0.034758 | 0.02997 | 52.8863 | 44.7407 | 63.105 | 20.8347 | 116.1416 | 0.0099513 | 0.14683 | 1.0096 | 1.0091 | 98.5956 | 276.13 | 328.846 | 332.37 | 927.113 | 0 | 0 | 0
|  | 1735 | 44.4688 | 6.555 | -4.5162 | 0.05997 | 6.7839 | 0.033126 | 0.58834 | 77.6221 | 26.1742 | -0.011004 | 24.3639 | 24.6126 | -0.00027084 | -0.030638 | 0.49052 | 55.4891 | 0.0019866 | 0.035282 | 0.030395 | 53.0372 | 44.739 | 62.7632 | 20.8344 | 118.6547 | 0.0098766 | 0.14719 | 1.0118 | 1.0105 | 98.5965 | 276.127 | 328.755 | 332.111 | 927.802 | 0 | 0 | 0
|  | 1740 | 42.1392 | 12.643 | -2.8624 | 0.029464 | 3.333 | 0.069424 | 1.1591 | 77.8386 | 25.7927 | -0.0034766 | 24.0093 | 24.2585 | -8.4337e-05 | -0.0095404 | 0.49052 | 55.4891 | 0.0020455 | 0.034151 | 0.028983 | 53.1856 | 44.7348 | 62.5679 | 20.8378 | 115.2234 | 0.010229 | 0.14562 | 1.0122 | 1.0118 | 98.5951 | 276.133 | 328.763 | 332.175 | 927.19 | 0 | 0 | 0
|  | 1745 | 41.239 | 9.7151 | -2.4463 | 0.037524 | 4.2448 | 0.057991 | 0.91541 | 78.0471 | 25.2709 | -0.0038636 | 23.5206 | 23.7595 | -9.1797e-05 | -0.010384 | 0.49052 | 55.4891 | 0.0021761 | 0.03435 | 0.028574 | 53.3295 | 44.7261 | 62.4289 | 20.8372 | 110.5948 | 0.010933 | 0.14793 | 1.0133 | 1.0128 | 98.5945 | 276.119 | 328.721 | 332.059 | 927.175 | 0 | 0 | 0
|  | 1750 | 43.9791 | 10.0401 | -3.0365 | 0.038722 | 4.3803 | 0.050855 | 0.91229 | 78.2601 | 25.0776 | -0.0049892 | 23.3368 | 23.5667 | -0.00011758 | -0.013301 | 0.49052 | 55.4891 | 0.0019692 | 0.035326 | 0.030122 | 53.4763 | 44.7201 | 62.1984 | 20.8308 | 108.8912 | 0.010148 | 0.15118 | 1.014 | 1.0134 | 98.597 | 276.149 | 328.666 | 331.904 | 927.077 | 0 | 0 | 0
|  | 1755 | 46.1748 | 16.3063 | -1.0723 | 0.025032 | 2.8317 | 0.078683 | 1.4588 | 78.4855 | 25.527 | -0.0011189 | 23.7546 | 23.99 | -2.6841e-05 | -0.0030363 | 0.49052 | 55.4891 | 0.0019696 | 0.036518 | 0.031495 | 53.6303 | 44.7211 | 62.0589 | 20.8278 | 112.8269 | 0.010007 | 0.15263 | 1.0142 | 1.0141 | 98.598 | 276.143 | 328.66 | 331.917 | 927.114 | 0 | 0 | 0
|  | 1760 | 48.0437 | 15.5515 | -6.1576 | 0.02731 | 3.0893 | 0.065638 | 1.2914 | 78.7211 | 25.5033 | -0.007011 | 23.7413 | 23.9855 | -0.00016816 | -0.019023 | 0.49052 | 55.4891 | 0.0017925 | 0.035268 | 0.032248 | 53.7897 | 44.7279 | 61.9308 | 20.8251 | 112.659 | 0.0092965 | 0.14949 | 1.0153 | 1.0145 | 98.5953 | 276.147 | 328.782 | 332.164 | 927.069 | 0 | 0 | 0
|  | 1765 | 46.5409 | 17.6625 | -5.5687 | 0.023293 | 2.635 | 0.074756 | 1.5218 | 78.9575 | 25.2794 | -0.0054572 | 23.5327 | 23.7697 | -0.00012972 | -0.014674 | 0.49052 | 55.4891 | 0.0017413 | 0.035448 | 0.031439 | 53.9489 | 44.7351 | 61.79 | 20.8269 | 110.6884 | 0.0091513 | 0.15076 | 1.0157 | 1.0151 | 98.5939 | 276.16 | 328.78 | 332.091 | 927.025 | 0 | 0 | 0
|  | 1770 | 43.6048 | 13.1575 | -5.4766 | 0.029296 | 3.3141 | 0.059464 | 1.1955 | 79.1829 | 25.191 | -0.0067702 | 23.4554 | 23.6988 | -0.00016045 | -0.01815 | 0.49052 | 55.4891 | 0.0017421 | 0.035024 | 0.029785 | 54.1019 | 44.7361 | 61.6862 | 20.8325 | 109.9394 | 0.0091794 | 0.14998 | 1.0163 | 1.0156 | 98.5944 | 276.183 | 328.849 | 332.261 | 927.04 | 0 | 0 | 0
|  | 1775 | 43.7917 | 12.8376 | -5.3755 | 0.030155 | 3.4112 | 0.060431 | 1.1703 | 79.4014 | 25.2427 | -0.0068283 | 23.5018 | 23.7392 | -0.0001621 | -0.018337 | 0.49052 | 55.4891 | 0.0018223 | 0.035291 | 0.029959 | 54.2513 | 44.7332 | 61.4994 | 20.8321 | 110.383 | 0.0094934 | 0.15049 | 1.0167 | 1.0159 | 98.5947 | 276.186 | 328.825 | 332.147 | 927.134 | 0 | 0 | 0
|  | 1780 | 45.6365 | 8.098 | -1.3957 | 0.049818 | 5.6355 | 0.039157 | 0.7323 | 79.6249 | 25.7333 | -0.0028735 | 23.9594 | 24.1975 | -6.9532e-05 | -0.0078656 | 0.49052 | 55.4891 | 0.0019507 | 0.036481 | 0.031192 | 54.4042 | 44.7331 | 61.3637 | 20.8298 | 114.7194 | 0.0098671 | 0.15178 | 1.0164 | 1.0161 | 98.5934 | 276.183 | 328.837 | 332.104 | 927.13 | 0 | 0 | 0
|  | 1785 | 45.9614 | 7.2517 | -0.34222 | 0.056028 | 6.338 | 0.032406 | 0.64221 | 79.8539 | 25.6017 | -0.00079599 | 23.8414 | 24.0877 | -1.9174e-05 | -0.002169 | 0.49052 | 55.4891 | 0.0018157 | 0.035982 | 0.031238 | 54.5603 | 44.7361 | 61.0195 | 20.8291 | 113.5703 | 0.0093619 | 0.15097 | 1.0166 | 1.0166 | 98.596 | 276.183 | 328.9 | 332.298 | 927.105 | 0 | 0 | 0
|  | 1790 | 45.2677 | 10.5676 | -1.6838 | 0.037867 | 4.2836 | 0.047361 | 0.9391 | 80.082 | 25.6941 | -0.0026378 | 23.9263 | 24.1727 | -6.3762e-05 | -0.0072129 | 0.49052 | 55.4891 | 0.0017934 | 0.035561 | 0.030791 | 54.7153 | 44.7386 | 60.8362 | 20.831 | 114.386 | 0.009246 | 0.14956 | 1.0172 | 1.0169 | 98.5944 | 276.196 | 328.884 | 332.271 | 928.252 | 0 | 0 | 0
|  | 1795 | 44.3144 | 20.8541 | -3.8095 | 0.018785 | 2.125 | 0.096303 | 1.8876 | 80.306 | 25.7112 | -0.0029569 | 23.9483 | 24.201 | -7.1561e-05 | -0.0080951 | 0.49052 | 55.4891 | 0.001809 | 0.035457 | 0.030265 | 54.868 | 44.7387 | 60.6409 | 20.833 | 114.5679 | 0.009304 | 0.14924 | 1.0175 | 1.0171 | 98.5961 | 276.203 | 328.967 | 332.437 | 927.248 | 0 | 0 | 0
|  | 1800 | 44.1039 | 11.791 | -2.9137 | 0.033066 | 3.7405 | 0.057493 | 1.1266 | 80.527 | 25.6407 | -0.0039931 | 23.88 | 24.1273 | -9.6344e-05 | -0.010899 | 0.49052 | 55.4891 | 0.0019011 | 0.037252 | 0.030459 | 55.0198 | 44.7372 | 60.6069 | 20.832 | 113.9278 | 0.0096951 | 0.15409 | 1.0179 | 1.0174 | 98.597 | 276.193 | 328.931 | 332.337 | 927.178 | 0 | 0 | 0
|  | 1805 | 47.8413 | 9.6791 | -0.32132 | 0.043694 | 4.9427 | 0.044205 | 0.84355 | 80.7569 | 26.5599 | -0.00056178 | 24.7355 | 24.9916 | -1.404e-05 | -0.0015882 | 0.49052 | 55.4891 | 0.0019315 | 0.036858 | 0.032441 | 55.177 | 44.7406 | 60.3128 | 20.8289 | 122.2397 | 0.0095483 | 0.14981 | 1.0177 | 1.0177 | 98.5998 | 276.205 | 328.923 | 332.328 | 927.121 | 0 | 0 | 0
|  | 1810 | 45.7722 | 13.5512 | -4.2672 | 0.029859 | 3.3777 | 0.060389 | 1.211 | 80.9909 | 25.2966 | -0.0053568 | 23.553 | 23.7855 | -0.00012741 | -0.014413 | 0.49052 | 55.4891 | 0.0018032 | 0.03616 | 0.031156 | 55.336 | 44.7464 | 60.1952 | 20.828 | 110.8594 | 0.0093992 | 0.15255 | 1.0183 | 1.0177 | 98.5984 | 276.214 | 328.839 | 332.085 | 927.27 | 0 | 0 | 0
|  | 1815 | 47.8828 | 6.6998 | -2.5014 | 0.063179 | 7.1469 | 0.03071 | 0.5676 | 81.225 | 25.7948 | -0.0065127 | 24.0227 | 24.2656 | -0.00015803 | -0.017877 | 0.49052 | 55.4891 | 0.0019402 | 0.03586 | 0.03231 | 55.4947 | 44.7521 | 59.9683 | 20.8261 | 115.297 | 0.0098064 | 0.14997 | 1.0187 | 1.0179 | 98.5952 | 276.207 | 328.92 | 332.246 | 927.917 | 0 | 0 | 0
|  | 1820 | 46.5907 | 16.7556 | -0.60311 | 0.024581 | 2.7806 | 0.068944 | 1.5176 | 81.4612 | 25.7015 | -0.00061346 | 23.9302 | 24.1658 | -1.4825e-05 | -0.001677 | 0.49052 | 55.4891 | 0.0016947 | 0.037304 | 0.031732 | 55.6548 | 44.7589 | 59.6423 | 20.8277 | 114.4375 | 0.0088467 | 0.154 | 1.018 | 1.0179 | 98.5933 | 276.208 | 328.842 | 332.08 | 927.262 | 0 | 0 | 0
|  | 1825 | 48.1614 | 15.4766 | -4.7957 | 0.027509 | 3.1119 | 0.059358 | 1.3995 | 81.6981 | 26.2637 | -0.0053373 | 24.4657 | 24.7178 | -0.00013193 | -0.014924 | 0.49052 | 55.4891 | 0.0016329 | 0.038499 | 0.032744 | 55.816 | 44.7661 | 59.6803 | 20.8267 | 119.5576 | 0.0084574 | 0.15495 | 1.0188 | 1.0181 | 98.5945 | 276.214 | 329.004 | 332.394 | 927.137 | 0 | 0 | 0
|  | 1830 | 46.8804 | 16.3305 | 6.5003 | 0.025377 | 2.8707 | 0.069928 | 1.4565 | 81.9357 | 25.6373 | 0.0068352 | 23.885 | 24.1338 | 0.00016496 | 0.018661 | 0.49094 | 55.5357 | 0.0017746 | 0.036961 | 0.031868 | 55.9775 | 44.7736 | 59.3662 | 20.827 | 113.9362 | 0.009186 | 0.15336 | 1.0175 | 1.0183 | 98.5927 | 276.228 | 329.043 | 332.471 | 927.041 | 0 | 0 | 0
|  | 1835 | 48.1494 | 12.7527 | -1.3504 | 0.033377 | 3.7756 | 0.054814 | 1.1208 | 82.1733 | 26.2708 | -0.0018221 | 24.4814 | 24.7359 | -4.5071e-05 | -0.0050985 | 0.49135 | 55.5824 | 0.0018295 | 0.03741 | 0.03265 | 56.1388 | 44.7811 | 59.4102 | 20.827 | 119.667 | 0.0092297 | 0.15219 | 1.0187 | 1.0184 | 98.5922 | 276.235 | 329.126 | 332.548 | 927.032 | 0 | 0 | 0
|  | 1840 | 44.6196 | 5.3539 | -0.97232 | 0.073672 | 8.334 | 0.023878 | 0.51422 | 82.4052 | 25.6096 | -0.00297 | 23.8658 | 24.1187 | -7.1633e-05 | -0.0081033 | 0.49135 | 55.5824 | 0.0017592 | 0.037884 | 0.030778 | 56.2974 | 44.7854 | 59.0039 | 20.8307 | 113.7213 | 0.0091315 | 0.15583 | 1.0189 | 1.0186 | 98.5922 | 276.227 | 329.134 | 332.623 | 927.132 | 0 | 0 | 0
|  | 1845 | 46.3306 | 23.327 | 21.2614 | 0.017557 | 1.9861 | 0.10232 | 2.0843 | 82.6326 | 25.1707 | 0.015748 | 23.4567 | 23.7049 | 0.0003733 | 0.042228 | 0.49228 | 55.688 | 0.0017965 | 0.036595 | 0.031521 | 56.4531 | 44.7873 | 58.7845 | 20.8262 | 109.8571 | 0.0094089 | 0.15416 | 1.0168 | 1.0186 | 98.595 | 276.24 | 329.133 | 332.615 | 927.322 | 0 | 0 | 0
|  | 1850 | 47.9648 | 0 | -53.1401 | 0.0014476 | 0.16375 | 1.1421 | 25.9167 | 82.8683 | 25.5064 | -0.0032026 | 23.7706 | 24.0191 | -7.6923e-05 | -0.0087017 | 0.49321 | 55.7935 | 0.0016532 | 0.037516 | 0.032491 | 56.6132 | 44.7937 | 58.7808 | 20.8242 | 112.8114 | 0.0087308 | 0.15528 | 1.0191 | 1.0187 | 98.5934 | 276.223 | 329.147 | 332.588 | 927.143 | 0 | 0 | 0
|  | 1855 | 48.5393 | 6.778 | -1.9055 | 0.063306 | 7.1613 | 0.028127 | 0.61438 | 83.1096 | 26.0332 | -0.0049202 | 24.2632 | 24.5176 | -0.00012063 | -0.013646 | 0.49321 | 55.7935 | 0.0017806 | 0.038894 | 0.033065 | 56.777 | 44.803 | 58.6787 | 20.8245 | 117.5276 | 0.0091012 | 0.1568 | 1.0193 | 1.0187 | 98.5918 | 276.235 | 329.169 | 332.621 | 928.126 | 0 | 0 | 0
|  | 1860 | 47.5873 | 10.3975 | -2.6361 | 0.040459 | 4.5768 | 0.041453 | 0.9271 | 83.3499 | 25.6127 | -0.0044195 | 23.8767 | 24.1327 | -0.00010665 | -0.012065 | 0.49321 | 55.7935 | 0.0016771 | 0.03751 | 0.032296 | 56.9404 | 44.8118 | 58.2447 | 20.8254 | 113.7875 | 0.0087995 | 0.15486 | 1.0192 | 1.0187 | 98.5907 | 276.234 | 329.245 | 332.775 | 927.229 | 0 | 0 | 0
|  | 1865 | 48.7082 | 0 | 0 | -9.5333e-06 | -0.0010784 | 0 | 0 | 83.5906 | 26.3414 | -0.0078188 | 24.558 | 24.8206 | -0.00019407 | -0.021953 | 0.49321 | 55.7935 | 0.0021178 | 0.039279 | 0.03335 | 57.1046 | 44.8207 | 58.2944 | 20.8249 | 120.3637 | 0.010342 | 0.15661 | 1.0197 | 1.0187 | 98.5914 | 276.243 | 329.271 | 332.792 | 927.101 | 0 | 0 | 0
|  | 1870 | 46.1885 | 7.1039 | -0.37597 | 0.057477 | 6.5019 | 0.031675 | 0.63673 | 83.8279 | 25.3047 | -0.0009065 | 23.5886 | 23.8383 | -2.1609e-05 | -0.0024445 | 0.49321 | 55.7935 | 0.0018206 | 0.036597 | 0.031454 | 57.2666 | 44.8277 | 58.1342 | 20.827 | 111.0625 | 0.0094681 | 0.15366 | 1.0189 | 1.0188 | 98.5938 | 276.235 | 329.231 | 332.716 | 927.129 | 0 | 0 | 0
|  | 1875 | 47.563 | 9.2912 | -2.6194 | 0.045253 | 5.1192 | 0.045064 | 0.85438 | 84.0623 | 26.1579 | -0.0048081 | 24.3905 | 24.6538 | -0.00011854 | -0.013409 | 0.49321 | 55.7935 | 0.0020393 | 0.038664 | 0.032604 | 57.4267 | 44.8332 | 57.7937 | 20.8267 | 118.7104 | 0.01009 | 0.15575 | 1.0192 | 1.0187 | 98.5924 | 276.227 | 329.32 | 332.874 | 927.119 | 0 | 0 | 0
|  | 1880 | 48.1316 | 12.7696 | -0.057221 | 0.03332 | 3.7692 | 0.050184 | 1.1584 | 84.3015 | 26.0312 | -7.7715e-05 | 24.2724 | 24.5331 | -1.9066e-06 | -0.00021568 | 0.49321 | 55.7935 | 0.0016721 | 0.038596 | 0.032756 | 57.5901 | 44.8412 | 57.6875 | 20.8256 | 117.5632 | 0.0086707 | 0.15606 | 1.0186 | 1.0186 | 98.5924 | 276.23 | 329.319 | 332.856 | 927.116 | 0 | 0 | 0
|  | 1885 | 46.8061 | 9.1237 | -3.7917 | 0.045351 | 5.1302 | 0.033242 | 0.82623 | 84.5388 | 25.4324 | -0.0071731 | 23.7152 | 23.9722 | -0.00017196 | -0.019452 | 0.49321 | 55.7935 | 0.0015075 | 0.03747 | 0.031799 | 57.7515 | 44.8482 | 57.4368 | 20.8263 | 112.222 | 0.008158 | 0.15544 | 1.0194 | 1.0186 | 98.5933 | 276.222 | 329.336 | 332.905 | 927.132 | 0 | 0 | 0
|  | 1890 | 47.7881 | 29.9037 | -6.6662 | 0.014127 | 1.5981 | 0.10498 | 2.6795 | 84.7753 | 25.9424 | -0.0038505 | 24.1952 | 24.4573 | -9.4173e-05 | -0.010653 | 0.49321 | 55.7935 | 0.001483 | 0.037853 | 0.032382 | 57.912 | 44.8547 | 57.2776 | 20.8265 | 116.7895 | 0.0079396 | 0.1545 | 1.019 | 1.0186 | 98.5952 | 276.235 | 329.397 | 332.965 | 927.109 | 0 | 0 | 0
|  | 1895 | 48.4736 | 11.2522 | -3.6203 | 0.038082 | 4.3079 | 0.044002 | 1.0485 | 85.016 | 26.5622 | -0.0055078 | 24.7717 | 25.0317 | -0.00013787 | -0.015596 | 0.49321 | 55.7935 | 0.0016757 | 0.039929 | 0.033149 | 58.0758 | 44.8633 | 57.2354 | 20.8265 | 122.429 | 0.0085518 | 0.15741 | 1.0192 | 1.0185 | 98.5974 | 276.223 | 329.376 | 332.833 | 927.545 | 0 | 0 | 0
|  | 1900 | 47.3427 | 11.763 | -2.9416 | 0.035579 | 4.0247 | 0.043128 | 1.0587 | 85.2555 | 25.5133 | -0.0043517 | 23.798 | 24.0502 | -0.00010466 | -0.011839 | 0.49321 | 55.7935 | 0.0015344 | 0.037667 | 0.03213 | 58.239 | 44.8713 | 56.9244 | 20.8255 | 112.9719 | 0.0082475 | 0.15564 | 1.019 | 1.0184 | 98.5971 | 276.22 | 329.438 | 332.929 | 927.212 | 0 | 0 | 0
|  | 1905 | 47.9024 | 23.9524 | -7.9303 | 0.017679 | 1.9999 | 0.094634 | 2.2273 | 85.4936 | 26.3365 | -0.0056479 | 24.5641 | 24.8237 | -0.0001402 | -0.01586 | 0.49321 | 55.7935 | 0.001673 | 0.039377 | 0.032753 | 58.4012 | 44.8785 | 56.8957 | 20.8269 | 120.3714 | 0.0085974 | 0.15688 | 1.0188 | 1.0182 | 98.5941 | 276.228 | 329.414 | 332.895 | 927.301 | 0 | 0 | 0
|  | 1910 | 47.3963 | 9.1634 | -1.1782 | 0.045723 | 5.1723 | 0.036179 | 0.84606 | 85.7319 | 26.3456 | -0.0021685 | 24.5775 | 24.8419 | -5.387e-05 | -0.0060939 | 0.49321 | 55.7935 | 0.0016542 | 0.038685 | 0.032367 | 58.564 | 44.8858 | 56.6951 | 20.8283 | 120.4785 | 0.0085212 | 0.15511 | 1.0182 | 1.018 | 98.5945 | 276.204 | 329.481 | 333.025 | 927.331 | 0 | 0 | 0
|  | 1915 | 46.6937 | 7.9258 | -1.4258 | 0.052079 | 5.8913 | 0.028241 | 0.74483 | 85.9671 | 26.0441 | -0.0030239 | 24.2979 | 24.5569 | -7.4257e-05 | -0.0084001 | 0.49321 | 55.7935 | 0.0014708 | 0.03879 | 0.031928 | 58.7247 | 44.8914 | 56.4616 | 20.8285 | 117.7447 | 0.0078681 | 0.1565 | 1.0182 | 1.0179 | 98.5928 | 276.219 | 329.503 | 333.016 | 927.26 | 0 | 0 | 0
|  | 1920 | 46.9508 | 8.6826 | -0.54459 | 0.047802 | 5.4074 | 0.029812 | 0.8079 | 86.2012 | 25.1503 | -0.0010977 | 23.4619 | 23.7152 | -2.6032e-05 | -0.0029448 | 0.49321 | 55.7935 | 0.0014251 | 0.038619 | 0.032017 | 58.8846 | 44.8965 | 56.1948 | 20.8243 | 109.7922 | 0.0078876 | 0.15953 | 1.0177 | 1.0176 | 98.5933 | 276.223 | 329.473 | 333.03 | 927.211 | 0 | 0 | 0
|  | 1925 | 49.0436 | 42.0253 | -3.9734 | 0.010316 | 1.167 | 0.14268 | 3.6726 | 86.4412 | 25.1405 | -0.0017292 | 23.4562 | 23.7055 | -4.0991e-05 | -0.004637 | 0.49321 | 55.7935 | 0.0014719 | 0.037888 | 0.033058 | 59.0473 | 44.9045 | 56.0185 | 20.8205 | 109.7226 | 0.0080827 | 0.15766 | 1.0174 | 1.0172 | 98.5953 | 276.212 | 329.52 | 333.023 | 927.095 | 0 | 0 | 0
|  | 1930 | 50.2903 | 12.5782 | -6.5486 | 0.035344 | 3.9982 | 0.043985 | 1.1243 | 86.6895 | 26.0979 | -0.0094074 | 24.3516 | 24.6035 | -0.00023145 | -0.026183 | 0.49321 | 55.7935 | 0.0015546 | 0.039736 | 0.034052 | 59.2151 | 44.9169 | 56.0179 | 20.8214 | 118.2491 | 0.0081881 | 0.15868 | 1.0178 | 1.0167 | 98.5944 | 276.214 | 329.55 | 332.959 | 927.008 | 0 | 0 | 0
|  | 1935 | 49.6027 | 7.1764 | -1.8316 | 0.061102 | 6.912 | 0.025154 | 0.6512 | 86.9393 | 26.1843 | -0.0045341 | 24.4289 | 24.6823 | -0.00011191 | -0.01266 | 0.49321 | 55.7935 | 0.0015369 | 0.039789 | 0.033682 | 59.3844 | 44.9299 | 55.6651 | 20.8231 | 119.0171 | 0.008098 | 0.15848 | 1.0168 | 1.0162 | 98.5928 | 276.222 | 329.506 | 332.924 | 928.689 | 0 | 0 | 0
|  | 1940 | 50.7754 | 37.3594 | -3.9948 | 0.012015 | 1.3591 | 0.12784 | 3.3071 | 87.1902 | 25.791 | -0.0019742 | 24.064 | 24.3115 | -4.7995e-05 | -0.0054293 | 0.49321 | 55.7935 | 0.0015359 | 0.039734 | 0.034305 | 59.5544 | 44.9434 | 55.4889 | 20.8191 | 115.4783 | 0.0081864 | 0.15987 | 1.0159 | 1.0157 | 98.595 | 276.241 | 329.533 | 332.922 | 927.068 | 0 | 0 | 0
|  | 1945 | 51.5448 | 9.3318 | -1.0643 | 0.048828 | 5.5235 | 0.027914 | 0.81648 | 87.446 | 26.1757 | -0.0021049 | 24.4295 | 24.6878 | -5.1966e-05 | -0.0058785 | 0.49321 | 55.7935 | 0.001363 | 0.039867 | 0.034677 | 59.7268 | 44.9594 | 55.4529 | 20.8196 | 118.9809 | 0.0074129 | 0.15871 | 1.0155 | 1.0153 | 98.5958 | 276.217 | 329.622 | 333.107 | 927.113 | 0 | 0 | 0
|  | 1950 | 48.4362 | 8.8125 | -0.13796 | 0.048587 | 5.4963 | 0.029986 | 0.81838 | 87.696 | 25.6256 | -0.00027734 | 23.9159 | 24.1694 | -6.7032e-06 | -0.00075828 | 0.49321 | 55.7935 | 0.0014569 | 0.039763 | 0.03301 | 59.896 | 44.9723 | 55.0407 | 20.8229 | 114.0314 | 0.0079075 | 0.1606 | 1.0149 | 1.0148 | 98.5952 | 276.236 | 329.619 | 333.113 | 927.138 | 0 | 0 | 0
|  | 1955 | 49.2547 | 35.6018 | -7.5816 | 0.01223 | 1.3835 | 0.13977 | 3.2003 | 87.9402 | 25.3857 | -0.0038749 | 23.6864 | 23.9288 | -9.2723e-05 | -0.010489 | 0.49321 | 55.7935 | 0.0017094 | 0.039139 | 0.033457 | 60.0622 | 44.9822 | 55.0091 | 20.8202 | 111.8801 | 0.0089916 | 0.15995 | 1.0149 | 1.0144 | 98.5932 | 276.235 | 329.542 | 332.914 | 927.181 | 0 | 0 | 0
|  | 1960 | 48.4758 | 13.3906 | 0.98135 | 0.032002 | 3.6201 | 0.044306 | 1.1955 | 88.1845 | 25.4185 | 0.0013098 | 23.7244 | 23.9766 | 3.1405e-05 | 0.0035526 | 0.49329 | 55.8024 | 0.0014179 | 0.038257 | 0.032787 | 60.2278 | 44.9921 | 54.8537 | 20.8227 | 112.2045 | 0.0077965 | 0.15753 | 1.0139 | 1.0141 | 98.5954 | 276.234 | 329.644 | 333.148 | 927.788 | 0 | 0 | 0
|  | 1965 | 47.6817 | 8.7475 | 1.2186 | 0.048186 | 5.4509 | 0.030504 | 0.80759 | 88.4249 | 25.5322 | 0.0024374 | 23.8351 | 24.0908 | 5.8719e-05 | 0.0066424 | 0.49352 | 55.8279 | 0.0014699 | 0.038914 | 0.032478 | 60.391 | 45 | 54.6907 | 20.8244 | 113.2323 | 0.0079814 | 0.15878 | 1.0139 | 1.0142 | 98.5979 | 276.233 | 329.708 | 333.244 | 927.143 | 0 | 0 | 0
|  | 1970 | 50.526 | 14.8081 | -1.8103 | 0.030163 | 3.4121 | 0.049866 | 1.3407 | 88.6704 | 26.425 | -0.0021907 | 24.6651 | 24.9251 | -5.4605e-05 | -0.006177 | 0.49367 | 55.8445 | 0.0015041 | 0.04044 | 0.034269 | 60.5578 | 45.0104 | 54.4134 | 20.8221 | 121.2724 | 0.0079142 | 0.15919 | 1.0159 | 1.0157 | 98.5966 | 276.23 | 329.661 | 333.136 | 927.149 | 0 | 0 | 0
|  | 1975 | 50.7997 | 19.3346 | -3.3285 | 0.023226 | 2.6274 | 0.066515 | 1.7424 | 88.9237 | 25.9062 | -0.0031655 | 24.1776 | 24.4224 | -7.7308e-05 | -0.0087453 | 0.49367 | 55.8445 | 0.0015449 | 0.04047 | 0.034434 | 60.7296 | 45.0247 | 54.3776 | 20.8192 | 116.5421 | 0.0081949 | 0.16129 | 1.0172 | 1.0168 | 98.5959 | 276.241 | 329.617 | 332.954 | 927.137 | 0 | 0 | 0
|  | 1980 | 51.0801 | 14.7737 | -4.8295 | 0.030564 | 3.4575 | 0.048402 | 1.3185 | 89.1784 | 25.5816 | -0.006116 | 23.884 | 24.1354 | -0.00014761 | -0.016698 | 0.49367 | 55.8445 | 0.0014794 | 0.040299 | 0.034532 | 60.902 | 45.0396 | 54.1592 | 20.8173 | 113.6842 | 0.0080083 | 0.16215 | 1.0186 | 1.0179 | 98.5954 | 276.253 | 329.745 | 333.216 | 927.084 | 0 | 0 | 0
|  | 1985 | 51.4298 | 8.21 | -1.1104 | 0.055376 | 6.2643 | 0.025366 | 0.7398 | 89.4347 | 25.6701 | -0.0025378 | 23.9717 | 24.2305 | -6.1492e-05 | -0.0069561 | 0.49367 | 55.8445 | 0.0014047 | 0.040967 | 0.034794 | 61.0753 | 45.0553 | 54.0513 | 20.8168 | 114.4962 | 0.0076869 | 0.16351 | 1.0191 | 1.0188 | 98.5935 | 276.257 | 329.816 | 333.377 | 927.186 | 0 | 0 | 0
|  | 1990 | 51.1384 | 7.5257 | -1.8602 | 0.06007 | 6.7952 | 0.024005 | 0.67034 | 89.6911 | 25.4707 | -0.0046485 | 23.7848 | 24.0388 | -0.00011174 | -0.012641 | 0.49367 | 55.8445 | 0.001442 | 0.040267 | 0.034543 | 61.2487 | 45.0709 | 53.6363 | 20.8167 | 112.721 | 0.0078827 | 0.16252 | 1.0202 | 1.0196 | 98.5925 | 276.239 | 329.807 | 333.328 | 927.232 | 0 | 0 | 0
|  | 1995 | 51.9233 | 0 | 1.5453 | 0.0050661 | 0.57308 | 0.30029 | 7.7942 | 89.9488 | 26.0138 | 0.00031899 | 24.2891 | 24.542 | 7.8286e-06 | 0.00088558 | 0.49368 | 55.8467 | 0.0015213 | 0.039486 | 0.034885 | 61.4222 | 45.0871 | 53.5163 | 20.8181 | 117.5655 | 0.0080756 | 0.15837 | 1.0202 | 1.0203 | 98.5938 | 276.237 | 329.767 | 333.201 | 927.303 | 0 | 0 | 0
|  | 2000 | 49.5934 | 10.9158 | 0.91297 | 0.040162 | 4.5433 | 0.038776 | 0.97072 | 90.2026 | 25.9136 | 0.0014992 | 24.1998 | 24.4572 | 3.6667e-05 | 0.0041478 | 0.4938 | 55.8593 | 0.0015574 | 0.038986 | 0.033561 | 61.5934 | 45.1013 | 53.4837 | 20.8223 | 116.6823 | 0.0082429 | 0.15749 | 1.0207 | 1.0209 | 98.597 | 276.228 | 329.825 | 333.333 | 927.276 | 0 | 0 | 0
|  | 2005 | 48.6182 | 7.8428 | 0.027594 | 0.0548 | 6.1991 | 0.028974 | 0.8246 | 90.4481 | 26.5781 | 6.0285e-05 | 24.8186 | 25.0836 | 1.5122e-06 | 0.00017106 | 0.49389 | 55.8701 | 0.0015877 | 0.045188 | 0.03399 | 61.7622 | 45.1113 | 53.1346 | 20.8237 | 122.7344 | 0.0082058 | 0.17037 | 1.0213 | 1.0213 | 98.5944 | 276.243 | 329.801 | 333.323 | 927.241 | 0 | 0 | 0
|  | 2010 | 54.0954 | 22.509 | -0.38726 | 0.021245 | 2.4033 | 0.081217 | 2.2392 | 90.7049 | 25.3063 | -0.00034437 | 23.6361 | 23.8906 | -8.2273e-06 | -0.00093069 | 0.4939 | 55.8705 | 0.0017254 | 0.047572 | 0.037363 | 61.9406 | 45.1268 | 52.9922 | 20.8059 | 111.2933 | 0.0090789 | 0.18219 | 1.0217 | 1.0216 | 98.5935 | 276.24 | 329.872 | 333.424 | 927.219 | 0 | 0 | 0
|  | 2015 | 58.3586 | 15.4816 | -2.617 | 0.033323 | 3.7695 | 0.049445 | 1.3881 | 90.986 | 25.4108 | -0.0036319 | 23.7455 | 24.0105 | -8.7204e-05 | -0.0098647 | 0.4939 | 55.8705 | 0.0016476 | 0.046255 | 0.039442 | 62.1326 | 45.1544 | 52.8726 | 20.799 | 112.2703 | 0.0087332 | 0.17827 | 1.0222 | 1.0218 | 98.5944 | 276.233 | 330.037 | 333.72 | 928.407 | 0 | 0 | 0
|  | 2020 | 59.5124 | 13.6502 | -2.2705 | 0.038541 | 4.3598 | 0.042229 | 1.2078 | 91.2807 | 25.9881 | -0.003563 | 24.2876 | 24.5599 | -8.7508e-05 | -0.009899 | 0.4939 | 55.8705 | 0.0016275 | 0.04655 | 0.040108 | 62.3315 | 45.1885 | 52.6626 | 20.7998 | 117.4419 | 0.0085044 | 0.17636 | 1.0222 | 1.0218 | 98.5956 | 276.233 | 330.072 | 333.773 | 927.116 | 0 | 0 | 0
|  | 2025 | 57.4249 | 13.5411 | -1.3347 | 0.037489 | 4.2408 | 0.039205 | 1.2036 | 91.5731 | 25.719 | -0.0020572 | 24.0406 | 24.3229 | -5.0038e-05 | -0.0056604 | 0.4939 | 55.8705 | 0.0014697 | 0.04512 | 0.038697 | 62.5285 | 45.2213 | 52.4967 | 20.8033 | 115.0439 | 0.0079377 | 0.17393 | 1.022 | 1.0217 | 98.5968 | 276.22 | 330.135 | 334.012 | 927.175 | 0 | 0 | 0
|  | 2030 | 56.1082 | 18.027 | 2.364 | 0.027514 | 3.1125 | 0.049697 | 1.5654 | 91.8569 | 25.9302 | 0.0026525 | 24.24 | 24.5218 | 6.5044e-05 | 0.007358 | 0.49406 | 55.8889 | 0.0013674 | 0.043071 | 0.037634 | 62.7193 | 45.2497 | 52.2977 | 20.8081 | 116.951 | 0.0074813 | 0.16779 | 1.0212 | 1.0215 | 98.5951 | 276.231 | 330.162 | 334 | 927.158 | 0 | 0 | 0
|  | 2035 | 55.5174 | 16.0226 | -8.2685 | 0.03063 | 3.4649 | 0.048505 | 1.4126 | 92.136 | 26.0165 | -0.010296 | 24.3205 | 24.5987 | -0.00025326 | -0.02865 | 0.49422 | 55.9073 | 0.0014857 | 0.043268 | 0.037391 | 62.9069 | 45.2757 | 52.2031 | 20.8094 | 117.7295 | 0.0079336 | 0.16793 | 1.0223 | 1.0211 | 98.5962 | 276.214 | 330.159 | 333.936 | 927.19 | 0 | 0 | 0
|  | 2040 | 53.4336 | 7.9597 | -2.4541 | 0.059343 | 6.713 | 0.026664 | 0.70929 | 92.4083 | 25.4404 | -0.0060563 | 23.7808 | 24.0465 | -0.00014563 | -0.016474 | 0.49422 | 55.9073 | 0.0015823 | 0.042091 | 0.036118 | 63.0907 | 45.2982 | 51.9644 | 20.811 | 112.5676 | 0.00846 | 0.16736 | 1.0213 | 1.0206 | 98.5971 | 276.232 | 330.143 | 333.832 | 927.827 | 0 | 0 | 0
|  | 2045 | 55.0955 | 11.9858 | -3.6627 | 0.040635 | 4.5967 | 0.038097 | 1.0351 | 92.6797 | 25.7268 | -0.0061208 | 24.0488 | 24.3156 | -0.00014883 | -0.016836 | 0.49422 | 55.9073 | 0.0015481 | 0.042063 | 0.037002 | 63.2735 | 45.3201 | 51.6679 | 20.8093 | 115.1183 | 0.0082507 | 0.16608 | 1.0206 | 1.0199 | 98.5965 | 276.238 | 330.147 | 333.81 | 927.117 | 0 | 0 | 0
|  | 2050 | 52.1752 | 70.0159 | 6.8562 | 0.0065875 | 0.74519 | 0.1865 | 5.9781 | 92.9478 | 25.0358 | 0.0019076 | 23.4132 | 23.676 | 4.5165e-05 | 0.0051092 | 0.49433 | 55.9201 | 0.0012286 | 0.03938 | 0.034883 | 63.4532 | 45.3404 | 51.5771 | 20.8134 | 109.0653 | 0.0071029 | 0.162 | 1.0189 | 1.0191 | 98.5975 | 276.241 | 330.292 | 334 | 927.11 | 0 | 0 | 0
|  | 2055 | 52.908 | 27.8004 | 1.7799 | 0.016824 | 1.9031 | 0.077046 | 2.6325 | 93.2105 | 26.1953 | 0.0012096 | 24.4898 | 24.7556 | 2.9945e-05 | 0.0033875 | 0.49452 | 55.9413 | 0.0012962 | 0.044288 | 0.036059 | 63.6305 | 45.3579 | 51.543 | 20.8149 | 119.3636 | 0.0071453 | 0.16974 | 1.0179 | 1.0181 | 98.5944 | 276.243 | 330.188 | 333.772 | 927.191 | 0 | 0 | 0
|  | 2060 | 53.3847 | 6.9856 | 0.22024 | 0.067556 | 7.6421 | 0.021463 | 0.61564 | 93.4763 | 25.6264 | 0.00061408 | 23.9614 | 24.2291 | 1.4879e-05 | 0.0016831 | 0.49463 | 55.954 | 0.0014499 | 0.041591 | 0.035965 | 63.8106 | 45.3768 | 51.3599 | 20.8125 | 114.252 | 0.0078792 | 0.16529 | 1.0169 | 1.017 | 98.5924 | 276.26 | 330.236 | 333.925 | 927.031 | 0 | 0 | 0
|  | 2065 | 53.3694 | 7.9601 | -0.3222 | 0.059269 | 6.7046 | 0.022512 | 0.71437 | 93.7432 | 25.6546 | -0.00078786 | 23.9803 | 24.2382 | -1.9096e-05 | -0.0021602 | 0.49467 | 55.9582 | 0.0013343 | 0.04234 | 0.036025 | 63.9906 | 45.3962 | 50.9396 | 20.8124 | 114.468 | 0.0074065 | 0.16709 | 1.016 | 1.0159 | 98.5943 | 276.24 | 330.134 | 333.684 | 927.074 | 0 | 0 | 0
|  | 2070 | 51.4773 | 17.3815 | 1.5944 | 0.026181 | 2.9616 | 0.04842 | 1.5645 | 94.0053 | 25.3315 | 0.0017424 | 23.6893 | 23.9568 | 4.1743e-05 | 0.0047221 | 0.49477 | 55.97 | 0.0012677 | 0.040959 | 0.034762 | 64.1675 | 45.4132 | 50.8033 | 20.8153 | 111.6546 | 0.0072033 | 0.16489 | 1.0145 | 1.0147 | 98.5921 | 276.243 | 330.287 | 334.017 | 927.018 | 0 | 0 | 0
|  | 2075 | 50.7666 | 21.7595 | -6.5316 | 0.020624 | 2.3331 | 0.063673 | 2.0636 | 94.2609 | 25.55 | -0.0055784 | 23.8896 | 24.1486 | -0.00013471 | -0.015239 | 0.49488 | 55.9818 | 0.0013132 | 0.042561 | 0.03464 | 64.341 | 45.4269 | 50.6461 | 20.8168 | 113.5701 | 0.0073433 | 0.16811 | 1.0142 | 1.0135 | 98.5952 | 276.236 | 330.23 | 333.811 | 927.063 | 0 | 0 | 0
|  | 2080 | 53.8129 | 21.5447 | -2.2972 | 0.02208 | 2.4977 | 0.06213 | 1.9441 | 94.5223 | 26.0555 | -0.0020592 | 24.3642 | 24.6314 | -5.0722e-05 | -0.0057378 | 0.49488 | 55.9818 | 0.0013718 | 0.042926 | 0.036371 | 64.5186 | 45.4434 | 50.5827 | 20.8132 | 118.1182 | 0.0074728 | 0.1669 | 1.0124 | 1.0122 | 98.5981 | 276.242 | 330.257 | 333.879 | 928.365 | 0 | 0 | 0
|  | 2085 | 52.0142 | 14.7163 | -1.4809 | 0.031245 | 3.5345 | 0.044642 | 1.3397 | 94.7869 | 25.6917 | -0.0019046 | 24.0293 | 24.2936 | -4.6269e-05 | -0.0052341 | 0.49488 | 55.9818 | 0.0013948 | 0.041858 | 0.035242 | 64.6976 | 45.4613 | 50.4124 | 20.8153 | 114.8677 | 0.0076425 | 0.1657 | 1.0115 | 1.0113 | 98.5968 | 276.235 | 330.33 | 333.963 | 927.228 | 0 | 0 | 0
|  | 2090 | 51.7339 | 8.8062 | 1.6644 | 0.051933 | 5.8747 | 0.025243 | 0.78337 | 95.0463 | 25.0292 | 0.0036529 | 23.4074 | 23.6621 | 8.6436e-05 | 0.0097779 | 0.4951 | 56.0063 | 0.001311 | 0.040682 | 0.034874 | 64.8729 | 45.4767 | 50.259 | 20.8134 | 109.0095 | 0.0074446 | 0.16545 | 1.0111 | 1.0115 | 98.5952 | 276.247 | 330.299 | 333.893 | 927.235 | 0 | 0 | 0
|  | 2095 | 53.4627 | 11.1503 | -1.8311 | 0.042385 | 4.7947 | 0.031954 | 1.0274 | 95.3093 | 25.9002 | -0.0031726 | 24.2124 | 24.4627 | -7.7611e-05 | -0.0087796 | 0.49531 | 56.0307 | 0.0013544 | 0.043545 | 0.036268 | 65.0508 | 45.4937 | 49.9315 | 20.8128 | 116.6822 | 0.0074359 | 0.16912 | 1.0121 | 1.0117 | 98.5949 | 276.222 | 330.167 | 333.581 | 927.365 | 0 | 0 | 0
|  | 2100 | 54.625 | 29.4804 | 6.7499 | 0.01638 | 1.8529 | 0.084753 | 2.6678 | 95.5795 | 26.2907 | 0.0044524 | 24.5751 | 24.8319 | 0.00011056 | 0.012507 | 0.49559 | 56.062 | 0.0013882 | 0.043699 | 0.036936 | 65.2338 | 45.514 | 49.8515 | 20.8123 | 120.216 | 0.0074887 | 0.16787 | 1.0112 | 1.0117 | 98.5934 | 276.224 | 330.136 | 333.586 | 927.384 | 0 | 0 | 0
|  | 2105 | 53.8152 | 8.5075 | -0.91215 | 0.055918 | 6.3256 | 0.025167 | 0.7637 | 95.8506 | 25.9781 | -0.0020777 | 24.2884 | 24.5497 | -5.1006e-05 | -0.0057699 | 0.49586 | 56.0932 | 0.0014073 | 0.042705 | 0.036353 | 65.417 | 45.5347 | 49.6956 | 20.8128 | 117.4006 | 0.0076303 | 0.16666 | 1.0119 | 1.0117 | 98.5938 | 276.221 | 330.211 | 333.763 | 927.317 | 0 | 0 | 0
|  | 2110 | 52.8514 | 12.4729 | 0.16952 | 0.037458 | 4.2373 | 0.03353 | 1.1367 | 96.1172 | 25.7533 | 0.00026081 | 24.0844 | 24.3461 | 6.3498e-06 | 0.0007183 | 0.49588 | 56.095 | 0.001256 | 0.042579 | 0.03575 | 65.5972 | 45.5532 | 49.3541 | 20.8139 | 115.4073 | 0.0070715 | 0.16729 | 1.0117 | 1.0117 | 98.5927 | 276.206 | 330.296 | 333.885 | 927.329 | 0 | 0 | 0
|  | 2115 | 53.8795 | 13.5529 | 5.516 | 0.035144 | 3.9755 | 0.030337 | 1.1657 | 96.3841 | 25.3884 | 0.0080704 | 23.7512 | 24.02 | 0.00019385 | 0.021929 | 0.49638 | 56.1517 | 0.0010662 | 0.040967 | 0.035986 | 65.7766 | 45.5717 | 49.3075 | 20.8112 | 112.1978 | 0.0063709 | 0.16467 | 1.0109 | 1.0119 | 98.5947 | 276.224 | 330.407 | 334.147 | 927.306 | 0 | 0 | 0
|  | 2120 | 51.5239 | 11.401 | 1.6521 | 0.03995 | 4.5192 | 0.024261 | 1.0023 | 96.6476 | 25.148 | 0.0027729 | 23.5307 | 23.8016 | 6.6e-05 | 0.0074661 | 0.49703 | 56.2251 | 0.00096924 | 0.040041 | 0.03453 | 65.9529 | 45.5885 | 48.9942 | 20.8152 | 110.104 | 0.0060139 | 0.16327 | 1.0117 | 1.012 | 98.5961 | 276.229 | 330.47 | 334.274 | 927.415 | 0 | 0 | 0
|  | 2125 | 53.6198 | 16.2523 | 0.15997 | 0.029165 | 3.2992 | 0.038466 | 1.472 | 96.9104 | 25.7872 | 0.00019121 | 24.1299 | 24.4009 | 4.6657e-06 | 0.00052779 | 0.49721 | 56.2451 | 0.0011219 | 0.042931 | 0.036167 | 66.1296 | 45.6049 | 48.9243 | 20.8126 | 115.7773 | 0.0065272 | 0.16804 | 1.012 | 1.012 | 98.5943 | 276.218 | 330.485 | 334.197 | 927.114 | 0 | 0 | 0
|  | 2130 | 55.2459 | 14.1813 | 6.1082 | 0.034438 | 3.8957 | 0.037791 | 1.2521 | 97.1826 | 25.8396 | 0.0086069 | 24.1742 | 24.4399 | 0.00021035 | 0.023795 | 0.49774 | 56.3059 | 0.0013015 | 0.04312 | 0.037148 | 66.3129 | 45.6256 | 48.6857 | 20.8094 | 116.2257 | 0.0072367 | 0.1683 | 1.0112 | 1.0122 | 98.5918 | 276.22 | 330.419 | 334.051 | 927.092 | 0 | 0 | 0
|  | 2135 | 54.9523 | 18.1607 | 1.2561 | 0.026749 | 3.0259 | 0.048351 | 1.6287 | 97.4581 | 26.053 | 0.0013641 | 24.3714 | 24.632 | 3.3599e-05 | 0.0038008 | 0.49835 | 56.3749 | 0.0012933 | 0.043565 | 0.037054 | 66.4984 | 45.6478 | 48.5898 | 20.8108 | 118.1415 | 0.0071617 | 0.16853 | 1.0123 | 1.0124 | 98.5929 | 276.214 | 330.387 | 333.919 | 927.055 | 0 | 0 | 0
|  | 2140 | 54.5143 | 9.5834 | 2.6387 | 0.050286 | 5.6884 | 0.024711 | 0.84956 | 97.7318 | 25.7548 | 0.0054475 | 24.0954 | 24.3576 | 0.00013269 | 0.01501 | 0.49877 | 56.422 | 0.0012426 | 0.042721 | 0.036667 | 66.6827 | 45.6691 | 48.3845 | 20.8106 | 115.4668 | 0.0070177 | 0.16764 | 1.0121 | 1.0127 | 98.5948 | 276.219 | 330.426 | 334.022 | 927.028 | 0 | 0 | 0
|  | 2145 | 52.7649 | 11.0228 | 0.96846 | 0.042316 | 4.7869 | 0.030445 | 0.97321 | 98 | 25.3147 | 0.0017107 | 23.689 | 23.9564 | 4.0982e-05 | 0.0046359 | 0.4992 | 56.4711 | 0.0012883 | 0.041183 | 0.035501 | 66.8631 | 45.6876 | 48.1197 | 20.8126 | 111.5792 | 0.007291 | 0.16554 | 1.0128 | 1.013 | 98.5961 | 276.21 | 330.501 | 334.232 | 927.064 | 0 | 0 | 0
|  | 2150 | 51.7021 | 8.1319 | 0.45431 | 0.056204 | 6.3579 | 0.020672 | 0.75269 | 98.2611 | 25.4855 | 0.001059 | 23.8498 | 24.1126 | 2.5534e-05 | 0.0028885 | 0.49937 | 56.4899 | 0.0011619 | 0.042304 | 0.035047 | 67.0395 | 45.7029 | 47.942 | 20.815 | 113.0948 | 0.0067426 | 0.16772 | 1.0133 | 1.0134 | 98.5955 | 276.206 | 330.514 | 334.156 | 927.041 | 0 | 0 | 0
|  | 2155 | 53.1907 | 10.292 | 2.0003 | 0.045687 | 5.1682 | 0.023684 | 0.92335 | 98.5234 | 25.6975 | 0.0037577 | 24.0495 | 24.3203 | 9.1388e-05 | 0.010338 | 0.49966 | 56.5229 | 0.0010821 | 0.042185 | 0.035805 | 67.2166 | 45.7185 | 47.5886 | 20.8134 | 114.9903 | 0.0063827 | 0.16651 | 1.0133 | 1.0138 | 98.595 | 276.22 | 330.532 | 334.254 | 926.989 | 0 | 0 | 0
|  | 2160 | 52.4047 | 32.8078 | 8.1718 | 0.01412 | 1.5973 | 0.079577 | 2.8988 | 98.7874 | 25.638 | 0.0047535 | 24.0024 | 24.2742 | 0.00011539 | 0.013053 | 0.50018 | 56.5814 | 0.0011237 | 0.040932 | 0.035206 | 67.3942 | 45.7349 | 47.5079 | 20.8152 | 114.4993 | 0.0065605 | 0.16355 | 1.0137 | 1.0143 | 98.595 | 276.21 | 330.651 | 334.396 | 929.017 | 0 | 0 | 0
|  | 2165 | 51.0466 | 12.7916 | -0.59016 | 0.035277 | 3.9906 | 0.028643 | 1.1607 | 99.046 | 25.3572 | -0.00086681 | 23.7435 | 24.0179 | -2.0819e-05 | -0.0023551 | 0.50047 | 56.6141 | 0.0010105 | 0.040945 | 0.034426 | 67.5682 | 45.7487 | 47.388 | 20.8166 | 112.0238 | 0.0061491 | 0.16475 | 1.0148 | 1.0147 | 98.5945 | 276.191 | 330.706 | 334.528 | 927.12 | 0 | 0 | 0
|  | 2170 | 50.2219 | 16.8143 | 6.9163 | 0.026404 | 2.9869 | 0.03967 | 1.5793 | 99.2992 | 25.1109 | 0.0076808 | 23.512 | 23.7755 | 0.00018262 | 0.020658 | 0.50092 | 56.6657 | 0.0010474 | 0.0417 | 0.034106 | 67.7396 | 45.76 | 47.1842 | 20.8166 | 109.8541 | 0.0063418 | 0.16777 | 1.0142 | 1.015 | 98.5948 | 276.18 | 330.694 | 334.401 | 927.166 | 0 | 0 | 0
|  | 2175 | 51.5791 | 17.7344 | 6.0143 | 0.02571 | 2.9084 | 0.046227 | 1.5939 | 99.5537 | 25.1972 | 0.0064812 | 23.5898 | 23.858 | 0.00015463 | 0.017492 | 0.50177 | 56.7611 | 0.0011885 | 0.040979 | 0.034788 | 67.9118 | 45.7718 | 47.1159 | 20.8145 | 110.5962 | 0.006906 | 0.16551 | 1.0147 | 1.0155 | 98.5944 | 276.174 | 330.653 | 334.413 | 927.169 | 0 | 0 | 0
|  | 2180 | 49.7199 | 12.9648 | 4.2961 | 0.033901 | 3.835 | 0.03098 | 1.1573 | 99.8069 | 24.6479 | 0.0062457 | 23.0724 | 23.3193 | 0.00014564 | 0.016476 | 0.50252 | 56.846 | 0.0010503 | 0.039235 | 0.033459 | 68.0824 | 45.783 | 46.9157 | 20.8166 | 105.8123 | 0.0064347 | 0.16324 | 1.015 | 1.0157 | 98.5942 | 276.177 | 330.607 | 334.145 | 927.184 | 0 | 0 | 0
|  | 2185 | 51.6205 | 12.7887 | 2.7371 | 0.035682 | 4.0364 | 0.03604 | 1.1439 | 100.0603 | 25.5991 | 0.0040339 | 23.961 | 24.2111 | 9.7664e-05 | 0.011048 | 0.50313 | 56.9148 | 0.001286 | 0.040817 | 0.034827 | 68.2531 | 45.7942 | 46.7828 | 20.8164 | 114.1287 | 0.007223 | 0.16341 | 1.0159 | 1.0163 | 98.5953 | 276.159 | 330.582 | 334.032 | 927.914 | 0 | 0 | 0
|  | 2190 | 51.6645 | 10.5209 | -1.8281 | 0.04341 | 4.9107 | 0.031725 | 0.92266 | 100.3185 | 25.316 | -0.0033125 | 23.6992 | 23.958 | -7.936e-05 | -0.0089774 | 0.50337 | 56.9424 | 0.0013772 | 0.040053 | 0.034769 | 68.4271 | 45.8075 | 46.5532 | 20.8152 | 111.6332 | 0.0076537 | 0.1626 | 1.0172 | 1.0168 | 98.5957 | 276.152 | 330.627 | 334.237 | 927.261 | 0 | 0 | 0
|  | 2195 | 52.3694 | 9.8056 | 0.13815 | 0.047212 | 5.3408 | 0.026668 | 0.87139 | 100.5786 | 25.7189 | 0.00026809 | 24.0716 | 24.3296 | 6.5226e-06 | 0.00073785 | 0.50339 | 56.9443 | 0.0012591 | 0.04114 | 0.035272 | 68.6022 | 45.8217 | 46.3563 | 20.8154 | 115.1917 | 0.0070907 | 0.16375 | 1.017 | 1.0171 | 98.5944 | 276.16 | 330.561 | 334.105 | 927.01 | 0 | 0 | 0
|  | 2200 | 54.1747 | 17.0729 | 10.4351 | 0.028051 | 3.1731 | 0.042487 | 1.4851 | 100.8449 | 26.2561 | 0.011791 | 24.5706 | 24.8244 | 0.00029271 | 0.033112 | 0.50414 | 57.0289 | 0.0011918 | 0.041658 | 0.036306 | 68.7812 | 45.8386 | 46.1086 | 20.8143 | 120.0354 | 0.0067222 | 0.16289 | 1.0161 | 1.0174 | 98.595 | 276.165 | 330.51 | 333.925 | 926.866 | 0 | 0 | 0
|  | 2205 | 52.5295 | 23.1186 | -1.6901 | 0.020086 | 2.2722 | 0.064331 | 2.0063 | 101.1117 | 25.637 | -0.0013999 | 23.9966 | 24.2499 | -3.3948e-05 | -0.0038403 | 0.50487 | 57.1117 | 0.0012922 | 0.040299 | 0.035244 | 68.9601 | 45.8556 | 46.0594 | 20.8151 | 114.4673 | 0.0072403 | 0.16193 | 1.0179 | 1.0178 | 98.5946 | 276.155 | 330.584 | 334.074 | 926.929 | 0 | 0 | 0
|  | 2210 | 52.4229 | 8.7741 | 1.5089 | 0.052817 | 5.9748 | 0.025124 | 0.78236 | 101.3741 | 26.0034 | 0.0032407 | 24.3358 | 24.5926 | 7.9697e-05 | 0.0090155 | 0.50507 | 57.1342 | 0.001327 | 0.041322 | 0.035357 | 69.1366 | 45.8706 | 45.8605 | 20.8164 | 117.7446 | 0.0073054 | 0.16306 | 1.0176 | 1.018 | 98.5931 | 276.174 | 330.533 | 334.021 | 927.105 | 0 | 0 | 0
|  | 2215 | 51.9167 | 9.9137 | -0.050471 | 0.046294 | 5.2368 | 0.029043 | 0.93304 | 101.6349 | 25.9995 | -9.5038e-05 | 24.3308 | 24.5849 | -2.3365e-06 | -0.00026431 | 0.50527 | 57.1568 | 0.0013445 | 0.043194 | 0.035374 | 69.3134 | 45.8848 | 45.5764 | 20.8164 | 117.7024 | 0.0073758 | 0.16781 | 1.018 | 1.018 | 98.5927 | 276.182 | 330.515 | 333.967 | 927.176 | 0 | 0 | 0
|  | 2220 | 49.8922 | 16.0629 | 2.4024 | 0.027458 | 3.1061 | 0.047103 | 1.489 | 101.8894 | 24.5979 | 0.0028341 | 23.0254 | 23.2748 | 6.5963e-05 | 0.0074619 | 0.50543 | 57.1754 | 0.0012933 | 0.040884 | 0.033897 | 69.4866 | 45.8961 | 45.414 | 20.8148 | 105.3828 | 0.0074654 | 0.16786 | 1.0178 | 1.0181 | 98.5936 | 276.19 | 330.604 | 334.185 | 927.018 | 0 | 0 | 0
|  | 2225 | 53.4321 | 11.4726 | 3.3852 | 0.041171 | 4.6574 | 0.032704 | 1.0025 | 102.1477 | 25.6282 | 0.0057462 | 23.9939 | 24.2548 | 0.00013937 | 0.015766 | 0.50594 | 57.2335 | 0.0013465 | 0.041274 | 0.035902 | 69.6611 | 45.9091 | 45.2647 | 20.8127 | 114.4148 | 0.0074613 | 0.16447 | 1.0176 | 1.0182 | 98.5941 | 276.175 | 330.661 | 334.257 | 926.995 | 0 | 0 | 0
|  | 2230 | 53.423 | 10.771 | 1.9877 | 0.043845 | 4.9599 | 0.026735 | 0.94574 | 102.4149 | 25.7456 | 0.0035772 | 24.1028 | 24.3633 | 8.7151e-05 | 0.0098588 | 0.50651 | 57.2975 | 0.0011722 | 0.041466 | 0.035858 | 69.8405 | 45.926 | 45.0144 | 20.8134 | 115.4607 | 0.0067366 | 0.16447 | 1.0178 | 1.0182 | 98.595 | 276.179 | 330.646 | 334.22 | 927.035 | 0 | 0 | 0
|  | 2235 | 52.9951 | 18.5019 | 3.3425 | 0.02532 | 2.8643 | 0.042707 | 1.6088 | 102.6809 | 25.8684 | 0.0034563 | 24.2215 | 24.487 | 8.4634e-05 | 0.009574 | 0.50694 | 57.3461 | 0.0010814 | 0.040735 | 0.035481 | 70.0188 | 45.9422 | 44.8504 | 20.8154 | 116.5828 | 0.0063511 | 0.16211 | 1.0177 | 1.0181 | 98.595 | 276.189 | 330.697 | 334.322 | 927.041 | 0 | 0 | 0
|  | 2240 | 50.3588 | 12.8434 | 3.9432 | 0.034661 | 3.921 | 0.03316 | 1.1406 | 102.9393 | 25.0549 | 0.0057648 | 23.4549 | 23.7086 | 0.00013668 | 0.015461 | 0.50749 | 57.4087 | 0.0011494 | 0.039535 | 0.033892 | 70.1922 | 45.955 | 44.7302 | 20.8171 | 109.3432 | 0.0067721 | 0.16232 | 1.0173 | 1.018 | 98.5956 | 276.192 | 330.629 | 334.205 | 928.509 | 0 | 0 | 0
|  | 2245 | 52.1033 | 13.2044 | 3.4919 | 0.034882 | 3.9459 | 0.033616 | 1.2115 | 103.1955 | 25.9506 | 0.0049614 | 24.2916 | 24.5503 | 0.0001218 | 0.013779 | 0.50814 | 57.4818 | 0.0011726 | 0.042259 | 0.035265 | 70.3651 | 45.9668 | 44.5103 | 20.8165 | 117.2919 | 0.0067009 | 0.16565 | 1.0173 | 1.0179 | 98.5957 | 276.2 | 330.605 | 334.125 | 927.102 | 0 | 0 | 0
|  | 2250 | 54.3838 | 10.9782 | 0.68259 | 0.043792 | 4.9538 | 0.02891 | 0.96006 | 103.4617 | 26.105 | 0.0012102 | 24.4355 | 24.6994 | 2.9892e-05 | 0.0033814 | 0.50852 | 57.5247 | 0.001266 | 0.042042 | 0.036505 | 70.5446 | 45.983 | 44.3736 | 20.8129 | 118.6887 | 0.0070433 | 0.16447 | 1.0174 | 1.0176 | 98.5939 | 276.193 | 330.597 | 334.167 | 927.098 | 0 | 0 | 0
|  | 2255 | 54.5582 | 12.6979 | 5.7181 | 0.037982 | 4.2966 | 0.040006 | 1.1647 | 103.734 | 26.956 | 0.0085202 | 25.2289 | 25.4909 | 0.00021719 | 0.024569 | 0.50914 | 57.5946 | 0.0015195 | 0.044239 | 0.037038 | 70.7284 | 46.0018 | 44.0901 | 20.8151 | 126.5375 | 0.0078574 | 0.16648 | 1.0164 | 1.0173 | 98.5924 | 276.19 | 330.554 | 333.986 | 927.122 | 0 | 0 | 0
|  | 2260 | 53.9681 | 16.534 | 4.3251 | 0.028854 | 3.2641 | 0.054115 | 1.4513 | 104.0054 | 26.0597 | 0.0050689 | 24.3832 | 24.6206 | 0.0001248 | 0.014118 | 0.50999 | 57.6913 | 0.0015615 | 0.041877 | 0.036371 | 70.9119 | 46.0201 | 43.9958 | 20.8132 | 118.2293 | 0.0082243 | 0.16423 | 1.0166 | 1.0171 | 98.594 | 276.217 | 330.461 | 333.678 | 927.049 | 0 | 0 | 0
|  | 2265 | 51.8162 | 9.0741 | -1.3854 | 0.050479 | 5.7103 | 0.025053 | 0.81064 | 104.2698 | 25.4722 | -0.0029062 | 23.832 | 24.0644 | -6.9936e-05 | -0.0079114 | 0.5103 | 57.7266 | 0.0012647 | 0.040921 | 0.03494 | 71.0902 | 46.0352 | 43.767 | 20.8153 | 112.9512 | 0.0071625 | 0.1642 | 1.0171 | 1.0167 | 98.5932 | 276.198 | 330.441 | 333.663 | 927.68 | 0 | 0 | 0
|  | 2270 | 50.8008 | 9.2803 | 4.4988 | 0.048391 | 5.4741 | 0.024792 | 0.85263 | 104.5264 | 25.0412 | 0.0092043 | 23.4236 | 23.6519 | 0.0002177 | 0.024627 | 0.51085 | 57.7882 | 0.0011997 | 0.04126 | 0.034413 | 71.2636 | 46.0469 | 43.5201 | 20.8151 | 109.1375 | 0.0069825 | 0.16691 | 1.0153 | 1.0163 | 98.593 | 276.215 | 330.369 | 333.589 | 926.921 | 0 | 0 | 0
|  | 2275 | 53.983 | 21.1664 | 2.2319 | 0.022546 | 2.5504 | 0.054918 | 1.8391 | 104.7883 | 26.0657 | 0.0020434 | 24.3817 | 24.6257 | 5.0319e-05 | 0.0056922 | 0.51152 | 57.864 | 0.0012382 | 0.041464 | 0.036189 | 71.4401 | 46.0608 | 43.313 | 20.8138 | 118.2489 | 0.0069404 | 0.16317 | 1.0158 | 1.016 | 98.5921 | 276.198 | 330.365 | 333.671 | 926.96 | 0 | 0 | 0
|  | 2280 | 52.2816 | 29.7878 | 25.5032 | 0.015515 | 1.7551 | 0.077016 | 2.621 | 105.054 | 25.426 | 0.016479 | 23.781 | 24.012 | 0.00039569 | 0.044762 | 0.51263 | 57.9901 | 0.0011949 | 0.040665 | 0.035125 | 71.6184 | 46.0763 | 43.2671 | 20.8145 | 112.5051 | 0.0068882 | 0.16373 | 1.0137 | 1.0156 | 98.5928 | 276.178 | 330.332 | 333.541 | 927.013 | 0 | 0 | 0
|  | 2285 | 52.5836 | 7.4212 | 1.4173 | 0.062636 | 7.0856 | 0.021516 | 0.66729 | 105.3161 | 26.0642 | 0.0036048 | 24.3785 | 24.6261 | 8.8773e-05 | 0.010042 | 0.51384 | 58.1271 | 0.0013477 | 0.041797 | 0.035525 | 71.795 | 46.0902 | 43.0963 | 20.8161 | 118.2267 | 0.0073751 | 0.16401 | 1.0148 | 1.0152 | 98.5948 | 276.191 | 330.34 | 333.695 | 927.056 | 0 | 0 | 0
|  | 2290 | 52.5259 | 10.9607 | 8.6768 | 0.042363 | 4.7922 | 0.029661 | 0.95317 | 105.5789 | 25.1344 | 0.015485 | 23.5056 | 23.7375 | 0.00036758 | 0.041581 | 0.51498 | 58.2562 | 0.0012565 | 0.040379 | 0.035237 | 71.9719 | 46.1043 | 42.7177 | 20.8126 | 109.9271 | 0.0071979 | 0.16421 | 1.013 | 1.0148 | 98.5958 | 276.175 | 330.295 | 333.554 | 927.097 | 0 | 0 | 0
|  | 2295 | 54.4775 | 21.4812 | 10.408 | 0.022419 | 2.5361 | 0.059629 | 1.8776 | 105.8464 | 25.4653 | 0.0097016 | 23.8136 | 24.0512 | 0.00023333 | 0.026395 | 0.51649 | 58.4261 | 0.0013368 | 0.042093 | 0.036587 | 72.1515 | 46.1204 | 42.6759 | 20.8095 | 112.8335 | 0.0074568 | 0.16726 | 1.013 | 1.0142 | 98.596 | 276.154 | 330.276 | 333.571 | 927.199 | 0 | 0 | 0
|  | 2300 | 53.815 | 10.4844 | 6.9186 | 0.045374 | 5.1328 | 0.028534 | 0.92242 | 106.1172 | 25.983 | 0.012783 | 24.3068 | 24.5583 | 0.00031393 | 0.035512 | 0.51785 | 58.5809 | 0.0012947 | 0.041854 | 0.036179 | 72.3334 | 46.1379 | 42.4457 | 20.8135 | 117.5115 | 0.0071812 | 0.16449 | 1.0121 | 1.0136 | 98.5956 | 276.144 | 330.399 | 333.818 | 927.238 | 0 | 0 | 0
|  | 2305 | 50.1276 | 17.7957 | 4.0156 | 0.024901 | 2.8168 | 0.05265 | 1.6043 | 106.377 | 25.0698 | 0.0042209 | 23.4517 | 23.69 | 9.9992e-05 | 0.011311 | 0.51889 | 58.6979 | 0.001311 | 0.039947 | 0.033893 | 72.5086 | 46.1505 | 42.2651 | 20.8171 | 109.3931 | 0.0074361 | 0.16334 | 1.0125 | 1.013 | 98.5951 | 276.128 | 330.387 | 333.744 | 928.622 | 0 | 0 | 0
|  | 2310 | 49.7962 | 9.3863 | 10.6524 | 0.046898 | 5.3052 | 0.028919 | 0.84796 | 106.6268 | 25.7591 | 0.02052 | 24.1008 | 24.346 | 0.00049957 | 0.056513 | 0.52039 | 58.8675 | 0.0013562 | 0.039768 | 0.033709 | 72.6776 | 46.1588 | 42.1534 | 20.8211 | 115.5123 | 0.0074728 | 0.16008 | 1.01 | 1.0124 | 98.5951 | 276.128 | 330.446 | 333.807 | 927.163 | 0 | 0 | 0
|  | 2315 | 49.6543 | 11.7787 | 9.9836 | 0.037266 | 4.2156 | 0.039221 | 1.0969 | 106.8754 | 25.4044 | 0.015503 | 23.764 | 23.9981 | 0.00037205 | 0.042087 | 0.52257 | 59.114 | 0.0014616 | 0.040875 | 0.033839 | 72.8465 | 46.1665 | 41.8319 | 20.8189 | 112.3292 | 0.0079778 | 0.16437 | 1.0101 | 1.0119 | 98.5958 | 276.135 | 330.377 | 333.632 | 927.185 | 0 | 0 | 0
|  | 2320 | 51.103 | 28.9908 | 11.9523 | 0.015583 | 1.7627 | 0.083435 | 2.593 | 107.1273 | 25.7599 | 0.0076565 | 24.0921 | 24.3256 | 0.00018625 | 0.021069 | 0.52396 | 59.2719 | 0.0013001 | 0.040405 | 0.034491 | 73.0173 | 46.1756 | 41.7941 | 20.8183 | 115.474 | 0.0072475 | 0.1617 | 1.0105 | 1.0114 | 98.5972 | 276.122 | 330.316 | 333.517 | 927.202 | 0 | 0 | 0
|  | 2325 | 50.4212 | 12.8082 | 6.3033 | 0.0348 | 3.9366 | 0.03424 | 1.1815 | 107.3811 | 25.6594 | 0.0090528 | 23.9993 | 24.2308 | 0.00021936 | 0.024814 | 0.52498 | 59.3866 | 0.0011915 | 0.041117 | 0.034186 | 73.189 | 46.1854 | 41.6264 | 20.8189 | 114.5799 | 0.0068303 | 0.16393 | 1.0099 | 1.011 | 98.5976 | 276.13 | 330.333 | 333.52 | 927.212 | 0 | 0 | 0
|  | 2330 | 51.6663 | 8.1621 | 7.3135 | 0.055957 | 6.33 | 0.023017 | 0.73837 | 107.6364 | 26.1731 | 0.016537 | 24.4922 | 24.7479 | 0.00040925 | 0.046295 | 0.52655 | 59.5644 | 0.001288 | 0.041317 | 0.034933 | 73.3618 | 46.1959 | 41.4444 | 20.8187 | 119.2745 | 0.0071171 | 0.16237 | 1.0086 | 1.0105 | 98.5959 | 276.153 | 330.501 | 333.951 | 927.233 | 0 | 0 | 0
|  | 2335 | 47.8789 | 13.0412 | 4.2997 | 0.032455 | 3.6714 | 0.05139 | 1.2094 | 107.8852 | 24.6216 | 0.0059924 | 23.0422 | 23.2871 | 0.00013955 | 0.015786 | 0.52792 | 59.7196 | 0.0016679 | 0.039252 | 0.032707 | 73.5309 | 46.2035 | 41.1219 | 20.8193 | 105.5614 | 0.0090331 | 0.1634 | 1.0095 | 1.0102 | 98.5947 | 276.158 | 330.528 | 334.041 | 927.235 | 0 | 0 | 0
|  | 2340 | 49.9433 | 35.6497 | 2.4964 | 0.012384 | 1.4009 | 0.15589 | 3.2092 | 108.1298 | 25.5179 | 0.0012804 | 23.8844 | 24.145 | 3.0916e-05 | 0.0034973 | 0.52835 | 59.7678 | 0.0019306 | 0.039744 | 0.03401 | 73.6977 | 46.2093 | 41.1157 | 20.8189 | 113.403 | 0.0098519 | 0.16098 | 1.0097 | 1.0099 | 98.594 | 276.147 | 330.574 | 334.181 | 927.107 | 0 | 0 | 0
|  | 2345 | 52.6091 | 12.6006 | 7.5133 | 0.036908 | 4.1751 | 0.049438 | 1.1353 | 108.3862 | 25.9786 | 0.01129 | 24.3087 | 24.5625 | 0.0002773 | 0.031369 | 0.52912 | 59.8549 | 0.0018247 | 0.041902 | 0.035742 | 73.872 | 46.2201 | 40.9441 | 20.815 | 117.5009 | 0.0092914 | 0.16463 | 1.0083 | 1.0096 | 98.5945 | 276.147 | 330.48 | 333.931 | 927.246 | 0 | 0 | 0
|  | 2350 | 52.7254 | 10.6404 | 2.9973 | 0.043804 | 4.9552 | 0.036146 | 0.92689 | 108.6495 | 26.0277 | 0.0053344 | 24.3576 | 24.6127 | 0.00013129 | 0.014852 | 0.53014 | 59.9705 | 0.0015833 | 0.040602 | 0.035513 | 74.0502 | 46.2338 | 40.7648 | 20.816 | 117.9603 | 0.0083189 | 0.16114 | 1.0088 | 1.0094 | 98.5959 | 276.148 | 330.52 | 333.981 | 927.085 | 0 | 0 | 0
|  | 2355 | 51.8528 | 14.5255 | 12.2681 | 0.031557 | 3.5698 | 0.046234 | 1.3165 | 108.9109 | 25.7649 | 0.015895 | 24.108 | 24.3567 | 0.00038714 | 0.043795 | 0.53144 | 60.1171 | 0.001459 | 0.041545 | 0.035133 | 74.2268 | 46.2467 | 40.5297 | 20.8161 | 115.5726 | 0.007884 | 0.1646 | 1.0073 | 1.0092 | 98.5953 | 276.155 | 330.471 | 333.88 | 927.638 | 0 | 0 | 0
|  | 2360 | 53.2448 | 12.1563 | 2.7846 | 0.038719 | 4.38 | 0.043737 | 1.0955 | 109.1737 | 26.1742 | 0.0043599 | 24.4843 | 24.7292 | 0.00010782 | 0.012196 | 0.53267 | 60.2571 | 0.0016935 | 0.042418 | 0.036114 | 74.4049 | 46.26 | 40.4287 | 20.8146 | 119.2411 | 0.0087188 | 0.16513 | 1.0085 | 1.009 | 98.5945 | 276.17 | 330.38 | 333.684 | 927.677 | 0 | 0 | 0
|  | 2365 | 55.1583 | 12.2005 | 9.4854 | 0.039966 | 4.521 | 0.038824 | 1.0631 | 109.4447 | 26.1418 | 0.01535 | 24.4505 | 24.6964 | 0.00037909 | 0.042884 | 0.53389 | 60.3948 | 0.0015516 | 0.042489 | 0.037105 | 74.588 | 46.2768 | 40.1488 | 20.811 | 118.9291 | 0.008166 | 0.16544 | 1.007 | 1.0088 | 98.5919 | 276.175 | 330.334 | 333.655 | 927.636 | 0 | 0 | 0
|  | 2370 | 53.3866 | 15.7327 | 7.1376 | 0.029997 | 3.3934 | 0.045217 | 1.3811 | 109.7161 | 26.2412 | 0.0086284 | 24.5534 | 24.8144 | 0.00021411 | 0.02422 | 0.53537 | 60.5625 | 0.0013564 | 0.041429 | 0.035909 | 74.7705 | 46.2937 | 40.0411 | 20.8156 | 119.8839 | 0.0073734 | 0.16238 | 1.0077 | 1.0087 | 98.5932 | 276.185 | 330.467 | 333.979 | 927.548 | 0 | 0 | 0
|  | 2375 | 51.7793 | 11.4014 | 4.0718 | 0.040147 | 4.5415 | 0.032343 | 0.99265 | 109.979 | 25.8683 | 0.0066822 | 24.2055 | 24.4635 | 0.00016347 | 0.018492 | 0.53632 | 60.6693 | 0.0012985 | 0.039851 | 0.034774 | 74.9472 | 46.3069 | 39.8264 | 20.8178 | 116.5053 | 0.0072189 | 0.15986 | 1.0079 | 1.0087 | 98.5928 | 276.191 | 330.48 | 334.003 | 927.49 | 0 | 0 | 0
|  | 2380 | 49.547 | 10.6437 | 16.3358 | 0.041151 | 4.655 | 0.030989 | 0.98404 | 110.2323 | 25.3306 | 0.028084 | 23.6938 | 23.9364 | 0.00067223 | 0.076044 | 0.53841 | 60.9057 | 0.0012752 | 0.040494 | 0.033649 | 75.1183 | 46.3161 | 39.6493 | 20.8193 | 111.6722 | 0.0072341 | 0.16368 | 1.0053 | 1.0085 | 98.5953 | 276.188 | 330.361 | 333.744 | 927.084 | 0 | 0 | 0
|  | 2385 | 52.6483 | 12.7725 | 9.3768 | 0.036439 | 4.122 | 0.041871 | 1.14 | 110.4878 | 26.0818 | 0.013857 | 24.4016 | 24.6579 | 0.00034168 | 0.038651 | 0.54094 | 61.1924 | 0.0015257 | 0.041538 | 0.035591 | 75.2914 | 46.3261 | 39.4236 | 20.816 | 118.4187 | 0.0080775 | 0.16329 | 1.0066 | 1.0082 | 98.5922 | 276.198 | 330.431 | 333.902 | 928.671 | 0 | 0 | 0
|  | 2390 | 51.8779 | 15.7565 | 0.50173 | 0.029106 | 3.2925 | 0.051702 | 1.3532 | 110.7491 | 25.2799 | 0.00061098 | 23.6528 | 23.9013 | 1.4603e-05 | 0.0016519 | 0.54183 | 61.2932 | 0.0015048 | 0.039385 | 0.034833 | 75.4674 | 46.3385 | 39.2877 | 20.8148 | 111.2556 | 0.0081838 | 0.16101 | 1.0077 | 1.0078 | 98.5936 | 276.188 | 330.451 | 333.923 | 927.229 | 0 | 0 | 0
|  | 2395 | 52.8637 | 14.7747 | 11.9538 | 0.031629 | 3.578 | 0.043223 | 1.2512 | 111.0109 | 25.9452 | 0.015406 | 24.2799 | 24.5422 | 0.00037809 | 0.042771 | 0.54281 | 61.4042 | 0.0013671 | 0.039575 | 0.035347 | 75.6429 | 46.3511 | 39.1196 | 20.8162 | 117.2111 | 0.0074772 | 0.15886 | 1.0057 | 1.0074 | 98.5937 | 276.199 | 330.514 | 334.084 | 927.19 | 0 | 0 | 0
|  | 2400 | 51.469 | 11.0219 | 10.5956 | 0.04128 | 4.6697 | 0.043363 | 0.97302 | 111.2718 | 25.7655 | 0.017955 | 24.1096 | 24.3599 | 0.00043739 | 0.049478 | 0.54485 | 61.6348 | 0.00179 | 0.040167 | 0.034846 | 75.8183 | 46.3632 | 38.9634 | 20.8171 | 115.5829 | 0.0092125 | 0.16107 | 1.0052 | 1.0072 | 98.5953 | 276.216 | 330.484 | 333.915 | 927.172 | 0 | 0 | 0
|  | 2405 | 52.715 | 13.4731 | 9.6092 | 0.034587 | 3.9126 | 0.04677 | 1.1925 | 111.5322 | 25.5488 | 0.013769 | 23.8986 | 24.1385 | 0.00033236 | 0.037597 | 0.54678 | 61.8525 | 0.0016177 | 0.041244 | 0.035615 | 75.9945 | 46.3752 | 38.7271 | 20.8133 | 113.6076 | 0.0085757 | 0.16472 | 1.0053 | 1.0069 | 98.5948 | 276.195 | 330.372 | 333.688 | 927.228 | 0 | 0 | 0
|  | 2410 | 52.6433 | 23.0911 | 17.907 | 0.020153 | 2.2798 | 0.07922 | 2.0208 | 111.7956 | 25.479 | 0.014986 | 23.8378 | 24.0815 | 0.00036089 | 0.040824 | 0.54851 | 62.0486 | 0.0015966 | 0.040726 | 0.035489 | 76.1723 | 46.3882 | 38.625 | 20.8134 | 113.0087 | 0.008508 | 0.16367 | 1.0051 | 1.0068 | 98.5969 | 276.206 | 330.433 | 333.811 | 927.908 | 0 | 0 | 0
|  | 2415 | 50.8884 | 11.9092 | 10.7347 | 0.037774 | 4.273 | 0.040553 | 1.0527 | 112.0545 | 25.0485 | 0.017128 | 23.4329 | 23.6736 | 0.00040549 | 0.04587 | 0.55043 | 62.2653 | 0.0015318 | 0.039765 | 0.034364 | 76.3469 | 46.3994 | 38.4875 | 20.8153 | 109.2124 | 0.0083522 | 0.16296 | 1.0045 | 1.0065 | 98.5979 | 276.183 | 330.404 | 333.798 | 927.284 | 0 | 0 | 0
|  | 2420 | 53.1643 | 9.6625 | 6.6447 | 0.048639 | 5.5021 | 0.035271 | 0.80325 | 112.3146 | 25.5324 | 0.013388 | 23.8896 | 24.1409 | 0.00032319 | 0.03656 | 0.55225 | 62.4714 | 0.0017155 | 0.039069 | 0.035567 | 76.5217 | 46.411 | 38.2551 | 20.8134 | 113.4919 | 0.0089763 | 0.15918 | 1.0044 | 1.006 | 98.5984 | 276.203 | 330.459 | 333.935 | 927.333 | 0 | 0 | 0
|  | 2425 | 52.7253 | 14.8388 | 13.8292 | 0.03141 | 3.5532 | 0.053605 | 1.3081 | 112.5793 | 26.1834 | 0.017562 | 24.4879 | 24.7346 | 0.00043438 | 0.049138 | 0.55414 | 62.6856 | 0.0016838 | 0.041088 | 0.035627 | 76.6997 | 46.4245 | 38.0346 | 20.8163 | 119.3007 | 0.0086781 | 0.16175 | 1.0037 | 1.0057 | 98.5967 | 276.195 | 330.313 | 333.64 | 927.324 | 0 | 0 | 0
|  | 2430 | 52.5956 | 13.7257 | 6.0699 | 0.033874 | 3.8319 | 0.051178 | 1.1708 | 112.8426 | 25.6659 | 0.0084728 | 24.0112 | 24.2673 | 0.00020561 | 0.023259 | 0.55574 | 62.8666 | 0.0017336 | 0.039658 | 0.035356 | 76.8772 | 46.4373 | 37.9203 | 20.8148 | 114.6663 | 0.0090129 | 0.16017 | 1.0044 | 1.0054 | 98.5961 | 276.204 | 330.413 | 333.937 | 927.246 | 0 | 0 | 0
|  | 2435 | 51.1903 | 13.0879 | 0.19709 | 0.034576 | 3.9113 | 0.048151 | 1.0898 | 113.1021 | 25.7237 | 0.0002801 | 24.0663 | 24.3292 | 6.8145e-06 | 0.00077087 | 0.55627 | 62.9267 | 0.0016648 | 0.037679 | 0.034268 | 77.0512 | 46.4485 | 37.6936 | 20.8189 | 115.188 | 0.0087209 | 0.15488 | 1.0049 | 1.0049 | 98.5947 | 276.204 | 330.428 | 334.037 | 927.139 | 0 | 0 | 0
|  | 2440 | 50.3316 | 8.6832 | 4.7791 | 0.051241 | 5.7965 | 0.031712 | 0.76574 | 113.3559 | 25.1567 | 0.010303 | 23.5292 | 23.7674 | 0.00024488 | 0.027702 | 0.5569 | 62.9979 | 0.0016249 | 0.039237 | 0.03402 | 77.2219 | 46.4573 | 37.5597 | 20.8171 | 110.135 | 0.0087077 | 0.16112 | 1.0033 | 1.0045 | 98.5968 | 276.207 | 330.335 | 333.679 | 927.159 | 0 | 0 | 0
|  | 2445 | 52.0625 | 14.3048 | 10.9114 | 0.032173 | 3.6395 | 0.049172 | 1.1894 | 113.6119 | 25.3798 | 0.01464 | 23.738 | 23.9787 | 0.00035106 | 0.039712 | 0.55839 | 63.1664 | 0.001582 | 0.038267 | 0.034795 | 77.394 | 46.467 | 37.2244 | 20.8154 | 112.0976 | 0.0084741 | 0.15771 | 1.0025 | 1.0041 | 98.5967 | 276.181 | 330.336 | 333.685 | 927.15 | 0 | 0 | 0
|  | 2450 | 51.7445 | 59.6902 | 33.1249 | 0.0076632 | 0.86688 | 0.23636 | 5.1779 | 113.8714 | 25.9933 | 0.010337 | 24.3135 | 24.5574 | 0.00025384 | 0.028715 | 0.5599 | 63.3375 | 0.0018113 | 0.03968 | 0.034931 | 77.5683 | 46.4781 | 37.2408 | 20.8179 | 117.5908 | 0.0092341 | 0.15894 | 1.0026 | 1.0038 | 98.593 | 276.212 | 330.359 | 333.673 | 927.198 | 0 | 0 | 0
|  | 2455 | 49.9333 | 9.6902 | 9.812 | 0.045552 | 5.153 | 0.045354 | 0.82812 | 114.1256 | 25.6836 | 0.018417 | 24.0215 | 24.2687 | 0.00044696 | 0.050561 | 0.56166 | 63.5357 | 0.002066 | 0.037723 | 0.033752 | 77.74 | 46.487 | 37.0728 | 20.8206 | 114.7946 | 0.010346 | 0.15514 | 1.0014 | 1.0035 | 98.5903 | 276.214 | 330.327 | 333.726 | 927.3 | 0 | 0 | 0
|  | 2460 | 47.795 | 6.4614 | 6.7384 | 0.06539 | 7.3971 | 0.034184 | 0.57676 | 114.3699 | 25.2899 | 0.018456 | 23.6449 | 23.8749 | 0.00044062 | 0.049844 | 0.56387 | 63.7867 | 0.0022353 | 0.037714 | 0.032657 | 77.906 | 46.4918 | 36.8074 | 20.8226 | 111.2624 | 0.011168 | 0.15662 | 1.0012 | 1.0033 | 98.5936 | 276.208 | 330.21 | 333.422 | 927.257 | 0 | 0 | 0
|  | 2465 | 49.8654 | 14.9223 | 2.9814 | 0.02954 | 3.3417 | 0.069685 | 1.3972 | 114.6141 | 26.2171 | 0.0035604 | 24.5069 | 24.7363 | 8.8071e-05 | 0.0099628 | 0.5652 | 63.9362 | 0.0020585 | 0.041275 | 0.034255 | 78.0733 | 46.4966 | 36.4903 | 20.8212 | 119.5466 | 0.010148 | 0.16209 | 1.0028 | 1.0032 | 98.5956 | 276.199 | 330.144 | 333.235 | 928.629 | 0 | 0 | 0
|  | 2470 | 52.2622 | 0 | 0 | -0.001409 | -0.15938 | 0 | 0 | 114.8694 | 25.8366 | 0.012564 | 24.1537 | 24.3947 | 0.0003065 | 0.034672 | 0.56618 | 64.0478 | 0.0017621 | 0.039027 | 0.035092 | 78.2467 | 46.5058 | 36.5038 | 20.8166 | 116.1134 | 0.0090807 | 0.15789 | 1.0018 | 1.0032 | 98.5961 | 276.196 | 330.178 | 333.473 | 926.958 | 0 | 0 | 0
|  | 2475 | 52.5637 | 10.9979 | 7.2035 | 0.04225 | 4.7794 | 0.040323 | 0.89718 | 115.1314 | 25.9192 | 0.012433 | 24.2343 | 24.4797 | 0.00030435 | 0.034429 | 0.56771 | 64.2205 | 0.0017036 | 0.037906 | 0.035063 | 78.4221 | 46.5178 | 36.4167 | 20.8171 | 116.8738 | 0.0088252 | 0.15473 | 1.0018 | 1.0032 | 98.597 | 276.205 | 330.224 | 333.567 | 927.033 | 0 | 0 | 0
|  | 2480 | 48.4356 | 11.767 | 8.5951 | 0.036387 | 4.1162 | 0.047632 | 1.0279 | 115.3839 | 25.492 | 0.012986 | 23.8366 | 24.0832 | 0.00031275 | 0.035379 | 0.56925 | 64.3951 | 0.0017332 | 0.037403 | 0.03276 | 78.5916 | 46.5258 | 36.134 | 20.8232 | 113.0611 | 0.009059 | 0.15504 | 1.0017 | 1.0031 | 98.5937 | 276.215 | 330.249 | 333.665 | 927.091 | 0 | 0 | 0
|  | 2485 | 48.2409 | 21.1347 | 22.0822 | 0.020178 | 2.2825 | 0.092966 | 1.837 | 115.6256 | 25.4245 | 0.018547 | 23.7753 | 24.0231 | 0.00044557 | 0.050404 | 0.57115 | 64.6095 | 0.0018758 | 0.037066 | 0.032659 | 78.7552 | 46.5294 | 36.0668 | 20.8232 | 112.4717 | 0.0096578 | 0.15442 | 1.001 | 1.0031 | 98.5934 | 276.22 | 330.274 | 333.716 | 927.078 | 0 | 0 | 0
|  | 2490 | 49.0602 | 9.7902 | 12.3007 | 0.044299 | 5.0112 | 0.043633 | 0.83528 | 115.8689 | 25.6783 | 0.022464 | 24.0081 | 24.2568 | 0.0005449 | 0.061641 | 0.57362 | 64.8896 | 0.0019329 | 0.037002 | 0.033117 | 78.9196 | 46.5337 | 35.888 | 20.8228 | 114.7067 | 0.0098121 | 0.15331 | 1.0007 | 1.0032 | 98.5963 | 276.221 | 330.211 | 333.631 | 927.82 | 0 | 0 | 0
|  | 2495 | 51.2255 | 12.6552 | 9.8222 | 0.035783 | 4.0478 | 0.056834 | 1.1203 | 116.1196 | 26.5615 | 0.014018 | 24.8279 | 25.0728 | 0.00035146 | 0.039758 | 0.57587 | 65.1431 | 0.0020337 | 0.040086 | 0.034804 | 79.0894 | 46.5409 | 35.6592 | 20.8209 | 122.7036 | 0.0099457 | 0.1578 | 1.0019 | 1.0035 | 98.5943 | 276.212 | 330.132 | 333.388 | 927.275 | 0 | 0 | 0
|  | 2500 | 49.7867 | 15.5481 | 1.5297 | 0.028307 | 3.2021 | 0.063256 | 1.3259 | 116.3721 | 25.0427 | 0.0018315 | 23.4088 | 23.6425 | 4.3301e-05 | 0.0048983 | 0.57685 | 65.2548 | 0.0017906 | 0.037532 | 0.033531 | 79.2603 | 46.5489 | 35.5307 | 20.8183 | 109.0746 | 0.009422 | 0.15711 | 1.0036 | 1.0038 | 98.5942 | 276.208 | 330.14 | 333.436 | 927.231 | 0 | 0 | 0
|  | 2505 | 50.3203 | 10.8415 | 9.2854 | 0.04103 | 4.6414 | 0.047973 | 0.91158 | 116.6224 | 25.4099 | 0.015879 | 23.752 | 23.9925 | 0.00038098 | 0.043097 | 0.57791 | 65.3748 | 0.0019684 | 0.037402 | 0.033873 | 79.4288 | 46.5558 | 35.3554 | 20.8188 | 112.2971 | 0.010039 | 0.15535 | 1.0022 | 1.004 | 98.5956 | 276.219 | 330.139 | 333.481 | 927.218 | 0 | 0 | 0
|  | 2510 | 47.6509 | 13.1515 | 4.5676 | 0.032029 | 3.6232 | 0.064351 | 1.1395 | 116.8673 | 25.08 | 0.0061756 | 23.4462 | 23.6898 | 0.0001463 | 0.01655 | 0.57923 | 65.5239 | 0.0020611 | 0.036498 | 0.032324 | 79.5943 | 46.5607 | 35.1566 | 20.8228 | 109.412 | 0.010526 | 0.15425 | 1.0038 | 1.0045 | 98.596 | 276.214 | 330.175 | 333.605 | 927.276 | 0 | 0 | 0

## orech50_1a_red
Exported data | Column2 | Column3 | Column4 | Column5 | Column6 | Column7 | Column8 | Column9 | Column10 | Column11 | Column12 | Column13 | Column14 | Column15 | Column16 | Column17 | Column18 | Column19 | Column20 | Column21 | Column22 | Column23 | Column24 | Column25 | Column26 | Column27 | Column28 | Column29 | Column30 | Column31 | Column32 | Column33 | Column34 | Column35 | Column36 | Column37 | Column38 | Column39
Parameter | Value | Time (s) | HRR (kW/mｲ) | EHC (MJ/kg) | SEA (mｲ/kg) | MLR (g/s) | Specific MLR (g/sｷmｲ) | COY (kg/kg) | CO2Y (kg/kg) | THR (MJ/mｲ) | MFR (g/s) | k (1/m) | V stack (l/s) | V smoke (l/s) | SPR (mｲ/s) | RSR ((mｲ/s)/mｲ) | TSP (mｲ) | TSR (mｲ/mｲ) | COP (g/s) | CO2P (g/s) | O2C (g/s) | TOC (g) | ARHE(kW/mｲ) | Specimen mass (g) | Oxygen (%) | DPT (Pa) | CO (%) | CO2 (%) | PDM (-) | PDC (-) | APT (kPa) | Cold Trap TC (K) | Stack TC (K) | Smoke TC (K) | Cone Heater TC (K) | Soot MFM (g/s) | Spare TC (K) | HFM (kW/mｲ)
Peaks |  | 0 | -6.6117 | 0 | 0 | -0.087232 | -9.8679 | 0 | 0 | 0 | 25.8575 | -0.0022338 | 23.6366 | 23.7863 | -5.3133e-05 | -0.0060105 | 0 | 0 | -3.4914e-05 | 0.0015439 | -0.0031225 | 0 | 0 | 181.4 | 20.9621 | 113.7202 | 0.0022327 | 0.054491 | 1.02 | 1.0197 | 97.764 | 274.617 | 322.848 | 324.892 | 1021.836 | 0 | 0 | 0
peak HRR (kW/mｲ) | 176.1302 | 5 | -1.4562 | -61.7987 | -2180.1391 | 0.0002083 | 0.023563 | -0.12121 | 7.116 | 0 | 24.7741 | -0.019864 | 22.6799 | 22.8612 | -0.00045412 | -0.051371 | 0 | 0 | -2.5248e-05 | 0.0014823 | -0.00034799 | 0 | 0 | 181.5814 | 20.9525 | 104.5454 | 0.0022669 | 0.054499 | 1.0209 | 1.0186 | 97.7635 | 274.609 | 323.328 | 325.912 | 1018.952 | 0 | 0 | 0
peak EHC (MJ/kg) | 15.5249 | 10 | 1.1132 | 0.43582 | -8.8043 | 0.02258 | 2.5543 | -0.0028666 | -0.050016 | 0.002783 | 24.6131 | -0.008717 | 22.5822 | 22.806 | -0.0001988 | -0.022489 | 0 | 0 | -6.4728e-05 | -0.0011293 | 0.00062778 | 0.0015695 | 0.2783 | 181.5064 | 20.9489 | 103.418 | 0.0021004 | 0.047542 | 1.0186 | 1.0176 | 97.7641 | 274.632 | 324.041 | 327.252 | 1017.592 | 0 | 0 | 0
peak MLR (g/s) | 0.14498 | 15 | -1.2453 | -0.39128 | 3.8662 | 0.028134 | 3.1826 | -0.0024599 | -0.072785 | 0.005566 | 25.2302 | 0.0046415 | 23.1819 | 23.4348 | 0.00010877 | 0.012305 | 0.00027193 | 0.030762 | -6.9208e-05 | -0.0020478 | -0.00078514 | 0.0031389 | 0.37107 | 181.3918 | 20.954 | 108.8263 | 0.0020887 | 0.04522 | 1.0155 | 1.016 | 97.7643 | 274.661 | 324.509 | 328.05 | 1016.251 | 0 | 0 | 0
peak SEA (mｲ/kg) | 70.278 | 20 | -3.5726 | -1.0775 | 23.3731 | 0.029311 | 3.3157 | 0.0004415 | -0.062393 | 0.005566 | 25.6004 | 0.028774 | 23.5448 | 23.8095 | 0.00068509 | 0.077499 | 0.0022566 | 0.25527 | 1.2941e-05 | -0.0018288 | -0.0019756 | 0.0031389 | 0.2783 | 181.2376 | 20.9582 | 112.1518 | 0.0024246 | 0.04586 | 1.0108 | 1.0141 | 97.766 | 274.683 | 324.825 | 328.476 | 1015.165 | 0 | 0 | 0
peak COY (kg/kg) | 0.024092 | 25 | -4.1367 | -3.6282 | 253.4732 | 0.010079 | 1.1401 | 0.014995 | -0.11079 | 0.005566 | 25.7956 | 0.10636 | 23.7458 | 24.0194 | 0.0025547 | 0.289 | 0.010356 | 1.1715 | 0.00015113 | -0.0011167 | -0.0021161 | 0.0031389 | 0.22264 | 181.1191 | 20.9586 | 113.972 | 0.0029781 | 0.047713 | 1.0015 | 1.0137 | 97.7659 | 274.678 | 325.118 | 328.864 | 1014.314 | 0 | 0 | 0
peak CO2Y (kg/kg) | 1.5553 | 30 | -18.9204 | -5.8619 | 189.583 | 0.028533 | 3.2277 | 0.022299 | 1.8033 | 0.005566 | 25.0627 | 0.23149 | 23.0914 | 23.3676 | 0.0054094 | 0.61192 | 0.030266 | 3.4238 | 0.00063626 | 0.051454 | -0.0019008 | 0.0031389 | 0.18553 | 181.0835 | 20.9581 | 107.6819 | 0.0049973 | 0.18567 | 0.98782 | 1.0142 | 97.7653 | 274.688 | 325.403 | 329.296 | 1013.796 | 0 | 0 | 0
|  | 35 | 22.3654 | 1.9449 | 9.5805 | 0.10166 | 11.4997 | 0.014678 | 1.5528 | 0.06148 | 24.5645 | 0.042455 | 22.656 | 22.9399 | 0.00097392 | 0.11017 | 0.046225 | 5.229 | 0.0014921 | 0.15785 | 0.036935 | 0.095475 | 1.7566 | 180.7642 | 20.8151 | 103.551 | 0.0086532 | 0.47346 | 1.0098 | 1.0147 | 97.7658 | 274.712 | 325.743 | 329.826 | 1013.626 | 0 | 0 | 0
Time To Peaks |  | 40 | 134.3281 | 8.6371 | 42.2985 | 0.13748 | 15.5524 | 0.01381 | 1.1933 | 0.45321 | 24.0565 | 0.25343 | 22.405 | 22.9465 | 0.0058153 | 0.65784 | 0.063198 | 7.1491 | 0.0018986 | 0.16406 | 0.098732 | 0.43464 | 11.3303 | 180.1105 | 20.5797 | 100.2864 | 0.010533 | 0.49936 | 0.98642 | 1.0153 | 97.7669 | 274.709 | 328.937 | 336.887 | 1015.991 | 0 | 0 | 0
t peak HRR (s) | 55 | 45 | 173.727 | 10.5931 | 50.1957 | 0.14498 | 16.4 | 0.011863 | 1.0323 | 1.2234 | 23.6792 | 0.31502 | 22.3314 | 23.101 | 0.0072772 | 0.82321 | 0.095929 | 10.8517 | 0.0017198 | 0.14967 | 0.11799 | 0.97646 | 27.1856 | 179.4341 | 20.5002 | 98.3892 | 0.0098825 | 0.46652 | 0.97998 | 1.0157 | 97.7674 | 274.714 | 333.081 | 344.559 | 1014.882 | 0 | 0 | 0
t peak EHC (s) | 360 | 50 | 172.8712 | 11.7217 | 53.7853 | 0.13037 | 14.748 | 0.01224 | 1.0467 | 2.0898 | 23.08 | 0.30819 | 21.9196 | 22.7524 | 0.0070121 | 0.79322 | 0.13165 | 14.8928 | 0.0015957 | 0.13646 | 0.1155 | 1.5602 | 41.7969 | 178.6922 | 20.4983 | 94.1313 | 0.0095215 | 0.43967 | 0.98116 | 1.0161 | 97.7682 | 274.713 | 335.426 | 348.17 | 1015.788 | 0 | 0 | 0
t peak MLR (s) | 45 | 55 | 176.1302 | 11.8554 | 59.0688 | 0.13133 | 14.8565 | 0.012634 | 1.0309 | 2.9623 | 24.4169 | 0.32013 | 23.3204 | 24.2323 | 0.0077576 | 0.87756 | 0.16858 | 19.0697 | 0.0016593 | 0.13538 | 0.11714 | 2.1418 | 53.8609 | 178.1165 | 20.517 | 105.9475 | 0.0093991 | 0.41546 | 0.98044 | 1.0168 | 97.7673 | 274.719 | 337.323 | 350.513 | 1016.773 | 0 | 0 | 0
t peak SEA (s) | 65 | 60 | 159.5912 | 11.5236 | 46.9773 | 0.12243 | 13.849 | 0.012565 | 1.0135 | 3.8017 | 23.6574 | 0.24378 | 22.6827 | 23.5923 | 0.0057512 | 0.65059 | 0.20235 | 22.8901 | 0.0015383 | 0.12408 | 0.10636 | 2.7006 | 63.3609 | 177.3917 | 20.5443 | 99.8451 | 0.0090959 | 0.39572 | 0.98929 | 1.0171 | 97.7693 | 274.718 | 338.632 | 352.211 | 1017.566 | 0 | 0 | 0
t peak COY (s) | 360 | 65 | 148.8874 | 13.8288 | 70.278 | 0.095176 | 10.7665 | 0.015457 | 1.2174 | 4.5728 | 23.2836 | 0.28724 | 22.3998 | 23.2864 | 0.0066887 | 0.75665 | 0.23345 | 26.4082 | 0.0014711 | 0.11587 | 0.099259 | 3.2146 | 70.3515 | 176.9104 | 20.5654 | 97.042 | 0.0089055 | 0.37805 | 0.98489 | 1.0176 | 97.7695 | 274.71 | 339.777 | 353.225 | 1018.245 | 0 | 0 | 0
t peak CO2Y (s) | 360 | 70 | 139.0804 | 10.9516 | 43.084 | 0.11226 | 12.6995 | 0.01294 | 0.97956 | 5.2928 | 23.1971 | 0.20802 | 22.3864 | 23.251 | 0.0048368 | 0.54715 | 0.26226 | 29.6677 | 0.0014527 | 0.10997 | 0.093013 | 3.6953 | 75.611 | 176.3885 | 20.5883 | 96.6235 | 0.0088477 | 0.36255 | 0.99409 | 1.0179 | 97.7693 | 274.724 | 340.841 | 354.004 | 1018.892 | 0 | 0 | 0
|  | 75 | 138.0184 | 10.7466 | 55.7782 | 0.11353 | 12.8429 | 0.013204 | 0.96289 | 5.9855 | 24.1051 | 0.26194 | 23.3082 | 24.1753 | 0.0063326 | 0.71636 | 0.29019 | 32.8264 | 0.001499 | 0.10932 | 0.092356 | 4.1587 | 79.8069 | 175.8014 | 20.6044 | 104.5399 | 0.0088027 | 0.34902 | 0.98823 | 1.0181 | 97.7683 | 274.73 | 341.507 | 354.212 | 1019.407 | 0 | 0 | 0
Test Results (between 32 and 1832 s) |  | 80 | 128.4922 | 9.6325 | 41.516 | 0.11792 | 13.3394 | 0.012284 | 0.8603 | 6.6518 | 23.6638 | 0.20629 | 22.9121 | 23.7319 | 0.0048956 | 0.5538 | 0.31826 | 36.0018 | 0.0014486 | 0.10145 | 0.085956 | 4.6045 | 83.1474 | 175.2557 | 20.6224 | 100.8821 | 0.008702 | 0.33269 | 0.99468 | 1.0183 | 97.7686 | 274.735 | 341.963 | 354.199 | 1020.803 | 0 | 0 | 0
mean HRR (kW/mｲ) | 78.0933 | 85 | 117.5514 | 11.2942 | 45.2101 | 0.092008 | 10.4081 | 0.014991 | 1.0253 | 7.2669 | 22.8523 | 0.18151 | 22.1531 | 22.9168 | 0.0041597 | 0.47055 | 0.34089 | 38.5627 | 0.0013793 | 0.094339 | 0.078892 | 5.0166 | 85.493 | 174.6594 | 20.6387 | 94.1953 | 0.0086132 | 0.32224 | 0.99766 | 1.0185 | 97.768 | 274.758 | 342.377 | 354.179 | 1020.058 | 0 | 0 | 0
mean EHC (MJ/kg) | 9.6339 | 90 | 114.5844 | 14.3035 | 51.9661 | 0.070817 | 8.0109 | 0.019183 | 1.3003 | 7.8472 | 22.984 | 0.15968 | 22.301 | 23.0459 | 0.0036801 | 0.4163 | 0.36049 | 40.7798 | 0.0013585 | 0.09208 | 0.076927 | 5.4062 | 87.1916 | 174.328 | 20.6483 | 95.3705 | 0.0084838 | 0.31422 | 1.0001 | 1.0184 | 97.769 | 274.768 | 342.688 | 354.135 | 1020.267 | 0 | 0 | 0
mean MLR (g/s) | 0.071637 | 95 | 108.2672 | 10.6089 | 41.4452 | 0.090215 | 10.2053 | 0.013682 | 0.96863 | 8.4044 | 22.8397 | 0.1635 | 22.1662 | 22.8685 | 0.003739 | 0.42296 | 0.37904 | 42.8779 | 0.0012343 | 0.087385 | 0.072728 | 5.7803 | 88.4671 | 173.9 | 20.663 | 94.1987 | 0.0079604 | 0.30235 | 0.99955 | 1.0183 | 97.7691 | 274.764 | 342.768 | 353.628 | 1020.261 | 0 | 0 | 0
mean SEA (mｲ/kg) | 9.8772 | 100 | 111.7472 | 9.4198 | 35.4527 | 0.10487 | 11.863 | 0.012218 | 0.84816 | 8.9544 | 24.1059 | 0.15422 | 23.3987 | 24.1076 | 0.0037179 | 0.42057 | 0.39768 | 44.9868 | 0.0012813 | 0.088946 | 0.074883 | 6.1493 | 89.5441 | 173.4295 | 20.67 | 104.9496 | 0.0078685 | 0.29339 | 1.0003 | 1.018 | 97.7692 | 274.778 | 342.822 | 353.208 | 1020.037 | 0 | 0 | 0
mean COY (kg/kg) | 0.010816 | 105 | 103.7239 | 9.7835 | 30.9753 | 0.093721 | 10.6019 | 0.013598 | 0.90477 | 9.4931 | 23.773 | 0.1222 | 23.0816 | 23.7555 | 0.002903 | 0.3284 | 0.41424 | 46.8592 | 0.0012744 | 0.084796 | 0.069884 | 6.5112 | 90.4103 | 172.885 | 20.6851 | 102.097 | 0.0079156 | 0.2853 | 1.0037 | 1.0177 | 97.7704 | 274.784 | 342.911 | 352.924 | 1020.45 | 0 | 0 | 0
mean CO2Y (kg/kg) | 0.93968 | 110 | 99.4935 | 11.3948 | 47.2934 | 0.077186 | 8.7315 | 0.016101 | 1.0607 | 10.0011 | 23.5421 | 0.15526 | 22.8663 | 23.5117 | 0.0036504 | 0.41294 | 0.43062 | 48.7126 | 0.0012428 | 0.081874 | 0.067127 | 6.8538 | 90.9193 | 172.5 | 20.6931 | 100.1628 | 0.007831 | 0.27944 | 0.99964 | 1.0174 | 97.7686 | 274.793 | 343.045 | 352.727 | 1020.356 | 0 | 0 | 0
Total heat release (MJ/mｲ) | 140.005 | 115 | 97.7457 | 10.4579 | 36.9743 | 0.082624 | 9.3466 | 0.015921 | 0.97582 | 10.4942 | 23.7613 | 0.12886 | 23.0853 | 23.707 | 0.003055 | 0.34558 | 0.44738 | 50.6089 | 0.0013154 | 0.080626 | 0.066017 | 7.1866 | 91.2541 | 172.0869 | 20.6997 | 102.0631 | 0.0080967 | 0.27387 | 1.0024 | 1.0172 | 97.7716 | 274.802 | 343.135 | 352.376 | 1021.462 | 0 | 0 | 0
Total oxygen consumed (g) | 95.2766 | 120 | 95.4886 | 9.7469 | 32.539 | 0.086604 | 9.7969 | 0.014077 | 0.90554 | 10.9773 | 23.7335 | 0.11922 | 23.05 | 23.6363 | 0.002818 | 0.31878 | 0.46206 | 52.2698 | 0.0012192 | 0.078424 | 0.064418 | 7.5127 | 91.4776 | 171.6757 | 20.7055 | 101.7879 | 0.0076839 | 0.26802 | 1.0032 | 1.0169 | 97.7723 | 274.816 | 343.011 | 351.736 | 1020.116 | 0 | 0 | 0
Mass lost (g) | 128.8492 | 125 | 94.454 | 12.9134 | 42.3352 | 0.06466 | 7.3144 | 0.018436 | 1.2179 | 11.4522 | 24.1284 | 0.11397 | 23.4333 | 24.0177 | 0.0027374 | 0.30966 | 0.47595 | 53.8409 | 0.0011921 | 0.078747 | 0.063895 | 7.8335 | 91.6173 | 171.2484 | 20.7115 | 105.2028 | 0.0074809 | 0.26535 | 1.0036 | 1.0167 | 97.7726 | 274.826 | 343.009 | 351.563 | 1019.968 | 0 | 0 | 0
Average specific MLR (g/sｷmｲ) | 7.5965 | 130 | 89.6246 | 10.4144 | 25.3852 | 0.076075 | 8.6058 | 0.016411 | 0.99968 | 11.9124 | 23.6237 | 0.08225 | 22.9401 | 23.4796 | 0.0019312 | 0.21846 | 0.48762 | 55.1612 | 0.0012485 | 0.076051 | 0.06088 | 8.1454 | 91.6336 | 170.9885 | 20.718 | 100.8343 | 0.0078371 | 0.26242 | 1.007 | 1.0165 | 97.7707 | 274.834 | 342.963 | 351.028 | 1019.917 | 0 | 0 | 0
Total smoke release (mｲ/mｲ) | 148.5075 | 135 | 87.8359 | 7.2126 | 17.3938 | 0.10765 | 12.1781 | 0.012141 | 0.68154 | 12.356 | 23.5227 | 0.080153 | 22.8386 | 23.3618 | 0.0018725 | 0.21182 | 0.49713 | 56.2369 | 0.001307 | 0.07337 | 0.059524 | 8.4464 | 91.526 | 170.4686 | 20.7222 | 99.9589 | 0.0081179 | 0.25583 | 1.007 | 1.0162 | 97.7718 | 274.837 | 342.911 | 350.767 | 1019.86 | 0 | 0 | 0
Total smoke production (mｲ) | 1.3128 | 140 | 84.8101 | 12.9157 | 25.916 | 0.058047 | 6.5664 | 0.019006 | 1.2083 | 12.7876 | 23.457 | 0.064619 | 22.7739 | 23.2802 | 0.0015044 | 0.17018 | 0.50558 | 57.1919 | 0.0011032 | 0.070137 | 0.057309 | 8.7385 | 91.3402 | 170.0021 | 20.7301 | 99.3974 | 0.0072356 | 0.24734 | 1.0084 | 1.0159 | 97.7742 | 274.854 | 342.897 | 350.521 | 1019.808 | 0 | 0 | 0
MARHE (kW/mｲ) | 91.6336 | 145 | 83.1254 | 9.4983 | 15.8146 | 0.077364 | 8.7516 | 0.014402 | 0.93394 | 13.2075 | 24.1512 | 0.051073 | 23.4467 | 23.9557 | 0.0012235 | 0.1384 | 0.5124 | 57.9633 | 0.0011142 | 0.072254 | 0.056722 | 9.0236 | 91.086 | 169.8163 | 20.7386 | 105.3621 | 0.0071428 | 0.24745 | 1.0097 | 1.0156 | 97.7722 | 274.884 | 342.88 | 350.324 | 1019.859 | 0 | 0 | 0
|  | 150 | 80.8388 | 10.1455 | 24.6067 | 0.070437 | 7.968 | 0.01642 | 1.0049 | 13.6174 | 23.8776 | 0.073313 | 23.1643 | 23.6414 | 0.0017332 | 0.19607 | 0.51979 | 58.7995 | 0.0011566 | 0.070779 | 0.055271 | 9.3036 | 90.7825 | 169.2525 | 20.7417 | 102.9139 | 0.0073809 | 0.24564 | 1.0068 | 1.0152 | 97.7704 | 274.877 | 342.632 | 349.69 | 1021.46 | 0 | 0 | 0
Test Averages |  | 155 | 76.4177 | 11.1482 | 19.6943 | 0.060596 | 6.8547 | 0.019127 | 1.1143 | 14.0105 | 22.988 | 0.052429 | 22.3056 | 22.7622 | 0.0011934 | 0.135 | 0.5271 | 59.6271 | 0.001159 | 0.067522 | 0.05237 | 9.5727 | 90.3905 | 169.1138 | 20.745 | 95.4066 | 0.0075858 | 0.24387 | 1.0089 | 1.015 | 97.7689 | 274.875 | 342.699 | 349.715 | 1019.554 | 0 | 0 | 0
HRR(60) (kW/mｲ) | 139.0482 | 160 | 79.0514 | 8.1371 | 10.8299 | 0.08588 | 9.7149 | 0.013935 | 0.80857 | 14.3992 | 23.9609 | 0.039207 | 23.2483 | 23.7219 | 0.00093007 | 0.10521 | 0.53241 | 60.2277 | 0.0011968 | 0.06944 | 0.054113 | 9.8389 | 89.995 | 168.6086 | 20.7468 | 103.6478 | 0.0075369 | 0.24128 | 1.0102 | 1.0147 | 97.7715 | 274.889 | 342.679 | 349.66 | 1019.513 | 0 | 0 | 0
HRR(120) (kW/mｲ) | 116.242 | 165 | 79.1007 | 10.4579 | 16.022 | 0.066863 | 7.5637 | 0.015207 | 1.033 | 14.7946 | 23.9765 | 0.045177 | 23.261 | 23.7127 | 0.0010713 | 0.12119 | 0.53742 | 60.7937 | 0.0010168 | 0.069071 | 0.054013 | 10.1092 | 89.6641 | 168.3008 | 20.7473 | 103.7717 | 0.0067575 | 0.24015 | 1.009 | 1.0142 | 97.7728 | 274.883 | 342.644 | 349.297 | 1019.474 | 0 | 0 | 0
HRR(180) (kW/mｲ) | 103.1396 | 170 | 77.8858 | 8.0178 | 15.4222 | 0.085873 | 9.7142 | 0.013321 | 0.7843 | 15.187 | 23.828 | 0.056212 | 23.116 | 23.5599 | 0.0013243 | 0.14981 | 0.54341 | 61.4712 | 0.0011439 | 0.06735 | 0.053142 | 10.3771 | 89.3355 | 167.901 | 20.7493 | 102.486 | 0.0073363 | 0.23658 | 1.0073 | 1.0137 | 97.7733 | 274.89 | 342.63 | 349.21 | 1019.428 | 0 | 0 | 0
HRR(240) (kW/mｲ) | 95.6179 | 175 | 78.1796 | 8.0823 | 15.9889 | 0.085509 | 9.6729 | 0.013095 | 0.80422 | 15.5772 | 24.1254 | 0.057361 | 23.3988 | 23.8348 | 0.0013672 | 0.15466 | 0.55013 | 62.2323 | 0.0011198 | 0.068768 | 0.053508 | 10.6437 | 89.0126 | 167.4646 | 20.7505 | 105.0346 | 0.0071717 | 0.23815 | 1.0065 | 1.013 | 97.7718 | 274.867 | 342.547 | 348.93 | 1019.406 | 0 | 0 | 0
HRR(300) (kW/mｲ) | 90.821 | 180 | 77.2529 | 10.3912 | 18.508 | 0.06572 | 7.4344 | 0.018081 | 1.0073 | 15.9658 | 24.0563 | 0.05117 | 23.3332 | 23.7706 | 0.0012164 | 0.1376 | 0.55659 | 62.963 | 0.0011883 | 0.066199 | 0.052642 | 10.9091 | 88.6988 | 167.0713 | 20.7531 | 104.4403 | 0.0074799 | 0.23166 | 1.0064 | 1.0123 | 97.7724 | 274.861 | 342.566 | 348.988 | 1019.413 | 0 | 0 | 0
HRR(360) (kW/mｲ) | 87.1783 | 185 | 77.484 | 12.5909 | 18.5203 | 0.054401 | 6.154 | 0.020837 | 1.2146 | 16.3526 | 24.101 | 0.042299 | 23.3793 | 23.8191 | 0.0010075 | 0.11397 | 0.56215 | 63.5919 | 0.0011336 | 0.066077 | 0.052728 | 11.1725 | 88.3926 | 166.794 | 20.7532 | 104.8408 | 0.0072358 | 0.23099 | 1.0067 | 1.0116 | 97.7739 | 274.856 | 342.607 | 349.052 | 1019.451 | 0 | 0 | 0
EHC(60) (MJ/kg) | 10.7444 | 190 | 75.5383 | 8.0627 | 5.1474 | 0.082821 | 9.3689 | 0.014817 | 0.80343 | 16.7352 | 24.3032 | 0.017761 | 23.5707 | 24.0031 | 0.00042631 | 0.048225 | 0.56574 | 63.9974 | 0.0012272 | 0.06654 | 0.051779 | 11.4338 | 88.0799 | 166.4798 | 20.7584 | 106.586 | 0.0075936 | 0.23075 | 1.0088 | 1.0108 | 97.7739 | 274.85 | 342.537 | 348.821 | 1021.585 | 0 | 0 | 0
EHC(120) (MJ/kg) | 10.5842 | 195 | 73.4565 | 7.5835 | 10.9641 | 0.085628 | 9.6864 | 0.01365 | 0.76349 | 17.1077 | 23.5621 | 0.040349 | 22.8518 | 23.2679 | 0.00093883 | 0.1062 | 0.56915 | 64.3835 | 0.0011689 | 0.065376 | 0.050443 | 11.6894 | 87.7317 | 165.9964 | 20.7574 | 100.184 | 0.0075019 | 0.23316 | 1.0055 | 1.0101 | 97.7734 | 274.86 | 342.535 | 348.773 | 1019.809 | 0 | 0 | 0
EHC(180) (MJ/kg) | 10.1915 | 200 | 76.881 | 11.3266 | 11.1992 | 0.060003 | 6.7876 | 0.019089 | 1.1336 | 17.4835 | 24.5828 | 0.027689 | 23.8403 | 24.2691 | 0.00067198 | 0.076016 | 0.57318 | 64.839 | 0.0011454 | 0.068018 | 0.052702 | 11.9472 | 87.4176 | 165.6596 | 20.7572 | 109.0452 | 0.0071901 | 0.23265 | 1.006 | 1.0092 | 97.7735 | 274.855 | 342.515 | 348.676 | 1019.665 | 0 | 0 | 0
EHC(240) (MJ/kg) | 9.9511 | 205 | 76.4999 | 12.0732 | 27.97 | 0.056013 | 6.3363 | 0.021691 | 1.2206 | 17.867 | 24.5627 | 0.064591 | 23.8232 | 24.2558 | 0.0015667 | 0.17723 | 0.57877 | 65.4721 | 0.001215 | 0.068367 | 0.052575 | 12.2104 | 87.1559 | 165.3705 | 20.7575 | 108.8782 | 0.0074871 | 0.23374 | 1.0009 | 1.0083 | 97.7734 | 274.854 | 342.549 | 348.769 | 1019.567 | 0 | 0 | 0
EHC(300) (MJ/kg) | 9.6499 | 210 | 76.7258 | 9.4296 | 10.5839 | 0.071928 | 8.1367 | 0.01656 | 0.92395 | 18.25 | 24.4887 | 0.031465 | 23.7568 | 24.1943 | 0.00076128 | 0.086118 | 0.58459 | 66.1305 | 0.0011911 | 0.066458 | 0.052399 | 12.4729 | 86.9049 | 165.0726 | 20.7575 | 108.2476 | 0.0074017 | 0.22916 | 1.004 | 1.0076 | 97.7734 | 274.897 | 342.626 | 348.937 | 1019.489 | 0 | 0 | 0
EHC(360) (MJ/kg) | 9.4477 | 215 | 73.9055 | 8.2715 | 3.9626 | 0.078985 | 8.9349 | 0.014548 | 0.8262 | 18.6266 | 23.79 | 0.013318 | 23.0818 | 23.5015 | 0.00031299 | 0.035406 | 0.58728 | 66.4343 | 0.001149 | 0.065257 | 0.050663 | 12.7305 | 86.6354 | 164.6611 | 20.7585 | 102.1712 | 0.0073666 | 0.23108 | 1.0051 | 1.0066 | 97.7733 | 274.907 | 342.669 | 348.9 | 1019.569 | 0 | 0 | 0
MLR(60) (g/s) | 0.11369 | 220 | 74.008 | 9.0801 | 15.3844 | 0.072051 | 8.1506 | 0.014206 | 0.8926 | 18.9964 | 23.79 | 0.047175 | 23.0805 | 23.497 | 0.0011085 | 0.12539 | 0.59083 | 66.8363 | 0.0010235 | 0.064312 | 0.050527 | 12.9835 | 86.3472 | 164.2999 | 20.759 | 102.1655 | 0.006821 | 0.22847 | 1.0006 | 1.006 | 97.7748 | 274.913 | 342.65 | 348.833 | 1019.589 | 0 | 0 | 0
MLR(120) (g/s) | 0.097454 | 225 | 74.0794 | 8.381 | 6.3795 | 0.078137 | 8.839 | 0.01335 | 0.82899 | 19.3666 | 24.0889 | 0.02094 | 23.3791 | 23.8051 | 0.00049847 | 0.056388 | 0.59485 | 67.2907 | 0.0010431 | 0.064774 | 0.050645 | 13.2364 | 86.0738 | 163.9275 | 20.7609 | 104.7877 | 0.00685 | 0.22752 | 1.0027 | 1.0051 | 97.7747 | 274.936 | 342.776 | 349.022 | 1019.632 | 0 | 0 | 0
MLR(180) (g/s) | 0.089148 | 230 | 75.2411 | 8.7256 | 8.9291 | 0.076228 | 8.6231 | 0.013426 | 0.86934 | 19.7399 | 24.7035 | 0.027884 | 23.9765 | 24.4101 | 0.00068065 | 0.076996 | 0.5978 | 67.6242 | 0.0010235 | 0.066268 | 0.051499 | 13.4918 | 85.8257 | 163.5273 | 20.7625 | 110.2065 | 0.0066563 | 0.2271 | 1.0012 | 1.0044 | 97.7749 | 274.937 | 342.789 | 348.989 | 1021.368 | 0 | 0 | 0
MLR(240) (g/s) | 0.084835 | 235 | 73.339 | 8.9095 | 9.6318 | 0.072767 | 8.2316 | 0.015471 | 0.87784 | 20.1114 | 24.1615 | 0.02936 | 23.4521 | 23.8717 | 0.00070088 | 0.079285 | 0.60125 | 68.0149 | 0.0011258 | 0.063878 | 0.05014 | 13.7459 | 85.5803 | 163.1687 | 20.7634 | 105.4317 | 0.0071903 | 0.22455 | 1.0001 | 1.0035 | 97.7766 | 274.954 | 342.813 | 348.946 | 1020.239 | 0 | 0 | 0
MLR(300) (g/s) | 0.082903 | 240 | 71.2003 | 9.4652 | 8.9789 | 0.066497 | 7.5223 | 0.016284 | 0.93355 | 20.4727 | 23.3842 | 0.025831 | 22.7046 | 23.1142 | 0.00059707 | 0.067542 | 0.6045 | 68.382 | 0.0010828 | 0.062078 | 0.048683 | 13.9929 | 85.303 | 162.8029 | 20.7628 | 98.7873 | 0.0071605 | 0.22527 | 0.99996 | 1.0029 | 97.7753 | 274.953 | 342.92 | 349.106 | 1019.675 | 0 | 0 | 0
MLR(360) (g/s) | 0.081462 | 245 | 74.7559 | 10.7546 | 2.2748 | 0.061447 | 6.951 | 0.017217 | 1.049 | 20.8376 | 24.2229 | 0.0058366 | 23.5245 | 23.9489 | 0.00013978 | 0.015812 | 0.60634 | 68.5904 | 0.001058 | 0.064459 | 0.050972 | 14.2421 | 85.0514 | 162.4986 | 20.7607 | 106.0253 | 0.0068885 | 0.22569 | 1.0018 | 1.0025 | 97.7763 | 274.965 | 343 | 349.188 | 1019.651 | 0 | 0 | 0
SEA(60) (mｲ/kg) | 48.486 | 250 | 71.466 | 7.5603 | 10.259 | 0.083562 | 9.4528 | 0.011462 | 0.75191 | 21.2032 | 23.5478 | 0.03681 | 22.8713 | 23.2889 | 0.00085727 | 0.096976 | 0.60883 | 68.8723 | 0.00095778 | 0.062831 | 0.048893 | 14.4917 | 84.8126 | 162.1563 | 20.7633 | 100.2088 | 0.0065781 | 0.22616 | 0.99814 | 1.0023 | 97.7757 | 274.96 | 343.036 | 349.299 | 1019.557 | 0 | 0 | 0
SEA(120) (mｲ/kg) | 41.2759 | 255 | 71.8033 | 7.078 | 0.26653 | 0.089678 | 10.1446 | 0.011563 | 0.71137 | 21.5613 | 23.941 | 0.0010092 | 23.2583 | 23.683 | 2.3902e-05 | 0.0027039 | 0.61103 | 69.1215 | 0.0010369 | 0.063794 | 0.049257 | 14.7371 | 84.5542 | 161.6827 | 20.765 | 103.6059 | 0.0068508 | 0.22592 | 1.0022 | 1.0023 | 97.7751 | 274.965 | 343.111 | 349.377 | 1019.539 | 0 | 0 | 0
SEA(180) (mｲ/kg) | 33.5993 | 260 | 69.9253 | 8.2816 | 0.36182 | 0.074641 | 8.4435 | 0.013105 | 0.82356 | 21.9157 | 23.2093 | 0.0011759 | 22.5527 | 22.9663 | 2.7007e-05 | 0.0030551 | 0.61116 | 69.1359 | 0.00097819 | 0.061471 | 0.047856 | 14.9799 | 84.291 | 161.2895 | 20.7646 | 97.3926 | 0.0067303 | 0.22486 | 1.0022 | 1.0024 | 97.7736 | 274.949 | 343.191 | 349.484 | 1019.567 | 0 | 0 | 0
SEA(240) (mｲ/kg) | 28.0267 | 265 | 73.9603 | 12.407 | 4.8895 | 0.052697 | 5.9612 | 0.018538 | 1.2547 | 22.2754 | 24.6219 | 0.010573 | 23.9279 | 24.3694 | 0.00025766 | 0.029147 | 0.61187 | 69.2164 | 0.00097688 | 0.066119 | 0.050762 | 15.2264 | 84.058 | 160.9447 | 20.7646 | 109.6198 | 0.0064748 | 0.22729 | 1.001 | 1.0022 | 97.7742 | 274.953 | 343.228 | 349.562 | 1020.454 | 0 | 0 | 0
SEA(300) (mｲ/kg) | 23.6969 | 270 | 73.7477 | 12.3755 | 13.0443 | 0.052679 | 5.9592 | 0.01793 | 1.2337 | 22.6446 | 24.2462 | 0.028656 | 23.559 | 23.9798 | 0.00068716 | 0.077733 | 0.61424 | 69.4836 | 0.00094452 | 0.064992 | 0.05046 | 15.4795 | 83.869 | 160.7312 | 20.7628 | 106.2833 | 0.0064004 | 0.22697 | 0.9987 | 1.002 | 97.7743 | 274.96 | 343.172 | 349.302 | 1019.637 | 0 | 0 | 0
SEA(360) (mｲ/kg) | 20.1632 | 275 | 72.3118 | 7.4495 | 7.5585 | 0.08581 | 9.707 | 0.010987 | 0.77713 | 23.0098 | 24.0366 | 0.027278 | 23.3577 | 23.7773 | 0.00064859 | 0.07337 | 0.61757 | 69.8614 | 0.00094276 | 0.066685 | 0.049934 | 15.7305 | 83.6719 | 160.3783 | 20.7632 | 104.4645 | 0.0064279 | 0.23314 | 0.99869 | 1.0018 | 97.775 | 274.949 | 343.207 | 349.372 | 1020.318 | 0 | 0 | 0
COY(60) (kg/kg) | 0.013391 | 280 | 74.6373 | 8.169 | 3.5952 | 0.080768 | 9.1367 | 0.011969 | 0.83579 | 23.3772 | 24.1876 | 0.012138 | 23.5085 | 23.9231 | 0.00029037 | 0.032848 | 0.61992 | 70.1269 | 0.0009667 | 0.067506 | 0.051332 | 15.9836 | 83.4899 | 159.9185 | 20.7591 | 105.7991 | 0.006505 | 0.23423 | 1.0001 | 1.0014 | 97.7745 | 274.953 | 343.266 | 349.321 | 1019.649 | 0 | 0 | 0
COY(120) (kg/kg) | 0.014178 | 285 | 73.0213 | 11.3686 | 10.0356 | 0.05678 | 6.4231 | 0.016268 | 1.1117 | 23.7463 | 23.3481 | 0.024662 | 22.7001 | 23.1049 | 0.00056982 | 0.06446 | 0.62207 | 70.3702 | 0.0009237 | 0.063122 | 0.049768 | 16.2364 | 83.3204 | 159.5919 | 20.7583 | 98.6151 | 0.0064631 | 0.22848 | 0.99827 | 1.0011 | 97.7758 | 274.981 | 343.38 | 349.504 | 1019.702 | 0 | 0 | 0
COY(180) (kg/kg) | 0.014574 | 290 | 73.0392 | 7.1709 | 2.9454 | 0.09004 | 10.1855 | 0.010095 | 0.7015 | 24.1115 | 23.7851 | 0.011267 | 23.1281 | 23.5392 | 0.00026521 | 0.030001 | 0.62416 | 70.6063 | 0.00090898 | 0.063163 | 0.049781 | 16.4853 | 83.143 | 159.2863 | 20.7618 | 102.355 | 0.006324 | 0.22533 | 0.99943 | 1.0007 | 97.7761 | 274.988 | 343.427 | 349.531 | 1019.683 | 0 | 0 | 0
COY(240) (kg/kg) | 0.014528 | 295 | 74.326 | 7.2731 | 0.89366 | 0.090339 | 10.2193 | 0.0086542 | 0.72099 | 24.4799 | 24.607 | 0.0033157 | 23.9265 | 24.3485 | 8.0732e-05 | 0.0091325 | 0.62502 | 70.7042 | 0.00078181 | 0.065134 | 0.050735 | 16.7366 | 82.9826 | 158.7273 | 20.7646 | 109.5475 | 0.0056576 | 0.22476 | 0.99991 | 1.0003 | 97.7763 | 274.971 | 343.416 | 349.473 | 1019.729 | 0 | 0 | 0
COY(300) (kg/kg) | 0.014003 | 300 | 72.9528 | 8.2397 | 3.3489 | 0.078268 | 8.8538 | 0.011365 | 0.80598 | 24.8481 | 24.1784 | 0.010959 | 23.5094 | 23.9173 | 0.00026211 | 0.029651 | 0.62588 | 70.8011 | 0.00088952 | 0.063082 | 0.049717 | 16.9877 | 82.8269 | 158.404 | 20.7651 | 105.763 | 0.0061765 | 0.22226 | 0.99861 | 0.99986 | 97.7748 | 274.98 | 343.41 | 349.369 | 1019.691 | 0 | 0 | 0
COY(360) (kg/kg) | 0.013724 | 305 | 69.69 | 11.1259 | 10.6232 | 0.055372 | 6.2638 | 0.016049 | 1.0982 | 25.2047 | 23.4074 | 0.025406 | 22.7592 | 23.153 | 0.00058823 | 0.066542 | 0.62801 | 71.0416 | 0.00088864 | 0.060808 | 0.047594 | 17.231 | 82.6383 | 157.9537 | 20.7672 | 99.1232 | 0.0062979 | 0.22153 | 0.99666 | 0.99955 | 97.7754 | 274.984 | 343.403 | 349.344 | 1019.745 | 0 | 0 | 0
CO2Y(60) (kg/kg) | 1.0601 | 310 | 70.7821 | 7.7115 | 8.2681 | 0.081141 | 9.1788 | 0.010416 | 0.7674 | 25.5559 | 23.9602 | 0.02832 | 23.2953 | 23.6892 | 0.00067087 | 0.075891 | 0.63116 | 71.3977 | 0.00084514 | 0.062267 | 0.048395 | 17.4709 | 82.4382 | 157.7939 | 20.7684 | 103.8542 | 0.0060196 | 0.22159 | 0.99599 | 0.9992 | 97.7757 | 274.982 | 343.383 | 349.188 | 1019.734 | 0 | 0 | 0
CO2Y(120) (kg/kg) | 1.0252 | 315 | 70.9758 | 7.56 | 5.4271 | 0.082993 | 9.3884 | 0.01003 | 0.74853 | 25.9102 | 23.8033 | 0.019145 | 23.1433 | 23.5263 | 0.00045041 | 0.050951 | 0.63396 | 71.7148 | 0.00083242 | 0.062123 | 0.048472 | 17.7131 | 82.2548 | 157.1687 | 20.7669 | 102.5011 | 0.0059883 | 0.22232 | 0.99679 | 0.99896 | 97.7752 | 274.974 | 343.39 | 349.072 | 1019.735 | 0 | 0 | 0
CO2Y(180) (kg/kg) | 0.9926 | 320 | 71.865 | 10.4643 | 3.7163 | 0.06071 | 6.8676 | 0.014614 | 1.0587 | 26.2674 | 24.4031 | 0.0093488 | 23.7306 | 24.1335 | 0.00022562 | 0.025523 | 0.63565 | 71.906 | 0.00088724 | 0.064275 | 0.049307 | 17.9575 | 82.0855 | 156.9924 | 20.7683 | 107.75 | 0.0061318 | 0.2239 | 0.9977 | 0.99876 | 97.7758 | 274.969 | 343.45 | 349.281 | 1019.406 | 0 | 0 | 0
CO2Y(240) (kg/kg) | 0.97316 | 325 | 68.335 | 8.0134 | 0.45448 | 0.075384 | 8.5275 | 0.012078 | 0.80449 | 26.6179 | 23.2749 | 0.0014885 | 22.6362 | 23.0159 | 3.426e-05 | 0.0038756 | 0.6363 | 71.9795 | 0.00091045 | 0.060645 | 0.046841 | 18.1979 | 81.9011 | 156.5212 | 20.7691 | 98.0293 | 0.0064171 | 0.22204 | 0.99852 | 0.99869 | 97.7746 | 274.965 | 343.491 | 349.253 | 1019.68 | 0 | 0 | 0
CO2Y(300) (kg/kg) | 0.94643 | 330 | 69.2217 | 8.5981 | 1.6755 | 0.071169 | 8.0508 | 0.013013 | 0.85886 | 26.9617 | 23.5521 | 0.0051188 | 22.9117 | 23.2947 | 0.00011924 | 0.013489 | 0.63668 | 72.0229 | 0.00092615 | 0.061124 | 0.047403 | 18.4335 | 81.7022 | 156.2565 | 20.769 | 100.4038 | 0.0064385 | 0.22136 | 0.99805 | 0.99863 | 97.7761 | 274.964 | 343.58 | 349.324 | 1019.622 | 0 | 0 | 0
CO2Y(360) (kg/kg) | 0.92911 | 335 | 69.1878 | 8.4396 | 3.9138 | 0.07247 | 8.198 | 0.012086 | 0.83275 | 27.3078 | 23.6457 | 0.012128 | 23.0044 | 23.3862 | 0.00028363 | 0.032085 | 0.63769 | 72.1368 | 0.00087585 | 0.06035 | 0.047248 | 18.6702 | 81.5157 | 155.8046 | 20.7704 | 101.2111 | 0.0062024 | 0.21853 | 0.99722 | 0.9986 | 97.7756 | 274.96 | 343.604 | 349.306 | 1019.606 | 0 | 0 | 0
|  | 340 | 69.1555 | 8.3334 | 2.2416 | 0.07336 | 8.2986 | 0.013493 | 0.85779 | 27.6536 | 23.9052 | 0.0069603 | 23.2505 | 23.6262 | 0.00016445 | 0.018603 | 0.63881 | 72.2636 | 0.00098987 | 0.062928 | 0.047668 | 18.9074 | 81.3342 | 155.5297 | 20.7707 | 103.4166 | 0.006654 | 0.2238 | 0.99792 | 0.99871 | 97.7755 | 274.947 | 343.51 | 349.06 | 1019.741 | 0 | 0 | 0
User-defined Test Averages |  | 345 | 68.9398 | 6.948 | 2.1903 | 0.087713 | 9.9223 | 0.010338 | 0.70701 | 27.9989 | 23.5805 | 0.0082459 | 22.932 | 23.2984 | 0.00019212 | 0.021733 | 0.6397 | 72.3644 | 0.00090675 | 0.062014 | 0.047377 | 19.1451 | 81.1561 | 155.0553 | 20.7694 | 100.6141 | 0.0063485 | 0.22364 | 0.99794 | 0.99887 | 97.7761 | 274.956 | 343.47 | 348.958 | 1020.221 | 0 | 0 | 0
HRR(0-32) (kW/mｲ) | -3.6773 | 350 | 69.7441 | 6.4498 | 0.47305 | 0.09559 | 10.8133 | 0.0087181 | 0.63881 | 28.3456 | 23.6299 | 0.0019372 | 22.979 | 23.343 | 4.5219e-05 | 0.0051153 | 0.64029 | 72.4315 | 0.00083336 | 0.061063 | 0.047642 | 19.3826 | 80.9873 | 154.6635 | 20.7687 | 101.0315 | 0.006019 | 0.22063 | 0.99881 | 0.99903 | 97.7752 | 274.961 | 343.455 | 348.895 | 1019.699 | 0 | 0 | 0
EHC(0-32) (MJ/kg) | -3.0815 | 355 | 68.7443 | 8.0523 | -1.5382 | 0.075469 | 8.5373 | 0.012528 | 0.81349 | 28.6918 | 23.625 | -0.0049712 | 22.9802 | 23.3513 | -0.00011608 | -0.013132 | 0.64041 | 72.4443 | 0.0009455 | 0.061394 | 0.047193 | 19.6197 | 80.822 | 154.1377 | 20.7704 | 101.0157 | 0.0065106 | 0.22158 | 0.99996 | 0.99939 | 97.7734 | 274.961 | 343.544 | 349.092 | 1020.156 | 0 | 0 | 0
MLR(0-32) (g/s) | 0.01016 | 360 | 69.1817 | 15.5249 | -2.7388 | 0.039393 | 4.4562 | 0.024092 | 1.5553 | 29.0366 | 23.817 | -0.0045823 | 23.1673 | 23.5443 | -0.00010789 | -0.012204 | 0.64041 | 72.4443 | 0.00094905 | 0.061267 | 0.047414 | 19.8562 | 80.6572 | 153.9239 | 20.771 | 102.6661 | 0.0064926 | 0.21985 | 1.0003 | 0.99979 | 97.7741 | 274.977 | 343.549 | 349.14 | 1019.541 | 0 | 0 | 0
SEA(0-32) (mｲ/kg) | 84.9009 | 365 | 70.102 | 9.2754 | -2.5049 | 0.066811 | 7.5578 | 0.014567 | 0.92876 | 29.3848 | 24.1217 | -0.0070129 | 23.4718 | 23.8637 | -0.00016735 | -0.018931 | 0.64041 | 72.4443 | 0.00097323 | 0.062052 | 0.048045 | 20.0949 | 80.5063 | 153.6663 | 20.7709 | 105.3463 | 0.0065442 | 0.21986 | 1.0013 | 1.0005 | 97.7737 | 274.975 | 343.667 | 349.405 | 1019.485 | 0 | 0 | 0
COY(0-32) (kg/kg) | 0.0048276 | 370 | 70.2454 | 6.7839 | 0.27192 | 0.091536 | 10.3548 | 0.0086272 | 0.67357 | 29.7357 | 24.0643 | 0.0010457 | 23.4154 | 23.8017 | 2.489e-05 | 0.0028156 | 0.64047 | 72.4513 | 0.0007897 | 0.061656 | 0.04799 | 20.3349 | 80.3667 | 153.2564 | 20.7707 | 104.8429 | 0.0057656 | 0.21918 | 1.0009 | 1.001 | 97.7743 | 274.979 | 343.658 | 349.328 | 1019.491 | 0 | 0 | 0
CO2Y(0-32) (kg/kg) | 0.34535 | 375 | 68.4092 | 8.7974 | -2.6073 | 0.068741 | 7.7761 | 0.012329 | 0.86759 | 30.0823 | 23.4057 | -0.0077431 | 22.7736 | 23.1468 | -0.00017923 | -0.020275 | 0.64053 | 72.4584 | 0.00084751 | 0.059639 | 0.046705 | 20.5717 | 80.2195 | 152.8062 | 20.7706 | 99.1786 | 0.0061165 | 0.21825 | 1.0023 | 1.0015 | 97.7737 | 274.971 | 343.645 | 349.277 | 1019.48 | 0 | 0 | 0
HRR(32-2260) (kW/mｲ) | 73.6788 | 380 | 67.6199 | 7.4182 | 4.8762 | 0.080581 | 9.1154 | 0.011055 | 0.74304 | 30.4224 | 23.5483 | 0.016878 | 22.9104 | 23.2802 | 0.00039293 | 0.044449 | 0.64151 | 72.5695 | 0.00089084 | 0.059874 | 0.04633 | 20.8043 | 80.0589 | 152.5352 | 20.7731 | 100.3823 | 0.0062841 | 0.21789 | 1.0001 | 1.002 | 97.7751 | 274.951 | 343.615 | 349.161 | 1019.496 | 0 | 0 | 0
EHC(32-2260) (MJ/kg) | 10.1186 | 385 | 68.0385 | 8.2762 | -1.9952 | 0.072674 | 8.221 | 0.012789 | 0.83046 | 30.7615 | 23.6196 | -0.0062091 | 22.9808 | 23.3524 | -0.000145 | -0.016403 | 0.6425 | 72.6806 | 0.00092945 | 0.060353 | 0.046645 | 21.0367 | 79.9001 | 152.0216 | 20.7725 | 100.9954 | 0.0064413 | 0.21872 | 1.0033 | 1.0026 | 97.7766 | 274.97 | 343.631 | 349.188 | 1020.468 | 0 | 0 | 0
MLR(32-2260) (g/s) | 0.06436 | 390 | 69.5974 | 10.8582 | -1.9267 | 0.056661 | 6.4096 | 0.013967 | 1.0715 | 31.1056 | 23.8995 | -0.0046204 | 23.2534 | 23.6279 | -0.00010917 | -0.01235 | 0.6425 | 72.6806 | 0.00079141 | 0.060713 | 0.047495 | 21.2721 | 79.758 | 151.8142 | 20.7713 | 103.4047 | 0.0057964 | 0.21774 | 1.0035 | 1.003 | 97.7756 | 274.948 | 343.636 | 349.17 | 1020.281 | 0 | 0 | 0
SEA(32-2260) (mｲ/kg) | 11.0441 | 395 | 66.4136 | 6.3362 | -0.20886 | 0.092657 | 10.4816 | 0.0089264 | 0.62759 | 31.4457 | 23.0095 | -0.00085033 | 22.3925 | 22.7586 | -1.9352e-05 | -0.0021892 | 0.6425 | 72.6806 | 0.0008271 | 0.058151 | 0.045384 | 21.5043 | 79.6093 | 151.3988 | 20.7727 | 95.8682 | 0.0060892 | 0.21688 | 1.0034 | 1.0033 | 97.775 | 274.967 | 343.712 | 349.331 | 1019.64 | 0 | 0 | 0
COY(32-2260) (kg/kg) | 0.017117 | 400 | 69.721 | 9.0044 | -1.4712 | 0.068448 | 7.743 | 0.012655 | 0.90821 | 31.786 | 24.5624 | -0.0041445 | 23.9114 | 24.2973 | -0.0001007 | -0.011391 | 0.6425 | 72.6806 | 0.00086619 | 0.062165 | 0.047816 | 21.7373 | 79.465 | 150.9529 | 20.775 | 109.2801 | 0.0060188 | 0.21712 | 1.0041 | 1.0036 | 97.7745 | 274.987 | 343.822 | 349.371 | 1019.617 | 0 | 0 | 0
CO2Y(32-2260) (kg/kg) | 0.97486 | 405 | 69.804 | 8.7499 | 2.7192 | 0.070523 | 7.9777 | 0.010997 | 0.8572 | 32.1348 | 24.361 | 0.0079589 | 23.7156 | 24.0949 | 0.00019177 | 0.021693 | 0.64298 | 72.7349 | 0.00077553 | 0.060452 | 0.047565 | 21.9757 | 79.3452 | 150.69 | 20.7745 | 107.4966 | 0.0056641 | 0.21387 | 1.003 | 1.0039 | 97.7742 | 274.984 | 343.826 | 349.324 | 1019.584 | 0 | 0 | 0
|  | 410 | 67.2421 | 8.8768 | 0.58021 | 0.066963 | 7.5751 | 0.010438 | 0.88574 | 32.4774 | 24.1005 | 0.0016294 | 23.4656 | 23.8444 | 3.8853e-05 | 0.0043951 | 0.64355 | 72.8001 | 0.00069898 | 0.059312 | 0.045968 | 22.2095 | 79.2132 | 150.2507 | 20.7786 | 105.2261 | 0.0053713 | 0.21252 | 1.0039 | 1.0041 | 97.7762 | 274.979 | 343.879 | 349.43 | 1019.63 | 0 | 0 | 0
C-factor | 0.043568 | 415 | 65.3981 | 8.2503 | 5.2673 | 0.070073 | 7.9268 | 0.010651 | 0.82506 | 32.809 | 23.5113 | 0.015875 | 22.8878 | 23.2501 | 0.0003691 | 0.041753 | 0.64457 | 72.9154 | 0.00074636 | 0.057814 | 0.044754 | 22.4363 | 79.0579 | 150.0129 | 20.7789 | 100.1257 | 0.0056548 | 0.21239 | 1.0025 | 1.0043 | 97.7755 | 274.985 | 343.818 | 349.259 | 1019.671 | 0 | 0 | 0
Time to ignition (s) | 32 | 420 | 67.0962 | 8.4874 | 1.217 | 0.069884 | 7.9054 | 0.0111 | 0.86245 | 33.1403 | 24.1419 | 0.0035645 | 23.4964 | 23.8603 | 8.505e-05 | 0.0096211 | 0.64571 | 73.0439 | 0.00077575 | 0.060271 | 0.046065 | 22.6634 | 78.9054 | 149.5537 | 20.7785 | 105.5448 | 0.0056949 | 0.21486 | 1.0041 | 1.0045 | 97.7745 | 274.988 | 343.74 | 349.064 | 1019.66 | 0 | 0 | 0
|  | 425 | 66.7473 | 9.4987 | 1.915 | 0.062119 | 7.027 | 0.011962 | 0.93885 | 33.4749 | 23.5799 | 0.0051055 | 22.9509 | 23.3001 | 0.00011896 | 0.013457 | 0.64622 | 73.1016 | 0.00074304 | 0.05832 | 0.045563 | 22.8925 | 78.7644 | 149.3182 | 20.7763 | 100.6949 | 0.0056307 | 0.21333 | 1.0041 | 1.0047 | 97.7727 | 274.974 | 343.762 | 348.992 | 1019.744 | 0 | 0 | 0
|  | 430 | 68.1076 | 5.9554 | 2.1335 | 0.1011 | 11.4363 | 0.0069605 | 0.58406 | 33.812 | 24.0388 | 0.0090811 | 23.3964 | 23.7518 | 0.00021569 | 0.0244 | 0.64705 | 73.1962 | 0.00070369 | 0.059047 | 0.0464 | 23.1224 | 78.6326 | 148.8863 | 20.7765 | 104.6466 | 0.0053992 | 0.21221 | 1.0039 | 1.0049 | 97.7715 | 274.977 | 343.744 | 348.966 | 1019.661 | 0 | 0 | 0
|  | 435 | 68.1013 | 10.8293 | -1.1211 | 0.055591 | 6.2886 | 0.013319 | 1.0547 | 34.1525 | 24.1018 | -0.0026157 | 23.4588 | 23.8265 | -6.2322e-05 | -0.00705 | 0.64759 | 73.2572 | 0.00074042 | 0.058634 | 0.046349 | 23.3542 | 78.5116 | 148.4012 | 20.7772 | 105.2011 | 0.0055489 | 0.21066 | 1.0056 | 1.0053 | 97.7731 | 274.97 | 343.76 | 349.149 | 1019.981 | 0 | 0 | 0
|  | 440 | 66.7985 | 11.4127 | -1.1799 | 0.05174 | 5.853 | 0.014756 | 1.1146 | 34.4898 | 23.7768 | -0.0025974 | 23.1416 | 23.5037 | -6.1049e-05 | -0.006906 | 0.64759 | 73.2572 | 0.00076349 | 0.05767 | 0.045501 | 23.5839 | 78.3859 | 148.283 | 20.778 | 102.3791 | 0.0056926 | 0.21018 | 1.0059 | 1.0056 | 97.7734 | 274.971 | 343.747 | 349.126 | 1019.602 | 0 | 0 | 0
|  | 445 | 67.1865 | 6.0987 | -0.52644 | 0.097387 | 11.0166 | 0.008315 | 0.59476 | 34.8247 | 23.9273 | -0.0021684 | 23.2861 | 23.6437 | -5.1269e-05 | -0.0057996 | 0.64759 | 73.2572 | 0.00080978 | 0.057922 | 0.04577 | 23.812 | 78.2578 | 147.8272 | 20.7781 | 103.6707 | 0.0058718 | 0.20987 | 1.0061 | 1.0058 | 97.7742 | 274.958 | 343.718 | 348.996 | 1019.591 | 0 | 0 | 0
|  | 450 | 67.0608 | 9.4603 | -2.8835 | 0.062664 | 7.0886 | 0.012137 | 0.93938 | 35.1604 | 24.0566 | -0.0076021 | 23.4106 | 23.7684 | -0.00018069 | -0.02044 | 0.64759 | 73.2572 | 0.00076056 | 0.058865 | 0.045826 | 24.041 | 78.1341 | 147.3993 | 20.7788 | 104.788 | 0.0056414 | 0.2116 | 1.007 | 1.0062 | 97.7747 | 274.95 | 343.698 | 348.951 | 1019.604 | 0 | 0 | 0
|  | 455 | 65.825 | 11.1631 | -2.0513 | 0.052126 | 5.8967 | 0.013628 | 1.1059 | 35.4926 | 23.6063 | -0.0045865 | 22.9691 | 23.3137 | -0.00010693 | -0.012096 | 0.64759 | 73.2572 | 0.00071038 | 0.057647 | 0.044947 | 24.268 | 78.0057 | 147.1749 | 20.7789 | 100.8871 | 0.005484 | 0.21127 | 1.0071 | 1.0065 | 97.7744 | 274.951 | 343.649 | 348.805 | 1019.641 | 0 | 0 | 0
|  | 460 | 67.5431 | 6.9463 | -2.1648 | 0.085956 | 9.7236 | 0.0089383 | 0.66937 | 35.826 | 24.1007 | -0.0078152 | 23.4494 | 23.8097 | -0.00018608 | -0.021049 | 0.64759 | 73.2572 | 0.0007683 | 0.057536 | 0.04589 | 24.495 | 77.8826 | 146.8241 | 20.7789 | 105.1537 | 0.0056687 | 0.20767 | 1.0077 | 1.0068 | 97.7731 | 274.952 | 343.638 | 348.918 | 1019.732 | 0 | 0 | 0
|  | 465 | 65.7551 | 6.4966 | -0.86316 | 0.089474 | 10.1215 | 0.0079745 | 0.65075 | 36.1592 | 23.8682 | -0.0032742 | 23.2232 | 23.5875 | -7.7231e-05 | -0.0087365 | 0.64759 | 73.2572 | 0.00071351 | 0.058225 | 0.045 | 24.7223 | 77.7618 | 146.353 | 20.7806 | 103.1353 | 0.0054634 | 0.2111 | 1.0076 | 1.0072 | 97.7734 | 274.932 | 343.639 | 349.029 | 1019.735 | 0 | 0 | 0
|  | 470 | 66.7839 | 11.8162 | -1.5105 | 0.049963 | 5.6519 | 0.014531 | 1.1838 | 36.4906 | 24.2616 | -0.003151 | 23.5987 | 23.9507 | -7.5469e-05 | -0.0085373 | 0.64759 | 73.2572 | 0.00072599 | 0.059146 | 0.045706 | 24.949 | 77.6395 | 145.9813 | 20.7807 | 106.5303 | 0.0054665 | 0.211 | 1.0079 | 1.0075 | 97.7728 | 274.92 | 343.533 | 348.657 | 1019.836 | 0 | 0 | 0
|  | 475 | 66.4556 | 10.7041 | -0.66957 | 0.054882 | 6.2084 | 0.01246 | 1.0589 | 36.8237 | 23.9678 | -0.0015534 | 23.3079 | 23.6566 | -3.6748e-05 | -0.004157 | 0.64759 | 73.2572 | 0.00068385 | 0.058114 | 0.045352 | 25.1767 | 77.5235 | 145.8006 | 20.7799 | 103.9433 | 0.0053226 | 0.21013 | 1.008 | 1.0078 | 97.7734 | 274.944 | 343.458 | 348.596 | 1019.337 | 0 | 0 | 0
|  | 480 | 67.4304 | 7.3605 | 0.25024 | 0.080985 | 9.1611 | 0.0083189 | 0.71504 | 37.1584 | 24.0148 | 0.00085495 | 23.3564 | 23.7036 | 2.0265e-05 | 0.0022925 | 0.64764 | 73.2629 | 0.0006737 | 0.057907 | 0.045847 | 25.4047 | 77.4133 | 145.4029 | 20.7784 | 104.3634 | 0.0052731 | 0.20925 | 1.0082 | 1.0083 | 97.7738 | 274.931 | 343.5 | 348.606 | 1019.524 | 0 | 0 | 0
|  | 485 | 65.9055 | 6.9571 | -0.083195 | 0.083742 | 9.4731 | 0.0073428 | 0.68598 | 37.4917 | 23.8148 | -0.00029647 | 23.1592 | 23.5 | -6.9669e-06 | -0.00078811 | 0.6477 | 73.2687 | 0.0006149 | 0.057445 | 0.044924 | 25.6316 | 77.3026 | 145.0194 | 20.7805 | 102.6206 | 0.0050422 | 0.20931 | 1.0087 | 1.0087 | 97.7735 | 274.945 | 343.46 | 348.514 | 1019.772 | 0 | 0 | 0
|  | 490 | 63.3706 | 8.1328 | 0.3204 | 0.068881 | 7.7919 | 0.0091428 | 0.79416 | 37.8149 | 22.9067 | 0.00097637 | 22.2755 | 22.6038 | 2.207e-05 | 0.0024966 | 0.64775 | 73.2749 | 0.00062976 | 0.054702 | 0.043131 | 25.8517 | 77.1733 | 144.5909 | 20.7808 | 94.9411 | 0.0052151 | 0.20772 | 1.0089 | 1.009 | 97.7747 | 274.953 | 343.452 | 348.514 | 1019.765 | 0 | 0 | 0
|  | 495 | 65.2192 | 10.3805 | -3.1 | 0.055541 | 6.2829 | 0.011856 | 0.9995 | 38.1364 | 23.6831 | -0.0073687 | 23.028 | 23.3657 | -0.00017218 | -0.019477 | 0.64781 | 73.2812 | 0.00065848 | 0.055513 | 0.044275 | 26.0703 | 77.0432 | 144.3289 | 20.782 | 101.4749 | 0.0052473 | 0.20482 | 1.0103 | 1.0094 | 97.7752 | 274.948 | 343.413 | 348.45 | 1019.718 | 0 | 0 | 0
|  | 500 | 65.9705 | 9.6716 | -4.2924 | 0.060298 | 6.821 | 0.011686 | 0.95588 | 38.4644 | 24.2365 | -0.010829 | 23.565 | 23.9018 | -0.00025882 | -0.029279 | 0.64781 | 73.2812 | 0.00070465 | 0.057638 | 0.045027 | 26.2935 | 76.9288 | 144.0117 | 20.7831 | 106.2676 | 0.0053786 | 0.20707 | 1.0111 | 1.0098 | 97.7758 | 274.969 | 343.397 | 348.305 | 1019.7 | 0 | 0 | 0
|  | 505 | 63.4552 | 8.1645 | -1.3137 | 0.068705 | 7.7721 | 0.0085989 | 0.79409 | 38.7879 | 23.3736 | -0.0039171 | 22.7215 | 23.042 | -9.0259e-05 | -0.01021 | 0.64781 | 73.2812 | 0.00059079 | 0.054558 | 0.043143 | 26.5139 | 76.8078 | 143.7181 | 20.7841 | 98.8161 | 0.0049859 | 0.20418 | 1.0107 | 1.0102 | 97.7753 | 274.979 | 343.33 | 348.173 | 1019.885 | 0 | 0 | 0
|  | 510 | 63.0444 | 6.8822 | -1.7383 | 0.080979 | 9.1605 | 0.0079945 | 0.68551 | 39.1042 | 23.3572 | -0.0061158 | 22.7036 | 23.0162 | -0.00014076 | -0.015923 | 0.64781 | 73.2812 | 0.00064738 | 0.055512 | 0.043086 | 26.7295 | 76.6749 | 143.3219 | 20.7842 | 98.669 | 0.0052383 | 0.20697 | 1.0114 | 1.0107 | 97.7757 | 274.974 | 343.3 | 348.027 | 1019.681 | 0 | 0 | 0
|  | 515 | 64.7962 | 7.7193 | -1.2993 | 0.074203 | 8.394 | 0.0096687 | 0.75516 | 39.4238 | 23.7434 | -0.0041216 | 23.0739 | 23.392 | -9.6413e-05 | -0.010906 | 0.64781 | 73.2812 | 0.00071745 | 0.056035 | 0.044148 | 26.9476 | 76.5511 | 142.9327 | 20.7829 | 101.9361 | 0.0054968 | 0.20588 | 1.0118 | 1.0113 | 97.7763 | 274.972 | 343.225 | 347.957 | 1019.747 | 0 | 0 | 0
|  | 520 | 63.757 | 8.7969 | -1.8371 | 0.06407 | 7.2477 | 0.010825 | 0.88671 | 39.7452 | 23.7419 | -0.0050318 | 23.0709 | 23.3915 | -0.0001177 | -0.013315 | 0.64781 | 73.2812 | 0.00069356 | 0.056811 | 0.043691 | 27.1672 | 76.433 | 142.5873 | 20.7846 | 101.9168 | 0.0053929 | 0.20804 | 1.0124 | 1.0118 | 97.7785 | 274.974 | 343.201 | 347.97 | 1019.553 | 0 | 0 | 0
|  | 525 | 64.6522 | 11.4103 | 1.5793 | 0.050089 | 5.6661 | 0.013218 | 1.1015 | 40.0662 | 23.5785 | 0.0034069 | 22.9041 | 23.2193 | 7.9105e-05 | 0.0089485 | 0.648 | 73.3035 | 0.00066207 | 0.055175 | 0.043916 | 27.3862 | 76.3166 | 142.2934 | 20.7826 | 100.4833 | 0.0052758 | 0.20456 | 1.0119 | 1.0122 | 97.7785 | 274.994 | 343.081 | 347.802 | 1019.468 | 0 | 0 | 0
|  | 530 | 65.0277 | 9.2286 | 1.1556 | 0.06229 | 7.0464 | 0.010884 | 0.89931 | 40.3904 | 23.8197 | 0.0030665 | 23.1416 | 23.4744 | 7.1984e-05 | 0.008143 | 0.64838 | 73.3463 | 0.00067793 | 0.056018 | 0.044256 | 27.6066 | 76.2083 | 142.0521 | 20.783 | 102.564 | 0.0053152 | 0.20533 | 1.0123 | 1.0127 | 97.7781 | 274.982 | 343.129 | 348.063 | 1019.415 | 0 | 0 | 0
|  | 535 | 66.2133 | 6.8553 | -2.2415 | 0.085383 | 9.6587 | 0.0086298 | 0.66532 | 40.7185 | 24.4635 | -0.0079398 | 23.7649 | 24.1048 | -0.00019139 | -0.02165 | 0.64856 | 73.3666 | 0.00073684 | 0.056807 | 0.045048 | 27.8299 | 76.1093 | 141.6563 | 20.7845 | 108.1732 | 0.0054868 | 0.20338 | 1.0141 | 1.0132 | 97.7777 | 275.006 | 343.097 | 348.004 | 1019.518 | 0 | 0 | 0
|  | 540 | 65.9961 | 6.6691 | -0.14479 | 0.087479 | 9.8958 | 0.0086636 | 0.65065 | 41.049 | 24.3001 | -0.00052925 | 23.6026 | 23.9323 | -1.2666e-05 | -0.0014328 | 0.64856 | 73.3666 | 0.00075788 | 0.056918 | 0.044953 | 28.0549 | 76.0167 | 141.2278 | 20.7838 | 106.7169 | 0.0055972 | 0.20471 | 1.0138 | 1.0137 | 97.7757 | 275.006 | 343.045 | 347.837 | 1019.999 | 0 | 0 | 0
|  | 545 | 62.9106 | 9.8797 | 3.5859 | 0.05629 | 6.3677 | 0.011673 | 0.98107 | 41.3713 | 23.5803 | 0.0086947 | 22.9005 | 23.2151 | 0.00020185 | 0.022834 | 0.64907 | 73.4237 | 0.00065706 | 0.055225 | 0.042976 | 28.2747 | 75.9106 | 140.8224 | 20.7863 | 100.4748 | 0.0052536 | 0.20469 | 1.0131 | 1.0141 | 97.7757 | 275.012 | 343.001 | 347.714 | 1019.589 | 0 | 0 | 0
|  | 550 | 62.4023 | 9.8491 | 7.5914 | 0.056009 | 6.3358 | 0.012086 | 0.965 | 41.6846 | 23.3633 | 0.018484 | 22.691 | 23.0025 | 0.00042519 | 0.048098 | 0.65063 | 73.601 | 0.00067692 | 0.054048 | 0.042528 | 28.4885 | 75.7901 | 140.6294 | 20.7865 | 98.6399 | 0.0053683 | 0.20281 | 1.0125 | 1.0146 | 97.7764 | 274.997 | 343.019 | 347.729 | 1019.681 | 0 | 0 | 0
|  | 555 | 62.5347 | 8.3306 | 3.4082 | 0.066359 | 7.5066 | 0.010627 | 0.82439 | 41.9969 | 23.788 | 0.0096575 | 23.1028 | 23.4186 | 0.00022616 | 0.025584 | 0.65226 | 73.7852 | 0.00070518 | 0.054705 | 0.042713 | 28.7016 | 75.6701 | 140.2461 | 20.7887 | 102.2556 | 0.0054376 | 0.20191 | 1.014 | 1.0152 | 97.7769 | 275.002 | 343.01 | 347.698 | 1019.602 | 0 | 0 | 0
|  | 560 | 61.8346 | 8.6062 | 1.4831 | 0.063515 | 7.1849 | 0.010906 | 0.88957 | 42.3078 | 23.9023 | 0.004002 | 23.2105 | 23.5376 | 9.4197e-05 | 0.010656 | 0.65306 | 73.8758 | 0.00069269 | 0.056501 | 0.042601 | 28.9149 | 75.5497 | 139.9785 | 20.7899 | 103.2256 | 0.0053689 | 0.20613 | 1.0152 | 1.0156 | 97.7766 | 274.985 | 342.961 | 347.794 | 1019.641 | 0 | 0 | 0
|  | 565 | 61.893 | 7.1547 | 0.72342 | 0.076472 | 8.6507 | 0.0078082 | 0.71118 | 42.6172 | 23.3409 | 0.0024069 | 22.6631 | 22.9844 | 5.5321e-05 | 0.0062581 | 0.65344 | 73.9181 | 0.00059711 | 0.054386 | 0.04227 | 29.1271 | 75.4286 | 139.597 | 20.7873 | 98.4243 | 0.0050176 | 0.2039 | 1.0158 | 1.016 | 97.7788 | 274.991 | 342.927 | 347.788 | 1019.681 | 0 | 0 | 0
|  | 570 | 60.661 | 9.172 | 1.899 | 0.058465 | 6.6137 | 0.010216 | 0.89365 | 42.9235 | 22.9228 | 0.0049163 | 22.2621 | 22.5827 | 0.00011102 | 0.012559 | 0.65385 | 73.9652 | 0.00059725 | 0.052248 | 0.041274 | 29.3359 | 75.3045 | 139.2473 | 20.7882 | 94.9506 | 0.0050665 | 0.20056 | 1.0159 | 1.0165 | 97.779 | 274.977 | 343.004 | 347.943 | 1019.652 | 0 | 0 | 0
|  | 575 | 63.3982 | 8.4205 | 0.8524 | 0.066556 | 7.529 | 0.0081936 | 0.82723 | 43.2337 | 24.0321 | 0.0023965 | 23.3382 | 23.6735 | 5.6733e-05 | 0.0064177 | 0.65427 | 74.0126 | 0.00054534 | 0.055058 | 0.043175 | 29.547 | 75.189 | 138.9846 | 20.7886 | 104.3573 | 0.0047187 | 0.20133 | 1.0165 | 1.0168 | 97.779 | 274.988 | 342.986 | 347.913 | 1019.59 | 0 | 0 | 0
|  | 580 | 61.6618 | 7.8269 | -1.9482 | 0.069643 | 7.8782 | 0.0085423 | 0.77386 | 43.5463 | 23.4422 | -0.0058789 | 22.7626 | 23.0787 | -0.00013568 | -0.015348 | 0.65441 | 74.0286 | 0.00059491 | 0.053894 | 0.04207 | 29.7602 | 75.0799 | 138.5867 | 20.7888 | 99.2851 | 0.0049964 | 0.20186 | 1.0177 | 1.017 | 97.7784 | 274.98 | 342.943 | 347.706 | 1019.74 | 0 | 0 | 0
|  | 585 | 64.814 | 10.0555 | 5.544 | 0.056979 | 6.4456 | 0.011506 | 0.99386 | 43.8625 | 24.2464 | 0.013238 | 23.5407 | 23.8632 | 0.00031589 | 0.035734 | 0.6552 | 74.118 | 0.00065559 | 0.056629 | 0.044227 | 29.9759 | 74.9787 | 138.3062 | 20.7861 | 106.2013 | 0.0051682 | 0.20427 | 1.0158 | 1.0174 | 97.7792 | 274.957 | 342.903 | 347.602 | 1019.72 | 0 | 0 | 0
|  | 590 | 65.6469 | 9.6173 | 2.4446 | 0.060341 | 6.826 | 0.0093956 | 0.91479 | 44.1887 | 23.863 | 0.0062778 | 23.1717 | 23.4972 | 0.00014751 | 0.016687 | 0.65636 | 74.249 | 0.00056694 | 0.0552 | 0.044425 | 30.1975 | 74.8961 | 137.9986 | 20.7827 | 102.8838 | 0.004829 | 0.20279 | 1.0168 | 1.0176 | 97.7796 | 274.94 | 342.951 | 347.769 | 1019.606 | 0 | 0 | 0
|  | 595 | 65.1807 | 8.8207 | 0.053465 | 0.065324 | 7.3895 | 0.0094236 | 0.84188 | 44.5158 | 24.1342 | 0.00014693 | 23.4365 | 23.7695 | 3.4925e-06 | 0.00039508 | 0.65674 | 74.2917 | 0.00061558 | 0.054994 | 0.044162 | 30.419 | 74.8164 | 137.6983 | 20.7856 | 105.2422 | 0.0050098 | 0.20052 | 1.0176 | 1.0177 | 97.7787 | 274.927 | 342.974 | 347.847 | 1019.71 | 0 | 0 | 0
|  | 600 | 65.3033 | 7.968 | 0.77828 | 0.07245 | 8.1957 | 0.0075224 | 0.77596 | 44.842 | 24.3524 | 0.0023508 | 23.6507 | 23.9856 | 5.6386e-05 | 0.0063785 | 0.65689 | 74.3087 | 0.000545 | 0.056218 | 0.044388 | 30.6404 | 74.7366 | 137.3447 | 20.7862 | 107.1643 | 0.0046864 | 0.20249 | 1.0176 | 1.0178 | 97.7795 | 274.933 | 343.005 | 347.863 | 1019.572 | 0 | 0 | 0
|  | 605 | 64.0162 | 9.1995 | 0.11877 | 0.061515 | 6.9587 | 0.0093093 | 0.88407 | 45.1653 | 23.8548 | 0.00031106 | 23.1627 | 23.4889 | 7.3064e-06 | 0.00082651 | 0.65705 | 74.3267 | 0.00057266 | 0.054384 | 0.043418 | 30.8599 | 74.6533 | 136.9939 | 20.7865 | 102.8082 | 0.0048546 | 0.2006 | 1.0179 | 1.018 | 97.7791 | 274.926 | 342.936 | 347.766 | 1019.612 | 0 | 0 | 0
|  | 610 | 66.2454 | 8.7403 | 2.5739 | 0.067001 | 7.5793 | 0.0093935 | 0.83766 | 45.4909 | 24.3813 | 0.0071822 | 23.6767 | 24.0112 | 0.00017245 | 0.019508 | 0.6575 | 74.3775 | 0.00062937 | 0.056124 | 0.044919 | 31.0807 | 74.5753 | 136.7104 | 20.7845 | 107.4093 | 0.0050415 | 0.20205 | 1.0173 | 1.0181 | 97.7792 | 274.92 | 342.977 | 347.823 | 1019.582 | 0 | 0 | 0
|  | 615 | 65.1085 | 7.124 | 2.6178 | 0.080792 | 9.1393 | 0.0065664 | 0.67219 | 45.8193 | 23.6272 | 0.0090925 | 22.9423 | 23.2606 | 0.0002115 | 0.023925 | 0.65846 | 74.4861 | 0.00053051 | 0.054307 | 0.043981 | 31.303 | 74.5029 | 136.315 | 20.7827 | 100.859 | 0.004694 | 0.20183 | 1.0171 | 1.0182 | 97.7783 | 274.932 | 342.945 | 347.703 | 1019.584 | 0 | 0 | 0
|  | 620 | 64.0748 | 8.1061 | -2.5329 | 0.069876 | 7.9045 | 0.0086584 | 0.78722 | 46.1423 | 23.9247 | -0.0075124 | 23.2327 | 23.5594 | -0.00017699 | -0.020021 | 0.65899 | 74.5459 | 0.00060502 | 0.055008 | 0.043557 | 31.5218 | 74.423 | 135.9328 | 20.7864 | 103.4216 | 0.0049872 | 0.20187 | 1.0191 | 1.0182 | 97.7785 | 274.924 | 342.968 | 347.79 | 1019.562 | 0 | 0 | 0
|  | 625 | 64.3436 | 10.0104 | -4.6029 | 0.056821 | 6.4277 | 0.010014 | 0.94753 | 46.4633 | 24.0069 | -0.011067 | 23.309 | 23.6316 | -0.00026154 | -0.029586 | 0.65899 | 74.5459 | 0.00056902 | 0.053839 | 0.043513 | 31.7395 | 74.3413 | 135.6209 | 20.7872 | 104.1175 | 0.0048232 | 0.19815 | 1.0195 | 1.0182 | 97.7789 | 274.929 | 342.915 | 347.661 | 1019.572 | 0 | 0 | 0
|  | 630 | 64.906 | 10.8272 | 2.1265 | 0.052993 | 5.9947 | 0.010801 | 1.0528 | 46.7864 | 24.1668 | 0.0047344 | 23.4681 | 23.8024 | 0.00011269 | 0.012748 | 0.65927 | 74.5778 | 0.00057239 | 0.055793 | 0.044117 | 31.9586 | 74.2642 | 135.3507 | 20.786 | 105.5265 | 0.0048214 | 0.2025 | 1.0178 | 1.0184 | 97.7789 | 274.954 | 342.972 | 347.857 | 1019.175 | 0 | 0 | 0
|  | 635 | 66.2651 | 8.6288 | 3.8149 | 0.067887 | 7.6795 | 0.010223 | 0.83171 | 47.1144 | 24.6777 | 0.010654 | 23.9638 | 24.307 | 0.00025898 | 0.029296 | 0.6602 | 74.6829 | 0.00069404 | 0.056462 | 0.045008 | 32.1814 | 74.1958 | 135.0674 | 20.7861 | 110.0335 | 0.0052804 | 0.20114 | 1.0173 | 1.0185 | 97.7804 | 274.944 | 342.965 | 347.877 | 1019.628 | 0 | 0 | 0
|  | 640 | 62.3967 | 7.6758 | -0.12294 | 0.071861 | 8.129 | 0.0085362 | 0.74558 | 47.436 | 23.6057 | -0.00037997 | 22.9302 | 23.2515 | -8.8349e-06 | -0.00099942 | 0.66084 | 74.7561 | 0.00061342 | 0.053578 | 0.04243 | 32.4 | 74.1188 | 134.6844 | 20.7885 | 100.7142 | 0.0050593 | 0.19993 | 1.0186 | 1.0185 | 97.7818 | 274.968 | 343.076 | 347.883 | 1019.651 | 0 | 0 | 0
|  | 645 | 64.2221 | 8.8341 | -0.76134 | 0.064265 | 7.2698 | 0.0091654 | 0.88174 | 47.7526 | 24.3693 | -0.0020381 | 23.6708 | 24.0068 | -4.8927e-05 | -0.0055347 | 0.66084 | 74.7561 | 0.00058902 | 0.056665 | 0.043886 | 32.6158 | 74.035 | 134.3639 | 20.7882 | 107.3297 | 0.0048716 | 0.20359 | 1.0186 | 1.0184 | 97.7816 | 274.962 | 343.06 | 347.93 | 1019.638 | 0 | 0 | 0
|  | 650 | 63.6794 | 8.6868 | -3.8448 | 0.064803 | 7.3306 | 0.0095375 | 0.85759 | 48.0723 | 23.7058 | -0.01067 | 23.0243 | 23.3518 | -0.00024916 | -0.028185 | 0.66084 | 74.7561 | 0.00061805 | 0.055574 | 0.043432 | 32.8341 | 73.9574 | 134.0337 | 20.7854 | 101.556 | 0.0050682 | 0.20484 | 1.0195 | 1.0183 | 97.781 | 274.952 | 343.03 | 347.909 | 1019.676 | 0 | 0 | 0
|  | 655 | 65.2049 | 9.3042 | 1.2828 | 0.061952 | 7.0081 | 0.010072 | 0.87077 | 48.3945 | 23.6488 | 0.003413 | 22.9617 | 23.2846 | 7.947e-05 | 0.0089898 | 0.66104 | 74.7786 | 0.00062398 | 0.053946 | 0.044016 | 33.0527 | 73.8848 | 133.7177 | 20.7827 | 101.0363 | 0.0051006 | 0.20068 | 1.0178 | 1.0182 | 97.7799 | 274.962 | 342.921 | 347.743 | 1019.754 | 0 | 0 | 0
|  | 660 | 66.1638 | 8.5326 | 1.2982 | 0.068548 | 7.7542 | 0.0090517 | 0.79564 | 48.7229 | 24.2695 | 0.0037238 | 23.565 | 23.8982 | 8.8991e-05 | 0.010067 | 0.66146 | 74.8263 | 0.00062047 | 0.054539 | 0.04463 | 33.2743 | 73.8226 | 133.4034 | 20.7848 | 106.4128 | 0.0050159 | 0.19845 | 1.0178 | 1.0183 | 97.78 | 274.979 | 342.931 | 347.779 | 1019.709 | 0 | 0 | 0
|  | 665 | 62.2564 | 7.9551 | -0.33105 | 0.069182 | 7.826 | 0.007673 | 0.7472 | 49.044 | 23.2332 | -0.0010019 | 22.5509 | 22.8582 | -2.2902e-05 | -0.0025908 | 0.66169 | 74.8514 | 0.00053084 | 0.051693 | 0.042033 | 33.491 | 73.7504 | 133.0387 | 20.7875 | 97.4847 | 0.0047349 | 0.19699 | 1.0184 | 1.0183 | 97.7787 | 274.985 | 342.811 | 347.483 | 1019.521 | 0 | 0 | 0
|  | 670 | 64.2635 | 8.3777 | -0.25781 | 0.06781 | 7.6708 | 0.009437 | 0.79879 | 49.3603 | 23.9236 | -0.0007429 | 23.2189 | 23.532 | -1.7482e-05 | -0.0019776 | 0.66169 | 74.8514 | 0.00063992 | 0.054166 | 0.043546 | 33.7049 | 73.6721 | 132.7145 | 20.7865 | 103.3551 | 0.0051382 | 0.19956 | 1.0183 | 1.0182 | 97.7796 | 274.987 | 342.779 | 347.402 | 1019.673 | 0 | 0 | 0
|  | 675 | 64.3215 | 8.0377 | -1.3398 | 0.070741 | 8.0024 | 0.0081268 | 0.75073 | 49.6818 | 23.7361 | -0.0040595 | 23.0363 | 23.3466 | -9.4776e-05 | -0.010721 | 0.66169 | 74.8514 | 0.0005749 | 0.053108 | 0.04339 | 33.9222 | 73.6026 | 132.3572 | 20.7858 | 101.7386 | 0.0048768 | 0.19781 | 1.0186 | 1.0181 | 97.7791 | 275.005 | 342.77 | 347.388 | 1019.625 | 0 | 0 | 0
|  | 680 | 64.054 | 9.1067 | 5.5961 | 0.062178 | 7.0337 | 0.0073596 | 0.83577 | 50.0027 | 23.5744 | 0.015003 | 22.8817 | 23.1921 | 0.00034796 | 0.039362 | 0.66256 | 74.9498 | 0.0004576 | 0.051967 | 0.043025 | 34.1383 | 73.5334 | 132.0204 | 20.786 | 100.3675 | 0.0043794 | 0.19563 | 1.0163 | 1.018 | 97.7796 | 275.007 | 342.804 | 347.455 | 1019.584 | 0 | 0 | 0
|  | 685 | 62.6689 | 9.4771 | -2.4264 | 0.058456 | 6.6127 | 0.01031 | 0.91285 | 50.3195 | 23.667 | -0.0060906 | 22.975 | 23.2883 | -0.00014184 | -0.016045 | 0.66343 | 75.0482 | 0.00060267 | 0.053362 | 0.042542 | 34.3522 | 73.4591 | 131.7301 | 20.7885 | 101.1728 | 0.0050054 | 0.19894 | 1.0185 | 1.0178 | 97.7806 | 275.016 | 342.856 | 347.532 | 1019.576 | 0 | 0 | 0
|  | 690 | 63.7742 | 9.6339 | -0.3538 | 0.058519 | 6.6198 | 0.010895 | 0.93764 | 50.6356 | 24.1086 | -0.00087282 | 23.4012 | 23.7211 | -2.0704e-05 | -0.0023421 | 0.66343 | 75.0482 | 0.00063755 | 0.054869 | 0.043387 | 34.567 | 73.3849 | 131.428 | 20.7883 | 104.9724 | 0.0051068 | 0.20034 | 1.0179 | 1.0178 | 97.7812 | 275.025 | 342.819 | 347.505 | 1019.611 | 0 | 0 | 0
|  | 695 | 64.6488 | 7.4518 | -0.11697 | 0.076692 | 8.6756 | 0.0087708 | 0.69051 | 50.9567 | 23.9744 | -0.00038025 | 23.2703 | 23.5909 | -8.9705e-06 | -0.0010148 | 0.66343 | 75.0482 | 0.00067265 | 0.052957 | 0.043586 | 34.7844 | 73.3189 | 131.1254 | 20.7867 | 103.8038 | 0.0052735 | 0.19593 | 1.0178 | 1.0177 | 97.7811 | 275.038 | 342.81 | 347.534 | 1019.629 | 0 | 0 | 0
|  | 700 | 62.8397 | 8.3664 | 0.38309 | 0.066397 | 7.511 | 0.0098164 | 0.80106 | 51.2754 | 23.9172 | 0.0010805 | 23.2174 | 23.5423 | 2.5436e-05 | 0.0028774 | 0.66349 | 75.0554 | 0.00065178 | 0.053188 | 0.042629 | 35 | 73.2506 | 130.6942 | 20.7899 | 103.3213 | 0.0051902 | 0.19691 | 1.0175 | 1.0177 | 97.7819 | 275.035 | 342.849 | 347.646 | 1019.678 | 0 | 0 | 0
|  | 705 | 64.4246 | 9.7398 | 7.6242 | 0.058473 | 6.6146 | 0.011236 | 0.92077 | 51.5935 | 24.2923 | 0.018657 | 23.5725 | 23.8952 | 0.00044581 | 0.050431 | 0.66467 | 75.1887 | 0.00065702 | 0.05384 | 0.043594 | 35.2155 | 73.1823 | 130.4614 | 20.7888 | 106.5463 | 0.005169 | 0.19642 | 1.0154 | 1.0175 | 97.7813 | 275.014 | 342.718 | 347.41 | 1019.803 | 0 | 0 | 0
|  | 710 | 61.9315 | 9.4419 | 0.75053 | 0.057984 | 6.5592 | 0.010476 | 0.91055 | 51.9094 | 23.6968 | 0.0018676 | 22.9891 | 23.3022 | 4.3518e-05 | 0.0049229 | 0.66589 | 75.3271 | 0.00060742 | 0.052797 | 0.042058 | 35.4297 | 73.1119 | 130.0997 | 20.7906 | 101.3623 | 0.0050228 | 0.19719 | 1.0172 | 1.0174 | 97.78 | 275.025 | 342.635 | 347.302 | 1019.764 | 0 | 0 | 0
|  | 715 | 61.336 | 9.2564 | 1.6591 | 0.058577 | 6.6263 | 0.0098544 | 0.85751 | 52.2176 | 22.6742 | 0.0043588 | 21.9967 | 22.2971 | 9.7188e-05 | 0.010994 | 0.66624 | 75.3669 | 0.00057724 | 0.05023 | 0.041326 | 35.6381 | 73.0316 | 129.8773 | 20.7862 | 92.8012 | 0.0050047 | 0.19635 | 1.0168 | 1.0173 | 97.7792 | 275.013 | 342.631 | 347.31 | 1019.95 | 0 | 0 | 0
|  | 720 | 64.1374 | 7.9963 | 0.85311 | 0.070905 | 8.0209 | 0.00853 | 0.74275 | 52.5313 | 23.7845 | 0.0025852 | 23.0748 | 23.398 | 6.049e-05 | 0.0068427 | 0.66664 | 75.4115 | 0.00060482 | 0.052664 | 0.043235 | 35.8495 | 72.9601 | 129.5007 | 20.7867 | 102.1164 | 0.0050017 | 0.19628 | 1.0171 | 1.0174 | 97.7801 | 275.015 | 342.644 | 347.444 | 1019.572 | 0 | 0 | 0
|  | 725 | 64.7583 | 8.3606 | 2.8434 | 0.068472 | 7.7457 | 0.0091885 | 0.78289 | 52.8535 | 24.2756 | 0.0081565 | 23.5456 | 23.8694 | 0.00019469 | 0.022024 | 0.66728 | 75.4836 | 0.00062916 | 0.053606 | 0.043729 | 36.0669 | 72.9014 | 129.1841 | 20.7882 | 106.3516 | 0.0050522 | 0.19589 | 1.0164 | 1.0174 | 97.7824 | 275.012 | 342.563 | 347.274 | 1019.568 | 0 | 0 | 0
|  | 730 | 64.654 | 7.2241 | -0.56916 | 0.079116 | 8.9497 | 0.0079749 | 0.6803 | 53.1771 | 24.5273 | -0.0018676 | 23.791 | 24.1116 | -4.503e-05 | -0.0050939 | 0.66776 | 75.5387 | 0.00063094 | 0.053822 | 0.043707 | 36.2855 | 72.8453 | 128.8082 | 20.7899 | 108.5745 | 0.0050322 | 0.19497 | 1.0174 | 1.0172 | 97.7832 | 275.012 | 342.581 | 347.197 | 1019.607 | 0 | 0 | 0
|  | 735 | 61.6485 | 14.3726 | -0.61039 | 0.037917 | 4.2893 | 0.017218 | 1.3522 | 53.4928 | 23.6677 | -0.0009945 | 22.9595 | 23.2725 | -2.3145e-05 | -0.0026182 | 0.66776 | 75.5387 | 0.00065284 | 0.051272 | 0.04169 | 36.499 | 72.7793 | 128.4458 | 20.7918 | 101.1075 | 0.0052245 | 0.19313 | 1.0172 | 1.017 | 97.7826 | 275.017 | 342.614 | 347.285 | 1019.453 | 0 | 0 | 0
|  | 740 | 63.2146 | 7.173 | 1.4949 | 0.077906 | 8.8129 | 0.0073386 | 0.67665 | 53.805 | 24.153 | 0.0049053 | 23.4277 | 23.742 | 0.00011646 | 0.013174 | 0.66805 | 75.5716 | 0.00057172 | 0.052715 | 0.042732 | 36.7101 | 72.7094 | 128.3411 | 20.7911 | 105.2851 | 0.0048199 | 0.1942 | 1.0164 | 1.017 | 97.7824 | 275.025 | 342.577 | 347.172 | 1019.552 | 0 | 0 | 0
|  | 745 | 64.1151 | 8.6445 | -3.1883 | 0.065565 | 7.4169 | 0.0088798 | 0.82036 | 54.1233 | 24.0804 | -0.0088361 | 23.3497 | 23.6576 | -0.00020904 | -0.023647 | 0.66834 | 75.6046 | 0.00058221 | 0.053787 | 0.043387 | 36.9254 | 72.6487 | 127.7225 | 20.7881 | 104.6188 | 0.0048723 | 0.19756 | 1.0178 | 1.0168 | 97.7825 | 275.033 | 342.465 | 346.981 | 1019.693 | 0 | 0 | 0
|  | 750 | 65.2986 | 13.6805 | 5.5181 | 0.042194 | 4.7731 | 0.013348 | 1.2687 | 54.4468 | 24.0821 | 0.0098414 | 23.3514 | 23.6585 | 0.00023283 | 0.026339 | 0.66893 | 75.6704 | 0.00056322 | 0.053531 | 0.043983 | 37.1438 | 72.5958 | 127.6959 | 20.7859 | 104.6334 | 0.0047906 | 0.19685 | 1.0156 | 1.0168 | 97.7811 | 275.036 | 342.467 | 346.971 | 1019.692 | 0 | 0 | 0
|  | 755 | 64.1295 | 5.8613 | 0.061344 | 0.09672 | 10.9411 | 0.0061416 | 0.53971 | 54.7704 | 24.0723 | 0.00025091 | 23.3381 | 23.6463 | 5.9332e-06 | 0.00067117 | 0.66952 | 75.7379 | 0.00059402 | 0.0522 | 0.043159 | 37.3617 | 72.5436 | 127.2183 | 20.7889 | 104.5319 | 0.0049239 | 0.19327 | 1.0166 | 1.0166 | 97.7791 | 275.034 | 342.411 | 346.932 | 1020.326 | 0 | 0 | 0
|  | 760 | 63.0417 | 11.1547 | 3.3961 | 0.04996 | 5.6516 | 0.013011 | 1.0676 | 55.0883 | 24.3472 | 0.0070904 | 23.6092 | 23.9294 | 0.00016967 | 0.019193 | 0.66996 | 75.7876 | 0.00065005 | 0.053336 | 0.042764 | 37.5765 | 72.4846 | 126.839 | 20.7922 | 106.9532 | 0.0051331 | 0.19473 | 1.0156 | 1.0164 | 97.7805 | 275.032 | 342.477 | 347.122 | 1020.434 | 0 | 0 | 0
|  | 765 | 60.6502 | 11.3405 | 1.7632 | 0.047277 | 5.3481 | 0.014317 | 1.0893 | 55.3976 | 23.5586 | 0.0036016 | 22.841 | 23.1446 | 8.3358e-05 | 0.0094296 | 0.67059 | 75.8592 | 0.00067688 | 0.051499 | 0.041191 | 37.7864 | 72.4151 | 126.6705 | 20.793 | 100.1222 | 0.0053432 | 0.19442 | 1.0157 | 1.0161 | 97.7813 | 275.021 | 342.425 | 346.976 | 1019.618 | 0 | 0 | 0
|  | 770 | 62.4547 | 6.0574 | 4.5453 | 0.091145 | 10.3105 | 0.00733 | 0.58158 | 55.7053 | 24.3998 | 0.017282 | 23.6549 | 23.972 | 0.00041428 | 0.046864 | 0.67184 | 75.9999 | 0.00066809 | 0.053008 | 0.042403 | 37.9953 | 72.3446 | 126.3112 | 20.7939 | 107.3921 | 0.0052036 | 0.19353 | 1.0139 | 1.0159 | 97.7821 | 275.047 | 342.401 | 346.99 | 1019.996 | 0 | 0 | 0
|  | 775 | 61.303 | 7.4108 | -0.11867 | 0.073126 | 8.2721 | 0.0083388 | 0.71161 | 56.0147 | 23.7168 | -0.0003724 | 22.9929 | 23.3024 | -8.6778e-06 | -0.00098165 | 0.67287 | 76.117 | 0.00060978 | 0.052037 | 0.041602 | 38.2054 | 72.2771 | 125.8325 | 20.7924 | 101.4646 | 0.0050309 | 0.19496 | 1.0156 | 1.0156 | 97.7829 | 275.043 | 342.402 | 347.012 | 1019.562 | 0 | 0 | 0
|  | 780 | 60.4325 | 13.8418 | 2.1762 | 0.038595 | 4.366 | 0.01488 | 1.3134 | 56.3191 | 23.3815 | 0.0036558 | 22.6674 | 22.9751 | 8.3991e-05 | 0.0095013 | 0.67308 | 76.1408 | 0.0005743 | 0.050689 | 0.040909 | 38.4116 | 72.2039 | 125.6042 | 20.7929 | 98.614 | 0.0049121 | 0.19323 | 1.0151 | 1.0155 | 97.7813 | 275.036 | 342.395 | 347.044 | 1019.537 | 0 | 0 | 0
|  | 785 | 60.9663 | 14.2083 | -2.5806 | 0.037932 | 4.2909 | 0.014672 | 1.3913 | 56.6226 | 23.9214 | -0.0041654 | 23.1927 | 23.4998 | -9.7887e-05 | -0.011073 | 0.67329 | 76.1646 | 0.00055655 | 0.052774 | 0.041512 | 38.6177 | 72.1306 | 125.4018 | 20.7941 | 103.2291 | 0.004778 | 0.19575 | 1.0159 | 1.0154 | 97.7814 | 275.053 | 342.425 | 346.959 | 1019.483 | 0 | 0 | 0
|  | 790 | 61.502 | 7.6314 | -0.39949 | 0.071242 | 8.0591 | 0.0080013 | 0.74995 | 56.9287 | 23.8886 | -0.0012127 | 23.1569 | 23.4679 | -2.8461e-05 | -0.0032195 | 0.67329 | 76.1646 | 0.00057003 | 0.053428 | 0.041907 | 38.8262 | 72.0617 | 125.1807 | 20.7924 | 102.9284 | 0.0048397 | 0.19775 | 1.0154 | 1.0153 | 97.7823 | 275.049 | 342.366 | 346.964 | 1019.82 | 0 | 0 | 0
|  | 795 | 62.7569 | 7.2254 | -1.2317 | 0.076781 | 8.6856 | 0.0088173 | 0.71977 | 57.2394 | 24.2114 | -0.0039759 | 23.4692 | 23.7859 | -9.457e-05 | -0.010698 | 0.67329 | 76.1646 | 0.000677 | 0.055265 | 0.042911 | 39.0383 | 71.9992 | 124.7204 | 20.7908 | 105.7262 | 0.0052637 | 0.20078 | 1.0157 | 1.0152 | 97.7824 | 275.04 | 342.357 | 346.977 | 1019.532 | 0 | 0 | 0
|  | 800 | 64.5992 | 8.0325 | 0.029217 | 0.071093 | 8.0422 | 0.0099303 | 0.7798 | 57.5578 | 24.39 | 8.6644e-05 | 23.648 | 23.9727 | 2.0771e-06 | 0.00023497 | 0.6733 | 76.1651 | 0.00070597 | 0.055439 | 0.043951 | 39.2554 | 71.9472 | 124.4278 | 20.7881 | 107.3178 | 0.0053653 | 0.20015 | 1.0151 | 1.0152 | 97.7832 | 275.054 | 342.438 | 347.139 | 1021.212 | 0 | 0 | 0
|  | 805 | 63.8096 | 5.9561 | 0.32923 | 0.094705 | 10.7133 | 0.0056537 | 0.55738 | 57.8788 | 23.9183 | 0.0013259 | 23.193 | 23.5156 | 3.118e-05 | 0.0035272 | 0.67338 | 76.1745 | 0.00053544 | 0.052787 | 0.04305 | 39.4729 | 71.8991 | 123.9855 | 20.7883 | 103.2172 | 0.0046871 | 0.1958 | 1.0149 | 1.015 | 97.7829 | 275.086 | 342.473 | 347.236 | 1020.568 | 0 | 0 | 0
|  | 810 | 63.4866 | 14.3188 | 5.3408 | 0.039195 | 4.4338 | 0.015203 | 1.3704 | 58.197 | 24.4777 | 0.0086976 | 23.735 | 24.0676 | 0.00020933 | 0.02368 | 0.67398 | 76.2426 | 0.00059587 | 0.053712 | 0.043042 | 39.6882 | 71.8482 | 123.5668 | 20.7921 | 108.0999 | 0.0048895 | 0.19497 | 1.0138 | 1.0148 | 97.7817 | 275.096 | 342.467 | 347.266 | 1019.538 | 0 | 0 | 0
|  | 815 | 59.8167 | 9.9557 | -0.030365 | 0.053113 | 6.0083 | 0.011703 | 0.9446 | 58.5053 | 23.6675 | -6.9353e-05 | 22.9447 | 23.2549 | -1.6128e-06 | -0.00018244 | 0.67451 | 76.3018 | 0.00062159 | 0.05017 | 0.040516 | 39.8971 | 71.7856 | 123.5149 | 20.7963 | 101.0414 | 0.005088 | 0.19007 | 1.0146 | 1.0146 | 97.7819 | 275.079 | 342.396 | 347.025 | 1019.646 | 0 | 0 | 0
|  | 820 | 60.9463 | 6.5274 | 0.99358 | 0.082539 | 9.337 | 0.0076187 | 0.69791 | 58.8072 | 24.3535 | 0.0034259 | 23.6103 | 23.9377 | 8.2009e-05 | 0.0092771 | 0.67471 | 76.325 | 0.00062884 | 0.057605 | 0.042265 | 40.104 | 71.7161 | 123.0147 | 20.7941 | 106.9857 | 0.0050423 | 0.20623 | 1.0139 | 1.0143 | 97.7825 | 275.078 | 342.405 | 347.154 | 1019.572 | 0 | 0 | 0
|  | 825 | 65.4505 | 10.7965 | 1.1156 | 0.05359 | 6.0622 | 0.011768 | 1.0268 | 59.1232 | 23.8526 | 0.0025506 | 23.1197 | 23.4401 | 5.9785e-05 | 0.006763 | 0.67507 | 76.3651 | 0.00063066 | 0.055025 | 0.044317 | 40.3205 | 71.6645 | 122.7552 | 20.783 | 102.6079 | 0.0051063 | 0.20238 | 1.0137 | 1.014 | 97.7829 | 275.105 | 342.331 | 347.075 | 1019.489 | 0 | 0 | 0
|  | 830 | 67.942 | 9.3792 | 4.7836 | 0.064036 | 7.2439 | 0.010953 | 0.89486 | 59.4567 | 24.4866 | 0.012721 | 23.7455 | 24.0808 | 0.00030632 | 0.034652 | 0.67598 | 76.4686 | 0.00070142 | 0.057304 | 0.046048 | 40.5464 | 71.6345 | 122.4418 | 20.781 | 108.1869 | 0.0053343 | 0.20457 | 1.0122 | 1.0137 | 97.7839 | 275.117 | 342.493 | 347.33 | 1019.502 | 0 | 0 | 0
|  | 835 | 66.9784 | 15.0115 | 2.8335 | 0.039442 | 4.4618 | 0.015173 | 1.3646 | 59.794 | 23.7142 | 0.0047918 | 22.9965 | 23.3233 | 0.00011176 | 0.012643 | 0.67703 | 76.5868 | 0.00059847 | 0.053824 | 0.044951 | 40.7739 | 71.6095 | 122.1472 | 20.7796 | 101.4694 | 0.0049818 | 0.19993 | 1.013 | 1.0135 | 97.7835 | 275.136 | 342.494 | 347.361 | 1019.48 | 0 | 0 | 0
|  | 840 | 67.2095 | 9.7424 | 1.601 | 0.060984 | 6.8986 | 0.010442 | 0.89803 | 60.1294 | 24.2708 | 0.0040893 | 23.5398 | 23.8754 | 9.7634e-05 | 0.011045 | 0.67755 | 76.6461 | 0.0006368 | 0.054765 | 0.045239 | 40.9993 | 71.5827 | 121.9931 | 20.7825 | 106.3047 | 0.0050853 | 0.19906 | 1.0128 | 1.0133 | 97.7831 | 275.14 | 342.546 | 347.429 | 1021.357 | 0 | 0 | 0
|  | 845 | 67.4015 | 6.7891 | 2.9798 | 0.087763 | 9.9279 | 0.0084047 | 0.63024 | 60.466 | 25.0015 | 0.010642 | 24.24 | 24.5739 | 0.00026151 | 0.029583 | 0.67845 | 76.7476 | 0.00073762 | 0.055312 | 0.045471 | 41.2261 | 71.5573 | 121.5321 | 20.7866 | 112.7619 | 0.005423 | 0.19616 | 1.0119 | 1.0131 | 97.7839 | 275.152 | 342.425 | 347.142 | 1020.969 | 0 | 0 | 0
|  | 850 | 66.9552 | 9.8862 | 1.072 | 0.05987 | 6.7726 | 0.011473 | 0.91681 | 60.8019 | 24.8874 | 0.002623 | 24.1318 | 24.4694 | 6.4183e-05 | 0.0072605 | 0.67926 | 76.8397 | 0.0006869 | 0.054889 | 0.045144 | 41.4527 | 71.5316 | 121.1796 | 20.787 | 111.7462 | 0.0052262 | 0.19571 | 1.0126 | 1.0129 | 97.7828 | 275.158 | 342.46 | 347.252 | 1019.573 | 0 | 0 | 0
|  | 855 | 63.0609 | 9.1678 | 1.5165 | 0.060806 | 6.8786 | 0.009976 | 0.83966 | 61.1269 | 23.5859 | 0.0039785 | 22.8633 | 23.1786 | 9.2215e-05 | 0.010432 | 0.67965 | 76.884 | 0.00060661 | 0.051056 | 0.042406 | 41.6715 | 71.4934 | 120.9053 | 20.7885 | 100.3357 | 0.0050317 | 0.19302 | 1.0123 | 1.0128 | 97.7827 | 275.13 | 342.363 | 347.084 | 1019.281 | 0 | 0 | 0
|  | 860 | 61.1932 | 9.235 | 3.3386 | 0.058576 | 6.6263 | 0.0086718 | 0.87 | 61.4375 | 23.2874 | 0.0085503 | 22.5723 | 22.872 | 0.00019556 | 0.022123 | 0.68037 | 76.9653 | 0.00050796 | 0.050961 | 0.041336 | 41.8809 | 71.439 | 120.5708 | 20.7905 | 97.8051 | 0.0046278 | 0.19458 | 1.0117 | 1.0127 | 97.7841 | 275.139 | 342.337 | 346.882 | 1019.618 | 0 | 0 | 0
|  | 865 | 63.0848 | 8.5366 | 4.3935 | 0.065327 | 7.3899 | 0.0083332 | 0.79944 | 61.7482 | 23.9482 | 0.012203 | 23.2132 | 23.5196 | 0.00028702 | 0.032468 | 0.68158 | 77.1018 | 0.00054438 | 0.052225 | 0.042575 | 42.0907 | 71.3852 | 120.3095 | 20.7903 | 103.4361 | 0.0047228 | 0.19408 | 1.0113 | 1.0127 | 97.784 | 275.139 | 342.343 | 346.862 | 1019.665 | 0 | 0 | 0
|  | 870 | 62.9266 | 9.0327 | 2.5728 | 0.061584 | 6.9666 | 0.010308 | 0.83453 | 62.0632 | 23.7927 | 0.0067779 | 23.0648 | 23.3767 | 0.00015844 | 0.017924 | 0.68269 | 77.2278 | 0.00063484 | 0.051394 | 0.042397 | 42.3031 | 71.3371 | 119.928 | 20.7899 | 102.1078 | 0.0051313 | 0.19272 | 1.0118 | 1.0126 | 97.7846 | 275.142 | 342.378 | 347.008 | 1019.62 | 0 | 0 | 0
|  | 875 | 62.2605 | 8.057 | 1.331 | 0.068311 | 7.7275 | 0.010055 | 0.77575 | 62.3762 | 24.4196 | 0.0037881 | 23.6755 | 24.0016 | 9.092e-05 | 0.010285 | 0.68332 | 77.2983 | 0.00068687 | 0.052992 | 0.042303 | 42.5148 | 71.2871 | 119.6828 | 20.7944 | 107.5726 | 0.0052808 | 0.19337 | 1.0122 | 1.0126 | 97.7852 | 275.118 | 342.421 | 347.137 | 1019.054 | 0 | 0 | 0
|  | 880 | 59.544 | 7.6506 | 2.4928 | 0.068801 | 7.7829 | 0.0075384 | 0.74402 | 62.6807 | 23.3815 | 0.0074654 | 22.6647 | 22.9731 | 0.0001715 | 0.019401 | 0.68397 | 77.3725 | 0.00051865 | 0.051189 | 0.04048 | 42.7218 | 71.2281 | 119.2528 | 20.7945 | 98.6022 | 0.004666 | 0.19464 | 1.0116 | 1.0125 | 97.7868 | 275.116 | 342.356 | 347.015 | 1019.594 | 0 | 0 | 0
|  | 885 | 61.4846 | 9.0811 | 2.4981 | 0.059852 | 6.7706 | 0.01067 | 0.85164 | 62.9833 | 23.9831 | 0.0063443 | 23.2487 | 23.5666 | 0.00014951 | 0.016913 | 0.68478 | 77.4633 | 0.00063862 | 0.050973 | 0.041553 | 42.9269 | 71.1676 | 119.0061 | 20.7944 | 103.7453 | 0.0051257 | 0.19043 | 1.0117 | 1.0124 | 97.7862 | 275.126 | 342.369 | 347.05 | 1019.678 | 0 | 0 | 0
|  | 890 | 58.1727 | 8.3206 | 5.6082 | 0.061804 | 6.9914 | 0.0086915 | 0.81265 | 63.2824 | 23.1628 | 0.015228 | 22.454 | 22.7614 | 0.00034661 | 0.039209 | 0.68602 | 77.6036 | 0.00053717 | 0.050225 | 0.039595 | 43.1297 | 71.1039 | 118.6422 | 20.7965 | 96.7719 | 0.0047703 | 0.19326 | 1.0105 | 1.0123 | 97.7849 | 275.111 | 342.376 | 347.063 | 1019.63 | 0 | 0 | 0
|  | 895 | 61.9649 | 9.0446 | 5.0151 | 0.060563 | 6.851 | 0.0096117 | 0.87893 | 63.5828 | 24.244 | 0.012758 | 23.4941 | 23.8076 | 0.00030373 | 0.034359 | 0.68764 | 77.7875 | 0.00058211 | 0.053231 | 0.042136 | 43.3341 | 71.0422 | 118.3897 | 20.7939 | 105.9808 | 0.0048551 | 0.19506 | 1.0107 | 1.0121 | 97.7847 | 275.093 | 342.259 | 346.826 | 1019.726 | 0 | 0 | 0
|  | 900 | 58.8324 | 8.0349 | -1.5337 | 0.064727 | 7.3221 | 0.0083985 | 0.77305 | 63.8848 | 23.0838 | -0.0043791 | 22.3707 | 22.6698 | -9.9273e-05 | -0.01123 | 0.6884 | 77.8734 | 0.00054361 | 0.050038 | 0.039926 | 43.5392 | 70.9831 | 118.03 | 20.7947 | 96.084 | 0.0048074 | 0.19322 | 1.0126 | 1.0121 | 97.7843 | 275.094 | 342.272 | 346.849 | 1019.708 | 0 | 0 | 0
|  | 905 | 60.1538 | 7.8229 | -1.0384 | 0.067975 | 7.6895 | 0.0084634 | 0.76605 | 64.1822 | 23.9661 | -0.0029976 | 23.2296 | 23.5478 | -7.0588e-05 | -0.007985 | 0.6884 | 77.8734 | 0.0005753 | 0.052072 | 0.040972 | 43.7415 | 70.9196 | 117.7424 | 20.7965 | 103.5867 | 0.0048544 | 0.19355 | 1.0125 | 1.0121 | 97.784 | 275.104 | 342.33 | 347.019 | 1019.684 | 0 | 0 | 0
|  | 910 | 61.0797 | 7.0241 | 0.40132 | 0.07687 | 8.6957 | 0.0072043 | 0.67367 | 64.4853 | 24.1024 | 0.0013029 | 23.3615 | 23.6786 | 3.085e-05 | 0.0034898 | 0.68848 | 77.8822 | 0.0005538 | 0.051785 | 0.041424 | 43.9475 | 70.863 | 117.3474 | 20.7957 | 104.7674 | 0.0047482 | 0.19196 | 1.0126 | 1.0127 | 97.7854 | 275.091 | 342.326 | 346.972 | 1019.785 | 0 | 0 | 0
|  | 915 | 59.1463 | 9.1495 | 0.8208 | 0.057146 | 6.4644 | 0.010193 | 0.88413 | 64.7859 | 23.807 | 0.0020054 | 23.079 | 23.3893 | 4.6905e-05 | 0.005306 | 0.68867 | 77.9042 | 0.00058246 | 0.050524 | 0.040192 | 44.1515 | 70.8043 | 117.0071 | 20.7984 | 102.2319 | 0.0049021 | 0.19023 | 1.013 | 1.0133 | 97.7852 | 275.114 | 342.383 | 346.986 | 1019.637 | 0 | 0 | 0
|  | 920 | 58.4803 | 10.3057 | -0.64519 | 0.050163 | 5.6746 | 0.013646 | 1.0357 | 65.08 | 23.4431 | -0.001405 | 22.7284 | 23.0361 | -3.2365e-05 | -0.0036612 | 0.68879 | 77.9174 | 0.00068453 | 0.051954 | 0.040084 | 44.3522 | 70.7391 | 116.7595 | 20.7965 | 99.1397 | 0.0053916 | 0.19641 | 1.0143 | 1.0141 | 97.7841 | 275.103 | 342.415 | 347.051 | 1019.672 | 0 | 0 | 0
|  | 925 | 62.3229 | 7.249 | 1.3408 | 0.076001 | 8.5974 | 0.0097019 | 0.69519 | 65.382 | 24.484 | 0.0042391 | 23.7258 | 24.0377 | 0.0001019 | 0.011527 | 0.68904 | 77.9462 | 0.00073736 | 0.052835 | 0.042333 | 44.5582 | 70.6832 | 116.4681 | 20.7947 | 108.0856 | 0.0054864 | 0.19258 | 1.0144 | 1.0149 | 97.7847 | 275.104 | 342.245 | 346.745 | 1019.695 | 0 | 0 | 0
|  | 930 | 61.3251 | 8.8353 | -1.8067 | 0.061358 | 6.9409 | 0.011181 | 0.86308 | 65.6911 | 24.3193 | -0.0046419 | 23.5697 | 23.8815 | -0.00011085 | -0.01254 | 0.6893 | 77.9751 | 0.00068606 | 0.052957 | 0.041788 | 44.7685 | 70.6356 | 116.0448 | 20.7957 | 106.6518 | 0.0052894 | 0.19387 | 1.0159 | 1.0154 | 97.7857 | 275.098 | 342.297 | 346.825 | 1019.599 | 0 | 0 | 0
|  | 935 | 59.3672 | 9.7888 | 0.86373 | 0.053613 | 6.0648 | 0.013246 | 0.9689 | 65.9928 | 23.6819 | 0.0019922 | 22.9457 | 23.2448 | 4.6307e-05 | 0.0052384 | 0.68942 | 77.9882 | 0.00071018 | 0.051945 | 0.040576 | 44.9744 | 70.5806 | 115.8498 | 20.7961 | 101.1072 | 0.0054732 | 0.19491 | 1.0154 | 1.0156 | 97.7859 | 275.097 | 342.204 | 346.664 | 1019.609 | 0 | 0 | 0
|  | 940 | 61.227 | 9.5482 | -0.79966 | 0.056686 | 6.4124 | 0.010487 | 0.90479 | 66.2943 | 24.0234 | -0.0019218 | 23.2804 | 23.5865 | -4.5329e-05 | -0.0051277 | 0.68953 | 78.0013 | 0.00059444 | 0.051288 | 0.041444 | 45.1795 | 70.5259 | 115.4953 | 20.7951 | 104.0614 | 0.0049309 | 0.19106 | 1.0162 | 1.0159 | 97.7855 | 275.11 | 342.259 | 346.759 | 1019.604 | 0 | 0 | 0
|  | 945 | 60.6738 | 10.3175 | -0.1603 | 0.051985 | 5.8807 | 0.013118 | 1.0131 | 66.5991 | 23.9048 | -0.00035482 | 23.1693 | 23.4855 | -8.3331e-06 | -0.00094266 | 0.68953 | 78.0013 | 0.00068193 | 0.052664 | 0.041385 | 45.3866 | 70.4752 | 115.2884 | 20.7945 | 103.0534 | 0.0053221 | 0.19555 | 1.0164 | 1.0163 | 97.785 | 275.125 | 342.317 | 346.988 | 1019.569 | 0 | 0 | 0
|  | 950 | 63.7286 | 8.6046 | -0.95657 | 0.065472 | 7.4063 | 0.011481 | 0.91007 | 66.9101 | 24.5656 | -0.0025956 | 23.8065 | 24.1283 | -6.2628e-05 | -0.0070846 | 0.68953 | 78.0013 | 0.00075171 | 0.059584 | 0.044125 | 45.6003 | 70.4316 | 114.9546 | 20.7886 | 108.8148 | 0.0055364 | 0.21018 | 1.0168 | 1.0165 | 97.7846 | 275.137 | 342.269 | 346.896 | 1019.652 | 0 | 0 | 0
|  | 955 | 67.4872 | 8.491 | -0.68734 | 0.070261 | 7.948 | 0.010079 | 0.79902 | 67.2381 | 23.7675 | -0.0020673 | 23.0367 | 23.3598 | -4.8293e-05 | -0.005463 | 0.68953 | 78.0013 | 0.00070818 | 0.05614 | 0.045622 | 45.8247 | 70.4064 | 114.6432 | 20.7775 | 101.8748 | 0.0054533 | 0.20601 | 1.017 | 1.0167 | 97.7851 | 275.161 | 342.323 | 347.125 | 1019.628 | 0 | 0 | 0
|  | 960 | 69.0982 | 9.0594 | 0.50459 | 0.067425 | 7.6272 | 0.010021 | 0.82113 | 67.5796 | 24.542 | 0.0014096 | 23.7978 | 24.1353 | 3.4022e-05 | 0.0038486 | 0.68962 | 78.0109 | 0.00067568 | 0.055365 | 0.046373 | 46.0547 | 70.3954 | 114.2621 | 20.7802 | 108.6705 | 0.0052191 | 0.19902 | 1.017 | 1.0172 | 97.7859 | 275.146 | 342.473 | 347.33 | 1019.521 | 0 | 0 | 0
|  | 965 | 65.7586 | 8.2195 | 0.10799 | 0.070723 | 8.0003 | 0.0081857 | 0.75836 | 67.9167 | 24.291 | 0.00031983 | 23.5492 | 23.8783 | 7.637e-06 | 0.00086392 | 0.68972 | 78.0227 | 0.00057892 | 0.053634 | 0.044256 | 46.2813 | 70.38 | 113.9643 | 20.7863 | 106.4352 | 0.0048367 | 0.19587 | 1.0175 | 1.0176 | 97.7861 | 275.174 | 342.397 | 347.182 | 1019.492 | 0 | 0 | 0
|  | 970 | 62.1234 | 8.6809 | 3.6938 | 0.063262 | 7.1563 | 0.010848 | 0.81192 | 68.2364 | 23.5374 | 0.010097 | 22.8208 | 23.1419 | 0.00023367 | 0.026434 | 0.69032 | 78.0909 | 0.00068624 | 0.051363 | 0.041974 | 46.4969 | 70.3468 | 113.5684 | 20.7898 | 99.9433 | 0.005387 | 0.19417 | 1.0168 | 1.018 | 97.7864 | 275.19 | 342.43 | 347.249 | 1019.438 | 0 | 0 | 0
|  | 975 | 60.7005 | 10.8417 | -1.2934 | 0.049493 | 5.5988 | 0.013612 | 1.0682 | 68.5435 | 23.5777 | -0.0027628 | 22.8541 | 23.1709 | -6.4016e-05 | -0.0072417 | 0.69091 | 78.157 | 0.00067369 | 0.05287 | 0.041425 | 46.7054 | 70.301 | 113.3369 | 20.7922 | 100.2604 | 0.0053269 | 0.19813 | 1.0189 | 1.0186 | 97.786 | 275.207 | 342.344 | 347.09 | 1019.551 | 0 | 0 | 0
|  | 980 | 61.6675 | 8.3312 | 3.0625 | 0.065434 | 7.402 | 0.010823 | 0.81347 | 68.8494 | 23.9524 | 0.0085141 | 23.2173 | 23.5364 | 0.00020039 | 0.022669 | 0.69141 | 78.2137 | 0.00070817 | 0.053228 | 0.042021 | 46.914 | 70.2545 | 113.0391 | 20.7924 | 103.4722 | 0.0054295 | 0.19681 | 1.0181 | 1.0191 | 97.7875 | 275.214 | 342.344 | 347.05 | 1019.701 | 0 | 0 | 0
|  | 985 | 60.4049 | 8.0607 | 3.235 | 0.066245 | 7.4938 | 0.01042 | 0.76785 | 69.1546 | 23.4025 | 0.0093154 | 22.6885 | 23.0048 | 0.0002143 | 0.024242 | 0.69245 | 78.3309 | 0.0006903 | 0.050866 | 0.040966 | 47.1214 | 70.2077 | 112.6995 | 20.7928 | 98.7944 | 0.0054224 | 0.1936 | 1.0183 | 1.0193 | 97.7874 | 275.227 | 342.407 | 347.181 | 1019.584 | 0 | 0 | 0
|  | 990 | 61.9121 | 10.6586 | 2.9696 | 0.051348 | 5.8086 | 0.012269 | 1.0421 | 69.4604 | 23.6088 | 0.0065753 | 22.8808 | 23.1903 | 0.00015248 | 0.017249 | 0.69336 | 78.4347 | 0.00063001 | 0.05351 | 0.042163 | 47.3293 | 70.162 | 112.3947 | 20.7896 | 100.5101 | 0.0051316 | 0.19972 | 1.0189 | 1.0197 | 97.7878 | 275.218 | 342.291 | 346.922 | 1019.619 | 0 | 0 | 0
|  | 995 | 65.0339 | 9.1611 | -2.7532 | 0.062754 | 7.0989 | 0.0096742 | 0.85825 | 69.7777 | 24.236 | -0.0072582 | 23.4849 | 23.8045 | -0.00017278 | -0.019545 | 0.69374 | 78.4778 | 0.0006071 | 0.053859 | 0.043908 | 47.5444 | 70.1284 | 112.1566 | 20.7872 | 105.9043 | 0.0049625 | 0.19681 | 1.0208 | 1.0199 | 97.7878 | 275.229 | 342.237 | 346.895 | 1019.124 | 0 | 0 | 0
|  | 1000 | 62.4221 | 8.7188 | 2.567 | 0.063289 | 7.1594 | 0.0090762 | 0.85611 | 70.0964 | 23.9244 | 0.0069097 | 23.1889 | 23.512 | 0.00016246 | 0.018378 | 0.69415 | 78.5237 | 0.00057443 | 0.054183 | 0.042523 | 47.7605 | 70.0964 | 111.7772 | 20.7903 | 103.2252 | 0.004855 | 0.19961 | 1.0192 | 1.02 | 97.7863 | 275.228 | 342.324 | 347.095 | 1019.687 | 0 | 0 | 0
|  | 1005 | 63.1437 | 8.7205 | 1.1489 | 0.064009 | 7.2409 | 0.0093639 | 0.83458 | 70.4103 | 23.9948 | 0.0031214 | 23.2481 | 23.5608 | 7.3543e-05 | 0.0083193 | 0.69474 | 78.5905 | 0.00059938 | 0.053421 | 0.04281 | 47.9738 | 70.06 | 111.5246 | 20.7897 | 103.7931 | 0.0049552 | 0.19708 | 1.0199 | 1.0203 | 97.7855 | 275.236 | 342.193 | 346.796 | 1019.746 | 0 | 0 | 0
|  | 1010 | 62.3599 | 8.2925 | 2.311 | 0.066477 | 7.5201 | 0.010576 | 0.79203 | 70.724 | 24.1173 | 0.0064838 | 23.3704 | 23.6942 | 0.00015363 | 0.017379 | 0.69531 | 78.6547 | 0.00070308 | 0.052652 | 0.042309 | 48.1866 | 70.0238 | 111.1361 | 20.7924 | 104.8719 | 0.0053868 | 0.19424 | 1.0198 | 1.0205 | 97.7865 | 275.235 | 342.246 | 346.988 | 1019.906 | 0 | 0 | 0
|  | 1015 | 60.0068 | 8.6594 | -1.4469 | 0.061258 | 6.9297 | 0.01082 | 0.85691 | 71.03 | 23.5972 | -0.0038251 | 22.8665 | 23.1714 | -8.8632e-05 | -0.010026 | 0.69569 | 78.6982 | 0.0006628 | 0.052493 | 0.040987 | 48.3949 | 69.9803 | 110.8679 | 20.794 | 100.3979 | 0.0052767 | 0.19696 | 1.0212 | 1.0207 | 97.786 | 275.268 | 342.246 | 346.81 | 1020.077 | 0 | 0 | 0
|  | 1020 | 61.3735 | 8.1896 | -1.3756 | 0.066248 | 7.4941 | 0.0099942 | 0.83677 | 71.3334 | 24.3273 | -0.0038159 | 23.5687 | 23.8811 | -9.1128e-05 | -0.010309 | 0.69569 | 78.6982 | 0.00066209 | 0.055434 | 0.042181 | 48.6028 | 69.9347 | 110.5122 | 20.7943 | 106.6825 | 0.0051865 | 0.20052 | 1.0213 | 1.0209 | 97.7868 | 275.276 | 342.17 | 346.705 | 1019.666 | 0 | 0 | 0
|  | 1025 | 60.9306 | 7.8948 | -2.1169 | 0.068225 | 7.7178 | 0.0085025 | 0.77587 | 71.6392 | 23.322 | -0.0063031 | 22.6021 | 22.914 | -0.00014443 | -0.016338 | 0.69569 | 78.6982 | 0.00058008 | 0.052934 | 0.041521 | 48.8121 | 69.8919 | 110.2092 | 20.7901 | 98.0796 | 0.0049442 | 0.19993 | 1.0218 | 1.0211 | 97.7871 | 275.236 | 342.281 | 347.004 | 1019.573 | 0 | 0 | 0
|  | 1030 | 61.3891 | 8.9922 | -1.4857 | 0.06035 | 6.8269 | 0.0098801 | 0.87667 | 71.945 | 23.538 | -0.003875 | 22.8192 | 23.1388 | -8.9663e-05 | -0.010143 | 0.69569 | 78.6982 | 0.00059626 | 0.052907 | 0.041774 | 49.0203 | 69.8495 | 109.8413 | 20.7906 | 99.9387 | 0.0049917 | 0.19848 | 1.0217 | 1.0212 | 97.7878 | 275.27 | 342.398 | 347.194 | 1019.824 | 0 | 0 | 0
|  | 1035 | 63.2258 | 9.0294 | 1.8298 | 0.0619 | 7.0022 | 0.0099359 | 0.86999 | 72.2565 | 24.1451 | 0.0047721 | 23.4093 | 23.7347 | 0.00011326 | 0.012813 | 0.69597 | 78.7302 | 0.00061503 | 0.053852 | 0.042927 | 49.232 | 69.8131 | 109.5947 | 20.7903 | 105.1679 | 0.0050062 | 0.19734 | 1.0208 | 1.0214 | 97.7871 | 275.26 | 342.42 | 347.179 | 1019.495 | 0 | 0 | 0
|  | 1040 | 62.1351 | 8.0533 | -0.33169 | 0.068205 | 7.7155 | 0.0082707 | 0.79711 | 72.5699 | 23.8715 | -0.00096419 | 23.1443 | 23.4634 | -2.2623e-05 | -0.0025592 | 0.69626 | 78.7622 | 0.0005641 | 0.054367 | 0.04239 | 49.4453 | 69.7788 | 109.2169 | 20.7905 | 102.7988 | 0.0048158 | 0.20044 | 1.0218 | 1.0217 | 97.7874 | 275.273 | 342.424 | 347.145 | 1019.618 | 0 | 0 | 0
|  | 1045 | 62.5087 | 8.9379 | 1.1747 | 0.061824 | 6.9937 | 0.011735 | 0.88863 | 72.8815 | 23.782 | 0.0031082 | 23.0525 | 23.3651 | 7.2624e-05 | 0.0082153 | 0.69644 | 78.7828 | 0.00072548 | 0.054939 | 0.042743 | 49.6582 | 69.7431 | 108.9276 | 20.7885 | 102.0072 | 0.0055266 | 0.20259 | 1.0214 | 1.0217 | 97.7877 | 275.288 | 342.35 | 346.992 | 1019.67 | 0 | 0 | 0
|  | 1050 | 65.3656 | 10.0866 | 1.7731 | 0.057287 | 6.4805 | 0.015013 | 0.96089 | 73.2012 | 24.0221 | 0.0043049 | 23.2845 | 23.5959 | 0.00010158 | 0.011491 | 0.69688 | 78.832 | 0.00086004 | 0.055047 | 0.044366 | 49.8759 | 69.7154 | 108.597 | 20.784 | 104.0742 | 0.0060743 | 0.20137 | 1.0213 | 1.0218 | 97.7873 | 275.269 | 342.338 | 346.916 | 1019.642 | 0 | 0 | 0
|  | 1055 | 66.7417 | 9.8608 | 2.8019 | 0.059832 | 6.7684 | 0.012989 | 0.93264 | 73.5315 | 24.3172 | 0.0070169 | 23.5717 | 23.8917 | 0.00016765 | 0.018964 | 0.69755 | 78.9082 | 0.00077718 | 0.055802 | 0.045197 | 50.0998 | 69.6981 | 108.345 | 20.783 | 106.6517 | 0.0056771 | 0.20158 | 1.0212 | 1.022 | 97.7866 | 275.278 | 342.355 | 347.003 | 1019.599 | 0 | 0 | 0
|  | 1060 | 63.427 | 8.3735 | -0.032547 | 0.06696 | 7.5747 | 0.010596 | 0.80689 | 73.8569 | 23.4273 | -9.4658e-05 | 22.7123 | 23.0233 | -2.1793e-06 | -0.00024653 | 0.69797 | 78.9556 | 0.00070953 | 0.05403 | 0.043095 | 50.3206 | 69.6763 | 107.9933 | 20.7847 | 99.0029 | 0.005504 | 0.20234 | 1.0221 | 1.0221 | 97.786 | 275.297 | 342.403 | 347.092 | 1019.552 | 0 | 0 | 0
|  | 1065 | 64.3125 | 9.0692 | 0.52667 | 0.062687 | 7.0913 | 0.010853 | 0.88029 | 74.1762 | 23.6299 | 0.0014198 | 22.9257 | 23.2536 | 3.3015e-05 | 0.0037348 | 0.69805 | 78.9649 | 0.00068037 | 0.055183 | 0.04374 | 50.5377 | 69.6491 | 107.6875 | 20.7837 | 100.7971 | 0.0053496 | 0.20425 | 1.0221 | 1.0223 | 97.7875 | 275.277 | 342.658 | 347.559 | 1021.487 | 0 | 0 | 0
|  | 1070 | 67.3224 | 8.5097 | -0.014677 | 0.069936 | 7.9113 | 0.008948 | 0.794 | 74.5053 | 24.243 | -4.3013e-05 | 23.5245 | 23.8627 | -1.0264e-06 | -0.00011611 | 0.69813 | 78.9743 | 0.00062579 | 0.055529 | 0.045411 | 50.7605 | 69.6312 | 107.3549 | 20.7817 | 106.1139 | 0.0050415 | 0.2013 | 1.0224 | 1.0224 | 97.7872 | 275.296 | 342.716 | 347.642 | 1019.6 | 0 | 0 | 0
|  | 1075 | 64.6131 | 8.3891 | -0.32354 | 0.068086 | 7.702 | 0.0098262 | 0.82687 | 74.8352 | 23.8693 | -0.00093753 | 23.1628 | 23.4963 | -2.2028e-05 | -0.0024919 | 0.69813 | 78.9743 | 0.00066902 | 0.056298 | 0.04407 | 50.9842 | 69.6141 | 106.9997 | 20.7841 | 102.8715 | 0.0052705 | 0.20578 | 1.0227 | 1.0226 | 97.7877 | 275.297 | 342.728 | 347.663 | 1020.171 | 0 | 0 | 0
|  | 1080 | 64.9428 | 10.4373 | 3.1168 | 0.055004 | 6.2222 | 0.011312 | 0.97449 | 75.1591 | 23.2125 | 0.0075038 | 22.524 | 22.847 | 0.00017144 | 0.019393 | 0.69856 | 79.0227 | 0.0006222 | 0.053601 | 0.043817 | 51.204 | 69.5917 | 106.687 | 20.7804 | 97.282 | 0.0051439 | 0.20253 | 1.0217 | 1.0226 | 97.7897 | 275.304 | 342.708 | 347.622 | 1019.322 | 0 | 0 | 0
|  | 1085 | 67.801 | 10.2449 | -0.24553 | 0.058503 | 6.618 | 0.011322 | 0.94934 | 75.4909 | 24.2411 | -0.0006021 | 23.5226 | 23.8572 | -1.4365e-05 | -0.0016249 | 0.69899 | 79.0712 | 0.00066237 | 0.055539 | 0.045687 | 51.4277 | 69.5769 | 106.4295 | 20.7806 | 106.0971 | 0.0051977 | 0.20134 | 1.0226 | 1.0225 | 97.7905 | 275.3 | 342.715 | 347.589 | 1019.637 | 0 | 0 | 0
|  | 1090 | 64.2802 | 8.1974 | 1.6609 | 0.069319 | 7.8415 | 0.011 | 0.80386 | 75.8211 | 23.5802 | 0.0049651 | 22.8751 | 23.1884 | 0.00011513 | 0.013024 | 0.69928 | 79.1038 | 0.00076248 | 0.055723 | 0.043837 | 51.6515 | 69.5607 | 106.0931 | 20.7829 | 100.3629 | 0.0057159 | 0.20608 | 1.0219 | 1.0225 | 97.7901 | 275.311 | 342.622 | 347.315 | 1019.765 | 0 | 0 | 0
|  | 1095 | 66.7796 | 9.927 | 1.9466 | 0.059467 | 6.727 | 0.011863 | 0.9431 | 76.1488 | 23.7177 | 0.0049653 | 23.0045 | 23.3127 | 0.00011576 | 0.013095 | 0.69985 | 79.1691 | 0.00070545 | 0.056083 | 0.045228 | 51.8742 | 69.5423 | 105.7583 | 20.7786 | 101.5196 | 0.0054479 | 0.20618 | 1.0218 | 1.0224 | 97.79 | 275.309 | 342.562 | 347.152 | 1019.778 | 0 | 0 | 0
|  | 1100 | 65.7189 | 8.1703 | -1.0332 | 0.071106 | 8.0436 | 0.009846 | 0.77883 | 76.48 | 23.3525 | -0.0031997 | 22.6531 | 22.9604 | -7.3466e-05 | -0.0083107 | 0.70014 | 79.2018 | 0.0007001 | 0.055379 | 0.04454 | 52.0986 | 69.5273 | 105.4764 | 20.7786 | 98.4299 | 0.0054723 | 0.20663 | 1.0228 | 1.0224 | 97.7898 | 275.31 | 342.605 | 347.252 | 1019.703 | 0 | 0 | 0
|  | 1105 | 66.5362 | 8.6181 | -0.30481 | 0.068249 | 7.7205 | 0.0097087 | 0.81163 | 76.8107 | 23.6493 | -0.00089467 | 22.9422 | 23.2525 | -2.0803e-05 | -0.0023533 | 0.70014 | 79.2018 | 0.00066261 | 0.055393 | 0.044974 | 52.3224 | 69.5119 | 105.0642 | 20.7791 | 100.9528 | 0.0052695 | 0.20471 | 1.0225 | 1.0224 | 97.7884 | 275.307 | 342.624 | 347.257 | 1019.907 | 0 | 0 | 0
|  | 1110 | 64.917 | 10.4899 | -1.7387 | 0.054706 | 6.1885 | 0.011531 | 1.0304 | 77.1393 | 23.7713 | -0.0040681 | 23.065 | 23.3818 | -9.5119e-05 | -0.01076 | 0.70014 | 79.2018 | 0.00063083 | 0.05637 | 0.04423 | 52.5454 | 69.4949 | 104.8072 | 20.7828 | 102.0166 | 0.0051164 | 0.20662 | 1.0229 | 1.0224 | 97.7901 | 275.317 | 342.69 | 347.396 | 1019.499 | 0 | 0 | 0
|  | 1115 | 67.2405 | 10.9451 | 0.92694 | 0.054308 | 6.1434 | 0.011538 | 1.0845 | 77.4697 | 24.5788 | 0.002082 | 23.8477 | 24.1792 | 5.034e-05 | 0.0056946 | 0.70027 | 79.216 | 0.0006266 | 0.058898 | 0.04588 | 52.7707 | 69.4795 | 104.4997 | 20.7823 | 109.0614 | 0.0050084 | 0.20826 | 1.0223 | 1.0225 | 97.7901 | 275.317 | 342.677 | 347.441 | 1020.474 | 0 | 0 | 0
|  | 1120 | 67.6869 | 8.4366 | 5.7264 | 0.070923 | 8.023 | 0.0087802 | 0.83183 | 77.807 | 24.3045 | 0.016979 | 23.5859 | 23.9194 | 0.00040614 | 0.045943 | 0.70141 | 79.3451 | 0.00062272 | 0.058996 | 0.046133 | 53.0007 | 69.4705 | 104.2425 | 20.7794 | 106.6606 | 0.0050216 | 0.21031 | 1.0206 | 1.0225 | 97.79 | 275.321 | 342.741 | 347.587 | 1019.669 | 0 | 0 | 0
|  | 1125 | 66.5274 | 7.6873 | 3.3618 | 0.076503 | 8.6542 | 0.0080052 | 0.72595 | 78.1425 | 23.6363 | 0.011052 | 22.9412 | 23.2719 | 0.00025719 | 0.029094 | 0.70307 | 79.5327 | 0.00061242 | 0.055538 | 0.044971 | 53.2285 | 69.46 | 103.8047 | 20.779 | 100.8929 | 0.0050515 | 0.20519 | 1.0213 | 1.0225 | 97.7916 | 275.321 | 342.797 | 347.738 | 1019.698 | 0 | 0 | 0
|  | 1130 | 68.3375 | 9.782 | 1.5855 | 0.061757 | 6.9861 | 0.010108 | 0.92524 | 78.4797 | 24.274 | 0.0040954 | 23.5649 | 23.9087 | 9.7916e-05 | 0.011077 | 0.70396 | 79.6332 | 0.00062423 | 0.05714 | 0.046206 | 53.4564 | 69.4511 | 103.5028 | 20.7789 | 106.432 | 0.0050314 | 0.20548 | 1.0221 | 1.0225 | 97.7912 | 275.324 | 342.866 | 347.868 | 1019.717 | 0 | 0 | 0
|  | 1135 | 64.3737 | 9.2349 | -1.2827 | 0.061621 | 6.9707 | 0.0095499 | 0.88369 | 78.8115 | 23.6142 | -0.0033972 | 22.9283 | 23.2662 | -7.904e-05 | -0.0089412 | 0.7042 | 79.6609 | 0.00058847 | 0.054454 | 0.043627 | 53.681 | 69.4374 | 103.1721 | 20.784 | 100.742 | 0.0049491 | 0.20232 | 1.0229 | 1.0225 | 97.7906 | 275.312 | 342.924 | 347.978 | 1019.711 | 0 | 0 | 0
|  | 1140 | 65.3721 | 9.8021 | -0.78891 | 0.058956 | 6.6692 | 0.01071 | 0.98065 | 79.1358 | 24.309 | -0.001944 | 23.5947 | 23.9253 | -4.6511e-05 | -0.0052614 | 0.7042 | 79.6609 | 0.00063142 | 0.057815 | 0.044701 | 53.9018 | 69.4174 | 102.8869 | 20.7848 | 106.7201 | 0.0050582 | 0.20708 | 1.0227 | 1.0224 | 97.791 | 275.32 | 342.806 | 347.609 | 1019.744 | 0 | 0 | 0
|  | 1145 | 66.1806 | 9.3194 | 0.17423 | 0.062776 | 7.1014 | 0.01088 | 0.90833 | 79.4647 | 24.3622 | 0.00045602 | 23.6474 | 23.9844 | 1.0937e-05 | 0.0012373 | 0.70423 | 79.6639 | 0.000683 | 0.057021 | 0.04504 | 54.1262 | 69.4015 | 102.5751 | 20.7839 | 107.1927 | 0.0052712 | 0.2046 | 1.0222 | 1.0223 | 97.7923 | 275.334 | 342.82 | 347.705 | 1019.635 | 0 | 0 | 0
|  | 1150 | 65.373 | 9.4035 | -1.9803 | 0.061456 | 6.952 | 0.0099493 | 0.9126 | 79.7936 | 24.0919 | -0.0051274 | 23.3925 | 23.7353 | -0.0001217 | -0.013767 | 0.70426 | 79.667 | 0.00061144 | 0.056085 | 0.04443 | 54.3498 | 69.3857 | 102.2641 | 20.7843 | 104.8604 | 0.0049966 | 0.20377 | 1.0227 | 1.0221 | 97.7928 | 275.33 | 342.93 | 347.955 | 1019.718 | 0 | 0 | 0
|  | 1155 | 66.93 | 9.1255 | -1.957 | 0.064836 | 7.3343 | 0.0095953 | 0.92096 | 80.1244 | 24.8639 | -0.0051796 | 24.1428 | 24.4974 | -0.00012689 | -0.014354 | 0.70426 | 79.667 | 0.00062212 | 0.059711 | 0.045835 | 54.5755 | 69.3717 | 101.956 | 20.7844 | 111.6917 | 0.0049595 | 0.20861 | 1.0226 | 1.022 | 97.7928 | 275.323 | 342.939 | 347.977 | 1019.744 | 0 | 0 | 0
|  | 1160 | 65.0003 | 9.2851 | 2.1915 | 0.061884 | 7.0005 | 0.0097468 | 0.93581 | 80.4542 | 23.7077 | 0.0058114 | 23.0103 | 23.337 | 0.00013562 | 0.015342 | 0.7046 | 79.7054 | 0.00060318 | 0.057912 | 0.044498 | 54.8013 | 69.3571 | 101.6214 | 20.7813 | 101.5025 | 0.0050031 | 0.21132 | 1.0213 | 1.022 | 97.7947 | 275.339 | 342.794 | 347.66 | 1019.8 | 0 | 0 | 0
|  | 1165 | 68.4915 | 8.3808 | 4.9219 | 0.072244 | 8.1724 | 0.0088629 | 0.83836 | 80.7879 | 24.0654 | 0.015007 | 23.3625 | 23.6941 | 0.00035558 | 0.040224 | 0.70582 | 79.8443 | 0.0006403 | 0.060567 | 0.046813 | 55.0296 | 69.3459 | 101.3242 | 20.7751 | 104.6112 | 0.0051235 | 0.21619 | 1.0201 | 1.0219 | 97.7944 | 275.343 | 342.867 | 347.733 | 1019.765 | 0 | 0 | 0
|  | 1170 | 72.2616 | 10.3251 | 3.2165 | 0.061868 | 6.9986 | 0.01053 | 0.94868 | 81.1398 | 24.1032 | 0.0083888 | 23.3947 | 23.7218 | 0.000199 | 0.022511 | 0.70721 | 80.0011 | 0.0006515 | 0.058693 | 0.048583 | 55.2681 | 69.3503 | 100.9225 | 20.7688 | 104.9198 | 0.0051672 | 0.21081 | 1.0208 | 1.0217 | 97.7953 | 275.327 | 342.802 | 347.594 | 1021.641 | 0 | 0 | 0
|  | 1175 | 70.6301 | 11.1058 | 1.4184 | 0.05622 | 6.3597 | 0.010939 | 1.0296 | 81.497 | 23.9787 | 0.0033752 | 23.2846 | 23.6257 | 7.9741e-05 | 0.0090205 | 0.70791 | 80.08 | 0.00061501 | 0.057885 | 0.047559 | 55.5085 | 69.3592 | 100.6994 | 20.7717 | 103.8866 | 0.0050244 | 0.20943 | 1.0213 | 1.0217 | 97.7952 | 275.34 | 342.96 | 347.983 | 1019.668 | 0 | 0 | 0
|  | 1180 | 67.7294 | 8.3255 | 1.2519 | 0.071915 | 8.1352 | 0.0093461 | 0.78412 | 81.8429 | 23.5183 | 0.0038825 | 22.845 | 23.188 | 9.0028e-05 | 0.010184 | 0.70833 | 80.128 | 0.00067212 | 0.05639 | 0.045776 | 55.7418 | 69.3584 | 100.3358 | 20.775 | 99.968 | 0.0053274 | 0.20836 | 1.0215 | 1.0219 | 97.7949 | 275.332 | 343.072 | 348.223 | 1019.722 | 0 | 0 | 0
|  | 1185 | 66.1357 | 8.7488 | 7.2641 | 0.066825 | 7.5594 | 0.0086473 | 0.84797 | 82.1776 | 23.6045 | 0.02086 | 22.929 | 23.2701 | 0.00048543 | 0.054912 | 0.70977 | 80.2907 | 0.00057786 | 0.056665 | 0.044915 | 55.9685 | 69.3482 | 100.0032 | 20.779 | 100.7034 | 0.0049037 | 0.20855 | 1.0196 | 1.022 | 97.7944 | 275.304 | 343.077 | 348.18 | 1019.636 | 0 | 0 | 0
|  | 1190 | 68.3895 | 9.4776 | -0.091053 | 0.063789 | 7.2159 | 0.010008 | 0.93431 | 82.5139 | 24.4439 | -0.00024099 | 23.7448 | 24.1008 | -5.8081e-06 | -0.00065703 | 0.71098 | 80.428 | 0.00063842 | 0.059599 | 0.046614 | 56.1973 | 69.3394 | 99.6676 | 20.7786 | 107.995 | 0.005073 | 0.21102 | 1.022 | 1.0219 | 97.7949 | 275.329 | 343.082 | 348.226 | 1019.895 | 0 | 0 | 0
|  | 1195 | 68.4064 | 9.8838 | -0.016476 | 0.061182 | 6.9211 | 0.011694 | 0.94834 | 82.8559 | 23.7513 | -4.3038e-05 | 23.0731 | 23.4218 | -1.008e-06 | -0.00011403 | 0.71098 | 80.428 | 0.00071545 | 0.058021 | 0.046409 | 56.4299 | 69.3355 | 99.3633 | 20.7744 | 101.9666 | 0.0054871 | 0.21133 | 1.0219 | 1.0218 | 97.7965 | 275.315 | 343.099 | 348.284 | 1019.682 | 0 | 0 | 0
|  | 1200 | 69.2252 | 8.9438 | 3.3832 | 0.068422 | 7.74 | 0.0099565 | 0.84945 | 83.2 | 23.7869 | 0.0098629 | 23.1138 | 23.4705 | 0.00023149 | 0.026186 | 0.71156 | 80.4935 | 0.00068124 | 0.058121 | 0.046856 | 56.6631 | 69.3333 | 99.0441 | 20.7729 | 102.2999 | 0.0053337 | 0.21136 | 1.0205 | 1.0217 | 97.795 | 275.317 | 343.189 | 348.485 | 1019.712 | 0 | 0 | 0
|  | 1205 | 68.5613 | 8.5824 | 0.55515 | 0.070619 | 7.9886 | 0.0088728 | 0.82085 | 83.5444 | 23.5436 | 0.0016879 | 22.8808 | 23.2265 | 3.9204e-05 | 0.0044348 | 0.71224 | 80.57 | 0.00062659 | 0.057968 | 0.046449 | 56.8963 | 69.3315 | 98.6861 | 20.7726 | 100.2327 | 0.0051243 | 0.2126 | 1.0213 | 1.0215 | 97.795 | 275.317 | 343.24 | 348.426 | 1019.669 | 0 | 0 | 0
|  | 1210 | 69.7393 | 10.66 | 4.7218 | 0.057833 | 6.5422 | 0.011269 | 1.0031 | 83.8902 | 23.6515 | 0.011703 | 22.9867 | 23.3347 | 0.00027308 | 0.030891 | 0.71302 | 80.6583 | 0.00065173 | 0.058014 | 0.047107 | 57.1302 | 69.3307 | 98.355 | 20.7709 | 101.1582 | 0.0052216 | 0.21199 | 1.02 | 1.0214 | 97.7942 | 275.308 | 343.256 | 348.452 | 1020.251 | 0 | 0 | 0
|  | 1215 | 71.1102 | 10.1592 | -0.6507 | 0.061876 | 6.9995 | 0.012019 | 0.95465 | 84.2423 | 24.4357 | -0.0016707 | 23.7512 | 24.0991 | -4.0263e-05 | -0.0045546 | 0.7137 | 80.7356 | 0.00074372 | 0.05907 | 0.048053 | 57.3681 | 69.3352 | 98.0884 | 20.7732 | 107.9878 | 0.0055194 | 0.20965 | 1.0214 | 1.0212 | 97.7941 | 275.306 | 343.289 | 348.317 | 1021.525 | 0 | 0 | 0
|  | 1220 | 69.5114 | 9.0179 | 0.16037 | 0.06814 | 7.7082 | 0.0094347 | 0.87587 | 84.5939 | 24.2857 | 0.00045655 | 23.6005 | 23.9358 | 1.0928e-05 | 0.0012362 | 0.71373 | 80.7387 | 0.00064289 | 0.059682 | 0.047236 | 57.6063 | 69.3392 | 97.7328 | 20.7752 | 106.6441 | 0.0051096 | 0.21229 | 1.021 | 1.0211 | 97.7946 | 275.294 | 343.218 | 348.094 | 1020.75 | 0 | 0 | 0
|  | 1225 | 68.1149 | 9.6228 | 0.70918 | 0.062574 | 7.0785 | 0.009725 | 0.91988 | 84.9379 | 23.748 | 0.0018961 | 23.0779 | 23.4034 | 4.4376e-05 | 0.0050199 | 0.71387 | 80.7543 | 0.00060853 | 0.05756 | 0.046139 | 57.8398 | 69.3371 | 97.4211 | 20.7754 | 101.9736 | 0.0050219 | 0.21007 | 1.0204 | 1.0206 | 97.7949 | 275.294 | 343.218 | 348.058 | 1019.887 | 0 | 0 | 0
|  | 1230 | 67.2938 | 9.9737 | 4.431 | 0.059644 | 6.7471 | 0.010058 | 0.97911 | 85.2765 | 23.8719 | 0.011232 | 23.1995 | 23.5298 | 0.00026429 | 0.029897 | 0.71464 | 80.8416 | 0.00059991 | 0.058398 | 0.045817 | 58.0697 | 69.3305 | 97.1043 | 20.7775 | 103.0454 | 0.0049709 | 0.21156 | 1.0189 | 1.0202 | 97.7962 | 275.295 | 343.235 | 348.122 | 1019.739 | 0 | 0 | 0
|  | 1235 | 67.7688 | 9.3017 | 0.65667 | 0.064405 | 7.2856 | 0.0094184 | 0.91308 | 85.6141 | 23.9118 | 0.0017941 | 23.2361 | 23.5725 | 4.2292e-05 | 0.0047842 | 0.71541 | 80.9283 | 0.00060659 | 0.058807 | 0.04614 | 58.2996 | 69.3232 | 96.8148 | 20.7766 | 103.3805 | 0.0049954 | 0.21241 | 1.0196 | 1.0198 | 97.796 | 275.296 | 343.203 | 348.172 | 1019.84 | 0 | 0 | 0
|  | 1240 | 65.7953 | 8.5157 | -1.3388 | 0.068301 | 7.7264 | 0.0088208 | 0.81733 | 85.948 | 23.1192 | -0.0040106 | 22.4716 | 22.8006 | -9.1443e-05 | -0.010344 | 0.71551 | 80.9403 | 0.00060247 | 0.055825 | 0.044609 | 58.5264 | 69.3129 | 96.4615 | 20.7766 | 96.6653 | 0.0050669 | 0.20947 | 1.02 | 1.0196 | 97.7957 | 275.283 | 343.29 | 348.316 | 1019.731 | 0 | 0 | 0
|  | 1245 | 69.0304 | 9.8491 | 3.9353 | 0.061958 | 7.0088 | 0.0093963 | 0.98476 | 86.2851 | 24.4849 | 0.010101 | 23.7962 | 24.1387 | 0.00024383 | 0.027582 | 0.71612 | 81.0092 | 0.00058217 | 0.061013 | 0.047154 | 58.7558 | 69.3053 | 96.1424 | 20.7769 | 108.4103 | 0.0048309 | 0.21455 | 1.0182 | 1.0194 | 97.7948 | 275.274 | 343.248 | 348.189 | 1019.642 | 0 | 0 | 0
|  | 1250 | 71.1637 | 8.613 | 3.5128 | 0.073039 | 8.2624 | 0.00778 | 0.83502 | 86.6356 | 24.2689 | 0.010725 | 23.5843 | 23.9234 | 0.00025657 | 0.029024 | 0.71737 | 81.1507 | 0.00056825 | 0.060989 | 0.048302 | 58.9945 | 69.3085 | 95.8234 | 20.7711 | 106.4966 | 0.0047934 | 0.21595 | 1.018 | 1.0192 | 97.7958 | 275.276 | 343.22 | 348.155 | 1019.728 | 0 | 0 | 0
|  | 1255 | 68.996 | 8.5199 | 3.4931 | 0.071588 | 8.0982 | 0.0089626 | 0.81076 | 86.986 | 23.5476 | 0.01077 | 22.8907 | 23.2182 | 0.00025006 | 0.028288 | 0.71864 | 81.294 | 0.00064162 | 0.058041 | 0.046702 | 59.232 | 69.3115 | 95.4273 | 20.7717 | 100.2929 | 0.0051898 | 0.21277 | 1.0178 | 1.019 | 97.795 | 275.275 | 343.331 | 348.243 | 1021.024 | 0 | 0 | 0
|  | 1260 | 68.8852 | 10.4361 | 1.8768 | 0.05835 | 6.6007 | 0.0096618 | 1.0251 | 87.3307 | 23.8155 | 0.0046631 | 23.1528 | 23.4849 | 0.00010951 | 0.012388 | 0.71954 | 81.3957 | 0.00056376 | 0.059815 | 0.046882 | 59.466 | 69.3101 | 95.1232 | 20.773 | 102.5953 | 0.0048201 | 0.21585 | 1.0183 | 1.0188 | 97.7958 | 275.296 | 343.354 | 348.279 | 1019.611 | 0 | 0 | 0
|  | 1265 | 69.9745 | 12.4145 | 5.0111 | 0.049827 | 5.6365 | 0.011844 | 1.2004 | 87.6778 | 23.9929 | 0.010549 | 23.3272 | 23.6693 | 0.00024969 | 0.028245 | 0.72044 | 81.4973 | 0.00059017 | 0.059811 | 0.047485 | 59.7019 | 69.3105 | 94.8363 | 20.7721 | 104.1383 | 0.0049157 | 0.21462 | 1.0174 | 1.0187 | 97.796 | 275.295 | 343.384 | 348.419 | 1019.504 | 0 | 0 | 0
|  | 1270 | 68.265 | 9.2863 | -0.86212 | 0.064985 | 7.3512 | 0.0078951 | 0.90701 | 88.0234 | 23.822 | -0.0023832 | 23.1633 | 23.5084 | -5.6024e-05 | -0.0063376 | 0.72106 | 81.5679 | 0.00051306 | 0.058941 | 0.046392 | 59.9366 | 69.3098 | 94.5959 | 20.7749 | 102.6696 | 0.0045993 | 0.21339 | 1.0188 | 1.0185 | 97.7942 | 275.285 | 343.417 | 348.534 | 1019.522 | 0 | 0 | 0
|  | 1275 | 68.3176 | 8.8914 | -1.081 | 0.067922 | 7.6835 | 0.0067988 | 0.89581 | 88.3649 | 24.0037 | -0.0031003 | 23.3373 | 23.6825 | -7.3422e-05 | -0.0083057 | 0.72106 | 81.5679 | 0.00046179 | 0.060846 | 0.04669 | 60.1693 | 69.3058 | 94.1988 | 20.7752 | 104.23 | 0.0043616 | 0.21738 | 1.0187 | 1.0183 | 97.7949 | 275.296 | 343.377 | 348.457 | 1018.888 | 0 | 0 | 0
|  | 1280 | 67.8136 | 8.8355 | 2.6118 | 0.067848 | 7.6751 | 0.0088223 | 0.85732 | 88.7052 | 23.367 | 0.0076829 | 22.7236 | 23.0645 | 0.0001772 | 0.020046 | 0.7215 | 81.618 | 0.00059858 | 0.058168 | 0.04606 | 60.4011 | 69.3009 | 93.9225 | 20.7728 | 98.7971 | 0.0050211 | 0.21438 | 1.0173 | 1.0182 | 97.794 | 275.303 | 343.459 | 348.611 | 1019.483 | 0 | 0 | 0
|  | 1285 | 69.707 | 9.2289 | 0.80957 | 0.06677 | 7.5531 | 0.0098263 | 0.90357 | 89.049 | 24.0982 | 0.0022727 | 23.4363 | 23.7842 | 5.4055e-05 | 0.0061148 | 0.72208 | 81.6834 | 0.00065609 | 0.060331 | 0.047445 | 60.6349 | 69.2988 | 93.5241 | 20.773 | 105.0845 | 0.0051875 | 0.21532 | 1.0177 | 1.018 | 97.7939 | 275.296 | 343.483 | 348.581 | 1019.522 | 0 | 0 | 0
|  | 1290 | 69.4981 | 12.2704 | 3.8427 | 0.050069 | 5.6639 | 0.012377 | 1.1832 | 89.397 | 23.6747 | 0.0082317 | 23.0269 | 23.3729 | 0.0001924 | 0.021764 | 0.7227 | 81.7531 | 0.00061971 | 0.059242 | 0.047149 | 60.8714 | 69.3 | 93.2692 | 20.771 | 101.4341 | 0.005079 | 0.21524 | 1.0168 | 1.0177 | 97.7944 | 275.299 | 343.519 | 348.681 | 1019.554 | 0 | 0 | 0
|  | 1295 | 69.019 | 8.2869 | 0.30704 | 0.073625 | 8.3287 | 0.0081498 | 0.80088 | 89.7433 | 23.8588 | 0.00095937 | 23.2109 | 23.563 | 2.2606e-05 | 0.0025572 | 0.72323 | 81.8139 | 0.00060003 | 0.058965 | 0.04684 | 61.1064 | 69.2999 | 92.979 | 20.7735 | 103.0398 | 0.0049728 | 0.21321 | 1.0176 | 1.0177 | 97.7949 | 275.31 | 343.593 | 348.805 | 1019.216 | 0 | 0 | 0
|  | 1300 | 67.0945 | 8.8641 | 1.9155 | 0.066912 | 7.5692 | 0.010923 | 0.90507 | 90.0836 | 23.532 | 0.0055156 | 22.8945 | 23.2374 | 0.00012817 | 0.014499 | 0.72361 | 81.8565 | 0.00073091 | 0.06056 | 0.046085 | 61.3387 | 69.2951 | 92.5656 | 20.774 | 100.2431 | 0.005584 | 0.21993 | 1.0171 | 1.0177 | 97.7949 | 275.31 | 343.615 | 348.761 | 1019.148 | 0 | 0 | 0
|  | 1305 | 68.9198 | 10.218 | 4.1669 | 0.059625 | 6.745 | 0.011084 | 0.99626 | 90.4236 | 23.7215 | 0.010601 | 23.079 | 23.4366 | 0.00024845 | 0.028105 | 0.72455 | 81.9631 | 0.00066088 | 0.059403 | 0.046875 | 61.5711 | 69.2901 | 92.3127 | 20.7724 | 101.8649 | 0.0052531 | 0.21536 | 1.0166 | 1.0178 | 97.7952 | 275.31 | 343.617 | 348.941 | 1019.543 | 0 | 0 | 0
|  | 1310 | 71.8687 | 9.7239 | -1.6911 | 0.065336 | 7.3909 | 0.0092918 | 0.93879 | 90.7756 | 24.7516 | -0.0045181 | 24.0876 | 24.4543 | -0.00011049 | -0.012499 | 0.72517 | 82.0333 | 0.00060709 | 0.061337 | 0.048757 | 61.8102 | 69.2944 | 91.9538 | 20.7729 | 110.9332 | 0.0049085 | 0.21365 | 1.0184 | 1.0179 | 97.7947 | 275.312 | 343.708 | 348.941 | 1019.554 | 0 | 0 | 0
|  | 1315 | 68.1002 | 8.8017 | -0.43625 | 0.068396 | 7.7371 | 0.0087766 | 0.88627 | 91.1255 | 23.9544 | -0.0012616 | 23.3074 | 23.6512 | -2.9838e-05 | -0.0033753 | 0.72517 | 82.0333 | 0.00060029 | 0.060618 | 0.046592 | 62.0485 | 69.297 | 91.6617 | 20.7752 | 103.8828 | 0.0049635 | 0.2171 | 1.018 | 1.0178 | 97.7949 | 275.307 | 343.644 | 348.713 | 1019.81 | 0 | 0 | 0
|  | 1320 | 69.449 | 9.4166 | 0.85378 | 0.065196 | 7.3752 | 0.0095966 | 0.93475 | 91.4694 | 24.0828 | 0.002342 | 23.4277 | 23.7674 | 5.5663e-05 | 0.0062968 | 0.72531 | 82.0491 | 0.00062566 | 0.060942 | 0.047385 | 62.2835 | 69.295 | 91.2777 | 20.7731 | 104.9788 | 0.0050587 | 0.2171 | 1.0176 | 1.0179 | 97.7957 | 275.315 | 343.575 | 348.557 | 1019.724 | 0 | 0 | 0
|  | 1325 | 67.9278 | 9.5374 | 0.37656 | 0.062961 | 7.1222 | 0.0087829 | 0.97574 | 91.8128 | 23.5652 | 0.0010197 | 22.9219 | 23.2499 | 2.3708e-05 | 0.0026819 | 0.72551 | 82.0715 | 0.00055298 | 0.061433 | 0.0466 | 62.5184 | 69.2927 | 91.0082 | 20.7722 | 100.5047 | 0.0047987 | 0.22213 | 1.0178 | 1.0179 | 97.7954 | 275.307 | 343.541 | 348.457 | 1019.683 | 0 | 0 | 0
|  | 1330 | 71.4897 | 8.8608 | 1.1538 | 0.071322 | 8.0681 | 0.0087498 | 0.86989 | 92.1614 | 23.9921 | 0.0034748 | 23.3394 | 23.6824 | 8.2292e-05 | 0.0093091 | 0.72578 | 82.1015 | 0.00062405 | 0.062042 | 0.048659 | 62.7566 | 69.2943 | 90.6373 | 20.7676 | 104.1892 | 0.0050619 | 0.22074 | 1.0174 | 1.0178 | 97.7959 | 275.304 | 343.574 | 348.623 | 1019.754 | 0 | 0 | 0
|  | 1335 | 72.3828 | 10.5642 | 3.3555 | 0.060569 | 6.8517 | 0.011363 | 1.0303 | 92.5211 | 24.1856 | 0.0084998 | 23.5442 | 23.9112 | 0.00020324 | 0.022991 | 0.72649 | 82.1822 | 0.00068827 | 0.062406 | 0.049226 | 63.0013 | 69.3042 | 90.3159 | 20.767 | 105.951 | 0.0053149 | 0.22037 | 1.0167 | 1.0177 | 97.7956 | 275.303 | 343.816 | 349.176 | 1019.708 | 0 | 0 | 0
|  | 1340 | 71.3545 | 10.1478 | -0.41205 | 0.062159 | 7.0316 | 0.012016 | 0.98849 | 92.8804 | 23.7814 | -0.0010889 | 23.1562 | 23.521 | -2.5613e-05 | -0.0028973 | 0.727 | 82.2397 | 0.00074691 | 0.061444 | 0.048542 | 63.2457 | 69.3137 | 90.0187 | 20.7665 | 102.4636 | 0.0056199 | 0.2206 | 1.0178 | 1.0177 | 97.7967 | 275.322 | 343.897 | 349.315 | 1019.701 | 0 | 0 | 0
|  | 1345 | 71.2412 | 9.9676 | -0.70709 | 0.063182 | 7.1473 | 0.010983 | 0.97948 | 93.2369 | 24.083 | -0.0018755 | 23.4554 | 23.821 | -4.4676e-05 | -0.0050538 | 0.727 | 82.2397 | 0.0006939 | 0.061886 | 0.048528 | 63.4884 | 69.3211 | 89.6934 | 20.7688 | 105.1036 | 0.0053516 | 0.21967 | 1.0178 | 1.0176 | 97.7966 | 275.305 | 343.979 | 349.341 | 1019.655 | 0 | 0 | 0
|  | 1350 | 68.8604 | 9.4592 | 7.2256 | 0.064353 | 7.2797 | 0.010694 | 0.92831 | 93.5872 | 23.3494 | 0.020129 | 22.7479 | 23.1008 | 0.00046499 | 0.052601 | 0.72816 | 82.3712 | 0.00068819 | 0.059739 | 0.046902 | 63.727 | 69.3238 | 89.387 | 20.7694 | 98.8283 | 0.0054199 | 0.21894 | 1.0152 | 1.0176 | 97.7956 | 275.319 | 344.085 | 349.423 | 1019.614 | 0 | 0 | 0
|  | 1355 | 70.8682 | 10.097 | 0.23181 | 0.062046 | 7.0188 | 0.01 | 0.99912 | 93.9365 | 24.3636 | 0.00059651 | 23.7396 | 24.1117 | 1.4383e-05 | 0.001627 | 0.72936 | 82.5068 | 0.00062047 | 0.061991 | 0.048315 | 63.965 | 69.3258 | 89.0536 | 20.7717 | 107.6166 | 0.0050057 | 0.21801 | 1.0174 | 1.0175 | 97.796 | 275.307 | 344.138 | 349.532 | 1019.59 | 0 | 0 | 0
|  | 1360 | 69.4294 | 9.4993 | -2.3538 | 0.064611 | 7.3089 | 0.0091889 | 0.94257 | 94.2872 | 23.7497 | -0.0064741 | 23.1379 | 23.4907 | -0.00015208 | -0.017204 | 0.7294 | 82.5108 | 0.0005937 | 0.0609 | 0.047353 | 64.2042 | 69.3288 | 88.7612 | 20.7707 | 102.2461 | 0.0049572 | 0.21932 | 1.018 | 1.0172 | 97.797 | 275.322 | 344.085 | 349.332 | 1021.455 | 0 | 0 | 0
|  | 1365 | 71.2031 | 9.5864 | 3.0139 | 0.065659 | 7.4275 | 0.0090364 | 0.90584 | 94.6388 | 23.6128 | 0.0084788 | 22.9962 | 23.3394 | 0.00019789 | 0.022386 | 0.72989 | 82.5668 | 0.00059332 | 0.059477 | 0.0481 | 64.4428 | 69.3325 | 88.4094 | 20.7668 | 101.0343 | 0.0049705 | 0.21633 | 1.0161 | 1.0171 | 97.7965 | 275.322 | 343.961 | 349.094 | 1020.103 | 0 | 0 | 0
|  | 1370 | 71.1943 | 10.0967 | -0.36388 | 0.062333 | 7.0512 | 0.010908 | 1.0137 | 94.9948 | 24.1323 | -0.00095129 | 23.4969 | 23.8428 | -2.2681e-05 | -0.0025658 | 0.73039 | 82.6228 | 0.00067991 | 0.063189 | 0.048695 | 64.6848 | 69.3393 | 88.1101 | 20.7686 | 105.5054 | 0.0052856 | 0.22288 | 1.0171 | 1.017 | 97.798 | 275.324 | 343.884 | 348.946 | 1019.855 | 0 | 0 | 0
|  | 1375 | 73.1955 | 10.7501 | -0.15438 | 0.06019 | 6.8088 | 0.011238 | 1.0378 | 95.3558 | 24.1552 | -0.00038927 | 23.5201 | 23.8711 | -9.2923e-06 | -0.0010512 | 0.73039 | 82.6228 | 0.00067642 | 0.062464 | 0.049671 | 64.9307 | 69.3497 | 87.7847 | 20.7651 | 105.7097 | 0.0052679 | 0.22074 | 1.0168 | 1.0168 | 97.7986 | 275.319 | 343.896 | 349.029 | 1019.711 | 0 | 0 | 0
|  | 1380 | 72.1168 | 10.5526 | -0.58023 | 0.060413 | 6.834 | 0.010791 | 0.9931 | 95.7191 | 23.4114 | -0.001514 | 22.8035 | 23.1524 | -3.5053e-05 | -0.0039653 | 0.73039 | 82.6228 | 0.00065191 | 0.059996 | 0.048697 | 65.1766 | 69.3616 | 87.5036 | 20.7629 | 99.3331 | 0.0052516 | 0.21921 | 1.0167 | 1.0166 | 97.7986 | 275.322 | 344.012 | 349.275 | 1019.802 | 0 | 0 | 0
|  | 1385 | 69.2708 | 8.565 | 0.91886 | 0.071495 | 8.0877 | 0.0083915 | 0.85021 | 96.0725 | 23.2365 | 0.0028561 | 22.6424 | 23.001 | 6.5694e-05 | 0.0074314 | 0.73055 | 82.6414 | 0.00059995 | 0.060786 | 0.047248 | 65.4165 | 69.3664 | 87.1691 | 20.7672 | 97.8943 | 0.0050421 | 0.22272 | 1.0161 | 1.0164 | 97.7992 | 275.317 | 344.153 | 349.604 | 1019.709 | 0 | 0 | 0
|  | 1390 | 71.1744 | 9.957 | 0.45312 | 0.06319 | 7.1482 | 0.0088758 | 0.9658 | 96.4236 | 23.5282 | 0.0012292 | 22.9305 | 23.2939 | 2.8633e-05 | 0.003239 | 0.73079 | 82.668 | 0.00056086 | 0.061029 | 0.048306 | 65.6554 | 69.3695 | 86.8103 | 20.7654 | 100.3845 | 0.0048372 | 0.22126 | 1.016 | 1.0162 | 97.7992 | 275.326 | 344.21 | 349.666 | 1019.718 | 0 | 0 | 0
|  | 1395 | 72.0569 | 9.8878 | 2.4315 | 0.064421 | 7.2874 | 0.0090613 | 0.93295 | 96.7817 | 23.6702 | 0.0066846 | 23.0702 | 23.4332 | 0.00015664 | 0.01772 | 0.73125 | 82.7204 | 0.00058374 | 0.060102 | 0.048655 | 65.8978 | 69.3776 | 86.5276 | 20.7652 | 101.6055 | 0.0049223 | 0.21766 | 1.0154 | 1.0162 | 97.8002 | 275.338 | 344.231 | 349.647 | 1019.57 | 0 | 0 | 0
|  | 1400 | 70.6258 | 9.0215 | 5.1284 | 0.069205 | 7.8286 | 0.0085561 | 0.89326 | 97.1384 | 23.6702 | 0.015148 | 23.0714 | 23.429 | 0.00035491 | 0.040148 | 0.73253 | 82.8651 | 0.00059213 | 0.061818 | 0.048141 | 66.1398 | 69.3846 | 86.1627 | 20.7671 | 101.6111 | 0.004959 | 0.22244 | 1.0141 | 1.0158 | 97.8008 | 275.314 | 344.248 | 349.583 | 1020.984 | 0 | 0 | 0
|  | 1405 | 72.2393 | 11.1144 | 0.63163 | 0.057456 | 6.4996 | 0.0092127 | 1.0975 | 97.4956 | 24.1971 | 0.0015158 | 23.5807 | 23.9416 | 3.6291e-05 | 0.0041054 | 0.73351 | 82.9757 | 0.00052933 | 0.063057 | 0.049184 | 66.3831 | 69.3919 | 85.8538 | 20.7672 | 106.1655 | 0.0046343 | 0.22206 | 1.0154 | 1.0155 | 97.7976 | 275.309 | 344.186 | 349.454 | 1019.378 | 0 | 0 | 0
|  | 1410 | 69.7693 | 10.1428 | -0.74402 | 0.060808 | 6.8787 | 0.011211 | 1.0405 | 97.8506 | 23.7732 | -0.0019233 | 23.1691 | 23.5228 | -4.5242e-05 | -0.0051179 | 0.7336 | 82.986 | 0.00068174 | 0.06327 | 0.047931 | 66.6259 | 69.3976 | 85.5727 | 20.7687 | 102.4855 | 0.0053376 | 0.22571 | 1.0154 | 1.0151 | 97.7967 | 275.319 | 344.208 | 349.462 | 1019.712 | 0 | 0 | 0
|  | 1415 | 73.4121 | 11.8579 | 0.27336 | 0.054728 | 6.191 | 0.010493 | 1.1219 | 98.2086 | 23.9077 | 0.00063252 | 23.2956 | 23.6525 | 1.4961e-05 | 0.0016924 | 0.73363 | 82.9902 | 0.00057427 | 0.061399 | 0.049586 | 66.8697 | 69.4053 | 85.2547 | 20.7635 | 103.6276 | 0.004856 | 0.21957 | 1.0151 | 1.0152 | 97.7981 | 275.311 | 344.141 | 349.414 | 1019.641 | 0 | 0 | 0
|  | 1420 | 70.2411 | 11.425 | -1.3165 | 0.054348 | 6.148 | 0.011086 | 1.096 | 98.5677 | 23.6572 | -0.0030573 | 23.0553 | 23.4033 | -7.1551e-05 | -0.008094 | 0.73367 | 82.9945 | 0.00060251 | 0.059565 | 0.047595 | 67.1126 | 69.4139 | 85.0177 | 20.7691 | 101.4845 | 0.0050058 | 0.21626 | 1.0157 | 1.0154 | 97.8001 | 275.325 | 344.197 | 349.392 | 1019.618 | 0 | 0 | 0
|  | 1425 | 70.8592 | 9.6504 | 1.8303 | 0.064909 | 7.3426 | 0.011237 | 0.94705 | 98.9204 | 24.0394 | 0.0049994 | 23.4209 | 23.7632 | 0.0001188 | 0.013439 | 0.73397 | 83.0281 | 0.00072935 | 0.061471 | 0.048272 | 67.3523 | 69.4179 | 84.6978 | 20.7695 | 104.7592 | 0.0055095 | 0.21885 | 1.0149 | 1.0154 | 97.8011 | 275.296 | 344.097 | 349.125 | 1019.672 | 0 | 0 | 0
|  | 1430 | 72.6496 | 9.6831 | 0.62714 | 0.066324 | 7.5027 | 0.0097485 | 0.92355 | 99.2792 | 24.1803 | 0.0017411 | 23.5489 | 23.8905 | 4.1595e-05 | 0.0047053 | 0.73437 | 83.0734 | 0.00064656 | 0.061253 | 0.04918 | 67.5959 | 69.426 | 84.3791 | 20.7671 | 105.949 | 0.0051372 | 0.21727 | 1.0153 | 1.0155 | 97.8003 | 275.319 | 343.961 | 348.95 | 1019.675 | 0 | 0 | 0
|  | 1435 | 70.9117 | 9.5903 | -1.1256 | 0.065364 | 7.3941 | 0.0098895 | 0.93268 | 99.6381 | 24.04 | -0.0030997 | 23.4066 | 23.7352 | -7.3571e-05 | -0.0083225 | 0.73447 | 83.0852 | 0.00064642 | 0.060964 | 0.048191 | 67.8393 | 69.4342 | 84.04 | 20.7698 | 104.6977 | 0.0051527 | 0.21745 | 1.0161 | 1.0157 | 97.7997 | 275.307 | 343.878 | 348.705 | 1019.566 | 0 | 0 | 0
|  | 1440 | 70.0141 | 11.1366 | 1.0111 | 0.055576 | 6.2869 | 0.0095475 | 1.1165 | 99.9904 | 23.8372 | 0.0023903 | 23.1957 | 23.509 | 5.6194e-05 | 0.0063568 | 0.73461 | 83.1011 | 0.00053061 | 0.062053 | 0.047821 | 68.0794 | 69.4378 | 83.734 | 20.7696 | 102.8788 | 0.004674 | 0.22188 | 1.0155 | 1.0157 | 97.8005 | 275.307 | 343.678 | 348.321 | 1019.584 | 0 | 0 | 0
|  | 1445 | 71.9478 | 9.28 | 0.42837 | 0.068536 | 7.753 | 0.0073327 | 0.91618 | 100.3453 | 23.8776 | 0.001247 | 23.2304 | 23.5445 | 2.9359e-05 | 0.0033212 | 0.73483 | 83.1253 | 0.00050256 | 0.062792 | 0.048973 | 68.3214 | 69.4431 | 83.4591 | 20.7656 | 103.2075 | 0.0045486 | 0.22363 | 1.0157 | 1.0158 | 97.801 | 275.286 | 343.61 | 348.256 | 1019.578 | 0 | 0 | 0
|  | 1450 | 74.3142 | 10.1934 | 5.0828 | 0.064447 | 7.2904 | 0.0088575 | 0.97916 | 100.711 | 24.4375 | 0.013586 | 23.7816 | 24.1112 | 0.00032757 | 0.037056 | 0.73572 | 83.2262 | 0.00057084 | 0.063104 | 0.050337 | 68.5696 | 69.4559 | 83.067 | 20.7648 | 108.1338 | 0.0047877 | 0.2205 | 1.0144 | 1.0159 | 97.8019 | 275.296 | 343.704 | 348.468 | 1019.562 | 0 | 0 | 0
|  | 1455 | 70.7287 | 10.4355 | -1.6741 | 0.059915 | 6.7777 | 0.0095167 | 1.0315 | 101.0736 | 23.4343 | -0.004336 | 22.8086 | 23.133 | -0.0001003 | -0.011347 | 0.73654 | 83.3188 | 0.00057019 | 0.061804 | 0.048184 | 68.8159 | 69.4664 | 82.8162 | 20.7651 | 99.4523 | 0.0048882 | 0.22413 | 1.0166 | 1.0161 | 97.8007 | 275.273 | 343.752 | 348.641 | 1019.478 | 0 | 0 | 0
|  | 1460 | 72.4302 | 9.6709 | -1.9599 | 0.066207 | 7.4895 | 0.0091032 | 0.96493 | 101.4315 | 23.8359 | -0.0055121 | 23.204 | 23.5402 | -0.00012976 | -0.014678 | 0.73654 | 83.3188 | 0.00060269 | 0.063885 | 0.049439 | 69.06 | 69.4736 | 82.4572 | 20.7635 | 102.9104 | 0.0049869 | 0.22695 | 1.0168 | 1.0161 | 97.8005 | 275.272 | 343.82 | 348.802 | 1019.386 | 0 | 0 | 0
|  | 1465 | 72.0009 | 12.1093 | -2.5047 | 0.052562 | 5.9459 | 0.010555 | 1.187 | 101.7926 | 23.5404 | -0.0056596 | 22.9235 | 23.2619 | -0.00013165 | -0.014893 | 0.73654 | 83.3188 | 0.00055478 | 0.062392 | 0.048959 | 69.306 | 69.483 | 82.1752 | 20.763 | 100.4061 | 0.0048092 | 0.22499 | 1.0167 | 1.0161 | 97.8018 | 275.285 | 343.927 | 349.004 | 1019.421 | 0 | 0 | 0
|  | 1470 | 73.6615 | 11.4591 | 8.578 | 0.056825 | 6.4282 | 0.0090699 | 1.0957 | 102.1567 | 24.154 | 0.020419 | 23.5284 | 23.8727 | 0.00048745 | 0.055141 | 0.73776 | 83.4567 | 0.0005154 | 0.062263 | 0.049831 | 69.553 | 69.4944 | 81.9119 | 20.7645 | 105.7416 | 0.0045787 | 0.22021 | 1.0137 | 1.0161 | 97.8018 | 275.256 | 344.035 | 349.07 | 1019.394 | 0 | 0 | 0
|  | 1475 | 70.4678 | 10.5199 | 1.2076 | 0.059215 | 6.6985 | 0.0094294 | 1.0194 | 102.5171 | 23.169 | 0.0031255 | 22.559 | 22.8785 | 7.1507e-05 | 0.0080891 | 0.73915 | 83.6148 | 0.00055836 | 0.060361 | 0.047817 | 69.7971 | 69.5031 | 81.6074 | 20.7644 | 97.2503 | 0.0048643 | 0.22202 | 1.0157 | 1.0161 | 97.8018 | 275.253 | 343.885 | 348.755 | 1019.501 | 0 | 0 | 0
|  | 1480 | 72.8439 | 11.3069 | 2.0924 | 0.056951 | 6.4425 | 0.011722 | 1.1066 | 102.8753 | 24.1441 | 0.0049961 | 23.5157 | 23.8512 | 0.00011916 | 0.01348 | 0.73963 | 83.6687 | 0.00066756 | 0.063023 | 0.049562 | 70.0405 | 69.5104 | 81.3244 | 20.7654 | 105.6412 | 0.0052313 | 0.22235 | 1.0155 | 1.0161 | 97.8 | 275.26 | 343.99 | 348.898 | 1019.563 | 0 | 0 | 0
|  | 1485 | 72.1656 | 10.1743 | 3.755 | 0.062702 | 7.093 | 0.0093561 | 1.0041 | 103.2379 | 23.828 | 0.010004 | 23.2043 | 23.5358 | 0.00023544 | 0.026634 | 0.74052 | 83.769 | 0.00058664 | 0.062958 | 0.049149 | 70.2873 | 69.5204 | 81.0281 | 20.7645 | 102.8774 | 0.0049181 | 0.22444 | 1.015 | 1.0161 | 97.8008 | 275.252 | 343.939 | 348.852 | 1019.541 | 0 | 0 | 0
|  | 1490 | 72.0546 | 8.77 | 1.2032 | 0.07263 | 8.2161 | 0.0069608 | 0.87349 | 103.5984 | 23.9338 | 0.0036968 | 23.3075 | 23.6385 | 8.7387e-05 | 0.0098854 | 0.74132 | 83.8603 | 0.00050557 | 0.063441 | 0.049131 | 70.533 | 69.5291 | 80.6943 | 20.7654 | 103.7937 | 0.0045565 | 0.22501 | 1.0157 | 1.0162 | 97.8016 | 275.253 | 343.941 | 348.825 | 1020.266 | 0 | 0 | 0
|  | 1495 | 72.0208 | 10.5554 | 3.7607 | 0.060316 | 6.8231 | 0.008559 | 1.0602 | 103.9586 | 23.6665 | 0.0096989 | 23.0506 | 23.3875 | 0.00022683 | 0.02566 | 0.74211 | 83.9491 | 0.00051625 | 0.06395 | 0.049191 | 70.7788 | 69.5375 | 80.3294 | 20.7631 | 101.5034 | 0.0046279 | 0.22839 | 1.0151 | 1.0163 | 97.8026 | 275.231 | 343.991 | 349.019 | 1019.752 | 0 | 0 | 0
|  | 1500 | 74.0291 | 13.9538 | 6.4014 | 0.046899 | 5.3053 | 0.012879 | 1.3575 | 104.3237 | 23.6463 | 0.012844 | 23.0348 | 23.3749 | 0.00030022 | 0.033961 | 0.74343 | 84.0982 | 0.00060401 | 0.063664 | 0.050274 | 71.0275 | 69.5491 | 80.0922 | 20.7588 | 101.3473 | 0.0050136 | 0.22775 | 1.0149 | 1.0163 | 97.8028 | 275.24 | 344.05 | 349.13 | 1019.709 | 0 | 0 | 0
|  | 1505 | 73.3221 | 11.0602 | -0.27021 | 0.058604 | 6.6294 | 0.010052 | 1.0938 | 104.6921 | 23.7178 | -0.00067503 | 23.1104 | 23.4589 | -1.5835e-05 | -0.0017913 | 0.74418 | 84.1831 | 0.0005891 | 0.064102 | 0.049951 | 71.278 | 69.5629 | 79.8297 | 20.7606 | 101.9877 | 0.0049406 | 0.22843 | 1.0164 | 1.0163 | 97.8011 | 275.228 | 344.138 | 349.327 | 1019.695 | 0 | 0 | 0
|  | 1510 | 75.3837 | 10.2863 | 2.5368 | 0.064785 | 7.3286 | 0.0094708 | 1.0385 | 105.0639 | 24.2462 | 0.0068571 | 23.6221 | 23.9671 | 0.00016435 | 0.018591 | 0.74459 | 84.2296 | 0.00061356 | 0.06728 | 0.051565 | 71.5318 | 69.5787 | 79.5111 | 20.7587 | 106.568 | 0.0049889 | 0.23318 | 1.0155 | 1.0163 | 97.8016 | 275.252 | 344.091 | 349.117 | 1019.409 | 0 | 0 | 0
|  | 1515 | 74.487 | 11.2888 | 4.1464 | 0.058329 | 6.5983 | 0.0099289 | 1.1189 | 105.4385 | 23.351 | 0.01047 | 22.7564 | 23.0989 | 0.00024185 | 0.027359 | 0.74561 | 84.3445 | 0.00057914 | 0.065262 | 0.050753 | 71.7876 | 69.5964 | 79.1968 | 20.7545 | 98.8719 | 0.0049369 | 0.23449 | 1.015 | 1.0162 | 97.8012 | 275.247 | 344.19 | 349.371 | 1019.698 | 0 | 0 | 0
|  | 1520 | 77.7187 | 10.9193 | 1.2509 | 0.062919 | 7.1176 | 0.0098369 | 1.0642 | 105.8191 | 24.1841 | 0.0032892 | 23.5707 | 23.9279 | 7.8704e-05 | 0.0089032 | 0.74641 | 84.4351 | 0.00061893 | 0.066961 | 0.052788 | 72.0465 | 69.6178 | 78.9162 | 20.7536 | 106.0638 | 0.0050186 | 0.23278 | 1.016 | 1.0163 | 97.8012 | 275.237 | 344.225 | 349.441 | 1019.729 | 0 | 0 | 0
|  | 1525 | 74.6497 | 10.1656 | 4.481 | 0.064915 | 7.3434 | 0.0093128 | 1.0103 | 106.2 | 23.3296 | 0.012599 | 22.7417 | 23.0887 | 0.00029088 | 0.032906 | 0.74733 | 84.5396 | 0.00060454 | 0.065585 | 0.0509 | 72.3057 | 69.6393 | 78.5705 | 20.7537 | 98.7176 | 0.0050518 | 0.23557 | 1.0151 | 1.0165 | 97.8012 | 275.255 | 344.284 | 349.537 | 1019.465 | 0 | 0 | 0
|  | 1530 | 78.052 | 11.5304 | 6.0386 | 0.05984 | 6.7692 | 0.01047 | 1.158 | 106.5817 | 24.1199 | 0.015137 | 23.5127 | 23.8718 | 0.00036135 | 0.040877 | 0.74896 | 84.7241 | 0.00062651 | 0.069292 | 0.053324 | 72.5662 | 69.6613 | 78.276 | 20.7511 | 105.5219 | 0.0050581 | 0.23962 | 1.0148 | 1.0166 | 97.8032 | 275.264 | 344.291 | 349.55 | 1019.702 | 0 | 0 | 0
|  | 1535 | 77.3499 | 12.1994 | 0.18784 | 0.05605 | 6.3404 | 0.012143 | 1.212 | 106.9702 | 23.6351 | 0.00044997 | 23.0489 | 23.3977 | 1.0528e-05 | 0.001191 | 0.74989 | 84.8293 | 0.00068063 | 0.067931 | 0.052755 | 72.8314 | 69.6874 | 77.9698 | 20.7492 | 101.3614 | 0.00535 | 0.23971 | 1.0164 | 1.0165 | 97.8024 | 275.264 | 344.423 | 349.635 | 1019.716 | 0 | 0 | 0
|  | 1540 | 77.4922 | 10.6104 | 0.55824 | 0.064562 | 7.3034 | 0.010319 | 1.0432 | 107.3573 | 23.3544 | 0.0015577 | 22.7786 | 23.1375 | 3.6041e-05 | 0.0040771 | 0.75001 | 84.8424 | 0.00066625 | 0.06735 | 0.052736 | 73.0952 | 69.7126 | 77.7008 | 20.7468 | 98.983 | 0.0053221 | 0.24035 | 1.0163 | 1.0165 | 97.8022 | 275.262 | 344.475 | 349.902 | 1019.714 | 0 | 0 | 0
|  | 1545 | 80.8552 | 10.7277 | 0.60953 | 0.066628 | 7.5371 | 0.0099492 | 1.0474 | 107.7532 | 24.2834 | 0.0016879 | 23.6868 | 24.0609 | 4.0612e-05 | 0.0045941 | 0.7502 | 84.8641 | 0.00066289 | 0.069788 | 0.054938 | 73.3644 | 69.7432 | 77.3319 | 20.7464 | 107.0238 | 0.005195 | 0.23969 | 1.0161 | 1.0163 | 97.8034 | 275.263 | 344.507 | 349.947 | 1019.701 | 0 | 0 | 0
|  | 1550 | 80.1665 | 12.3867 | 7.8651 | 0.057212 | 6.472 | 0.01034 | 1.204 | 108.1558 | 23.708 | 0.019149 | 23.1328 | 23.4988 | 0.00044998 | 0.050902 | 0.75143 | 85.0028 | 0.00059158 | 0.068882 | 0.054395 | 73.6377 | 69.7779 | 77.0468 | 20.7435 | 102.0438 | 0.0049525 | 0.24177 | 1.014 | 1.0162 | 97.8054 | 275.266 | 344.614 | 350.067 | 1019.686 | 0 | 0 | 0
|  | 1555 | 80.5301 | 10.3485 | 3.1234 | 0.068791 | 7.7818 | 0.0088198 | 1.0246 | 108.5575 | 23.6861 | 0.009153 | 23.112 | 23.4745 | 0.00021486 | 0.024306 | 0.75309 | 85.1909 | 0.00060673 | 0.070485 | 0.054841 | 73.9108 | 69.8119 | 76.7355 | 20.7416 | 101.8581 | 0.005021 | 0.2464 | 1.0152 | 1.0163 | 97.8048 | 275.264 | 344.623 | 350.028 | 1019.716 | 0 | 0 | 0
|  | 1560 | 82.2764 | 9.2495 | 1.9824 | 0.078633 | 8.8952 | 0.007427 | 0.92255 | 108.9645 | 23.876 | 0.0065882 | 23.2987 | 23.6613 | 0.00015589 | 0.017634 | 0.75401 | 85.2957 | 0.00058401 | 0.072544 | 0.056094 | 74.1881 | 69.849 | 76.3617 | 20.7386 | 103.5043 | 0.0049015 | 0.25052 | 1.0156 | 1.0164 | 97.8034 | 275.261 | 344.643 | 350.006 | 1019.76 | 0 | 0 | 0
|  | 1565 | 82.0652 | 11.3689 | 7.0355 | 0.063811 | 7.2184 | 0.010342 | 1.1098 | 109.3754 | 23.5843 | 0.019199 | 23.0177 | 23.3839 | 0.00044894 | 0.050785 | 0.75553 | 85.4668 | 0.00065991 | 0.070815 | 0.055746 | 74.4677 | 69.8884 | 75.979 | 20.7373 | 101.0066 | 0.0052656 | 0.24817 | 1.0141 | 1.0163 | 97.8023 | 275.266 | 344.698 | 350.182 | 1020.303 | 0 | 0 | 0
|  | 1570 | 83.3316 | 12.6105 | 7.5544 | 0.058415 | 6.6081 | 0.011722 | 1.2645 | 109.7889 | 24.1109 | 0.018461 | 23.5368 | 23.904 | 0.0004413 | 0.04992 | 0.75775 | 85.7185 | 0.00068475 | 0.073865 | 0.056909 | 74.7494 | 69.9292 | 75.7127 | 20.7376 | 105.5908 | 0.0053089 | 0.25218 | 1.0142 | 1.0164 | 97.8014 | 275.268 | 344.774 | 350.153 | 1019.649 | 0 | 0 | 0
|  | 1575 | 85.9516 | 10.6333 | 3.2492 | 0.071456 | 8.0832 | 0.0086532 | 1.0647 | 110.2121 | 24.4175 | 0.0095827 | 23.844 | 24.2283 | 0.00023217 | 0.026264 | 0.75944 | 85.909 | 0.00061832 | 0.076077 | 0.058644 | 75.0382 | 69.9759 | 75.3721 | 20.7338 | 108.329 | 0.0049908 | 0.25561 | 1.0155 | 1.0166 | 97.8003 | 275.264 | 344.889 | 350.447 | 1019.502 | 0 | 0 | 0
|  | 1580 | 82.9614 | 10.1435 | 0.82203 | 0.0723 | 8.1788 | 0.0094074 | 1.0238 | 110.6344 | 23.1313 | 0.0025869 | 22.6004 | 22.9743 | 5.9433e-05 | 0.0067232 | 0.76016 | 85.9915 | 0.00068016 | 0.07402 | 0.056722 | 75.3266 | 70.0217 | 75.0114 | 20.7293 | 97.2704 | 0.0054128 | 0.26116 | 1.0165 | 1.0168 | 97.8016 | 275.27 | 345.078 | 350.787 | 1019.639 | 0 | 0 | 0
|  | 1585 | 87.7697 | 11.534 | 7.5016 | 0.067269 | 7.6097 | 0.01012 | 1.1463 | 111.0612 | 23.7159 | 0.02141 | 23.1823 | 23.5698 | 0.00050463 | 0.057085 | 0.76157 | 86.151 | 0.00068079 | 0.077111 | 0.059809 | 75.618 | 70.0701 | 74.6563 | 20.723 | 102.2963 | 0.0053406 | 0.26454 | 1.0143 | 1.0168 | 97.802 | 275.273 | 345.236 | 351.007 | 1019.614 | 0 | 0 | 0
|  | 1590 | 86.0847 | 10.0654 | 0.37073 | 0.075605 | 8.5525 | 0.0087254 | 0.98481 | 111.4958 | 22.937 | 0.0012283 | 22.4344 | 22.8192 | 2.8029e-05 | 0.0031707 | 0.76291 | 86.3016 | 0.00065968 | 0.074456 | 0.058478 | 75.9137 | 70.1232 | 74.3249 | 20.7205 | 95.745 | 0.0053462 | 0.26419 | 1.0168 | 1.0169 | 97.8024 | 275.281 | 345.443 | 351.369 | 1019.625 | 0 | 0 | 0
|  | 1595 | 89.8336 | 11.334 | 6.2778 | 0.070066 | 7.9261 | 0.010619 | 1.1112 | 111.9356 | 23.7345 | 0.018615 | 23.2279 | 23.629 | 0.00043986 | 0.049758 | 0.76408 | 86.4339 | 0.00074404 | 0.07786 | 0.061069 | 76.2126 | 70.1791 | 73.9156 | 20.7183 | 102.578 | 0.0056138 | 0.26645 | 1.0148 | 1.0169 | 97.8037 | 275.256 | 345.644 | 351.613 | 1019.577 | 0 | 0 | 0
|  | 1600 | 90.7691 | 11.8384 | 9.3321 | 0.067779 | 7.6673 | 0.010745 | 1.1935 | 112.3871 | 23.7975 | 0.026695 | 23.295 | 23.6947 | 0.00063253 | 0.071553 | 0.76676 | 86.7372 | 0.00072829 | 0.080897 | 0.062031 | 76.5203 | 70.2419 | 73.6216 | 20.7153 | 103.1477 | 0.0055368 | 0.27428 | 1.0139 | 1.017 | 97.8044 | 275.271 | 345.726 | 351.657 | 1019.549 | 0 | 0 | 0
|  | 1605 | 90.4266 | 11.4558 | 2.7861 | 0.069779 | 7.8935 | 0.0097956 | 1.1512 | 112.8401 | 23.0704 | 0.0084526 | 22.5989 | 23.0005 | 0.00019441 | 0.021993 | 0.76882 | 86.9711 | 0.00068352 | 0.080328 | 0.061737 | 76.8297 | 70.3054 | 73.2339 | 20.709 | 97.0082 | 0.0054359 | 0.2797 | 1.0162 | 1.0171 | 97.8041 | 275.257 | 345.965 | 352.112 | 1020.148 | 0 | 0 | 0
|  | 1610 | 94.5093 | 14.5587 | 5.9259 | 0.057386 | 6.4916 | 0.01287 | 1.4446 | 113.3024 | 23.69 | 0.014385 | 23.221 | 23.6403 | 0.00034006 | 0.038469 | 0.77016 | 87.1222 | 0.00073857 | 0.082902 | 0.064372 | 77.145 | 70.3742 | 72.938 | 20.7053 | 102.3553 | 0.005596 | 0.28086 | 1.0154 | 1.0171 | 97.8035 | 275.267 | 346.19 | 352.442 | 1019.641 | 0 | 0 | 0
|  | 1615 | 96.2204 | 12.7117 | 5.6037 | 0.066914 | 7.5694 | 0.012106 | 1.2426 | 113.7793 | 23.8337 | 0.015753 | 23.3737 | 23.8022 | 0.00037497 | 0.042417 | 0.77195 | 87.3244 | 0.00081004 | 0.083145 | 0.065369 | 77.4694 | 70.4516 | 72.6337 | 20.703 | 103.6532 | 0.0058867 | 0.28015 | 1.0153 | 1.0171 | 97.802 | 275.274 | 346.366 | 352.716 | 1019.681 | 0 | 0 | 0
|  | 1620 | 94.2191 | 10.6497 | 5.0165 | 0.078209 | 8.8471 | 0.0099041 | 1.075 | 114.2554 | 23.682 | 0.016576 | 23.2385 | 23.668 | 0.00039233 | 0.044381 | 0.77387 | 87.5414 | 0.00077459 | 0.084076 | 0.064405 | 77.7938 | 70.528 | 72.2635 | 20.7051 | 102.398 | 0.0057544 | 0.2842 | 1.0152 | 1.0171 | 97.8021 | 275.28 | 346.568 | 352.973 | 1019.689 | 0 | 0 | 0
|  | 1625 | 93.9363 | 9.266 | 4.0593 | 0.089618 | 10.1377 | 0.0079897 | 0.95245 | 114.7258 | 23.5813 | 0.015434 | 23.1454 | 23.5706 | 0.00036379 | 0.041152 | 0.77576 | 87.7553 | 0.00071602 | 0.085356 | 0.064421 | 78.1159 | 70.6005 | 71.8526 | 20.7039 | 101.5539 | 0.005512 | 0.28877 | 1.0152 | 1.017 | 97.8025 | 275.284 | 346.654 | 353.022 | 1019.716 | 0 | 0 | 0
|  | 1630 | 93.0713 | 8.8813 | 4.463 | 0.092638 | 10.4795 | 0.0076393 | 0.90471 | 115.1933 | 22.9691 | 0.017999 | 22.5557 | 22.9705 | 0.00041344 | 0.046769 | 0.7777 | 87.9751 | 0.00070769 | 0.083811 | 0.06371 | 78.4362 | 70.6707 | 71.3818 | 20.7002 | 96.3972 | 0.0055582 | 0.29069 | 1.0149 | 1.017 | 97.8026 | 275.287 | 346.826 | 353.204 | 1019.78 | 0 | 0 | 0
|  | 1635 | 97.751 | 12.2085 | 11.9844 | 0.07078 | 8.0068 | 0.010561 | 1.231 | 115.6703 | 23.5408 | 0.035995 | 23.1322 | 23.5655 | 0.00084825 | 0.095956 | 0.78085 | 88.3319 | 0.00074751 | 0.087128 | 0.066776 | 78.7624 | 70.7464 | 70.9571 | 20.6945 | 101.3214 | 0.0056557 | 0.29414 | 1.013 | 1.0171 | 97.8024 | 275.291 | 347.053 | 353.555 | 1019.764 | 0 | 0 | 0
|  | 1640 | 97.7195 | 14.0439 | 5.7059 | 0.06151 | 6.9581 | 0.012047 | 1.4143 | 116.159 | 23.2097 | 0.015095 | 22.8182 | 23.2507 | 0.00035097 | 0.039703 | 0.78385 | 88.671 | 0.00074098 | 0.086996 | 0.066735 | 79.0962 | 70.8287 | 70.6576 | 20.691 | 98.5406 | 0.0056735 | 0.29724 | 1.0153 | 1.0171 | 97.8033 | 275.291 | 347.225 | 353.806 | 1019.746 | 0 | 0 | 0
|  | 1645 | 98.7572 | 11.0704 | 5.0635 | 0.07886 | 8.9208 | 0.010364 | 1.145 | 116.6502 | 23.1455 | 0.017211 | 22.7652 | 23.201 | 0.00039931 | 0.04517 | 0.78573 | 88.8832 | 0.00081731 | 0.090298 | 0.067828 | 79.4326 | 70.912 | 70.3063 | 20.686 | 98.0399 | 0.0060237 | 0.30731 | 1.015 | 1.017 | 97.8037 | 275.287 | 347.381 | 354.031 | 1019.776 | 0 | 0 | 0
|  | 1650 | 99.6722 | 9.0111 | 7.3652 | 0.09778 | 11.0611 | 0.0078835 | 0.92203 | 117.1463 | 22.7244 | 0.031601 | 22.3602 | 22.7896 | 0.00072017 | 0.081468 | 0.78853 | 89.1998 | 0.00077085 | 0.090156 | 0.068283 | 79.7729 | 70.9977 | 69.8657 | 20.6792 | 94.5438 | 0.0058799 | 0.31166 | 1.0133 | 1.0169 | 97.8039 | 275.295 | 347.523 | 354.196 | 1019.547 | 0 | 0 | 0
|  | 1655 | 105.7436 | 9.4686 | 4.8637 | 0.098724 | 11.1678 | 0.0087327 | 0.96305 | 117.6598 | 23.5146 | 0.020348 | 23.1511 | 23.5977 | 0.00048016 | 0.054317 | 0.79153 | 89.5393 | 0.00086213 | 0.095076 | 0.072371 | 80.1245 | 71.0935 | 69.3536 | 20.6726 | 101.2916 | 0.0061634 | 0.31665 | 1.0147 | 1.017 | 97.8051 | 275.289 | 347.724 | 354.432 | 1019.842 | 0 | 0 | 0
|  | 1660 | 107.0571 | 11.8271 | 10.9122 | 0.080018 | 9.0519 | 0.01153 | 1.1758 | 118.1918 | 23.1103 | 0.037599 | 22.7691 | 23.2236 | 0.00087318 | 0.098775 | 0.79491 | 89.922 | 0.00092261 | 0.094086 | 0.072958 | 80.4878 | 71.1999 | 68.9031 | 20.6655 | 97.9075 | 0.0065004 | 0.31849 | 1.0126 | 1.017 | 97.8038 | 275.295 | 347.969 | 354.914 | 1019.854 | 0 | 0 | 0
|  | 1665 | 110.6721 | 11.6412 | 10.9045 | 0.084042 | 9.507 | 0.010448 | 1.1654 | 118.7361 | 23.2204 | 0.03924 | 22.8903 | 23.3544 | 0.00091643 | 0.10367 | 0.79938 | 90.4281 | 0.00087807 | 0.097943 | 0.075491 | 80.8589 | 71.313 | 68.5284 | 20.6569 | 98.8978 | 0.0062824 | 0.32815 | 1.0125 | 1.017 | 97.8048 | 275.298 | 348.162 | 355.221 | 1020.308 | 0 | 0 | 0
|  | 1670 | 117.7008 | 12.7471 | 11.0221 | 0.081624 | 9.2335 | 0.010434 | 1.2452 | 119.3071 | 24.2298 | 0.036868 | 23.9055 | 24.4028 | 0.00089967 | 0.10177 | 0.80392 | 90.9417 | 0.00085163 | 0.10164 | 0.079871 | 81.2473 | 71.4414 | 68.0656 | 20.6528 | 107.7734 | 0.0060067 | 0.32662 | 1.0128 | 1.017 | 97.804 | 275.306 | 348.455 | 355.704 | 1019.829 | 0 | 0 | 0
|  | 1675 | 113.2102 | 10.7636 | 14.8073 | 0.092978 | 10.5179 | 0.0090452 | 1.0578 | 119.8843 | 23.2955 | 0.058626 | 23.0008 | 23.4836 | 0.0013767 | 0.15574 | 0.80962 | 91.5855 | 0.000841 | 0.09835 | 0.076921 | 81.6393 | 71.5727 | 67.6962 | 20.6523 | 99.6965 | 0.0061053 | 0.3284 | 1.0102 | 1.017 | 97.8037 | 275.308 | 348.715 | 356.035 | 1019.807 | 0 | 0 | 0
|  | 1680 | 112.8777 | 10.0083 | 17.8707 | 0.099701 | 11.2784 | 0.0084412 | 1.026 | 120.4496 | 23.1224 | 0.076406 | 22.8446 | 23.3191 | 0.0017817 | 0.20155 | 0.81751 | 92.4787 | 0.00084159 | 0.1023 | 0.077334 | 82.025 | 71.6962 | 67.1423 | 20.6485 | 98.2835 | 0.0061359 | 0.34171 | 1.0081 | 1.0169 | 97.8037 | 275.297 | 348.939 | 356.187 | 1019.838 | 0 | 0 | 0
|  | 1685 | 117.0862 | 11.9747 | 14.4663 | 0.086436 | 9.7778 | 0.009104 | 1.2 | 121.0245 | 23.2244 | 0.053356 | 22.9612 | 23.4352 | 0.0012504 | 0.14145 | 0.82509 | 93.3363 | 0.00078691 | 0.10372 | 0.07982 | 82.4178 | 71.8246 | 66.7209 | 20.6401 | 99.2211 | 0.0058759 | 0.34447 | 1.0108 | 1.0169 | 97.8032 | 275.302 | 349.18 | 356.388 | 1020.476 | 0 | 0 | 0
|  | 1690 | 118.2371 | 9.9934 | 11.1502 | 0.10459 | 11.8315 | 0.0070617 | 0.98236 | 121.6128 | 22.9432 | 0.050288 | 22.7057 | 23.1904 | 0.0011662 | 0.13192 | 0.83113 | 94.0197 | 0.00073859 | 0.10275 | 0.08028 | 82.8181 | 71.9602 | 66.2458 | 20.6345 | 96.9286 | 0.0057011 | 0.34528 | 1.011 | 1.0168 | 97.8043 | 275.292 | 349.527 | 356.989 | 1019.726 | 0 | 0 | 0
|  | 1695 | 121.1241 | 11.6956 | 29.0086 | 0.09155 | 10.3564 | 0.010053 | 1.1853 | 122.2112 | 23.5536 | 0.11142 | 23.3238 | 23.8345 | 0.0026558 | 0.30042 | 0.84069 | 95.1006 | 0.00092039 | 0.10851 | 0.082795 | 83.2258 | 72.101 | 65.7098 | 20.633 | 102.2166 | 0.0064129 | 0.35375 | 1.0039 | 1.0167 | 97.8041 | 275.295 | 349.737 | 357.395 | 1019.748 | 0 | 0 | 0
|  | 1700 | 125.4304 | 14.0777 | 23.2773 | 0.078763 | 8.9098 | 0.011077 | 1.3812 | 122.8276 | 23.5453 | 0.076862 | 23.3285 | 23.853 | 0.0018334 | 0.2074 | 0.85191 | 96.3701 | 0.00087242 | 0.10879 | 0.085165 | 83.6457 | 72.2515 | 65.3289 | 20.6238 | 102.201 | 0.0062037 | 0.35463 | 1.0078 | 1.0166 | 97.8054 | 275.287 | 349.931 | 357.799 | 1019.757 | 0 | 0 | 0
|  | 1705 | 125.0617 | 10.9999 | 15.9952 | 0.10051 | 11.3694 | 0.0094479 | 1.0923 | 123.4538 | 23.314 | 0.067959 | 23.1232 | 23.6556 | 0.0016076 | 0.18186 | 0.86051 | 97.3432 | 0.00094956 | 0.10978 | 0.085142 | 84.0715 | 72.4069 | 64.8792 | 20.6207 | 100.3063 | 0.0065838 | 0.36044 | 1.0087 | 1.0166 | 97.8057 | 275.296 | 350.293 | 358.358 | 1019.767 | 0 | 0 | 0
|  | 1710 | 127.0343 | 9.4052 | 21.9367 | 0.1194 | 13.5068 | 0.0084377 | 0.93902 | 124.084 | 23.5804 | 0.10938 | 23.406 | 23.9466 | 0.0026192 | 0.29629 | 0.87108 | 98.5386 | 0.0010075 | 0.11212 | 0.086593 | 84.5008 | 72.5638 | 64.3267 | 20.6188 | 102.6932 | 0.0067901 | 0.36347 | 1.0038 | 1.0164 | 97.8061 | 275.297 | 350.571 | 358.668 | 1019.823 | 0 | 0 | 0
|  | 1715 | 128.3548 | 10.3381 | 24.6023 | 0.10976 | 12.4157 | 0.0092987 | 1.0392 | 124.7225 | 23.5268 | 0.11294 | 23.3742 | 23.9091 | 0.0027002 | 0.30546 | 0.88438 | 100.043 | 0.0010206 | 0.11406 | 0.08761 | 84.9363 | 72.7245 | 63.7226 | 20.6142 | 102.3209 | 0.0068579 | 0.36962 | 1.0033 | 1.0162 | 97.8062 | 275.297 | 350.893 | 358.922 | 1019.783 | 0 | 0 | 0
|  | 1720 | 126.9882 | 12.2243 | 34.2891 | 0.091832 | 10.3882 | 0.011814 | 1.2242 | 125.3609 | 22.864 | 0.1355 | 22.7272 | 23.2389 | 0.0031488 | 0.3562 | 0.899 | 101.6971 | 0.0010849 | 0.11242 | 0.086641 | 85.3719 | 72.8842 | 63.2398 | 20.6082 | 96.686 | 0.0072787 | 0.37414 | 1.0006 | 1.0161 | 97.8067 | 275.287 | 351.069 | 358.973 | 1020.207 | 0 | 0 | 0
|  | 1725 | 132.196 | 11.1018 | 36.3587 | 0.10526 | 11.9076 | 0.010217 | 1.1 | 126.0088 | 23.2013 | 0.16215 | 23.0776 | 23.6025 | 0.0038272 | 0.43295 | 0.91644 | 103.67 | 0.0010755 | 0.11579 | 0.089986 | 85.8135 | 73.0486 | 62.7689 | 20.6002 | 99.6248 | 0.0071656 | 0.37901 | 0.9975 | 1.0161 | 97.8062 | 275.317 | 351.3 | 359.291 | 1019.877 | 0 | 0 | 0
|  | 1730 | 132.3378 | 11.9428 | 39.7123 | 0.097955 | 11.0809 | 0.011173 | 1.173 | 126.6702 | 22.8909 | 0.16686 | 22.788 | 23.3127 | 0.00389 | 0.44005 | 0.93574 | 105.8525 | 0.0010944 | 0.1149 | 0.089935 | 86.2633 | 73.2198 | 62.207 | 20.5956 | 97.0587 | 0.0073161 | 0.38089 | 0.99691 | 1.016 | 97.8069 | 275.307 | 351.595 | 359.691 | 1019.805 | 0 | 0 | 0
|  | 1735 | 135.494 | 11.7578 | 33.0992 | 0.10187 | 11.5237 | 0.011493 | 1.1596 | 127.3398 | 23.2811 | 0.14216 | 23.1853 | 23.718 | 0.0033718 | 0.38143 | 0.95389 | 107.9062 | 0.0011708 | 0.11813 | 0.092172 | 86.7186 | 73.3947 | 61.7765 | 20.5929 | 100.434 | 0.0075723 | 0.38448 | 0.99963 | 1.0159 | 97.8065 | 275.32 | 351.731 | 359.812 | 1019.816 | 0 | 0 | 0
|  | 1740 | 133.337 | 10.1942 | 34.3643 | 0.11563 | 13.0798 | 0.0099815 | 1.0009 | 128.0118 | 22.846 | 0.17042 | 22.7805 | 23.3158 | 0.0039734 | 0.44948 | 0.97225 | 109.9834 | 0.0011541 | 0.11573 | 0.090628 | 87.1756 | 73.57 | 61.1778 | 20.5922 | 96.8363 | 0.0075959 | 0.38394 | 0.99633 | 1.0158 | 97.8052 | 275.307 | 352.17 | 360.445 | 1019.586 | 0 | 0 | 0
|  | 1745 | 133.5197 | 11.1169 | 36.4569 | 0.10617 | 12.0105 | 0.010768 | 1.1005 | 128.679 | 22.7334 | 0.16681 | 22.6809 | 23.205 | 0.0038707 | 0.43787 | 0.99186 | 112.2018 | 0.0011433 | 0.11684 | 0.09089 | 87.6294 | 73.7415 | 60.6474 | 20.5893 | 95.9378 | 0.0075725 | 0.3888 | 0.99674 | 1.0158 | 97.8052 | 275.302 | 352.368 | 360.51 | 1020.892 | 0 | 0 | 0
|  | 1750 | 140.0075 | 12.0487 | 41.3377 | 0.10272 | 11.6201 | 0.011235 | 1.176 | 129.3628 | 23.5729 | 0.17625 | 23.5354 | 24.092 | 0.0042463 | 0.48035 | 1.0122 | 114.4973 | 0.0011541 | 0.1208 | 0.095031 | 88.0942 | 73.9216 | 60.1117 | 20.5863 | 103.2284 | 0.0074347 | 0.38782 | 0.99562 | 1.0158 | 97.8049 | 275.32 | 352.622 | 360.961 | 1019.952 | 0 | 0 | 0
|  | 1755 | 140.3024 | 12.4908 | 48.6774 | 0.099295 | 11.2325 | 0.011576 | 1.2002 | 130.0636 | 23.3651 | 0.20237 | 23.3384 | 23.8845 | 0.0048334 | 0.54677 | 1.0349 | 117.0651 | 0.0011494 | 0.11917 | 0.094944 | 88.5691 | 74.1103 | 59.618 | 20.5834 | 101.4619 | 0.0074591 | 0.38623 | 0.9926 | 1.0157 | 97.8053 | 275.305 | 352.779 | 361.034 | 1020.002 | 0 | 0 | 0
|  | 1760 | 135.9105 | 11.2395 | 32.6125 | 0.1069 | 12.0923 | 0.010922 | 1.0877 | 130.7541 | 22.8259 | 0.14937 | 22.8131 | 23.3383 | 0.0034861 | 0.39436 | 1.0557 | 119.4179 | 0.0011675 | 0.11627 | 0.092118 | 89.0368 | 74.2921 | 59.106 | 20.5859 | 96.8894 | 0.0076612 | 0.38579 | 0.99856 | 1.0157 | 97.8074 | 275.314 | 352.986 | 361.112 | 1019.767 | 0 | 0 | 0
|  | 1765 | 134.0626 | 11.2842 | 49.9102 | 0.10502 | 11.8806 | 0.010712 | 1.0837 | 131.429 | 22.5818 | 0.22695 | 22.5777 | 23.0968 | 0.0052418 | 0.59296 | 1.0775 | 121.8862 | 0.001125 | 0.11381 | 0.090724 | 89.4939 | 74.464 | 58.5594 | 20.5876 | 94.8642 | 0.0075236 | 0.38225 | 0.98964 | 1.0155 | 97.8086 | 275.283 | 353.12 | 361.239 | 1019.739 | 0 | 0 | 0
|  | 1770 | 133.3045 | 11.4961 | 41.9807 | 0.1025 | 11.5956 | 0.010961 | 1.1124 | 132.0974 | 22.4693 | 0.18724 | 22.4731 | 22.9827 | 0.0043032 | 0.48679 | 1.1013 | 124.5856 | 0.0011236 | 0.11403 | 0.090342 | 89.9465 | 74.6313 | 58.0566 | 20.5873 | 93.9544 | 0.007543 | 0.38455 | 0.99407 | 1.0155 | 97.8084 | 275.302 | 353.242 | 361.253 | 1020.015 | 0 | 0 | 0
|  | 1775 | 139.5372 | 11.2676 | 39.982 | 0.10947 | 12.3839 | 0.010705 | 1.0599 | 132.7796 | 23.4563 | 0.18245 | 23.4626 | 23.9906 | 0.004377 | 0.49514 | 1.123 | 127.0404 | 0.0011719 | 0.11603 | 0.094064 | 90.4075 | 74.8054 | 57.5239 | 20.5882 | 102.3999 | 0.0075384 | 0.3761 | 0.99459 | 1.0154 | 97.8089 | 275.289 | 353.278 | 361.228 | 1019.984 | 0 | 0 | 0
|  | 1780 | 136.8114 | 11.1791 | 45.3229 | 0.10818 | 12.2381 | 0.010398 | 1.0651 | 133.4704 | 23.3495 | 0.20527 | 23.3603 | 23.8863 | 0.0049032 | 0.55467 | 1.1462 | 129.6649 | 0.0011249 | 0.11522 | 0.092437 | 90.8738 | 74.9834 | 56.9726 | 20.5929 | 101.4896 | 0.007354 | 0.37532 | 0.99197 | 1.0154 | 97.8058 | 275.285 | 353.347 | 361.302 | 1019.848 | 0 | 0 | 0
|  | 1785 | 131.2449 | 12.132 | 51.9265 | 0.095632 | 10.8181 | 0.010577 | 1.1587 | 134.1406 | 22.0714 | 0.22007 | 22.0758 | 22.5643 | 0.0049658 | 0.56175 | 1.1709 | 132.456 | 0.0010115 | 0.11081 | 0.08869 | 91.3266 | 75.1488 | 56.4558 | 20.5875 | 90.659 | 0.0071109 | 0.38096 | 0.99032 | 1.0154 | 97.8067 | 275.286 | 353.252 | 361.07 | 1019.991 | 0 | 0 | 0
|  | 1790 | 141.4233 | 13.2434 | 36.4421 | 0.0944 | 10.6788 | 0.011544 | 1.2348 | 134.8222 | 23.6134 | 0.14245 | 23.6281 | 24.1505 | 0.0034401 | 0.38916 | 1.1919 | 134.8332 | 0.0010897 | 0.11656 | 0.095141 | 91.7862 | 75.3197 | 56.003 | 20.5865 | 103.8128 | 0.0071443 | 0.37543 | 0.99903 | 1.0153 | 97.8073 | 275.277 | 353.403 | 361.217 | 1019.879 | 0 | 0 | 0
|  | 1795 | 135.0395 | 12.2397 | 48.5274 | 0.097531 | 11.0329 | 0.01097 | 1.1253 | 135.5134 | 22.9602 | 0.20135 | 22.9872 | 23.5058 | 0.0047329 | 0.5354 | 1.2124 | 137.1446 | 0.0010699 | 0.10975 | 0.090625 | 92.2506 | 75.4949 | 55.5052 | 20.594 | 98.2034 | 0.0071906 | 0.36513 | 0.99232 | 1.0153 | 97.8081 | 275.271 | 353.599 | 361.576 | 1019.657 | 0 | 0 | 0
|  | 1800 | 133.3197 | 12.223 | 41.1061 | 0.096421 | 10.9073 | 0.010824 | 1.1444 | 136.1843 | 23.1521 | 0.16722 | 23.1817 | 23.7019 | 0.0039635 | 0.44836 | 1.2341 | 139.604 | 0.0010436 | 0.11034 | 0.089766 | 92.7016 | 75.6579 | 55.0317 | 20.6003 | 99.8623 | 0.0070333 | 0.36422 | 0.99616 | 1.0153 | 97.8092 | 275.272 | 353.634 | 361.57 | 1019.531 | 0 | 0 | 0
|  | 1805 | 129.4904 | 11.3925 | 36.4987 | 0.10048 | 11.3663 | 0.010002 | 1.0603 | 136.8413 | 22.7056 | 0.1578 | 22.7361 | 23.2405 | 0.0036673 | 0.41486 | 1.2532 | 141.762 | 0.001005 | 0.10653 | 0.087089 | 93.1437 | 75.8124 | 54.5371 | 20.604 | 96.0537 | 0.0069491 | 0.35934 | 0.99733 | 1.0154 | 97.8098 | 275.28 | 353.657 | 361.502 | 1019.469 | 0 | 0 | 0
|  | 1810 | 128.1243 | 12.679 | 41.7532 | 0.08933 | 10.1052 | 0.0116 | 1.2085 | 137.4854 | 23.0375 | 0.15823 | 23.0704 | 23.5719 | 0.0037298 | 0.42192 | 1.2717 | 143.854 | 0.0010363 | 0.10796 | 0.086571 | 93.5779 | 75.9588 | 54.0436 | 20.6111 | 98.8904 | 0.0070235 | 0.35896 | 0.99777 | 1.0159 | 97.8094 | 275.273 | 353.688 | 361.376 | 1019.67 | 0 | 0 | 0
|  | 1815 | 128.5463 | 12.6082 | 40.7827 | 0.090128 | 10.1954 | 0.011553 | 1.1909 | 138.127 | 23.2275 | 0.15462 | 23.2617 | 23.7717 | 0.0036757 | 0.4158 | 1.2902 | 145.9483 | 0.0010412 | 0.10733 | 0.086709 | 94.0111 | 76.103 | 53.6295 | 20.6133 | 100.5329 | 0.0070076 | 0.35466 | 0.99866 | 1.0164 | 97.8097 | 275.287 | 353.702 | 361.458 | 1019.375 | 0 | 0 | 0
|  | 1820 | 124.5736 | 10.7894 | 38.4928 | 0.10207 | 11.5459 | 0.010154 | 1.0051 | 138.7598 | 22.7555 | 0.16865 | 22.7964 | 23.2962 | 0.0039288 | 0.44444 | 1.3092 | 148.0989 | 0.0010364 | 0.10259 | 0.083826 | 94.4374 | 76.2417 | 53.1302 | 20.6178 | 96.5201 | 0.0070816 | 0.34725 | 0.99774 | 1.0171 | 97.81 | 275.291 | 353.818 | 361.575 | 1019.363 | 0 | 0 | 0
|  | 1825 | 125.0957 | 12.4759 | 36.1143 | 0.088639 | 10.027 | 0.011592 | 1.1733 | 139.384 | 23.1347 | 0.13528 | 23.1698 | 23.663 | 0.0032011 | 0.36212 | 1.327 | 150.1152 | 0.0010275 | 0.104 | 0.084322 | 94.8578 | 76.3748 | 52.6378 | 20.6213 | 99.7357 | 0.0069647 | 0.34641 | 1.0019 | 1.0175 | 97.8119 | 275.274 | 353.72 | 361.249 | 1019.524 | 0 | 0 | 0
|  | 1830 | 125.5336 | 13.2445 | 38.4345 | 0.083787 | 9.4782 | 0.011486 | 1.2363 | 140.0106 | 23.4498 | 0.13434 | 23.4829 | 23.9716 | 0.0032203 | 0.36429 | 1.3431 | 151.9313 | 0.00096238 | 0.10359 | 0.084474 | 95.2798 | 76.5085 | 52.2343 | 20.6252 | 102.4601 | 0.006616 | 0.34128 | 1.0024 | 1.0179 | 97.8117 | 275.268 | 353.682 | 361.042 | 1019.493 | 0 | 0 | 0
|  | 1835 | 122.0206 | 11.2443 | 29.2963 | 0.095929 | 10.8517 | 0.010055 | 1.0651 | 140.6295 | 23.1336 | 0.11887 | 23.1675 | 23.643 | 0.0028104 | 0.31792 | 1.3581 | 153.6368 | 0.00096455 | 0.10218 | 0.082346 | 95.6968 | 76.6373 | 51.7803 | 20.629 | 99.721 | 0.0066837 | 0.34123 | 1.0045 | 1.0182 | 97.8124 | 275.274 | 353.701 | 360.96 | 1019.56 | 0 | 0 | 0
|  | 1840 | 124.4089 | 12.4339 | 35.1284 | 0.088449 | 10.0056 | 0.011318 | 1.1677 | 141.2455 | 23.5017 | 0.12946 | 23.5262 | 24.0003 | 0.0031071 | 0.35148 | 1.3729 | 155.3103 | 0.0010011 | 0.10328 | 0.08383 | 96.1123 | 76.7639 | 51.2973 | 20.6284 | 102.8766 | 0.0067769 | 0.33978 | 1.0037 | 1.0186 | 97.8123 | 275.253 | 353.551 | 360.675 | 1019.658 | 0 | 0 | 0
|  | 1845 | 120.9416 | 13.2171 | 53.3978 | 0.08089 | 9.1504 | 0.011827 | 1.208 | 141.8589 | 22.9339 | 0.18449 | 22.9572 | 23.4127 | 0.0043193 | 0.48861 | 1.3915 | 157.4105 | 0.00095669 | 0.097715 | 0.081082 | 96.5245 | 76.8883 | 50.8977 | 20.6312 | 97.9629 | 0.0066858 | 0.33096 | 0.99782 | 1.019 | 97.8125 | 275.264 | 353.541 | 360.556 | 1019.246 | 0 | 0 | 0
|  | 1850 | 121.9296 | 13.7951 | 45.7533 | 0.078134 | 8.8386 | 0.013454 | 1.2778 | 142.4661 | 23.8453 | 0.14685 | 23.869 | 24.3441 | 0.0035749 | 0.4044 | 1.4112 | 159.643 | 0.0010512 | 0.099835 | 0.08198 | 96.9322 | 77.0087 | 50.4806 | 20.64 | 105.9017 | 0.0069309 | 0.3261 | 1.0025 | 1.0194 | 97.8125 | 275.248 | 353.534 | 360.57 | 1019.429 | 0 | 0 | 0
|  | 1855 | 115.675 | 11.5062 | 42.9634 | 0.088871 | 10.0533 | 0.011216 | 1.0845 | 143.0601 | 23.0588 | 0.16233 | 23.0752 | 23.5214 | 0.0038182 | 0.43192 | 1.4297 | 161.7338 | 0.00099675 | 0.096385 | 0.078028 | 97.3322 | 77.1213 | 50.1002 | 20.6449 | 99.0024 | 0.006842 | 0.32565 | 1.0011 | 1.0198 | 97.8132 | 275.251 | 353.434 | 360.268 | 1019.4 | 0 | 0 | 0
|  | 1860 | 115.4823 | 11.2668 | 32.7147 | 0.090608 | 10.2498 | 0.010553 | 1.059 | 143.638 | 23.2044 | 0.12529 | 23.2143 | 23.658 | 0.0029642 | 0.33532 | 1.4467 | 163.6519 | 0.00095616 | 0.09595 | 0.077842 | 97.7219 | 77.2247 | 49.6049 | 20.6476 | 100.2283 | 0.0066331 | 0.32269 | 1.0057 | 1.0202 | 97.8152 | 275.263 | 353.334 | 360.087 | 1020.065 | 0 | 0 | 0
|  | 1865 | 114.2591 | 15.448 | 45.7134 | 0.065384 | 7.3964 | 0.01357 | 1.434 | 144.2123 | 23.0673 | 0.12709 | 23.0748 | 23.518 | 0.0029889 | 0.33811 | 1.4616 | 165.3355 | 0.00088726 | 0.09376 | 0.076818 | 98.1085 | 77.3257 | 49.2241 | 20.6498 | 99.0375 | 0.0063496 | 0.31806 | 1.0058 | 1.0205 | 97.8155 | 275.251 | 353.298 | 360.083 | 1019.471 | 0 | 0 | 0
|  | 1870 | 112.0128 | 12.8354 | 40.7973 | 0.077146 | 8.7269 | 0.012058 | 1.1891 | 144.778 | 22.989 | 0.13433 | 22.9935 | 23.4292 | 0.0031473 | 0.35603 | 1.4769 | 167.0709 | 0.00093025 | 0.091736 | 0.075306 | 98.4888 | 77.4214 | 48.9089 | 20.6547 | 98.3535 | 0.0065565 | 0.31317 | 1.0053 | 1.0207 | 97.8161 | 275.254 | 353.251 | 359.946 | 1019.504 | 0 | 0 | 0
|  | 1875 | 107.5166 | 11.0794 | 29.1654 | 0.085785 | 9.7042 | 0.01069 | 1.0337 | 145.3268 | 22.8142 | 0.10775 | 22.8058 | 23.22 | 0.002502 | 0.28303 | 1.491 | 168.6685 | 0.000917 | 0.08868 | 0.07239 | 98.8581 | 77.5077 | 48.4552 | 20.664 | 96.809 | 0.0065285 | 0.30637 | 1.0085 | 1.021 | 97.8152 | 275.266 | 353.053 | 359.464 | 1019.531 | 0 | 0 | 0
|  | 1880 | 108.4739 | 14.5303 | 39.9563 | 0.065994 | 7.4654 | 0.013804 | 1.3816 | 145.8668 | 23.5345 | 0.11021 | 23.5113 | 23.9255 | 0.0026369 | 0.29829 | 1.5039 | 170.1218 | 0.00091098 | 0.091174 | 0.073288 | 99.2223 | 77.5887 | 48.0821 | 20.6693 | 102.9548 | 0.0063749 | 0.30551 | 1.0086 | 1.0213 | 97.8139 | 275.259 | 352.835 | 359.05 | 1019.641 | 0 | 0 | 0
|  | 1885 | 106.9243 | 11.9915 | 28.1065 | 0.078824 | 8.9167 | 0.011108 | 1.1016 | 146.4053 | 23.0668 | 0.094546 | 23.032 | 23.4325 | 0.0022155 | 0.25062 | 1.516 | 171.4941 | 0.00087554 | 0.086831 | 0.071774 | 99.5849 | 77.6686 | 47.7571 | 20.6696 | 98.8515 | 0.0062971 | 0.29829 | 1.0107 | 1.0216 | 97.814 | 275.257 | 352.65 | 358.783 | 1019.733 | 0 | 0 | 0
|  | 1890 | 106.0184 | 9.1605 | 17.1385 | 0.10231 | 11.5734 | 0.0079421 | 0.8534 | 146.9377 | 23.2586 | 0.074219 | 23.2192 | 23.6248 | 0.0017534 | 0.19835 | 1.5259 | 172.6165 | 0.00081255 | 0.08731 | 0.071329 | 99.9427 | 77.7448 | 47.2837 | 20.6736 | 100.4835 | 0.0059847 | 0.29761 | 1.0135 | 1.0221 | 97.8151 | 275.274 | 352.584 | 358.743 | 1019.785 | 0 | 0 | 0
|  | 1895 | 106.4065 | 12.7452 | 26.1214 | 0.073803 | 8.3487 | 0.011082 | 1.1293 | 147.4687 | 23.2215 | 0.08183 | 23.1677 | 23.5589 | 0.0019278 | 0.21808 | 1.5351 | 173.6576 | 0.00081791 | 0.083343 | 0.070944 | 100.2984 | 77.8199 | 46.7968 | 20.6747 | 100.1007 | 0.0060143 | 0.28676 | 1.0127 | 1.0222 | 97.8156 | 275.253 | 352.364 | 358.314 | 1019.753 | 0 | 0 | 0
|  | 1900 | 101.1329 | 16.8539 | 40.27 | 0.053045 | 6.0006 | 0.014494 | 1.4724 | 147.9876 | 22.8349 | 0.092219 | 22.7756 | 23.1635 | 0.0021361 | 0.24164 | 1.5453 | 174.8069 | 0.00076883 | 0.078105 | 0.067261 | 100.6439 | 77.8882 | 46.5387 | 20.6846 | 96.7682 | 0.0058538 | 0.27566 | 1.0117 | 1.0224 | 97.8158 | 275.258 | 352.266 | 358.266 | 1019.655 | 0 | 0 | 0
|  | 1905 | 101.5499 | 13.6456 | 33.2085 | 0.065787 | 7.442 | 0.01085 | 1.1701 | 148.4943 | 23.6033 | 0.091387 | 23.5253 | 23.9057 | 0.0021847 | 0.24714 | 1.5561 | 176.0288 | 0.00071378 | 0.076974 | 0.067299 | 100.9803 | 77.9498 | 46.2255 | 20.6931 | 103.3171 | 0.0054993 | 0.26518 | 1.012 | 1.0225 | 97.8158 | 275.27 | 352.017 | 357.709 | 1019.381 | 0 | 0 | 0
|  | 1910 | 92.6351 | 13.0545 | 27.8739 | 0.062729 | 7.096 | 0.011389 | 1.1535 | 148.9798 | 22.8403 | 0.075694 | 22.7438 | 23.0996 | 0.0017485 | 0.19779 | 1.5659 | 177.1411 | 0.00071441 | 0.072355 | 0.061745 | 101.3029 | 77.9999 | 45.8959 | 20.7065 | 96.6561 | 0.0056066 | 0.25904 | 1.0139 | 1.0227 | 97.8167 | 275.276 | 351.69 | 357.192 | 1019.344 | 0 | 0 | 0
|  | 1915 | 92.9711 | 14.1683 | 26.2947 | 0.058007 | 6.5619 | 0.013227 | 1.2214 | 149.4438 | 23.419 | 0.064456 | 23.3041 | 23.664 | 0.0015253 | 0.17254 | 1.5741 | 178.067 | 0.00076727 | 0.070849 | 0.061725 | 101.6116 | 78.0385 | 45.6016 | 20.7127 | 101.5466 | 0.0057601 | 0.24966 | 1.0152 | 1.0227 | 97.8155 | 275.266 | 351.449 | 356.877 | 1019.37 | 0 | 0 | 0
|  | 1920 | 90.1983 | 13.8499 | 25.0089 | 0.057571 | 6.5125 | 0.012767 | 1.1941 | 149.9017 | 23.6146 | 0.060392 | 23.4853 | 23.8407 | 0.0014398 | 0.16287 | 1.5815 | 178.9055 | 0.00073503 | 0.068747 | 0.059887 | 101.9156 | 78.0738 | 45.311 | 20.7217 | 103.1907 | 0.0055908 | 0.24215 | 1.0159 | 1.0229 | 97.8151 | 275.263 | 351.249 | 356.564 | 1021.183 | 0 | 0 | 0
|  | 1925 | 85.9484 | 13.5319 | 17.3121 | 0.056148 | 6.3516 | 0.011589 | 1.137 | 150.3421 | 23.2465 | 0.041507 | 23.0921 | 23.4185 | 0.00097204 | 0.10996 | 1.5876 | 179.5876 | 0.0006507 | 0.063841 | 0.056798 | 102.2073 | 78.0998 | 45.027 | 20.7301 | 99.8813 | 0.0052667 | 0.23129 | 1.0181 | 1.023 | 97.8165 | 275.278 | 350.837 | 355.796 | 1019.394 | 0 | 0 | 0
|  | 1930 | 81.8677 | 14.0659 | 21.178 | 0.051451 | 5.8203 | 0.010932 | 1.1779 | 150.7616 | 23.5524 | 0.045999 | 23.3716 | 23.6883 | 0.0010896 | 0.12326 | 1.5927 | 180.1706 | 0.00056249 | 0.060607 | 0.054057 | 102.4844 | 78.1148 | 44.7533 | 20.7435 | 102.4211 | 0.0048418 | 0.21991 | 1.0177 | 1.023 | 97.816 | 275.249 | 350.472 | 355.221 | 1019.674 | 0 | 0 | 0
|  | 1935 | 78.0199 | 13.9782 | 16.1853 | 0.049341 | 5.5816 | 0.013847 | 1.1749 | 151.1613 | 23.6571 | 0.03362 | 23.4516 | 23.7533 | 0.0007986 | 0.090339 | 1.5974 | 180.7046 | 0.00068325 | 0.057973 | 0.051614 | 102.7486 | 78.1195 | 44.5089 | 20.7537 | 103.2282 | 0.0053587 | 0.21183 | 1.0191 | 1.023 | 97.8162 | 275.259 | 350.114 | 354.619 | 1019.287 | 0 | 0 | 0
|  | 1940 | 73.4893 | 12.4867 | 11.8315 | 0.052027 | 5.8854 | 0.013272 | 1.1091 | 151.5401 | 23.5792 | 0.026054 | 23.3439 | 23.6266 | 0.00061556 | 0.069633 | 1.601 | 181.1046 | 0.00069052 | 0.057702 | 0.049112 | 103.0004 | 78.1135 | 44.2535 | 20.7627 | 102.4156 | 0.0054005 | 0.21161 | 1.0201 | 1.0231 | 97.8168 | 275.243 | 349.659 | 353.893 | 1019.152 | 0 | 0 | 0
|  | 1945 | 70.7517 | 11.2515 | 13.2817 | 0.055588 | 6.2882 | 0.011306 | 1.0013 | 151.9007 | 23.1835 | 0.031834 | 22.9246 | 23.1917 | 0.00073829 | 0.083517 | 1.6043 | 181.4874 | 0.00062846 | 0.055659 | 0.047288 | 103.2414 | 78.098 | 43.9889 | 20.7666 | 98.888 | 0.0051754 | 0.20856 | 1.0193 | 1.023 | 97.8164 | 275.255 | 349.239 | 353.308 | 1019.323 | 0 | 0 | 0
|  | 1950 | 70.837 | 13.8055 | 1.2601 | 0.045359 | 5.1311 | 0.014268 | 1.2086 | 152.2547 | 23.5152 | 0.0024336 | 23.2295 | 23.4864 | 5.7155e-05 | 0.0064655 | 1.6063 | 181.7124 | 0.00064716 | 0.054821 | 0.047217 | 103.4777 | 78.0793 | 43.7147 | 20.7695 | 101.6375 | 0.0052181 | 0.20399 | 1.0227 | 1.023 | 97.8167 | 275.228 | 348.892 | 352.75 | 1019.209 | 0 | 0 | 0
|  | 1955 | 69.5927 | 16.9561 | 22.2221 | 0.036282 | 4.1043 | 0.018129 | 1.4943 | 152.6057 | 23.7735 | 0.033978 | 23.4675 | 23.7291 | 0.00080626 | 0.091206 | 1.6085 | 181.9566 | 0.00065777 | 0.054214 | 0.046455 | 103.7119 | 78.0592 | 43.5338 | 20.7743 | 103.8066 | 0.0052333 | 0.20064 | 1.019 | 1.0229 | 97.8159 | 275.222 | 348.638 | 352.523 | 1019.098 | 0 | 0 | 0
|  | 1960 | 68.3411 | 14.1778 | 7.2036 | 0.042611 | 4.8203 | 0.017641 | 1.2553 | 152.9506 | 23.9854 | 0.012838 | 23.6541 | 23.9092 | 0.00030696 | 0.034723 | 1.6113 | 182.2714 | 0.00075171 | 0.053492 | 0.045704 | 103.9423 | 78.036 | 43.3346 | 20.7787 | 105.5645 | 0.005613 | 0.19733 | 1.0214 | 1.0229 | 97.8163 | 275.218 | 348.305 | 352.061 | 1019.099 | 0 | 0 | 0
|  | 1965 | 67.2676 | 18.1372 | 21.8592 | 0.032786 | 3.7088 | 0.027491 | 1.5741 | 153.2896 | 24.4667 | 0.02943 | 24.1075 | 24.3514 | 0.00071668 | 0.081072 | 1.6138 | 182.5609 | 0.00090131 | 0.051609 | 0.044898 | 104.1688 | 78.01 | 43.1246 | 20.7851 | 109.7467 | 0.0061815 | 0.18938 | 1.0195 | 1.0229 | 97.816 | 275.205 | 347.997 | 351.519 | 1019.214 | 0 | 0 | 0
|  | 1970 | 63.9327 | 19.1613 | 15.0107 | 0.029495 | 3.3365 | 0.034813 | 1.6461 | 153.6176 | 23.8479 | 0.018681 | 23.4733 | 23.7004 | 0.00044274 | 0.050084 | 1.6167 | 182.8888 | 0.0010268 | 0.048551 | 0.042668 | 104.3877 | 77.9785 | 42.9978 | 20.7893 | 104.1571 | 0.0068245 | 0.18454 | 1.0206 | 1.0228 | 97.8154 | 275.206 | 347.634 | 350.998 | 1019.354 | 0 | 0 | 0
|  | 1975 | 61.4888 | 11.8025 | 5.8653 | 0.046055 | 5.2098 | 0.022217 | 0.9654 | 153.9312 | 23.5488 | 0.011567 | 23.1487 | 23.3527 | 0.00027012 | 0.030557 | 1.6185 | 183.0904 | 0.0010232 | 0.044461 | 0.040717 | 104.5962 | 77.9398 | 42.8073 | 20.7947 | 101.4285 | 0.0068651 | 0.17482 | 1.0213 | 1.0227 | 97.8161 | 275.235 | 347.183 | 350.242 | 1019.433 | 0 | 0 | 0
|  | 1980 | 59.6451 | 13.553 | 1.2919 | 0.038904 | 4.4009 | 0.022683 | 1.0964 | 154.234 | 24.2825 | 0.0020904 | 23.8333 | 24.0433 | 5.026e-05 | 0.0056855 | 1.6193 | 183.181 | 0.00088247 | 0.042656 | 0.039392 | 104.7964 | 77.896 | 42.5651 | 20.8044 | 107.6818 | 0.0061301 | 0.16617 | 1.0223 | 1.0226 | 97.8153 | 275.203 | 346.649 | 349.703 | 1019.325 | 0 | 0 | 0
|  | 1985 | 53.7512 | 18.3159 | 10.7074 | 0.025942 | 2.9347 | 0.032042 | 1.4964 | 154.5175 | 23.1865 | 0.012112 | 22.7412 | 22.9338 | 0.00027778 | 0.031423 | 1.6201 | 183.2738 | 0.00083124 | 0.03882 | 0.035581 | 104.9839 | 77.8426 | 42.4263 | 20.8123 | 98.1099 | 0.0060793 | 0.16075 | 1.0211 | 1.0225 | 97.8157 | 275.206 | 346.401 | 349.335 | 1019.297 | 0 | 0 | 0
|  | 1990 | 49.7554 | 13.8641 | 10.6371 | 0.031725 | 3.5888 | 0.033713 | 1.1583 | 154.7762 | 22.882 | 0.014934 | 22.4114 | 22.5974 | 0.00033746 | 0.038174 | 1.6217 | 183.4478 | 0.0010695 | 0.036747 | 0.033189 | 105.1558 | 77.777 | 42.2844 | 20.8199 | 95.4173 | 0.0072055 | 0.15625 | 1.0204 | 1.0222 | 97.816 | 275.193 | 345.92 | 348.79 | 1019.295 | 0 | 0 | 0
|  | 1995 | 50.243 | 15.5727 | 16.1405 | 0.028521 | 3.2264 | 0.045162 | 1.3445 | 155.0262 | 24.0599 | 0.019413 | 23.5331 | 23.7129 | 0.00046034 | 0.052075 | 1.6237 | 183.6734 | 0.0012881 | 0.038348 | 0.033791 | 105.3232 | 77.7074 | 42.1181 | 20.8241 | 105.3504 | 0.007908 | 0.15545 | 1.0197 | 1.0219 | 97.8159 | 275.184 | 345.45 | 348.089 | 1019.365 | 0 | 0 | 0
|  | 2000 | 50.5798 | 21.9622 | 9.151 | 0.020359 | 2.303 | 0.071773 | 1.8573 | 155.2783 | 24.5245 | 0.0077185 | 23.9637 | 24.1375 | 0.0001863 | 0.021075 | 1.6253 | 183.8563 | 0.0014612 | 0.037812 | 0.033965 | 105.4926 | 77.6391 | 42.0032 | 20.8259 | 109.35 | 0.0085332 | 0.15203 | 1.0206 | 1.0215 | 97.8146 | 275.18 | 345.107 | 347.61 | 1019.47 | 0 | 0 | 0
|  | 2005 | 48.714 | 12.1061 | 5.945 | 0.035571 | 4.0239 | 0.042323 | 1.01 | 155.5265 | 24.1187 | 0.0089191 | 23.5399 | 23.7103 | 0.00021147 | 0.023922 | 1.6263 | 183.9687 | 0.0015055 | 0.035928 | 0.032681 | 105.6592 | 77.5693 | 41.888 | 20.8286 | 105.6384 | 0.0088267 | 0.1486 | 1.0202 | 1.0212 | 97.815 | 275.193 | 344.707 | 347.203 | 1019.499 | 0 | 0 | 0
|  | 2010 | 45.9708 | 11.2494 | 7.9277 | 0.036125 | 4.0865 | 0.044991 | 0.91551 | 155.7632 | 23.8365 | 0.012235 | 23.241 | 23.4067 | 0.00028639 | 0.032397 | 1.6275 | 184.1095 | 0.0016253 | 0.033073 | 0.030803 | 105.8179 | 77.4942 | 41.6646 | 20.8342 | 103.077 | 0.0094228 | 0.14187 | 1.0194 | 1.0208 | 97.814 | 275.168 | 344.359 | 346.815 | 1019.721 | 0 | 0 | 0
|  | 2015 | 43.8682 | 16.6219 | 2.0428 | 0.02333 | 2.6392 | 0.072198 | 1.46 | 155.9878 | 24.3985 | 0.0019913 | 23.7651 | 23.9335 | 4.7659e-05 | 0.0053913 | 1.6284 | 184.204 | 0.0016844 | 0.034062 | 0.02984 | 105.9696 | 77.4133 | 41.5436 | 20.8405 | 107.8864 | 0.009511 | 0.14244 | 1.0202 | 1.0204 | 97.8158 | 275.21 | 344.013 | 346.451 | 1019.589 | 0 | 0 | 0
|  | 2020 | 43.2595 | 15.7869 | 16.3486 | 0.024224 | 2.7402 | 0.075998 | 1.3398 | 156.2057 | 24.27 | 0.016658 | 23.6155 | 23.7735 | 0.00039602 | 0.044799 | 1.6295 | 184.3295 | 0.0018409 | 0.032456 | 0.029327 | 106.1175 | 77.3295 | 41.4162 | 20.8418 | 106.6429 | 0.010216 | 0.13857 | 1.0181 | 1.02 | 97.8164 | 275.182 | 343.658 | 345.958 | 1019.657 | 0 | 0 | 0
|  | 2025 | 38.9742 | 13.6784 | 10.5236 | 0.025188 | 2.8493 | 0.075495 | 1.3314 | 156.4112 | 23.546 | 0.011507 | 22.8891 | 23.0359 | 0.00026507 | 0.029985 | 1.6311 | 184.5165 | 0.0019016 | 0.033534 | 0.027183 | 106.2588 | 77.2401 | 41.3002 | 20.8467 | 100.2792 | 0.010723 | 0.14429 | 1.0183 | 1.0196 | 97.8181 | 275.192 | 343.329 | 345.531 | 1019.612 | 0 | 0 | 0
|  | 2030 | 41.6809 | 17.5535 | 6.8445 | 0.020991 | 2.3745 | 0.10148 | 1.5124 | 156.6129 | 24.0538 | 0.0061123 | 23.3627 | 23.5053 | 0.00014367 | 0.016252 | 1.6321 | 184.632 | 0.0021301 | 0.031746 | 0.028475 | 106.3979 | 77.1492 | 41.1703 | 20.8441 | 104.5614 | 0.011529 | 0.13742 | 1.0185 | 1.0192 | 97.8178 | 275.2 | 343.036 | 345.129 | 1019.701 | 0 | 0 | 0
|  | 2035 | 40.0455 | 18.9887 | 4.8807 | 0.018643 | 2.1089 | 0.12319 | 1.7161 | 156.8172 | 24.1902 | 0.0038519 | 23.4751 | 23.6221 | 9.0991e-05 | 0.010293 | 1.6327 | 184.6984 | 0.0022967 | 0.031992 | 0.027691 | 106.5383 | 77.06 | 41.0874 | 20.8476 | 105.6603 | 0.01219 | 0.1376 | 1.0182 | 1.0186 | 97.8161 | 275.197 | 342.743 | 344.889 | 1021.218 | 0 | 0 | 0
|  | 2040 | 38.385 | 13.1625 | 6.9619 | 0.02578 | 2.9162 | 0.089573 | 1.1731 | 157.0133 | 23.7042 | 0.0077616 | 22.9854 | 23.1233 | 0.00017947 | 0.020303 | 1.6334 | 184.7749 | 0.0023091 | 0.030241 | 0.026526 | 106.6739 | 76.9673 | 40.9737 | 20.8499 | 101.3772 | 0.012445 | 0.13452 | 1.0172 | 1.0181 | 97.8169 | 275.188 | 342.473 | 344.529 | 1019.575 | 0 | 0 | 0
|  | 2045 | 38.4662 | 19.9171 | 11.9085 | 0.017073 | 1.9313 | 0.14109 | 1.7697 | 157.2054 | 24.0965 | 0.0086578 | 23.3401 | 23.4832 | 0.00020331 | 0.022999 | 1.6344 | 184.8832 | 0.0024088 | 0.030214 | 0.026608 | 106.8067 | 76.8731 | 40.8467 | 20.8513 | 104.6457 | 0.012709 | 0.13308 | 1.0164 | 1.0174 | 97.8165 | 275.199 | 342.097 | 344.194 | 1019.622 | 0 | 0 | 0
|  | 2050 | 38.4701 | 17.5069 | 11.662 | 0.019425 | 2.1974 | 0.1304 | 1.4529 | 157.3977 | 24.2543 | 0.0095903 | 23.4793 | 23.6216 | 0.00022654 | 0.025626 | 1.6354 | 185.0047 | 0.0025331 | 0.028222 | 0.026358 | 106.9391 | 76.7794 | 40.7912 | 20.8528 | 105.9589 | 0.013172 | 0.12714 | 1.0156 | 1.0168 | 97.8168 | 275.213 | 341.898 | 343.97 | 1019.607 | 0 | 0 | 0
|  | 2055 | 36.7989 | 13.1105 | 20.0802 | 0.024812 | 2.8068 | 0.10701 | 1.1582 | 157.5859 | 24.1213 | 0.02122 | 23.3385 | 23.4794 | 0.00049824 | 0.056362 | 1.6373 | 185.2097 | 0.0026552 | 0.028738 | 0.025577 | 107.0689 | 76.6841 | 40.6517 | 20.8552 | 104.7462 | 0.013754 | 0.12897 | 1.0135 | 1.0159 | 97.8165 | 275.224 | 341.721 | 343.784 | 1019.463 | 0 | 0 | 0
|  | 2060 | 37.0873 | 0 | 0 | -0.0046164 | -0.52222 | 0 | 0 | 157.7706 | 24.2799 | 0.0054691 | 23.4814 | 23.6257 | 0.00012921 | 0.014617 | 1.6388 | 185.3871 | 0.0027188 | 0.029267 | 0.02584 | 107.1975 | 76.5877 | 40.5795 | 20.8549 | 106.0803 | 0.013951 | 0.12989 | 1.0145 | 1.0151 | 97.8168 | 275.239 | 341.568 | 343.667 | 1019.426 | 0 | 0 | 0
|  | 2065 | 37.2458 | 22.6028 | 29.7092 | 0.014567 | 1.6478 | 0.2061 | 2.0708 | 157.9565 | 24.2447 | 0.018363 | 23.4312 | 23.5675 | 0.00043277 | 0.048956 | 1.6402 | 185.5461 | 0.0030022 | 0.030165 | 0.026174 | 107.3275 | 76.4922 | 40.6415 | 20.8535 | 105.7003 | 0.015177 | 0.13244 | 1.012 | 1.0141 | 97.8172 | 275.225 | 341.332 | 343.318 | 1019.397 | 0 | 0 | 0
|  | 2070 | 37.2573 | 9.3289 | 6.3145 | 0.035305 | 3.9938 | 0.083782 | 0.80963 | 158.1427 | 24.2392 | 0.0094703 | 23.4089 | 23.5402 | 0.00022293 | 0.025219 | 1.6419 | 185.7315 | 0.0029579 | 0.028584 | 0.025922 | 107.4578 | 76.3975 | 40.4321 | 20.8544 | 105.5757 | 0.014991 | 0.12817 | 1.0118 | 1.0129 | 97.818 | 275.239 | 341.084 | 342.998 | 1019.475 | 0 | 0 | 0
|  | 2075 | 34.1689 | 78.5086 | 3.9069 | 0.0038474 | 0.43522 | 0.77542 | 7.4888 | 158.3213 | 23.7741 | 0.0006512 | 22.9486 | 23.0822 | 1.5031e-05 | 0.0017004 | 1.6425 | 185.7988 | 0.0029833 | 0.028812 | 0.024288 | 107.5833 | 76.2994 | 40.3468 | 20.8587 | 101.5138 | 0.015348 | 0.13032 | 1.013 | 1.0131 | 97.8178 | 275.244 | 340.92 | 342.905 | 1019.519 | 0 | 0 | 0
|  | 2080 | 35.556 | 15.5074 | 16.2643 | 0.020269 | 2.2928 | 0.1632 | 1.416 | 158.4956 | 24.3952 | 0.013916 | 23.5405 | 23.689 | 0.00032966 | 0.037291 | 1.6433 | 185.8963 | 0.0033079 | 0.0287 | 0.025157 | 107.7069 | 76.1998 | 40.3401 | 20.8579 | 106.8522 | 0.016394 | 0.12799 | 1.0118 | 1.0134 | 97.8186 | 275.256 | 340.809 | 342.96 | 1019.547 | 0 | 0 | 0
|  | 2085 | 34.0553 | 6.9679 | 13.5986 | 0.043205 | 4.8874 | 0.07688 | 0.62236 | 158.6696 | 23.8717 | 0.025358 | 23.0217 | 23.1695 | 0.00058753 | 0.066462 | 1.6456 | 186.1557 | 0.0033216 | 0.026889 | 0.024069 | 107.83 | 76.1005 | 40.1361 | 20.86 | 102.2555 | 0.01676 | 0.12469 | 1.0107 | 1.0136 | 97.8192 | 275.246 | 340.607 | 342.793 | 1019.606 | 0 | 0 | 0
|  | 2090 | 33.2425 | 13.7746 | 10.4819 | 0.021334 | 2.4133 | 0.15982 | 1.2787 | 158.8379 | 24.0528 | 0.0095825 | 23.1849 | 23.3363 | 0.00022362 | 0.025296 | 1.6476 | 186.3851 | 0.0034095 | 0.027279 | 0.023723 | 107.9494 | 75.999 | 39.9628 | 20.8619 | 103.761 | 0.01703 | 0.1252 | 1.0128 | 1.0139 | 97.8211 | 275.236 | 340.439 | 342.662 | 1019.569 | 0 | 0 | 0
|  | 2095 | 33.405 | 76.9024 | 12.6323 | 0.0038399 | 0.43438 | 0.9059 | 6.9321 | 159.0045 | 24.0367 | 0.0020814 | 23.1538 | 23.3054 | 4.8507e-05 | 0.0054872 | 1.6483 | 186.462 | 0.0034786 | 0.026619 | 0.023738 | 108.0681 | 75.8971 | 39.9205 | 20.8618 | 103.5527 | 0.017337 | 0.12344 | 1.0141 | 1.0143 | 97.8198 | 275.247 | 340.209 | 342.437 | 1019.679 | 0 | 0 | 0
|  | 2100 | 32.7627 | 35.4153 | 14.5181 | 0.0081779 | 0.9251 | 0.43853 | 3.1296 | 159.1699 | 24.0339 | 0.0050969 | 23.1392 | 23.294 | 0.00011873 | 0.013431 | 1.6487 | 186.5093 | 0.0035863 | 0.025594 | 0.023276 | 108.1856 | 75.7952 | 39.8951 | 20.8636 | 103.4758 | 0.017802 | 0.12064 | 1.0144 | 1.015 | 97.8176 | 275.24 | 340.035 | 342.309 | 1019.721 | 0 | 0 | 0
|  | 2105 | 31.4668 | 13.0949 | 2.3244 | 0.021242 | 2.403 | 0.17454 | 1.221 | 159.3305 | 24.2207 | 0.0021046 | 23.3058 | 23.46 | 4.9375e-05 | 0.0055854 | 1.6492 | 186.5569 | 0.0037075 | 0.025936 | 0.022675 | 108.3005 | 75.6914 | 39.8255 | 20.8665 | 105.0306 | 0.0182 | 0.12103 | 1.0154 | 1.0157 | 97.8181 | 275.246 | 339.841 | 342.09 | 1019.701 | 0 | 0 | 0
|  | 2110 | 32.4803 | 11.4544 | 0.60506 | 0.025067 | 2.8356 | 0.14629 | 0.98998 | 159.4904 | 24.7906 | 0.00063188 | 23.8427 | 24.003 | 1.5167e-05 | 0.0017157 | 1.6493 | 186.5751 | 0.003667 | 0.024816 | 0.023044 | 108.4148 | 75.5878 | 39.6937 | 20.8671 | 109.9783 | 0.017668 | 0.11644 | 1.0161 | 1.0162 | 97.8189 | 275.254 | 339.679 | 341.962 | 1019.677 | 0 | 0 | 0
|  | 2115 | 30.7777 | 11.8901 | 12.1912 | 0.022882 | 2.5885 | 0.14899 | 1.0271 | 159.6485 | 24.4462 | 0.01179 | 23.5007 | 23.6606 | 0.00027897 | 0.031557 | 1.6501 | 186.6583 | 0.0034092 | 0.023503 | 0.021816 | 108.527 | 75.4839 | 39.5835 | 20.8704 | 106.8944 | 0.016793 | 0.11383 | 1.0154 | 1.0167 | 97.8188 | 275.257 | 339.523 | 341.834 | 1019.645 | 0 | 0 | 0
|  | 2120 | 29.5222 | 11.2669 | 6.6421 | 0.023163 | 2.6203 | 0.14868 | 1.0475 | 159.7992 | 24.1017 | 0.0065993 | 23.1558 | 23.3134 | 0.00015385 | 0.017404 | 1.6511 | 186.7807 | 0.003444 | 0.024264 | 0.021262 | 108.6347 | 75.377 | 39.4635 | 20.8714 | 103.8418 | 0.017148 | 0.11681 | 1.0166 | 1.0173 | 97.8191 | 275.249 | 339.321 | 341.631 | 1019.556 | 0 | 0 | 0
|  | 2125 | 31.2749 | 12.9313 | 13.7552 | 0.02138 | 2.4185 | 0.16489 | 1.221 | 159.9512 | 24.2597 | 0.012541 | 23.2928 | 23.4504 | 0.00029408 | 0.033267 | 1.6523 | 186.9074 | 0.0035254 | 0.026105 | 0.022525 | 108.7441 | 75.2712 | 39.3571 | 20.8672 | 105.141 | 0.017399 | 0.12138 | 1.0163 | 1.0177 | 97.819 | 275.252 | 339.106 | 341.4 | 1019.491 | 0 | 0 | 0
|  | 2130 | 32.9784 | 0 | 78.9463 | 0.0011728 | 0.13268 | 3.2628 | 22.0508 | 160.1119 | 24.6897 | 0.0038804 | 23.6985 | 23.8618 | 9.2592e-05 | 0.010474 | 1.6532 | 187.0167 | 0.0038268 | 0.025862 | 0.023535 | 108.8593 | 75.1699 | 39.2719 | 20.8649 | 108.8683 | 0.018399 | 0.1195 | 1.0175 | 1.018 | 97.8184 | 275.277 | 339.005 | 341.34 | 1019.531 | 0 | 0 | 0
|  | 2135 | 31.3778 | 0 | 0 | -0.013086 | -1.4803 | 0 | 0 | 160.2728 | 24.3489 | 0.0059276 | 23.359 | 23.5214 | 0.00013943 | 0.015772 | 1.6538 | 187.0823 | 0.0039095 | 0.025588 | 0.022655 | 108.9747 | 75.0692 | 39.3332 | 20.867 | 105.8274 | 0.018975 | 0.11972 | 1.0176 | 1.0183 | 97.8195 | 275.278 | 338.825 | 341.18 | 1019.607 | 0 | 0 | 0
|  | 2140 | 31.5316 | 13.1058 | 15.4572 | 0.021268 | 2.4059 | 0.18727 | 1.2079 | 160.43 | 24.1661 | 0.014087 | 23.176 | 23.3367 | 0.00032875 | 0.037189 | 1.655 | 187.2147 | 0.003983 | 0.02569 | 0.022781 | 109.0883 | 74.9673 | 39.3429 | 20.8659 | 104.2099 | 0.019415 | 0.12052 | 1.0169 | 1.0185 | 97.8199 | 275.292 | 338.713 | 341.062 | 1019.695 | 0 | 0 | 0
|  | 2145 | 32.5776 | 7.2079 | 1.6123 | 0.039954 | 4.5197 | 0.094529 | 0.64641 | 160.5903 | 23.6239 | 0.0028238 | 22.65 | 22.8128 | 6.4419e-05 | 0.0072872 | 1.656 | 187.3259 | 0.0037768 | 0.025827 | 0.023283 | 109.2035 | 74.8673 | 39.14 | 20.862 | 99.5595 | 0.018904 | 0.12251 | 1.0184 | 1.0187 | 97.8207 | 275.319 | 338.623 | 341.058 | 1019.664 | 0 | 0 | 0
|  | 2150 | 35.1065 | 28.8646 | -5.2893 | 0.010752 | 1.2163 | 0.37048 | 2.4348 | 160.7595 | 24.382 | -0.0024171 | 23.3659 | 23.5273 | -5.6869e-05 | -0.0064331 | 1.6561 | 187.3442 | 0.0039833 | 0.026178 | 0.024796 | 109.3237 | 74.7719 | 39.002 | 20.8592 | 106.0026 | 0.019265 | 0.12122 | 1.019 | 1.0188 | 97.8209 | 275.312 | 338.465 | 340.803 | 1019.572 | 0 | 0 | 0
|  | 2155 | 35.2536 | 38.7445 | 13.3709 | 0.0080435 | 0.9099 | 0.53918 | 3.2126 | 160.9354 | 25.2798 | 0.0044125 | 24.2114 | 24.3736 | 0.00010755 | 0.012166 | 1.6564 | 187.3746 | 0.0043369 | 0.02584 | 0.024971 | 109.4481 | 74.68 | 39.003 | 20.8618 | 113.8827 | 0.020112 | 0.11783 | 1.0183 | 1.0189 | 97.8205 | 275.326 | 338.256 | 340.522 | 1019.546 | 0 | 0 | 0
|  | 2160 | 31.2893 | 9.1083 | 12.0054 | 0.030368 | 3.4353 | 0.12957 | 0.81442 | 161.1018 | 23.6182 | 0.016018 | 22.6119 | 22.761 | 0.00036458 | 0.041242 | 1.6576 | 187.5081 | 0.0039346 | 0.024732 | 0.02248 | 109.5667 | 74.5842 | 38.8926 | 20.8651 | 99.3683 | 0.019598 | 0.11948 | 1.0172 | 1.019 | 97.8209 | 275.335 | 338.135 | 340.365 | 1019.581 | 0 | 0 | 0
|  | 2165 | 31.419 | 27.1064 | 7.9128 | 0.010246 | 1.1591 | 0.39409 | 2.5181 | 161.2586 | 24.6195 | 0.0034182 | 23.5629 | 23.7194 | 8.1078e-05 | 0.0091717 | 1.6587 | 187.6341 | 0.0040381 | 0.025802 | 0.022763 | 109.6798 | 74.4843 | 38.748 | 20.8675 | 107.9376 | 0.019332 | 0.11953 | 1.0188 | 1.0192 | 97.8207 | 275.332 | 338.026 | 340.271 | 1019.596 | 0 | 0 | 0
|  | 2170 | 31.0579 | 0 | 0 | -0.004497 | -0.50871 | 0 | 0 | 161.4147 | 24.8696 | 0.0028136 | 23.7918 | 23.9491 | 6.7384e-05 | 0.0076226 | 1.6591 | 187.6761 | 0.0040762 | 0.024995 | 0.022462 | 109.7929 | 74.3847 | 38.7835 | 20.8695 | 110.0929 | 0.019321 | 0.1167 | 1.0189 | 1.0193 | 97.8214 | 275.361 | 337.877 | 340.111 | 1019.626 | 0 | 0 | 0
|  | 2175 | 30.3133 | 12.5724 | 8.6191 | 0.021314 | 2.4111 | 0.19499 | 1.1226 | 161.5682 | 24.4909 | 0.0077951 | 23.4162 | 23.5674 | 0.00018371 | 0.020782 | 1.6597 | 187.7471 | 0.004156 | 0.023926 | 0.021924 | 109.9039 | 74.2842 | 38.7443 | 20.8702 | 106.7051 | 0.01992 | 0.11486 | 1.0185 | 1.0194 | 97.8222 | 275.357 | 337.685 | 339.866 | 1019.695 | 0 | 0 | 0
|  | 2180 | 30.4696 | 10.5623 | 7.1707 | 0.025501 | 2.8847 | 0.16367 | 0.93634 | 161.7201 | 23.8739 | 0.0079587 | 22.8206 | 22.9763 | 0.00018286 | 0.020686 | 1.6606 | 187.8508 | 0.0041738 | 0.023878 | 0.022002 | 110.0137 | 74.1835 | 38.5938 | 20.8678 | 101.3714 | 0.02045 | 0.11638 | 1.0185 | 1.0194 | 97.8231 | 275.346 | 337.6 | 339.904 | 1019.712 | 0 | 0 | 0
|  | 2185 | 31.9576 | 17.6159 | 0.16485 | 0.016037 | 1.8141 | 0.26673 | 1.5583 | 161.8762 | 24.4875 | 0.00011216 | 23.4016 | 23.5714 | 2.6437e-06 | 0.00029906 | 1.6611 | 187.9032 | 0.0042775 | 0.02499 | 0.023025 | 110.1262 | 74.0852 | 38.5093 | 20.8661 | 106.6243 | 0.020435 | 0.11772 | 1.0195 | 1.0195 | 97.8223 | 275.343 | 337.521 | 339.969 | 1019.719 | 0 | 0 | 0
|  | 2190 | 32.1048 | 36.2449 | -0.8625 | 0.0078302 | 0.88577 | 0.54481 | 3.2233 | 162.0364 | 24.6533 | -0.00028468 | 23.5522 | 23.7235 | -6.7535e-06 | -0.00076398 | 1.6611 | 187.904 | 0.004266 | 0.025239 | 0.023139 | 110.2417 | 73.9892 | 38.4333 | 20.8663 | 108.0364 | 0.020265 | 0.11794 | 1.0196 | 1.0196 | 97.8214 | 275.355 | 337.408 | 339.862 | 1019.751 | 0 | 0 | 0
|  | 2195 | 31.461 | 50.1964 | -8.1899 | 0.0055405 | 0.62676 | 0.7977 | 4.3554 | 162.1953 | 24.8535 | -0.0018978 | 23.7357 | 23.9104 | -4.5376e-05 | -0.0051331 | 1.6611 | 187.904 | 0.0044197 | 0.024132 | 0.022684 | 110.3562 | 73.8931 | 38.4226 | 20.8686 | 109.7623 | 0.02076 | 0.11446 | 1.0198 | 1.0195 | 97.8212 | 275.346 | 337.298 | 339.781 | 1019.722 | 0 | 0 | 0
|  | 2200 | 30.3611 | 30.4453 | 24.7652 | 0.0088155 | 0.99723 | 0.4804 | 2.5607 | 162.3498 | 24.4322 | 0.0092877 | 23.3286 | 23.5063 | 0.00021832 | 0.024697 | 1.6616 | 187.9657 | 0.004235 | 0.022574 | 0.021775 | 110.4674 | 73.7954 | 38.3703 | 20.8705 | 106.0513 | 0.020296 | 0.11137 | 1.0185 | 1.0195 | 97.8215 | 275.32 | 337.229 | 339.798 | 1019.594 | 0 | 0 | 0
|  | 2205 | 28.231 | 35.8655 | 15.145 | 0.0069583 | 0.78714 | 0.59753 | 3.1147 | 162.4963 | 24.1538 | 0.004539 | 23.0491 | 23.2173 | 0.00010538 | 0.011921 | 1.6624 | 188.0573 | 0.0041578 | 0.021673 | 0.02045 | 110.5729 | 73.6945 | 38.3377 | 20.8746 | 103.5869 | 0.020172 | 0.10961 | 1.019 | 1.0196 | 97.8222 | 275.317 | 337.03 | 339.489 | 1019.563 | 0 | 0 | 0
|  | 2210 | 28.4014 | 12.0532 | 0.48427 | 0.02083 | 2.3563 | 0.208 | 1.0336 | 162.6379 | 24.3479 | 0.00043139 | 23.2217 | 23.3835 | 1.0087e-05 | 0.0011411 | 1.6627 | 188.0899 | 0.0043326 | 0.021531 | 0.020591 | 110.6755 | 73.5918 | 38.2829 | 20.8747 | 105.2007 | 0.020772 | 0.10876 | 1.0194 | 1.0195 | 97.8223 | 275.312 | 336.847 | 339.195 | 1019.563 | 0 | 0 | 0
|  | 2215 | 26.6336 | 8.6186 | 4.7777 | 0.027318 | 3.0903 | 0.15218 | 0.75028 | 162.7755 | 23.9985 | 0.0056623 | 22.8856 | 23.0499 | 0.00013052 | 0.014764 | 1.6631 | 188.1297 | 0.0041572 | 0.020496 | 0.019403 | 110.7755 | 73.4878 | 38.1412 | 20.878 | 102.1904 | 0.020284 | 0.10677 | 1.0187 | 1.0193 | 97.8223 | 275.299 | 336.804 | 339.223 | 1019.539 | 0 | 0 | 0
|  | 2220 | 26.3513 | 0 | 0 | -2.6817e-05 | -0.0030336 | 0 | 0 | 162.9079 | 24.1339 | 0.0095938 | 23.0101 | 23.1824 | 0.00022241 | 0.025159 | 1.6639 | 188.2295 | 0.0042204 | 0.021743 | 0.019466 | 110.8727 | 73.382 | 38.0477 | 20.8782 | 103.3264 | 0.020455 | 0.10985 | 1.018 | 1.0191 | 97.8241 | 275.282 | 336.737 | 339.258 | 1019.173 | 0 | 0 | 0
|  | 2225 | 27.7556 | 17.2409 | 1.6099 | 0.014231 | 1.6099 | 0.29906 | 1.6093 | 163.0432 | 24.465 | 0.00097551 | 23.3162 | 23.4863 | 2.2911e-05 | 0.0025917 | 1.6646 | 188.2989 | 0.004256 | 0.022902 | 0.020421 | 110.9724 | 73.2778 | 38.095 | 20.8757 | 106.137 | 0.020361 | 0.11217 | 1.0188 | 1.0189 | 97.8247 | 275.276 | 336.598 | 339.054 | 1019.587 | 0 | 0 | 0
|  | 2230 | 28.2618 | 12.6534 | 5.2047 | 0.019744 | 2.2335 | 0.2145 | 1.1274 | 163.1832 | 24.1055 | 0.004439 | 22.9726 | 23.1502 | 0.00010276 | 0.011625 | 1.6649 | 188.3344 | 0.0042352 | 0.022259 | 0.020586 | 111.0749 | 73.1763 | 37.9117 | 20.8739 | 103.0364 | 0.02054 | 0.11133 | 1.0182 | 1.0187 | 97.8231 | 275.27 | 336.585 | 339.187 | 1019.604 | 0 | 0 | 0
|  | 2235 | 29.6809 | 14.9327 | -3.6624 | 0.017571 | 1.9877 | 0.25541 | 1.2829 | 163.3281 | 25.2035 | -0.0026592 | 24.0141 | 24.1996 | -6.4352e-05 | -0.0072796 | 1.6651 | 188.3635 | 0.0044878 | 0.022542 | 0.021507 | 111.1802 | 73.0774 | 37.9071 | 20.874 | 112.6137 | 0.020784 | 0.10942 | 1.0189 | 1.0186 | 97.8228 | 275.266 | 336.515 | 339.115 | 1019.61 | 0 | 0 | 0
|  | 2240 | 27.8762 | 10.5177 | 1.2241 | 0.02343 | 2.6504 | 0.18948 | 1.0224 | 163.472 | 24.7 | 0.0012093 | 23.53 | 23.7163 | 2.8681e-05 | 0.0032444 | 1.6652 | 188.3716 | 0.0044395 | 0.023953 | 0.02072 | 111.2857 | 72.9786 | 37.7297 | 20.8753 | 108.1392 | 0.020958 | 0.11438 | 1.0182 | 1.0183 | 97.8242 | 275.264 | 336.452 | 339.117 | 1019.607 | 0 | 0 | 0
|  | 2245 | 28.6451 | 22.0434 | 8.7735 | 0.011487 | 1.2995 | 0.39835 | 2.0446 | 163.6133 | 24.7426 | 0.0042429 | 23.5656 | 23.7541 | 0.00010079 | 0.011401 | 1.6655 | 188.4082 | 0.004576 | 0.023488 | 0.02112 | 111.3903 | 72.879 | 37.693 | 20.874 | 108.4894 | 0.021496 | 0.11303 | 1.0176 | 1.0181 | 97.825 | 275.246 | 336.382 | 339.073 | 1019.797 | 0 | 0 | 0
|  | 2250 | 27.2121 | 23.4839 | 2.3731 | 0.010243 | 1.1588 | 0.4725 | 1.9971 | 163.7529 | 24.2222 | 0.0010456 | 23.0645 | 23.2474 | 2.4308e-05 | 0.0027498 | 1.6658 | 188.4436 | 0.00484 | 0.020457 | 0.019982 | 111.4931 | 72.7791 | 37.6042 | 20.8765 | 103.9495 | 0.023034 | 0.10614 | 1.0178 | 1.0179 | 97.8251 | 275.261 | 336.303 | 338.97 | 1019.927 | 0 | 0 | 0
|  | 2255 | 24.4489 | 0 | 0 | -0.001855 | -0.20984 | 0 | 0 | 163.8821 | 24.3434 | 0.0057239 | 23.1738 | 23.3554 | 0.00013368 | 0.015123 | 1.6662 | 188.4883 | 0.0051879 | 0.019327 | 0.018451 | 111.5892 | 72.675 | 37.5929 | 20.8826 | 104.9647 | 0.024409 | 0.10281 | 1.0169 | 1.0176 | 97.8245 | 275.275 | 336.214 | 338.848 | 1019.604 | 0 | 0 | 0
|  | 2260 | 21.4073 | 5.6252 | 2.2314 | 0.033641 | 3.8056 | 0.1507 | 0.5643 | 163.9967 | 24.1393 | 0.0032428 | 22.9706 | 23.1482 | 7.5066e-05 | 0.0084916 | 1.6668 | 188.5473 | 0.0050696 | 0.018984 | 0.016702 | 111.677 | 72.5649 | 37.5435 | 20.8886 | 103.172 | 0.024089 | 0.10232 | 1.0169 | 1.0173 | 97.8238 | 275.271 | 336.083 | 338.682 | 1019.614 | 0 | 0 | 0

## orech35_1_red
Exported data | Column2 | Column3 | Column4 | Column5 | Column6 | Column7 | Column8 | Column9 | Column10 | Column11 | Column12 | Column13 | Column14 | Column15 | Column16 | Column17 | Column18 | Column19 | Column20 | Column21 | Column22 | Column23 | Column24 | Column25 | Column26 | Column27 | Column28 | Column29 | Column30 | Column31 | Column32 | Column33 | Column34 | Column35 | Column36 | Column37 | Column38 | Column39
Parameter | Value | Time (s) | HRR (kW/mｲ) | EHC (MJ/kg) | SEA (mｲ/kg) | MLR (g/s) | Specific MLR (g/sｷmｲ) | COY (kg/kg) | CO2Y (kg/kg) | THR (MJ/mｲ) | MFR (g/s) | k (1/m) | V stack (l/s) | V smoke (l/s) | SPR (mｲ/s) | RSR ((mｲ/s)/mｲ) | TSP (mｲ) | TSR (mｲ/mｲ) | COP (g/s) | CO2P (g/s) | O2C (g/s) | TOC (g) | ARHE(kW/mｲ) | Specimen mass (g) | Oxygen (%) | DPT (Pa) | CO (%) | CO2 (%) | PDM (-) | PDC (-) | APT (kPa) | Cold Trap TC (K) | Stack TC (K) | Smoke TC (K) | Cone Heater TC (K) | Soot MFM (g/s) | Spare TC (K) | HFM (kW/mｲ)
Peaks |  | 0 | -0.41317 | 0 | 0 | -0.52621 | -59.5256 | 0 | 0 | 0 | 27.6458 | 0.0065228 | 24.7252 | 24.8487 | 0.00016208 | 0.018335 | 0 | 0 | -2.6616e-05 | -8.8704e-05 | -3.972e-05 | 0 | 0 | 187.8 | 20.9552 | 127.1845 | 0.0018652 | 0.043137 | 1.0056 | 1.0063 | 97.5564 | 275.051 | 315.872 | 317.449 | 926.94 | 0 | 0 | 0
peak HRR (kW/mｲ) | 158.9525 | 5 | 1.5906 | 0.32549 | 3.4858 | 0.043201 | 4.8869 | -0.00096173 | 0.011734 | 0.0039766 | 26.8943 | 0.0062101 | 24.0889 | 24.2492 | 0.00015059 | 0.017035 | 0.00078168 | 0.088426 | -4.1547e-05 | 0.00050691 | 0.0011209 | 0.0028023 | 0.79532 | 188.676 | 20.9513 | 120.5429 | 0.001805 | 0.044589 | 1.0053 | 1.006 | 97.5571 | 275.069 | 316.341 | 318.447 | 925.891 | 0 | 0 | 0
peak EHC (MJ/kg) | 72.1494 | 10 | 1.4703 | 0.25845 | 2.2711 | 0.050291 | 5.689 | 0.00073149 | 0.0025597 | 0.011629 | 26.2449 | 0.0048121 | 23.5466 | 23.7356 | 0.00011422 | 0.012921 | 0.0014437 | 0.16331 | 3.6788e-05 | 0.00012873 | 0.0010244 | 0.0081657 | 1.1629 | 188.3052 | 20.9515 | 114.9842 | 0.0021097 | 0.043671 | 1.005 | 1.0056 | 97.5564 | 275.078 | 316.871 | 319.415 | 924.374 | 0 | 0 | 0
peak MLR (g/s) | 0.13594 | 15 | 0.98836 | 0.39441 | 9.7409 | 0.022153 | 2.506 | 0.0010101 | 0.0027755 | 0.017776 | 26.5582 | 0.0089653 | 23.8575 | 24.0689 | 0.00021579 | 0.02441 | 0.0022687 | 0.25664 | 2.2376e-05 | 6.1486e-05 | 0.00075071 | 0.012603 | 1.185 | 188.3326 | 20.9525 | 117.8926 | 0.0020519 | 0.043501 | 1.0041 | 1.0051 | 97.5558 | 275.071 | 317.268 | 320.08 | 923.034 | 0 | 0 | 0
peak SEA (mｲ/kg) | 84.9727 | 20 | -0.010649 | -0.0040863 | 12.2853 | 0.023038 | 2.6061 | 0.00077395 | 0.0024003 | 0.020247 | 27.6751 | 0.011273 | 24.8801 | 25.1064 | 0.00028303 | 0.032017 | 0.0035158 | 0.39771 | 1.783e-05 | 5.5299e-05 | 0.0002172 | 0.015023 | 1.0123 | 188.0701 | 20.9543 | 128.1168 | 0.0020314 | 0.04348 | 1.0035 | 1.0048 | 97.5563 | 275.084 | 317.514 | 320.402 | 922.15 | 0 | 0 | 0
peak COY (kg/kg) | 0.232 | 25 | -0.46785 | -2.1697 | -43.1985 | 0.0019061 | 0.21563 | -0.02743 | 0.0508 | 0.020247 | 26.5101 | -0.0034238 | 23.8399 | 24.0501 | -8.2342e-05 | -0.0093147 | 0.0042233 | 0.47775 | -5.2285e-05 | 9.6831e-05 | -5.959e-05 | 0.015566 | 0.80986 | 188.1244 | 20.9552 | 117.5931 | 0.0017608 | 0.043589 | 1.0047 | 1.0043 | 97.5569 | 275.101 | 317.609 | 320.409 | 921.776 | 0 | 0 | 0
peak CO2Y (kg/kg) | 8.3931 | 30 | -1.1432 | -2.6486 | 97.8162 | 0.0038157 | 0.43163 | -0.0027462 | 0.046778 | 0.020247 | 26.0272 | 0.015792 | 23.421 | 23.6339 | 0.00037323 | 0.042221 | 0.0051564 | 0.5833 | -1.0479e-05 | 0.00017849 | -0.00039873 | 0.015566 | 0.67489 | 188.0219 | 20.9564 | 113.4218 | 0.0019231 | 0.0438 | 1.0022 | 1.004 | 97.5575 | 275.097 | 317.817 | 320.706 | 921.648 | 0 | 0 | 0
|  | 35 | 0.32064 | 0.1065 | 8.624 | 0.026615 | 3.0107 | 0.0004622 | 0.0083467 | 0.021048 | 26.3955 | 0.0095741 | 23.7622 | 23.9736 | 0.00022952 | 0.025964 | 0.0066633 | 0.75377 | 1.2301e-05 | 0.00022214 | 0.00040964 | 0.01659 | 0.60138 | 188.0618 | 20.9536 | 116.7029 | 0.0020129 | 0.043902 | 1.0027 | 1.0038 | 97.5592 | 275.099 | 317.948 | 320.776 | 922.386 | 0 | 0 | 0
Time To Peaks |  | 40 | 0.63179 | 0.39562 | 21.0374 | 0.014117 | 1.597 | -0.00080189 | 0.014385 | 0.023429 | 26.4955 | 0.012329 | 23.8684 | 24.0897 | 0.00029699 | 0.033596 | 0.0079796 | 0.90267 | -1.132e-05 | 0.00020308 | 0.00056609 | 0.01903 | 0.58573 | 187.798 | 20.9531 | 117.6686 | 0.0019206 | 0.043853 | 1.0017 | 1.0031 | 97.559 | 275.119 | 318.164 | 321.113 | 922.331 | 0 | 0 | 0
t peak HRR (s) | 95 | 45 | -0.038247 | 0 | 0 | -0.009252 | -1.0466 | 0 | 0 | 0.025009 | 25.8645 | 0.027644 | 23.3111 | 23.5263 | 0.00065037 | 0.073571 | 0.010348 | 1.1706 | 6.2808e-05 | 0.00014535 | 0.00022021 | 0.020995 | 0.55575 | 187.9295 | 20.9543 | 112.1844 | 0.0022158 | 0.043718 | 0.99941 | 1.0026 | 97.5585 | 275.14 | 318.316 | 321.254 | 922.953 | 0 | 0 | 0
t peak EHC (s) | 1075 | 50 | 1.1997 | 0.26605 | 46.956 | 0.039862 | 4.5092 | 0.0019878 | 0.0098033 | 0.028008 | 26.4717 | 0.077664 | 23.8725 | 24.1005 | 0.0018717 | 0.21174 | 0.016653 | 1.8839 | 7.9236e-05 | 0.00039078 | 0.00093673 | 0.023888 | 0.56016 | 187.8111 | 20.9518 | 117.5829 | 0.0022742 | 0.04432 | 0.99313 | 1.0019 | 97.5595 | 275.149 | 318.504 | 321.546 | 923.722 | 0 | 0 | 0
t peak MLR (s) | 85 | 55 | 0.64233 | 0.34835 | 134.4686 | 0.0163 | 1.8439 | 0.0094988 | 0.040212 | 0.032613 | 25.7827 | 0.093365 | 23.2591 | 23.4763 | 0.0021919 | 0.24795 | 0.026812 | 3.0331 | 0.00015483 | 0.00065546 | 0.00070094 | 0.027982 | 0.59296 | 187.6117 | 20.9526 | 111.5801 | 0.0025857 | 0.045022 | 0.99088 | 1.0015 | 97.5587 | 275.144 | 318.614 | 321.589 | 924.373 | 0 | 0 | 0
t peak SEA (s) | 70 | 60 | 0.12642 | 0 | 0 | -0.0046171 | -0.5223 | 0 | 0 | 0.034535 | 26.2914 | 0.11479 | 23.7265 | 23.9534 | 0.0027495 | 0.31103 | 0.039166 | 4.4305 | 0.00023303 | 0.0013119 | 0.00055725 | 0.031127 | 0.57558 | 187.6474 | 20.9531 | 116.0677 | 0.0028812 | 0.046632 | 0.98799 | 1.001 | 97.5575 | 275.152 | 318.727 | 321.776 | 925.737 | 0 | 0 | 0
t peak COY (s) | 1075 | 65 | 0.96159 | 0.4047 | 208.7692 | 0.021004 | 2.3761 | 0.016052 | 0.068954 | 0.037255 | 26.5002 | 0.18136 | 23.936 | 24.1782 | 0.0043851 | 0.49605 | 0.057002 | 6.4482 | 0.00033716 | 0.0014483 | 0.0010714 | 0.035199 | 0.57315 | 187.5978 | 20.9514 | 118.0224 | 0.0032803 | 0.046945 | 0.97995 | 1.0004 | 97.5579 | 275.172 | 319.008 | 322.236 | 925.719 | 0 | 0 | 0
t peak CO2Y (s) | 545 | 70 | -10.1579 | -1.7347 | 84.9727 | 0.051766 | 5.8558 | 0.012314 | 0.83869 | 0.039659 | 25.8452 | 0.18657 | 23.3494 | 23.5767 | 0.0043987 | 0.49759 | 0.078961 | 8.9323 | 0.00063743 | 0.043415 | 0.0015894 | 0.041851 | 0.56656 | 187.4227 | 20.9495 | 112.2845 | 0.004515 | 0.1539 | 0.97878 | 0.99977 | 97.5599 | 275.165 | 319.078 | 322.184 | 926.302 | 0 | 0 | 0
|  | 75 | 21.4093 | 2.2194 | 45.1792 | 0.085276 | 9.6466 | 0.012321 | 1.4131 | 0.093182 | 24.6701 | 0.1693 | 22.3884 | 22.7572 | 0.0038527 | 0.43583 | 0.09959 | 11.2658 | 0.0010507 | 0.12051 | 0.030493 | 0.12206 | 1.2424 | 187.0742 | 20.8432 | 102.7682 | 0.0063686 | 0.36482 | 0.97998 | 0.99903 | 97.5575 | 275.192 | 320.518 | 325.798 | 926.89 | 0 | 0 | 0
Test Results (between 70 and 1870 s) |  | 80 | 102.5516 | 7.154 | 42.8217 | 0.12672 | 14.3349 | 0.011867 | 1.0854 | 0.40308 | 25.2721 | 0.22849 | 23.1514 | 23.7494 | 0.0054264 | 0.61385 | 0.12279 | 13.89 | 0.0015038 | 0.13755 | 0.077099 | 0.39104 | 5.0386 | 186.5647 | 20.6789 | 108.864 | 0.0081178 | 0.40154 | 0.97305 | 0.99865 | 97.5565 | 275.198 | 323.546 | 331.902 | 928.009 | 0 | 0 | 0
mean HRR (kW/mｲ) | 74.3649 | 85 | 145.8837 | 9.4866 | 30.9043 | 0.13594 | 15.3778 | 0.010721 | 1.0044 | 1.0242 | 25.3745 | 0.17408 | 23.4098 | 24.1331 | 0.0042011 | 0.47524 | 0.14686 | 16.6127 | 0.0014574 | 0.13654 | 0.10044 | 0.83489 | 12.0491 | 185.8509 | 20.5968 | 110.5249 | 0.0079036 | 0.39747 | 0.9786 | 0.99816 | 97.5575 | 275.203 | 325.836 | 335.904 | 928.924 | 0 | 0 | 0
mean EHC (MJ/kg) | 11.848 | 90 | 157.8992 | 11.1395 | 33.0823 | 0.1253 | 14.1747 | 0.010772 | 1.0064 | 1.7836 | 24.8193 | 0.1743 | 23.0195 | 23.7822 | 0.0041454 | 0.46893 | 0.16772 | 18.9731 | 0.0013497 | 0.12611 | 0.10537 | 1.3494 | 19.8181 | 185.2389 | 20.5708 | 106.3042 | 0.0075881 | 0.37774 | 0.97813 | 0.99771 | 97.5575 | 275.206 | 327.572 | 338.425 | 929.257 | 0 | 0 | 0
mean MLR (g/s) | 0.055464 | 95 | 158.9525 | 14.501 | 42.5512 | 0.0969 | 10.9615 | 0.013801 | 1.2488 | 2.5758 | 24.9161 | 0.17189 | 23.1969 | 23.9877 | 0.0041232 | 0.46642 | 0.18839 | 21.3115 | 0.0013373 | 0.12101 | 0.10517 | 1.8758 | 27.1132 | 184.6241 | 20.573 | 107.5412 | 0.0075147 | 0.36297 | 0.97809 | 0.99739 | 97.5588 | 275.197 | 328.814 | 340.023 | 929.436 | 0 | 0 | 0
mean SEA (mｲ/kg) | 7.5604 | 100 | 156.126 | 20.9387 | 84.129 | 0.065914 | 7.4563 | 0.020589 | 1.7482 | 3.3635 | 24.9365 | 0.23008 | 23.3043 | 24.1011 | 0.0055453 | 0.62729 | 0.21257 | 24.0458 | 0.0013571 | 0.11523 | 0.10277 | 2.3956 | 33.6345 | 184.2687 | 20.582 | 108.1278 | 0.0075922 | 0.34745 | 0.97125 | 0.99699 | 97.5595 | 275.223 | 330.066 | 341.35 | 930.846 | 0 | 0 | 0
mean COY (kg/kg) | 0.028718 | 105 | 150.0933 | 16.0127 | 43.0648 | 0.082861 | 9.3734 | 0.013725 | 1.3003 | 4.129 | 25.1253 | 0.14654 | 23.5517 | 24.3503 | 0.0035684 | 0.40366 | 0.23535 | 26.6232 | 0.0011373 | 0.10774 | 0.098277 | 2.8982 | 39.3238 | 183.9031 | 20.601 | 110.1024 | 0.0066453 | 0.32555 | 0.98033 | 0.99681 | 97.5571 | 275.224 | 331.063 | 342.29 | 929.729 | 0 | 0 | 0
mean CO2Y (kg/kg) | 0.91636 | 110 | 137.5567 | 10.929 | 31.0276 | 0.11126 | 12.5863 | 0.0099438 | 0.93892 | 4.8481 | 24.817 | 0.14356 | 23.2969 | 24.0467 | 0.0034522 | 0.39052 | 0.2529 | 28.6087 | 0.0011064 | 0.10447 | 0.090953 | 3.3713 | 44.0739 | 183.4256 | 20.6233 | 107.5751 | 0.0065746 | 0.32038 | 0.98062 | 0.99675 | 97.5551 | 275.223 | 331.549 | 342.22 | 929.859 | 0 | 0 | 0
Total heat release (MJ/mｲ) | 133.8822 | 115 | 131.8491 | 12.9193 | 35.8837 | 0.090217 | 10.2056 | 0.013112 | 1.0669 | 5.5216 | 24.5239 | 0.13617 | 23.0592 | 23.774 | 0.0032373 | 0.36621 | 0.26962 | 30.5005 | 0.0011829 | 0.096251 | 0.086644 | 3.8153 | 48.0143 | 182.8507 | 20.6353 | 105.2201 | 0.0069524 | 0.30164 | 0.98135 | 0.99666 | 97.5558 | 275.226 | 332.089 | 342.383 | 928.654 | 0 | 0 | 0
Total oxygen consumed (g) | 87.7621 | 120 | 123.3334 | 15.4427 | 46.0393 | 0.070601 | 7.9865 | 0.015533 | 1.2882 | 6.1596 | 24.5481 | 0.13663 | 23.1015 | 23.7894 | 0.0032504 | 0.36769 | 0.28584 | 32.3353 | 0.0010966 | 0.090948 | 0.081183 | 4.2349 | 51.33 | 182.5258 | 20.6557 | 105.5172 | 0.006584 | 0.28717 | 0.98101 | 0.99636 | 97.5568 | 275.224 | 332.371 | 342.267 | 928.071 | 0 | 0 | 0
Mass lost (g) | 99.8726 | 125 | 119.1145 | 14.4819 | 28.3569 | 0.072709 | 8.2251 | 0.013645 | 1.2346 | 6.7657 | 24.9735 | 0.085283 | 23.5133 | 24.1762 | 0.0020618 | 0.23324 | 0.29912 | 33.8376 | 0.00099215 | 0.089764 | 0.078673 | 4.6345 | 54.1257 | 182.1177 | 20.6699 | 109.2589 | 0.0060727 | 0.2799 | 0.98655 | 0.99616 | 97.5565 | 275.231 | 332.532 | 341.908 | 928.148 | 0 | 0 | 0
Average specific MLR (g/sｷmｲ) | 6.0255 | 130 | 112.3583 | 13.662 | 25.0913 | 0.072701 | 8.2241 | 0.013194 | 1.1893 | 7.3444 | 24.7487 | 0.076243 | 23.3073 | 23.9257 | 0.0018242 | 0.20635 | 0.30884 | 34.9366 | 0.00095921 | 0.086462 | 0.074492 | 5.0174 | 56.4954 | 181.7977 | 20.6826 | 107.3267 | 0.0059724 | 0.27326 | 0.98772 | 0.99632 | 97.556 | 275.24 | 332.613 | 341.438 | 927.924 | 0 | 0 | 0
Total smoke release (mｲ/mｲ) | 86.8384 | 135 | 107.9917 | 13.0268 | 16.6268 | 0.073283 | 8.2899 | 0.012452 | 1.1101 | 7.8953 | 24.6623 | 0.051125 | 23.2335 | 23.8329 | 0.0012185 | 0.13783 | 0.31645 | 35.7971 | 0.00091255 | 0.081349 | 0.071332 | 5.382 | 58.4835 | 181.3886 | 20.6932 | 106.6134 | 0.0057909 | 0.26043 | 0.99066 | 0.99644 | 97.558 | 275.251 | 332.721 | 341.306 | 927.982 | 0 | 0 | 0
Total smoke production (mｲ) | 0.76765 | 140 | 105.5301 | 11.5542 | 15.562 | 0.08074 | 9.1335 | 0.011394 | 1.0121 | 8.4291 | 25.1329 | 0.051828 | 23.6739 | 24.2434 | 0.0012565 | 0.14214 | 0.32263 | 36.497 | 0.00091991 | 0.08172 | 0.070056 | 5.7354 | 60.2077 | 181.0548 | 20.7027 | 110.7075 | 0.0057495 | 0.25733 | 0.99073 | 0.99659 | 97.5599 | 275.248 | 332.681 | 340.683 | 927.303 | 0 | 0 | 0
MARHE (kW/mｲ) | 71.616 | 145 | 100.709 | 8.7244 | 15.4755 | 0.10204 | 11.5433 | 0.0091738 | 0.77497 | 8.9447 | 24.8148 | 0.066009 | 23.3787 | 23.9233 | 0.0015792 | 0.17864 | 0.32972 | 37.299 | 0.00093613 | 0.07908 | 0.067047 | 6.0782 | 61.6874 | 180.5718 | 20.7105 | 107.9434 | 0.0058656 | 0.25308 | 0.98912 | 0.99657 | 97.5601 | 275.251 | 332.744 | 340.495 | 927.104 | 0 | 0 | 0
|  | 150 | 97.5752 | 14.4619 | 13.5713 | 0.059644 | 6.747 | 0.01458 | 1.3147 | 9.4404 | 24.8561 | 0.033794 | 23.428 | 23.9524 | 0.00080945 | 0.091566 | 0.33569 | 37.9745 | 0.0008696 | 0.078416 | 0.06522 | 6.4089 | 62.9359 | 180.108 | 20.7175 | 108.3511 | 0.0055823 | 0.25097 | 0.99286 | 0.99668 | 97.5559 | 275.266 | 332.89 | 340.341 | 926.849 | 0 | 0 | 0
Test Averages |  | 155 | 97.3062 | 16.3938 | 28.149 | 0.05247 | 5.9355 | 0.01829 | 1.4521 | 9.9276 | 25.2025 | 0.060848 | 23.7551 | 24.2732 | 0.001477 | 0.16708 | 0.34141 | 38.6211 | 0.00095967 | 0.07619 | 0.064775 | 6.7339 | 64.049 | 179.9363 | 20.7224 | 111.3949 | 0.0059022 | 0.2423 | 0.99021 | 0.99709 | 97.5535 | 275.259 | 332.899 | 340.16 | 926.667 | 0 | 0 | 0
HRR(60) (kW/mｲ) | 121.3224 | 160 | 94.5024 | 11.8674 | 11.7013 | 0.070395 | 7.9632 | 0.012341 | 1.0442 | 10.4071 | 25.2912 | 0.03383 | 23.8417 | 24.3483 | 0.00082371 | 0.093179 | 0.34716 | 39.2717 | 0.00086876 | 0.073509 | 0.062814 | 7.0528 | 65.0445 | 179.5492 | 20.7302 | 112.1945 | 0.0055167 | 0.23463 | 0.99361 | 0.99744 | 97.5555 | 275.262 | 332.941 | 340.016 | 926.653 | 0 | 0 | 0
HRR(120) (kW/mｲ) | 108.3581 | 165 | 91.8369 | 11.6133 | 5.7825 | 0.069906 | 7.9079 | 0.011945 | 1.0612 | 10.873 | 25.3576 | 0.01658 | 23.8985 | 24.3806 | 0.00040423 | 0.045727 | 0.35023 | 39.619 | 0.00083505 | 0.074184 | 0.061457 | 7.3635 | 65.8967 | 179.2495 | 20.7357 | 112.7566 | 0.0053699 | 0.23588 | 0.99587 | 0.99775 | 97.5577 | 275.29 | 332.86 | 339.575 | 926.742 | 0 | 0 | 0
HRR(180) (kW/mｲ) | 97.7828 | 170 | 87.6254 | 8.8592 | 7.2184 | 0.087436 | 9.8909 | 0.010142 | 0.84606 | 11.3216 | 24.7797 | 0.02651 | 23.3499 | 23.8082 | 0.00063114 | 0.071396 | 0.35282 | 39.9118 | 0.00088675 | 0.073976 | 0.05916 | 7.6651 | 66.5977 | 178.8375 | 20.7389 | 107.6577 | 0.005665 | 0.23982 | 0.99488 | 0.99788 | 97.5574 | 275.286 | 332.805 | 339.337 | 926.86 | 0 | 0 | 0
HRR(240) (kW/mｲ) | 89.8957 | 175 | 87.6514 | 14.9715 | 16.7725 | 0.051754 | 5.8545 | 0.016822 | 1.3472 | 11.7598 | 24.401 | 0.03701 | 23.0029 | 23.4543 | 0.00086804 | 0.098195 | 0.35657 | 40.3358 | 0.00087062 | 0.069725 | 0.058523 | 7.9593 | 67.1989 | 178.4378 | 20.738 | 104.4372 | 0.0056541 | 0.2314 | 0.99369 | 0.99788 | 97.5569 | 275.283 | 332.946 | 339.48 | 926.815 | 0 | 0 | 0
HRR(300) (kW/mｲ) | 84.2602 | 180 | 87.1673 | 25.2449 | 11.2112 | 0.030523 | 3.4529 | 0.029628 | 2.2429 | 12.1969 | 24.9049 | 0.014298 | 23.483 | 23.934 | 0.0003422 | 0.038711 | 0.35959 | 40.678 | 0.00090434 | 0.068461 | 0.058085 | 8.2508 | 67.7603 | 178.3015 | 20.7439 | 108.8183 | 0.0057195 | 0.22425 | 0.9964 | 0.99802 | 97.5579 | 275.271 | 333.018 | 339.415 | 927.886 | 0 | 0 | 0
HRR(360) (kW/mｲ) | 80.3432 | 185 | 88.4683 | 12.7555 | 7.5657 | 0.061312 | 6.9357 | 0.014054 | 1.1581 | 12.6359 | 25.7762 | 0.018744 | 24.3009 | 24.7477 | 0.00046387 | 0.052474 | 0.36161 | 40.906 | 0.00086169 | 0.071006 | 0.059163 | 8.5439 | 68.3024 | 178.0661 | 20.7473 | 116.548 | 0.0054215 | 0.22464 | 0.99611 | 0.99823 | 97.5575 | 275.294 | 332.968 | 339.09 | 926.782 | 0 | 0 | 0
EHC(60) (MJ/kg) | 11.4399 | 190 | 84.3649 | 8.6046 | 4.1239 | 0.086673 | 9.8046 | 0.010266 | 0.76549 | 13.068 | 24.9136 | 0.014954 | 23.4875 | 23.9027 | 0.00035743 | 0.040433 | 0.36366 | 41.1383 | 0.00088981 | 0.066348 | 0.056241 | 8.8324 | 68.7791 | 177.695 | 20.7507 | 108.8774 | 0.0056579 | 0.21861 | 0.99674 | 0.99844 | 97.5568 | 275.273 | 332.965 | 338.851 | 926.77 | 0 | 0 | 0
EHC(120) (MJ/kg) | 11.8164 | 195 | 82.5388 | 12.982 | 8.5716 | 0.056204 | 6.3579 | 0.016277 | 1.1711 | 13.4853 | 25.0255 | 0.020075 | 23.5908 | 23.9975 | 0.00048176 | 0.054498 | 0.36576 | 41.3756 | 0.00091484 | 0.065822 | 0.055182 | 9.111 | 69.1553 | 177.2648 | 20.7555 | 109.8476 | 0.0057448 | 0.21644 | 0.99649 | 0.99877 | 97.554 | 275.3 | 332.936 | 338.675 | 926.794 | 0 | 0 | 0
EHC(180) (MJ/kg) | 11.5952 | 200 | 81.033 | 10.6776 | 9.7751 | 0.067088 | 7.5891 | 0.014751 | 0.9524 | 13.8942 | 25.0019 | 0.027364 | 23.5692 | 23.9658 | 0.00065579 | 0.074184 | 0.3686 | 41.6973 | 0.00098961 | 0.063894 | 0.054104 | 9.3842 | 69.4711 | 177.0918 | 20.7592 | 109.6433 | 0.0060576 | 0.21153 | 0.99619 | 0.9993 | 97.5552 | 275.275 | 332.943 | 338.546 | 926.887 | 0 | 0 | 0
EHC(240) (MJ/kg) | 11.2417 | 205 | 76.8019 | 11.4648 | 0.44924 | 0.059218 | 6.6989 | 0.018018 | 1.0837 | 14.2888 | 24.8684 | 0.0011173 | 23.4309 | 23.8095 | 2.6603e-05 | 0.0030094 | 0.37031 | 41.8903 | 0.001067 | 0.064176 | 0.051883 | 9.6492 | 69.7015 | 176.6129 | 20.7662 | 108.4181 | 0.0064014 | 0.21318 | 0.99967 | 0.9998 | 97.558 | 275.279 | 332.768 | 338.144 | 927.746 | 0 | 0 | 0
EHC(300) (MJ/kg) | 11.1098 | 210 | 76.0429 | 14.543 | 7.9784 | 0.046223 | 5.2288 | 0.021901 | 1.3238 | 14.6709 | 24.5249 | 0.015709 | 23.1063 | 23.4758 | 0.00036878 | 0.041718 | 0.3713 | 42.0021 | 0.0010123 | 0.061188 | 0.050996 | 9.9064 | 69.8615 | 176.5049 | 20.7668 | 105.4391 | 0.006233 | 0.20754 | 0.99855 | 1.0003 | 97.5572 | 275.279 | 332.753 | 338.075 | 927.125 | 0 | 0 | 0
EHC(360) (MJ/kg) | 11.0441 | 215 | 76.8679 | 12.3759 | 3.1914 | 0.054906 | 6.2111 | 0.016927 | 1.1374 | 15.0532 | 24.821 | 0.007377 | 23.3848 | 23.753 | 0.00017523 | 0.019822 | 0.37266 | 42.156 | 0.00092939 | 0.062449 | 0.051603 | 10.1628 | 70.0149 | 176.1224 | 20.7669 | 107.9982 | 0.0058366 | 0.20893 | 0.99993 | 1.0008 | 97.5572 | 275.295 | 332.747 | 337.986 | 927.179 | 0 | 0 | 0
MLR(60) (g/s) | 0.093828 | 220 | 76.7014 | 8.9251 | 1.2291 | 0.07597 | 8.5939 | 0.012565 | 0.803 | 15.4371 | 24.902 | 0.0039189 | 23.4611 | 23.8262 | 9.3372e-05 | 0.010562 | 0.37333 | 42.2319 | 0.00095458 | 0.061004 | 0.051305 | 10.4201 | 70.1687 | 175.9415 | 20.7686 | 108.7042 | 0.0059286 | 0.20457 | 1.0008 | 1.0012 | 97.5614 | 275.283 | 332.747 | 337.925 | 927.153 | 0 | 0 | 0
MLR(120) (g/s) | 0.081047 | 225 | 78.4887 | 10.4131 | 5.556 | 0.066631 | 7.5375 | 0.014125 | 0.92861 | 15.8251 | 25.6898 | 0.015061 | 24.2064 | 24.5798 | 0.00037021 | 0.041878 | 0.37449 | 42.363 | 0.00094118 | 0.061875 | 0.052404 | 10.6794 | 70.3337 | 175.3999 | 20.7704 | 115.706 | 0.0057531 | 0.20186 | 1.0001 | 1.0018 | 97.5593 | 275.286 | 332.79 | 337.923 | 927.142 | 0 | 0 | 0
MLR(180) (g/s) | 0.074615 | 230 | 75.8601 | 12.962 | 0.51574 | 0.051736 | 5.8525 | 0.016903 | 1.15 | 16.211 | 25.2232 | 0.0011057 | 23.7631 | 24.1314 | 2.6683e-05 | 0.0030184 | 0.37548 | 42.4753 | 0.00087452 | 0.059497 | 0.050591 | 10.9369 | 70.4824 | 175.2829 | 20.7735 | 111.5238 | 0.0055498 | 0.19858 | 1.0022 | 1.0024 | 97.5557 | 275.284 | 332.738 | 337.895 | 927.095 | 0 | 0 | 0
MLR(240) (g/s) | 0.070303 | 235 | 73.5865 | 9.9948 | 0.54012 | 0.065084 | 7.3625 | 0.014855 | 0.91917 | 16.5846 | 25.2499 | 0.0014559 | 23.7853 | 24.1456 | 3.5153e-05 | 0.0039766 | 0.37564 | 42.4927 | 0.00096681 | 0.059824 | 0.049445 | 11.187 | 70.5727 | 174.8517 | 20.7778 | 111.7461 | 0.005924 | 0.19927 | 1.0028 | 1.003 | 97.5556 | 275.276 | 332.697 | 337.737 | 927.073 | 0 | 0 | 0
MLR(300) (g/s) | 0.066725 | 240 | 72.8025 | 13.1436 | 0.1959 | 0.048965 | 5.539 | 0.023012 | 1.223 | 16.9506 | 25.4392 | 0.00039439 | 23.9609 | 24.3215 | 9.5923e-06 | 0.0010851 | 0.37575 | 42.5054 | 0.0011268 | 0.059884 | 0.049093 | 11.4333 | 70.6273 | 174.6604 | 20.7804 | 113.4149 | 0.0065447 | 0.19827 | 1.0036 | 1.0036 | 97.5572 | 275.283 | 332.659 | 337.666 | 927.041 | 0 | 0 | 0
MLR(360) (g/s) | 0.0643 | 245 | 72.3292 | 9.6238 | 1.2252 | 0.066439 | 7.5157 | 0.017257 | 0.8499 | 17.3134 | 25.3093 | 0.0033647 | 23.8398 | 24.1924 | 8.1401e-05 | 0.0092082 | 0.37598 | 42.5311 | 0.0011465 | 0.056466 | 0.048327 | 11.6769 | 70.6669 | 174.3246 | 20.7822 | 112.2658 | 0.0066489 | 0.19017 | 1.0036 | 1.004 | 97.558 | 275.285 | 332.676 | 337.597 | 927.63 | 0 | 0 | 0
SEA(60) (mｲ/kg) | 40.8673 | 250 | 68.7011 | 7.7427 | -0.93563 | 0.078437 | 8.873 | 0.013631 | 0.74054 | 17.666 | 25.4383 | -0.0030212 | 23.9506 | 24.2908 | -7.3388e-05 | -0.0083018 | 0.37618 | 42.5542 | 0.0010692 | 0.058086 | 0.046577 | 11.9141 | 70.6638 | 174.004 | 20.7893 | 113.3624 | 0.0063108 | 0.19362 | 1.0046 | 1.0042 | 97.5564 | 275.289 | 332.527 | 337.251 | 927.044 | 0 | 0 | 0
SEA(120) (mｲ/kg) | 29.2671 | 255 | 65.7975 | 10.9233 | 0.63295 | 0.053249 | 6.0236 | 0.021808 | 1.0497 | 18.0022 | 24.7347 | 0.0014269 | 23.2886 | 23.6201 | 3.3704e-05 | 0.0038126 | 0.37626 | 42.5637 | 0.0011612 | 0.055897 | 0.044705 | 12.1423 | 70.5969 | 173.5874 | 20.7914 | 107.1799 | 0.0068192 | 0.19207 | 1.0047 | 1.0048 | 97.5574 | 275.29 | 332.534 | 337.268 | 927.008 | 0 | 0 | 0
SEA(180) (mｲ/kg) | 22.1359 | 260 | 67.461 | 22.1918 | 7.7345 | 0.026873 | 3.0399 | 0.042051 | 2.0832 | 18.3353 | 25.333 | 0.0085951 | 23.8507 | 24.1821 | 0.00020785 | 0.023512 | 0.37687 | 42.632 | 0.00113 | 0.05598 | 0.04561 | 12.3681 | 70.5206 | 173.4686 | 20.7921 | 112.4221 | 0.0065772 | 0.18877 | 1.0044 | 1.0054 | 97.5576 | 275.318 | 332.518 | 337.138 | 926.99 | 0 | 0 | 0
SEA(240) (mｲ/kg) | 17.6389 | 265 | 66.741 | 8.353 | -0.40514 | 0.070632 | 7.9901 | 0.017071 | 0.78819 | 18.6709 | 25.0438 | -0.0011979 | 23.5728 | 23.8876 | -2.8616e-05 | -0.0032371 | 0.37739 | 42.6908 | 0.0012058 | 0.055671 | 0.045201 | 12.5951 | 70.4561 | 173.2364 | 20.7917 | 109.8437 | 0.0069433 | 0.18964 | 1.006 | 1.0058 | 97.5581 | 275.32 | 332.438 | 336.878 | 927.032 | 0 | 0 | 0
SEA(300) (mｲ/kg) | 14.9463 | 270 | 66.2676 | 7.9023 | 1.147 | 0.074131 | 8.3858 | 0.016444 | 0.73169 | 19.0034 | 24.7584 | 0.0036021 | 23.2948 | 23.6044 | 8.5026e-05 | 0.0096183 | 0.3776 | 42.7148 | 0.001219 | 0.054241 | 0.044732 | 12.82 | 70.3829 | 172.8082 | 20.7915 | 107.3117 | 0.007056 | 0.18753 | 1.0058 | 1.0062 | 97.5569 | 275.334 | 332.304 | 336.721 | 927.036 | 0 | 0 | 0
SEA(360) (mｲ/kg) | 12.9015 | 275 | 67.9607 | 14.9118 | -0.20738 | 0.040288 | 4.5575 | 0.02966 | 1.359 | 19.3389 | 25.079 | -0.00034952 | 23.5949 | 23.9038 | -8.3549e-06 | -0.00094513 | 0.37781 | 42.7389 | 0.001195 | 0.054753 | 0.045719 | 13.0461 | 70.3234 | 172.5423 | 20.79 | 110.1014 | 0.0068917 | 0.18703 | 1.0066 | 1.0066 | 97.5557 | 275.358 | 332.284 | 336.634 | 927.052 | 0 | 0 | 0
COY(60) (kg/kg) | 0.012773 | 280 | 66.4103 | 13.6749 | 1.0806 | 0.04293 | 4.8564 | 0.028481 | 1.2824 | 19.6749 | 24.9916 | 0.0019486 | 23.5083 | 23.8062 | 4.6389e-05 | 0.0052476 | 0.37793 | 42.752 | 0.0012227 | 0.055053 | 0.044935 | 13.2727 | 70.2674 | 172.3637 | 20.7923 | 109.3151 | 0.0070237 | 0.18832 | 1.0065 | 1.0067 | 97.5557 | 275.366 | 332.221 | 336.431 | 927.17 | 0 | 0 | 0
COY(120) (kg/kg) | 0.012911 | 285 | 67.481 | 10.665 | -1.8214 | 0.055934 | 6.3274 | 0.022269 | 0.98402 | 20.0096 | 25.4353 | -0.0042019 | 23.9331 | 24.2458 | -0.00010188 | -0.011525 | 0.37804 | 42.7651 | 0.0012456 | 0.05504 | 0.045525 | 13.4989 | 70.2091 | 172.0971 | 20.793 | 113.2664 | 0.0070285 | 0.18576 | 1.0071 | 1.0066 | 97.5549 | 275.399 | 332.324 | 336.666 | 927.897 | 0 | 0 | 0
COY(180) (kg/kg) | 0.013795 | 290 | 65.6394 | 11.405 | -0.63166 | 0.050877 | 5.7553 | 0.023998 | 1.0511 | 20.3424 | 24.9057 | -0.0013542 | 23.43 | 23.7315 | -3.2137e-05 | -0.0036354 | 0.37804 | 42.7651 | 0.001221 | 0.053478 | 0.044278 | 13.7234 | 70.1462 | 171.8223 | 20.7941 | 108.5766 | 0.0070339 | 0.18466 | 1.0068 | 1.0067 | 97.5549 | 275.385 | 332.256 | 336.531 | 927.095 | 0 | 0 | 0
COY(240) (kg/kg) | 0.015244 | 295 | 65.3927 | 8.7747 | -1.9434 | 0.065879 | 7.4524 | 0.020238 | 0.812 | 20.67 | 25.3932 | -0.0052937 | 23.8853 | 24.1856 | -0.00012803 | -0.014483 | 0.37804 | 42.7651 | 0.0013333 | 0.053494 | 0.044194 | 13.9446 | 70.0677 | 171.5677 | 20.7975 | 112.8526 | 0.007394 | 0.18199 | 1.0072 | 1.0066 | 97.5565 | 275.407 | 332.21 | 336.387 | 927.12 | 0 | 0 | 0
COY(300) (kg/kg) | 0.01686 | 300 | 63.6908 | 8.8688 | 1.613 | 0.063484 | 7.1814 | 0.021181 | 0.85396 | 20.9927 | 25.275 | 0.0042571 | 23.7661 | 24.0533 | 0.0001024 | 0.011583 | 0.3783 | 42.7941 | 0.0013446 | 0.054213 | 0.043385 | 14.1635 | 69.9756 | 171.1812 | 20.7997 | 111.7669 | 0.0074658 | 0.18451 | 1.006 | 1.0064 | 97.5586 | 275.402 | 332.098 | 336.112 | 927.174 | 0 | 0 | 0
COY(360) (kg/kg) | 0.01826 | 305 | 66.6353 | 7.6968 | 2.9836 | 0.076532 | 8.6575 | 0.01655 | 0.69219 | 21.3185 | 25.5544 | 0.0093849 | 24.0313 | 24.3305 | 0.00022834 | 0.02583 | 0.37913 | 42.8876 | 0.0012666 | 0.052975 | 0.044763 | 14.3839 | 69.8967 | 170.9209 | 20.7965 | 114.2636 | 0.0070899 | 0.17977 | 1.0051 | 1.0062 | 97.5603 | 275.44 | 332.132 | 336.267 | 927.103 | 0 | 0 | 0
CO2Y(60) (kg/kg) | 1.1654 | 310 | 61.9674 | 9.6586 | 2.6839 | 0.056716 | 6.4158 | 0.021966 | 0.91849 | 21.64 | 24.6536 | 0.0064834 | 23.1862 | 23.4784 | 0.00015222 | 0.01722 | 0.38008 | 42.9952 | 0.0012458 | 0.052093 | 0.042088 | 14.601 | 69.8065 | 170.4571 | 20.8005 | 106.3589 | 0.00719 | 0.18241 | 1.0049 | 1.0056 | 97.5618 | 275.435 | 332.161 | 336.348 | 927.049 | 0 | 0 | 0
CO2Y(120) (kg/kg) | 1.1385 | 315 | 64.0663 | 25.2928 | 1.9728 | 0.022392 | 2.533 | 0.058941 | 2.3756 | 21.9551 | 25.4702 | 0.0018204 | 23.9583 | 24.2662 | 4.4175e-05 | 0.0049972 | 0.38057 | 43.0508 | 0.0013198 | 0.053192 | 0.043425 | 14.8148 | 69.6987 | 170.3663 | 20.8007 | 113.5409 | 0.0073228 | 0.18079 | 1.0049 | 1.0051 | 97.5637 | 275.441 | 332.218 | 336.488 | 927.043 | 0 | 0 | 0
CO2Y(180) (kg/kg) | 1.1005 | 320 | 65.0689 | 9.3139 | -0.32632 | 0.061758 | 6.9862 | 0.021345 | 0.83664 | 22.2779 | 25.437 | -0.00083188 | 23.9252 | 24.2256 | -2.0153e-05 | -0.0022797 | 0.38068 | 43.0633 | 0.0013182 | 0.051669 | 0.043736 | 15.0327 | 69.6186 | 170.1475 | 20.7994 | 113.2365 | 0.0073234 | 0.17703 | 1.0045 | 1.0044 | 97.5601 | 275.444 | 332.193 | 336.364 | 927.044 | 0 | 0 | 0
CO2Y(240) (kg/kg) | 1.0637 | 325 | 63.8885 | 8.9671 | 1.5097 | 0.062983 | 7.1247 | 0.021547 | 0.81755 | 22.6003 | 25.4978 | 0.0039182 | 23.9764 | 24.2673 | 9.5085e-05 | 0.010756 | 0.38092 | 43.0902 | 0.0013571 | 0.051492 | 0.043086 | 15.2498 | 69.5395 | 169.7882 | 20.8021 | 113.7503 | 0.0074682 | 0.17625 | 1.0032 | 1.0037 | 97.5581 | 275.442 | 332.109 | 336.138 | 928.424 | 0 | 0 | 0
CO2Y(300) (kg/kg) | 1.0497 | 330 | 61.38 | 10.2251 | 4.0853 | 0.053066 | 6.0029 | 0.023949 | 0.94889 | 22.9135 | 24.8524 | 0.0091685 | 23.3631 | 23.6446 | 0.00021679 | 0.024523 | 0.3817 | 43.1784 | 0.0012708 | 0.050353 | 0.041517 | 15.4613 | 69.4349 | 169.5374 | 20.8038 | 108.0348 | 0.0072523 | 0.17669 | 1.002 | 1.003 | 97.5579 | 275.446 | 332.019 | 336.019 | 927.255 | 0 | 0 | 0
CO2Y(360) (kg/kg) | 1.0415 | 335 | 59.9567 | 14.5185 | -0.4628 | 0.036506 | 4.1297 | 0.038229 | 1.3796 | 23.2168 | 24.6926 | -0.0007195 | 23.2072 | 23.4818 | -1.6895e-05 | -0.0019112 | 0.38224 | 43.2397 | 0.0013956 | 0.050366 | 0.040797 | 15.667 | 69.304 | 169.2642 | 20.8055 | 106.6239 | 0.007809 | 0.17758 | 1.0025 | 1.0024 | 97.5594 | 275.437 | 331.938 | 335.865 | 927.218 | 0 | 0 | 0
|  | 340 | 60.8113 | 11.5511 | -3.6574 | 0.046539 | 5.2646 | 0.029244 | 1.0891 | 23.5188 | 24.9447 | -0.0071812 | 23.4365 | 23.7021 | -0.00017021 | -0.019254 | 0.38224 | 43.2397 | 0.001361 | 0.050684 | 0.041296 | 15.8723 | 69.1728 | 169.1396 | 20.8052 | 108.7766 | 0.0076065 | 0.17707 | 1.0035 | 1.0027 | 97.5644 | 275.456 | 331.83 | 335.59 | 927.299 | 0 | 0 | 0
User-defined Test Averages |  | 345 | 62.5619 | 9.8242 | 0.13464 | 0.056294 | 6.3681 | 0.024654 | 0.9392 | 23.8272 | 26.0214 | 0.00030637 | 24.4489 | 24.7402 | 7.5797e-06 | 0.00085743 | 0.38226 | 43.2418 | 0.0013879 | 0.052872 | 0.042592 | 16.082 | 69.0643 | 168.7964 | 20.8069 | 118.3735 | 0.0074799 | 0.17707 | 1.0048 | 1.0048 | 97.5648 | 275.463 | 331.84 | 335.793 | 927.282 | 0 | 0 | 0
HRR(0-70) (kW/mｲ) | 0.070447 | 350 | 60.3881 | 9.7251 | 4.7792 | 0.054892 | 6.2095 | 0.025013 | 0.91839 | 24.1346 | 24.9094 | 0.01107 | 23.4128 | 23.6977 | 0.00026234 | 0.029677 | 0.38293 | 43.3181 | 0.001373 | 0.050413 | 0.04103 | 16.2911 | 68.9559 | 168.5877 | 20.8059 | 108.5129 | 0.0076643 | 0.17654 | 1.0052 | 1.0065 | 97.5628 | 275.469 | 331.962 | 336.002 | 928.039 | 0 | 0 | 0
EHC(0-70) (MJ/kg) | 0.11553 | 355 | 60.6915 | 6.8546 | -0.81564 | 0.07827 | 8.8541 | 0.016487 | 0.63605 | 24.4373 | 24.9689 | -0.0026872 | 23.4724 | 23.757 | -6.384e-05 | -0.0072218 | 0.38359 | 43.3923 | 0.0012904 | 0.049783 | 0.041067 | 16.4963 | 68.8374 | 168.2265 | 20.8062 | 109.0488 | 0.0073087 | 0.17456 | 1.0083 | 1.008 | 97.5614 | 275.458 | 332.016 | 336.041 | 927.041 | 0 | 0 | 0
MLR(0-70) (g/s) | 0.00080089 | 360 | 61.7522 | 14.3041 | 1.4071 | 0.038163 | 4.3171 | 0.03558 | 1.3119 | 24.7434 | 25.8059 | 0.0021882 | 24.2534 | 24.5398 | 5.3699e-05 | 0.0060746 | 0.38372 | 43.4075 | 0.0013579 | 0.050067 | 0.041716 | 16.7033 | 68.7316 | 167.8737 | 20.8087 | 116.4546 | 0.0074056 | 0.17103 | 1.0088 | 1.009 | 97.5616 | 275.467 | 331.935 | 335.855 | 927.018 | 0 | 0 | 0
SEA(0-70) (mｲ/kg) | 208.1774 | 365 | 59.253 | 9.0633 | -2.2401 | 0.057793 | 6.5377 | 0.023693 | 0.88097 | 25.0459 | 25.2799 | -0.0053914 | 23.7444 | 24.0129 | -0.00012946 | -0.014645 | 0.38386 | 43.4227 | 0.0013693 | 0.050914 | 0.040492 | 16.9088 | 68.6189 | 167.7804 | 20.8101 | 111.6868 | 0.0075656 | 0.17589 | 1.0102 | 1.0095 | 97.5608 | 275.478 | 331.731 | 335.482 | 927.142 | 0 | 0 | 0
COY(0-70) (kg/kg) | 0.015187 | 370 | 59.6351 | 8.2428 | -2.53 | 0.063955 | 7.2348 | 0.021085 | 0.79557 | 25.3431 | 25.1987 | -0.0067579 | 23.6709 | 23.9434 | -0.00016181 | -0.018304 | 0.38386 | 43.4227 | 0.0013485 | 0.050881 | 0.040685 | 17.1117 | 68.4949 | 167.309 | 20.8089 | 110.9833 | 0.0074984 | 0.17623 | 1.0104 | 1.0096 | 97.5619 | 275.468 | 331.769 | 335.589 | 927.219 | 0 | 0 | 0
CO2Y(0-70) (kg/kg) | 0.35869 | 375 | 62.0788 | 14.2887 | -0.1668 | 0.038406 | 4.3446 | 0.036374 | 1.3306 | 25.6474 | 25.7816 | -0.00026143 | 24.2226 | 24.5043 | -6.4062e-06 | -0.00072468 | 0.38386 | 43.4227 | 0.001397 | 0.051104 | 0.042065 | 17.3186 | 68.3931 | 167.1766 | 20.8074 | 116.1968 | 0.0075678 | 0.1738 | 1.0093 | 1.0093 | 97.564 | 275.471 | 331.826 | 335.685 | 927.09 | 0 | 0 | 0
HRR(70-2730) (kW/mｲ) | 83.4566 | 380 | 60.3234 | 9.9438 | -2.2155 | 0.053627 | 6.0664 | 0.026204 | 0.94612 | 25.9534 | 25.7907 | -0.0048476 | 24.23 | 24.5089 | -0.00011881 | -0.01344 | 0.38386 | 43.4227 | 0.0014052 | 0.050738 | 0.041062 | 17.5264 | 68.2984 | 166.8804 | 20.8109 | 116.2733 | 0.0075988 | 0.17282 | 1.0091 | 1.0086 | 97.5625 | 275.489 | 331.81 | 335.63 | 927.05 | 0 | 0 | 0
EHC(70-2730) (MJ/kg) | 13.4503 | 385 | 59.2089 | 10.3001 | 1.671 | 0.050816 | 5.7484 | 0.027736 | 0.98136 | 26.2522 | 25.0764 | 0.0035631 | 23.555 | 23.8303 | 8.4911e-05 | 0.0096053 | 0.38407 | 43.4467 | 0.0014094 | 0.049868 | 0.040324 | 17.7299 | 68.1876 | 166.6561 | 20.8095 | 109.9038 | 0.0077766 | 0.17422 | 1.007 | 1.0074 | 97.5627 | 275.478 | 331.755 | 335.633 | 927.08 | 0 | 0 | 0
MLR(70-2730) (g/s) | 0.054847 | 390 | 62.5187 | 9.274 | -0.63312 | 0.059593 | 6.7413 | 0.022998 | 0.84449 | 26.5566 | 25.6302 | -0.0015481 | 24.0824 | 24.3723 | -3.773e-05 | -0.004268 | 0.38428 | 43.4707 | 0.0013705 | 0.050326 | 0.042174 | 17.9361 | 68.0937 | 166.3629 | 20.8061 | 114.8463 | 0.0074939 | 0.17257 | 1.0058 | 1.0056 | 97.5632 | 275.489 | 331.855 | 335.849 | 927.075 | 0 | 0 | 0
SEA(70-2730) (mｲ/kg) | 9.4331 | 395 | 60.6347 | 13.0541 | -0.94441 | 0.041061 | 4.6449 | 0.034122 | 1.198 | 26.8644 | 25.0115 | -0.0016306 | 23.4999 | 23.7812 | -3.8778e-05 | -0.0043867 | 0.38428 | 43.4707 | 0.0014011 | 0.049189 | 0.04099 | 18.144 | 68.0112 | 166.0858 | 20.8067 | 109.3627 | 0.0077572 | 0.17278 | 1.0034 | 1.0032 | 97.5651 | 275.48 | 331.838 | 335.81 | 927.095 | 0 | 0 | 0
COY(70-2730) (kg/kg) | 0.028279 | 400 | 59.8268 | 6.83 | -1.5298 | 0.077433 | 8.7594 | 0.018297 | 0.64318 | 27.1656 | 25.0054 | -0.0049843 | 23.4924 | 23.7661 | -0.00011846 | -0.0134 | 0.38428 | 43.4707 | 0.0014168 | 0.049803 | 0.040652 | 18.3481 | 67.914 | 165.8929 | 20.8079 | 109.3013 | 0.0078233 | 0.17442 | 1.0009 | 1.0003 | 97.5644 | 275.487 | 331.812 | 335.678 | 927.099 | 0 | 0 | 0
CO2Y(70-2730) (kg/kg) | 1.001 | 405 | 62.8279 | 7.5576 | -1.064 | 0.073489 | 8.3132 | 0.019381 | 0.6821 | 27.4722 | 25.7481 | -0.0031929 | 24.1964 | 24.4896 | -7.8193e-05 | -0.0088454 | 0.38428 | 43.4707 | 0.0014243 | 0.050126 | 0.042333 | 18.5556 | 67.8327 | 165.3593 | 20.8062 | 115.9206 | 0.0076846 | 0.17147 | 1.0002 | 0.9998 | 97.5644 | 275.503 | 331.899 | 335.921 | 927.827 | 0 | 0 | 0
|  | 410 | 59.5773 | 13.7786 | 1.7912 | 0.038223 | 4.3239 | 0.037217 | 1.2905 | 27.7782 | 25.1321 | 0.0028659 | 23.6132 | 23.8904 | 6.8467e-05 | 0.0077452 | 0.38445 | 43.4901 | 0.0014225 | 0.049327 | 0.040447 | 18.7625 | 67.7518 | 165.1971 | 20.8094 | 110.42 | 0.0078176 | 0.17252 | 1.0004 | 1.0007 | 97.5659 | 275.512 | 331.837 | 335.733 | 927.05 | 0 | 0 | 0
C-factor | 0.043568 | 415 | 61.8982 | 11.8666 | 4.3694 | 0.046111 | 5.2162 | 0.030685 | 1.0886 | 28.0819 | 25.6389 | 0.0082662 | 24.0908 | 24.3738 | 0.00020148 | 0.022792 | 0.38513 | 43.5664 | 0.0014149 | 0.050197 | 0.041836 | 18.9683 | 67.6673 | 164.929 | 20.8073 | 114.9254 | 0.0076713 | 0.17219 | 1.0008 | 1.0018 | 97.5647 | 275.507 | 331.858 | 335.756 | 927.114 | 0 | 0 | 0
Time to ignition (s) | 70 | 420 | 60.4844 | 12.9306 | -3.7337 | 0.04135 | 4.6776 | 0.033829 | 1.2155 | 28.3879 | 25.5524 | -0.0063549 | 24.0098 | 24.2945 | -0.00015439 | -0.017465 | 0.38563 | 43.6234 | 0.0013988 | 0.05026 | 0.041073 | 19.1755 | 67.5902 | 164.7443 | 20.8095 | 114.152 | 0.0076254 | 0.17279 | 1.0038 | 1.0031 | 97.564 | 275.523 | 331.861 | 335.796 | 927.124 | 0 | 0 | 0
|  | 425 | 59.2126 | 11.1611 | -0.47091 | 0.046899 | 5.3053 | 0.027815 | 1.0387 | 28.6871 | 25.0299 | -0.00092822 | 23.5194 | 23.7929 | -2.2085e-05 | -0.0024983 | 0.38563 | 43.6234 | 0.0013045 | 0.048714 | 0.04011 | 19.3785 | 67.4991 | 164.5032 | 20.81 | 109.5343 | 0.0073539 | 0.17143 | 1.0045 | 1.0044 | 97.567 | 275.526 | 331.87 | 335.728 | 927.171 | 0 | 0 | 0
|  | 430 | 61.3841 | 10.0217 | -3.2188 | 0.054146 | 6.1251 | 0.025293 | 0.91627 | 28.9886 | 25.383 | -0.0072226 | 23.854 | 24.1306 | -0.00017429 | -0.019716 | 0.38563 | 43.6234 | 0.0013695 | 0.049612 | 0.041449 | 19.5824 | 67.4154 | 164.2715 | 20.8072 | 112.6594 | 0.0075437 | 0.17198 | 1.0063 | 1.0055 | 97.5693 | 275.521 | 331.908 | 335.757 | 927.89 | 0 | 0 | 0
|  | 435 | 60.8781 | 8.5585 | 0.56095 | 0.062881 | 7.1132 | 0.021726 | 0.79967 | 29.2943 | 25.3988 | 0.0014603 | 23.873 | 24.1551 | 3.5273e-05 | 0.0039901 | 0.38572 | 43.6334 | 0.0013661 | 0.050284 | 0.041276 | 19.7892 | 67.3432 | 163.9606 | 20.8079 | 112.8192 | 0.0075266 | 0.17364 | 1.0058 | 1.006 | 97.5666 | 275.515 | 331.966 | 335.89 | 927.124 | 0 | 0 | 0
|  | 440 | 62.3175 | 8.2459 | 1.1685 | 0.066807 | 7.5574 | 0.019435 | 0.73725 | 29.6023 | 25.3671 | 0.0032357 | 23.8438 | 24.1264 | 7.8065e-05 | 0.0088309 | 0.386 | 43.6654 | 0.0012984 | 0.049254 | 0.041872 | 19.9971 | 67.2779 | 163.6522 | 20.8056 | 112.5412 | 0.0072573 | 0.17113 | 1.0056 | 1.006 | 97.5659 | 275.528 | 331.974 | 335.908 | 927.126 | 0 | 0 | 0
|  | 445 | 60.8932 | 11.5971 | 2.1223 | 0.046417 | 5.2507 | 0.029911 | 1.0601 | 29.9103 | 25.2381 | 0.0041038 | 23.7224 | 24.0043 | 9.851e-05 | 0.011144 | 0.38644 | 43.7154 | 0.0013884 | 0.049205 | 0.041128 | 20.2046 | 67.2141 | 163.3221 | 20.8075 | 111.3986 | 0.007653 | 0.17166 | 1.005 | 1.0054 | 97.5662 | 275.516 | 331.973 | 335.918 | 927.092 | 0 | 0 | 0
|  | 450 | 61.3967 | 14.7439 | 4.1312 | 0.036812 | 4.1642 | 0.036694 | 1.3043 | 30.216 | 25.136 | 0.0063601 | 23.6282 | 23.9111 | 0.00015208 | 0.017203 | 0.38707 | 43.7862 | 0.0013508 | 0.048014 | 0.041205 | 20.4104 | 67.1467 | 163.1717 | 20.8067 | 110.5075 | 0.0075215 | 0.16906 | 1.0037 | 1.0044 | 97.5685 | 275.531 | 331.997 | 335.972 | 927.148 | 0 | 0 | 0
|  | 455 | 64.0114 | 7.809 | -0.866 | 0.072463 | 8.1971 | 0.019938 | 0.67715 | 30.5295 | 25.9548 | -0.0025432 | 24.3905 | 24.6747 | -6.2753e-05 | -0.0070987 | 0.38745 | 43.8293 | 0.0014448 | 0.049068 | 0.042822 | 20.6205 | 67.0979 | 162.9013 | 20.8057 | 117.7885 | 0.0077207 | 0.16776 | 1.0031 | 1.0028 | 97.5709 | 275.527 | 331.896 | 335.763 | 927.346 | 0 | 0 | 0
|  | 460 | 59.4217 | 8.0467 | -1.3015 | 0.06528 | 7.3846 | 0.021735 | 0.73726 | 30.8381 | 24.3586 | -0.0036718 | 22.8803 | 23.1384 | -8.496e-05 | -0.0096109 | 0.38745 | 43.8293 | 0.0014188 | 0.048128 | 0.040175 | 20.828 | 67.0394 | 162.4951 | 20.8058 | 103.7001 | 0.0079878 | 0.17338 | 1.0015 | 1.0011 | 97.5716 | 275.533 | 331.748 | 335.49 | 927.365 | 0 | 0 | 0
|  | 465 | 63.9982 | 9.9585 | 2.4635 | 0.05681 | 6.4265 | 0.025453 | 0.8822 | 31.1467 | 25.788 | 0.0057082 | 24.231 | 24.5176 | 0.00013995 | 0.015832 | 0.3878 | 43.8688 | 0.001446 | 0.050118 | 0.042974 | 21.0358 | 66.9821 | 162.2571 | 20.8042 | 116.2658 | 0.0077629 | 0.17125 | 0.99817 | 0.99882 | 97.5728 | 275.516 | 331.859 | 335.784 | 927.089 | 0 | 0 | 0
|  | 470 | 61.0914 | 13.2864 | 1.098 | 0.040647 | 4.598 | 0.031569 | 1.2226 | 31.4594 | 24.7482 | 0.0018978 | 23.2525 | 23.5168 | 4.4631e-05 | 0.0050487 | 0.38826 | 43.921 | 0.0012832 | 0.049694 | 0.041265 | 21.2464 | 66.9349 | 161.9347 | 20.8041 | 107.0727 | 0.0073261 | 0.1755 | 0.99634 | 0.99655 | 97.572 | 275.526 | 331.838 | 335.609 | 928.314 | 0 | 0 | 0
|  | 475 | 62.3817 | 12.5169 | -0.12895 | 0.044057 | 4.9838 | 0.031279 | 1.0995 | 31.7681 | 25.0171 | -0.0002389 | 23.5086 | 23.7802 | -5.6811e-06 | -0.00064266 | 0.38837 | 43.9337 | 0.001378 | 0.048442 | 0.041813 | 21.4541 | 66.8802 | 161.827 | 20.8038 | 109.4278 | 0.0076606 | 0.17078 | 0.99408 | 0.99405 | 97.5714 | 275.533 | 331.887 | 335.721 | 926.996 | 0 | 0 | 0
|  | 480 | 64.1 | 12.9584 | -1.3804 | 0.043728 | 4.9466 | 0.027043 | 1.1488 | 32.0843 | 25.677 | -0.002474 | 24.1259 | 24.3997 | -6.0364e-05 | -0.0068285 | 0.38837 | 43.9337 | 0.0011826 | 0.050234 | 0.042942 | 21.666 | 66.8422 | 161.4926 | 20.8037 | 115.2638 | 0.006727 | 0.1721 | 0.99207 | 0.99179 | 97.5717 | 275.527 | 331.848 | 335.614 | 927.085 | 0 | 0 | 0
|  | 485 | 63.3805 | 8.4874 | 0.25768 | 0.066014 | 7.4676 | 0.018626 | 0.73094 | 32.403 | 24.873 | 0.00071986 | 23.3677 | 23.63 | 1.701e-05 | 0.0019242 | 0.38842 | 43.9385 | 0.0012296 | 0.048252 | 0.042266 | 21.879 | 66.8103 | 161.363 | 20.8012 | 108.1458 | 0.0070763 | 0.17102 | 0.98967 | 0.98975 | 97.5718 | 275.55 | 331.808 | 335.532 | 926.638 | 0 | 0 | 0
|  | 490 | 64.0672 | 6.8342 | -1.4813 | 0.082871 | 9.3745 | 0.014934 | 0.57244 | 32.7216 | 25.2489 | -0.0051166 | 23.721 | 23.9916 | -0.00012275 | -0.013886 | 0.38846 | 43.9433 | 0.0012376 | 0.047439 | 0.04252 | 22.091 | 66.7788 | 160.8467 | 20.8026 | 111.4397 | 0.007033 | 0.167 | 0.98875 | 0.98817 | 97.5727 | 275.54 | 331.81 | 335.595 | 926.654 | 0 | 0 | 0
|  | 495 | 62.7212 | 23.0349 | 6.5366 | 0.02407 | 2.7229 | 0.049212 | 2.0735 | 33.0386 | 25.6227 | 0.0064691 | 24.0642 | 24.3215 | 0.00015734 | 0.017799 | 0.38885 | 43.9878 | 0.0011846 | 0.049909 | 0.042147 | 22.3027 | 66.7446 | 160.6211 | 20.8062 | 114.7257 | 0.0067451 | 0.17154 | 0.98674 | 0.98747 | 97.5717 | 275.545 | 331.701 | 335.248 | 926.706 | 0 | 0 | 0
|  | 500 | 60.2813 | 17.4797 | 3.7537 | 0.030486 | 3.4486 | 0.041409 | 1.5487 | 33.3461 | 24.9143 | 0.0048367 | 23.4005 | 23.6603 | 0.00011444 | 0.012945 | 0.38953 | 44.0646 | 0.0012624 | 0.047214 | 0.040444 | 22.5092 | 66.6922 | 160.5294 | 20.8081 | 108.477 | 0.0072042 | 0.16806 | 0.9872 | 0.98774 | 97.5714 | 275.548 | 331.723 | 335.406 | 926.961 | 0 | 0 | 0
|  | 505 | 60.9524 | 7.4103 | 0.2828 | 0.072712 | 8.2253 | 0.01816 | 0.63943 | 33.6492 | 25.1011 | 0.00086261 | 23.5771 | 23.8383 | 2.0563e-05 | 0.0023261 | 0.38987 | 44.1028 | 0.0013204 | 0.046495 | 0.040722 | 22.7121 | 66.632 | 160.2689 | 20.8082 | 110.115 | 0.0074043 | 0.16525 | 0.98903 | 0.98913 | 97.5721 | 275.549 | 331.74 | 335.415 | 927.396 | 0 | 0 | 0
|  | 510 | 60.5362 | 7.7831 | -1.1717 | 0.068756 | 7.7779 | 0.02087 | 0.71416 | 33.9529 | 25.5067 | -0.0033273 | 23.9524 | 24.2131 | -8.0564e-05 | -0.0091136 | 0.38992 | 44.1086 | 0.0014349 | 0.049103 | 0.04094 | 22.9162 | 66.5743 | 159.8586 | 20.8098 | 113.6755 | 0.007782 | 0.17004 | 0.9915 | 0.99112 | 97.574 | 275.567 | 331.661 | 335.271 | 927.296 | 0 | 0 | 0
|  | 515 | 61.7144 | 14.8377 | -2.2404 | 0.036768 | 4.1593 | 0.037735 | 1.3132 | 34.2585 | 25.3979 | -0.0034167 | 23.8507 | 24.1093 | -8.2374e-05 | -0.0093183 | 0.38992 | 44.1086 | 0.0013875 | 0.048283 | 0.041434 | 23.1222 | 66.5214 | 159.6175 | 20.8074 | 112.7104 | 0.0076135 | 0.16846 | 0.99389 | 0.9935 | 97.5734 | 275.559 | 331.667 | 335.263 | 927.222 | 0 | 0 | 0
|  | 520 | 61.659 | 12.0277 | -1.6552 | 0.045318 | 5.1264 | 0.029584 | 1.0563 | 34.5669 | 25.0016 | -0.0031598 | 23.4823 | 23.7387 | -7.501e-05 | -0.0084853 | 0.38992 | 44.1086 | 0.0013407 | 0.047867 | 0.04132 | 23.329 | 66.4749 | 159.4433 | 20.8054 | 109.2378 | 0.0075096 | 0.16935 | 0.99671 | 0.99636 | 97.573 | 275.577 | 331.72 | 335.343 | 927.19 | 0 | 0 | 0
|  | 525 | 60.8361 | 8.6914 | 2.1922 | 0.061876 | 6.9996 | 0.020222 | 0.76193 | 34.8732 | 24.9138 | 0.005731 | 23.4029 | 23.668 | 0.00013564 | 0.015344 | 0.39026 | 44.147 | 0.0012513 | 0.047145 | 0.040729 | 23.5342 | 66.4251 | 159.1521 | 20.8071 | 108.4861 | 0.007158 | 0.16788 | 0.99879 | 0.99945 | 97.5721 | 275.584 | 331.763 | 335.521 | 927.156 | 0 | 0 | 0
|  | 530 | 63.3194 | 11.6726 | 2.6897 | 0.047954 | 5.4246 | 0.026973 | 1.0261 | 35.1836 | 25.6934 | 0.005285 | 24.1335 | 24.4054 | 0.00012898 | 0.014591 | 0.39092 | 44.2218 | 0.0012935 | 0.049204 | 0.042407 | 23.742 | 66.3841 | 158.8549 | 20.8056 | 115.3738 | 0.0071703 | 0.16938 | 1.0016 | 1.0022 | 97.5727 | 275.578 | 331.741 | 335.478 | 927.269 | 0 | 0 | 0
|  | 535 | 63.4229 | 6.6983 | -0.9866 | 0.083702 | 9.4685 | 0.014116 | 0.56455 | 35.5004 | 25.2611 | -0.0034404 | 23.7296 | 24.003 | -8.258e-05 | -0.0093416 | 0.39124 | 44.2583 | 0.0011816 | 0.047253 | 0.042121 | 23.9533 | 66.3559 | 158.6233 | 20.8041 | 111.534 | 0.0068013 | 0.16645 | 1.0049 | 1.0045 | 97.5749 | 275.603 | 331.771 | 335.593 | 927.169 | 0 | 0 | 0
|  | 540 | 64.7076 | 9.5122 | -1.64 | 0.060135 | 6.8026 | 0.02185 | 0.83566 | 35.8208 | 26.353 | -0.0039419 | 24.7462 | 25.0183 | -9.8619e-05 | -0.011156 | 0.39124 | 44.2583 | 0.001314 | 0.050252 | 0.04333 | 24.167 | 66.3347 | 158.0898 | 20.8062 | 121.34 | 0.0071205 | 0.16884 | 1.0066 | 1.0061 | 97.5741 | 275.603 | 331.649 | 335.295 | 927.189 | 0 | 0 | 0
|  | 545 | 62.4444 | 0 | 24.3783 | 0.0057543 | 0.65094 | 0.22686 | 8.3931 | 36.1386 | 25.7089 | 0.0057472 | 24.1397 | 24.4086 | 0.00014028 | 0.015869 | 0.39159 | 44.298 | 0.0013054 | 0.048297 | 0.041801 | 24.3798 | 66.3094 | 158.053 | 20.8079 | 115.4729 | 0.0072153 | 0.16698 | 1.0067 | 1.0074 | 97.5732 | 275.623 | 331.625 | 335.319 | 927.157 | 0 | 0 | 0
|  | 550 | 60.7225 | 7.9344 | 0.22081 | 0.067653 | 7.6531 | 0.019175 | 0.70781 | 36.4465 | 24.7036 | 0.00063721 | 23.1919 | 23.4439 | 1.4939e-05 | 0.0016899 | 0.39198 | 44.3419 | 0.0012972 | 0.047886 | 0.040797 | 24.5863 | 66.2665 | 157.901 | 20.8056 | 106.6007 | 0.0073946 | 0.17092 | 1.0076 | 1.0077 | 97.574 | 275.623 | 331.57 | 335.173 | 928.392 | 0 | 0 | 0
|  | 555 | 64.678 | 11.2086 | 4.8287 | 0.05101 | 5.7704 | 0.024473 | 0.94293 | 36.76 | 25.6157 | 0.010125 | 24.0574 | 24.3272 | 0.00024631 | 0.027863 | 0.39264 | 44.4158 | 0.0012484 | 0.048099 | 0.042957 | 24.7957 | 66.2343 | 157.4586 | 20.8032 | 114.6619 | 0.0070041 | 0.16692 | 1.0063 | 1.0074 | 97.5748 | 275.619 | 331.698 | 335.418 | 926.909 | 0 | 0 | 0
|  | 560 | 63.6185 | 15.8405 | 0.041349 | 0.035503 | 4.0162 | 0.035531 | 1.3357 | 37.0808 | 25.2856 | 6.1165e-05 | 23.7416 | 24.0008 | 1.468e-06 | 0.00016606 | 0.39325 | 44.4858 | 0.0012615 | 0.04742 | 0.042284 | 25.0088 | 66.2157 | 157.3934 | 20.8037 | 111.6986 | 0.0071234 | 0.16677 | 1.0066 | 1.0066 | 97.5758 | 275.644 | 331.617 | 335.238 | 926.903 | 0 | 0 | 0
|  | 565 | 61.751 | 8.4151 | -0.40678 | 0.064869 | 7.3381 | 0.018482 | 0.7026 | 37.3942 | 24.8263 | -0.0011197 | 23.3119 | 23.5663 | -2.6387e-05 | -0.002985 | 0.39326 | 44.4862 | 0.0011989 | 0.045577 | 0.040966 | 25.2169 | 66.1844 | 157.0529 | 20.8057 | 107.685 | 0.0069584 | 0.16417 | 1.0056 | 1.0054 | 97.5756 | 275.647 | 331.639 | 335.257 | 926.928 | 0 | 0 | 0
|  | 570 | 61.8054 | 10.521 | 1.411 | 0.05193 | 5.8745 | 0.028432 | 0.89533 | 37.7031 | 25.4051 | 0.0030395 | 23.8491 | 24.1079 | 7.3276e-05 | 0.0082891 | 0.39344 | 44.507 | 0.0014765 | 0.046495 | 0.041247 | 25.4224 | 66.1458 | 156.7854 | 20.8081 | 112.7344 | 0.0079743 | 0.16379 | 1.004 | 1.0043 | 97.5748 | 275.65 | 331.551 | 335.15 | 927.003 | 0 | 0 | 0
|  | 575 | 61.3129 | 6.0254 | 0.0046943 | 0.089953 | 10.1756 | 0.0175 | 0.52678 | 38.0109 | 25.3613 | 1.7533e-05 | 23.8155 | 24.0839 | 4.2226e-07 | 4.7767e-05 | 0.39363 | 44.5278 | 0.0015742 | 0.047386 | 0.041154 | 25.6284 | 66.1059 | 156.4864 | 20.8082 | 112.3816 | 0.0083831 | 0.16631 | 1.0033 | 1.0033 | 97.5731 | 275.657 | 331.655 | 335.394 | 927.671 | 0 | 0 | 0
|  | 580 | 59.2662 | 10.9776 | 4.4599 | 0.047726 | 5.3988 | 0.032554 | 0.93011 | 38.3123 | 24.6912 | 0.0090698 | 23.1936 | 23.4683 | 0.00021285 | 0.024078 | 0.39416 | 44.5881 | 0.0015537 | 0.04439 | 0.03958 | 25.8303 | 66.0558 | 155.9779 | 20.8099 | 106.5552 | 0.0084713 | 0.16166 | 1.0032 | 1.0042 | 97.5745 | 275.655 | 331.761 | 335.69 | 926.952 | 0 | 0 | 0
|  | 585 | 60.6535 | 25.3572 | 6.1241 | 0.021145 | 2.392 | 0.076026 | 2.1923 | 38.6121 | 25.2969 | 0.0053895 | 23.7601 | 24.0272 | 0.00012949 | 0.014649 | 0.39501 | 44.6849 | 0.0016076 | 0.046355 | 0.040653 | 26.0308 | 66.0037 | 155.9897 | 20.8096 | 111.8355 | 0.0085358 | 0.16394 | 1.0066 | 1.0073 | 97.5759 | 275.646 | 331.727 | 335.456 | 927.076 | 0 | 0 | 0
|  | 590 | 61.4538 | 7.3398 | -0.57026 | 0.074015 | 8.3727 | 0.022671 | 0.62107 | 38.9174 | 25.4796 | -0.0017432 | 23.9353 | 24.2134 | -4.2208e-05 | -0.0047746 | 0.39534 | 44.7216 | 0.001678 | 0.045968 | 0.041057 | 26.2351 | 65.9617 | 155.6747 | 20.8092 | 113.4742 | 0.0087746 | 0.16208 | 1.0093 | 1.0091 | 97.5736 | 275.663 | 331.777 | 335.632 | 927.083 | 0 | 0 | 0
|  | 595 | 61.0486 | 10.3154 | -0.11837 | 0.052317 | 5.9182 | 0.032128 | 0.89089 | 39.2237 | 25.8116 | -0.00025248 | 24.2479 | 24.5284 | -6.1929e-06 | -0.00070056 | 0.39534 | 44.7216 | 0.0016809 | 0.046609 | 0.040938 | 26.4401 | 65.9221 | 155.33 | 20.8115 | 116.4535 | 0.0086984 | 0.16219 | 1.0103 | 1.0103 | 97.5734 | 275.667 | 331.787 | 335.626 | 927.135 | 0 | 0 | 0
|  | 600 | 58.6522 | 11.8703 | 2.9504 | 0.043679 | 4.9411 | 0.034715 | 1.0309 | 39.5229 | 24.6626 | 0.0055022 | 23.1647 | 23.4219 | 0.00012887 | 0.014578 | 0.39566 | 44.758 | 0.0015163 | 0.045031 | 0.039329 | 26.6408 | 65.8715 | 155.1414 | 20.8107 | 106.2991 | 0.0083223 | 0.16351 | 1.01 | 1.0106 | 97.5745 | 275.676 | 331.732 | 335.416 | 927.212 | 0 | 0 | 0
|  | 605 | 60.3131 | 8.5824 | 2.9024 | 0.062123 | 7.0275 | 0.023456 | 0.7226 | 39.8203 | 25.0304 | 0.007586 | 23.5101 | 23.7682 | 0.00018031 | 0.020397 | 0.39643 | 44.8454 | 0.0014572 | 0.04489 | 0.040186 | 26.8396 | 65.8187 | 154.862 | 20.8097 | 109.4929 | 0.0079845 | 0.16138 | 1.0095 | 1.0103 | 97.5746 | 275.698 | 331.731 | 335.373 | 927.207 | 0 | 0 | 0
|  | 610 | 60.9556 | 10.3098 | 4.7831 | 0.052265 | 5.9124 | 0.030539 | 0.85781 | 40.1235 | 24.9826 | 0.010544 | 23.4594 | 23.709 | 0.00024999 | 0.02828 | 0.39751 | 44.9671 | 0.0015961 | 0.044834 | 0.04058 | 27.0415 | 65.7762 | 154.5513 | 20.808 | 109.0484 | 0.0085711 | 0.16145 | 1.0079 | 1.0091 | 97.5735 | 275.696 | 331.649 | 335.177 | 927.217 | 0 | 0 | 0
|  | 615 | 61.5046 | 11.815 | 1.5102 | 0.046018 | 5.2057 | 0.038155 | 1.0036 | 40.4297 | 25.3394 | 0.0028904 | 23.7912 | 24.0433 | 6.9495e-05 | 0.0078614 | 0.39831 | 45.0575 | 0.0017558 | 0.046182 | 0.041147 | 27.2458 | 65.7393 | 154.3364 | 20.8081 | 112.17 | 0.0091298 | 0.16329 | 1.0071 | 1.0074 | 97.5718 | 275.689 | 331.604 | 335.118 | 927.398 | 0 | 0 | 0
|  | 620 | 63.6648 | 10.3832 | 1.274 | 0.054203 | 6.1315 | 0.028697 | 0.85462 | 40.7426 | 25.6401 | 0.0028357 | 24.0827 | 24.3516 | 6.9055e-05 | 0.0078116 | 0.39865 | 45.0967 | 0.0015555 | 0.046323 | 0.042261 | 27.4543 | 65.7138 | 154.0728 | 20.8059 | 114.8921 | 0.0082378 | 0.16225 | 1.0048 | 1.0051 | 97.5699 | 275.687 | 331.731 | 335.434 | 927.123 | 0 | 0 | 0
|  | 625 | 63.4793 | 8.9938 | 5.6617 | 0.062394 | 7.0581 | 0.024355 | 0.73402 | 41.0604 | 25.4348 | 0.014624 | 23.8903 | 24.1567 | 0.00035326 | 0.039961 | 0.39971 | 45.2161 | 0.0015196 | 0.045798 | 0.042065 | 27.6651 | 65.6967 | 153.7952 | 20.8053 | 113.0613 | 0.0081426 | 0.16185 | 1.0006 | 1.0023 | 97.5712 | 275.689 | 331.736 | 335.436 | 927.044 | 0 | 0 | 0
|  | 630 | 63.2812 | 11.3031 | 0.50002 | 0.049491 | 5.5986 | 0.029222 | 0.87819 | 41.3773 | 25.1123 | 0.0010374 | 23.5872 | 23.8535 | 2.4747e-05 | 0.0027994 | 0.40066 | 45.323 | 0.0014462 | 0.043463 | 0.041573 | 27.8742 | 65.6783 | 153.474 | 20.8052 | 110.2117 | 0.0079198 | 0.15725 | 1.0004 | 1.0005 | 97.5733 | 275.685 | 331.734 | 335.479 | 927.155 | 0 | 0 | 0
|  | 635 | 61.769 | 12.3632 | 2.5404 | 0.044166 | 4.9962 | 0.032739 | 0.99018 | 41.69 | 24.5959 | 0.0048066 | 23.0951 | 23.3433 | 0.0001122 | 0.012693 | 0.401 | 45.3617 | 0.001446 | 0.043732 | 0.040792 | 28.0801 | 65.6535 | 153.2901 | 20.8049 | 105.6934 | 0.0080436 | 0.16036 | 1.0007 | 1.0012 | 97.5718 | 275.699 | 331.633 | 335.196 | 926.748 | 0 | 0 | 0
|  | 640 | 63.6255 | 8.6344 | 4.6834 | 0.065141 | 7.3689 | 0.023467 | 0.69029 | 42.0035 | 25.4886 | 0.012612 | 23.9338 | 24.1891 | 0.00030508 | 0.034511 | 0.40204 | 45.4797 | 0.0015287 | 0.044966 | 0.042022 | 28.2872 | 65.6304 | 153.0013 | 20.8058 | 113.5066 | 0.0081663 | 0.15945 | 1.0007 | 1.0022 | 97.5724 | 275.683 | 331.639 | 335.177 | 926.528 | 0 | 0 | 0
|  | 645 | 63.2686 | 8.3358 | 2.4035 | 0.067095 | 7.59 | 0.023226 | 0.66952 | 42.3207 | 25.4225 | 0.0066838 | 23.8708 | 24.127 | 0.00016126 | 0.018242 | 0.40321 | 45.6116 | 0.0015584 | 0.044922 | 0.041833 | 28.4968 | 65.6135 | 152.6633 | 20.8061 | 112.9145 | 0.0083033 | 0.15964 | 1.0024 | 1.0031 | 97.5741 | 275.688 | 331.626 | 335.185 | 926.651 | 0 | 0 | 0
|  | 650 | 61.4668 | 14.2091 | 8.0492 | 0.038241 | 4.3259 | 0.044068 | 1.1545 | 42.6325 | 25.1119 | 0.012921 | 23.5761 | 23.8227 | 0.00030781 | 0.03482 | 0.40438 | 45.7443 | 0.0016852 | 0.044148 | 0.040789 | 28.7034 | 65.5885 | 152.3679 | 20.808 | 110.1583 | 0.0089038 | 0.15905 | 1.0027 | 1.0042 | 97.5746 | 275.704 | 331.583 | 335.051 | 927.176 | 0 | 0 | 0
|  | 655 | 61.3889 | 15.2511 | 2.023 | 0.035583 | 4.0252 | 0.047247 | 1.2749 | 42.9397 | 25.5106 | 0.0029759 | 23.9463 | 24.1886 | 7.1983e-05 | 0.0081429 | 0.40533 | 45.8517 | 0.0016812 | 0.045363 | 0.040931 | 28.9077 | 65.5567 | 152.2484 | 20.8098 | 113.6643 | 0.0087791 | 0.16037 | 1.0047 | 1.0051 | 97.5733 | 275.703 | 331.526 | 334.88 | 927.756 | 0 | 0 | 0
|  | 660 | 60.9221 | 8.5571 | 0.73866 | 0.062936 | 7.1195 | 0.028777 | 0.70334 | 43.2454 | 25.467 | 0.0019241 | 23.907 | 24.1607 | 4.6488e-05 | 0.0052588 | 0.40563 | 45.8852 | 0.0018111 | 0.044265 | 0.040563 | 29.1114 | 65.5234 | 151.9763 | 20.8109 | 113.2835 | 0.0093184 | 0.15774 | 1.0056 | 1.0058 | 97.5724 | 275.695 | 331.549 | 335.068 | 927.11 | 0 | 0 | 0
|  | 665 | 59.411 | 11.113 | 0.14269 | 0.047259 | 5.3461 | 0.041073 | 0.92038 | 43.5463 | 24.662 | 0.00028842 | 23.1427 | 23.3812 | 6.7436e-06 | 0.00076285 | 0.40576 | 45.9002 | 0.0019411 | 0.043497 | 0.039675 | 29.312 | 65.4831 | 151.6659 | 20.8094 | 106.1955 | 0.010103 | 0.15942 | 1.0064 | 1.0064 | 97.5732 | 275.713 | 331.425 | 334.841 | 927.187 | 0 | 0 | 0
|  | 670 | 60.6689 | 10.3903 | 0.99824 | 0.051617 | 5.839 | 0.03523 | 0.86544 | 43.8465 | 25.174 | 0.0021581 | 23.6259 | 23.8754 | 5.1526e-05 | 0.0058287 | 0.4059 | 45.9167 | 0.0018185 | 0.044672 | 0.040489 | 29.5124 | 65.4425 | 151.4848 | 20.8095 | 110.6638 | 0.0094341 | 0.16013 | 1.0066 | 1.0068 | 97.5746 | 275.711 | 331.464 | 334.964 | 927.207 | 0 | 0 | 0
|  | 675 | 61.7891 | 10.263 | 1.1954 | 0.053222 | 6.0206 | 0.034857 | 0.82722 | 44.1526 | 24.9075 | 0.0026906 | 23.382 | 23.6453 | 6.362e-05 | 0.0071968 | 0.40619 | 45.9493 | 0.0018552 | 0.044026 | 0.04101 | 29.7161 | 65.4113 | 151.1515 | 20.806 | 108.362 | 0.0096665 | 0.15967 | 1.0067 | 1.007 | 97.5734 | 275.715 | 331.552 | 335.285 | 927.22 | 0 | 0 | 0
|  | 680 | 62.8799 | 11.3169 | 0.82822 | 0.049117 | 5.5563 | 0.0337 | 0.89093 | 44.4643 | 25.2792 | 0.0016947 | 23.7346 | 24.0046 | 4.068e-05 | 0.0046018 | 0.40645 | 45.9788 | 0.0016553 | 0.04376 | 0.041484 | 29.9224 | 65.3887 | 150.9575 | 20.8065 | 111.6372 | 0.0087355 | 0.15727 | 1.0068 | 1.007 | 97.5703 | 275.7 | 331.603 | 335.375 | 927.217 | 0 | 0 | 0
|  | 685 | 61.2466 | 8.5199 | 2.4404 | 0.063548 | 7.1886 | 0.027407 | 0.69556 | 44.7746 | 25.0923 | 0.0065101 | 23.5565 | 23.8212 | 0.00015508 | 0.017543 | 0.40694 | 46.0341 | 0.0017416 | 0.044201 | 0.040699 | 30.1278 | 65.3644 | 150.6409 | 20.8082 | 109.9801 | 0.0091418 | 0.15928 | 1.0062 | 1.0069 | 97.57 | 275.694 | 331.566 | 335.293 | 927.102 | 0 | 0 | 0
|  | 690 | 61.7098 | 9.7093 | 1.8268 | 0.056185 | 6.3557 | 0.032026 | 0.78061 | 45.082 | 25.1815 | 0.0042911 | 23.6443 | 23.9186 | 0.00010264 | 0.01161 | 0.40759 | 46.107 | 0.0017994 | 0.043859 | 0.040922 | 30.3319 | 65.3362 | 150.347 | 20.8079 | 110.7829 | 0.0093536 | 0.15797 | 1.0062 | 1.0067 | 97.5709 | 275.704 | 331.624 | 335.471 | 927.04 | 0 | 0 | 0
|  | 695 | 61.4602 | 11.9791 | 4.3295 | 0.045355 | 5.1306 | 0.04044 | 0.93471 | 45.3899 | 24.9977 | 0.0082735 | 23.4709 | 23.734 | 0.00019636 | 0.022213 | 0.40833 | 46.1916 | 0.0018341 | 0.042394 | 0.040577 | 30.5356 | 65.3092 | 150.0808 | 20.8081 | 109.1677 | 0.0095517 | 0.15496 | 1.0052 | 1.0062 | 97.5719 | 275.711 | 331.611 | 335.328 | 928.295 | 0 | 0 | 0
|  | 700 | 60.5622 | 7.0538 | 2.7706 | 0.075898 | 8.5857 | 0.025096 | 0.57055 | 45.695 | 25.0451 | 0.0088494 | 23.5089 | 23.7623 | 0.00021028 | 0.023788 | 0.40935 | 46.3066 | 0.0019048 | 0.043303 | 0.040257 | 30.7377 | 65.2785 | 149.848 | 20.8096 | 109.5522 | 0.0098289 | 0.15714 | 1.0044 | 1.0054 | 97.5715 | 275.719 | 331.52 | 335.093 | 927.166 | 0 | 0 | 0
|  | 705 | 62.31 | 8.1016 | 1.3247 | 0.067989 | 7.691 | 0.028202 | 0.65526 | 46.0022 | 25.4327 | 0.0037318 | 23.8732 | 24.1348 | 9.0067e-05 | 0.010189 | 0.4101 | 46.3915 | 0.0019174 | 0.044551 | 0.0414 | 30.9419 | 65.2513 | 149.3697 | 20.8077 | 112.9711 | 0.0097605 | 0.15863 | 1.0038 | 1.0043 | 97.5709 | 275.713 | 331.527 | 335.159 | 927.193 | 0 | 0 | 0
|  | 710 | 60.3587 | 25.4885 | 4.15 | 0.020934 | 2.3681 | 0.08398 | 2.0268 | 46.3088 | 24.5516 | 0.0037277 | 23.0498 | 23.3054 | 8.6875e-05 | 0.0098275 | 0.41054 | 46.4416 | 0.001758 | 0.042429 | 0.039953 | 31.1452 | 65.2237 | 149.2118 | 20.8077 | 105.2958 | 0.009369 | 0.15708 | 1.0026 | 1.003 | 97.5704 | 275.716 | 331.58 | 335.257 | 927.111 | 0 | 0 | 0
|  | 715 | 63.1026 | 11.251 | 2.319 | 0.04958 | 5.6086 | 0.038326 | 0.88204 | 46.6175 | 25.6949 | 0.0047166 | 24.1173 | 24.3768 | 0.00011498 | 0.013006 | 0.41105 | 46.4987 | 0.0019002 | 0.043732 | 0.041699 | 31.3494 | 65.1993 | 149.0707 | 20.8081 | 115.3025 | 0.0096117 | 0.15536 | 1.0011 | 1.0017 | 97.5697 | 275.727 | 331.498 | 335.066 | 927.063 | 0 | 0 | 0
|  | 720 | 62.1683 | 6.8012 | 3.4218 | 0.080805 | 9.1408 | 0.020334 | 0.54855 | 46.9307 | 25.0596 | 0.011643 | 23.5105 | 23.7484 | 0.0002765 | 0.031278 | 0.41203 | 46.6094 | 0.0016431 | 0.044326 | 0.041179 | 31.5566 | 65.1815 | 148.7123 | 20.8063 | 109.6229 | 0.0087445 | 0.15976 | 0.99881 | 1.0001 | 97.569 | 275.734 | 331.35 | 334.703 | 927.335 | 0 | 0 | 0
|  | 725 | 62.6036 | 13.8874 | 2.6343 | 0.03985 | 4.508 | 0.044577 | 1.1115 | 47.2426 | 25.1916 | 0.0043963 | 23.6341 | 23.8791 | 0.00010498 | 0.011875 | 0.41298 | 46.7172 | 0.0017764 | 0.044294 | 0.041463 | 31.7632 | 65.1622 | 148.3485 | 20.8061 | 110.7794 | 0.0092563 | 0.15906 | 0.99811 | 0.99861 | 97.5707 | 275.723 | 331.347 | 334.782 | 927.052 | 0 | 0 | 0
|  | 730 | 62.479 | 23.8328 | 10.5935 | 0.023174 | 2.6215 | 0.075284 | 1.8605 | 47.5553 | 24.9505 | 0.010373 | 23.414 | 23.6661 | 0.0002455 | 0.027771 | 0.41386 | 46.8164 | 0.0017447 | 0.043116 | 0.041203 | 31.9698 | 65.1443 | 148.2829 | 20.8056 | 108.6975 | 0.0091952 | 0.15707 | 0.9957 | 0.99688 | 97.573 | 275.744 | 331.433 | 335.001 | 927.062 | 0 | 0 | 0
|  | 735 | 64.9583 | 6.659 | 2.7681 | 0.086233 | 9.7549 | 0.019167 | 0.51942 | 47.8739 | 25.85 | 0.0097356 | 24.2589 | 24.5184 | 0.0002387 | 0.027002 | 0.41507 | 46.9533 | 0.0016528 | 0.044792 | 0.042768 | 32.1798 | 65.1346 | 148.0268 | 20.8053 | 116.68 | 0.0085763 | 0.15738 | 0.99416 | 0.99526 | 97.5734 | 275.743 | 331.444 | 334.989 | 927.048 | 0 | 0 | 0
|  | 740 | 63.3018 | 10.3346 | 0.090001 | 0.054147 | 6.1252 | 0.032578 | 0.79441 | 48.1945 | 25.2318 | 0.0002036 | 23.6781 | 23.9356 | 4.8733e-06 | 0.00055128 | 0.41568 | 47.0222 | 0.001764 | 0.043015 | 0.041642 | 32.3908 | 65.1278 | 147.5286 | 20.8057 | 111.1627 | 0.0091938 | 0.15554 | 0.99361 | 0.99364 | 97.5734 | 275.743 | 331.435 | 335.04 | 927.062 | 0 | 0 | 0
|  | 745 | 62.1086 | 25.923 | 11.9754 | 0.02118 | 2.3959 | 0.075431 | 2.1139 | 48.5081 | 25.2647 | 0.01059 | 23.7045 | 23.9499 | 0.00025363 | 0.028692 | 0.41632 | 47.0953 | 0.0015976 | 0.044771 | 0.041197 | 32.5979 | 65.1115 | 147.4882 | 20.8074 | 111.4319 | 0.0085034 | 0.15997 | 0.99108 | 0.99228 | 97.575 | 275.757 | 331.372 | 334.803 | 927.081 | 0 | 0 | 0
|  | 750 | 64.3898 | 8.0107 | 1.9089 | 0.071056 | 8.038 | 0.024183 | 0.61007 | 48.8243 | 25.3372 | 0.0056455 | 23.7749 | 24.0261 | 0.00013564 | 0.015344 | 0.4173 | 47.2054 | 0.0017183 | 0.043349 | 0.042265 | 32.8065 | 65.0991 | 147.2231 | 20.8041 | 112.0833 | 0.0089773 | 0.15594 | 0.99057 | 0.9912 | 97.5728 | 275.758 | 331.406 | 334.907 | 927.054 | 0 | 0 | 0
|  | 755 | 62.9989 | 11.0326 | 5.1884 | 0.050478 | 5.7102 | 0.034466 | 0.87091 | 49.1428 | 24.9635 | 0.011074 | 23.4155 | 23.6506 | 0.0002619 | 0.029627 | 0.41829 | 47.3178 | 0.0017398 | 0.043962 | 0.041611 | 33.0162 | 65.0898 | 146.8531 | 20.8042 | 108.7612 | 0.0091712 | 0.15924 | 0.98905 | 0.9903 | 97.57 | 275.757 | 331.281 | 334.608 | 927.039 | 0 | 0 | 0
|  | 760 | 65.5132 | 14.1516 | 5.102 | 0.040924 | 4.6294 | 0.042546 | 1.1171 | 49.4641 | 25.944 | 0.0084922 | 24.3383 | 24.5864 | 0.00020879 | 0.023619 | 0.41947 | 47.4509 | 0.0017412 | 0.045717 | 0.043245 | 33.2284 | 65.0843 | 146.711 | 20.8042 | 117.4875 | 0.0089044 | 0.15932 | 0.98865 | 0.98961 | 97.5662 | 275.767 | 331.325 | 334.702 | 927.041 | 0 | 0 | 0
|  | 765 | 62.5929 | 10.5974 | 3.117 | 0.052213 | 5.9064 | 0.031755 | 0.82227 | 49.7843 | 24.7094 | 0.0069478 | 23.1836 | 23.424 | 0.00016275 | 0.01841 | 0.42039 | 47.556 | 0.001658 | 0.042933 | 0.041201 | 33.4395 | 65.0776 | 146.4202 | 20.8041 | 106.5877 | 0.0089031 | 0.1577 | 0.98833 | 0.98911 | 97.5659 | 275.749 | 331.374 | 334.81 | 927.062 | 0 | 0 | 0
|  | 770 | 63.4523 | 15.5583 | 10.3134 | 0.036053 | 4.0784 | 0.054164 | 1.224 | 50.0994 | 25.681 | 0.015277 | 24.0909 | 24.3382 | 0.00037183 | 0.042062 | 0.42173 | 47.7072 | 0.0019528 | 0.044128 | 0.041969 | 33.6474 | 65.0642 | 146.2154 | 20.8071 | 115.1144 | 0.0098274 | 0.15643 | 0.9871 | 0.98881 | 97.5661 | 275.74 | 331.316 | 334.717 | 927.093 | 0 | 0 | 0
|  | 775 | 62.1376 | 10.5573 | 4.0211 | 0.05203 | 5.8857 | 0.040495 | 0.8163 | 50.4134 | 25.2004 | 0.0087591 | 23.6416 | 23.8858 | 0.00020922 | 0.023667 | 0.42318 | 47.8715 | 0.0021069 | 0.042472 | 0.041064 | 33.855 | 65.0496 | 146.0211 | 20.8075 | 110.8535 | 0.01061 | 0.15426 | 0.98762 | 0.9886 | 97.5675 | 275.749 | 331.336 | 334.758 | 927.836 | 0 | 0 | 0
|  | 780 | 61.3762 | 6.7249 | 1.7658 | 0.08068 | 9.1267 | 0.02433 | 0.53147 | 50.7222 | 24.9823 | 0.0060154 | 23.4373 | 23.683 | 0.00014246 | 0.016116 | 0.42406 | 47.971 | 0.001963 | 0.042879 | 0.040656 | 34.0593 | 65.0285 | 145.6811 | 20.8077 | 108.9443 | 0.010089 | 0.15631 | 0.9881 | 0.98878 | 97.5682 | 275.744 | 331.341 | 334.815 | 927.048 | 0 | 0 | 0
|  | 785 | 65.1384 | 8.4832 | 5.254 | 0.067879 | 7.6786 | 0.031863 | 0.63363 | 51.0385 | 25.3818 | 0.014816 | 23.814 | 24.0701 | 0.00035663 | 0.040343 | 0.42531 | 48.1121 | 0.0021628 | 0.04301 | 0.042794 | 34.2679 | 65.0172 | 145.2681 | 20.8024 | 112.4654 | 0.010776 | 0.15487 | 0.98759 | 0.98926 | 97.5675 | 275.751 | 331.367 | 334.931 | 927.083 | 0 | 0 | 0
|  | 790 | 61.9498 | 18.0964 | 4.7201 | 0.030262 | 3.4233 | 0.064856 | 1.4205 | 51.3562 | 24.5832 | 0.0061318 | 23.0595 | 23.2948 | 0.00014284 | 0.016158 | 0.42656 | 48.2534 | 0.0019627 | 0.042988 | 0.04098 | 34.4774 | 65.0079 | 145.0326 | 20.8042 | 105.4755 | 0.01022 | 0.15843 | 0.98942 | 0.99011 | 97.5681 | 275.744 | 331.292 | 334.673 | 927.164 | 0 | 0 | 0
|  | 795 | 64.2049 | 13.2352 | 3.4788 | 0.042883 | 4.8511 | 0.048832 | 1.0133 | 51.6716 | 24.9856 | 0.0063025 | 23.4356 | 23.6704 | 0.00014918 | 0.016876 | 0.42729 | 48.3359 | 0.0020941 | 0.043455 | 0.042326 | 34.6856 | 64.9957 | 144.9054 | 20.8017 | 108.9504 | 0.010631 | 0.15781 | 0.99051 | 0.99122 | 97.569 | 275.733 | 331.273 | 334.592 | 927.182 | 0 | 0 | 0
|  | 800 | 66.1887 | 9.6483 | 0.13896 | 0.060643 | 6.8601 | 0.031348 | 0.73 | 51.9976 | 25.7423 | 0.00034558 | 24.1432 | 24.386 | 8.4272e-06 | 0.0009533 | 0.42768 | 48.3805 | 0.0019011 | 0.04427 | 0.043453 | 34.9001 | 64.997 | 144.5956 | 20.8023 | 115.6395 | 0.0096011 | 0.15652 | 0.99262 | 0.99266 | 97.5693 | 275.753 | 331.243 | 334.574 | 927.837 | 0 | 0 | 0
|  | 805 | 65.9424 | 16.8043 | 3.3768 | 0.034689 | 3.9241 | 0.054026 | 1.28 | 52.3279 | 25.5784 | 0.0048318 | 23.9927 | 24.2433 | 0.00011714 | 0.013251 | 0.428 | 48.416 | 0.0018741 | 0.044404 | 0.043328 | 35.117 | 65.0036 | 144.345 | 20.8017 | 114.1872 | 0.0095411 | 0.15759 | 0.99366 | 0.99421 | 97.5709 | 275.747 | 331.288 | 334.748 | 927.138 | 0 | 0 | 0
|  | 810 | 66.4167 | 8.8652 | 1.4472 | 0.066228 | 7.4919 | 0.029039 | 0.6665 | 52.6588 | 25.6659 | 0.0039402 | 24.0726 | 24.3245 | 9.5842e-05 | 0.010842 | 0.42853 | 48.4763 | 0.0019232 | 0.044141 | 0.043565 | 35.3343 | 65.0109 | 144.1873 | 20.8014 | 114.9589 | 0.0097129 | 0.15653 | 0.99539 | 0.99584 | 97.5698 | 275.764 | 331.258 | 334.725 | 927.155 | 0 | 0 | 0
|  | 815 | 67.4189 | 9.1041 | 4.1337 | 0.065463 | 7.4053 | 0.030008 | 0.67846 | 52.9934 | 25.3563 | 0.011266 | 23.7762 | 24.0189 | 0.00027061 | 0.030612 | 0.42945 | 48.5799 | 0.0019644 | 0.044414 | 0.044164 | 35.5536 | 65.0226 | 143.7207 | 20.7974 | 112.174 | 0.0099757 | 0.15862 | 0.99632 | 0.99759 | 97.5692 | 275.744 | 331.173 | 334.554 | 927.254 | 0 | 0 | 0
|  | 820 | 67.0195 | 23.4748 | 15.6642 | 0.025238 | 2.8549 | 0.069288 | 1.7319 | 53.3295 | 25.2043 | 0.016555 | 23.6332 | 23.88 | 0.00039533 | 0.04472 | 0.43111 | 48.7682 | 0.0017487 | 0.043709 | 0.043755 | 35.7734 | 65.036 | 143.575 | 20.7979 | 110.8312 | 0.0091388 | 0.15748 | 0.99739 | 0.99927 | 97.5689 | 275.763 | 331.167 | 334.626 | 927.258 | 0 | 0 | 0
|  | 825 | 66.7149 | 8.3961 | 2.3776 | 0.070242 | 7.9459 | 0.024665 | 0.63168 | 53.6638 | 25.3141 | 0.0069635 | 23.7371 | 23.9832 | 0.00016701 | 0.018892 | 0.43252 | 48.9273 | 0.0017325 | 0.04437 | 0.043684 | 35.992 | 65.0471 | 143.3743 | 20.7988 | 111.803 | 0.0090419 | 0.1587 | 1 | 1.0008 | 97.5698 | 275.765 | 331.18 | 334.614 | 927.224 | 0 | 0 | 0
|  | 830 | 64.5418 | 9.2334 | 2.0055 | 0.061792 | 6.99 | 0.026773 | 0.71493 | 53.992 | 25.1658 | 0.0051969 | 23.6015 | 23.8459 | 0.00012392 | 0.014019 | 0.43324 | 49.0095 | 0.0016544 | 0.044177 | 0.042446 | 36.2073 | 65.0506 | 142.9307 | 20.8024 | 110.5132 | 0.0087623 | 0.15887 | 1.0017 | 1.0022 | 97.5683 | 275.777 | 331.229 | 334.659 | 927.191 | 0 | 0 | 0
|  | 835 | 63.9069 | 16.3468 | 5.1279 | 0.034559 | 3.9094 | 0.052081 | 1.2652 | 54.3131 | 25.0453 | 0.0074689 | 23.489 | 23.7275 | 0.00017722 | 0.020047 | 0.434 | 49.0947 | 0.0017999 | 0.043726 | 0.042091 | 36.4186 | 65.0456 | 142.7808 | 20.8029 | 109.4598 | 0.0093959 | 0.15825 | 1.0029 | 1.0038 | 97.5685 | 275.788 | 331.236 | 334.6 | 927.186 | 0 | 0 | 0
|  | 840 | 62.9405 | 10.6884 | 2.7105 | 0.052056 | 5.8887 | 0.03294 | 0.83864 | 54.6302 | 24.8822 | 0.0059868 | 23.3353 | 23.5676 | 0.0001411 | 0.015961 | 0.43479 | 49.1847 | 0.0017147 | 0.043656 | 0.041522 | 36.6277 | 65.036 | 142.534 | 20.804 | 108.0354 | 0.0090907 | 0.15881 | 1.0046 | 1.0053 | 97.5673 | 275.796 | 331.225 | 334.523 | 928.551 | 0 | 0 | 0
|  | 845 | 65.5698 | 10.4937 | 3.0963 | 0.055237 | 6.2485 | 0.030796 | 0.78019 | 54.9515 | 25.2652 | 0.0071421 | 23.7011 | 23.9466 | 0.00017103 | 0.019347 | 0.43557 | 49.273 | 0.0017011 | 0.043095 | 0.042858 | 36.8386 | 65.0314 | 142.2743 | 20.8015 | 111.4181 | 0.0089267 | 0.1556 | 1.0057 | 1.0066 | 97.568 | 275.811 | 331.319 | 334.75 | 927.063 | 0 | 0 | 0
|  | 850 | 66.1194 | 13.8799 | 3.8334 | 0.042111 | 4.7637 | 0.043385 | 1.0257 | 55.2807 | 25.1106 | 0.006785 | 23.5525 | 23.7922 | 0.00016143 | 0.018261 | 0.4364 | 49.367 | 0.001827 | 0.043193 | 0.043219 | 37.0538 | 65.0361 | 142.0028 | 20.7993 | 110.0419 | 0.0094881 | 0.15655 | 1.0069 | 1.0077 | 97.5719 | 275.819 | 331.268 | 334.639 | 927.115 | 0 | 0 | 0
|  | 855 | 65.8013 | 17.4468 | 6.4392 | 0.03334 | 3.7715 | 0.056002 | 1.3336 | 55.6105 | 25.4812 | 0.0088923 | 23.9006 | 24.143 | 0.00021469 | 0.024286 | 0.43734 | 49.4734 | 0.0018671 | 0.044463 | 0.043257 | 37.27 | 65.0415 | 141.8454 | 20.8014 | 113.3165 | 0.0095416 | 0.15818 | 1.0074 | 1.0084 | 97.5727 | 275.803 | 331.275 | 334.635 | 927.107 | 0 | 0 | 0
|  | 860 | 66.5332 | 10.1715 | 3.3137 | 0.057824 | 6.5411 | 0.031219 | 0.75598 | 55.9414 | 25.4761 | 0.007938 | 23.8912 | 24.1386 | 0.00019161 | 0.021676 | 0.43836 | 49.5883 | 0.0018052 | 0.043714 | 0.043516 | 37.4869 | 65.0481 | 141.6289 | 20.8004 | 113.2492 | 0.0092919 | 0.15627 | 1.0079 | 1.0088 | 97.5736 | 275.817 | 331.212 | 334.641 | 927.121 | 0 | 0 | 0
|  | 865 | 66.6298 | 8.6365 | 2.0887 | 0.0682 | 7.7149 | 0.026451 | 0.61934 | 56.2743 | 25.0248 | 0.0060091 | 23.4656 | 23.7057 | 0.00014245 | 0.016114 | 0.4392 | 49.6828 | 0.001804 | 0.042239 | 0.043342 | 37.7041 | 65.0569 | 141.2835 | 20.7983 | 109.2614 | 0.0094187 | 0.15443 | 1.0082 | 1.0089 | 97.574 | 275.842 | 331.177 | 334.566 | 927.146 | 0 | 0 | 0
|  | 870 | 65.6047 | 11.0646 | 1.6946 | 0.052414 | 5.9292 | 0.037455 | 0.82057 | 56.6048 | 25.4312 | 0.0036896 | 23.8412 | 24.0732 | 8.8819e-05 | 0.010047 | 0.43977 | 49.7482 | 0.0019632 | 0.04301 | 0.042968 | 37.9199 | 65.063 | 140.9775 | 20.8021 | 112.8133 | 0.009947 | 0.15465 | 1.0082 | 1.0086 | 97.5742 | 275.822 | 331.102 | 334.323 | 927.201 | 0 | 0 | 0
|  | 875 | 64.4199 | 8.057 | 1.2558 | 0.070681 | 7.9956 | 0.031274 | 0.60284 | 56.9299 | 24.7155 | 0.0037967 | 23.1588 | 23.3789 | 8.8763e-05 | 0.010041 | 0.44022 | 49.7984 | 0.0022105 | 0.042609 | 0.042359 | 38.1332 | 65.0628 | 140.7256 | 20.7999 | 106.4999 | 0.011213 | 0.1568 | 1.0075 | 1.008 | 97.572 | 275.848 | 330.937 | 334.083 | 927.208 | 0 | 0 | 0
|  | 880 | 67.1831 | 11.1237 | 5.8867 | 0.053391 | 6.0397 | 0.036626 | 0.79748 | 57.2589 | 25.1783 | 0.013188 | 23.5972 | 23.8313 | 0.00031429 | 0.035554 | 0.44123 | 49.9124 | 0.0019555 | 0.042578 | 0.043753 | 38.3485 | 65.0669 | 140.3105 | 20.7978 | 110.5481 | 0.0099955 | 0.15464 | 1.0056 | 1.0072 | 97.5722 | 275.863 | 331.005 | 334.289 | 927.443 | 0 | 0 | 0
|  | 885 | 65.5015 | 14.5971 | 9.6447 | 0.039668 | 4.4873 | 0.056494 | 1.075 | 57.5906 | 25.0219 | 0.016156 | 23.4507 | 23.6802 | 0.00038258 | 0.043279 | 0.44297 | 50.1094 | 0.002241 | 0.042644 | 0.042964 | 38.5653 | 65.0742 | 140.1884 | 20.7996 | 109.1791 | 0.011226 | 0.15551 | 1.0046 | 1.0065 | 97.5717 | 275.857 | 331.006 | 334.245 | 927.242 | 0 | 0 | 0
|  | 890 | 66.5121 | 11.4729 | 3.7336 | 0.051248 | 5.7973 | 0.04607 | 0.8342 | 57.9207 | 25.3524 | 0.0079716 | 23.7605 | 24.0027 | 0.00019134 | 0.021645 | 0.4444 | 50.2718 | 0.002361 | 0.042751 | 0.043577 | 38.7816 | 65.0794 | 139.883 | 20.7995 | 112.0828 | 0.011594 | 0.15432 | 1.0047 | 1.0056 | 97.5702 | 275.858 | 331.006 | 334.38 | 927.107 | 0 | 0 | 0
|  | 895 | 66.8271 | 11.2242 | 4.2095 | 0.052632 | 5.9539 | 0.040772 | 0.82208 | 58.254 | 25.5628 | 0.0091523 | 23.9609 | 24.2077 | 0.00022156 | 0.025063 | 0.44543 | 50.3885 | 0.0021459 | 0.043268 | 0.043742 | 38.9999 | 65.0883 | 139.6862 | 20.8002 | 113.9662 | 0.010645 | 0.15474 | 1.0038 | 1.0048 | 97.5688 | 275.853 | 331.05 | 334.46 | 927.051 | 0 | 0 | 0
|  | 900 | 64.611 | 12.9645 | 7.3158 | 0.044056 | 4.9837 | 0.048777 | 0.96492 | 58.5826 | 25.1586 | 0.013534 | 23.5755 | 23.8145 | 0.0003223 | 0.03646 | 0.44679 | 50.5423 | 0.0021489 | 0.04251 | 0.042426 | 39.2153 | 65.0918 | 139.3679 | 20.8024 | 110.3604 | 0.010797 | 0.15455 | 1.0027 | 1.0042 | 97.5691 | 275.84 | 330.959 | 334.314 | 927.104 | 0 | 0 | 0
|  | 905 | 66.7208 | 10.947 | 3.5316 | 0.053879 | 6.0949 | 0.039245 | 0.80456 | 58.9109 | 25.5428 | 0.0078678 | 23.9426 | 24.1846 | 0.00019028 | 0.021525 | 0.44808 | 50.6873 | 0.0021145 | 0.043349 | 0.043684 | 39.4306 | 65.095 | 139.225 | 20.8002 | 113.7901 | 0.010525 | 0.15504 | 1.0057 | 1.0066 | 97.5745 | 275.828 | 331.056 | 334.402 | 927.064 | 0 | 0 | 0
|  | 910 | 67.372 | 10.1606 | 8.7856 | 0.058616 | 6.6307 | 0.033114 | 0.73451 | 59.2462 | 25.4246 | 0.021381 | 23.8381 | 24.0855 | 0.00051497 | 0.058255 | 0.44984 | 50.8867 | 0.001941 | 0.043054 | 0.043923 | 39.6496 | 65.1057 | 138.8367 | 20.7987 | 112.7693 | 0.0098588 | 0.15479 | 1.0062 | 1.0087 | 97.5744 | 275.825 | 331.144 | 334.581 | 926.979 | 0 | 0 | 0
|  | 915 | 67.4273 | 17.4448 | 5.1343 | 0.034168 | 3.8652 | 0.056075 | 1.2479 | 59.5832 | 25.3281 | 0.0073085 | 23.7532 | 24.0037 | 0.00017543 | 0.019845 | 0.45156 | 51.082 | 0.001916 | 0.042638 | 0.04388 | 39.8691 | 65.1182 | 138.6698 | 20.7982 | 111.9414 | 0.0097867 | 0.15414 | 1.0093 | 1.0102 | 97.5724 | 275.826 | 331.222 | 334.715 | 926.926 | 0 | 0 | 0
|  | 920 | 67.1401 | 10.9556 | 4.5685 | 0.054175 | 6.1284 | 0.0361 | 0.81122 | 59.9196 | 25.9563 | 0.01006 | 24.3428 | 24.6028 | 0.0002475 | 0.027998 | 0.45262 | 51.2016 | 0.0019557 | 0.043948 | 0.043942 | 40.0887 | 65.13 | 138.443 | 20.8018 | 117.5649 | 0.0097559 | 0.15478 | 1.0102 | 1.0113 | 97.5712 | 275.809 | 331.229 | 334.766 | 928.312 | 0 | 0 | 0
|  | 925 | 67.5883 | 7.7003 | 3.7365 | 0.077591 | 8.7773 | 0.024488 | 0.55553 | 60.2564 | 25.623 | 0.011936 | 24.0333 | 24.2906 | 0.00028992 | 0.032796 | 0.45397 | 51.3536 | 0.0019 | 0.043105 | 0.044033 | 40.3086 | 65.1421 | 138.1252 | 20.7995 | 114.58 | 0.0096325 | 0.15406 | 1.0104 | 1.0118 | 97.5701 | 275.815 | 331.271 | 334.817 | 926.947 | 0 | 0 | 0
|  | 930 | 65.0248 | 12.418 | 4.1939 | 0.046289 | 5.2363 | 0.042323 | 0.92465 | 60.5879 | 25.2423 | 0.0081156 | 23.6736 | 23.921 | 0.00019413 | 0.021961 | 0.45518 | 51.4905 | 0.0019591 | 0.042801 | 0.04262 | 40.5253 | 65.1483 | 137.731 | 20.8022 | 111.188 | 0.0099899 | 0.15494 | 1.0107 | 1.0117 | 97.571 | 275.802 | 331.235 | 334.696 | 926.985 | 0 | 0 | 0
|  | 935 | 64.9985 | 12.9802 | 5.6938 | 0.044266 | 5.0075 | 0.042801 | 0.95514 | 60.913 | 25.0674 | 0.010612 | 23.5024 | 23.7506 | 0.00025204 | 0.028512 | 0.45629 | 51.6167 | 0.0018946 | 0.04228 | 0.0425 | 40.7381 | 65.1476 | 137.629 | 20.8016 | 109.619 | 0.0097801 | 0.15435 | 1.0097 | 1.011 | 97.5723 | 275.797 | 331.132 | 334.629 | 927.127 | 0 | 0 | 0
|  | 940 | 66.3829 | 7.7639 | 2.0445 | 0.075584 | 8.5502 | 0.029961 | 0.56309 | 61.2414 | 25.2042 | 0.0064737 | 23.6279 | 23.8708 | 0.00015453 | 0.017481 | 0.45731 | 51.7316 | 0.0022645 | 0.04256 | 0.043439 | 40.9529 | 65.1505 | 137.2508 | 20.799 | 110.8058 | 0.011255 | 0.15448 | 1.0091 | 1.0099 | 97.5759 | 275.805 | 331.095 | 334.499 | 927.217 | 0 | 0 | 0
|  | 945 | 68.339 | 12.1934 | 4.1799 | 0.049545 | 5.6046 | 0.043004 | 0.88332 | 61.5783 | 25.7248 | 0.0084924 | 24.1241 | 24.3854 | 0.00020709 | 0.023427 | 0.45821 | 51.8339 | 0.0021306 | 0.043764 | 0.044631 | 41.1731 | 65.1622 | 136.9397 | 20.798 | 115.4694 | 0.010529 | 0.15531 | 1.0073 | 1.0082 | 97.576 | 275.823 | 331.207 | 334.795 | 928.072 | 0 | 0 | 0
|  | 950 | 69.7758 | 22.1971 | 11.8603 | 0.027788 | 3.1435 | 0.07146 | 1.5547 | 61.9235 | 25.731 | 0.013508 | 24.1306 | 24.3981 | 0.00032958 | 0.037283 | 0.45955 | 51.9857 | 0.0019858 | 0.043201 | 0.045267 | 41.3978 | 65.1827 | 136.7516 | 20.7958 | 115.5285 | 0.0099447 | 0.15384 | 1.0046 | 1.0061 | 97.5725 | 275.834 | 331.217 | 334.888 | 927.195 | 0 | 0 | 0
|  | 955 | 68.1947 | 12.0233 | 6.1765 | 0.050139 | 5.6719 | 0.03836 | 0.85705 | 62.2685 | 25.4828 | 0.012825 | 23.8922 | 24.1464 | 0.00030969 | 0.035032 | 0.46115 | 52.1665 | 0.0019233 | 0.042972 | 0.04435 | 41.6219 | 65.2026 | 136.6083 | 20.7975 | 113.2835 | 0.0097692 | 0.15433 | 1.0019 | 1.0034 | 97.572 | 275.831 | 331.138 | 334.662 | 927.21 | 0 | 0 | 0
|  | 960 | 68.4787 | 10.7128 | 4.7253 | 0.056507 | 6.3922 | 0.03664 | 0.75805 | 62.6101 | 25.6483 | 0.010984 | 24.05 | 24.3093 | 0.00026701 | 0.030205 | 0.46259 | 52.3296 | 0.0020704 | 0.042835 | 0.044542 | 41.8441 | 65.2189 | 136.2668 | 20.7979 | 114.7727 | 0.010312 | 0.15326 | 1.0003 | 1.0016 | 97.5715 | 275.841 | 331.174 | 334.744 | 927.247 | 0 | 0 | 0
|  | 965 | 66.43 | 14.4792 | 3.1528 | 0.040558 | 4.588 | 0.051359 | 1.0446 | 62.9474 | 25.0542 | 0.0053891 | 23.4861 | 23.7274 | 0.00012787 | 0.014465 | 0.46358 | 52.4412 | 0.002083 | 0.042365 | 0.043363 | 42.0639 | 65.2305 | 136.0701 | 20.7984 | 109.4855 | 0.010562 | 0.15463 | 1.0018 | 1.0024 | 97.5713 | 275.844 | 331.078 | 334.479 | 927.223 | 0 | 0 | 0
|  | 970 | 67.9592 | 13.1343 | 7.7421 | 0.04574 | 5.1742 | 0.047604 | 0.91908 | 63.2834 | 25.2166 | 0.014827 | 23.6387 | 23.8836 | 0.00035412 | 0.040059 | 0.46479 | 52.5775 | 0.0021774 | 0.042039 | 0.044179 | 42.2827 | 65.2406 | 135.8362 | 20.7965 | 110.911 | 0.010893 | 0.15306 | 1.0017 | 1.0034 | 97.5719 | 275.845 | 331.083 | 334.513 | 927.274 | 0 | 0 | 0
|  | 975 | 66.5049 | 9.2897 | 4.1388 | 0.063286 | 7.159 | 0.0345 | 0.67631 | 63.6196 | 24.8377 | 0.011136 | 23.2791 | 23.5196 | 0.00026192 | 0.029629 | 0.46633 | 52.7518 | 0.0021833 | 0.042801 | 0.043507 | 42.5019 | 65.2508 | 135.5965 | 20.7965 | 107.5826 | 0.011054 | 0.15675 | 1.0032 | 1.0045 | 97.5711 | 275.862 | 331.021 | 334.441 | 927.332 | 0 | 0 | 0
|  | 980 | 67.141 | 9.0816 | 3.242 | 0.065355 | 7.3931 | 0.030198 | 0.65116 | 63.9537 | 24.9178 | 0.0089783 | 23.3581 | 23.5987 | 0.00021188 | 0.023968 | 0.46751 | 52.8858 | 0.0019736 | 0.042556 | 0.043733 | 42.72 | 65.2588 | 135.2222 | 20.7962 | 108.2956 | 0.010155 | 0.15574 | 1.0046 | 1.0056 | 97.571 | 275.868 | 331.076 | 334.487 | 927.258 | 0 | 0 | 0
|  | 985 | 68.7222 | 10.0307 | 4.2416 | 0.060564 | 6.8512 | 0.033576 | 0.7105 | 64.2933 | 25.5097 | 0.010632 | 23.9137 | 24.1613 | 0.00025689 | 0.02906 | 0.46868 | 53.0183 | 0.0020335 | 0.043031 | 0.044688 | 42.9411 | 65.2724 | 134.9557 | 20.7965 | 113.5058 | 0.010207 | 0.15436 | 1.0053 | 1.0066 | 97.5708 | 275.864 | 331.086 | 334.514 | 927.263 | 0 | 0 | 0
|  | 990 | 67.6248 | 13.8389 | 5.5448 | 0.043197 | 4.8866 | 0.044257 | 0.99151 | 64.6342 | 25.4302 | 0.0099432 | 23.8401 | 24.0887 | 0.00023952 | 0.027095 | 0.46992 | 53.1587 | 0.0019118 | 0.04283 | 0.044015 | 43.1628 | 65.2871 | 134.6311 | 20.7984 | 112.8036 | 0.0097383 | 0.15419 | 1.0061 | 1.0072 | 97.5715 | 275.863 | 331.099 | 334.551 | 927.285 | 0 | 0 | 0
|  | 995 | 67.3487 | 13.3393 | 4.126 | 0.044632 | 5.0489 | 0.046087 | 0.95727 | 64.9716 | 25.525 | 0.0076139 | 23.9301 | 24.1862 | 0.00018415 | 0.020832 | 0.47098 | 53.2785 | 0.002057 | 0.042725 | 0.043907 | 43.3826 | 65.2981 | 134.5016 | 20.7993 | 113.6515 | 0.010298 | 0.15351 | 1.0069 | 1.0078 | 97.5735 | 275.878 | 331.114 | 334.658 | 926.962 | 0 | 0 | 0
|  | 1000 | 66.0193 | 12.5489 | 4.7399 | 0.046507 | 5.261 | 0.040769 | 0.91857 | 65.305 | 25.2099 | 0.0092271 | 23.6353 | 23.8902 | 0.00022044 | 0.024936 | 0.47199 | 53.393 | 0.0018961 | 0.04272 | 0.043121 | 43.6002 | 65.305 | 134.1812 | 20.8002 | 110.8652 | 0.0097418 | 0.15487 | 1.0071 | 1.0081 | 97.5734 | 275.872 | 331.123 | 334.695 | 927.791 | 0 | 0 | 0
|  | 1005 | 65.0125 | 12.2012 | 5.069 | 0.047103 | 5.3284 | 0.046687 | 0.90612 | 65.6326 | 24.991 | 0.010083 | 23.4334 | 23.6799 | 0.00023876 | 0.02701 | 0.47314 | 53.5228 | 0.0021991 | 0.04268 | 0.042688 | 43.8147 | 65.3061 | 134.0341 | 20.8004 | 108.9641 | 0.011064 | 0.15574 | 1.007 | 1.0081 | 97.5737 | 275.879 | 331.169 | 334.653 | 927.812 | 0 | 0 | 0
|  | 1010 | 67.2505 | 8.1694 | 7.1176 | 0.072771 | 8.232 | 0.028784 | 0.59168 | 65.9633 | 25.3904 | 0.021525 | 23.8083 | 24.0634 | 0.00051795 | 0.058592 | 0.47503 | 53.7368 | 0.0020946 | 0.043057 | 0.043918 | 44.0313 | 65.3102 | 133.6815 | 20.7985 | 112.4765 | 0.010495 | 0.15495 | 1.0052 | 1.0077 | 97.5727 | 275.897 | 331.176 | 334.724 | 927.762 | 0 | 0 | 0
|  | 1015 | 68.8209 | 7.3311 | 4.2653 | 0.082986 | 9.3876 | 0.023422 | 0.52224 | 66.3035 | 25.8346 | 0.014457 | 24.2236 | 24.4832 | 0.00035396 | 0.040041 | 0.47721 | 53.9834 | 0.0019437 | 0.043338 | 0.044755 | 44.2529 | 65.3236 | 133.3298 | 20.7982 | 116.441 | 0.0097442 | 0.15375 | 1.0055 | 1.0071 | 97.5695 | 275.884 | 331.159 | 334.708 | 927.195 | 0 | 0 | 0
|  | 1020 | 67.2439 | 13.9393 | 1.5264 | 0.042645 | 4.824 | 0.053078 | 1.0069 | 66.6436 | 25.3716 | 0.0027099 | 23.7813 | 24.0199 | 6.5091e-05 | 0.0073633 | 0.47826 | 54.1019 | 0.0022635 | 0.042938 | 0.043963 | 44.4747 | 65.3369 | 132.9134 | 20.7982 | 112.2659 | 0.01119 | 0.15472 | 1.006 | 1.0063 | 97.5692 | 275.905 | 331.045 | 334.367 | 927.213 | 0 | 0 | 0
|  | 1025 | 69.9509 | 18.7035 | 9.4783 | 0.033062 | 3.74 | 0.069733 | 1.3314 | 66.9866 | 25.9414 | 0.012755 | 24.3158 | 24.5679 | 0.00031337 | 0.035449 | 0.47921 | 54.2089 | 0.0023055 | 0.044019 | 0.045613 | 44.6987 | 65.3528 | 132.8686 | 20.7959 | 117.3674 | 0.011154 | 0.15502 | 1.004 | 1.0054 | 97.5723 | 275.897 | 331.051 | 334.483 | 928.097 | 0 | 0 | 0
|  | 1030 | 69.5104 | 12.906 | 5.5424 | 0.047611 | 5.3859 | 0.042453 | 0.87094 | 67.3353 | 25.1357 | 0.011076 | 23.5695 | 23.8248 | 0.00026388 | 0.029851 | 0.48065 | 54.3722 | 0.0020212 | 0.041467 | 0.044871 | 44.9249 | 65.374 | 132.5504 | 20.7935 | 110.2315 | 0.01028 | 0.15192 | 1.0032 | 1.0044 | 97.5727 | 275.891 | 331.176 | 334.764 | 927.15 | 0 | 0 | 0
|  | 1035 | 69.4888 | 15.3634 | 8.3197 | 0.039983 | 4.523 | 0.054689 | 1.0776 | 67.6828 | 25.7571 | 0.013635 | 24.1452 | 24.3961 | 0.00033265 | 0.03763 | 0.48214 | 54.5409 | 0.0021866 | 0.043087 | 0.045174 | 45.15 | 65.394 | 132.4097 | 20.7963 | 115.7157 | 0.010743 | 0.15344 | 1.0017 | 1.0032 | 97.5718 | 275.869 | 331.08 | 334.52 | 927.145 | 0 | 0 | 0
|  | 1040 | 67.2288 | 7.2233 | 4.0352 | 0.082276 | 9.3072 | 0.025047 | 0.52834 | 68.0246 | 25.1024 | 0.013959 | 23.5349 | 23.783 | 0.000332 | 0.037556 | 0.4838 | 54.7289 | 0.0020608 | 0.04347 | 0.043954 | 45.3728 | 65.4082 | 132.0993 | 20.7966 | 109.924 | 0.010454 | 0.15731 | 1.0004 | 1.002 | 97.5716 | 275.88 | 331.129 | 334.619 | 927.193 | 0 | 0 | 0
|  | 1045 | 69.5731 | 9.5251 | 2.4452 | 0.064569 | 7.3042 | 0.027898 | 0.65357 | 68.3666 | 25.2858 | 0.0065863 | 23.7157 | 23.9713 | 0.00015788 | 0.01786 | 0.48503 | 54.8674 | 0.0018014 | 0.0422 | 0.044931 | 45.595 | 65.4225 | 131.6589 | 20.7942 | 111.5773 | 0.0093311 | 0.15318 | 0.99988 | 1.0006 | 97.5712 | 275.876 | 331.252 | 334.823 | 927.114 | 0 | 0 | 0
|  | 1050 | 69.2939 | 22.4288 | 10.7713 | 0.027311 | 3.0895 | 0.072877 | 1.6074 | 68.7137 | 25.4167 | 0.012216 | 23.8304 | 24.0808 | 0.00029418 | 0.033278 | 0.48616 | 54.9952 | 0.0019904 | 0.043899 | 0.045112 | 45.8201 | 65.4416 | 131.4804 | 20.7944 | 112.6977 | 0.010062 | 0.15701 | 0.99795 | 0.99933 | 97.5706 | 275.854 | 331.14 | 334.62 | 927.06 | 0 | 0 | 0
|  | 1055 | 68.7892 | 18.9705 | 9.3813 | 0.032055 | 3.6261 | 0.061053 | 1.3031 | 69.0589 | 24.7222 | 0.012832 | 23.1818 | 23.434 | 0.00030071 | 0.034017 | 0.48765 | 55.1635 | 0.001957 | 0.041772 | 0.044499 | 46.0442 | 65.4587 | 131.3324 | 20.7921 | 106.6347 | 0.01015 | 0.15455 | 0.99657 | 0.99803 | 97.5721 | 275.875 | 331.176 | 334.779 | 927.028 | 0 | 0 | 0
|  | 1060 | 70.3805 | 10.6367 | 5.2781 | 0.058492 | 6.6168 | 0.036504 | 0.73907 | 69.4069 | 25.2965 | 0.012878 | 23.7208 | 23.9734 | 0.00030873 | 0.034924 | 0.48917 | 55.3358 | 0.0021352 | 0.04323 | 0.045656 | 46.2695 | 65.4782 | 131.1259 | 20.7917 | 111.649 | 0.010693 | 0.15581 | 0.99509 | 0.99655 | 97.5736 | 275.861 | 331.184 | 334.71 | 927.05 | 0 | 0 | 0
|  | 1065 | 70.3933 | 6.7373 | 2.6339 | 0.092363 | 10.4483 | 0.024403 | 0.45052 | 69.7588 | 25.2228 | 0.01017 | 23.6576 | 23.9209 | 0.00024327 | 0.02752 | 0.49055 | 55.4919 | 0.002254 | 0.041612 | 0.045464 | 46.4973 | 65.5012 | 130.7463 | 20.7919 | 111.0269 | 0.011205 | 0.15192 | 0.99403 | 0.99518 | 97.5729 | 275.874 | 331.267 | 334.954 | 928.41 | 0 | 0 | 0
|  | 1070 | 67.1562 | 13.0384 | 9.4705 | 0.045532 | 5.1506 | 0.046461 | 0.93267 | 70.1027 | 25.2522 | 0.018013 | 23.6803 | 23.9382 | 0.00043121 | 0.048779 | 0.49224 | 55.6827 | 0.0021155 | 0.042466 | 0.043785 | 46.7205 | 65.5165 | 130.3011 | 20.7981 | 111.2631 | 0.010627 | 0.15402 | 0.99168 | 0.99371 | 97.5725 | 275.873 | 331.199 | 334.806 | 927.173 | 0 | 0 | 0
|  | 1075 | 68.2646 | 72.1494 | 34.4929 | 0.008364 | 0.94616 | 0.232 | 5.2274 | 70.4412 | 25.7214 | 0.011831 | 24.1219 | 24.3856 | 0.0002885 | 0.032636 | 0.49403 | 55.8862 | 0.0019405 | 0.043722 | 0.04451 | 46.9412 | 65.5267 | 130.2757 | 20.7984 | 115.4438 | 0.0097656 | 0.15522 | 0.99111 | 0.99245 | 97.5739 | 275.882 | 331.221 | 334.842 | 927.129 | 0 | 0 | 0
|  | 1080 | 69.9797 | 7.9974 | 3.0503 | 0.077353 | 8.7503 | 0.026233 | 0.56496 | 70.7868 | 25.6506 | 0.0097033 | 24.0594 | 24.3164 | 0.00023595 | 0.026691 | 0.49535 | 56.0345 | 0.0020292 | 0.043701 | 0.04547 | 47.1662 | 65.5434 | 130.0929 | 20.7946 | 114.8277 | 0.010145 | 0.15547 | 0.99022 | 0.99131 | 97.5752 | 275.861 | 331.273 | 334.812 | 927.233 | 0 | 0 | 0
|  | 1085 | 68.2777 | 8.2704 | 3.6509 | 0.07298 | 8.2556 | 0.026521 | 0.60682 | 71.1325 | 25.46 | 0.011035 | 23.8831 | 24.1452 | 0.00026644 | 0.030141 | 0.4966 | 56.1766 | 0.0019355 | 0.044285 | 0.044599 | 47.3913 | 65.5599 | 129.5826 | 20.7965 | 113.1392 | 0.0098256 | 0.15782 | 0.98934 | 0.99059 | 97.5753 | 275.884 | 331.309 | 334.945 | 927.217 | 0 | 0 | 0
|  | 1090 | 69.847 | 13.834 | 9.3144 | 0.044633 | 5.0489 | 0.033999 | 0.98613 | 71.4778 | 25.0463 | 0.0175 | 23.4957 | 23.7565 | 0.00041573 | 0.047028 | 0.49831 | 56.3695 | 0.0015175 | 0.044013 | 0.045241 | 47.6159 | 65.576 | 129.3975 | 20.7915 | 109.4955 | 0.0082296 | 0.159 | 0.98818 | 0.99015 | 97.5767 | 275.887 | 331.317 | 334.995 | 927.141 | 0 | 0 | 0
|  | 1095 | 73.7385 | 10.885 | 4.8246 | 0.059885 | 6.7743 | 0.025477 | 0.72763 | 71.8368 | 25.5941 | 0.011897 | 24.0149 | 24.2848 | 0.00028892 | 0.032683 | 0.50007 | 56.5688 | 0.0015257 | 0.043574 | 0.047289 | 47.8472 | 65.6043 | 129.0913 | 20.7878 | 114.3628 | 0.0081287 | 0.15539 | 0.98853 | 0.98987 | 97.575 | 275.887 | 331.391 | 335.116 | 927.053 | 0 | 0 | 0
|  | 1100 | 73.4972 | 18.6723 | 10.2992 | 0.034796 | 3.9362 | 0.060309 | 1.272 | 72.2048 | 25.9936 | 0.01454 | 24.3856 | 24.6468 | 0.00035837 | 0.040539 | 0.50169 | 56.7519 | 0.0020985 | 0.044259 | 0.047489 | 48.0842 | 65.6408 | 128.8403 | 20.7897 | 117.9408 | 0.010313 | 0.1554 | 0.98824 | 0.98987 | 97.5745 | 275.896 | 331.335 | 334.884 | 927.084 | 0 | 0 | 0
|  | 1105 | 69.7892 | 23.031 | 7.9998 | 0.026787 | 3.0302 | 0.072601 | 1.6124 | 72.5631 | 24.8222 | 0.0091127 | 23.2784 | 23.5159 | 0.00021429 | 0.024241 | 0.50312 | 56.9138 | 0.0019448 | 0.043192 | 0.045252 | 48.316 | 65.6679 | 128.7182 | 20.79 | 107.5123 | 0.010066 | 0.15786 | 0.98884 | 0.98986 | 97.5736 | 275.9 | 331.216 | 334.596 | 927.15 | 0 | 0 | 0
|  | 1110 | 71.0495 | 7.9165 | 4.6098 | 0.079338 | 8.9749 | 0.021913 | 0.55747 | 72.9152 | 25.2868 | 0.015267 | 23.7101 | 23.9555 | 0.00036573 | 0.041372 | 0.50457 | 57.0779 | 0.0017386 | 0.044229 | 0.046013 | 48.5442 | 65.6893 | 128.5009 | 20.7903 | 111.5553 | 0.0090741 | 0.15846 | 0.98834 | 0.99006 | 97.575 | 275.88 | 331.161 | 334.589 | 927.128 | 0 | 0 | 0
|  | 1115 | 71.2052 | 7.2086 | 5.0796 | 0.08732 | 9.8778 | 0.019979 | 0.48449 | 73.2708 | 24.927 | 0.018767 | 23.3806 | 23.6338 | 0.00044354 | 0.050175 | 0.50659 | 57.3067 | 0.0017446 | 0.042305 | 0.045807 | 48.7738 | 65.7137 | 127.9834 | 20.7887 | 108.4401 | 0.0092016 | 0.15504 | 0.9883 | 0.99042 | 97.5761 | 275.918 | 331.273 | 334.86 | 927.102 | 0 | 0 | 0
|  | 1120 | 70.3911 | 42.6068 | 21.5884 | 0.014605 | 1.6521 | 0.14946 | 2.8888 | 73.6248 | 24.7747 | 0.013431 | 23.2316 | 23.4743 | 0.00031529 | 0.035666 | 0.50849 | 57.5213 | 0.0021829 | 0.042189 | 0.04552 | 49.0021 | 65.7364 | 127.7217 | 20.7887 | 107.0908 | 0.011076 | 0.15542 | 0.9894 | 0.99091 | 97.5774 | 275.896 | 331.186 | 334.645 | 927.128 | 0 | 0 | 0
|  | 1125 | 72.665 | 16.3422 | 8.2826 | 0.039307 | 4.4465 | 0.049658 | 1.1105 | 73.9824 | 25.4694 | 0.013477 | 23.891 | 24.1566 | 0.00032556 | 0.036829 | 0.51009 | 57.7026 | 0.0019519 | 0.043648 | 0.046886 | 49.2331 | 65.7622 | 127.7239 | 20.7884 | 113.2187 | 0.0098893 | 0.15613 | 0.98994 | 0.99145 | 97.5761 | 275.894 | 331.296 | 334.978 | 927.088 | 0 | 0 | 0
|  | 1130 | 73.5263 | 7.5828 | 5.7403 | 0.085716 | 9.6964 | 0.020729 | 0.52002 | 74.3479 | 25.5871 | 0.020267 | 24.0074 | 24.2776 | 0.00049203 | 0.05566 | 0.51213 | 57.9338 | 0.0017768 | 0.044575 | 0.047424 | 49.4689 | 65.7946 | 127.3013 | 20.7873 | 114.2956 | 0.0091452 | 0.158 | 0.98966 | 0.99194 | 97.5769 | 275.912 | 331.378 | 335.108 | 927.073 | 0 | 0 | 0
|  | 1135 | 73.4978 | 19.9222 | 13.5599 | 0.032613 | 3.6892 | 0.051491 | 1.3595 | 74.7155 | 25.3169 | 0.018403 | 23.7576 | 24.0297 | 0.00044223 | 0.050026 | 0.51447 | 58.198 | 0.0016793 | 0.044339 | 0.047333 | 49.7058 | 65.8286 | 126.978 | 20.7858 | 111.9125 | 0.0088235 | 0.15861 | 0.99069 | 0.99276 | 97.5751 | 275.906 | 331.43 | 335.226 | 927.072 | 0 | 0 | 0
|  | 1140 | 74.0487 | 12.5801 | 4.2889 | 0.052034 | 5.8862 | 0.033277 | 0.84243 | 75.0843 | 25.4231 | 0.009247 | 23.8641 | 24.1343 | 0.00022317 | 0.025245 | 0.51613 | 58.3862 | 0.0017315 | 0.043835 | 0.047577 | 49.943 | 65.8634 | 126.8976 | 20.7857 | 112.8855 | 0.0090073 | 0.15682 | 0.99253 | 0.99357 | 97.5746 | 275.902 | 331.525 | 335.279 | 927.05 | 0 | 0 | 0
|  | 1145 | 71.2061 | 8.3242 | 5.0235 | 0.075618 | 8.5541 | 0.024953 | 0.5435 | 75.4475 | 24.9015 | 0.016069 | 23.3756 | 23.6401 | 0.00037987 | 0.042972 | 0.51764 | 58.5567 | 0.0018869 | 0.041098 | 0.04568 | 50.1762 | 65.893 | 126.4515 | 20.789 | 108.306 | 0.0098 | 0.15196 | 0.99258 | 0.99439 | 97.575 | 275.903 | 331.54 | 335.292 | 928.368 | 0 | 0 | 0
|  | 1150 | 69.9674 | 16.5736 | 12.0828 | 0.037319 | 4.2216 | 0.056114 | 1.1813 | 75.8004 | 25.3857 | 0.018735 | 23.819 | 24.0683 | 0.00045092 | 0.051009 | 0.51972 | 58.7917 | 0.0020941 | 0.044084 | 0.045545 | 50.4042 | 65.9134 | 126.2111 | 20.7926 | 112.5063 | 0.010495 | 0.15763 | 0.9933 | 0.99542 | 97.5748 | 275.909 | 331.386 | 334.854 | 927.787 | 0 | 0 | 0
|  | 1155 | 70.8377 | 12.8846 | 8.7066 | 0.048601 | 5.4979 | 0.035139 | 0.9001 | 76.1524 | 25.2283 | 0.017681 | 23.6768 | 23.9329 | 0.00042315 | 0.047868 | 0.5219 | 59.0389 | 0.0017078 | 0.043746 | 0.045813 | 50.6326 | 65.9328 | 126.0228 | 20.7907 | 111.1415 | 0.0089645 | 0.15746 | 0.99444 | 0.99644 | 97.576 | 275.887 | 331.463 | 335.048 | 927.361 | 0 | 0 | 0
|  | 1160 | 71.219 | 8.3832 | 5.9147 | 0.0751 | 8.4954 | 0.020821 | 0.57566 | 76.5076 | 24.9698 | 0.018749 | 23.4391 | 23.6913 | 0.00044419 | 0.050248 | 0.52407 | 59.2842 | 0.0015637 | 0.043232 | 0.045884 | 50.8619 | 65.9548 | 125.7074 | 20.7887 | 108.8982 | 0.0084402 | 0.15729 | 0.99536 | 0.99749 | 97.5773 | 275.902 | 331.533 | 335.099 | 926.759 | 0 | 0 | 0
|  | 1165 | 69.6249 | 13.1785 | 6.4218 | 0.046704 | 5.2832 | 0.035559 | 0.91564 | 76.8597 | 24.4014 | 0.012956 | 22.9038 | 23.1499 | 0.00029992 | 0.033928 | 0.52593 | 59.4946 | 0.0016607 | 0.042764 | 0.044984 | 51.089 | 65.974 | 125.338 | 20.7882 | 103.9885 | 0.0090023 | 0.15868 | 0.99726 | 0.99873 | 97.577 | 275.891 | 331.507 | 335.069 | 926.609 | 0 | 0 | 0
|  | 1170 | 71.1513 | 31.1775 | 12.7781 | 0.020174 | 2.2821 | 0.081774 | 2.1229 | 77.2116 | 24.8936 | 0.010906 | 23.375 | 23.6366 | 0.00025779 | 0.029161 | 0.52733 | 59.6523 | 0.0016497 | 0.042827 | 0.045819 | 51.3161 | 65.9928 | 125.2386 | 20.7884 | 108.2692 | 0.0088174 | 0.15657 | 0.99861 | 0.99985 | 97.5778 | 275.903 | 331.638 | 335.349 | 928.008 | 0 | 0 | 0
|  | 1175 | 72.0818 | 15.6036 | 10.5449 | 0.040837 | 4.6196 | 0.043985 | 1.0702 | 77.5697 | 25.5121 | 0.017783 | 23.9524 | 24.2155 | 0.00043062 | 0.048713 | 0.52905 | 59.847 | 0.0017962 | 0.043704 | 0.046517 | 51.5469 | 66.0168 | 125.0747 | 20.79 | 113.6999 | 0.0092449 | 0.15609 | 0.99911 | 1.0011 | 97.5773 | 275.925 | 331.592 | 335.234 | 927.302 | 0 | 0 | 0
|  | 1180 | 71.4779 | 8.6654 | 3.2244 | 0.072918 | 8.2487 | 0.023977 | 0.60053 | 77.9286 | 25.3311 | 0.0097825 | 23.7784 | 24.0342 | 0.00023512 | 0.026597 | 0.53071 | 60.0353 | 0.0017484 | 0.04379 | 0.046183 | 51.7786 | 66.0412 | 124.8118 | 20.79 | 112.0733 | 0.0091016 | 0.15711 | 1.0011 | 1.0022 | 97.5782 | 275.918 | 331.534 | 335.1 | 927.383 | 0 | 0 | 0
|  | 1185 | 71.7785 | 7.0364 | 6.315 | 0.090177 | 10.2011 | 0.022434 | 0.49416 | 78.2867 | 25.7682 | 0.023296 | 24.1904 | 24.4456 | 0.00056947 | 0.06442 | 0.53272 | 60.2628 | 0.002023 | 0.044562 | 0.046573 | 52.0105 | 66.0647 | 124.3736 | 20.7914 | 115.982 | 0.010083 | 0.15716 | 1.0004 | 1.003 | 97.5775 | 275.919 | 331.557 | 335.055 | 927.333 | 0 | 0 | 0
|  | 1190 | 70.2515 | 24.5582 | 15.915 | 0.025288 | 2.8606 | 0.075656 | 1.7459 | 78.6418 | 25.3194 | 0.01676 | 23.7651 | 24.0129 | 0.00040246 | 0.045527 | 0.53515 | 60.5377 | 0.0019132 | 0.044151 | 0.045638 | 52.2411 | 66.0855 | 124.0046 | 20.7919 | 111.9587 | 0.009778 | 0.15811 | 1.0019 | 1.0039 | 97.5778 | 275.933 | 331.502 | 334.958 | 927.326 | 0 | 0 | 0
|  | 1195 | 70.8676 | 15.6013 | 10.766 | 0.040155 | 4.5424 | 0.043376 | 1.0888 | 78.9946 | 24.9535 | 0.018267 | 23.4199 | 23.6664 | 0.00043231 | 0.048904 | 0.53724 | 60.7738 | 0.0017417 | 0.04372 | 0.045837 | 52.4697 | 66.1043 | 124.0279 | 20.7888 | 108.7378 | 0.0091822 | 0.15865 | 1.0024 | 1.0045 | 97.5765 | 275.927 | 331.476 | 334.966 | 927.288 | 0 | 0 | 0
|  | 1200 | 73.2412 | 7.3533 | 4.277 | 0.088049 | 9.9603 | 0.019512 | 0.50486 | 79.3549 | 25.3657 | 0.015659 | 23.8023 | 24.0494 | 0.00037658 | 0.0426 | 0.53926 | 61.0025 | 0.001718 | 0.044452 | 0.047227 | 52.7024 | 66.1291 | 123.5636 | 20.7865 | 112.339 | 0.0089683 | 0.15868 | 1.0035 | 1.0052 | 97.5784 | 275.93 | 331.415 | 334.856 | 927.264 | 0 | 0 | 0
|  | 1205 | 74.0955 | 16.8311 | 7.964 | 0.038916 | 4.4023 | 0.041379 | 1.1283 | 79.7232 | 25.4987 | 0.01281 | 23.9359 | 24.1951 | 0.00030993 | 0.03506 | 0.54098 | 61.1967 | 0.0016103 | 0.043909 | 0.047566 | 52.9394 | 66.1603 | 123.2552 | 20.7862 | 113.5618 | 0.0084949 | 0.15667 | 1.0045 | 1.006 | 97.578 | 275.931 | 331.536 | 335.126 | 927.241 | 0 | 0 | 0
|  | 1210 | 72.7783 | 10.9437 | 10.2031 | 0.058788 | 6.6503 | 0.029436 | 0.7504 | 80.0904 | 25.4606 | 0.024822 | 23.9013 | 24.1646 | 0.00059982 | 0.067853 | 0.54325 | 61.454 | 0.0017305 | 0.044115 | 0.04693 | 53.1756 | 66.1904 | 123.1059 | 20.7882 | 113.2281 | 0.0089928 | 0.15738 | 1.0039 | 1.0067 | 97.5784 | 275.931 | 331.553 | 335.206 | 927.247 | 0 | 0 | 0
|  | 1215 | 72.9274 | 15.2445 | 7.5157 | 0.042289 | 4.7839 | 0.050134 | 1.0229 | 80.4547 | 25.545 | 0.013116 | 23.9754 | 24.2326 | 0.00031783 | 0.035954 | 0.54555 | 61.7135 | 0.0021201 | 0.043257 | 0.047035 | 53.4105 | 66.2178 | 122.7011 | 20.7884 | 113.9557 | 0.010547 | 0.15479 | 1.0058 | 1.0073 | 97.5797 | 275.93 | 331.481 | 335.037 | 927.207 | 0 | 0 | 0
|  | 1220 | 73.1712 | 13.806 | 6.9309 | 0.046852 | 5.2999 | 0.041519 | 0.93363 | 80.8199 | 25.2365 | 0.013562 | 23.6881 | 23.9435 | 0.00032472 | 0.036734 | 0.54715 | 61.8952 | 0.0019452 | 0.043742 | 0.04717 | 53.6461 | 66.2458 | 122.6578 | 20.7859 | 111.2305 | 0.009935 | 0.15742 | 1.0064 | 1.008 | 97.5755 | 275.929 | 331.513 | 335.087 | 927.208 | 0 | 0 | 0
|  | 1225 | 74.0439 | 8.4719 | 5.5603 | 0.077261 | 8.7399 | 0.024616 | 0.58524 | 81.1879 | 25.7528 | 0.01758 | 24.1738 | 24.436 | 0.00042959 | 0.048597 | 0.54904 | 62.1085 | 0.0019018 | 0.045216 | 0.047852 | 53.8836 | 66.2759 | 122.2075 | 20.7869 | 115.8331 | 0.009601 | 0.1589 | 1.0066 | 1.0086 | 97.573 | 275.909 | 331.528 | 335.124 | 927.684 | 0 | 0 | 0
|  | 1230 | 72.8759 | 20.5996 | 11.3056 | 0.031274 | 3.5377 | 0.060562 | 1.4064 | 81.5552 | 25.3026 | 0.014724 | 23.7535 | 24.0129 | 0.00035357 | 0.039996 | 0.551 | 62.33 | 0.001894 | 0.043983 | 0.047027 | 54.1208 | 66.3051 | 121.9685 | 20.7868 | 111.8298 | 0.0097048 | 0.15774 | 1.0075 | 1.0092 | 97.5724 | 275.919 | 331.561 | 335.181 | 927.19 | 0 | 0 | 0
|  | 1235 | 69.5699 | 12.2539 | 6.5815 | 0.050188 | 5.6774 | 0.034696 | 0.84072 | 81.9114 | 24.0837 | 0.014457 | 22.6057 | 22.8483 | 0.00033031 | 0.037365 | 0.55271 | 62.5234 | 0.0017413 | 0.042194 | 0.044898 | 54.3506 | 66.325 | 121.8228 | 20.7863 | 101.2991 | 0.0094411 | 0.15865 | 1.0079 | 1.0096 | 97.5742 | 275.9 | 331.507 | 335.065 | 927.232 | 0 | 0 | 0
|  | 1240 | 73.9391 | 8.6799 | 3.8998 | 0.075303 | 8.5184 | 0.024121 | 0.5728 | 82.2701 | 25.1018 | 0.012325 | 23.5711 | 23.8278 | 0.00029367 | 0.03322 | 0.55427 | 62.6999 | 0.0018164 | 0.043134 | 0.047443 | 54.5815 | 66.3469 | 121.4565 | 20.784 | 110.0902 | 0.0094471 | 0.15643 | 1.0084 | 1.0098 | 97.5748 | 275.927 | 331.646 | 335.258 | 927.245 | 0 | 0 | 0
|  | 1245 | 71.064 | 11.1667 | 7.0526 | 0.056257 | 6.364 | 0.033875 | 0.75866 | 82.6326 | 24.8339 | 0.016832 | 23.3167 | 23.5719 | 0.00039676 | 0.044882 | 0.55599 | 62.8951 | 0.0019057 | 0.04268 | 0.04585 | 54.8147 | 66.3716 | 121.1229 | 20.7879 | 107.7398 | 0.0098997 | 0.15645 | 1.0081 | 1.01 | 97.5774 | 275.912 | 331.606 | 335.236 | 927.258 | 0 | 0 | 0
|  | 1250 | 71.9709 | 13.8186 | 5.0428 | 0.046041 | 5.2083 | 0.043272 | 0.94672 | 82.9902 | 24.8813 | 0.0098277 | 23.3665 | 23.6247 | 0.00023218 | 0.026264 | 0.55757 | 63.073 | 0.0019923 | 0.043588 | 0.046513 | 55.0456 | 66.3922 | 120.8872 | 20.7858 | 108.1761 | 0.010244 | 0.15864 | 1.009 | 1.0101 | 97.58 | 275.919 | 331.682 | 335.347 | 927.78 | 0 | 0 | 0
|  | 1255 | 73.8594 | 12.7478 | 7.4816 | 0.051218 | 5.7939 | 0.036654 | 0.85949 | 83.3548 | 25.2756 | 0.015965 | 23.7391 | 24.0014 | 0.00038319 | 0.043348 | 0.5591 | 63.247 | 0.0018774 | 0.044021 | 0.047559 | 55.2808 | 66.4182 | 120.6436 | 20.7847 | 111.6426 | 0.0096451 | 0.15797 | 1.0084 | 1.0102 | 97.5805 | 275.917 | 331.714 | 335.379 | 927.173 | 0 | 0 | 0
|  | 1260 | 74.0601 | 14.3183 | 8.2204 | 0.045724 | 5.1724 | 0.038611 | 0.95185 | 83.7246 | 25.2869 | 0.015661 | 23.7455 | 24.001 | 0.00037587 | 0.042519 | 0.561 | 63.4617 | 0.0017654 | 0.043522 | 0.047548 | 55.5186 | 66.4481 | 120.3848 | 20.7848 | 111.7228 | 0.009184 | 0.15662 | 1.0084 | 1.0102 | 97.5777 | 275.917 | 331.654 | 335.223 | 927.184 | 0 | 0 | 0
|  | 1265 | 75.2625 | 14.1733 | 7.8179 | 0.046942 | 5.3102 | 0.039331 | 0.9645 | 84.0979 | 25.8794 | 0.014947 | 24.2991 | 24.5519 | 0.00036698 | 0.041514 | 0.56286 | 63.6718 | 0.0018463 | 0.045276 | 0.0485 | 55.7587 | 66.4806 | 120.1765 | 20.7854 | 117.0059 | 0.0093416 | 0.15848 | 1.0083 | 1.01 | 97.5757 | 275.914 | 331.616 | 335.067 | 927.125 | 0 | 0 | 0
|  | 1270 | 72.3051 | 9.306 | 5.9185 | 0.068685 | 7.7698 | 0.025397 | 0.63389 | 84.4668 | 24.7717 | 0.017307 | 23.251 | 23.4884 | 0.00040651 | 0.045985 | 0.56479 | 63.8905 | 0.0017444 | 0.043539 | 0.046589 | 55.9964 | 66.5093 | 119.8937 | 20.7848 | 107.167 | 0.0092463 | 0.15902 | 1.0078 | 1.0098 | 97.577 | 275.927 | 331.501 | 334.886 | 927.099 | 0 | 0 | 0
|  | 1275 | 73.2976 | 11.7404 | 7.2384 | 0.05519 | 6.2432 | 0.032515 | 0.77512 | 84.8308 | 24.8825 | 0.016925 | 23.3561 | 23.603 | 0.00039948 | 0.04519 | 0.56681 | 64.1185 | 0.0017945 | 0.042778 | 0.047032 | 56.2305 | 66.534 | 119.5313 | 20.784 | 108.1334 | 0.009422 | 0.15649 | 1.0077 | 1.0097 | 97.5793 | 275.91 | 331.517 | 335.021 | 927.105 | 0 | 0 | 0
|  | 1280 | 74.4373 | 16.3269 | 9.6904 | 0.040303 | 4.5592 | 0.046733 | 1.146 | 85.2002 | 25.8264 | 0.015943 | 24.2411 | 24.4963 | 0.00039055 | 0.04418 | 0.56878 | 64.3419 | 0.0018835 | 0.046189 | 0.048206 | 56.4686 | 66.5626 | 119.3443 | 20.7861 | 116.488 | 0.0095058 | 0.16105 | 1.0076 | 1.0094 | 97.5782 | 275.916 | 331.504 | 334.993 | 927.109 | 0 | 0 | 0
|  | 1285 | 72.9294 | 11.3882 | 8.0527 | 0.056611 | 6.4039 | 0.030435 | 0.78277 | 85.5686 | 24.8612 | 0.01932 | 23.3412 | 23.5957 | 0.00045587 | 0.051569 | 0.5709 | 64.5813 | 0.001723 | 0.044313 | 0.047036 | 56.7067 | 66.5903 | 119.0927 | 20.7838 | 107.9719 | 0.009131 | 0.16065 | 1.0069 | 1.0091 | 97.5766 | 275.914 | 331.59 | 335.205 | 927.008 | 0 | 0 | 0
|  | 1290 | 73.9981 | 13.3622 | 9.6449 | 0.048955 | 5.5379 | 0.035162 | 0.8936 | 85.9359 | 24.9678 | 0.01993 | 23.4411 | 23.6916 | 0.00047217 | 0.053413 | 0.57322 | 64.8437 | 0.0017214 | 0.043746 | 0.04753 | 56.9431 | 66.617 | 118.8034 | 20.7827 | 108.8989 | 0.0090937 | 0.15866 | 1.0064 | 1.0087 | 97.577 | 275.904 | 331.587 | 335.13 | 928.406 | 0 | 0 | 0
|  | 1295 | 73.7596 | 15.0909 | 15.9682 | 0.043207 | 4.8877 | 0.036939 | 1.0089 | 86.3053 | 25.1347 | 0.02894 | 23.5922 | 23.84 | 0.00068994 | 0.078048 | 0.57612 | 65.1724 | 0.0015961 | 0.043592 | 0.047329 | 57.1802 | 66.645 | 118.6013 | 20.7846 | 110.3332 | 0.0085308 | 0.15749 | 1.0046 | 1.008 | 97.5753 | 275.898 | 331.508 | 334.991 | 927.101 | 0 | 0 | 0
|  | 1300 | 74.0781 | 12.0792 | 4.2235 | 0.054213 | 6.1327 | 0.026755 | 0.83117 | 86.6749 | 25.3396 | 0.0095291 | 23.7819 | 24.0283 | 0.00022897 | 0.025901 | 0.57842 | 65.4322 | 0.0014505 | 0.04506 | 0.047667 | 57.4177 | 66.673 | 118.3501 | 20.7848 | 112.127 | 0.0078836 | 0.16038 | 1.0065 | 1.0076 | 97.5743 | 275.898 | 331.472 | 334.907 | 927.099 | 0 | 0 | 0
|  | 1305 | 71.7214 | 9.4934 | 4.263 | 0.066785 | 7.5549 | 0.024125 | 0.65387 | 87.0394 | 24.8316 | 0.012087 | 23.3079 | 23.5554 | 0.0002847 | 0.032206 | 0.57971 | 65.5775 | 0.0016112 | 0.043668 | 0.04624 | 57.6525 | 66.6969 | 118.0581 | 20.7865 | 107.689 | 0.0086739 | 0.15908 | 1.0058 | 1.0071 | 97.5754 | 275.887 | 331.511 | 335.032 | 927.1 | 0 | 0 | 0
|  | 1310 | 74.0723 | 11.3521 | 6.5543 | 0.057681 | 6.525 | 0.031671 | 0.75624 | 87.4039 | 25.4704 | 0.015645 | 23.9093 | 24.165 | 0.00037806 | 0.042767 | 0.58136 | 65.7649 | 0.0018268 | 0.043621 | 0.047595 | 57.8871 | 66.7205 | 117.7105 | 20.7859 | 113.3099 | 0.0093811 | 0.15606 | 1.0049 | 1.0067 | 97.5772 | 275.903 | 331.536 | 335.082 | 927.233 | 0 | 0 | 0
|  | 1315 | 74.7242 | 16.9617 | 8.5181 | 0.038944 | 4.4055 | 0.053676 | 1.1785 | 87.7759 | 25.3394 | 0.013804 | 23.7825 | 24.0312 | 0.00033173 | 0.037526 | 0.58314 | 65.9657 | 0.0020904 | 0.045896 | 0.048396 | 58.127 | 66.7497 | 117.4916 | 20.7822 | 112.129 | 0.010495 | 0.16255 | 1.0047 | 1.0063 | 97.5794 | 275.889 | 331.483 | 334.949 | 927.212 | 0 | 0 | 0
|  | 1320 | 74.335 | 11.6645 | 5.5949 | 0.056335 | 6.3727 | 0.033747 | 0.78435 | 88.1485 | 25.0569 | 0.01325 | 23.5282 | 23.7879 | 0.00031519 | 0.035655 | 0.58475 | 66.1486 | 0.0019011 | 0.044186 | 0.04785 | 58.3677 | 66.7792 | 117.2794 | 20.7822 | 109.6931 | 0.0098102 | 0.1594 | 1.0043 | 1.0058 | 97.5769 | 275.898 | 331.635 | 335.296 | 927.127 | 0 | 0 | 0
|  | 1325 | 75.1467 | 11.9104 | 6.4292 | 0.055775 | 6.3093 | 0.035407 | 0.80352 | 88.5222 | 25.368 | 0.014892 | 23.8196 | 24.0787 | 0.00035859 | 0.040564 | 0.58644 | 66.3392 | 0.0019748 | 0.044816 | 0.048416 | 58.6083 | 66.8092 | 116.9463 | 20.7823 | 112.4306 | 0.010014 | 0.15961 | 1.0038 | 1.0055 | 97.5763 | 275.897 | 331.626 | 335.234 | 927.095 | 0 | 0 | 0
|  | 1330 | 73.1226 | 12.7841 | 8.6371 | 0.050563 | 5.7198 | 0.035384 | 0.87998 | 88.8929 | 25.0358 | 0.018364 | 23.515 | 23.7809 | 0.00043672 | 0.049403 | 0.58843 | 66.5641 | 0.0017891 | 0.044494 | 0.047195 | 58.8473 | 66.8368 | 116.7278 | 20.7844 | 109.5395 | 0.0093542 | 0.16031 | 1.0043 | 1.0064 | 97.578 | 275.938 | 331.728 | 335.479 | 927.089 | 0 | 0 | 0
|  | 1335 | 73.3456 | 10.9289 | 4.8298 | 0.059326 | 6.7111 | 0.030618 | 0.75627 | 89.2591 | 25.2021 | 0.011967 | 23.6752 | 23.9431 | 0.00028653 | 0.032413 | 0.59023 | 66.7686 | 0.0018165 | 0.044867 | 0.047384 | 59.0838 | 66.8607 | 116.4252 | 20.7849 | 111.0182 | 0.0094176 | 0.16051 | 1.0062 | 1.0076 | 97.5795 | 275.925 | 331.785 | 335.539 | 927.037 | 0 | 0 | 0
|  | 1340 | 74.6631 | 11.0401 | 6.4465 | 0.059784 | 6.7629 | 0.032069 | 0.75394 | 89.6291 | 25.2872 | 0.016045 | 23.7563 | 24.02 | 0.0003854 | 0.043597 | 0.59191 | 66.9587 | 0.0019172 | 0.045074 | 0.04817 | 59.3227 | 66.8874 | 116.1444 | 20.7826 | 111.7748 | 0.0098046 | 0.16065 | 1.0067 | 1.0085 | 97.5805 | 275.922 | 331.8 | 335.483 | 927.102 | 0 | 0 | 0
|  | 1345 | 74.2138 | 12.5458 | 10.3285 | 0.052292 | 5.9154 | 0.032948 | 0.85368 | 90.0013 | 25.1007 | 0.022652 | 23.5807 | 23.8438 | 0.0005401 | 0.061098 | 0.59423 | 67.2204 | 0.0017229 | 0.044641 | 0.047783 | 59.5626 | 66.9154 | 115.8389 | 20.7827 | 110.1306 | 0.0090624 | 0.16039 | 1.0067 | 1.0093 | 97.5788 | 275.935 | 331.795 | 335.497 | 927.093 | 0 | 0 | 0
|  | 1350 | 75.878 | 16.7222 | 8.9791 | 0.040112 | 4.5376 | 0.042259 | 1.1459 | 90.3765 | 25.5506 | 0.014835 | 24.009 | 24.2791 | 0.00036017 | 0.040743 | 0.59648 | 67.475 | 0.0016951 | 0.045965 | 0.048877 | 59.8042 | 66.9456 | 115.625 | 20.7819 | 114.1404 | 0.0088248 | 0.16174 | 1.0083 | 1.01 | 97.5789 | 275.957 | 331.873 | 335.607 | 927.139 | 0 | 0 | 0
|  | 1355 | 77.6631 | 13.3031 | 8.3023 | 0.051608 | 5.838 | 0.036958 | 0.89869 | 90.7604 | 25.9562 | 0.01737 | 24.3901 | 24.6665 | 0.00042846 | 0.048468 | 0.59845 | 67.698 | 0.0019073 | 0.046379 | 0.049993 | 60.0514 | 66.9818 | 115.407 | 20.7807 | 117.7927 | 0.0095629 | 0.16094 | 1.0087 | 1.0107 | 97.5766 | 275.983 | 331.873 | 335.635 | 927.218 | 0 | 0 | 0
|  | 1360 | 76.9457 | 8.9843 | 5.6599 | 0.07571 | 8.5645 | 0.024234 | 0.5873 | 91.1469 | 25.0095 | 0.018029 | 23.5013 | 23.7678 | 0.00042851 | 0.048474 | 0.60059 | 67.9404 | 0.0018347 | 0.044464 | 0.049281 | 60.2996 | 67.0198 | 115.0952 | 20.7767 | 109.3609 | 0.0095506 | 0.16035 | 1.0088 | 1.0109 | 97.5755 | 275.956 | 331.885 | 335.648 | 927.254 | 0 | 0 | 0
|  | 1365 | 76.6336 | 10.7865 | 6.1325 | 0.062804 | 7.1046 | 0.02672 | 0.72272 | 91.5308 | 25.2352 | 0.016069 | 23.7101 | 23.9684 | 0.00038515 | 0.043569 | 0.60263 | 68.1705 | 0.0016781 | 0.04539 | 0.049191 | 60.5457 | 67.0556 | 114.6975 | 20.7786 | 111.3281 | 0.0088411 | 0.16172 | 1.0095 | 1.0114 | 97.5755 | 275.966 | 331.838 | 335.453 | 927.318 | 0 | 0 | 0
|  | 1370 | 76.9559 | 23.4881 | 20.4683 | 0.028963 | 3.2764 | 0.066056 | 1.5727 | 91.9148 | 25.5309 | 0.024453 | 23.986 | 24.2439 | 0.00059283 | 0.067062 | 0.60507 | 68.4471 | 0.0019132 | 0.04555 | 0.049484 | 60.7924 | 67.0911 | 114.492 | 20.7796 | 113.9433 | 0.0097134 | 0.16076 | 1.009 | 1.0118 | 97.5776 | 275.951 | 331.812 | 335.379 | 928.495 | 0 | 0 | 0
|  | 1375 | 75.9618 | 15.3025 | 7.7038 | 0.043882 | 4.964 | 0.045358 | 1.0175 | 92.2971 | 25.2559 | 0.014098 | 23.7237 | 23.9792 | 0.00033806 | 0.038242 | 0.6074 | 68.7103 | 0.0019904 | 0.044651 | 0.048838 | 61.0382 | 67.1252 | 114.3494 | 20.78 | 111.483 | 0.010114 | 0.1597 | 1.0105 | 1.0121 | 97.5796 | 275.948 | 331.756 | 335.329 | 927.268 | 0 | 0 | 0
|  | 1380 | 74.0931 | 10.7499 | 6.8775 | 0.060929 | 6.8924 | 0.032378 | 0.72706 | 92.6722 | 24.9737 | 0.017671 | 23.4623 | 23.7137 | 0.00041904 | 0.047403 | 0.60929 | 68.9244 | 0.0019728 | 0.044299 | 0.047764 | 61.2797 | 67.1538 | 114.0478 | 20.7819 | 109.0232 | 0.010133 | 0.16009 | 1.0104 | 1.0125 | 97.5805 | 275.95 | 331.809 | 335.363 | 927.239 | 0 | 0 | 0
|  | 1385 | 76.2155 | 14.7502 | 10.7004 | 0.045677 | 5.1671 | 0.041157 | 0.99386 | 93.048 | 25.4464 | 0.020235 | 23.9021 | 24.1546 | 0.00048876 | 0.05529 | 0.61156 | 69.1812 | 0.0018799 | 0.045396 | 0.049046 | 61.5218 | 67.1827 | 113.7771 | 20.7806 | 113.1689 | 0.0096039 | 0.16075 | 1.0103 | 1.0127 | 97.5817 | 275.958 | 331.749 | 335.253 | 927.274 | 0 | 0 | 0
|  | 1390 | 76.4848 | 13.2563 | 11.5318 | 0.051004 | 5.7697 | 0.034427 | 0.87711 | 93.4298 | 25.3398 | 0.024442 | 23.8071 | 24.0641 | 0.00058817 | 0.066535 | 0.61425 | 69.4857 | 0.0017559 | 0.044736 | 0.049043 | 61.767 | 67.2157 | 113.5695 | 20.7799 | 112.2466 | 0.00913 | 0.15953 | 1.0102 | 1.013 | 97.5846 | 275.942 | 331.82 | 335.403 | 927.244 | 0 | 0 | 0
|  | 1395 | 74.2954 | 11.2789 | 7.4586 | 0.05823 | 6.5871 | 0.029643 | 0.75643 | 93.8067 | 24.6963 | 0.018522 | 23.1983 | 23.4483 | 0.00043432 | 0.049131 | 0.61681 | 69.7749 | 0.0017261 | 0.044047 | 0.047737 | 62.0089 | 67.245 | 113.2638 | 20.7801 | 106.5986 | 0.0091921 | 0.16072 | 1.0109 | 1.013 | 97.582 | 275.944 | 331.76 | 335.335 | 927.983 | 0 | 0 | 0
|  | 1400 | 77.426 | 13.0049 | 5.368 | 0.05263 | 5.9536 | 0.031989 | 0.86049 | 94.186 | 25.1533 | 0.011826 | 23.6326 | 23.8897 | 0.00028252 | 0.031959 | 0.6186 | 69.9776 | 0.0016836 | 0.045287 | 0.049607 | 62.2523 | 67.2757 | 113.0017 | 20.7765 | 110.6042 | 0.0088857 | 0.16184 | 1.0116 | 1.013 | 97.5816 | 275.922 | 331.831 | 335.441 | 927.214 | 0 | 0 | 0
|  | 1405 | 73.8937 | 11.5021 | 6.7373 | 0.056792 | 6.4244 | 0.027763 | 0.77516 | 94.5643 | 24.367 | 0.016538 | 22.8933 | 23.1358 | 0.00038262 | 0.043283 | 0.62027 | 70.1657 | 0.0015767 | 0.044022 | 0.047455 | 62.495 | 67.3056 | 112.7285 | 20.7788 | 103.7948 | 0.0086556 | 0.16224 | 1.0111 | 1.013 | 97.5791 | 275.944 | 331.823 | 335.337 | 927.234 | 0 | 0 | 0
|  | 1410 | 76.8585 | 13.2462 | 6.5884 | 0.051292 | 5.8023 | 0.03659 | 0.91314 | 94.9412 | 25.7704 | 0.013807 | 24.2136 | 24.4759 | 0.00033793 | 0.038228 | 0.62207 | 70.3695 | 0.0018768 | 0.046837 | 0.049613 | 62.7376 | 67.3342 | 112.4447 | 20.7808 | 116.103 | 0.0094954 | 0.16296 | 1.0115 | 1.0131 | 97.5775 | 275.929 | 331.847 | 335.443 | 927.205 | 0 | 0 | 0
|  | 1415 | 74.9726 | 14.5545 | 15.3561 | 0.045536 | 5.1512 | 0.038465 | 0.96364 | 95.3208 | 24.6556 | 0.029846 | 23.1696 | 23.4289 | 0.00069926 | 0.079102 | 0.62466 | 70.6628 | 0.0017515 | 0.043881 | 0.048088 | 62.9819 | 67.3645 | 112.2153 | 20.7785 | 106.2914 | 0.0093106 | 0.16048 | 1.0097 | 1.0131 | 97.5795 | 275.923 | 331.897 | 335.611 | 927.207 | 0 | 0 | 0
|  | 1420 | 76.531 | 12.7999 | 5.3578 | 0.052854 | 5.979 | 0.032542 | 0.85768 | 95.6995 | 25.1394 | 0.011851 | 23.6273 | 23.8958 | 0.00028318 | 0.032034 | 0.62712 | 70.9407 | 0.00172 | 0.045332 | 0.049143 | 63.225 | 67.394 | 111.9738 | 20.7781 | 110.5181 | 0.0090395 | 0.16202 | 1.0117 | 1.0131 | 97.5822 | 275.925 | 331.939 | 335.711 | 927.134 | 0 | 0 | 0
|  | 1425 | 74.4756 | 12.7858 | 9.1891 | 0.051492 | 5.8249 | 0.035893 | 0.86183 | 96.077 | 24.788 | 0.020076 | 23.3001 | 23.569 | 0.00047317 | 0.053525 | 0.62901 | 71.1546 | 0.0018482 | 0.044377 | 0.047933 | 63.4676 | 67.4225 | 111.6935 | 20.78 | 107.4643 | 0.0096744 | 0.16117 | 1.0105 | 1.0128 | 97.5818 | 275.913 | 331.984 | 335.814 | 927.143 | 0 | 0 | 0
|  | 1430 | 77.0471 | 10.2593 | 8.9574 | 0.066388 | 7.5099 | 0.025064 | 0.69953 | 96.4559 | 25.6989 | 0.02434 | 24.1585 | 24.4317 | 0.00059467 | 0.06727 | 0.63168 | 71.4566 | 0.0016639 | 0.04644 | 0.049571 | 63.7114 | 67.4516 | 111.4416 | 20.7804 | 115.518 | 0.0086598 | 0.16227 | 1.0097 | 1.0125 | 97.5812 | 275.913 | 332.013 | 335.768 | 927.076 | 0 | 0 | 0
|  | 1435 | 74.7844 | 9.6472 | 5.6559 | 0.068527 | 7.752 | 0.024228 | 0.65392 | 96.8354 | 24.9868 | 0.016317 | 23.4922 | 23.7536 | 0.00038759 | 0.043845 | 0.63413 | 71.7343 | 0.0016603 | 0.044811 | 0.048093 | 63.9556 | 67.4811 | 111.047 | 20.7808 | 109.2193 | 0.0088354 | 0.16137 | 1.0103 | 1.0122 | 97.5826 | 275.933 | 332.058 | 335.752 | 927.027 | 0 | 0 | 0
|  | 1440 | 73.9382 | 14.0379 | 9.8871 | 0.046561 | 5.2671 | 0.042294 | 0.94253 | 97.2072 | 25.3181 | 0.019143 | 23.7961 | 24.0482 | 0.00046035 | 0.052076 | 0.63625 | 71.9741 | 0.0019693 | 0.043885 | 0.047617 | 64.1948 | 67.505 | 110.7855 | 20.7848 | 112.099 | 0.010007 | 0.15742 | 1.0098 | 1.012 | 97.5829 | 275.933 | 331.952 | 335.468 | 927.077 | 0 | 0 | 0
|  | 1445 | 74.357 | 13.7617 | 9.2571 | 0.047764 | 5.4032 | 0.0495 | 0.98164 | 97.578 | 25.4917 | 0.018271 | 23.9474 | 24.1999 | 0.00044216 | 0.050018 | 0.63851 | 72.2294 | 0.0023643 | 0.046887 | 0.048455 | 64.435 | 67.528 | 110.5561 | 20.783 | 113.5849 | 0.011555 | 0.1644 | 1.0094 | 1.0115 | 97.5842 | 275.901 | 331.787 | 335.285 | 927.176 | 0 | 0 | 0
|  | 1450 | 73.1653 | 14.2903 | 10.3924 | 0.04526 | 5.1199 | 0.043142 | 0.99902 | 97.9468 | 24.5977 | 0.020122 | 23.1165 | 23.3753 | 0.00047036 | 0.053208 | 0.64079 | 72.4874 | 0.0019526 | 0.045216 | 0.04739 | 64.6746 | 67.5495 | 110.3078 | 20.7807 | 105.7991 | 0.010173 | 0.16432 | 1.0086 | 1.0109 | 97.5838 | 275.923 | 331.915 | 335.631 | 928.034 | 0 | 0 | 0
|  | 1455 | 76.7121 | 12.6146 | 10.2125 | 0.053758 | 6.0812 | 0.034253 | 0.85072 | 98.3215 | 25.2494 | 0.022876 | 23.7316 | 23.999 | 0.000549 | 0.062104 | 0.64334 | 72.7757 | 0.0018414 | 0.045733 | 0.04935 | 64.9165 | 67.5749 | 110.0914 | 20.7781 | 111.4916 | 0.0095057 | 0.16255 | 1.0076 | 1.0102 | 97.5812 | 275.931 | 331.952 | 335.692 | 927.154 | 0 | 0 | 0
|  | 1460 | 77.8536 | 13.8323 | 12.927 | 0.049755 | 5.6284 | 0.036185 | 0.91738 | 98.7079 | 25.5575 | 0.026476 | 24.0249 | 24.2931 | 0.00064319 | 0.072759 | 0.64632 | 73.1129 | 0.0018004 | 0.045644 | 0.049941 | 65.1647 | 67.6081 | 109.7836 | 20.7782 | 114.2467 | 0.0092488 | 0.16088 | 1.0068 | 1.0098 | 97.5824 | 275.94 | 332.004 | 335.711 | 927.182 | 0 | 0 | 0
|  | 1465 | 74.328 | 12.6149 | 8.2924 | 0.052086 | 5.8921 | 0.033618 | 0.86184 | 99.0883 | 24.7007 | 0.018406 | 23.2126 | 23.4661 | 0.00043192 | 0.04886 | 0.64901 | 73.4169 | 0.0017511 | 0.04489 | 0.047892 | 65.4093 | 67.6371 | 109.5878 | 20.7795 | 106.6839 | 0.0092951 | 0.16295 | 1.0072 | 1.0094 | 97.587 | 275.951 | 331.905 | 335.529 | 927.233 | 0 | 0 | 0
|  | 1470 | 77.9456 | 13.0176 | 6.2601 | 0.052932 | 5.9877 | 0.030358 | 0.8716 | 99.469 | 25.3165 | 0.013767 | 23.7983 | 24.0689 | 0.00033136 | 0.037484 | 0.65091 | 73.6328 | 0.0016069 | 0.046135 | 0.049987 | 65.654 | 67.666 | 109.2639 | 20.7763 | 112.1023 | 0.008528 | 0.16328 | 1.0074 | 1.009 | 97.586 | 275.962 | 332.004 | 335.778 | 927.175 | 0 | 0 | 0
|  | 1475 | 79.5196 | 13.3296 | 6.5896 | 0.052736 | 5.9656 | 0.03269 | 0.87581 | 99.8627 | 25.8532 | 0.014136 | 24.3053 | 24.584 | 0.00034751 | 0.039311 | 0.65261 | 73.8248 | 0.0017239 | 0.046187 | 0.050897 | 65.9062 | 67.7035 | 109.0591 | 20.7768 | 116.9174 | 0.0088599 | 0.16092 | 1.0066 | 1.0082 | 97.5783 | 275.953 | 332.037 | 335.845 | 927.156 | 0 | 0 | 0
|  | 1480 | 78.7902 | 11.5161 | 4.8234 | 0.060481 | 6.8418 | 0.031765 | 0.7614 | 100.2585 | 25.7092 | 0.011939 | 24.1662 | 24.4357 | 0.00029173 | 0.033001 | 0.65421 | 74.0055 | 0.0019212 | 0.04605 | 0.050558 | 66.1598 | 67.7422 | 108.7304 | 20.777 | 115.6013 | 0.0096917 | 0.16123 | 1.0064 | 1.0078 | 97.5795 | 275.962 | 331.986 | 335.687 | 927.197 | 0 | 0 | 0
|  | 1485 | 77.5343 | 17.0772 | 8.7309 | 0.040136 | 4.5402 | 0.047578 | 1.1208 | 100.6493 | 25.8274 | 0.014272 | 24.2788 | 24.5523 | 0.00035042 | 0.03964 | 0.65581 | 74.1871 | 0.0019096 | 0.044983 | 0.049712 | 66.4105 | 67.7773 | 108.4839 | 20.7808 | 116.6739 | 0.0096099 | 0.15797 | 1.0056 | 1.0072 | 97.5816 | 275.96 | 332.006 | 335.745 | 927.183 | 0 | 0 | 0
|  | 1490 | 76.5862 | 12.8955 | 7.0731 | 0.052501 | 5.939 | 0.037981 | 0.87184 | 101.0346 | 25.5702 | 0.015297 | 24.0238 | 24.2755 | 0.00037134 | 0.042007 | 0.65762 | 74.3913 | 0.001994 | 0.045772 | 0.049349 | 66.6582 | 67.8084 | 108.2909 | 20.7804 | 114.2983 | 0.010028 | 0.16115 | 1.0048 | 1.0065 | 97.5821 | 275.96 | 331.824 | 335.3 | 927.319 | 0 | 0 | 0
|  | 1495 | 77.7783 | 9.6975 | 9.7626 | 0.070901 | 8.0205 | 0.028411 | 0.67062 | 101.4205 | 25.5222 | 0.028573 | 23.9779 | 24.2245 | 0.00069218 | 0.078301 | 0.66028 | 74.692 | 0.0020144 | 0.047548 | 0.050272 | 66.9072 | 67.8398 | 107.951 | 20.7768 | 113.8659 | 0.010126 | 0.16595 | 1.0028 | 1.0061 | 97.5814 | 275.95 | 331.813 | 335.226 | 927.184 | 0 | 0 | 0
|  | 1500 | 79.7676 | 11.6618 | 5.994 | 0.060466 | 6.8401 | 0.029902 | 0.75863 | 101.8144 | 25.5599 | 0.014924 | 24.0242 | 24.2862 | 0.00036244 | 0.041 | 0.66291 | 74.9903 | 0.0018081 | 0.045871 | 0.051016 | 67.1604 | 67.8762 | 107.6172 | 20.7744 | 114.2544 | 0.0092794 | 0.16146 | 1.0035 | 1.0052 | 97.5823 | 275.935 | 331.962 | 335.582 | 927.109 | 0 | 0 | 0
|  | 1505 | 78.0204 | 13.0394 | 10.482 | 0.052894 | 5.9834 | 0.037276 | 0.8514 | 102.2088 | 25.3363 | 0.023023 | 23.8161 | 24.0811 | 0.00055443 | 0.062718 | 0.66521 | 75.2496 | 0.0019716 | 0.045034 | 0.050005 | 67.413 | 67.9128 | 107.3483 | 20.7764 | 112.2738 | 0.010011 | 0.16032 | 1.0015 | 1.0042 | 97.585 | 275.927 | 331.991 | 335.685 | 927.167 | 0 | 0 | 0
|  | 1510 | 76.0098 | 19.8307 | 12.7677 | 0.033883 | 3.8329 | 0.057774 | 1.3344 | 102.5939 | 25.1315 | 0.018126 | 23.6159 | 23.8675 | 0.00043261 | 0.048938 | 0.66767 | 75.5287 | 0.0019576 | 0.045212 | 0.048936 | 67.6603 | 67.943 | 107.0974 | 20.7788 | 110.4301 | 0.010019 | 0.16174 | 1.0015 | 1.0036 | 97.586 | 275.906 | 331.884 | 335.419 | 927.191 | 0 | 0 | 0
|  | 1515 | 76.8667 | 13.2373 | 9.3753 | 0.051332 | 5.8068 | 0.039223 | 0.90072 | 102.9761 | 25.1991 | 0.020116 | 23.6771 | 23.9236 | 0.00048125 | 0.05444 | 0.66996 | 75.7872 | 0.0020134 | 0.046236 | 0.049577 | 67.9066 | 67.971 | 106.9669 | 20.777 | 111.0143 | 0.010227 | 0.1641 | 1.0006 | 1.0029 | 97.5842 | 275.924 | 331.851 | 335.306 | 928.485 | 0 | 0 | 0
|  | 1520 | 75.4164 | 12.1497 | 10.2643 | 0.054872 | 6.2073 | 0.033904 | 0.80744 | 103.3568 | 24.884 | 0.023826 | 23.3845 | 23.6395 | 0.00056323 | 0.063713 | 0.67257 | 76.0825 | 0.0018604 | 0.044306 | 0.048437 | 68.1517 | 67.9979 | 106.5989 | 20.7789 | 108.2712 | 0.0096955 | 0.16053 | 1.0002 | 1.0029 | 97.5845 | 275.905 | 331.901 | 335.52 | 927.332 | 0 | 0 | 0
|  | 1525 | 75.3399 | 17.6517 | 11.0019 | 0.03773 | 4.2681 | 0.055151 | 1.2053 | 103.7337 | 25.2116 | 0.017345 | 23.6841 | 23.9325 | 0.00041511 | 0.046958 | 0.67502 | 76.3592 | 0.0020809 | 0.045476 | 0.048661 | 68.3944 | 68.0221 | 106.44 | 20.7803 | 111.1021 | 0.010499 | 0.16206 | 1.0011 | 1.003 | 97.5839 | 275.915 | 331.784 | 335.264 | 926.871 | 0 | 0 | 0
|  | 1530 | 75.5292 | 10.3623 | 4.3826 | 0.064433 | 7.2888 | 0.031536 | 0.70254 | 104.1109 | 25.1472 | 0.011827 | 23.623 | 23.8756 | 0.00028239 | 0.031944 | 0.67676 | 76.5565 | 0.002032 | 0.045267 | 0.048713 | 68.6378 | 68.0463 | 106.1746 | 20.7797 | 110.5324 | 0.01032 | 0.16181 | 1.0018 | 1.0031 | 97.5845 | 275.939 | 331.777 | 335.324 | 926.953 | 0 | 0 | 0
|  | 1535 | 76.5667 | 12.3847 | 9.5897 | 0.054652 | 6.1824 | 0.035801 | 0.82055 | 104.4911 | 24.9282 | 0.02213 | 23.4224 | 23.6822 | 0.0005241 | 0.059287 | 0.67878 | 76.7846 | 0.0019566 | 0.044845 | 0.04918 | 68.8826 | 68.0724 | 105.8363 | 20.7765 | 108.6393 | 0.010081 | 0.16174 | 1.0007 | 1.0032 | 97.5846 | 275.953 | 331.848 | 335.529 | 926.77 | 0 | 0 | 0
|  | 1540 | 77.9902 | 17.5614 | 12.9787 | 0.039258 | 4.441 | 0.051599 | 1.1602 | 104.8775 | 25.161 | 0.021312 | 23.6447 | 23.9075 | 0.00050952 | 0.057638 | 0.68136 | 77.0769 | 0.0020257 | 0.045546 | 0.050086 | 69.1307 | 68.1023 | 105.6351 | 20.7749 | 110.6948 | 0.01029 | 0.16248 | 1.0008 | 1.0033 | 97.5858 | 275.964 | 331.899 | 335.587 | 927.344 | 0 | 0 | 0
|  | 1545 | 75.8945 | 11.4032 | 5.6922 | 0.058835 | 6.6555 | 0.031597 | 0.76797 | 105.2622 | 25.1005 | 0.014039 | 23.5893 | 23.8553 | 0.0003349 | 0.037885 | 0.68347 | 77.3157 | 0.001859 | 0.045184 | 0.04883 | 69.378 | 68.1309 | 105.4029 | 20.779 | 110.1695 | 0.0096231 | 0.16181 | 1.0016 | 1.0032 | 97.5862 | 275.962 | 331.92 | 335.662 | 927.409 | 0 | 0 | 0
|  | 1550 | 74.6756 | 10.5103 | 8.8269 | 0.062808 | 7.105 | 0.027674 | 0.72693 | 105.6386 | 24.7803 | 0.023539 | 23.2912 | 23.5528 | 0.0005544 | 0.062715 | 0.68569 | 77.5672 | 0.0017382 | 0.045657 | 0.048192 | 69.6206 | 68.154 | 105.0633 | 20.779 | 107.3896 | 0.0092177 | 0.1646 | 1.0005 | 1.0032 | 97.5858 | 275.984 | 331.959 | 335.688 | 927.4 | 0 | 0 | 0
|  | 1555 | 79.2134 | 12.9313 | 11.1799 | 0.054151 | 6.1257 | 0.033344 | 0.87474 | 106.0234 | 25.3847 | 0.025086 | 23.8605 | 24.1334 | 0.00060541 | 0.068485 | 0.68859 | 77.8952 | 0.0018056 | 0.047368 | 0.05094 | 69.8684 | 68.1822 | 104.7924 | 20.7734 | 112.6982 | 0.0093199 | 0.16615 | 1.0003 | 1.0032 | 97.5857 | 275.974 | 331.976 | 335.773 | 927.468 | 0 | 0 | 0
|  | 1560 | 79.5998 | 14.0937 | 8.7958 | 0.049927 | 5.6479 | 0.036635 | 0.93363 | 106.4204 | 25.3304 | 0.018239 | 23.8081 | 24.0779 | 0.00043915 | 0.049678 | 0.6912 | 78.1906 | 0.0018291 | 0.046614 | 0.051044 | 70.1234 | 68.2182 | 104.5191 | 20.7726 | 112.2099 | 0.0094314 | 0.16445 | 1.0011 | 1.0032 | 97.5888 | 275.97 | 331.957 | 335.719 | 927.331 | 0 | 0 | 0
|  | 1565 | 77.676 | 17.572 | 13.976 | 0.039077 | 4.4204 | 0.049738 | 1.1574 | 106.8136 | 24.5817 | 0.023391 | 23.0973 | 23.3479 | 0.00054614 | 0.06178 | 0.69367 | 78.4692 | 0.0019436 | 0.045226 | 0.049833 | 70.3756 | 68.2515 | 104.2982 | 20.7715 | 105.6422 | 0.01014 | 0.16443 | 1.0004 | 1.0031 | 97.5919 | 275.963 | 331.856 | 335.456 | 927.357 | 0 | 0 | 0
|  | 1570 | 79.6678 | 15.7166 | 10.8898 | 0.04481 | 5.069 | 0.045648 | 1.0519 | 107.2069 | 25.3885 | 0.020231 | 23.8601 | 24.1201 | 0.00048797 | 0.055201 | 0.69625 | 78.7617 | 0.0020455 | 0.047138 | 0.051246 | 70.6283 | 68.2847 | 104.1056 | 20.7723 | 112.7133 | 0.010296 | 0.16554 | 1.001 | 1.0033 | 97.5923 | 275.964 | 331.921 | 335.538 | 927.304 | 0 | 0 | 0
|  | 1575 | 78.988 | 10.0427 | 5.277 | 0.069529 | 7.8652 | 0.024735 | 0.66394 | 107.6036 | 25.0195 | 0.015434 | 23.5125 | 23.7716 | 0.0003669 | 0.041505 | 0.69839 | 79.0034 | 0.0017198 | 0.046163 | 0.0506 | 70.8829 | 68.3197 | 103.8293 | 20.772 | 109.4563 | 0.0090726 | 0.16477 | 1.0021 | 1.0039 | 97.5914 | 275.941 | 331.91 | 335.568 | 927.173 | 0 | 0 | 0
|  | 1580 | 80.445 | 13.0707 | 9.1925 | 0.054407 | 6.1546 | 0.02995 | 0.83244 | 108.0022 | 24.9812 | 0.021078 | 23.4732 | 23.7273 | 0.00050013 | 0.056576 | 0.70056 | 79.2486 | 0.0016295 | 0.04529 | 0.051222 | 71.1374 | 68.3558 | 103.4563 | 20.7694 | 109.1062 | 0.0087095 | 0.16266 | 1.002 | 1.0044 | 97.5912 | 275.945 | 331.863 | 335.456 | 927.189 | 0 | 0 | 0
|  | 1585 | 81.5293 | 14.2518 | 12.8948 | 0.05057 | 5.7206 | 0.034823 | 0.95977 | 108.4071 | 25.756 | 0.026677 | 24.1951 | 24.4437 | 0.0006521 | 0.073767 | 0.70344 | 79.5745 | 0.001761 | 0.048536 | 0.052356 | 71.3964 | 68.3956 | 103.2748 | 20.771 | 115.9502 | 0.0090347 | 0.16737 | 1.0018 | 1.0048 | 97.5869 | 275.954 | 331.779 | 335.188 | 927.242 | 0 | 0 | 0
|  | 1590 | 79.0468 | 11.3087 | 9.3021 | 0.061791 | 6.9899 | 0.027004 | 0.77341 | 108.8085 | 25.0249 | 0.024182 | 23.5149 | 23.7689 | 0.00057479 | 0.065021 | 0.70651 | 79.9215 | 0.0016686 | 0.04779 | 0.050858 | 71.6544 | 68.433 | 102.9345 | 20.7711 | 109.4911 | 0.0088596 | 0.16903 | 1.0025 | 1.0053 | 97.5867 | 275.949 | 331.872 | 335.457 | 927.246 | 0 | 0 | 0
|  | 1595 | 81.0616 | 16.5847 | 14.3482 | 0.043208 | 4.8877 | 0.037967 | 1.1278 | 109.2088 | 25.3716 | 0.025705 | 23.8494 | 24.1177 | 0.00061995 | 0.07013 | 0.70949 | 80.2593 | 0.0016405 | 0.048728 | 0.052082 | 71.9118 | 68.4695 | 102.6894 | 20.7692 | 112.5877 | 0.0086505 | 0.16974 | 1.0028 | 1.0058 | 97.5906 | 275.949 | 331.993 | 335.728 | 928.548 | 0 | 0 | 0
|  | 1600 | 80.0495 | 16.4628 | 13.3028 | 0.042984 | 4.8624 | 0.045495 | 1.0653 | 109.6116 | 24.8985 | 0.024147 | 23.4122 | 23.6805 | 0.0005718 | 0.064684 | 0.71247 | 80.5964 | 0.0019556 | 0.045789 | 0.051211 | 72.17 | 68.5072 | 102.4806 | 20.7689 | 108.4626 | 0.010086 | 0.16438 | 1.0033 | 1.006 | 97.5928 | 275.935 | 332.1 | 335.906 | 927.184 | 0 | 0 | 0
|  | 1605 | 82.2837 | 11.7229 | 5.7079 | 0.062048 | 7.019 | 0.033365 | 0.78119 | 110.0174 | 25.7781 | 0.014459 | 24.2306 | 24.4955 | 0.00035417 | 0.040064 | 0.71479 | 80.8583 | 0.0020702 | 0.048472 | 0.052877 | 72.4302 | 68.5467 | 102.236 | 20.7694 | 116.2193 | 0.010269 | 0.1671 | 1.0048 | 1.0064 | 97.5899 | 275.921 | 331.981 | 335.611 | 927.209 | 0 | 0 | 0
|  | 1610 | 79.0321 | 11.7886 | 9.723 | 0.059264 | 6.7041 | 0.039797 | 0.79761 | 110.4207 | 24.9963 | 0.024251 | 23.4984 | 23.7609 | 0.00057623 | 0.065184 | 0.71711 | 81.1214 | 0.0023586 | 0.04727 | 0.051042 | 72.69 | 68.5843 | 101.8858 | 20.7702 | 109.2893 | 0.011722 | 0.1678 | 1.004 | 1.0068 | 97.588 | 275.923 | 332.018 | 335.727 | 927.313 | 0 | 0 | 0
|  | 1615 | 79.1571 | 14.248 | 8.466 | 0.049112 | 5.5557 | 0.041049 | 0.9489 | 110.8162 | 25.2421 | 0.01732 | 23.7334 | 24.0061 | 0.00041578 | 0.047035 | 0.71959 | 81.4019 | 0.002016 | 0.046602 | 0.050875 | 72.9448 | 68.6168 | 101.654 | 20.7726 | 111.4681 | 0.010223 | 0.16485 | 1.0055 | 1.0075 | 97.5889 | 275.906 | 332.073 | 335.888 | 927.137 | 0 | 0 | 0
|  | 1620 | 80.6162 | 13.8333 | 8.2742 | 0.051517 | 5.8277 | 0.037976 | 0.96578 | 111.2156 | 25.9436 | 0.017286 | 24.3863 | 24.6596 | 0.00042626 | 0.04822 | 0.7217 | 81.6401 | 0.0019564 | 0.049754 | 0.052123 | 73.2023 | 68.6516 | 101.3805 | 20.7732 | 117.7173 | 0.0097623 | 0.16956 | 1.006 | 1.008 | 97.5884 | 275.901 | 331.982 | 335.703 | 927.643 | 0 | 0 | 0
|  | 1625 | 82.0373 | 14.3887 | 8.7474 | 0.050401 | 5.7015 | 0.038813 | 0.9873 | 111.6222 | 25.7644 | 0.01799 | 24.2262 | 24.5077 | 0.00044088 | 0.049874 | 0.72387 | 81.8853 | 0.0019562 | 0.049761 | 0.052894 | 73.4648 | 68.6906 | 101.1406 | 20.7692 | 116.1368 | 0.009816 | 0.17046 | 1.0067 | 1.0087 | 97.5904 | 275.922 | 332.098 | 335.956 | 927.081 | 0 | 0 | 0
|  | 1630 | 82.0854 | 13.291 | 11.9825 | 0.054596 | 6.176 | 0.031294 | 0.89853 | 112.0326 | 25.0259 | 0.027464 | 23.5387 | 23.8201 | 0.0006542 | 0.074004 | 0.7266 | 82.195 | 0.0017085 | 0.049056 | 0.052712 | 73.7289 | 68.7316 | 100.8701 | 20.7644 | 109.6066 | 0.0090242 | 0.17235 | 1.0063 | 1.0094 | 97.5906 | 275.927 | 332.195 | 336.166 | 927.075 | 0 | 0 | 0
|  | 1635 | 84.7144 | 12.5267 | 6.1322 | 0.059783 | 6.7627 | 0.029675 | 0.81409 | 112.4496 | 25.5127 | 0.01509 | 24.0009 | 24.295 | 0.0003666 | 0.041471 | 0.72916 | 82.4837 | 0.001774 | 0.048669 | 0.054107 | 73.9959 | 68.7765 | 100.5945 | 20.7631 | 113.9327 | 0.0091549 | 0.16889 | 1.0081 | 1.0099 | 97.5911 | 275.913 | 332.254 | 336.326 | 927.032 | 0 | 0 | 0
|  | 1640 | 87.6505 | 14.3196 | 11.0285 | 0.05411 | 6.121 | 0.038756 | 0.94624 | 112.8805 | 26.4151 | 0.023732 | 24.8478 | 25.1453 | 0.00059675 | 0.067506 | 0.73156 | 82.7561 | 0.0020971 | 0.051201 | 0.056213 | 74.2717 | 68.8296 | 100.287 | 20.7624 | 122.125 | 0.010174 | 0.17091 | 1.0079 | 1.0106 | 97.5895 | 275.917 | 332.227 | 336.205 | 927.125 | 0 | 0 | 0
|  | 1645 | 81.633 | 18.1299 | 9.3696 | 0.039804 | 4.5027 | 0.048212 | 1.2306 | 113.3037 | 25.2544 | 0.015513 | 23.7546 | 24.0409 | 0.00037294 | 0.042188 | 0.73399 | 83.0303 | 0.001919 | 0.048982 | 0.05254 | 74.5436 | 68.8776 | 100.0626 | 20.7667 | 111.6217 | 0.009822 | 0.17099 | 1.0095 | 1.0113 | 97.5887 | 275.924 | 332.208 | 336.212 | 927.16 | 0 | 0 | 0
|  | 1650 | 83.8721 | 15.4813 | 13.5636 | 0.047892 | 5.4176 | 0.03637 | 1.0783 | 113.7174 | 26.0097 | 0.026246 | 24.4665 | 24.75 | 0.00064959 | 0.073483 | 0.73654 | 83.3195 | 0.0017418 | 0.051642 | 0.05409 | 74.8102 | 68.9197 | 99.8615 | 20.7668 | 118.4052 | 0.0088895 | 0.17401 | 1.0089 | 1.0119 | 97.5892 | 275.924 | 332.228 | 336.078 | 927.208 | 0 | 0 | 0
|  | 1655 | 81.2664 | 12.2605 | 10.8858 | 0.058594 | 6.6283 | 0.026071 | 0.857 | 114.1303 | 24.968 | 0.026847 | 23.4851 | 23.7587 | 0.00063784 | 0.072154 | 0.73976 | 83.6836 | 0.0015276 | 0.050215 | 0.052372 | 75.0763 | 68.9609 | 99.5791 | 20.7652 | 109.1038 | 0.0082913 | 0.17571 | 1.0092 | 1.0123 | 97.589 | 275.92 | 332.207 | 336.077 | 927.237 | 0 | 0 | 0
|  | 1660 | 82.0071 | 13.1674 | 8.8534 | 0.055056 | 6.228 | 0.032183 | 0.92599 | 114.5385 | 25.0147 | 0.020461 | 23.5386 | 23.8224 | 0.00048743 | 0.05514 | 0.74258 | 84.0019 | 0.0017719 | 0.050981 | 0.052986 | 75.3397 | 68.9991 | 99.2924 | 20.7633 | 109.5569 | 0.0092891 | 0.17747 | 1.0103 | 1.0127 | 97.5869 | 275.933 | 332.341 | 336.349 | 927.197 | 0 | 0 | 0
|  | 1665 | 82.5065 | 12.9849 | 8.158 | 0.05617 | 6.354 | 0.032238 | 0.89445 | 114.9497 | 24.8189 | 0.019375 | 23.3615 | 23.6503 | 0.00045823 | 0.051836 | 0.74494 | 84.2693 | 0.0018108 | 0.050241 | 0.053159 | 75.6051 | 69.0389 | 99.0254 | 20.7612 | 107.8816 | 0.009509 | 0.17657 | 1.0108 | 1.013 | 97.5885 | 275.937 | 332.444 | 336.554 | 927.252 | 0 | 0 | 0
|  | 1670 | 84.5059 | 14.0151 | 9.5225 | 0.053302 | 6.0297 | 0.030128 | 0.94785 | 115.3673 | 25.0833 | 0.021226 | 23.6162 | 23.912 | 0.00050757 | 0.057417 | 0.74736 | 84.5424 | 0.0016059 | 0.050523 | 0.054207 | 75.8735 | 69.0822 | 98.7352 | 20.7594 | 110.2197 | 0.0085848 | 0.1759 | 1.0107 | 1.0131 | 97.5895 | 275.92 | 332.526 | 336.691 | 927.228 | 0 | 0 | 0
|  | 1675 | 85.7626 | 15.2639 | 8.1191 | 0.049669 | 5.6186 | 0.032131 | 1.0414 | 115.793 | 25.3975 | 0.016665 | 23.9088 | 24.1976 | 0.00040326 | 0.045618 | 0.74963 | 84.8 | 0.0015959 | 0.051725 | 0.055067 | 76.1467 | 69.1301 | 98.4916 | 20.7588 | 112.9829 | 0.0084624 | 0.17738 | 1.0113 | 1.0132 | 97.59 | 275.918 | 332.48 | 336.497 | 929.208 | 0 | 0 | 0
|  | 1680 | 85.0503 | 11.8173 | 9.1038 | 0.063622 | 7.1971 | 0.021068 | 0.8049 | 116.22 | 24.8246 | 0.024502 | 23.3651 | 23.6393 | 0.00057921 | 0.065521 | 0.75209 | 85.0779 | 0.0013404 | 0.05121 | 0.0545 | 76.4206 | 69.1786 | 98.2205 | 20.7563 | 107.9233 | 0.007548 | 0.17911 | 1.0106 | 1.0134 | 97.5889 | 275.922 | 332.419 | 336.319 | 927.783 | 0 | 0 | 0
|  | 1685 | 84.1345 | 15.8447 | 10.2182 | 0.04694 | 5.31 | 0.03308 | 1.0746 | 116.6429 | 24.6861 | 0.020409 | 23.2354 | 23.5012 | 0.00047964 | 0.054258 | 0.75474 | 85.3773 | 0.0015528 | 0.050442 | 0.05397 | 76.6918 | 69.2243 | 97.8881 | 20.7572 | 106.7252 | 0.0084689 | 0.17782 | 1.0112 | 1.0135 | 97.5905 | 275.908 | 332.427 | 336.23 | 927.06 | 0 | 0 | 0
|  | 1690 | 87.5332 | 14.1345 | 8.8776 | 0.054745 | 6.1929 | 0.028721 | 0.98211 | 117.0721 | 25.5543 | 0.019984 | 24.0487 | 24.3201 | 0.000486 | 0.054978 | 0.75715 | 85.6504 | 0.0015723 | 0.053766 | 0.056328 | 76.9675 | 69.2734 | 97.7248 | 20.7555 | 114.3458 | 0.0083271 | 0.18181 | 1.0112 | 1.0135 | 97.5908 | 275.877 | 332.374 | 336.125 | 926.84 | 0 | 0 | 0
|  | 1695 | 87.6925 | 12.9942 | 9.1676 | 0.059657 | 6.7486 | 0.024753 | 0.90452 | 117.5102 | 25.5882 | 0.022439 | 24.0882 | 24.3732 | 0.00054692 | 0.061868 | 0.75973 | 85.9425 | 0.0014767 | 0.053961 | 0.056406 | 77.2494 | 69.3275 | 97.3419 | 20.7555 | 114.6859 | 0.0079322 | 0.18213 | 1.0108 | 1.0134 | 97.5921 | 275.876 | 332.479 | 336.412 | 927.359 | 0 | 0 | 0
|  | 1700 | 87.7527 | 13.0496 | 7.462 | 0.059445 | 6.7245 | 0.028209 | 0.92235 | 117.9488 | 25.2707 | 0.018432 | 23.7879 | 24.0655 | 0.00044358 | 0.050179 | 0.76221 | 86.2226 | 0.0016769 | 0.054829 | 0.056647 | 77.532 | 69.3816 | 97.1355 | 20.7521 | 111.8505 | 0.0088263 | 0.18614 | 1.0111 | 1.0132 | 97.591 | 275.841 | 332.459 | 336.339 | 927.916 | 0 | 0 | 0
|  | 1705 | 84.5522 | 13.3231 | 8.9978 | 0.056101 | 6.3463 | 0.024204 | 0.90736 | 118.3796 | 24.0757 | 0.021996 | 22.6721 | 22.9489 | 0.00050479 | 0.057102 | 0.76458 | 86.4908 | 0.0013579 | 0.050904 | 0.054188 | 77.8091 | 69.4308 | 96.7534 | 20.7513 | 101.5631 | 0.0077966 | 0.18249 | 1.0104 | 1.013 | 97.5877 | 275.844 | 332.593 | 336.653 | 927.27 | 0 | 0 | 0
|  | 1710 | 88.7793 | 18.0369 | 12.431 | 0.043511 | 4.9221 | 0.028489 | 1.2448 | 118.8129 | 25.4547 | 0.02229 | 23.9686 | 24.2659 | 0.00054089 | 0.061187 | 0.76719 | 86.7866 | 0.0012396 | 0.054161 | 0.056932 | 78.0869 | 69.4812 | 96.5833 | 20.7526 | 113.5207 | 0.0070003 | 0.18338 | 1.0101 | 1.0126 | 97.5863 | 275.809 | 332.563 | 336.688 | 927.336 | 0 | 0 | 0
|  | 1715 | 88.1305 | 13.9132 | 7.1174 | 0.055995 | 6.3343 | 0.021132 | 1.0035 | 119.2552 | 25.4385 | 0.016438 | 23.9588 | 24.2456 | 0.00039854 | 0.045084 | 0.76954 | 87.0522 | 0.0011833 | 0.056193 | 0.056865 | 78.3714 | 69.5365 | 96.2907 | 20.7527 | 113.4021 | 0.0067747 | 0.18872 | 1.0104 | 1.0123 | 97.5861 | 275.827 | 332.64 | 336.621 | 927.411 | 0 | 0 | 0
|  | 1720 | 87.4739 | 16.3023 | 12.5799 | 0.047433 | 5.3658 | 0.024561 | 1.1545 | 119.6942 | 24.6889 | 0.025348 | 23.2557 | 23.5409 | 0.00059671 | 0.067501 | 0.77203 | 87.3337 | 0.001165 | 0.054761 | 0.056282 | 78.6542 | 69.5896 | 96.0442 | 20.7487 | 106.8306 | 0.006844 | 0.18932 | 1.009 | 1.0119 | 97.5871 | 275.786 | 332.681 | 336.76 | 927.383 | 0 | 0 | 0
|  | 1725 | 90.8097 | 15.2114 | 9.0528 | 0.052773 | 5.9698 | 0.021774 | 1.0342 | 120.1399 | 25.616 | 0.019542 | 24.1422 | 24.4465 | 0.00047774 | 0.054044 | 0.77472 | 87.6376 | 0.0011491 | 0.054578 | 0.058061 | 78.9401 | 69.6463 | 95.8004 | 20.7499 | 115.0673 | 0.0066032 | 0.18357 | 1.0093 | 1.0116 | 97.5876 | 275.795 | 332.863 | 337.059 | 927.27 | 0 | 0 | 0
|  | 1730 | 87.0927 | 11.3784 | 9.7348 | 0.067663 | 7.6542 | 0.016284 | 0.80601 | 120.5846 | 24.9266 | 0.02769 | 23.4939 | 23.7878 | 0.00065869 | 0.074512 | 0.77756 | 87.9589 | 0.0011018 | 0.054537 | 0.056018 | 79.2253 | 69.7021 | 95.507 | 20.7516 | 108.9639 | 0.0065354 | 0.18734 | 1.0079 | 1.0111 | 97.5891 | 275.782 | 332.883 | 337.047 | 927.327 | 0 | 0 | 0
|  | 1735 | 88.2838 | 15.2034 | 9.7238 | 0.051333 | 5.8069 | 0.021235 | 1.0968 | 121.0231 | 25.0716 | 0.020844 | 23.6452 | 23.9471 | 0.00049915 | 0.056465 | 0.78045 | 88.2864 | 0.00109 | 0.056304 | 0.056927 | 79.5077 | 69.7539 | 95.1595 | 20.7495 | 110.3036 | 0.0064604 | 0.19114 | 1.0082 | 1.0106 | 97.5863 | 275.807 | 333.09 | 337.342 | 927.28 | 0 | 0 | 0
|  | 1740 | 92.2807 | 16.4489 | 8.8112 | 0.049594 | 5.6101 | 0.021243 | 1.1712 | 121.4745 | 25.6195 | 0.017841 | 24.1742 | 24.4923 | 0.00043698 | 0.049432 | 0.78279 | 88.5511 | 0.0010535 | 0.058086 | 0.059352 | 79.7984 | 69.8129 | 94.9767 | 20.7453 | 115.2357 | 0.0062169 | 0.19256 | 1.0081 | 1.0102 | 97.5858 | 275.804 | 333.258 | 337.643 | 927.408 | 0 | 0 | 0
|  | 1745 | 92.1128 | 11.4489 | 5.084 | 0.071123 | 8.0456 | 0.016505 | 0.80696 | 121.9355 | 25.303 | 0.014943 | 23.8828 | 24.1984 | 0.00036159 | 0.040903 | 0.78479 | 88.777 | 0.0011739 | 0.057394 | 0.059202 | 80.0947 | 69.8771 | 94.6381 | 20.7433 | 112.44 | 0.0067619 | 0.19262 | 1.0081 | 1.0098 | 97.5854 | 275.8 | 333.36 | 337.766 | 927.212 | 0 | 0 | 0
|  | 1750 | 92.6798 | 15.9342 | 11.2513 | 0.051417 | 5.8164 | 0.021598 | 1.1007 | 122.3975 | 25.133 | 0.024062 | 23.7279 | 24.0427 | 0.00057851 | 0.065443 | 0.78714 | 89.0428 | 0.0011105 | 0.056593 | 0.059363 | 80.3912 | 69.9414 | 94.3116 | 20.7412 | 110.9601 | 0.0065337 | 0.19154 | 1.0064 | 1.0092 | 97.5858 | 275.803 | 333.438 | 337.862 | 927.227 | 0 | 0 | 0
|  | 1755 | 91.5067 | 16.2092 | 11.2569 | 0.049905 | 5.6454 | 0.018668 | 1.1525 | 122.8579 | 25.1351 | 0.023358 | 23.7354 | 24.0508 | 0.00056177 | 0.063549 | 0.78999 | 89.3653 | 0.00093165 | 0.057514 | 0.058796 | 80.6865 | 70.0045 | 94.1053 | 20.7433 | 111.0045 | 0.0057974 | 0.19394 | 1.006 | 1.0086 | 97.5893 | 275.811 | 333.515 | 337.947 | 927.22 | 0 | 0 | 0
|  | 1760 | 92.8733 | 14.1012 | 6.9597 | 0.058222 | 6.5862 | 0.018124 | 1.0127 | 123.3189 | 25.2903 | 0.016733 | 23.8901 | 24.2161 | 0.00040521 | 0.045838 | 0.79241 | 89.6388 | 0.0010552 | 0.05896 | 0.059805 | 80.9831 | 70.0675 | 93.7996 | 20.741 | 112.4182 | 0.006279 | 0.19678 | 1.0062 | 1.0081 | 97.5877 | 275.801 | 333.628 | 338.181 | 927.141 | 0 | 0 | 0
|  | 1765 | 91.5605 | 14.6993 | 9.6608 | 0.055064 | 6.2289 | 0.01957 | 1.0722 | 123.78 | 24.8631 | 0.022337 | 23.4945 | 23.8147 | 0.00053196 | 0.060176 | 0.79475 | 89.9038 | 0.0010776 | 0.059038 | 0.059112 | 81.2803 | 70.1303 | 93.537 | 20.7398 | 108.6891 | 0.0064463 | 0.19962 | 1.0052 | 1.0077 | 97.5872 | 275.802 | 333.742 | 338.29 | 927.11 | 0 | 0 | 0
|  | 1770 | 94.9784 | 19.2493 | 9.3747 | 0.043618 | 4.9341 | 0.02697 | 1.4092 | 124.2463 | 25.5446 | 0.016717 | 24.1377 | 24.4605 | 0.0004089 | 0.046256 | 0.7971 | 90.1699 | 0.0011764 | 0.061467 | 0.061374 | 81.5816 | 70.1956 | 93.2582 | 20.7376 | 114.7253 | 0.0067266 | 0.20171 | 1.0056 | 1.0075 | 97.5868 | 275.812 | 333.732 | 338.194 | 927.148 | 0 | 0 | 0
|  | 1775 | 95.8661 | 17.1864 | 9.3266 | 0.04931 | 5.578 | 0.021288 | 1.2231 | 124.7234 | 25.1847 | 0.01906 | 23.8049 | 24.1288 | 0.00045989 | 0.052024 | 0.79927 | 90.4156 | 0.0010497 | 0.060309 | 0.06163 | 81.8891 | 70.2667 | 93.078 | 20.7335 | 111.5495 | 0.0062746 | 0.20094 | 1.0049 | 1.0071 | 97.5871 | 275.803 | 333.833 | 338.376 | 927.221 | 0 | 0 | 0
|  | 1780 | 95.5047 | 11.2531 | 9.4154 | 0.075025 | 8.487 | 0.014444 | 0.78663 | 125.2018 | 24.981 | 0.029507 | 23.6192 | 23.9394 | 0.00070639 | 0.079908 | 0.80219 | 90.7454 | 0.0010837 | 0.059017 | 0.061251 | 82.1963 | 70.3381 | 92.7447 | 20.7331 | 109.784 | 0.0064503 | 0.19882 | 1.0032 | 1.0065 | 97.5893 | 275.824 | 333.93 | 338.457 | 927.724 | 0 | 0 | 0
|  | 1785 | 96.3956 | 17.6408 | 12.0988 | 0.048305 | 5.4644 | 0.020032 | 1.2268 | 125.6816 | 25.3999 | 0.024008 | 24.0184 | 24.3428 | 0.00058443 | 0.066112 | 0.80542 | 91.1105 | 0.00096766 | 0.059261 | 0.061727 | 82.5037 | 70.4099 | 92.3873 | 20.7351 | 113.5117 | 0.0059041 | 0.19689 | 1.0032 | 1.0059 | 97.5879 | 275.817 | 333.973 | 338.484 | 927.225 | 0 | 0 | 0
|  | 1790 | 92.8812 | 17.2043 | 8.3518 | 0.047725 | 5.3987 | 0.020025 | 1.2042 | 126.1548 | 24.5815 | 0.016924 | 23.2415 | 23.5516 | 0.00039859 | 0.045089 | 0.80787 | 91.3885 | 0.00095569 | 0.057468 | 0.059542 | 82.8069 | 70.4775 | 92.2342 | 20.7358 | 106.3011 | 0.0059849 | 0.1972 | 1.0037 | 1.0056 | 97.5882 | 275.825 | 333.931 | 338.386 | 927.283 | 0 | 0 | 0
|  | 1795 | 92.9083 | 13.4849 | 7.6494 | 0.060906 | 6.8898 | 0.014789 | 0.95721 | 126.6193 | 25.0315 | 0.019418 | 23.6733 | 23.9934 | 0.0004659 | 0.052703 | 0.81004 | 91.633 | 0.00090072 | 0.0583 | 0.059662 | 83.1049 | 70.54 | 91.8922 | 20.7393 | 110.258 | 0.0056855 | 0.19662 | 1.0036 | 1.0058 | 97.5865 | 275.81 | 334.019 | 338.535 | 927.325 | 0 | 0 | 0
|  | 1800 | 93.6445 | 15.6512 | 12.2273 | 0.052892 | 5.9832 | 0.016797 | 1.1249 | 127.0856 | 25.1092 | 0.026875 | 23.7473 | 24.0639 | 0.00064673 | 0.073159 | 0.81282 | 91.9476 | 0.00088845 | 0.059498 | 0.060238 | 83.4047 | 70.6031 | 91.6478 | 20.7379 | 110.9458 | 0.0056235 | 0.19929 | 1.0029 | 1.006 | 97.5876 | 275.818 | 334.027 | 338.481 | 927.374 | 0 | 0 | 0
|  | 1805 | 92.4428 | 14.1296 | 6.4551 | 0.057836 | 6.5425 | 0.014872 | 1.0268 | 127.5509 | 24.8194 | 0.01569 | 23.4746 | 23.794 | 0.00037333 | 0.042232 | 0.81537 | 92.2361 | 0.00086013 | 0.059389 | 0.059558 | 83.7041 | 70.6653 | 91.3504 | 20.7378 | 108.4063 | 0.0055482 | 0.20082 | 1.0042 | 1.006 | 97.5887 | 275.807 | 334.047 | 338.592 | 927.439 | 0 | 0 | 0
|  | 1810 | 94.9803 | 14.158 | 8.7502 | 0.059304 | 6.7086 | 0.015682 | 1.0505 | 128.0194 | 25.3473 | 0.021338 | 23.9845 | 24.3193 | 0.00051892 | 0.058702 | 0.8176 | 92.4884 | 0.00092998 | 0.062299 | 0.061404 | 84.0065 | 70.729 | 91.0726 | 20.7358 | 113.1169 | 0.0057586 | 0.2051 | 1.0038 | 1.0062 | 97.5875 | 275.798 | 334.194 | 338.859 | 927.363 | 0 | 0 | 0
|  | 1815 | 96.4019 | 14.529 | 6.6007 | 0.058654 | 6.6351 | 0.016066 | 1.0494 | 128.4979 | 25.3051 | 0.015941 | 23.9532 | 24.2875 | 0.00038716 | 0.043796 | 0.81986 | 92.7447 | 0.00094234 | 0.061551 | 0.062067 | 84.3152 | 70.7977 | 90.7606 | 20.733 | 112.7811 | 0.0058154 | 0.20342 | 1.0044 | 1.0062 | 97.5871 | 275.777 | 334.315 | 338.98 | 927.306 | 0 | 0 | 0
|  | 1820 | 97.583 | 15.4865 | 8.3224 | 0.055702 | 6.3012 | 0.016841 | 1.1074 | 128.9828 | 25.0571 | 0.01927 | 23.7272 | 24.0572 | 0.00046358 | 0.052441 | 0.82199 | 92.9853 | 0.00093806 | 0.061684 | 0.062725 | 84.6272 | 70.8697 | 90.4884 | 20.7285 | 110.6221 | 0.0058358 | 0.20536 | 1.004 | 1.0062 | 97.59 | 275.77 | 334.438 | 339.089 | 928.592 | 0 | 0 | 0
|  | 1825 | 97.5184 | 14.3734 | 5.0246 | 0.059976 | 6.7846 | 0.017822 | 1.0262 | 129.4706 | 24.7384 | 0.012683 | 23.4328 | 23.7614 | 0.00030136 | 0.03409 | 0.8239 | 93.2016 | 0.0010689 | 0.061548 | 0.06272 | 84.9408 | 70.9428 | 90.1961 | 20.7256 | 107.8602 | 0.0064325 | 0.20708 | 1.0049 | 1.0063 | 97.5939 | 275.781 | 334.543 | 339.234 | 927.18 | 0 | 0 | 0
|  | 1830 | 97.5724 | 15.5897 | 11.5596 | 0.055328 | 6.2588 | 0.016401 | 1.1079 | 129.9583 | 24.7839 | 0.026854 | 23.4831 | 23.8166 | 0.00063956 | 0.072349 | 0.82625 | 93.4677 | 0.00090742 | 0.061296 | 0.062648 | 85.2542 | 71.0155 | 89.8981 | 20.7262 | 108.2903 | 0.0057507 | 0.20611 | 1.0034 | 1.0064 | 97.5953 | 275.758 | 334.645 | 339.398 | 927.152 | 0 | 0 | 0
|  | 1835 | 99.0037 | 15.514 | 9.306 | 0.056413 | 6.3816 | 0.015772 | 1.1102 | 130.4498 | 25.1293 | 0.021729 | 23.8175 | 24.1604 | 0.00052498 | 0.059387 | 0.82917 | 93.797 | 0.00088977 | 0.06263 | 0.06362 | 85.5699 | 71.0898 | 89.6373 | 20.7259 | 111.3631 | 0.005626 | 0.20737 | 1.0039 | 1.0063 | 97.5951 | 275.756 | 334.745 | 339.565 | 927.174 | 0 | 0 | 0
|  | 1840 | 100.8367 | 17.1264 | 8.1238 | 0.052048 | 5.8878 | 0.015871 | 1.2265 | 130.9494 | 25.6081 | 0.017165 | 24.2808 | 24.6329 | 0.00042283 | 0.047831 | 0.83154 | 94.0651 | 0.00082606 | 0.063836 | 0.064774 | 85.8909 | 71.1681 | 89.338 | 20.7261 | 115.6924 | 0.0053003 | 0.2074 | 1.0044 | 1.0063 | 97.5947 | 275.751 | 334.878 | 339.734 | 927.196 | 0 | 0 | 0
|  | 1845 | 98.3362 | 13.9151 | 8.1092 | 0.062471 | 7.0669 | 0.013409 | 1.0122 | 131.4473 | 25.2321 | 0.020886 | 23.9205 | 24.2554 | 0.00050659 | 0.057307 | 0.83386 | 94.3279 | 0.00083766 | 0.063236 | 0.063329 | 86.2111 | 71.2451 | 89.0998 | 20.7279 | 112.3021 | 0.0053975 | 0.20828 | 1.0041 | 1.0064 | 97.5936 | 275.749 | 334.825 | 339.513 | 927.264 | 0 | 0 | 0
|  | 1850 | 97.9555 | 12.9875 | 5.1702 | 0.066674 | 7.5423 | 0.012014 | 0.94869 | 131.938 | 24.9254 | 0.014379 | 23.6338 | 23.9729 | 0.00034471 | 0.038995 | 0.83599 | 94.5687 | 0.00080099 | 0.063253 | 0.06311 | 86.5272 | 71.3178 | 88.7211 | 20.7259 | 109.6073 | 0.0052877 | 0.21036 | 1.0048 | 1.0064 | 97.593 | 275.767 | 334.881 | 339.687 | 927.263 | 0 | 0 | 0
|  | 1855 | 96.0639 | 14.783 | 11.0116 | 0.057445 | 6.4983 | 0.0137 | 1.1021 | 132.4231 | 24.3912 | 0.026962 | 23.1325 | 23.461 | 0.00063255 | 0.071556 | 0.83843 | 94.8451 | 0.00078697 | 0.063313 | 0.062085 | 86.8402 | 71.3871 | 88.4504 | 20.7246 | 104.9834 | 0.005301 | 0.21417 | 1.0032 | 1.0063 | 97.5915 | 275.782 | 334.958 | 339.714 | 927.252 | 0 | 0 | 0
|  | 1860 | 100.0894 | 17.341 | 11.0999 | 0.051023 | 5.7718 | 0.018398 | 1.2268 | 132.9134 | 24.7195 | 0.023791 | 23.4579 | 23.8054 | 0.00056635 | 0.064067 | 0.84143 | 95.1841 | 0.0009387 | 0.062595 | 0.064222 | 87.156 | 71.4588 | 88.143 | 20.7199 | 107.8929 | 0.0058914 | 0.20999 | 1.0035 | 1.0062 | 97.5918 | 275.777 | 335.157 | 340.123 | 927.25 | 0 | 0 | 0
|  | 1865 | 101.4246 | 15.0992 | 8.9122 | 0.05938 | 6.7172 | 0.0139 | 1.0799 | 133.4172 | 25.2794 | 0.021741 | 23.9923 | 24.3415 | 0.00052921 | 0.059865 | 0.84417 | 95.4939 | 0.00082536 | 0.064124 | 0.065135 | 87.4794 | 71.5374 | 87.9213 | 20.7218 | 112.8506 | 0.0053408 | 0.21028 | 1.0037 | 1.0062 | 97.5932 | 275.786 | 335.201 | 340.079 | 927.307 | 0 | 0 | 0
|  | 1870 | 100.436 | 13.0692 | 6.6123 | 0.067935 | 7.6849 | 0.012312 | 0.95067 | 133.9219 | 25.1302 | 0.018562 | 23.8516 | 24.2007 | 0.00044921 | 0.050815 | 0.84661 | 95.7706 | 0.00083642 | 0.064583 | 0.064672 | 87.8039 | 71.616 | 87.5501 | 20.7221 | 111.5265 | 0.0054063 | 0.21248 | 1.004 | 1.0061 | 97.5932 | 275.789 | 335.212 | 340.119 | 927.304 | 0 | 0 | 0
|  | 1875 | 99.6092 | 16.8523 | 10.4454 | 0.052251 | 5.9107 | 0.014761 | 1.2414 | 134.422 | 24.9684 | 0.022677 | 23.7087 | 24.0679 | 0.00054578 | 0.06174 | 0.8491 | 96.052 | 0.00077126 | 0.064867 | 0.06424 | 88.1262 | 71.6917 | 87.2699 | 20.7222 | 110.1445 | 0.0051588 | 0.21432 | 1.0033 | 1.0059 | 97.5945 | 275.797 | 335.365 | 340.445 | 927.271 | 0 | 0 | 0
|  | 1880 | 98.8726 | 16.0705 | 7.1883 | 0.054387 | 6.1524 | 0.01543 | 1.1885 | 134.9182 | 24.7742 | 0.016369 | 23.5304 | 23.883 | 0.00039095 | 0.044225 | 0.85144 | 96.3169 | 0.00083919 | 0.064642 | 0.063832 | 88.4464 | 71.765 | 87.0079 | 20.7218 | 108.466 | 0.0054674 | 0.21506 | 1.0039 | 1.0057 | 97.595 | 275.792 | 335.451 | 340.478 | 927.305 | 0 | 0 | 0
|  | 1885 | 101.3333 | 14.6148 | 7.3077 | 0.061293 | 6.9336 | 0.01374 | 1.0838 | 135.4187 | 25.3544 | 0.018335 | 24.0832 | 24.43 | 0.00044791 | 0.050669 | 0.85354 | 96.5542 | 0.00084216 | 0.066428 | 0.06544 | 88.7695 | 71.8402 | 86.7189 | 20.7214 | 113.6141 | 0.0053993 | 0.21577 | 1.0035 | 1.0056 | 97.5958 | 275.772 | 335.476 | 340.306 | 927.281 | 0 | 0 | 0
|  | 1890 | 96.5117 | 14.2594 | 6.533 | 0.059832 | 6.7683 | 0.013576 | 1.0449 | 135.9133 | 24.0925 | 0.016837 | 22.8882 | 23.2156 | 0.00039088 | 0.044217 | 0.85564 | 96.7914 | 0.00081228 | 0.062517 | 0.062217 | 89.0887 | 71.9118 | 86.4047 | 20.7213 | 102.6024 | 0.005451 | 0.21412 | 1.0041 | 1.0061 | 97.5969 | 275.762 | 335.528 | 340.328 | 927.267 | 0 | 0 | 0
|  | 1895 | 99.414 | 15.3281 | 7.057 | 0.057334 | 6.4857 | 0.012306 | 1.1013 | 136.4031 | 24.5632 | 0.017088 | 23.3427 | 23.6783 | 0.00040461 | 0.04577 | 0.85762 | 97.0164 | 0.00070554 | 0.063139 | 0.063846 | 89.4038 | 71.9805 | 86.122 | 20.7198 | 106.6843 | 0.0049348 | 0.21251 | 1.0048 | 1.0068 | 97.5958 | 275.743 | 335.635 | 340.46 | 927.183 | 0 | 0 | 0
|  | 1900 | 99.0074 | 14.021 | 6.4473 | 0.062422 | 7.0614 | 0.014204 | 1.0546 | 136.8992 | 24.8578 | 0.01681 | 23.6158 | 23.941 | 0.00040246 | 0.045527 | 0.85964 | 97.2446 | 0.00088663 | 0.065833 | 0.064104 | 89.7237 | 72.0522 | 85.823 | 20.7216 | 109.2271 | 0.0056529 | 0.21764 | 1.0057 | 1.0077 | 97.5943 | 275.745 | 335.536 | 340.157 | 929.066 | 0 | 0 | 0
|  | 1905 | 99.3705 | 14.4627 | 8.2722 | 0.060738 | 6.8708 | 0.014717 | 1.0659 | 137.3951 | 24.5171 | 0.021279 | 23.2959 | 23.612 | 0.00050244 | 0.056837 | 0.8619 | 97.5005 | 0.00089388 | 0.064739 | 0.064137 | 90.0443 | 72.1234 | 85.5058 | 20.7183 | 106.2706 | 0.0057348 | 0.21712 | 1.0061 | 1.0086 | 97.5954 | 275.719 | 335.591 | 340.145 | 927.234 | 0 | 0 | 0
|  | 1910 | 100.0677 | 15.8965 | 14.0248 | 0.055647 | 6.295 | 0.015029 | 1.2027 | 137.8937 | 24.7808 | 0.032675 | 23.5523 | 23.8847 | 0.00078044 | 0.088285 | 0.86511 | 97.8633 | 0.00083634 | 0.066925 | 0.064824 | 90.3667 | 72.1957 | 85.2198 | 20.7183 | 108.5958 | 0.0054546 | 0.22108 | 1.0054 | 1.0092 | 97.5947 | 275.714 | 335.675 | 340.412 | 927.203 | 0 | 0 | 0
|  | 1915 | 99.9896 | 15.3692 | 7.7518 | 0.057512 | 6.5059 | 0.015109 | 1.1615 | 138.3939 | 24.5013 | 0.018858 | 23.2989 | 23.6408 | 0.00044582 | 0.050432 | 0.86818 | 98.2101 | 0.00086895 | 0.066798 | 0.064774 | 90.6907 | 72.2683 | 84.9405 | 20.7157 | 106.2157 | 0.005632 | 0.22277 | 1.0078 | 1.0099 | 97.5957 | 275.709 | 335.851 | 340.779 | 927.213 | 0 | 0 | 0
|  | 1920 | 103.8321 | 14.6602 | 10.4904 | 0.06261 | 7.0826 | 0.012753 | 1.0529 | 138.9034 | 24.6563 | 0.027605 | 23.4512 | 23.7928 | 0.0006568 | 0.074299 | 0.87093 | 98.5219 | 0.00079847 | 0.065923 | 0.066701 | 91.0194 | 72.3455 | 84.6399 | 20.7102 | 107.5863 | 0.0053133 | 0.2193 | 1.0075 | 1.0107 | 97.5953 | 275.698 | 335.921 | 340.814 | 927.213 | 0 | 0 | 0
|  | 1925 | 103.3135 | 13.905 | 7.7933 | 0.065681 | 7.4299 | 0.01352 | 1.0074 | 139.4213 | 24.7134 | 0.021465 | 23.5091 | 23.8468 | 0.00051187 | 0.057904 | 0.87386 | 98.8524 | 0.00088802 | 0.066167 | 0.066492 | 91.3524 | 72.4266 | 84.3171 | 20.7115 | 108.102 | 0.0056803 | 0.21955 | 1.0089 | 1.0113 | 97.5964 | 275.724 | 335.972 | 340.798 | 927.834 | 0 | 0 | 0
|  | 1930 | 104.3146 | 14.2548 | 5.8145 | 0.06469 | 7.3179 | 0.013324 | 1.0738 | 139.9404 | 25.3015 | 0.015408 | 24.0724 | 24.4129 | 0.00037614 | 0.04255 | 0.87608 | 99.1036 | 0.00086196 | 0.069461 | 0.067524 | 91.6874 | 72.508 | 83.9891 | 20.7135 | 113.3262 | 0.0054874 | 0.22402 | 1.0101 | 1.0119 | 97.5969 | 275.7 | 336.026 | 340.779 | 927.244 | 0 | 0 | 0
|  | 1935 | 100.2399 | 14.6012 | 8.7159 | 0.060688 | 6.8652 | 0.01387 | 1.1043 | 140.4518 | 24.3064 | 0.022551 | 23.1269 | 23.4557 | 0.00052895 | 0.059836 | 0.87834 | 99.3595 | 0.00084174 | 0.067018 | 0.064932 | 92.0186 | 72.5849 | 83.6749 | 20.7132 | 104.5928 | 0.0055457 | 0.2248 | 1.0097 | 1.0123 | 97.5961 | 275.72 | 336.044 | 340.822 | 927.191 | 0 | 0 | 0
|  | 1940 | 105.2375 | 16.7856 | 9.5331 | 0.055423 | 6.2695 | 0.014965 | 1.2611 | 140.9654 | 25.3381 | 0.021602 | 24.1149 | 24.4582 | 0.00052835 | 0.059768 | 0.88098 | 99.6586 | 0.00082942 | 0.069894 | 0.068077 | 92.3511 | 72.6626 | 83.3834 | 20.7119 | 113.6903 | 0.0053495 | 0.22488 | 1.0102 | 1.0127 | 97.5947 | 275.72 | 336.133 | 340.918 | 927.143 | 0 | 0 | 0
|  | 1945 | 105.7536 | 16.8671 | 8.257 | 0.055425 | 6.2698 | 0.014635 | 1.2878 | 141.4929 | 25.5773 | 0.018525 | 24.3503 | 24.7041 | 0.00045764 | 0.05177 | 0.88345 | 99.9374 | 0.00081117 | 0.071374 | 0.068574 | 92.6927 | 72.747 | 83.1131 | 20.7124 | 115.8844 | 0.0052441 | 0.22699 | 1.0107 | 1.0129 | 97.595 | 275.759 | 336.24 | 341.125 | 927.169 | 0 | 0 | 0
|  | 1950 | 102.634 | 14.493 | 6.5764 | 0.062601 | 7.0816 | 0.013532 | 1.0904 | 142.0139 | 24.5349 | 0.017355 | 23.3703 | 23.7224 | 0.00041169 | 0.046572 | 0.88562 | 100.1832 | 0.00084713 | 0.068261 | 0.066422 | 93.0302 | 72.8276 | 82.8201 | 20.71 | 106.6875 | 0.005535 | 0.22645 | 1.0111 | 1.0131 | 97.5968 | 275.744 | 336.418 | 341.486 | 927.105 | 0 | 0 | 0
|  | 1955 | 104.9103 | 14.4772 | 6.0707 | 0.06406 | 7.2466 | 0.013075 | 1.0904 | 142.5328 | 24.6645 | 0.016301 | 23.4988 | 23.8565 | 0.00038889 | 0.043992 | 0.88762 | 100.4097 | 0.00083757 | 0.06985 | 0.067894 | 93.366 | 72.9068 | 82.4936 | 20.7059 | 107.8406 | 0.0054762 | 0.22972 | 1.0113 | 1.0132 | 97.5966 | 275.744 | 336.49 | 341.612 | 927.103 | 0 | 0 | 0
|  | 1960 | 106.7571 | 15.2306 | 10.8762 | 0.061963 | 7.0094 | 0.013953 | 1.1531 | 143.0619 | 24.7164 | 0.028173 | 23.5568 | 23.9207 | 0.00067392 | 0.076235 | 0.89028 | 100.7102 | 0.00086458 | 0.071451 | 0.069149 | 93.7086 | 72.9908 | 82.1837 | 20.7018 | 108.3344 | 0.0055818 | 0.2336 | 1.0099 | 1.0132 | 97.596 | 275.735 | 336.614 | 341.813 | 927.136 | 0 | 0 | 0
|  | 1965 | 106.0359 | 13.7952 | 9.8802 | 0.067948 | 7.6864 | 0.013119 | 1.0343 | 143.5939 | 24.3702 | 0.02843 | 23.2413 | 23.6143 | 0.00067134 | 0.075944 | 0.89364 | 101.0907 | 0.00089141 | 0.070277 | 0.06859 | 94.053 | 73.0758 | 81.8659 | 20.7003 | 105.386 | 0.005747 | 0.23313 | 1.0097 | 1.013 | 97.597 | 275.726 | 336.823 | 342.229 | 927.139 | 0 | 0 | 0
|  | 1970 | 108.8502 | 15.0224 | 4.7949 | 0.064053 | 7.2459 | 0.0127 | 1.1182 | 144.1311 | 24.9365 | 0.012707 | 23.7921 | 24.1701 | 0.00030713 | 0.034743 | 0.89609 | 101.3674 | 0.00081346 | 0.071627 | 0.070293 | 94.4002 | 73.163 | 81.5163 | 20.6999 | 110.391 | 0.0053379 | 0.23238 | 1.0112 | 1.0127 | 97.5975 | 275.734 | 336.974 | 342.328 | 927.137 | 0 | 0 | 0
|  | 1975 | 107.1998 | 17.5796 | 10.9492 | 0.053906 | 6.098 | 0.014876 | 1.3233 | 144.6712 | 24.5418 | 0.024831 | 23.4134 | 23.7697 | 0.00059023 | 0.066768 | 0.89833 | 101.6212 | 0.0008019 | 0.071336 | 0.069347 | 94.7493 | 73.2513 | 81.2314 | 20.6993 | 106.9143 | 0.0053434 | 0.23464 | 1.0095 | 1.0124 | 97.5994 | 275.725 | 336.944 | 342.071 | 927.202 | 0 | 0 | 0
|  | 1980 | 110.1398 | 14.7069 | 5.3519 | 0.066203 | 7.489 | 0.011493 | 1.0826 | 145.2146 | 25.052 | 0.014599 | 23.9055 | 24.2689 | 0.00035431 | 0.04008 | 0.90069 | 101.8883 | 0.0007609 | 0.071672 | 0.07098 | 95.1001 | 73.3407 | 80.9509 | 20.6986 | 111.4304 | 0.0051054 | 0.23163 | 1.0101 | 1.0118 | 97.6003 | 275.695 | 337.02 | 342.143 | 927.891 | 0 | 0 | 0
|  | 1985 | 108.8221 | 13.3525 | 6.7521 | 0.072046 | 8.15 | 0.011741 | 1.0081 | 145.762 | 24.8568 | 0.020208 | 23.7216 | 24.0732 | 0.00048646 | 0.055029 | 0.90279 | 102.1261 | 0.00084589 | 0.072631 | 0.070442 | 95.4536 | 73.4317 | 80.5764 | 20.6985 | 109.7118 | 0.0054836 | 0.23565 | 1.0091 | 1.0114 | 97.5983 | 275.696 | 337.054 | 342.049 | 927.383 | 0 | 0 | 0
|  | 1990 | 108.3392 | 15.2541 | 5.8318 | 0.062784 | 7.1023 | 0.013457 | 1.1513 | 146.3049 | 24.5119 | 0.015422 | 23.3941 | 23.7421 | 0.00036615 | 0.041419 | 0.90493 | 102.3672 | 0.00084491 | 0.072285 | 0.070126 | 95.8051 | 73.5201 | 80.2483 | 20.6961 | 106.6959 | 0.005529 | 0.23742 | 1.0092 | 1.011 | 97.5987 | 275.7 | 337.076 | 342.091 | 927.352 | 0 | 0 | 0
|  | 1995 | 109.7035 | 14.4207 | 6.3263 | 0.067249 | 7.6074 | 0.012473 | 1.1008 | 146.85 | 24.6825 | 0.017803 | 23.5547 | 23.8963 | 0.00042544 | 0.048126 | 0.9069 | 102.591 | 0.00083878 | 0.07403 | 0.071128 | 96.1582 | 73.609 | 79.9335 | 20.6942 | 108.1761 | 0.0054787 | 0.24073 | 1.0083 | 1.0104 | 97.5967 | 275.708 | 337.046 | 341.934 | 927.318 | 0 | 0 | 0
|  | 2000 | 111.4161 | 13.5284 | 6.4731 | 0.072804 | 8.2357 | 0.011672 | 1.0235 | 147.4028 | 24.795 | 0.01961 | 23.6726 | 24.0323 | 0.00047126 | 0.05331 | 0.90915 | 102.8446 | 0.00084977 | 0.074512 | 0.072135 | 96.5164 | 73.7014 | 79.5747 | 20.6917 | 109.2131 | 0.0055085 | 0.24112 | 1.0076 | 1.0099 | 97.5956 | 275.693 | 337.196 | 342.319 | 927.312 | 0 | 0 | 0
|  | 2005 | 110.2592 | 15.3318 | 10.1045 | 0.063573 | 7.1915 | 0.014632 | 1.1848 | 147.957 | 24.4283 | 0.027104 | 23.3332 | 23.7007 | 0.00064238 | 0.072667 | 0.91193 | 103.1596 | 0.00093021 | 0.075319 | 0.07166 | 96.8758 | 73.794 | 79.2231 | 20.6895 | 106.0555 | 0.0059022 | 0.24626 | 1.0061 | 1.0092 | 97.5931 | 275.715 | 337.35 | 342.663 | 927.976 | 0 | 0 | 0
|  | 2010 | 117.4833 | 17.3245 | 10.509 | 0.059947 | 6.7814 | 0.015882 | 1.3162 | 148.5264 | 25.6065 | 0.025333 | 24.472 | 24.8681 | 0.00062998 | 0.071265 | 0.91511 | 103.5194 | 0.00095208 | 0.078902 | 0.076135 | 97.2453 | 73.8937 | 78.9335 | 20.6859 | 116.5963 | 0.0058094 | 0.24613 | 1.0054 | 1.0083 | 97.5959 | 275.713 | 337.535 | 342.998 | 927.359 | 0 | 0 | 0
|  | 2015 | 115.7681 | 17.2802 | 6.5265 | 0.059223 | 6.6995 | 0.014523 | 1.271 | 149.1095 | 24.9825 | 0.015914 | 23.8871 | 24.2886 | 0.00038652 | 0.043724 | 0.91765 | 103.8069 | 0.00086008 | 0.075275 | 0.074619 | 97.6222 | 73.9997 | 78.6181 | 20.6847 | 111.036 | 0.0055246 | 0.24164 | 1.0056 | 1.0074 | 97.5993 | 275.72 | 337.698 | 343.373 | 927.359 | 0 | 0 | 0
|  | 2020 | 113.1273 | 15.953 | 6.5261 | 0.062687 | 7.0913 | 0.013462 | 1.2103 | 149.6817 | 24.5531 | 0.017138 | 23.4801 | 23.8709 | 0.0004091 | 0.046279 | 0.91964 | 104.0319 | 0.00084391 | 0.075872 | 0.073267 | 97.9919 | 74.0999 | 78.332 | 20.6849 | 107.268 | 0.0055188 | 0.24671 | 1.0044 | 1.0064 | 97.5993 | 275.7 | 337.749 | 343.371 | 927.353 | 0 | 0 | 0
|  | 2025 | 117.1511 | 11.0258 | 5.8198 | 0.093927 | 10.6252 | 0.0095187 | 0.85797 | 150.2574 | 25.1602 | 0.022342 | 24.0687 | 24.4668 | 0.00054663 | 0.061836 | 0.92203 | 104.3022 | 0.00089406 | 0.080586 | 0.076184 | 98.3656 | 74.2012 | 77.964 | 20.681 | 112.676 | 0.0056391 | 0.25413 | 1.0022 | 1.0048 | 97.5977 | 275.692 | 337.862 | 343.45 | 927.313 | 0 | 0 | 0
|  | 2030 | 115.7702 | 15.4766 | 11.4393 | 0.066126 | 7.4803 | 0.01374 | 1.1296 | 150.8397 | 24.2307 | 0.032087 | 23.1903 | 23.5743 | 0.00075643 | 0.085569 | 0.92529 | 104.6707 | 0.00090856 | 0.074697 | 0.074551 | 98.7424 | 74.3053 | 77.4619 | 20.6766 | 104.5533 | 0.005842 | 0.24622 | 0.99981 | 1.0035 | 97.5975 | 275.702 | 338.019 | 343.616 | 927.291 | 0 | 0 | 0
|  | 2035 | 119.01 | 21.8064 | 12.2231 | 0.048245 | 5.4576 | 0.017229 | 1.5721 | 151.4267 | 24.9772 | 0.024261 | 23.911 | 24.3065 | 0.0005897 | 0.066708 | 0.92865 | 105.0514 | 0.00083121 | 0.075846 | 0.076455 | 99.1199 | 74.4111 | 77.2929 | 20.678 | 111.1236 | 0.0054058 | 0.24319 | 1.0003 | 1.0031 | 97.5973 | 275.706 | 338.106 | 343.698 | 927.275 | 0 | 0 | 0
|  | 2040 | 112.3323 | 14.1092 | 7.4324 | 0.070381 | 7.9616 | 0.010709 | 1.0318 | 152.005 | 23.8778 | 0.02252 | 22.8588 | 23.2287 | 0.0005231 | 0.059174 | 0.93144 | 105.3661 | 0.00075372 | 0.072618 | 0.072308 | 99.4918 | 74.5123 | 76.9304 | 20.6809 | 101.5577 | 0.0052287 | 0.24349 | 1.0006 | 1.0031 | 97.595 | 275.711 | 338.11 | 343.582 | 927.279 | 0 | 0 | 0
|  | 2045 | 115.315 | 13.7741 | 9.1672 | 0.074007 | 8.3719 | 0.011889 | 1.0874 | 152.5741 | 24.9597 | 0.027952 | 23.8948 | 24.2714 | 0.00067844 | 0.076746 | 0.93444 | 105.7059 | 0.00087985 | 0.080476 | 0.075165 | 99.8605 | 74.6084 | 76.6073 | 20.6825 | 110.9705 | 0.0056098 | 0.25554 | 1 | 1.0032 | 97.5949 | 275.71 | 338.114 | 343.443 | 928.702 | 0 | 0 | 0
|  | 2050 | 119.7056 | 14.6126 | 9.1009 | 0.072417 | 8.1919 | 0.011737 | 1.1431 | 153.1617 | 25.4954 | 0.026569 | 24.4162 | 24.8053 | 0.00065906 | 0.074554 | 0.93778 | 106.0841 | 0.00084994 | 0.082779 | 0.077886 | 100.2431 | 74.713 | 76.1999 | 20.6785 | 115.8254 | 0.0054119 | 0.25702 | 1.0002 | 1.0033 | 97.5951 | 275.705 | 338.233 | 343.623 | 927.594 | 0 | 0 | 0
|  | 2055 | 118.0398 | 15.9383 | 10.9377 | 0.065469 | 7.406 | 0.01167 | 1.2193 | 153.7561 | 24.5731 | 0.029934 | 23.5401 | 23.9224 | 0.00071608 | 0.081005 | 0.94122 | 106.473 | 0.00076402 | 0.079825 | 0.0765 | 100.6291 | 74.8205 | 75.8892 | 20.6733 | 107.6298 | 0.0051797 | 0.25713 | 1 | 1.0034 | 97.5969 | 275.708 | 338.335 | 343.83 | 926.846 | 0 | 0 | 0
|  | 2060 | 118.4322 | 14.5769 | 5.8273 | 0.071822 | 8.1246 | 0.012136 | 1.0912 | 154.3472 | 24.563 | 0.017493 | 23.5386 | 23.9251 | 0.00041853 | 0.047345 | 0.94406 | 106.7939 | 0.0008716 | 0.078369 | 0.076537 | 101.0117 | 74.9258 | 75.5307 | 20.673 | 107.5789 | 0.0056339 | 0.25332 | 1.0016 | 1.0036 | 97.5969 | 275.701 | 338.453 | 344.01 | 927.264 | 0 | 0 | 0
|  | 2065 | 119.3648 | 15.4313 | 7.1422 | 0.06838 | 7.7353 | 0.012271 | 1.171 | 154.9417 | 24.8028 | 0.020212 | 23.7731 | 24.1635 | 0.00048838 | 0.055247 | 0.94633 | 107.0504 | 0.00083911 | 0.080072 | 0.077287 | 101.3962 | 75.0323 | 75.1818 | 20.673 | 109.7111 | 0.005463 | 0.25581 | 1.0015 | 1.0038 | 97.5977 | 275.681 | 338.52 | 344.079 | 927.858 | 0 | 0 | 0
|  | 2070 | 117.9356 | 16.8845 | 9.8413 | 0.061746 | 6.9849 | 0.012447 | 1.2957 | 155.535 | 24.5138 | 0.025413 | 23.5129 | 23.9117 | 0.00060766 | 0.06874 | 0.94907 | 107.3604 | 0.00076853 | 0.080006 | 0.076473 | 101.7806 | 75.1377 | 74.8501 | 20.6727 | 107.246 | 0.0052065 | 0.25814 | 1.0012 | 1.0041 | 97.5963 | 275.692 | 338.763 | 344.508 | 927.116 | 0 | 0 | 0
|  | 2075 | 119.4401 | 15.4101 | 6.1905 | 0.068517 | 7.7508 | 0.011332 | 1.193 | 156.1284 | 24.819 | 0.017503 | 23.8202 | 24.2332 | 0.00042415 | 0.047981 | 0.95165 | 107.6522 | 0.00077646 | 0.081741 | 0.077555 | 102.1657 | 75.2426 | 74.5473 | 20.6722 | 110.0007 | 0.0051997 | 0.26009 | 1.0025 | 1.0045 | 97.5971 | 275.684 | 338.97 | 344.846 | 927.191 | 0 | 0 | 0
|  | 2080 | 117.4346 | 12.7576 | 5.7068 | 0.081373 | 9.205 | 0.0089622 | 0.98708 | 156.7206 | 24.0969 | 0.019726 | 23.1358 | 23.5417 | 0.00046437 | 0.052531 | 0.95387 | 107.9034 | 0.00072928 | 0.080321 | 0.076232 | 102.5502 | 75.3464 | 74.1595 | 20.6687 | 103.7313 | 0.0050942 | 0.26271 | 1.0026 | 1.0049 | 97.5977 | 275.657 | 339.097 | 345.046 | 927.219 | 0 | 0 | 0
|  | 2085 | 120.4655 | 16.7044 | 18.2205 | 0.063751 | 7.2116 | 0.012533 | 1.2746 | 157.3154 | 24.3345 | 0.04889 | 23.3608 | 23.7589 | 0.0011616 | 0.1314 | 0.95793 | 108.3633 | 0.00079898 | 0.081257 | 0.078048 | 102.9359 | 75.451 | 73.7677 | 20.6647 | 105.7732 | 0.0053598 | 0.2631 | 0.99949 | 1.0051 | 97.5977 | 275.675 | 339.051 | 344.829 | 927.351 | 0 | 0 | 0
|  | 2090 | 121.5364 | 15.3397 | 8.361 | 0.07004 | 7.923 | 0.012916 | 1.1879 | 157.9204 | 24.4913 | 0.024506 | 23.5128 | 23.8966 | 0.0005856 | 0.066244 | 0.9623 | 108.8574 | 0.0009046 | 0.083199 | 0.078964 | 103.3284 | 75.56 | 73.4954 | 20.6632 | 107.147 | 0.005784 | 0.26691 | 1.0025 | 1.0053 | 97.5991 | 275.676 | 339.072 | 344.607 | 927.38 | 0 | 0 | 0
|  | 2095 | 122.635 | 13.1173 | 8.3524 | 0.082646 | 9.3491 | 0.011301 | 1.0141 | 158.5308 | 24.5556 | 0.028773 | 23.5884 | 23.9907 | 0.00069029 | 0.078087 | 0.96549 | 109.2182 | 0.00093402 | 0.083812 | 0.079665 | 103.725 | 75.671 | 73.0594 | 20.6614 | 107.7742 | 0.0058979 | 0.26797 | 1.0022 | 1.0055 | 97.5974 | 275.672 | 339.272 | 345.057 | 927.393 | 0 | 0 | 0
|  | 2100 | 126.867 | 15.5895 | 7.2783 | 0.07194 | 8.138 | 0.012734 | 1.1854 | 159.1545 | 24.9869 | 0.021446 | 24.0071 | 24.4148 | 0.0005236 | 0.059231 | 0.96852 | 109.5615 | 0.00091605 | 0.085275 | 0.082179 | 104.1296 | 75.7879 | 72.6954 | 20.6574 | 111.6133 | 0.0057556 | 0.26795 | 1.0032 | 1.0056 | 97.5954 | 275.672 | 339.333 | 345.096 | 927.338 | 0 | 0 | 0
|  | 2105 | 125.1448 | 14.7643 | 8.1105 | 0.074929 | 8.4762 | 0.012984 | 1.1058 | 159.7846 | 24.693 | 0.025167 | 23.7376 | 24.1473 | 0.00060771 | 0.068746 | 0.97135 | 109.8814 | 0.0009729 | 0.08286 | 0.080901 | 104.5373 | 75.9072 | 72.3269 | 20.6585 | 109.0623 | 0.0060388 | 0.26418 | 1.003 | 1.0059 | 97.5953 | 275.65 | 339.517 | 345.377 | 927.306 | 0 | 0 | 0
|  | 2110 | 128.1745 | 15.6632 | 5.9849 | 0.072339 | 8.1832 | 0.011133 | 1.1979 | 160.4179 | 25.5077 | 0.017349 | 24.532 | 24.955 | 0.00043294 | 0.048975 | 0.97395 | 110.1758 | 0.00080535 | 0.086657 | 0.083055 | 104.9472 | 76.0274 | 71.9516 | 20.6603 | 116.431 | 0.0052295 | 0.26693 | 1.0044 | 1.0064 | 97.5958 | 275.646 | 339.674 | 345.53 | 927.276 | 0 | 0 | 0
|  | 2115 | 126.2341 | 16.6401 | 7.6812 | 0.067061 | 7.5861 | 0.011602 | 1.2964 | 161.0539 | 25.0609 | 0.02101 | 24.1046 | 24.5176 | 0.00051511 | 0.058271 | 0.97632 | 110.4439 | 0.00077802 | 0.086941 | 0.082031 | 105.3599 | 76.1484 | 71.605 | 20.6588 | 112.399 | 0.0051749 | 0.27166 | 1.0044 | 1.0068 | 97.5971 | 275.66 | 339.706 | 345.526 | 927.293 | 0 | 0 | 0
|  | 2120 | 121.4798 | 13.3813 | 4.947 | 0.080252 | 9.0783 | 0.010503 | 1.0217 | 161.6732 | 23.8908 | 0.016984 | 22.9851 | 23.375 | 0.00039701 | 0.044911 | 0.9786 | 110.7018 | 0.0008429 | 0.081994 | 0.078727 | 105.7618 | 76.2609 | 71.2605 | 20.6568 | 102.174 | 0.005613 | 0.26921 | 1.0053 | 1.0072 | 97.5979 | 275.648 | 339.794 | 345.559 | 927.339 | 0 | 0 | 0
|  | 2125 | 125.0626 | 14.3327 | 8.3262 | 0.077135 | 8.7257 | 0.011458 | 1.1091 | 162.2895 | 24.684 | 0.026586 | 23.7551 | 24.1568 | 0.00064224 | 0.072652 | 0.9812 | 110.9957 | 0.00088379 | 0.085551 | 0.081227 | 106.1617 | 76.3715 | 70.8214 | 20.6572 | 109.103 | 0.005667 | 0.27144 | 1.0046 | 1.0076 | 97.5974 | 275.64 | 339.892 | 345.64 | 928.693 | 0 | 0 | 0
|  | 2130 | 132.4352 | 17.7116 | 9.0209 | 0.066099 | 7.4773 | 0.013232 | 1.3172 | 162.9333 | 25.4438 | 0.02392 | 24.4982 | 24.9282 | 0.00059627 | 0.067452 | 0.9843 | 111.346 | 0.00087462 | 0.087066 | 0.085459 | 106.5784 | 76.4945 | 70.4986 | 20.651 | 115.9795 | 0.0055192 | 0.26855 | 1.0051 | 1.0078 | 97.5964 | 275.645 | 340.057 | 346.026 | 927.226 | 0 | 0 | 0
|  | 2135 | 127.7257 | 14.9809 | 9.2422 | 0.075369 | 8.5259 | 0.010178 | 1.1118 | 163.5837 | 24.5567 | 0.028952 | 23.6506 | 24.0598 | 0.00069658 | 0.078798 | 0.98753 | 111.7116 | 0.0007671 | 0.083796 | 0.082364 | 106.9979 | 76.62 | 70.1381 | 20.6515 | 108.0632 | 0.0051948 | 0.26792 | 1.0048 | 1.0082 | 97.5966 | 275.642 | 340.151 | 346.036 | 927.194 | 0 | 0 | 0
|  | 2140 | 127.9454 | 16.4975 | 13.1999 | 0.068558 | 7.7554 | 0.011493 | 1.2499 | 164.2229 | 24.8315 | 0.037172 | 23.9251 | 24.3453 | 0.00090496 | 0.10237 | 0.99153 | 112.1645 | 0.00078795 | 0.085688 | 0.082777 | 107.4108 | 76.7397 | 69.7598 | 20.6533 | 110.5405 | 0.0052459 | 0.27045 | 1.0042 | 1.0085 | 97.5976 | 275.635 | 340.29 | 346.267 | 927.224 | 0 | 0 | 0
|  | 2145 | 127.5888 | 14.1785 | 11.044 | 0.079549 | 8.9988 | 0.010764 | 1.0688 | 164.8617 | 24.5399 | 0.036494 | 23.6513 | 24.0736 | 0.00087854 | 0.099382 | 0.99599 | 112.6689 | 0.00085628 | 0.085021 | 0.082509 | 107.824 | 76.8586 | 69.433 | 20.6507 | 107.9922 | 0.0055728 | 0.27135 | 1.0047 | 1.0088 | 97.5977 | 275.648 | 340.394 | 346.472 | 927.217 | 0 | 0 | 0
|  | 2150 | 124.0876 | 12.8352 | 7.9251 | 0.085463 | 9.6677 | 0.0097147 | 0.98328 | 165.4909 | 23.9991 | 0.028753 | 23.1418 | 23.5561 | 0.0006773 | 0.076618 | 0.99988 | 113.1089 | 0.00083025 | 0.084034 | 0.080447 | 108.2314 | 76.9725 | 68.9713 | 20.6516 | 103.3374 | 0.005542 | 0.27379 | 1.0057 | 1.009 | 97.5981 | 275.641 | 340.567 | 346.663 | 928.425 | 0 | 0 | 0
|  | 2155 | 123.9281 | 15.8082 | 9.7904 | 0.069301 | 7.8395 | 0.012713 | 1.2352 | 166.1109 | 24.3002 | 0.028441 | 23.4373 | 23.8562 | 0.00067849 | 0.076752 | 1.0033 | 113.4923 | 0.00088102 | 0.085603 | 0.080616 | 108.6341 | 77.0816 | 68.6027 | 20.6548 | 105.9695 | 0.0057137 | 0.27518 | 1.006 | 1.0092 | 97.5966 | 275.645 | 340.642 | 346.731 | 927.094 | 0 | 0 | 0
|  | 2160 | 126.648 | 13.1985 | 6.1814 | 0.084826 | 9.5957 | 0.010264 | 1.0133 | 166.7374 | 24.6324 | 0.021698 | 23.7549 | 24.1654 | 0.00052434 | 0.059315 | 1.0063 | 113.8325 | 0.00087068 | 0.085957 | 0.082144 | 109.041 | 77.1932 | 68.2452 | 20.6532 | 108.8738 | 0.0056197 | 0.273 | 1.0069 | 1.0094 | 97.5955 | 275.67 | 340.601 | 346.487 | 927.15 | 0 | 0 | 0
|  | 2165 | 123.5232 | 14.8036 | 9.7223 | 0.073762 | 8.3441 | 0.011074 | 1.1496 | 167.3628 | 24.2454 | 0.030138 | 23.3893 | 23.7951 | 0.00071713 | 0.081124 | 1.0094 | 114.1836 | 0.00081684 | 0.084797 | 0.08025 | 109.447 | 77.3038 | 67.7829 | 20.6554 | 105.5142 | 0.0054484 | 0.27352 | 1.006 | 1.0095 | 97.5959 | 275.674 | 340.711 | 346.623 | 927.241 | 0 | 0 | 0
|  | 2170 | 126.2654 | 16.5694 | 12.6197 | 0.067364 | 7.6204 | 0.0127 | 1.2908 | 167.9873 | 24.6182 | 0.035198 | 23.7508 | 24.1527 | 0.00085012 | 0.096167 | 1.0133 | 114.6268 | 0.0008555 | 0.086951 | 0.08208 | 109.8528 | 77.4135 | 67.5023 | 20.6533 | 108.7926 | 0.0055581 | 0.27579 | 1.0056 | 1.0096 | 97.5974 | 275.672 | 340.739 | 346.504 | 927.388 | 0 | 0 | 0
|  | 2175 | 127.1537 | 13.601 | 8.3656 | 0.082644 | 9.3489 | 0.010097 | 1.0337 | 168.6208 | 24.1947 | 0.029126 | 23.3427 | 23.7368 | 0.00069137 | 0.078209 | 1.0172 | 115.0628 | 0.00083448 | 0.085429 | 0.082325 | 110.2638 | 77.5268 | 67.085 | 20.6471 | 105.0834 | 0.0055311 | 0.27572 | 1.0064 | 1.0097 | 97.5972 | 275.678 | 340.746 | 346.499 | 927.359 | 0 | 0 | 0
|  | 2180 | 127.3953 | 15.7258 | 10.1912 | 0.071613 | 8.1011 | 0.011507 | 1.1738 | 169.2572 | 24.1001 | 0.030857 | 23.2601 | 23.6518 | 0.00072983 | 0.08256 | 1.0207 | 115.4647 | 0.00082404 | 0.084058 | 0.082246 | 110.6752 | 77.6409 | 66.7043 | 20.6461 | 104.3025 | 0.0055004 | 0.27289 | 1.0062 | 1.0097 | 97.5988 | 275.673 | 340.874 | 346.614 | 927.338 | 0 | 0 | 0
|  | 2185 | 131.5518 | 16.1373 | 11.6177 | 0.072064 | 8.152 | 0.013898 | 1.2237 | 169.9046 | 24.9665 | 0.034146 | 24.1027 | 24.5186 | 0.00083722 | 0.094708 | 1.0246 | 115.9079 | 0.0010016 | 0.088185 | 0.085197 | 111.0938 | 77.7595 | 66.3574 | 20.6462 | 111.9666 | 0.0061129 | 0.2758 | 1.0057 | 1.0096 | 97.5989 | 275.684 | 340.963 | 346.847 | 927.29 | 0 | 0 | 0
|  | 2190 | 128.9406 | 14.9407 | 11.3147 | 0.076291 | 8.6302 | 0.01088 | 1.1201 | 170.5558 | 24.504 | 0.035834 | 23.6646 | 24.0893 | 0.00086321 | 0.097648 | 1.0289 | 116.3888 | 0.00083002 | 0.085451 | 0.083298 | 111.5151 | 77.8794 | 65.978 | 20.6474 | 107.8951 | 0.0054673 | 0.27284 | 1.0056 | 1.0097 | 97.5993 | 275.67 | 341.085 | 347.206 | 927.294 | 0 | 0 | 0
|  | 2195 | 128.4456 | 14.7626 | 11.9763 | 0.076915 | 8.7007 | 0.010261 | 1.1266 | 171.1993 | 24.6172 | 0.038067 | 23.7791 | 24.1983 | 0.00092115 | 0.1042 | 1.0333 | 116.8934 | 0.00078921 | 0.086653 | 0.083194 | 111.9313 | 77.9951 | 65.5984 | 20.6491 | 108.9179 | 0.0052798 | 0.275 | 1.0052 | 1.0096 | 97.5971 | 275.677 | 341.159 | 347.173 | 927.232 | 0 | 0 | 0
|  | 2200 | 120.4471 | 13.57 | 13.373 | 0.078464 | 8.876 | 0.0098466 | 1.03 | 171.8215 | 23.0992 | 0.046218 | 22.3135 | 22.7029 | 0.0010493 | 0.1187 | 1.0383 | 117.4506 | 0.0007726 | 0.080818 | 0.07796 | 112.3342 | 78.1007 | 65.2094 | 20.6496 | 95.9024 | 0.0054233 | 0.2736 | 1.0043 | 1.0096 | 97.5966 | 275.688 | 341.17 | 347.123 | 927.187 | 0 | 0 | 0
|  | 2205 | 128.1048 | 16.0119 | 18.0796 | 0.070725 | 8.0006 | 0.012673 | 1.2263 | 172.4429 | 24.7056 | 0.05268 | 23.8655 | 24.2728 | 0.0012787 | 0.14465 | 1.0441 | 118.109 | 0.00089628 | 0.086732 | 0.083063 | 112.7367 | 78.2054 | 64.8239 | 20.6507 | 109.7063 | 0.005716 | 0.27438 | 1.0035 | 1.0095 | 97.5958 | 275.676 | 341.173 | 346.995 | 929.172 | 0 | 0 | 0
|  | 2210 | 123.7798 | 14.7406 | 15.6845 | 0.074231 | 8.3972 | 0.011748 | 1.1337 | 173.0726 | 23.9165 | 0.049527 | 23.107 | 23.5078 | 0.0011643 | 0.13171 | 1.0502 | 118.7999 | 0.00087208 | 0.084153 | 0.080314 | 113.1452 | 78.3134 | 64.49 | 20.6511 | 102.8267 | 0.0057352 | 0.27491 | 1.0038 | 1.0094 | 97.5971 | 275.666 | 341.229 | 347.148 | 927.675 | 0 | 0 | 0
|  | 2215 | 124.3879 | 15.1172 | 15.1481 | 0.072737 | 8.2282 | 0.010523 | 1.1666 | 173.693 | 23.8689 | 0.046963 | 23.0673 | 23.4617 | 0.0011018 | 0.12464 | 1.0559 | 119.4408 | 0.00076539 | 0.084854 | 0.080708 | 113.5477 | 78.4167 | 64.0864 | 20.649 | 102.4459 | 0.0052805 | 0.27731 | 1.0038 | 1.0092 | 97.5979 | 275.659 | 341.322 | 347.158 | 927.633 | 0 | 0 | 0
|  | 2220 | 130.3512 | 16.3666 | 10.4122 | 0.070406 | 7.9645 | 0.011202 | 1.2078 | 174.3298 | 24.4932 | 0.030432 | 23.6771 | 24.0891 | 0.00073308 | 0.082928 | 1.0604 | 119.9597 | 0.00078866 | 0.085038 | 0.083987 | 113.9595 | 78.527 | 63.7637 | 20.6447 | 107.9042 | 0.0052942 | 0.27184 | 1.0055 | 1.009 | 97.5981 | 275.68 | 341.416 | 347.357 | 927.011 | 0 | 0 | 0
|  | 2225 | 128.6193 | 15.8115 | 14.9686 | 0.071909 | 8.1346 | 0.011061 | 1.1759 | 174.9773 | 24.5388 | 0.044605 | 23.7254 | 24.1316 | 0.0010764 | 0.12176 | 1.065 | 120.4714 | 0.0007954 | 0.084559 | 0.082976 | 114.3769 | 78.6415 | 63.3775 | 20.649 | 108.3253 | 0.0053165 | 0.27013 | 1.0037 | 1.0088 | 97.599 | 275.678 | 341.476 | 347.323 | 926.948 | 0 | 0 | 0
|  | 2230 | 125.7894 | 15.1293 | 11.1312 | 0.073498 | 8.3143 | 0.01125 | 1.1217 | 175.6133 | 24.0351 | 0.034659 | 23.2261 | 23.6049 | 0.00081813 | 0.092548 | 1.0697 | 121.0072 | 0.00082687 | 0.082441 | 0.081131 | 114.7871 | 78.7504 | 63.043 | 20.6495 | 103.8691 | 0.0055221 | 0.26908 | 1.0048 | 1.0087 | 97.5982 | 275.657 | 341.295 | 346.862 | 927.202 | 0 | 0 | 0
|  | 2235 | 122.6466 | 12.9452 | 15.3984 | 0.083753 | 9.4743 | 0.0094823 | 0.95794 | 176.2344 | 23.6819 | 0.055482 | 22.883 | 23.2445 | 0.0012897 | 0.14589 | 1.075 | 121.6033 | 0.00079416 | 0.08023 | 0.079076 | 115.1877 | 78.8521 | 62.6352 | 20.6528 | 100.8311 | 0.0054323 | 0.2663 | 1.0022 | 1.0086 | 97.5982 | 275.667 | 341.268 | 346.659 | 927.35 | 0 | 0 | 0
|  | 2240 | 122.4457 | 15.8963 | 10.8824 | 0.068093 | 7.7028 | 0.012108 | 1.2078 | 176.8471 | 24.1142 | 0.031336 | 23.2894 | 23.6472 | 0.00074101 | 0.083824 | 1.08 | 122.1776 | 0.00082443 | 0.08224 | 0.079282 | 115.5836 | 78.9496 | 62.2349 | 20.6575 | 104.495 | 0.0055 | 0.26779 | 1.0048 | 1.0084 | 97.5997 | 275.666 | 341.102 | 346.343 | 927.348 | 0 | 0 | 0
|  | 2245 | 124.8467 | 16.4803 | 11.4509 | 0.066968 | 7.5755 | 0.013335 | 1.2482 | 177.4653 | 24.386 | 0.032087 | 23.5481 | 23.899 | 0.00076684 | 0.086747 | 1.0838 | 122.604 | 0.000893 | 0.08359 | 0.080817 | 115.9838 | 79.0492 | 61.9379 | 20.6551 | 106.8469 | 0.0057513 | 0.26893 | 1.0045 | 1.0081 | 97.6012 | 275.656 | 341.048 | 346.13 | 927.351 | 0 | 0 | 0
|  | 2250 | 123.4045 | 13.9412 | 10.9714 | 0.07825 | 8.8518 | 0.011527 | 1.0432 | 178.086 | 24.0475 | 0.036405 | 23.2224 | 23.5823 | 0.00085851 | 0.097117 | 1.0879 | 123.0636 | 0.00090201 | 0.08163 | 0.079742 | 116.3852 | 79.1493 | 61.5505 | 20.6549 | 103.9062 | 0.0058433 | 0.26674 | 1.0037 | 1.0079 | 97.5977 | 275.663 | 341.064 | 346.35 | 927.28 | 0 | 0 | 0
|  | 2255 | 124.9113 | 15.957 | 18.2122 | 0.069199 | 7.828 | 0.012677 | 1.1825 | 178.7068 | 24.2692 | 0.052943 | 23.4392 | 23.8041 | 0.0012603 | 0.14256 | 1.0932 | 123.6628 | 0.00087723 | 0.081827 | 0.080581 | 116.786 | 79.2491 | 61.1784 | 20.6545 | 105.8431 | 0.0057023 | 0.26524 | 1.0014 | 1.0075 | 97.5973 | 275.657 | 341.104 | 346.415 | 927.237 | 0 | 0 | 0
|  | 2260 | 123.5253 | 16.5461 | 12.8674 | 0.065995 | 7.4655 | 0.012006 | 1.2055 | 179.3279 | 24.1808 | 0.035783 | 23.3606 | 23.7318 | 0.00084919 | 0.096062 | 1.0985 | 124.2594 | 0.00079231 | 0.079555 | 0.079452 | 117.1861 | 79.3486 | 60.8536 | 20.6576 | 105.1039 | 0.0053529 | 0.25987 | 1.0031 | 1.0072 | 97.5971 | 275.674 | 341.202 | 346.624 | 927.174 | 0 | 0 | 0
|  | 2265 | 126.1125 | 17.3349 | 13.8274 | 0.064312 | 7.2751 | 0.013739 | 1.2567 | 179.9519 | 25.0086 | 0.036225 | 24.163 | 24.5483 | 0.00088927 | 0.1006 | 1.1028 | 124.7511 | 0.00088357 | 0.080823 | 0.081085 | 117.5874 | 79.449 | 60.5143 | 20.6616 | 112.4356 | 0.0056181 | 0.25604 | 1.0024 | 1.0066 | 97.5961 | 275.676 | 341.241 | 346.683 | 927.179 | 0 | 0 | 0
|  | 2270 | 122.4744 | 14.593 | 10.244 | 0.074191 | 8.3927 | 0.010926 | 1.0834 | 180.5734 | 24.8487 | 0.031161 | 24.0094 | 24.39 | 0.00076001 | 0.085974 | 1.1069 | 125.2175 | 0.00081065 | 0.080377 | 0.079012 | 117.9877 | 79.5478 | 60.1977 | 20.6672 | 111.0066 | 0.0053381 | 0.25622 | 1.0025 | 1.0061 | 97.5965 | 275.668 | 341.254 | 346.664 | 927.168 | 0 | 0 | 0
|  | 2275 | 119.4621 | 15.4011 | 10.6576 | 0.06857 | 7.7567 | 0.011567 | 1.1188 | 181.1783 | 24.1118 | 0.030884 | 23.2935 | 23.6621 | 0.00073078 | 0.082668 | 1.1106 | 125.6391 | 0.00079313 | 0.076713 | 0.076815 | 118.3772 | 79.6388 | 59.7903 | 20.6667 | 104.5029 | 0.0053661 | 0.25273 | 1.0021 | 1.0057 | 97.5974 | 275.68 | 341.196 | 346.595 | 927.039 | 0 | 0 | 0
|  | 2280 | 115.3179 | 16.3621 | 13.7187 | 0.062303 | 7.0478 | 0.012062 | 1.2214 | 181.7652 | 23.7281 | 0.036709 | 22.9237 | 23.2837 | 0.00085472 | 0.096687 | 1.1146 | 126.0875 | 0.00075147 | 0.076098 | 0.074454 | 118.7554 | 79.7216 | 59.5128 | 20.671 | 101.2074 | 0.0052395 | 0.25441 | 1.0009 | 1.0051 | 97.5978 | 275.675 | 341.211 | 346.569 | 927.093 | 0 | 0 | 0
|  | 2285 | 121.0171 | 14.7559 | 11.0905 | 0.072499 | 8.2013 | 0.010692 | 1.0715 | 182.356 | 24.5287 | 0.033415 | 23.6914 | 24.0625 | 0.00080405 | 0.090956 | 1.1188 | 126.5566 | 0.00077515 | 0.077684 | 0.0778 | 119.1361 | 79.8057 | 59.1495 | 20.6679 | 108.1261 | 0.0052325 | 0.25178 | 1.0007 | 1.0045 | 97.5975 | 275.669 | 341.127 | 346.47 | 927.13 | 0 | 0 | 0
|  | 2290 | 121.3929 | 17.0098 | 16.1257 | 0.063088 | 7.1366 | 0.012272 | 1.2311 | 182.9621 | 24.6358 | 0.042135 | 23.7881 | 24.1445 | 0.0010173 | 0.11508 | 1.1233 | 127.0717 | 0.0007742 | 0.07767 | 0.078002 | 119.5256 | 79.8961 | 58.8092 | 20.6685 | 109.0413 | 0.0052143 | 0.25083 | 0.99897 | 1.0038 | 97.5974 | 275.671 | 341.03 | 346.14 | 927.176 | 0 | 0 | 0
|  | 2295 | 122.4016 | 17.6041 | 15.2464 | 0.061465 | 6.953 | 0.012567 | 1.2284 | 183.5716 | 24.6777 | 0.038745 | 23.8273 | 24.1868 | 0.00093711 | 0.10601 | 1.1282 | 127.6244 | 0.00077243 | 0.075503 | 0.078223 | 119.9161 | 79.9876 | 58.5111 | 20.6681 | 109.4065 | 0.0052013 | 0.2447 | 0.99871 | 1.0031 | 97.5984 | 275.657 | 341.012 | 346.158 | 927.144 | 0 | 0 | 0
|  | 2300 | 120.3182 | 17.2458 | 13.8403 | 0.061674 | 6.9767 | 0.010746 | 1.2116 | 184.1784 | 24.6525 | 0.035349 | 23.7988 | 24.1473 | 0.00085358 | 0.096559 | 1.1327 | 128.1308 | 0.00066274 | 0.074724 | 0.07693 | 120.304 | 80.0775 | 58.191 | 20.6726 | 109.1642 | 0.0047446 | 0.24283 | 0.99876 | 1.0028 | 97.5979 | 275.667 | 340.952 | 345.945 | 927.109 | 0 | 0 | 0
|  | 2305 | 116.126 | 16.3087 | 17.6823 | 0.062945 | 7.1205 | 0.010581 | 1.165 | 184.7695 | 24.3885 | 0.046607 | 23.5403 | 23.8811 | 0.001113 | 0.12591 | 1.1376 | 128.687 | 0.00066601 | 0.073332 | 0.074443 | 120.6824 | 80.1603 | 57.8921 | 20.6788 | 106.8219 | 0.0047885 | 0.24123 | 0.99683 | 1.0021 | 97.5967 | 275.64 | 340.9 | 345.835 | 927.131 | 0 | 0 | 0
|  | 2310 | 114.7414 | 14.9587 | 9.5198 | 0.067808 | 7.6706 | 0.01196 | 1.1085 | 185.3466 | 24.6216 | 0.026791 | 23.7542 | 24.0946 | 0.00064551 | 0.073022 | 1.142 | 129.1843 | 0.00081097 | 0.075165 | 0.074025 | 121.0536 | 80.2366 | 57.5577 | 20.6829 | 108.8232 | 0.0053706 | 0.24426 | 0.99851 | 1.0016 | 97.5974 | 275.65 | 340.741 | 345.623 | 927.137 | 0 | 0 | 0
|  | 2315 | 113.9712 | 14.9158 | 8.6457 | 0.067546 | 7.641 | 0.012731 | 1.0973 | 185.9184 | 24.2947 | 0.024585 | 23.4309 | 23.7536 | 0.00058398 | 0.066061 | 1.1451 | 129.532 | 0.00085992 | 0.07412 | 0.073467 | 121.4223 | 80.3103 | 57.2212 | 20.6813 | 105.917 | 0.0056247 | 0.24413 | 0.9982 | 1.001 | 97.5981 | 275.632 | 340.626 | 345.317 | 927.11 | 0 | 0 | 0
|  | 2320 | 116.2981 | 17.5442 | 10.4371 | 0.058599 | 6.6289 | 0.014957 | 1.276 | 186.4941 | 24.6746 | 0.025364 | 23.7924 | 24.1133 | 0.00061161 | 0.069186 | 1.1481 | 129.8701 | 0.00087649 | 0.074774 | 0.074837 | 121.7931 | 80.3854 | 56.8924 | 20.6805 | 109.2328 | 0.0056378 | 0.24278 | 0.99764 | 1.0005 | 97.5964 | 275.657 | 340.555 | 345.149 | 927.099 | 0 | 0 | 0
|  | 2325 | 119.4696 | 17.2296 | 8.7665 | 0.061296 | 6.934 | 0.015317 | 1.2094 | 187.0835 | 25.1819 | 0.021847 | 24.2746 | 24.5965 | 0.00053735 | 0.060786 | 1.1509 | 130.1951 | 0.00093889 | 0.074133 | 0.076489 | 122.1714 | 80.466 | 56.6226 | 20.6801 | 113.7378 | 0.0058201 | 0.23709 | 0.99723 | 0.99971 | 97.5947 | 275.655 | 340.458 | 344.972 | 927.077 | 0 | 0 | 0
|  | 2330 | 113.2266 | 17.2541 | 14.4215 | 0.058011 | 6.5623 | 0.012168 | 1.232 | 187.6652 | 24.4006 | 0.035103 | 23.5178 | 23.8326 | 0.0008366 | 0.094639 | 1.1544 | 130.5836 | 0.00070585 | 0.071471 | 0.072603 | 122.5441 | 80.543 | 56.285 | 20.6857 | 106.7729 | 0.0049559 | 0.23611 | 0.99501 | 0.99899 | 97.595 | 275.63 | 340.404 | 344.961 | 927.066 | 0 | 0 | 0
|  | 2335 | 114.4777 | 17.8219 | 11.1107 | 0.056783 | 6.4234 | 0.011276 | 1.278 | 188.2345 | 25.0677 | 0.025763 | 24.1607 | 24.4889 | 0.0006309 | 0.071369 | 1.158 | 130.9987 | 0.00064029 | 0.07257 | 0.073424 | 122.9092 | 80.6143 | 56.0392 | 20.6899 | 112.6909 | 0.0046059 | 0.23387 | 0.99513 | 0.99804 | 97.5959 | 275.643 | 340.405 | 345.029 | 927.034 | 0 | 0 | 0
|  | 2340 | 108.385 | 14.7181 | 9.3197 | 0.065098 | 7.3641 | 0.010342 | 1.0507 | 188.7917 | 23.9177 | 0.025969 | 23.0498 | 23.362 | 0.0006067 | 0.068631 | 1.1611 | 131.3487 | 0.00067323 | 0.068397 | 0.069496 | 123.2665 | 80.6802 | 55.7061 | 20.692 | 102.5773 | 0.0048753 | 0.23154 | 0.99429 | 0.99723 | 97.597 | 275.653 | 340.366 | 344.976 | 927.031 | 0 | 0 | 0
|  | 2345 | 112.3519 | 15.2767 | 9.0691 | 0.065013 | 7.3545 | 0.011144 | 1.0965 | 189.3435 | 24.8842 | 0.024271 | 23.974 | 24.293 | 0.00058961 | 0.066699 | 1.1641 | 131.687 | 0.00072451 | 0.071287 | 0.072108 | 123.6205 | 80.7435 | 55.399 | 20.6928 | 111.0016 | 0.0049753 | 0.23188 | 0.99377 | 0.99651 | 97.5977 | 275.648 | 340.264 | 344.791 | 927.008 | 0 | 0 | 0
|  | 2350 | 112.3554 | 18.1034 | 12.5509 | 0.054864 | 6.2063 | 0.014771 | 1.2963 | 189.9053 | 24.7179 | 0.028546 | 23.8092 | 24.1221 | 0.00068859 | 0.077895 | 1.1673 | 132.0485 | 0.00081042 | 0.071122 | 0.072119 | 123.9811 | 80.8108 | 55.0688 | 20.691 | 109.502 | 0.005355 | 0.23271 | 0.9927 | 0.99592 | 97.5987 | 275.647 | 340.199 | 344.67 | 928.712 | 0 | 0 | 0
|  | 2355 | 110.7883 | 19.0834 | 16.2724 | 0.05132 | 5.8055 | 0.015922 | 1.3714 | 190.4631 | 24.5158 | 0.034928 | 23.6059 | 23.9092 | 0.00083511 | 0.094469 | 1.1711 | 132.4794 | 0.00081715 | 0.070381 | 0.071158 | 124.3393 | 80.8761 | 54.8414 | 20.6923 | 107.6791 | 0.0054113 | 0.23228 | 0.99121 | 0.99516 | 97.5979 | 275.65 | 340.075 | 344.444 | 927.07 | 0 | 0 | 0
|  | 2360 | 110.2854 | 15.4659 | 9.101 | 0.063037 | 7.1309 | 0.013709 | 1.0985 | 191.0158 | 24.3085 | 0.024201 | 23.403 | 23.7057 | 0.0005737 | 0.064898 | 1.1746 | 132.8778 | 0.00086415 | 0.069244 | 0.070732 | 124.694 | 80.9389 | 54.5369 | 20.6917 | 105.851 | 0.0056407 | 0.23081 | 0.99193 | 0.99466 | 97.5978 | 275.653 | 340.027 | 344.425 | 927.043 | 0 | 0 | 0
|  | 2365 | 109.63 | 14.9505 | 8.584 | 0.064822 | 7.3328 | 0.011282 | 1.0685 | 191.5656 | 24.2952 | 0.023497 | 23.3832 | 23.6811 | 0.00055644 | 0.062945 | 1.1775 | 133.1974 | 0.00073132 | 0.06926 | 0.070326 | 125.0467 | 81.0003 | 54.223 | 20.693 | 105.7034 | 0.0050773 | 0.23096 | 0.9914 | 0.99406 | 97.5974 | 275.64 | 339.925 | 344.256 | 927.075 | 0 | 0 | 0
|  | 2370 | 110.9566 | 18.0903 | 14.9549 | 0.05422 | 6.1335 | 0.012979 | 1.3008 | 192.1171 | 24.7173 | 0.033649 | 23.7906 | 24.0978 | 0.00081086 | 0.091726 | 1.1809 | 133.5841 | 0.00070371 | 0.070529 | 0.071228 | 125.4005 | 81.0621 | 53.9039 | 20.6942 | 109.4132 | 0.0049087 | 0.23113 | 0.98985 | 0.99364 | 97.5979 | 275.644 | 339.941 | 344.331 | 927.12 | 0 | 0 | 0
|  | 2375 | 107.5201 | 16.9486 | 18.833 | 0.05608 | 6.3439 | 0.014692 | 1.2061 | 192.6633 | 24.2426 | 0.044679 | 23.3321 | 23.639 | 0.0010562 | 0.11947 | 1.1856 | 134.1121 | 0.00082396 | 0.067638 | 0.068971 | 125.751 | 81.1214 | 53.6667 | 20.6975 | 105.2442 | 0.0054792 | 0.22696 | 0.98812 | 0.99315 | 97.598 | 275.641 | 339.918 | 344.389 | 927.129 | 0 | 0 | 0
|  | 2380 | 109.5718 | 16.4168 | 11.4998 | 0.059002 | 6.6744 | 0.012323 | 1.2015 | 193.206 | 24.8598 | 0.028002 | 23.9188 | 24.2304 | 0.0006785 | 0.076754 | 1.1899 | 134.6027 | 0.00072705 | 0.070889 | 0.070539 | 126.0998 | 81.179 | 53.3402 | 20.6982 | 110.6375 | 0.0049889 | 0.23101 | 0.98943 | 0.99259 | 97.5993 | 275.635 | 339.814 | 344.24 | 927.088 | 0 | 0 | 0
|  | 2385 | 106.8286 | 15.6182 | 12.7917 | 0.060466 | 6.84 | 0.011388 | 1.1578 | 193.747 | 24.1195 | 0.032878 | 23.2121 | 23.5252 | 0.00077346 | 0.087495 | 1.1935 | 135.0133 | 0.00068859 | 0.07001 | 0.0689 | 126.4484 | 81.2356 | 53.0781 | 20.6965 | 104.171 | 0.0049168 | 0.23437 | 0.98853 | 0.99223 | 97.6005 | 275.634 | 339.895 | 344.48 | 927.088 | 0 | 0 | 0
|  | 2390 | 107.0823 | 14.8162 | 13.6251 | 0.06389 | 7.2274 | 0.012572 | 1.0897 | 194.2818 | 23.992 | 0.037182 | 23.0928 | 23.4125 | 0.00087051 | 0.098474 | 1.1976 | 135.4782 | 0.00080323 | 0.069623 | 0.069024 | 126.7932 | 81.2894 | 52.7349 | 20.6946 | 103.088 | 0.0054266 | 0.23433 | 0.98768 | 0.99186 | 97.5996 | 275.644 | 339.945 | 344.651 | 927.138 | 0 | 0 | 0
|  | 2395 | 107.2668 | 17.2612 | 13.7089 | 0.054935 | 6.2143 | 0.018735 | 1.2631 | 194.8176 | 23.5706 | 0.032756 | 22.6852 | 22.9913 | 0.00075309 | 0.085192 | 1.2017 | 135.9374 | 0.0010292 | 0.069389 | 0.069177 | 127.1387 | 81.3435 | 52.4527 | 20.6894 | 99.4893 | 0.0064798 | 0.23709 | 0.98794 | 0.99163 | 97.5992 | 275.632 | 339.916 | 344.503 | 927.251 | 0 | 0 | 0
|  | 2400 | 113.0102 | 16.8818 | 11.4063 | 0.059177 | 6.6942 | 0.01632 | 1.1828 | 195.3683 | 24.3372 | 0.028429 | 23.4212 | 23.743 | 0.00067499 | 0.076356 | 1.2053 | 136.3412 | 0.00096579 | 0.069996 | 0.072365 | 127.4926 | 81.4035 | 52.1708 | 20.6859 | 106.0584 | 0.0060682 | 0.23263 | 0.98815 | 0.99135 | 97.5982 | 275.622 | 339.89 | 344.56 | 927.159 | 0 | 0 | 0
|  | 2405 | 111.7473 | 15.6019 | 11.9784 | 0.063316 | 7.1624 | 0.01408 | 1.0795 | 195.9302 | 24.0536 | 0.032326 | 23.1472 | 23.4617 | 0.00075842 | 0.085794 | 1.2088 | 136.7466 | 0.00089149 | 0.068351 | 0.071401 | 127.852 | 81.4679 | 51.8606 | 20.6864 | 103.596 | 0.0057971 | 0.23036 | 0.98752 | 0.99116 | 97.5966 | 275.623 | 339.875 | 344.492 | 927.076 | 0 | 0 | 0
|  | 2410 | 113.3061 | 17.1215 | 21.5172 | 0.058501 | 6.6178 | 0.015624 | 1.1849 | 196.4929 | 24.6233 | 0.052388 | 23.6995 | 24.0277 | 0.0012588 | 0.1424 | 1.2139 | 137.3171 | 0.00091404 | 0.069315 | 0.072403 | 128.2115 | 81.5323 | 51.5487 | 20.6889 | 108.5803 | 0.0058031 | 0.22861 | 0.98512 | 0.991 | 97.5974 | 275.612 | 339.932 | 344.64 | 927.074 | 0 | 0 | 0
|  | 2415 | 108.9709 | 17.7372 | 19.2234 | 0.05431 | 6.1436 | 0.017379 | 1.2592 | 197.0486 | 24.3109 | 0.044018 | 23.3949 | 23.7181 | 0.001044 | 0.1181 | 1.2196 | 137.9683 | 0.00094387 | 0.068387 | 0.06992 | 128.5673 | 81.5936 | 51.2754 | 20.6947 | 105.8244 | 0.0059793 | 0.22847 | 0.98605 | 0.99099 | 97.6001 | 275.622 | 339.876 | 344.571 | 927.109 | 0 | 0 | 0
|  | 2420 | 106.8867 | 17.3817 | 18.3359 | 0.054361 | 6.1494 | 0.016002 | 1.2368 | 197.5882 | 24.0299 | 0.04254 | 23.1197 | 23.4311 | 0.00099675 | 0.11275 | 1.2247 | 138.5455 | 0.00086988 | 0.067234 | 0.068584 | 128.9136 | 81.648 | 50.9992 | 20.6967 | 103.3706 | 0.0057079 | 0.22748 | 0.98616 | 0.99094 | 97.598 | 275.618 | 339.805 | 344.383 | 927.201 | 0 | 0 | 0
|  | 2425 | 109.4293 | 15.5875 | 19.3394 | 0.06206 | 7.0203 | 0.014891 | 1.1076 | 198.129 | 24.5727 | 0.050109 | 23.6361 | 23.9517 | 0.0012002 | 0.13577 | 1.2302 | 139.1668 | 0.00092414 | 0.068734 | 0.070214 | 129.2606 | 81.7027 | 50.7233 | 20.6964 | 108.067 | 0.0058535 | 0.22743 | 0.98525 | 0.99088 | 97.5956 | 275.622 | 339.72 | 344.257 | 927.252 | 0 | 0 | 0
|  | 2430 | 111.4671 | 17.3435 | 19.8412 | 0.056815 | 6.427 | 0.015798 | 1.2197 | 198.6812 | 25.1779 | 0.0459 | 24.2238 | 24.5592 | 0.0011273 | 0.12752 | 1.2361 | 139.825 | 0.00089758 | 0.069295 | 0.071396 | 129.6146 | 81.7618 | 50.3934 | 20.6984 | 113.4816 | 0.005651 | 0.22447 | 0.98583 | 0.99099 | 97.5959 | 275.622 | 339.8 | 344.505 | 928.762 | 0 | 0 | 0
|  | 2435 | 110.4646 | 17.9391 | 21.4275 | 0.054435 | 6.1578 | 0.016698 | 1.2578 | 199.2361 | 24.8717 | 0.048081 | 23.9316 | 24.2592 | 0.0011664 | 0.13195 | 1.2418 | 140.4737 | 0.00090894 | 0.068466 | 0.07073 | 129.9699 | 81.8218 | 50.1523 | 20.6976 | 110.7497 | 0.0057436 | 0.22451 | 0.98571 | 0.99111 | 97.5966 | 275.632 | 339.834 | 344.485 | 927.274 | 0 | 0 | 0
|  | 2440 | 109.9713 | 15.7696 | 32.253 | 0.061647 | 6.9736 | 0.014495 | 1.1084 | 199.7872 | 25.0345 | 0.081476 | 24.0822 | 24.4034 | 0.0019883 | 0.22492 | 1.2497 | 141.3658 | 0.00089356 | 0.068327 | 0.070436 | 130.3228 | 81.88 | 49.84 | 20.7004 | 112.1759 | 0.0056555 | 0.22297 | 0.98214 | 0.99128 | 97.5971 | 275.645 | 339.748 | 344.28 | 927.276 | 0 | 0 | 0
|  | 2445 | 111.1753 | 22.199 | 36.2869 | 0.044272 | 5.0081 | 0.021295 | 1.554 | 200.34 | 25.5092 | 0.064656 | 24.5319 | 24.8466 | 0.0016065 | 0.18173 | 1.2587 | 142.3825 | 0.00094276 | 0.068797 | 0.071181 | 130.6769 | 81.9387 | 49.5619 | 20.7025 | 116.437 | 0.0057863 | 0.22084 | 0.98414 | 0.9914 | 97.5969 | 275.633 | 339.652 | 344.009 | 927.33 | 0 | 0 | 0
|  | 2450 | 105.5732 | 17.8354 | 28.3114 | 0.052327 | 5.9193 | 0.01936 | 1.2388 | 200.8819 | 24.353 | 0.062517 | 23.4077 | 23.6968 | 0.0014814 | 0.16758 | 1.2664 | 143.2557 | 0.0010131 | 0.064824 | 0.067564 | 131.0237 | 81.9926 | 49.3687 | 20.7039 | 106.0657 | 0.0062662 | 0.21853 | 0.98459 | 0.99161 | 97.5992 | 275.654 | 339.473 | 343.667 | 927.39 | 0 | 0 | 0
|  | 2455 | 106.6933 | 16.0171 | 21.0573 | 0.058885 | 6.6612 | 0.018451 | 1.1103 | 201.4126 | 24.5698 | 0.051914 | 23.603 | 23.8848 | 0.00124 | 0.14027 | 1.2732 | 144.0254 | 0.0010865 | 0.065382 | 0.068286 | 131.3634 | 82.0418 | 49.0384 | 20.7035 | 107.903 | 0.0065372 | 0.21848 | 0.98603 | 0.99187 | 97.599 | 275.658 | 339.286 | 343.337 | 927.743 | 0 | 0 | 0
|  | 2460 | 103.9141 | 16.4046 | 24.5474 | 0.055997 | 6.3345 | 0.01891 | 1.1541 | 201.9391 | 24.2784 | 0.05824 | 23.3188 | 23.6018 | 0.0013746 | 0.15549 | 1.2797 | 144.7648 | 0.0010589 | 0.064627 | 0.066651 | 131.7007 | 82.0891 | 48.7916 | 20.7066 | 105.3391 | 0.0064747 | 0.21853 | 0.98549 | 0.99204 | 97.5991 | 275.631 | 339.223 | 343.34 | 927.38 | 0 | 0 | 0
|  | 2465 | 104.5521 | 16.8529 | 21.9689 | 0.054842 | 6.2038 | 0.019392 | 1.2145 | 202.4602 | 24.4752 | 0.05063 | 23.5049 | 23.7966 | 0.0012048 | 0.13629 | 1.2862 | 145.4942 | 0.0010635 | 0.066606 | 0.067299 | 132.0356 | 82.134 | 48.4784 | 20.7062 | 107.0409 | 0.0064578 | 0.22244 | 0.98653 | 0.99222 | 97.5963 | 275.65 | 339.182 | 343.391 | 927.299 | 0 | 0 | 0
|  | 2470 | 104.3395 | 19.0716 | 42.2764 | 0.048363 | 5.4709 | 0.027082 | 1.336 | 202.9825 | 24.3926 | 0.086177 | 23.4271 | 23.7258 | 0.0020446 | 0.23129 | 1.2943 | 146.4132 | 0.0013098 | 0.064612 | 0.066979 | 132.3713 | 82.1791 | 48.2488 | 20.7065 | 106.3265 | 0.0075169 | 0.21767 | 0.98276 | 0.99243 | 97.5958 | 275.649 | 339.204 | 343.529 | 927.293 | 0 | 0 | 0
|  | 2475 | 104.8076 | 18.5414 | 21.7813 | 0.049969 | 5.6526 | 0.028683 | 1.2943 | 203.5053 | 24.9538 | 0.044869 | 23.9601 | 24.2569 | 0.0010884 | 0.12312 | 1.3021 | 147.2992 | 0.0014333 | 0.064677 | 0.067293 | 132.7069 | 82.2244 | 47.9863 | 20.711 | 111.2474 | 0.0079039 | 0.21392 | 0.98781 | 0.99286 | 97.5975 | 275.641 | 339.119 | 343.319 | 927.224 | 0 | 0 | 0
|  | 2480 | 103.0194 | 21.169 | 40.8691 | 0.04302 | 4.8665 | 0.029957 | 1.3942 | 204.0249 | 24.2094 | 0.074762 | 23.2387 | 23.5171 | 0.0017582 | 0.19889 | 1.3092 | 148.1043 | 0.0012887 | 0.059981 | 0.065554 | 133.0391 | 82.2681 | 47.7568 | 20.7099 | 104.6792 | 0.0074692 | 0.2064 | 0.98499 | 0.9934 | 97.6021 | 275.66 | 339.021 | 343.083 | 927.221 | 0 | 0 | 0
|  | 2485 | 102.1915 | 17.9958 | 18.0309 | 0.050199 | 5.6786 | 0.030335 | 1.1859 | 204.5379 | 24.3763 | 0.038267 | 23.3843 | 23.6529 | 0.00090513 | 0.10239 | 1.3159 | 148.8575 | 0.0015228 | 0.059532 | 0.065129 | 133.3658 | 82.309 | 47.5409 | 20.7132 | 106.0615 | 0.0084244 | 0.20407 | 0.98941 | 0.99373 | 97.6038 | 275.661 | 338.81 | 342.701 | 927.27 | 0 | 0 | 0
|  | 2490 | 104.6893 | 19.9732 | 22.6032 | 0.046335 | 5.2415 | 0.031419 | 1.2928 | 205.0551 | 25.2222 | 0.04279 | 24.1923 | 24.4758 | 0.0010473 | 0.11847 | 1.3208 | 149.4096 | 0.0014558 | 0.0599 | 0.066517 | 133.6949 | 82.3515 | 47.2668 | 20.7163 | 113.5339 | 0.007933 | 0.19964 | 0.98939 | 0.99422 | 97.6009 | 275.674 | 338.761 | 342.73 | 927.178 | 0 | 0 | 0
|  | 2495 | 101.3116 | 21.0796 | 21.2117 | 0.042486 | 4.8061 | 0.03612 | 1.3678 | 205.5701 | 24.892 | 0.037346 | 23.864 | 24.1313 | 0.00090121 | 0.10195 | 1.3257 | 149.9607 | 0.0015346 | 0.058113 | 0.064444 | 134.0223 | 82.3928 | 47.0783 | 20.7207 | 110.5269 | 0.0083395 | 0.19699 | 0.99061 | 0.99482 | 97.6025 | 275.675 | 338.597 | 342.389 | 927.205 | 0 | 0 | 0
|  | 2500 | 96.7275 | 19.3892 | 13.4069 | 0.0441 | 4.9887 | 0.033392 | 1.2421 | 206.0652 | 23.9109 | 0.025546 | 22.9047 | 23.1448 | 0.00059125 | 0.066883 | 1.3294 | 150.3827 | 0.0014726 | 0.054777 | 0.061424 | 134.337 | 82.4261 | 46.8358 | 20.7225 | 101.9025 | 0.0083331 | 0.19411 | 0.99225 | 0.99513 | 97.6009 | 275.677 | 338.32 | 341.867 | 927.154 | 0 | 0 | 0
|  | 2505 | 99.6769 | 22.1114 | 27.8037 | 0.03985 | 4.5079 | 0.037222 | 1.3788 | 206.5562 | 24.7128 | 0.04634 | 23.6623 | 23.91 | 0.001108 | 0.12534 | 1.3336 | 150.8633 | 0.0014833 | 0.054945 | 0.063057 | 134.6482 | 82.4576 | 46.6418 | 20.7241 | 108.8038 | 0.0081711 | 0.18967 | 0.99009 | 0.99532 | 97.5984 | 275.668 | 338.17 | 341.709 | 927.141 | 0 | 0 | 0
|  | 2510 | 97.2265 | 16.4776 | 15.1752 | 0.052161 | 5.9005 | 0.03118 | 1.0459 | 207.0485 | 24.7163 | 0.033154 | 23.6416 | 23.875 | 0.00079155 | 0.089541 | 1.3384 | 151.4005 | 0.0016264 | 0.054554 | 0.061724 | 134.9601 | 82.4894 | 46.4205 | 20.729 | 108.7238 | 0.0087688 | 0.18861 | 0.99168 | 0.99542 | 97.597 | 275.682 | 337.826 | 341.161 | 928.27 | 0 | 0 | 0
|  | 2515 | 98.0439 | 20.8123 | 23.4432 | 0.041644 | 4.7109 | 0.038116 | 1.2251 | 207.5367 | 24.9265 | 0.040554 | 23.8363 | 24.0734 | 0.00097627 | 0.11044 | 1.3428 | 151.9004 | 0.0015873 | 0.051017 | 0.061619 | 135.2685 | 82.5196 | 46.1471 | 20.7313 | 110.5519 | 0.0085494 | 0.17804 | 0.99085 | 0.99543 | 97.5965 | 275.677 | 337.736 | 341.095 | 927.086 | 0 | 0 | 0
|  | 2520 | 91.8178 | 28.9334 | 27.2055 | 0.028053 | 3.1734 | 0.050381 | 1.7578 | 208.0113 | 24.3954 | 0.032433 | 23.3076 | 23.5318 | 0.0007632 | 0.086335 | 1.3471 | 152.3924 | 0.0014134 | 0.04931 | 0.057912 | 135.5673 | 82.5442 | 46.0083 | 20.7402 | 105.7964 | 0.0079554 | 0.17637 | 0.99184 | 0.9955 | 97.5958 | 275.694 | 337.434 | 340.679 | 927.063 | 0 | 0 | 0
|  | 2525 | 90.1974 | 23.215 | 25.037 | 0.034346 | 3.8853 | 0.048994 | 1.4457 | 208.4664 | 24.7344 | 0.036066 | 23.6195 | 23.8428 | 0.00085992 | 0.097276 | 1.3512 | 152.8514 | 0.0016828 | 0.049653 | 0.057191 | 135.8551 | 82.5609 | 45.8423 | 20.7458 | 108.7015 | 0.0089996 | 0.17546 | 0.99151 | 0.99559 | 97.5977 | 275.688 | 337.263 | 340.452 | 927.019 | 0 | 0 | 0
|  | 2530 | 91.4186 | 20.788 | 9.7321 | 0.038875 | 4.3977 | 0.040219 | 1.2221 | 208.9204 | 25.1561 | 0.015612 | 24.01 | 24.2334 | 0.00037834 | 0.042799 | 1.3543 | 153.2016 | 0.0015635 | 0.047508 | 0.057484 | 136.1417 | 82.5772 | 45.6649 | 20.7482 | 112.3827 | 0.0083915 | 0.16763 | 0.99405 | 0.99582 | 97.5972 | 275.686 | 337.092 | 340.229 | 926.997 | 0 | 0 | 0
|  | 2535 | 86.3706 | 19.8863 | 16.9873 | 0.038394 | 4.3432 | 0.038741 | 1.1776 | 209.3649 | 24.6514 | 0.027489 | 23.516 | 23.7266 | 0.00065221 | 0.07378 | 1.3569 | 153.493 | 0.0014874 | 0.045215 | 0.054367 | 136.4214 | 82.5897 | 45.4614 | 20.7554 | 107.8627 | 0.008204 | 0.16406 | 0.99325 | 0.99636 | 97.5965 | 275.684 | 336.916 | 339.932 | 927.243 | 0 | 0 | 0
|  | 2540 | 85.1438 | 28.1634 | 32.3667 | 0.026725 | 3.0232 | 0.060828 | 1.6379 | 209.7937 | 24.6803 | 0.036425 | 23.533 | 23.7474 | 0.00086501 | 0.097851 | 1.3607 | 153.9221 | 0.0016256 | 0.043773 | 0.053538 | 136.6911 | 82.5959 | 45.2938 | 20.7587 | 108.0666 | 0.0087757 | 0.16007 | 0.99281 | 0.99693 | 97.5974 | 275.66 | 336.764 | 339.833 | 926.859 | 0 | 0 | 0
|  | 2545 | 85.7058 | 25.3828 | 15.6083 | 0.029849 | 3.3765 | 0.056119 | 1.4657 | 210.2208 | 25.3259 | 0.019146 | 24.1286 | 24.3328 | 0.00046589 | 0.052702 | 1.364 | 154.2985 | 0.0016751 | 0.043748 | 0.053861 | 136.9596 | 82.6015 | 45.1768 | 20.7625 | 113.7002 | 0.0088039 | 0.15703 | 0.99533 | 0.9975 | 97.5981 | 275.667 | 336.486 | 339.334 | 926.906 | 0 | 0 | 0
|  | 2550 | 80.8492 | 20.1343 | 13.3322 | 0.035497 | 4.0155 | 0.052817 | 1.1659 | 210.6372 | 24.7733 | 0.019905 | 23.5862 | 23.7753 | 0.00047325 | 0.053535 | 1.3663 | 154.5641 | 0.0018748 | 0.041385 | 0.050946 | 137.2217 | 82.6028 | 44.9918 | 20.7689 | 108.7188 | 0.0097902 | 0.15329 | 0.99575 | 0.99801 | 97.5992 | 275.653 | 336.259 | 338.955 | 927.06 | 0 | 0 | 0
|  | 2555 | 81.2933 | 25.892 | 29.4083 | 0.027755 | 3.1397 | 0.070984 | 1.4929 | 211.0425 | 25.4561 | 0.03345 | 24.2181 | 24.4014 | 0.00081623 | 0.092334 | 1.3696 | 154.9288 | 0.0019702 | 0.041436 | 0.051235 | 137.4771 | 82.5998 | 44.8366 | 20.7729 | 114.7087 | 0.0099675 | 0.15047 | 0.99442 | 0.99821 | 97.5987 | 275.66 | 336.006 | 338.549 | 927.005 | 0 | 0 | 0
|  | 2560 | 76.6353 | 20.5113 | 23.262 | 0.033028 | 3.7362 | 0.057133 | 1.136 | 211.4374 | 24.4629 | 0.032793 | 23.2548 | 23.4292 | 0.00076831 | 0.086912 | 1.3735 | 155.3769 | 0.001887 | 0.037521 | 0.04808 | 137.7254 | 82.5927 | 44.7016 | 20.7771 | 105.8485 | 0.009941 | 0.14429 | 0.99459 | 0.9983 | 97.5975 | 275.666 | 335.742 | 338.26 | 927.025 | 0 | 0 | 0
|  | 2565 | 76.5194 | 26.2359 | 21.2365 | 0.025783 | 2.9166 | 0.08195 | 1.4599 | 211.8202 | 25.2107 | 0.022718 | 23.9406 | 24.1015 | 0.00054753 | 0.061938 | 1.3768 | 155.749 | 0.0021129 | 0.037641 | 0.048127 | 137.9659 | 82.581 | 44.5203 | 20.7822 | 112.3011 | 0.010631 | 0.14161 | 0.99607 | 0.99864 | 97.5971 | 275.634 | 335.39 | 337.644 | 927.119 | 0 | 0 | 0
|  | 2570 | 75.8702 | 37.8276 | 27.7223 | 0.01773 | 2.0057 | 0.11434 | 2.0457 | 212.2012 | 25.3533 | 0.020296 | 24.0578 | 24.2179 | 0.00049152 | 0.055602 | 1.3794 | 156.0429 | 0.0020273 | 0.036271 | 0.047535 | 138.2051 | 82.5686 | 44.4438 | 20.7853 | 113.4891 | 0.010233 | 0.1375 | 0.99691 | 0.99921 | 97.5976 | 275.662 | 335.136 | 337.366 | 927.111 | 0 | 0 | 0
|  | 2575 | 72.7408 | 22.5538 | 18.0388 | 0.028511 | 3.2252 | 0.079775 | 1.2648 | 212.5727 | 25.4931 | 0.021153 | 24.1669 | 24.3139 | 0.0005143 | 0.058179 | 1.3819 | 156.3273 | 0.0022744 | 0.036061 | 0.045905 | 138.4387 | 82.5525 | 44.3212 | 20.7921 | 114.6323 | 0.01119 | 0.13644 | 0.99719 | 0.99959 | 97.5985 | 275.651 | 334.81 | 336.847 | 927.332 | 0 | 0 | 0
|  | 2580 | 71.6068 | 23.6557 | 20.6992 | 0.026759 | 3.027 | 0.087566 | 1.2883 | 212.9336 | 25.0188 | 0.023238 | 23.6961 | 23.8352 | 0.00055389 | 0.062657 | 1.3846 | 156.6294 | 0.0023432 | 0.034475 | 0.045075 | 138.6661 | 82.5324 | 44.1721 | 20.792 | 110.3082 | 0.011649 | 0.13403 | 0.99754 | 1.0002 | 97.5985 | 275.641 | 334.51 | 336.474 | 927.328 | 0 | 0 | 0
|  | 2585 | 73.0378 | 26.6481 | 24.8702 | 0.024229 | 2.7408 | 0.09616 | 1.4045 | 213.2952 | 25.6497 | 0.024681 | 24.2765 | 24.415 | 0.00060258 | 0.068165 | 1.3875 | 156.9565 | 0.0023298 | 0.034029 | 0.045781 | 138.8933 | 82.5127 | 44.057 | 20.7935 | 115.8598 | 0.011357 | 0.13066 | 0.99789 | 1.0007 | 97.5985 | 275.665 | 334.274 | 336.182 | 927.423 | 0 | 0 | 0
|  | 2590 | 68.6124 | 38.4041 | 29.995 | 0.015793 | 1.7866 | 0.14202 | 2.0385 | 213.6494 | 24.8226 | 0.02006 | 23.479 | 23.6151 | 0.00047372 | 0.053589 | 1.3902 | 157.2608 | 0.002243 | 0.032195 | 0.043066 | 139.1154 | 82.4901 | 43.9358 | 20.798 | 108.4408 | 0.011308 | 0.1287 | 0.999 | 1.0013 | 97.5974 | 275.662 | 334.066 | 336.002 | 927.049 | 0 | 0 | 0
|  | 2595 | 68.8345 | 32.1989 | 29.8851 | 0.018898 | 2.1378 | 0.13114 | 1.6889 | 213.993 | 25.033 | 0.023736 | 23.6592 | 23.7943 | 0.00056477 | 0.063888 | 1.3928 | 157.5545 | 0.0024783 | 0.031916 | 0.043238 | 139.3311 | 82.4636 | 43.8847 | 20.7987 | 110.199 | 0.012202 | 0.12725 | 0.99919 | 1.0019 | 97.5974 | 275.635 | 333.8 | 335.706 | 926.653 | 0 | 0 | 0
|  | 2600 | 68.7356 | 22.662 | 21.5865 | 0.026812 | 3.0331 | 0.10884 | 1.2192 | 214.3369 | 25.5112 | 0.023894 | 24.0916 | 24.2233 | 0.00057879 | 0.065473 | 1.3956 | 157.8779 | 0.0029182 | 0.032691 | 0.043477 | 139.5479 | 82.4373 | 43.7412 | 20.8008 | 114.3566 | 0.013793 | 0.12768 | 0.99992 | 1.0026 | 97.5953 | 275.682 | 333.529 | 335.353 | 926.646 | 0 | 0 | 0
|  | 2605 | 69.0962 | 30.6881 | 27.0013 | 0.019904 | 2.2516 | 0.1586 | 1.4293 | 214.6815 | 25.865 | 0.021895 | 24.4112 | 24.5455 | 0.00053743 | 0.060795 | 1.3984 | 158.1936 | 0.0031568 | 0.028449 | 0.043126 | 139.7644 | 82.4113 | 43.6342 | 20.8041 | 117.4806 | 0.014585 | 0.11573 | 1.0006 | 1.0031 | 97.5942 | 275.653 | 333.331 | 335.165 | 927.239 | 0 | 0 | 0
|  | 2610 | 62.0947 | 38.2219 | 46.2065 | 0.014361 | 1.6246 | 0.22292 | 1.983 | 215.0095 | 24.5494 | 0.028521 | 23.1467 | 23.2667 | 0.00066359 | 0.075066 | 1.4014 | 158.5333 | 0.0032015 | 0.028478 | 0.039348 | 139.9706 | 82.3791 | 43.5406 | 20.81 | 105.7294 | 0.015449 | 0.11969 | 1.0004 | 1.0036 | 97.5963 | 275.649 | 333.003 | 334.729 | 927.22 | 0 | 0 | 0
|  | 2615 | 64.4453 | 27.3246 | 28.4471 | 0.020849 | 2.3585 | 0.13993 | 1.4693 | 215.3258 | 25.838 | 0.024244 | 24.3447 | 24.4634 | 0.0005931 | 0.067093 | 1.4046 | 158.8887 | 0.0029173 | 0.030633 | 0.040843 | 140.1711 | 82.3426 | 43.4744 | 20.812 | 117.0384 | 0.01364 | 0.12137 | 1.001 | 1.0038 | 97.5975 | 275.654 | 332.771 | 334.393 | 927.464 | 0 | 0 | 0
|  | 2620 | 63.556 | 14.9256 | 10.7289 | 0.037642 | 4.2582 | 0.073211 | 0.8768 | 215.6458 | 25.297 | 0.016874 | 23.8206 | 23.9335 | 0.00040386 | 0.045686 | 1.4071 | 159.1706 | 0.0027558 | 0.033005 | 0.040654 | 140.3748 | 82.3076 | 43.3243 | 20.8096 | 112.1205 | 0.013229 | 0.12921 | 1.0024 | 1.0044 | 97.5983 | 275.655 | 332.57 | 334.147 | 927.19 | 0 | 0 | 0
|  | 2625 | 68.4422 | 0 | 160.0006 | 0.0034756 | 0.39317 | 0.91393 | 8.7403 | 215.9758 | 25.8845 | 0.022715 | 24.3593 | 24.4813 | 0.0005561 | 0.062908 | 1.4095 | 159.4421 | 0.0031765 | 0.030378 | 0.043072 | 140.5841 | 82.2765 | 43.1541 | 20.8044 | 117.3189 | 0.014654 | 0.12058 | 1.0024 | 1.005 | 97.6006 | 275.662 | 332.372 | 334.037 | 927.153 | 0 | 0 | 0
|  | 2630 | 64.511 | 35.2856 | 22.6757 | 0.016162 | 1.8283 | 0.19822 | 1.6882 | 216.3082 | 24.9658 | 0.015544 | 23.4734 | 23.5765 | 0.00036648 | 0.041457 | 1.4118 | 159.703 | 0.0032035 | 0.027285 | 0.040479 | 140.793 | 82.2465 | 43.2373 | 20.8083 | 109.04 | 0.015233 | 0.11527 | 1.0035 | 1.0053 | 97.5998 | 275.649 | 332.07 | 333.529 | 927.187 | 0 | 0 | 0
|  | 2635 | 65.6549 | 18.1074 | 16.9145 | 0.032053 | 3.6259 | 0.10636 | 0.79959 | 216.6336 | 25.8876 | 0.022187 | 24.323 | 24.4353 | 0.00054215 | 0.06133 | 1.414 | 159.96 | 0.0034091 | 0.025629 | 0.040933 | 140.9965 | 82.2139 | 42.9875 | 20.8119 | 117.1581 | 0.015582 | 0.1085 | 1.0029 | 1.0054 | 97.5988 | 275.643 | 331.837 | 333.369 | 927.154 | 0 | 0 | 0
|  | 2640 | 60.6095 | 56.5507 | 47.6557 | 0.0094745 | 1.0718 | 0.33976 | 2.841 | 216.9493 | 25.3997 | 0.018857 | 23.8453 | 23.9446 | 0.00045151 | 0.051076 | 1.4165 | 160.241 | 0.0032191 | 0.026917 | 0.038318 | 141.1947 | 82.1777 | 42.9607 | 20.8185 | 112.6927 | 0.01507 | 0.11309 | 1.0032 | 1.0054 | 97.6001 | 275.659 | 331.569 | 332.95 | 927.141 | 0 | 0 | 0
|  | 2645 | 61.2612 | 39.5599 | 60.7589 | 0.013689 | 1.5486 | 0.24265 | 1.8363 | 217.2539 | 25.4228 | 0.03471 | 23.8563 | 23.963 | 0.00083175 | 0.094089 | 1.4197 | 160.6039 | 0.0033217 | 0.025138 | 0.038442 | 141.3866 | 82.1376 | 42.8644 | 20.8182 | 112.8474 | 0.015475 | 0.10842 | 1.001 | 1.005 | 97.6009 | 275.641 | 331.42 | 332.903 | 927.135 | 0 | 0 | 0
|  | 2650 | 59.9519 | 30.5962 | 33.3973 | 0.017322 | 1.9595 | 0.22248 | 1.3335 | 217.557 | 25.0949 | 0.024485 | 23.5306 | 23.6267 | 0.00057849 | 0.06544 | 1.4233 | 161.0027 | 0.0038538 | 0.023099 | 0.037631 | 141.5768 | 82.097 | 42.821 | 20.8193 | 109.871 | 0.017844 | 0.10392 | 1.0019 | 1.0047 | 97.6055 | 275.643 | 331.167 | 332.52 | 927.148 | 0 | 0 | 0
|  | 2655 | 58.9506 | 23.426 | 29.2273 | 0.022246 | 2.5165 | 0.1774 | 1.215 | 217.8542 | 25.9495 | 0.026651 | 24.308 | 24.3963 | 0.00065018 | 0.07355 | 1.4263 | 161.3502 | 0.0039463 | 0.027029 | 0.037726 | 141.7652 | 82.0543 | 42.691 | 20.8234 | 117.3664 | 0.01769 | 0.1119 | 1.0015 | 1.0045 | 97.6014 | 275.636 | 330.841 | 332.043 | 929.071 | 0 | 0 | 0
|  | 2660 | 60.1502 | 36.2444 | 36.6036 | 0.014671 | 1.6596 | 0.28176 | 1.7347 | 218.152 | 25.5417 | 0.022375 | 23.9134 | 24.0002 | 0.000537 | 0.060746 | 1.4293 | 161.6859 | 0.0041335 | 0.025449 | 0.038207 | 141.955 | 82.012 | 42.6127 | 20.8196 | 113.6465 | 0.018699 | 0.10892 | 1.0019 | 1.0045 | 97.5999 | 275.642 | 330.667 | 331.867 | 927.136 | 0 | 0 | 0
|  | 2665 | 59.1894 | 29.4392 | 28.0224 | 0.017773 | 2.0106 | 0.21989 | 1.4903 | 218.4503 | 25.618 | 0.020709 | 23.9682 | 24.0505 | 0.00049805 | 0.056341 | 1.4319 | 161.9786 | 0.0039082 | 0.026488 | 0.037756 | 142.1449 | 81.9701 | 42.5332 | 20.8216 | 114.2467 | 0.01774 | 0.11139 | 1.002 | 1.0044 | 97.5989 | 275.653 | 330.438 | 331.573 | 927.107 | 0 | 0 | 0
|  | 2670 | 59.4391 | 30.9142 | 33.1278 | 0.016997 | 1.9227 | 0.20767 | 1.4928 | 218.7469 | 25.2412 | 0.023778 | 23.5986 | 23.68 | 0.00056307 | 0.063695 | 1.4345 | 162.2787 | 0.0035297 | 0.025373 | 0.037572 | 142.3332 | 81.9277 | 42.4388 | 20.8203 | 110.8312 | 0.016425 | 0.1095 | 1.0015 | 1.0042 | 97.5974 | 275.654 | 330.199 | 331.337 | 927.153 | 0 | 0 | 0
|  | 2675 | 60.0952 | 37.6569 | 33.9878 | 0.014107 | 1.5959 | 0.2719 | 1.5806 | 219.0457 | 25.6521 | 0.019917 | 23.9779 | 24.074 | 0.00047948 | 0.05424 | 1.4372 | 162.5736 | 0.0038357 | 0.022298 | 0.037584 | 142.5211 | 81.8863 | 42.3659 | 20.8224 | 114.4457 | 0.017427 | 0.10055 | 1.0018 | 1.0041 | 97.5982 | 275.654 | 330.132 | 331.455 | 927.094 | 0 | 0 | 0
|  | 2680 | 57.0756 | 34.7108 | 38.4033 | 0.014536 | 1.6443 | 0.31722 | 1.487 | 219.3387 | 25.5752 | 0.023281 | 23.8868 | 23.9772 | 0.00055822 | 0.063147 | 1.4397 | 162.867 | 0.0046111 | 0.021614 | 0.036149 | 142.7054 | 81.8428 | 42.2943 | 20.8271 | 113.6688 | 0.020608 | 0.098966 | 1.0014 | 1.004 | 97.601 | 275.649 | 329.867 | 331.115 | 927.094 | 0 | 0 | 0
|  | 2685 | 56.4968 | 42.7515 | 44.0539 | 0.011682 | 1.3215 | 0.42596 | 1.7928 | 219.6226 | 25.8347 | 0.021254 | 24.1174 | 24.2141 | 0.00051465 | 0.058218 | 1.4424 | 163.1705 | 0.0049761 | 0.020944 | 0.035879 | 142.8855 | 81.7961 | 42.2234 | 20.8293 | 115.9308 | 0.021882 | 0.096702 | 1.0015 | 1.0039 | 97.5922 | 275.644 | 329.706 | 331.028 | 927.146 | 0 | 0 | 0
|  | 2690 | 54.997 | 33.9969 | 50.1068 | 0.014301 | 1.6177 | 0.35242 | 1.5006 | 219.9013 | 26.1357 | 0.029265 | 24.3879 | 24.485 | 0.00071655 | 0.081058 | 1.4455 | 163.5186 | 0.0050398 | 0.02146 | 0.035172 | 143.0631 | 81.7477 | 42.1709 | 20.8332 | 118.5968 | 0.021904 | 0.097386 | 1.0007 | 1.004 | 97.5949 | 275.622 | 329.563 | 330.876 | 927.166 | 0 | 0 | 0
|  | 2695 | 53.6807 | 27.8678 | 46.694 | 0.017028 | 1.9263 | 0.28025 | 1.1493 | 220.173 | 25.3202 | 0.033527 | 23.6177 | 23.7158 | 0.00079511 | 0.089945 | 1.4493 | 163.9462 | 0.0047721 | 0.019571 | 0.034063 | 143.2362 | 81.6969 | 42.0801 | 20.8333 | 111.2678 | 0.021453 | 0.094215 | 1.0003 | 1.0041 | 97.5956 | 275.646 | 329.435 | 330.803 | 927.129 | 0 | 0 | 0
|  | 2700 | 53.659 | 30.6381 | 31.4541 | 0.015482 | 1.7514 | 0.30775 | 1.3789 | 220.4414 | 26.0336 | 0.019986 | 24.2685 | 24.3655 | 0.00048698 | 0.055088 | 1.4525 | 164.3087 | 0.0047647 | 0.021348 | 0.034322 | 143.4072 | 81.645 | 42.0059 | 20.8357 | 117.5551 | 0.02089 | 0.097315 | 1.0018 | 1.0041 | 97.5969 | 275.61 | 329.237 | 330.553 | 927.119 | 0 | 0 | 0
|  | 2705 | 53.7663 | 32.5713 | 31.2906 | 0.014592 | 1.6507 | 0.3325 | 1.3887 | 220.7099 | 25.7774 | 0.018932 | 24.0196 | 24.1178 | 0.00045661 | 0.051652 | 1.4548 | 164.5756 | 0.0048521 | 0.020264 | 0.034249 | 143.5786 | 81.5933 | 41.9247 | 20.8348 | 115.2047 | 0.021428 | 0.095084 | 1.002 | 1.0041 | 97.5983 | 275.631 | 329.099 | 330.444 | 927.202 | 0 | 0 | 0
|  | 2710 | 53.4664 | 29.5984 | 37.6421 | 0.015969 | 1.8064 | 0.30521 | 1.3239 | 220.978 | 25.6014 | 0.025112 | 23.8414 | 23.9367 | 0.00060109 | 0.067997 | 1.4575 | 164.8747 | 0.0048737 | 0.021141 | 0.034227 | 143.7498 | 81.5417 | 41.8571 | 20.834 | 113.5691 | 0.021649 | 0.097693 | 1.0014 | 1.0042 | 97.5961 | 275.612 | 328.903 | 330.217 | 927.252 | 0 | 0 | 0
|  | 2715 | 55.7026 | 28.5796 | 32.0817 | 0.017229 | 1.949 | 0.28883 | 1.276 | 221.2509 | 26.1848 | 0.022586 | 24.3754 | 24.4735 | 0.00055275 | 0.062528 | 1.4604 | 165.201 | 0.0049764 | 0.021985 | 0.035609 | 143.9244 | 81.4921 | 41.7655 | 20.8319 | 118.7588 | 0.021617 | 0.098603 | 1.0019 | 1.0045 | 97.5985 | 275.619 | 328.777 | 330.101 | 927.271 | 0 | 0 | 0
|  | 2720 | 54.1319 | 34.9739 | 31.9861 | 0.013682 | 1.5478 | 0.35117 | 1.5123 | 221.5255 | 25.6574 | 0.018253 | 23.8764 | 23.977 | 0.00043765 | 0.049507 | 1.4629 | 165.4811 | 0.0048049 | 0.020692 | 0.034492 | 144.0997 | 81.4432 | 41.6899 | 20.8334 | 113.9844 | 0.021329 | 0.096424 | 1.0027 | 1.0048 | 97.5961 | 275.634 | 328.667 | 330.052 | 927.268 | 0 | 0 | 0
|  | 2725 | 53.4711 | 31.0493 | 30.7463 | 0.015224 | 1.7221 | 0.32083 | 1.3808 | 221.7945 | 26.2874 | 0.019065 | 24.4513 | 24.5508 | 0.00046807 | 0.052949 | 1.4651 | 165.7373 | 0.0048842 | 0.021021 | 0.034219 | 144.2714 | 81.3925 | 41.6208 | 20.8372 | 119.5957 | 0.021177 | 0.095974 | 1.0028 | 1.005 | 97.5977 | 275.649 | 328.514 | 329.851 | 927.252 | 0 | 0 | 0
|  | 2730 | 52.5105 | 17.1608 | 22.9075 | 0.02705 | 3.0599 | 0.17169 | 0.74456 | 222.0595 | 25.2869 | 0.026248 | 23.5099 | 23.607 | 0.00061964 | 0.070095 | 1.4678 | 166.0449 | 0.004644 | 0.02014 | 0.033465 | 144.4406 | 81.3405 | 41.5205 | 20.8353 | 110.6139 | 0.020955 | 0.095765 | 1.0025 | 1.0055 | 97.6014 | 275.639 | 328.363 | 329.72 | 927.234 | 0 | 0 | 0

## modrin50_2_red
Exported data | Column2 | Column3 | Column4 | Column5 | Column6 | Column7 | Column8 | Column9 | Column10 | Column11 | Column12 | Column13 | Column14 | Column15 | Column16 | Column17 | Column18 | Column19 | Column20 | Column21 | Column22 | Column23 | Column24 | Column25 | Column26 | Column27 | Column28 | Column29 | Column30 | Column31 | Column32 | Column33 | Column34 | Column35 | Column36 | Column37 | Column38 | Column39
Parameter | Value | Time (s) | HRR (kW/mｲ) | EHC (MJ/kg) | SEA (mｲ/kg) | MLR (g/s) | Specific MLR (g/sｷmｲ) | COY (kg/kg) | CO2Y (kg/kg) | THR (MJ/mｲ) | MFR (g/s) | k (1/m) | V stack (l/s) | V smoke (l/s) | SPR (mｲ/s) | RSR ((mｲ/s)/mｲ) | TSP (mｲ) | TSR (mｲ/mｲ) | COP (g/s) | CO2P (g/s) | O2C (g/s) | TOC (g) | ARHE(kW/mｲ) | Specimen mass (g) | Oxygen (%) | DPT (Pa) | CO (%) | CO2 (%) | PDM (-) | PDC (-) | APT (kPa) | Cold Trap TC (K) | Stack TC (K) | Smoke TC (K) | Cone Heater TC (K) | Soot MFM (g/s) | Spare TC (K) | HFM (kW/mｲ)
Peaks |  | 0 | -0.34701 | -0.00709 | -0.2801 | 0.43265 | 48.9428 | -2.2665e-05 | 0.0027037 | 0 | 25.0302 | -0.005277 | 22.844 | 22.9648 | -0.00012119 | -0.013709 | 0 | 0 | -9.806e-06 | 0.0011697 | 0.0002085 | 0 | 0 | 115.6 | 20.9502 | 106.3899 | 0.0022828 | 0.047169 | 1.002 | 1.0014 | 97.8411 | 275.484 | 322.335 | 324.04 | 1019.885 | 0 | 0 | 0
peak HRR (kW/mｲ) | 176.1254 | 5 | 0.062836 | 0.0082476 | -2.6589 | 0.067349 | 7.6187 | -0.00032567 | 0.027483 | 0.00015709 | 25.3491 | -0.0076968 | 23.1387 | 23.2661 | -0.00017908 | -0.020257 | 0 | 0 | -2.1933e-05 | 0.0018509 | 0.00053214 | 0.0018516 | 0.031418 | 114.502 | 20.9491 | 109.1356 | 0.0022339 | 0.048899 | 1.0015 | 1.0006 | 97.8414 | 275.475 | 322.386 | 324.161 | 1019.918 | 0 | 0 | 0
peak EHC (MJ/kg) | 55.9539 | 10 | 0.50408 | 0 | 0 | -0.014777 | -1.6716 | 0 | 0 | 0.0015744 | 25.4714 | -0.0027096 | 23.2843 | 23.45 | -6.3539e-05 | -0.0071877 | 0 | 0 | 1.6401e-05 | 0.0011584 | 0.0006816 | 0.004886 | 0.15744 | 114.4545 | 20.9486 | 110.3517 | 0.0023899 | 0.047087 | 0.99998 | 0.99967 | 97.8407 | 275.496 | 322.857 | 325.155 | 1018.55 | 0 | 0 | 0
peak MLR (g/s) | 0.12659 | 15 | 0.28078 | 0.16494 | 21.7633 | 0.015048 | 1.7023 | 0.0037738 | 0.035002 | 0.0035365 | 25.6966 | 0.013797 | 23.532 | 23.7378 | 0.0003275 | 0.037048 | 0.00081876 | 0.09262 | 5.6789e-05 | 0.00052672 | 0.00048242 | 0.007796 | 0.23577 | 114.4498 | 20.9493 | 112.512 | 0.0025519 | 0.045443 | 0.99693 | 0.9985 | 97.8422 | 275.492 | 323.432 | 326.26 | 1017.078 | 0 | 0 | 0
peak SEA (mｲ/kg) | 88.9108 | 20 | -0.84863 | -0.23368 | 52.1355 | 0.032104 | 3.6317 | 0.0045466 | 0.025691 | 0.0042385 | 25.7637 | 0.070126 | 23.6329 | 23.8679 | 0.0016738 | 0.18934 | 0.0058219 | 0.65859 | 0.00014596 | 0.00082477 | -4.7573e-05 | 0.0090021 | 0.21192 | 114.2957 | 20.9511 | 113.2896 | 0.0029092 | 0.0462 | 0.98956 | 0.99748 | 97.8419 | 275.471 | 323.973 | 327.195 | 1015.671 | 0 | 0 | 0
peak COY (kg/kg) | 1.1208 | 25 | -10.8342 | -2.3686 | 88.9108 | 0.040434 | 4.574 | 0.011677 | 0.92006 | 0.0042385 | 25.7592 | 0.15039 | 23.6559 | 23.9042 | 0.003595 | 0.40668 | 0.018994 | 2.1486 | 0.00047217 | 0.037202 | 0.00022877 | 0.009574 | 0.16954 | 114.1339 | 20.9502 | 113.3801 | 0.0042187 | 0.13914 | 0.97967 | 0.99657 | 97.8404 | 275.485 | 324.344 | 327.749 | 1014.381 | 0 | 0 | 0
peak CO2Y (kg/kg) | 5.3573 | 30 | 10.9967 | 1.2183 | 30.9842 | 0.079793 | 9.0263 | 0.010617 | 1.3281 | 0.03173 | 24.9714 | 0.10623 | 22.982 | 23.2725 | 0.0024723 | 0.27967 | 0.034162 | 3.8645 | 0.00084715 | 0.10597 | 0.022643 | 0.066752 | 1.0577 | 113.8536 | 20.8689 | 106.7813 | 0.0058312 | 0.32338 | 0.98387 | 0.99582 | 97.8394 | 275.496 | 325.046 | 329.155 | 1013.446 | 0 | 0 | 0
|  | 35 | 89.8604 | 6.8396 | 4.8429 | 0.11614 | 13.1383 | 0.0086079 | 1.1841 | 0.28387 | 24.3022 | 0.024499 | 22.5166 | 22.9583 | 0.00056246 | 0.063627 | 0.041749 | 4.7228 | 0.00099975 | 0.13753 | 0.070184 | 0.29882 | 8.1107 | 113.3394 | 20.6896 | 101.8153 | 0.0065772 | 0.41651 | 0.99238 | 0.99515 | 97.8388 | 275.473 | 327.234 | 333.652 | 1013.532 | 0 | 0 | 0
Time To Peaks |  | 40 | 139.0632 | 9.7109 | 11.1937 | 0.12659 | 14.3203 | 0.0088529 | 1.1893 | 0.85618 | 23.5946 | 0.062585 | 22.0494 | 22.6414 | 0.001417 | 0.1603 | 0.046698 | 5.2826 | 0.0011207 | 0.15055 | 0.098949 | 0.72165 | 21.4045 | 112.7278 | 20.5714 | 96.7995 | 0.0072348 | 0.46401 | 0.98742 | 0.99447 | 97.8388 | 275.465 | 330.053 | 338.915 | 1013.917 | 0 | 0 | 0
t peak HRR (s) | 50 | 45 | 170.9633 | 12.1168 | 20.0836 | 0.12473 | 14.1096 | 0.010299 | 1.1422 | 1.6312 | 23.5974 | 0.10904 | 22.2443 | 22.9725 | 0.002505 | 0.28337 | 0.056503 | 6.3917 | 0.0012846 | 0.14246 | 0.1152 | 1.257 | 36.25 | 112.0955 | 20.5091 | 97.6668 | 0.0079525 | 0.44141 | 0.98151 | 0.99376 | 97.8392 | 275.475 | 332.931 | 343.83 | 1014.626 | 0 | 0 | 0
t peak EHC (s) | 1775 | 50 | 176.1254 | 14.1595 | 29.8799 | 0.10996 | 12.4387 | 0.010635 | 1.1428 | 2.499 | 23.8146 | 0.1404 | 22.5966 | 23.4019 | 0.0032855 | 0.37167 | 0.070979 | 8.0293 | 0.0011694 | 0.12566 | 0.11546 | 1.8337 | 49.9794 | 111.4976 | 20.5121 | 100.1268 | 0.0074008 | 0.39135 | 0.9775 | 0.99323 | 97.8395 | 275.497 | 335.119 | 347.062 | 1015.703 | 0 | 0 | 0
t peak MLR (s) | 40 | 55 | 165.6484 | 13.6225 | 42.4839 | 0.10749 | 12.1599 | 0.011248 | 1.1701 | 3.3534 | 24.4272 | 0.18935 | 23.2736 | 24.118 | 0.0045667 | 0.5166 | 0.09061 | 10.25 | 0.0012091 | 0.12578 | 0.10977 | 2.3968 | 60.971 | 110.9821 | 20.5442 | 105.7793 | 0.0074415 | 0.38296 | 0.97142 | 0.99256 | 97.8393 | 275.465 | 336.504 | 348.713 | 1016.012 | 0 | 0 | 0
t peak SEA (s) | 25 | 60 | 153.4217 | 12.4081 | 46.2599 | 0.1093 | 12.3647 | 0.01094 | 1.0651 | 4.1511 | 24.0361 | 0.21219 | 22.9859 | 23.83 | 0.0050564 | 0.57199 | 0.11467 | 12.9715 | 0.0011958 | 0.11642 | 0.10168 | 2.9254 | 69.1847 | 110.4177 | 20.5681 | 102.7991 | 0.0074677 | 0.36284 | 0.96826 | 0.9919 | 97.8403 | 275.509 | 337.751 | 350.155 | 1016.721 | 0 | 0 | 0
t peak COY (s) | 1775 | 65 | 142.6302 | 13.0922 | 32.8453 | 0.096305 | 10.8943 | 0.01177 | 1.1346 | 4.8912 | 23.6291 | 0.13478 | 22.6534 | 23.4692 | 0.0031632 | 0.35783 | 0.13522 | 15.296 | 0.0011336 | 0.10927 | 0.094695 | 3.4164 | 75.2494 | 109.906 | 20.5882 | 99.597 | 0.0072839 | 0.34842 | 0.97608 | 0.99115 | 97.8393 | 275.5 | 338.599 | 350.792 | 1017.389 | 0 | 0 | 0
t peak CO2Y (s) | 1775 | 70 | 134.8139 | 13.0329 | 25.5706 | 0.091442 | 10.3441 | 0.012226 | 1.1553 | 5.5848 | 23.4412 | 0.10028 | 22.5248 | 23.318 | 0.0023382 | 0.2645 | 0.14897 | 16.8518 | 0.001118 | 0.10564 | 0.08988 | 3.8778 | 79.7831 | 109.447 | 20.6039 | 98.2439 | 0.0072549 | 0.34068 | 0.97918 | 0.99041 | 97.84 | 275.517 | 339.376 | 351.327 | 1018.163 | 0 | 0 | 0
|  | 75 | 134.4718 | 14.4944 | 34.2258 | 0.082013 | 9.2775 | 0.013657 | 1.267 | 6.258 | 24.0805 | 0.11705 | 23.1824 | 23.9801 | 0.002807 | 0.31753 | 0.16183 | 18.3069 | 0.00112 | 0.10391 | 0.089436 | 4.3261 | 83.4405 | 108.9945 | 20.6148 | 103.8695 | 0.0071329 | 0.32808 | 0.97671 | 0.9898 | 97.8391 | 275.512 | 340.01 | 351.71 | 1018.744 | 0 | 0 | 0
Test Results (between 23 and 1823 s) |  | 80 | 129.4823 | 13.4167 | 29.9913 | 0.085314 | 9.6509 | 0.012159 | 1.1366 | 6.9179 | 24.093 | 0.10659 | 23.2324 | 24.0053 | 0.0025587 | 0.28944 | 0.17525 | 19.8243 | 0.0010373 | 0.096966 | 0.085638 | 4.7638 | 86.474 | 108.6126 | 20.6293 | 104.1474 | 0.0067754 | 0.30896 | 0.97737 | 0.98929 | 97.8394 | 275.507 | 340.567 | 351.897 | 1019.206 | 0 | 0 | 0
mean HRR (kW/mｲ) | 58.0763 | 85 | 121.2716 | 13.5979 | 29.936 | 0.078838 | 8.9184 | 0.012581 | 1.201 | 7.5448 | 24.1482 | 0.098083 | 23.3127 | 24.0624 | 0.0023601 | 0.26698 | 0.18754 | 21.2154 | 0.00099189 | 0.094689 | 0.080802 | 5.1799 | 88.7624 | 108.1519 | 20.6481 | 104.7471 | 0.0065706 | 0.30215 | 0.97774 | 0.9887 | 97.8395 | 275.502 | 340.964 | 351.928 | 1019.6 | 0 | 0 | 0
mean EHC (MJ/kg) | 10.2755 | 90 | 115.5458 | 14.4216 | 31.9681 | 0.070826 | 8.012 | 0.013538 | 1.2924 | 8.1368 | 23.8951 | 0.095118 | 23.0881 | 23.804 | 0.0022642 | 0.25613 | 0.1991 | 22.5232 | 0.00095885 | 0.091537 | 0.077194 | 5.5749 | 90.4094 | 107.8247 | 20.6586 | 102.6502 | 0.0064727 | 0.2962 | 0.97767 | 0.9883 | 97.8404 | 275.506 | 341.255 | 351.837 | 1019.963 | 0 | 0 | 0
mean MLR (g/s) | 0.049956 | 95 | 110.7986 | 11.7506 | 23.082 | 0.083354 | 9.4292 | 0.011571 | 1.0207 | 8.7027 | 23.5561 | 0.081997 | 22.7753 | 23.4638 | 0.001924 | 0.21764 | 0.20958 | 23.7076 | 0.00096445 | 0.085081 | 0.073637 | 5.9519 | 91.6075 | 107.4211 | 20.668 | 99.8233 | 0.0065569 | 0.28179 | 0.97886 | 0.98803 | 97.8403 | 275.485 | 341.475 | 351.799 | 1020.389 | 0 | 0 | 0
mean SEA (mｲ/kg) | 5.7266 | 100 | 107.6936 | 13.0966 | 24.3385 | 0.072692 | 8.223 | 0.012547 | 1.1432 | 9.2489 | 24.2057 | 0.073427 | 23.4118 | 24.0947 | 0.0017692 | 0.20014 | 0.21881 | 24.7521 | 0.00091204 | 0.083099 | 0.071629 | 6.3151 | 92.4894 | 107.0165 | 20.6831 | 105.4429 | 0.0062194 | 0.27002 | 0.9796 | 0.98781 | 97.8408 | 275.474 | 341.6 | 351.564 | 1020.464 | 0 | 0 | 0
mean COY (kg/kg) | 0.036312 | 105 | 101.1826 | 13.0095 | 19.9344 | 0.068754 | 7.7776 | 0.013933 | 1.1566 | 9.7711 | 24.0124 | 0.057401 | 23.2278 | 23.877 | 0.0013706 | 0.15504 | 0.22666 | 25.64 | 0.00095794 | 0.079518 | 0.067562 | 6.6631 | 93.0584 | 106.6874 | 20.6963 | 103.7785 | 0.0064485 | 0.26203 | 0.98116 | 0.98758 | 97.8407 | 275.458 | 341.643 | 351.192 | 1020.294 | 0 | 0 | 0
mean CO2Y (kg/kg) | 1.0143 | 110 | 95.8894 | 11.0726 | 12.3567 | 0.076555 | 8.6601 | 0.012255 | 1.0066 | 10.2638 | 23.8817 | 0.039902 | 23.1003 | 23.7075 | 0.00094597 | 0.10701 | 0.23245 | 26.2951 | 0.0009382 | 0.07706 | 0.064302 | 6.9927 | 93.3074 | 106.3163 | 20.7073 | 102.6473 | 0.0063856 | 0.25645 | 0.98289 | 0.98735 | 97.8397 | 275.458 | 341.627 | 350.606 | 1020.369 | 0 | 0 | 0
Total heat release (MJ/mｲ) | 104.433 | 115 | 94.0457 | 13.542 | 10.3309 | 0.061392 | 6.9447 | 0.015125 | 1.2959 | 10.7386 | 24.0549 | 0.026602 | 23.2627 | 23.8419 | 0.00063423 | 0.071746 | 0.2364 | 26.742 | 0.00092856 | 0.079558 | 0.063673 | 7.3127 | 93.3795 | 105.9449 | 20.7114 | 104.1185 | 0.0063149 | 0.26175 | 0.98416 | 0.98715 | 97.8391 | 275.434 | 341.551 | 350.055 | 1020.411 | 0 | 0 | 0
Total oxygen consumed (g) | 72.1061 | 120 | 93.3193 | 10.5874 | 12.4149 | 0.077918 | 8.8142 | 0.011319 | 0.96311 | 11.2071 | 23.9306 | 0.040836 | 23.1295 | 23.6881 | 0.00096734 | 0.10943 | 0.2404 | 27.195 | 0.00088196 | 0.075043 | 0.062578 | 7.6283 | 93.3922 | 105.6698 | 20.7143 | 102.9874 | 0.0061342 | 0.25047 | 0.98226 | 0.98683 | 97.8395 | 275.426 | 341.359 | 349.603 | 1020.432 | 0 | 0 | 0
Mass lost (g) | 90.0267 | 125 | 89.4166 | 12.4121 | 15.3314 | 0.063683 | 7.204 | 0.012339 | 1.1293 | 11.6639 | 23.6348 | 0.041723 | 22.8536 | 23.401 | 0.00097635 | 0.11045 | 0.24526 | 27.7446 | 0.00078577 | 0.071916 | 0.059943 | 7.9346 | 93.3112 | 105.1992 | 20.7214 | 100.5015 | 0.0057611 | 0.24434 | 0.98196 | 0.98662 | 97.8403 | 275.412 | 341.509 | 349.688 | 1020.212 | 0 | 0 | 0
Average specific MLR (g/sｷmｲ) | 6.6237 | 130 | 85.4294 | 13.746 | 15.4968 | 0.054939 | 6.2148 | 0.014448 | 1.2707 | 12.101 | 23.5547 | 0.036549 | 22.7734 | 23.2944 | 0.00085138 | 0.09631 | 0.24983 | 28.2615 | 0.00079376 | 0.069813 | 0.057459 | 8.2281 | 93.0847 | 105.0259 | 20.7302 | 99.8088 | 0.0058079 | 0.23915 | 0.98248 | 0.98657 | 97.8405 | 275.389 | 341.468 | 349.28 | 1020.008 | 0 | 0 | 0
Total smoke release (mｲ/mｲ) | 69.6288 | 135 | 84.9605 | 9.556 | 16.0649 | 0.078595 | 8.8908 | 0.01084 | 0.88683 | 12.527 | 24.0491 | 0.053141 | 23.2507 | 23.7599 | 0.0012626 | 0.14283 | 0.25512 | 28.8594 | 0.00085201 | 0.0697 | 0.057213 | 8.5148 | 92.7925 | 104.6148 | 20.7356 | 104.0401 | 0.0059867 | 0.23483 | 0.98053 | 0.98647 | 97.8386 | 275.392 | 341.458 | 348.935 | 1019.816 | 0 | 0 | 0
Total smoke production (mｲ) | 0.61552 | 140 | 83.8298 | 13.0107 | 11.4909 | 0.056958 | 6.4432 | 0.016347 | 1.2454 | 12.949 | 24.4427 | 0.027141 | 23.6224 | 24.1146 | 0.00065449 | 0.074038 | 0.25991 | 29.4016 | 0.00093109 | 0.070937 | 0.056819 | 8.7999 | 92.4926 | 104.2903 | 20.7406 | 107.4332 | 0.0062623 | 0.23509 | 0.98335 | 0.98638 | 97.8376 | 275.368 | 341.33 | 348.442 | 1019.751 | 0 | 0 | 0
MARHE (kW/mｲ) | 93.3922 | 145 | 83.2596 | 14.6402 | 21.3247 | 0.050274 | 5.6871 | 0.019769 | 1.3704 | 13.3667 | 24.2793 | 0.044765 | 23.4666 | 23.9488 | 0.0010721 | 0.12128 | 0.26423 | 29.8898 | 0.00099388 | 0.068896 | 0.056224 | 9.0825 | 92.1841 | 104.0297 | 20.7414 | 106.0111 | 0.0065562 | 0.23084 | 0.9813 | 0.98631 | 97.838 | 275.362 | 341.362 | 348.376 | 1019.656 | 0 | 0 | 0
|  | 150 | 81.0516 | 11.6503 | 9.0574 | 0.0615 | 6.957 | 0.01826 | 1.0816 | 13.7775 | 24.1485 | 0.023395 | 23.3397 | 23.8102 | 0.00055704 | 0.063013 | 0.2683 | 30.3506 | 0.001123 | 0.066521 | 0.054715 | 9.3598 | 91.8498 | 103.7632 | 20.7459 | 104.8698 | 0.007132 | 0.22538 | 0.98373 | 0.98635 | 97.8394 | 275.35 | 341.355 | 348.236 | 1019.635 | 0 | 0 | 0
Test Averages |  | 155 | 77.2149 | 9.3342 | 8.4739 | 0.073127 | 8.2722 | 0.016572 | 0.85917 | 14.1731 | 23.6174 | 0.026622 | 22.8263 | 23.2769 | 0.00061967 | 0.070098 | 0.27124 | 30.6833 | 0.0012118 | 0.062828 | 0.052103 | 9.6269 | 91.4396 | 103.4144 | 20.7513 | 100.3074 | 0.0076291 | 0.21917 | 0.98343 | 0.98641 | 97.8394 | 275.349 | 341.352 | 348.091 | 1019.603 | 0 | 0 | 0
HRR(60) (kW/mｲ) | 125.2247 | 160 | 75.636 | 10.4491 | 10.1278 | 0.063988 | 7.2385 | 0.020411 | 0.98951 | 14.5553 | 23.5182 | 0.027969 | 22.7287 | 23.1705 | 0.00064806 | 0.07331 | 0.27441 | 31.0419 | 0.0013061 | 0.063317 | 0.051355 | 9.8855 | 90.9704 | 103.0573 | 20.7533 | 99.4589 | 0.0080657 | 0.22127 | 0.98338 | 0.98651 | 97.8384 | 275.361 | 341.326 | 347.961 | 1019.569 | 0 | 0 | 0
HRR(120) (kW/mｲ) | 111.128 | 165 | 73.7368 | 11.0859 | 8.2825 | 0.058799 | 6.6514 | 0.02292 | 1.0197 | 14.9287 | 23.3282 | 0.0212 | 22.5429 | 22.972 | 0.000487 | 0.05509 | 0.27725 | 31.3629 | 0.0013477 | 0.059958 | 0.04983 | 10.1385 | 90.4769 | 102.7706 | 20.7576 | 97.8487 | 0.008297 | 0.21324 | 0.9842 | 0.98657 | 97.8375 | 275.363 | 341.294 | 347.791 | 1019.511 | 0 | 0 | 0
HRR(180) (kW/mｲ) | 98.6675 | 170 | 71.7049 | 9.2063 | 3.4352 | 0.068852 | 7.7887 | 0.019448 | 0.85338 | 15.2923 | 23.4074 | 0.010267 | 22.6156 | 23.0366 | 0.00023652 | 0.026755 | 0.27906 | 31.5675 | 0.0013391 | 0.058757 | 0.048541 | 10.3844 | 89.9547 | 102.4523 | 20.7633 | 98.4975 | 0.0082387 | 0.20929 | 0.98547 | 0.98663 | 97.8372 | 275.359 | 341.235 | 347.588 | 1019.444 | 0 | 0 | 0
HRR(240) (kW/mｲ) | 90.008 | 175 | 72.0841 | 10.4376 | 1.972 | 0.061051 | 6.9062 | 0.025715 | 1.0428 | 15.6518 | 24.4761 | 0.0050022 | 23.6418 | 24.0677 | 0.00012039 | 0.013619 | 0.27995 | 31.6684 | 0.0015699 | 0.063663 | 0.049588 | 10.6297 | 89.4387 | 102.1019 | 20.7676 | 107.668 | 0.0089557 | 0.21527 | 0.98617 | 0.98673 | 97.8382 | 275.349 | 341.144 | 347.29 | 1019.509 | 0 | 0 | 0
HRR(300) (kW/mｲ) | 84.422 | 180 | 71.6554 | 11.1496 | 12.7756 | 0.056812 | 6.4267 | 0.026069 | 1.0277 | 16.0111 | 23.6518 | 0.031232 | 22.837 | 23.2396 | 0.00072581 | 0.082106 | 0.28206 | 31.9077 | 0.0014811 | 0.058386 | 0.048515 | 10.875 | 88.9507 | 101.839 | 20.7653 | 100.5003 | 0.0087984 | 0.20655 | 0.98338 | 0.98688 | 97.8387 | 275.357 | 341.015 | 347.027 | 1019.702 | 0 | 0 | 0
HRR(360) (kW/mｲ) | 79.769 | 185 | 70.5915 | 10.9494 | 6.2537 | 0.056992 | 6.4471 | 0.027902 | 1.0358 | 16.3667 | 23.728 | 0.015287 | 22.911 | 23.3143 | 0.00035641 | 0.040318 | 0.28477 | 32.2138 | 0.0015902 | 0.059034 | 0.048079 | 11.1165 | 88.4688 | 101.5274 | 20.7676 | 101.1509 | 0.0092531 | 0.20783 | 0.98531 | 0.98702 | 97.8382 | 275.34 | 341.021 | 347.024 | 1019.384 | 0 | 0 | 0
EHC(60) (MJ/kg) | 11.1032 | 190 | 70.163 | 10.488 | 8.1857 | 0.059138 | 6.6898 | 0.026781 | 1.0088 | 16.7186 | 23.8732 | 0.020644 | 23.0498 | 23.4489 | 0.00048408 | 0.054761 | 0.28687 | 32.4515 | 0.0015838 | 0.059659 | 0.047939 | 11.3565 | 87.9927 | 101.2647 | 20.7692 | 102.3866 | 0.0091831 | 0.20855 | 0.98475 | 0.98707 | 97.8382 | 275.352 | 341.001 | 346.906 | 1019.772 | 0 | 0 | 0
EHC(120) (MJ/kg) | 11.667 | 195 | 72.8872 | 9.1589 | 10.3363 | 0.07035 | 7.9581 | 0.024125 | 0.87494 | 17.0762 | 24.7018 | 0.029973 | 23.846 | 24.2603 | 0.00072716 | 0.082257 | 0.2899 | 32.794 | 0.0016972 | 0.061552 | 0.049756 | 11.6007 | 87.5705 | 100.927 | 20.7687 | 109.5998 | 0.0094278 | 0.20808 | 0.98374 | 0.9871 | 97.8383 | 275.339 | 340.947 | 346.87 | 1020.265 | 0 | 0 | 0
EHC(180) (MJ/kg) | 11.3544 | 200 | 72.3703 | 10.2975 | 2.3927 | 0.062127 | 7.0279 | 0.027223 | 0.95752 | 17.4394 | 24.6616 | 0.0061406 | 23.807 | 24.2083 | 0.00014865 | 0.016816 | 0.29209 | 33.0417 | 0.0016913 | 0.059488 | 0.04916 | 11.848 | 87.1969 | 100.5845 | 20.7706 | 109.2422 | 0.0094146 | 0.20284 | 0.98657 | 0.98726 | 97.8374 | 275.344 | 340.943 | 346.691 | 1019.75 | 0 | 0 | 0
EHC(240) (MJ/kg) | 10.951 | 205 | 68.4641 | 11.3407 | 5.7984 | 0.053367 | 6.037 | 0.029417 | 1.0568 | 17.7915 | 24.0533 | 0.013105 | 23.2213 | 23.6131 | 0.00030945 | 0.035005 | 0.29323 | 33.1713 | 0.0015699 | 0.056398 | 0.046519 | 12.0872 | 86.7877 | 100.3067 | 20.7759 | 103.9263 | 0.0090723 | 0.1984 | 0.9859 | 0.98737 | 97.8381 | 275.35 | 340.965 | 346.719 | 1019.677 | 0 | 0 | 0
EHC(300) (MJ/kg) | 10.6975 | 210 | 65.7681 | 9.4494 | 3.6971 | 0.061527 | 6.9601 | 0.025144 | 0.89825 | 18.1271 | 23.7975 | 0.0097413 | 22.9691 | 23.3512 | 0.00022747 | 0.025732 | 0.29458 | 33.3231 | 0.0015471 | 0.055266 | 0.044872 | 12.3157 | 86.3193 | 100.0298 | 20.7803 | 101.7044 | 0.0090455 | 0.19693 | 0.98635 | 0.98744 | 97.8384 | 275.347 | 340.889 | 346.56 | 1019.769 | 0 | 0 | 0
EHC(360) (MJ/kg) | 10.4206 | 215 | 64.0044 | 8.2634 | 3.1111 | 0.068471 | 7.7456 | 0.022981 | 0.79733 | 18.4515 | 23.8466 | 0.0091074 | 23.013 | 23.3896 | 0.00021302 | 0.024097 | 0.29568 | 33.4477 | 0.0015735 | 0.054594 | 0.043823 | 12.5375 | 85.8209 | 99.6919 | 20.7846 | 102.109 | 0.0091464 | 0.19476 | 0.98651 | 0.98753 | 97.8382 | 275.338 | 340.837 | 346.415 | 1019.734 | 0 | 0 | 0
MLR(60) (g/s) | 0.09906 | 220 | 63.3385 | 8.491 | 0.7517 | 0.065942 | 7.4595 | 0.023508 | 0.8065 | 18.7698 | 23.6548 | 0.0021376 | 22.8256 | 23.1887 | 4.9569e-05 | 0.0056073 | 0.29633 | 33.5219 | 0.0015502 | 0.053183 | 0.043237 | 12.7551 | 85.3175 | 99.3576 | 20.7855 | 100.4627 | 0.0090996 | 0.19205 | 0.98741 | 0.98765 | 97.8371 | 275.346 | 340.803 | 346.224 | 1019.52 | 0 | 0 | 0
MLR(120) (g/s) | 0.084123 | 225 | 62.8734 | 9.2329 | -2.1064 | 0.060198 | 6.8097 | 0.028806 | 0.89639 | 19.0854 | 24.1458 | -0.0053592 | 23.2953 | 23.6604 | -0.0001268 | -0.014344 | 0.29646 | 33.536 | 0.0017341 | 0.053961 | 0.043179 | 12.9711 | 84.8239 | 99.0371 | 20.7891 | 104.6588 | 0.0097495 | 0.19117 | 0.98832 | 0.98772 | 97.8367 | 275.364 | 340.743 | 346.083 | 1019.603 | 0 | 0 | 0
MLR(180) (g/s) | 0.076764 | 230 | 61.3994 | 8.7243 | -4.0554 | 0.062214 | 7.0377 | 0.024811 | 0.89049 | 19.3961 | 23.8231 | -0.010812 | 22.9801 | 23.3342 | -0.0002523 | -0.028541 | 0.29646 | 33.536 | 0.0015436 | 0.0554 | 0.042519 | 13.1854 | 84.3307 | 98.748 | 20.7894 | 101.8626 | 0.0090232 | 0.19713 | 0.98898 | 0.98777 | 97.836 | 275.358 | 340.684 | 345.934 | 1019.736 | 0 | 0 | 0
MLR(240) (g/s) | 0.072599 | 235 | 63.3753 | 10.8316 | 0.54585 | 0.051722 | 5.8509 | 0.024463 | 1.0752 | 19.708 | 23.8108 | 0.0012111 | 22.9652 | 23.3123 | 2.8233e-05 | 0.0031938 | 0.29653 | 33.5439 | 0.0012653 | 0.055611 | 0.043514 | 13.4005 | 83.8638 | 98.4268 | 20.7856 | 101.7441 | 0.0078181 | 0.1978 | 0.98766 | 0.9878 | 97.8347 | 275.362 | 340.64 | 345.788 | 1019.872 | 0 | 0 | 0
MLR(300) (g/s) | 0.069717 | 240 | 63.3026 | 9.2779 | 1.2989 | 0.060315 | 6.823 | 0.018489 | 0.91457 | 20.0247 | 23.6993 | 0.0033752 | 22.8597 | 23.2116 | 7.8345e-05 | 0.0088625 | 0.29679 | 33.5741 | 0.0011151 | 0.055163 | 0.043347 | 13.6176 | 83.4362 | 98.208 | 20.7854 | 100.8023 | 0.0071888 | 0.19727 | 0.98746 | 0.98784 | 97.8344 | 275.381 | 340.672 | 345.915 | 1019.682 | 0 | 0 | 0
MLR(360) (g/s) | 0.067619 | 245 | 64.2379 | 7.712 | -0.18373 | 0.073634 | 8.3296 | 0.015466 | 0.73908 | 20.3435 | 23.859 | -0.00057873 | 23.017 | 23.3767 | -1.3529e-05 | -0.0015304 | 0.29699 | 33.5962 | 0.0011388 | 0.054421 | 0.043753 | 13.8354 | 83.0349 | 97.8202 | 20.785 | 102.1796 | 0.0072589 | 0.1942 | 0.98791 | 0.98785 | 97.8342 | 275.375 | 340.719 | 346.044 | 1019.827 | 0 | 0 | 0
SEA(60) (mｲ/kg) | 28.1762 | 250 | 63.2687 | 11.4276 | -2.8762 | 0.048942 | 5.5365 | 0.024411 | 1.0918 | 20.6623 | 23.6727 | -0.00607 | 22.8405 | 23.1909 | -0.00014077 | -0.015924 | 0.29699 | 33.5962 | 0.0011947 | 0.053437 | 0.043098 | 14.0525 | 82.6492 | 97.5142 | 20.7862 | 100.6047 | 0.007542 | 0.19265 | 0.9886 | 0.98791 | 97.8359 | 275.39 | 340.768 | 345.995 | 1019.863 | 0 | 0 | 0
SEA(120) (mｲ/kg) | 24.2705 | 255 | 64.5474 | 9.92 | -2.4493 | 0.05752 | 6.5068 | 0.021245 | 0.96394 | 20.9818 | 24.6054 | -0.0058477 | 23.7365 | 24.0919 | -0.00014088 | -0.015937 | 0.29699 | 33.5962 | 0.001222 | 0.055446 | 0.044114 | 14.2705 | 82.2817 | 97.2949 | 20.7887 | 108.6703 | 0.0074588 | 0.19239 | 0.98854 | 0.98789 | 97.8365 | 275.377 | 340.71 | 345.812 | 1019.893 | 0 | 0 | 0
SEA(180) (mｲ/kg) | 19.8334 | 260 | 65.5807 | 9.2685 | -4.8988 | 0.062549 | 7.0756 | 0.020191 | 0.89571 | 21.3072 | 24.9707 | -0.012537 | 24.0858 | 24.4398 | -0.00030641 | -0.034662 | 0.29699 | 33.5962 | 0.0012629 | 0.056026 | 0.044782 | 14.4928 | 81.9506 | 96.9423 | 20.7887 | 111.907 | 0.007553 | 0.19175 | 0.98919 | 0.98778 | 97.8363 | 275.402 | 340.667 | 345.674 | 1019.934 | 0 | 0 | 0
SEA(240) (mｲ/kg) | 15.6375 | 265 | 64.8491 | 13.3079 | -3.8078 | 0.043077 | 4.873 | 0.026322 | 1.2716 | 21.6332 | 24.6097 | -0.0068103 | 23.7354 | 24.0854 | -0.00016403 | -0.018555 | 0.29699 | 33.5962 | 0.0011339 | 0.054778 | 0.044142 | 14.7151 | 81.6349 | 96.6961 | 20.7886 | 108.6846 | 0.0070875 | 0.19058 | 0.9884 | 0.98764 | 97.8357 | 275.383 | 340.635 | 345.658 | 1019.868 | 0 | 0 | 0
SEA(300) (mｲ/kg) | 12.8661 | 270 | 63.6091 | 10.4665 | -0.48813 | 0.053724 | 6.0774 | 0.018563 | 1.015 | 21.9544 | 24.4659 | -0.0010953 | 23.5936 | 23.9422 | -2.6224e-05 | -0.0029665 | 0.29699 | 33.5962 | 0.00099729 | 0.05453 | 0.043377 | 14.9339 | 81.3125 | 96.4767 | 20.7905 | 107.4039 | 0.0065383 | 0.19077 | 0.98779 | 0.98767 | 97.8342 | 275.373 | 340.591 | 345.623 | 1019.843 | 0 | 0 | 0
SEA(360) (mｲ/kg) | 10.9891 | 275 | 63.117 | 8.3978 | -2.8417 | 0.06644 | 7.5159 | 0.016179 | 0.81935 | 22.2712 | 24.4622 | -0.0078863 | 23.5915 | 23.9407 | -0.0001888 | -0.021358 | 0.29699 | 33.5962 | 0.0010749 | 0.054438 | 0.043126 | 15.1501 | 80.9862 | 96.1544 | 20.7914 | 107.3781 | 0.0068671 | 0.19055 | 0.98862 | 0.98773 | 97.8347 | 275.38 | 340.612 | 345.654 | 1020.963 | 0 | 0 | 0
COY(60) (kg/kg) | 0.010839 | 280 | 62.5669 | 8.7607 | -2.5137 | 0.063133 | 7.1418 | 0.016142 | 0.86095 | 22.5854 | 24.2495 | -0.0066847 | 23.3882 | 23.7405 | -0.0001587 | -0.017952 | 0.29699 | 33.5962 | 0.0010191 | 0.054354 | 0.042791 | 15.3649 | 80.6622 | 95.8317 | 20.7913 | 105.5272 | 0.0066688 | 0.19161 | 0.98853 | 0.98778 | 97.8346 | 275.379 | 340.638 | 345.769 | 1021.856 | 0 | 0 | 0
COY(120) (kg/kg) | 0.011809 | 285 | 61.7458 | 8.7515 | -2.9721 | 0.06237 | 7.0554 | 0.015031 | 0.89283 | 22.8962 | 24.424 | -0.0077528 | 23.5556 | 23.9104 | -0.00018537 | -0.02097 | 0.29699 | 33.5962 | 0.00093749 | 0.055686 | 0.042516 | 15.5782 | 80.3375 | 95.523 | 20.7934 | 107.0471 | 0.0062924 | 0.19414 | 0.9886 | 0.98773 | 97.8334 | 275.369 | 340.626 | 345.756 | 1021.807 | 0 | 0 | 0
COY(180) (kg/kg) | 0.014858 | 290 | 63.3855 | 9.9711 | 3.556 | 0.056195 | 6.3569 | 0.017961 | 1.0218 | 23.209 | 24.6847 | 0.0082681 | 23.8071 | 24.169 | 0.00019983 | 0.022605 | 0.29749 | 33.6527 | 0.0010093 | 0.057422 | 0.0437 | 15.7937 | 80.0311 | 95.2139 | 20.7907 | 109.3448 | 0.0065515 | 0.19718 | 0.98676 | 0.98769 | 97.8347 | 275.376 | 340.627 | 345.805 | 1020.034 | 0 | 0 | 0
COY(240) (kg/kg) | 0.016512 | 295 | 65.6597 | 10.2906 | -0.6334 | 0.056404 | 6.3805 | 0.020969 | 1.0274 | 23.5316 | 24.5288 | -0.0014871 | 23.6608 | 24.0247 | -3.5726e-05 | -0.0040414 | 0.29799 | 33.7093 | 0.0011828 | 0.05795 | 0.045082 | 16.0157 | 79.7683 | 94.954 | 20.7846 | 107.9867 | 0.0073093 | 0.19957 | 0.98786 | 0.98769 | 97.8362 | 275.393 | 340.685 | 345.925 | 1020.105 | 0 | 0 | 0
COY(300) (kg/kg) | 0.016851 | 300 | 65.1907 | 10.4998 | -2.6602 | 0.054885 | 6.2087 | 0.021635 | 0.95097 | 23.8588 | 23.7775 | -0.0062673 | 22.9427 | 23.2966 | -0.00014601 | -0.016517 | 0.29799 | 33.7093 | 0.0011874 | 0.052194 | 0.043952 | 16.2383 | 79.5292 | 94.6514 | 20.7837 | 101.5019 | 0.0074873 | 0.18856 | 0.98836 | 0.98765 | 97.8336 | 275.403 | 340.783 | 346.04 | 1019.683 | 0 | 0 | 0
COY(360) (kg/kg) | 0.017279 | 305 | 62.0646 | 11.0422 | -0.69664 | 0.049686 | 5.6206 | 0.023049 | 1.041 | 24.1769 | 24.2004 | -0.0014606 | 23.3465 | 23.6974 | -3.4613e-05 | -0.0039155 | 0.29799 | 33.7093 | 0.0011452 | 0.051723 | 0.042169 | 16.4536 | 79.2685 | 94.4076 | 20.7933 | 105.1257 | 0.0072167 | 0.18475 | 0.98766 | 0.9875 | 97.8335 | 275.411 | 340.722 | 345.843 | 1019.658 | 0 | 0 | 0
CO2Y(60) (kg/kg) | 1.1586 | 310 | 59.0102 | 8.539 | -2.7535 | 0.06109 | 6.9106 | 0.016872 | 0.82717 | 24.4796 | 23.8455 | -0.0072035 | 23.0051 | 23.3515 | -0.00016821 | -0.019029 | 0.29799 | 33.7093 | 0.0010307 | 0.050532 | 0.040282 | 16.6597 | 78.9664 | 94.1353 | 20.7981 | 102.0692 | 0.0067928 | 0.18356 | 0.98822 | 0.98741 | 97.8343 | 275.396 | 340.736 | 345.866 | 1019.66 | 0 | 0 | 0
CO2Y(120) (kg/kg) | 1.1486 | 315 | 58.2164 | 7.9897 | 0.43037 | 0.064412 | 7.2864 | 0.016313 | 0.79126 | 24.7727 | 23.7221 | 0.0011938 | 22.8831 | 23.2203 | 2.7721e-05 | 0.0031359 | 0.29806 | 33.7171 | 0.0010508 | 0.050967 | 0.039924 | 16.8602 | 78.6433 | 93.8057 | 20.7986 | 101.0024 | 0.0069036 | 0.18549 | 0.9872 | 0.98733 | 97.8334 | 275.402 | 340.692 | 345.712 | 1019.651 | 0 | 0 | 0
CO2Y(180) (kg/kg) | 1.1054 | 320 | 58.5628 | 8.5954 | 1.9683 | 0.06023 | 6.8133 | 0.018957 | 0.84884 | 25.0646 | 23.8537 | 0.0050799 | 23.005 | 23.3364 | 0.00011855 | 0.01341 | 0.29842 | 33.7585 | 0.0011418 | 0.051125 | 0.040173 | 17.0605 | 78.3269 | 93.5018 | 20.7985 | 102.1039 | 0.0072727 | 0.18515 | 0.98665 | 0.98722 | 97.8334 | 275.418 | 340.618 | 345.525 | 1019.672 | 0 | 0 | 0
CO2Y(240) (kg/kg) | 1.0652 | 325 | 58.7675 | 9.2304 | -0.092293 | 0.056282 | 6.3667 | 0.0215 | 0.8973 | 25.3579 | 23.8422 | -0.00022278 | 22.9901 | 23.3168 | -5.1944e-06 | -0.00058761 | 0.29872 | 33.792 | 0.0012101 | 0.050502 | 0.040217 | 17.2614 | 78.0244 | 93.205 | 20.7983 | 101.9888 | 0.0075714 | 0.18349 | 0.98706 | 0.98704 | 97.833 | 275.403 | 340.56 | 345.399 | 1019.685 | 0 | 0 | 0
CO2Y(300) (kg/kg) | 1.0413 | 330 | 58.1273 | 10.9043 | -1.5277 | 0.047123 | 5.3307 | 0.024933 | 1.0762 | 25.6502 | 24.1553 | -0.0030475 | 23.2909 | 23.6229 | -7.1992e-05 | -0.0081439 | 0.29872 | 33.792 | 0.0011749 | 0.050716 | 0.03989 | 17.4617 | 77.7278 | 92.9436 | 20.8015 | 104.6799 | 0.007353 | 0.18227 | 0.98724 | 0.9869 | 97.833 | 275.401 | 340.543 | 345.398 | 1019.646 | 0 | 0 | 0
CO2Y(360) (kg/kg) | 1.0144 | 335 | 57.8226 | 9.8454 | -2.5564 | 0.051918 | 5.8731 | 0.019881 | 0.92112 | 25.94 | 23.8666 | -0.0056844 | 23.0139 | 23.3487 | -0.00013272 | -0.015014 | 0.29872 | 33.792 | 0.0010322 | 0.047823 | 0.039228 | 17.6595 | 77.4329 | 92.7163 | 20.8022 | 102.1988 | 0.0067954 | 0.17596 | 0.98752 | 0.98688 | 97.8337 | 275.414 | 340.564 | 345.518 | 1019.564 | 0 | 0 | 0
|  | 340 | 56.1722 | 8.385 | -1.6805 | 0.05922 | 6.6991 | 0.018215 | 0.80539 | 26.225 | 23.5923 | -0.0043129 | 22.747 | 23.0746 | -9.9519e-05 | -0.011258 | 0.29872 | 33.792 | 0.0010787 | 0.047696 | 0.038329 | 17.8534 | 77.1324 | 92.4201 | 20.8039 | 99.8526 | 0.0070511 | 0.17714 | 0.9873 | 0.98682 | 97.8337 | 275.415 | 340.528 | 345.432 | 1019.508 | 0 | 0 | 0
User-defined Test Averages |  | 345 | 57.5525 | 8.5185 | -4.1134 | 0.059725 | 6.7562 | 0.020118 | 0.80904 | 26.5093 | 24.2614 | -0.010361 | 23.382 | 23.7107 | -0.00024567 | -0.027791 | 0.29872 | 33.792 | 0.0012015 | 0.048319 | 0.039226 | 18.0473 | 76.8387 | 92.1321 | 20.8046 | 105.5507 | 0.0074443 | 0.17516 | 0.98787 | 0.9867 | 97.8336 | 275.428 | 340.381 | 345.167 | 1019.473 | 0 | 0 | 0
HRR(0-23) (kW/mｲ) | 0.062467 | 350 | 57.7855 | 8.2892 | -0.35515 | 0.061625 | 6.9712 | 0.019441 | 0.80984 | 26.7977 | 24.8977 | -0.00090031 | 23.9878 | 24.3099 | -2.1886e-05 | -0.0024758 | 0.29872 | 33.792 | 0.0011981 | 0.049907 | 0.039597 | 18.2443 | 76.5648 | 91.8224 | 20.807 | 111.1258 | 0.0072991 | 0.17601 | 0.98678 | 0.98668 | 97.8336 | 275.399 | 340.276 | 344.844 | 1019.553 | 0 | 0 | 0
EHC(0-23) (MJ/kg) | 0.0084674 | 355 | 54.6653 | 7.7918 | -2.8915 | 0.062019 | 7.0158 | 0.017854 | 0.75396 | 27.0788 | 23.5664 | -0.0077973 | 22.6988 | 22.9991 | -0.00017933 | -0.020286 | 0.29872 | 33.792 | 0.0011073 | 0.04676 | 0.03738 | 18.4368 | 76.2783 | 91.5188 | 20.8074 | 99.5315 | 0.0071818 | 0.17467 | 0.98748 | 0.9866 | 97.8313 | 275.415 | 340.181 | 344.681 | 1019.64 | 0 | 0 | 0
MLR(0-23) (g/s) | 0.075 | 360 | 53.544 | 8.7084 | 2.1828 | 0.054353 | 6.1486 | 0.019919 | 0.85485 | 27.3493 | 23.356 | 0.005208 | 22.4892 | 22.7806 | 0.00011864 | 0.013421 | 0.29902 | 33.8255 | 0.0010827 | 0.046464 | 0.036715 | 18.622 | 75.9704 | 91.2113 | 20.8087 | 97.7321 | 0.0071167 | 0.17502 | 0.98601 | 0.9866 | 97.8312 | 275.392 | 340.076 | 344.482 | 1019.615 | 0 | 0 | 0
SEA(0-23) (mｲ/kg) | 3.3012 | 365 | 55.77 | 8.7078 | 0.98842 | 0.056617 | 6.4046 | 0.01983 | 0.87043 | 27.6226 | 24.3857 | 0.0023541 | 23.4727 | 23.7714 | 5.5961e-05 | 0.0063305 | 0.29945 | 33.8749 | 0.0011227 | 0.049281 | 0.038374 | 18.8098 | 75.6784 | 90.9641 | 20.8085 | 106.5029 | 0.0070841 | 0.17709 | 0.98624 | 0.9865 | 97.8315 | 275.393 | 339.96 | 344.286 | 1019.955 | 0 | 0 | 0
COY(0-23) (kg/kg) | 0.00045744 | 370 | 56.0283 | 8.771 | 1.5899 | 0.056469 | 6.3879 | 0.020161 | 0.88731 | 27.9021 | 24.3624 | 0.003781 | 23.4461 | 23.745 | 8.9781e-05 | 0.010156 | 0.29982 | 33.9161 | 0.0011385 | 0.050105 | 0.038646 | 19.0023 | 75.4111 | 90.6466 | 20.8074 | 106.2808 | 0.0071554 | 0.17944 | 0.98613 | 0.98655 | 97.8319 | 275.382 | 339.899 | 344.233 | 1021.641 | 0 | 0 | 0
CO2Y(0-23) (kg/kg) | 0.017378 | 375 | 56.1869 | 8.7332 | 3.1879 | 0.056874 | 6.4337 | 0.02042 | 0.86309 | 28.1826 | 24.1578 | 0.007697 | 23.253 | 23.5554 | 0.00018131 | 0.02051 | 0.3005 | 33.9928 | 0.0011614 | 0.049087 | 0.038585 | 19.1954 | 75.1537 | 90.3981 | 20.8064 | 104.5201 | 0.0072945 | 0.17782 | 0.98576 | 0.98662 | 97.8323 | 275.374 | 339.955 | 344.377 | 1021.881 | 0 | 0 | 0
HRR(23-1910) (kW/mｲ) | 56.5544 | 380 | 57.0965 | 7.8133 | -0.58148 | 0.064599 | 7.3076 | 0.018096 | 0.75982 | 28.4659 | 24.4068 | -0.0015777 | 23.4987 | 23.8083 | -3.7563e-05 | -0.0042492 | 0.30095 | 34.0441 | 0.001169 | 0.049084 | 0.039083 | 19.3895 | 74.9102 | 90.0711 | 20.806 | 106.7138 | 0.0072761 | 0.17644 | 0.98684 | 0.98667 | 97.8323 | 275.377 | 340.042 | 344.522 | 1021.127 | 0 | 0 | 0
EHC(23-1910) (MJ/kg) | 10.36 | 385 | 55.8246 | 9.167 | 1.1989 | 0.053833 | 6.0897 | 0.021598 | 0.86393 | 28.7482 | 23.708 | 0.0027907 | 22.8247 | 23.1261 | 6.4539e-05 | 0.0073008 | 0.30111 | 34.0623 | 0.0011627 | 0.046508 | 0.037994 | 19.5822 | 74.6705 | 89.7728 | 20.8059 | 100.6849 | 0.0073945 | 0.17319 | 0.98634 | 0.98665 | 97.8322 | 275.366 | 340.025 | 344.514 | 1019.656 | 0 | 0 | 0
MLR(23-1910) (g/s) | 0.048246 | 390 | 55.8538 | 9.2041 | 0.49965 | 0.053644 | 6.0684 | 0.021232 | 0.86788 | 29.0274 | 24.0683 | 0.0011412 | 23.1744 | 23.4867 | 2.6803e-05 | 0.003032 | 0.30134 | 34.0882 | 0.001139 | 0.046557 | 0.038011 | 19.7723 | 74.4291 | 89.5201 | 20.808 | 103.781 | 0.0072167 | 0.1714 | 0.98648 | 0.98661 | 97.8317 | 275.362 | 340.065 | 344.649 | 1019.683 | 0 | 0 | 0
SEA(23-1910) (mｲ/kg) | 5.6182 | 395 | 55.5453 | 7.2767 | -1.4901 | 0.067478 | 7.6333 | 0.017689 | 0.71876 | 29.3059 | 24.6174 | -0.0041892 | 23.6949 | 24.0017 | -0.00010055 | -0.011374 | 0.30141 | 34.0957 | 0.0011936 | 0.048501 | 0.038164 | 19.9627 | 74.192 | 89.22 | 20.8107 | 108.533 | 0.0073371 | 0.17375 | 0.98705 | 0.98658 | 97.832 | 275.354 | 339.947 | 344.349 | 1019.792 | 0 | 0 | 0
COY(23-1910) (kg/kg) | 0.041028 | 400 | 54.3394 | 7.7805 | -3.1229 | 0.061739 | 6.984 | 0.018691 | 0.7964 | 29.5806 | 24.1303 | -0.0081982 | 23.2232 | 23.5177 | -0.0001928 | -0.02181 | 0.30141 | 34.0957 | 0.0011539 | 0.049168 | 0.037591 | 20.1521 | 73.9514 | 88.8677 | 20.81 | 104.2676 | 0.0072682 | 0.17819 | 0.98751 | 0.98659 | 97.8308 | 275.371 | 339.907 | 344.217 | 1019.802 | 0 | 0 | 0
CO2Y(23-1910) (kg/kg) | 1.0226 | 405 | 55.6364 | 8.6509 | -2.9161 | 0.056853 | 6.4313 | 0.020057 | 0.87806 | 29.8555 | 24.3584 | -0.0069774 | 23.4499 | 23.7609 | -0.00016579 | -0.018755 | 0.30141 | 34.0957 | 0.0011403 | 0.04992 | 0.038406 | 20.3421 | 73.7173 | 88.6022 | 20.8083 | 106.2807 | 0.0071639 | 0.17897 | 0.98744 | 0.98665 | 97.8313 | 275.375 | 340.01 | 344.52 | 1019.702 | 0 | 0 | 0
|  | 410 | 58.5491 | 7.6282 | -1.3721 | 0.06785 | 7.6753 | 0.017415 | 0.72354 | 30.141 | 24.7214 | -0.0038591 | 23.8032 | 24.1248 | -9.31e-05 | -0.010532 | 0.30141 | 34.0957 | 0.0011816 | 0.049092 | 0.03988 | 20.5378 | 73.5146 | 88.2819 | 20.805 | 109.4896 | 0.0072657 | 0.17478 | 0.98711 | 0.98668 | 97.831 | 275.388 | 340.065 | 344.659 | 1019.64 | 0 | 0 | 0
C-factor | 0.043568 | 415 | 57.1426 | 8.3222 | -1.2373 | 0.060698 | 6.8663 | 0.020355 | 0.80014 | 30.4302 | 24.5452 | -0.0031373 | 23.6266 | 23.9392 | -7.5104e-05 | -0.008496 | 0.30141 | 34.0957 | 0.0012355 | 0.048566 | 0.039057 | 20.7351 | 73.3258 | 87.9451 | 20.807 | 107.9031 | 0.0075283 | 0.17431 | 0.98704 | 0.98669 | 97.8326 | 275.388 | 339.965 | 344.462 | 1019.67 | 0 | 0 | 0
Time to ignition (s) | 23 | 420 | 56.2653 | 10.3594 | -3.7555 | 0.048013 | 5.4313 | 0.026538 | 0.99217 | 30.7137 | 24.2305 | -0.0076279 | 23.3246 | 23.6386 | -0.00018031 | -0.020397 | 0.30141 | 34.0957 | 0.0012742 | 0.047637 | 0.038452 | 20.9289 | 73.1279 | 87.682 | 20.8073 | 105.1579 | 0.0077609 | 0.17348 | 0.98748 | 0.98662 | 97.833 | 275.375 | 339.978 | 344.555 | 1019.673 | 0 | 0 | 0
|  | 425 | 56.3555 | 9.6996 | -1.8237 | 0.051361 | 5.8101 | 0.025843 | 0.92573 | 30.9953 | 24.5889 | -0.0039038 | 23.6734 | 23.9931 | -9.3665e-05 | -0.010596 | 0.30141 | 34.0957 | 0.0013273 | 0.047547 | 0.038512 | 21.1213 | 72.93 | 87.4445 | 20.8092 | 108.3089 | 0.007905 | 0.17135 | 0.98708 | 0.98664 | 97.8317 | 275.39 | 340.032 | 344.625 | 1019.641 | 0 | 0 | 0
|  | 430 | 53.9538 | 7.6287 | -0.78095 | 0.062521 | 7.0725 | 0.020348 | 0.73939 | 31.271 | 24.3003 | -0.0020588 | 23.3975 | 23.7157 | -4.8826e-05 | -0.0055233 | 0.30141 | 34.0957 | 0.0012722 | 0.046227 | 0.036984 | 21.31 | 72.7234 | 87.1572 | 20.8132 | 105.79 | 0.0077368 | 0.16929 | 0.98701 | 0.98678 | 97.8307 | 275.402 | 340.061 | 344.686 | 1019.594 | 0 | 0 | 0
|  | 435 | 52.6328 | 7.02 | 1.1333 | 0.066279 | 7.4976 | 0.018964 | 0.69339 | 31.5375 | 24.328 | 0.0031646 | 23.4215 | 23.7365 | 7.5115e-05 | 0.0084972 | 0.30159 | 34.117 | 0.0012569 | 0.045957 | 0.03622 | 21.4931 | 72.5 | 86.8288 | 20.8162 | 106.0194 | 0.0076656 | 0.16841 | 0.98653 | 0.98688 | 97.8306 | 275.402 | 340.022 | 344.595 | 1019.579 | 0 | 0 | 0
|  | 440 | 53.1482 | 7.8659 | 3.9463 | 0.05973 | 6.7568 | 0.02254 | 0.77697 | 31.802 | 24.6787 | 0.0097902 | 23.7545 | 24.0767 | 0.00023571 | 0.026665 | 0.30237 | 34.2049 | 0.0013463 | 0.046409 | 0.036607 | 21.6751 | 72.2772 | 86.5079 | 20.8167 | 109.0768 | 0.0079644 | 0.16785 | 0.98592 | 0.98702 | 97.8312 | 275.394 | 339.956 | 344.567 | 1019.543 | 0 | 0 | 0
|  | 445 | 52.2287 | 7.7686 | 1.7735 | 0.059432 | 6.7231 | 0.021046 | 0.7687 | 32.0654 | 24.542 | 0.0044032 | 23.6219 | 23.9374 | 0.0001054 | 0.011923 | 0.30322 | 34.3014 | 0.0012508 | 0.045686 | 0.035959 | 21.8565 | 72.0571 | 86.2262 | 20.8184 | 107.867 | 0.0075934 | 0.1666 | 0.98655 | 0.98704 | 97.8319 | 275.379 | 339.942 | 344.482 | 1019.548 | 0 | 0 | 0
|  | 450 | 53.2448 | 8.8716 | -3.1304 | 0.053055 | 6.0017 | 0.024327 | 0.86384 | 32.3291 | 24.6742 | -0.0069029 | 23.7467 | 24.0601 | -0.00016609 | -0.018788 | 0.30349 | 34.3312 | 0.0012907 | 0.045831 | 0.036549 | 22.0378 | 71.8424 | 85.9205 | 20.8169 | 109.021 | 0.0077322 | 0.16633 | 0.98789 | 0.98711 | 97.8305 | 275.405 | 339.906 | 344.393 | 1019.569 | 0 | 0 | 0
|  | 455 | 52.5067 | 10.5058 | -5.0776 | 0.044181 | 4.9979 | 0.029796 | 1.0079 | 32.5935 | 24.1286 | -0.0095362 | 23.2172 | 23.5243 | -0.00022433 | -0.025377 | 0.30349 | 34.3312 | 0.0013164 | 0.04453 | 0.035957 | 22.2191 | 71.634 | 85.6961 | 20.8161 | 104.2334 | 0.0079649 | 0.16555 | 0.98837 | 0.9873 | 97.8297 | 275.393 | 339.843 | 344.337 | 1021.055 | 0 | 0 | 0
|  | 460 | 51.5565 | 7.6894 | -3.4828 | 0.059271 | 6.7049 | 0.022311 | 0.74871 | 32.8536 | 23.8213 | -0.0088935 | 22.9168 | 23.2111 | -0.00020643 | -0.023352 | 0.30349 | 34.3312 | 0.0013224 | 0.044377 | 0.035418 | 22.3975 | 71.4209 | 85.45 | 20.8164 | 101.5742 | 0.0080637 | 0.16669 | 0.98851 | 0.98752 | 97.8294 | 275.399 | 339.773 | 344.137 | 1020.667 | 0 | 0 | 0
|  | 465 | 51.7178 | 6.8664 | -1.7757 | 0.066583 | 7.532 | 0.022087 | 0.67293 | 33.1118 | 23.8784 | -0.0050826 | 22.9709 | 23.2622 | -0.00011823 | -0.013375 | 0.30349 | 34.3312 | 0.0014706 | 0.044805 | 0.03563 | 22.5751 | 71.2082 | 85.1128 | 20.8159 | 102.0583 | 0.0086917 | 0.16758 | 0.98843 | 0.98786 | 97.8315 | 275.39 | 339.76 | 344.069 | 1019.565 | 0 | 0 | 0
|  | 470 | 53.7032 | 8.9443 | -5.8695 | 0.053077 | 6.0042 | 0.029996 | 0.85047 | 33.3754 | 24.7353 | -0.012932 | 23.7929 | 24.0896 | -0.00031154 | -0.035242 | 0.30349 | 34.3312 | 0.0015921 | 0.04514 | 0.036813 | 22.7562 | 71.0114 | 84.8104 | 20.8163 | 109.5037 | 0.0089789 | 0.16419 | 0.98963 | 0.98818 | 97.8317 | 275.365 | 339.728 | 343.964 | 1019.52 | 0 | 0 | 0
|  | 475 | 50.5155 | 9.5738 | -4.0923 | 0.046644 | 5.2764 | 0.030187 | 0.91095 | 33.6359 | 23.7503 | -0.0082562 | 22.8396 | 23.1193 | -0.00019088 | -0.021593 | 0.30349 | 34.3312 | 0.001408 | 0.04249 | 0.0346 | 22.9348 | 70.8124 | 84.574 | 20.8191 | 100.9306 | 0.0084535 | 0.16183 | 0.9891 | 0.98818 | 97.83 | 275.39 | 339.641 | 343.8 | 1019.519 | 0 | 0 | 0
|  | 480 | 50.9358 | 8.1003 | 0.25405 | 0.055587 | 6.2881 | 0.026274 | 0.78314 | 33.8895 | 24.7149 | 0.00058727 | 23.7585 | 24.0471 | 1.4122e-05 | 0.0015975 | 0.30352 | 34.3352 | 0.0014605 | 0.043532 | 0.035015 | 23.1088 | 70.6032 | 84.3247 | 20.8227 | 109.2549 | 0.0084339 | 0.16001 | 0.98847 | 0.98854 | 97.8289 | 275.378 | 339.516 | 343.641 | 1019.496 | 0 | 0 | 0
|  | 485 | 49.2988 | 7.6306 | -2.7093 | 0.057113 | 6.4607 | 0.027751 | 0.75268 | 34.1401 | 24.3042 | -0.0065445 | 23.3615 | 23.6437 | -0.00015474 | -0.017504 | 0.30356 | 34.3392 | 0.0015849 | 0.042988 | 0.03409 | 23.2816 | 70.392 | 84.026 | 20.824 | 105.6443 | 0.0090664 | 0.1605 | 0.98954 | 0.9888 | 97.828 | 275.386 | 339.484 | 343.585 | 1019.559 | 0 | 0 | 0
|  | 490 | 48.7171 | 8.348 | -3.8541 | 0.051588 | 5.8358 | 0.031695 | 0.82964 | 34.3852 | 24.1105 | -0.0084795 | 23.1699 | 23.4476 | -0.00019882 | -0.022491 | 0.30356 | 34.3392 | 0.0016351 | 0.0428 | 0.033764 | 23.4512 | 70.1738 | 83.7617 | 20.8242 | 103.9431 | 0.0093356 | 0.16092 | 0.99006 | 0.9891 | 97.8277 | 275.386 | 339.404 | 343.472 | 1019.596 | 0 | 0 | 0
|  | 495 | 48.7309 | 7.3736 | -0.51479 | 0.058422 | 6.6089 | 0.026415 | 0.73264 | 34.6288 | 24.1583 | -0.0012801 | 23.213 | 23.4946 | -3.0075e-05 | -0.0034022 | 0.30356 | 34.3392 | 0.0015432 | 0.042803 | 0.033736 | 23.62 | 69.9571 | 83.4967 | 20.8246 | 104.3427 | 0.0089288 | 0.16069 | 0.98952 | 0.98938 | 97.8288 | 275.377 | 339.363 | 343.48 | 1019.577 | 0 | 0 | 0
|  | 500 | 48.6957 | 7.2546 | 2.0531 | 0.059337 | 6.7124 | 0.025863 | 0.71756 | 34.8724 | 24.1255 | 0.0051921 | 23.1791 | 23.4638 | 0.00012183 | 0.013781 | 0.30386 | 34.3736 | 0.0015346 | 0.042578 | 0.033679 | 23.7885 | 69.7447 | 83.185 | 20.8246 | 104.0489 | 0.0089008 | 0.16024 | 0.98903 | 0.98962 | 97.8297 | 275.369 | 339.329 | 343.496 | 1019.578 | 0 | 0 | 0
|  | 505 | 48.2401 | 9.0987 | -1.5287 | 0.046869 | 5.3019 | 0.031402 | 0.88883 | 35.1147 | 24.1808 | -0.0030471 | 23.2295 | 23.5127 | -7.1646e-05 | -0.0081048 | 0.30417 | 34.4081 | 0.0014718 | 0.041658 | 0.033268 | 23.9559 | 69.534 | 82.9177 | 20.8265 | 104.5142 | 0.008617 | 0.15747 | 0.99026 | 0.98992 | 97.8287 | 275.373 | 339.289 | 343.425 | 1019.594 | 0 | 0 | 0
|  | 510 | 46.8441 | 7.302 | 3.4945 | 0.05671 | 6.4152 | 0.025853 | 0.72547 | 35.3524 | 23.9516 | 0.0085126 | 23.0044 | 23.2802 | 0.00019818 | 0.022418 | 0.30466 | 34.4641 | 0.0014661 | 0.041142 | 0.032428 | 24.1201 | 69.3184 | 82.6903 | 20.8284 | 102.5201 | 0.0086529 | 0.15714 | 0.98938 | 0.99034 | 97.8272 | 275.356 | 339.216 | 343.283 | 1019.591 | 0 | 0 | 0
|  | 515 | 46.5071 | 6.2502 | -2.572 | 0.065778 | 7.4409 | 0.024754 | 0.63682 | 35.5858 | 24.3378 | -0.0071539 | 23.3729 | 23.6488 | -0.00016918 | -0.019138 | 0.30516 | 34.5201 | 0.0016283 | 0.041889 | 0.032426 | 24.2822 | 69.0986 | 82.3511 | 20.8304 | 105.8419 | 0.0092412 | 0.15736 | 0.99137 | 0.99057 | 97.8278 | 275.374 | 339.181 | 343.185 | 1019.62 | 0 | 0 | 0
|  | 520 | 46.8596 | 7.339 | -2.4743 | 0.056443 | 6.385 | 0.028109 | 0.73226 | 35.8192 | 24.0288 | -0.0059815 | 23.0765 | 23.3487 | -0.00013966 | -0.015799 | 0.30516 | 34.5201 | 0.0015866 | 0.041331 | 0.032514 | 24.4446 | 68.8831 | 82.0549 | 20.8285 | 103.1731 | 0.0091507 | 0.15729 | 0.99144 | 0.99077 | 97.8265 | 275.394 | 339.185 | 343.186 | 1019.733 | 0 | 0 | 0
|  | 525 | 46.3804 | 7.6735 | -1.7096 | 0.053431 | 6.0442 | 0.028918 | 0.77199 | 36.0523 | 23.8547 | -0.0039402 | 22.9104 | 23.1834 | -9.1348e-05 | -0.010333 | 0.30516 | 34.5201 | 0.0015451 | 0.041248 | 0.032223 | 24.6064 | 68.671 | 81.7811 | 20.8287 | 101.6884 | 0.0090209 | 0.15789 | 0.99136 | 0.99091 | 97.828 | 275.417 | 339.202 | 343.244 | 1019.754 | 0 | 0 | 0
|  | 530 | 46.6903 | 7.8387 | -4.3137 | 0.052654 | 5.9564 | 0.028469 | 0.80106 | 36.285 | 24.2618 | -0.009632 | 23.3009 | 23.5813 | -0.00022714 | -0.025694 | 0.30516 | 34.5201 | 0.001499 | 0.04218 | 0.032518 | 24.7683 | 68.4622 | 81.5171 | 20.8297 | 105.1866 | 0.008712 | 0.15851 | 0.99225 | 0.99116 | 97.827 | 275.425 | 339.196 | 343.277 | 1019.816 | 0 | 0 | 0
|  | 535 | 47.4567 | 8.226 | 0.08534 | 0.050999 | 5.7691 | 0.029787 | 0.81603 | 36.5203 | 24.0419 | 0.00018631 | 23.0863 | 23.3603 | 4.3523e-06 | 0.00049234 | 0.30517 | 34.5214 | 0.0015191 | 0.041617 | 0.032854 | 24.9317 | 68.2623 | 81.2549 | 20.8273 | 103.2732 | 0.0088569 | 0.15801 | 0.9914 | 0.99142 | 97.8283 | 275.419 | 339.146 | 343.171 | 1019.833 | 0 | 0 | 0
|  | 540 | 48.6239 | 8.4293 | -4.1215 | 0.050993 | 5.7684 | 0.02995 | 0.81692 | 36.7605 | 24.3978 | -0.0088652 | 23.4244 | 23.7069 | -0.00021017 | -0.023774 | 0.30518 | 34.5226 | 0.0015272 | 0.041657 | 0.0335 | 25.0976 | 68.0751 | 81.0045 | 20.8267 | 106.3368 | 0.008796 | 0.15646 | 0.99266 | 0.99166 | 97.8285 | 275.42 | 339.092 | 343.181 | 1019.808 | 0 | 0 | 0
|  | 545 | 49.0603 | 7.8537 | -1.2082 | 0.055221 | 6.2468 | 0.028087 | 0.75911 | 37.0048 | 24.5137 | -0.0028015 | 23.5354 | 23.8159 | -6.6721e-05 | -0.0075476 | 0.30518 | 34.5226 | 0.001551 | 0.041919 | 0.033787 | 25.2658 | 67.8986 | 80.7399 | 20.8262 | 107.3483 | 0.0088658 | 0.15663 | 0.99228 | 0.99196 | 97.8285 | 275.44 | 339.089 | 343.13 | 1019.8 | 0 | 0 | 0
|  | 550 | 48.792 | 7.7063 | 0.34165 | 0.05597 | 6.3315 | 0.026337 | 0.73107 | 37.2494 | 24.6706 | 0.00079779 | 23.6842 | 23.9688 | 1.9122e-05 | 0.0021631 | 0.30523 | 34.528 | 0.0014741 | 0.040918 | 0.03346 | 25.4339 | 67.7261 | 80.4568 | 20.8282 | 108.7184 | 0.0085019 | 0.15325 | 0.99221 | 0.9923 | 97.8285 | 275.434 | 339.062 | 343.136 | 1019.757 | 0 | 0 | 0
|  | 555 | 47.651 | 8.1549 | -2.6162 | 0.051654 | 5.8432 | 0.028326 | 0.80263 | 37.4905 | 24.8073 | -0.0056075 | 23.8111 | 24.0991 | -0.00013514 | -0.015287 | 0.30528 | 34.5334 | 0.0014632 | 0.041459 | 0.03292 | 25.5999 | 67.5504 | 80.1867 | 20.8309 | 109.9068 | 0.0084222 | 0.15408 | 0.99321 | 0.99258 | 97.8279 | 275.436 | 339 | 343.1 | 1019.555 | 0 | 0 | 0
|  | 560 | 47.2095 | 8.2173 | -0.57058 | 0.050787 | 5.7451 | 0.030193 | 0.82613 | 37.7276 | 24.5834 | -0.0012137 | 23.5913 | 23.8757 | -2.8978e-05 | -0.003278 | 0.30528 | 34.5334 | 0.0015334 | 0.041957 | 0.032782 | 25.7641 | 67.3708 | 79.9364 | 20.8303 | 107.9089 | 0.0087732 | 0.15641 | 0.99291 | 0.99277 | 97.8273 | 275.449 | 338.929 | 343.015 | 1019.556 | 0 | 0 | 0
|  | 565 | 49.8704 | 8.4503 | -3.6228 | 0.05217 | 5.9016 | 0.031492 | 0.81002 | 37.9703 | 24.832 | -0.0078362 | 23.8295 | 24.1189 | -0.000189 | -0.02138 | 0.30528 | 34.5334 | 0.0016429 | 0.042259 | 0.034317 | 25.9319 | 67.2041 | 79.6762 | 20.8259 | 110.1011 | 0.0091647 | 0.15609 | 0.9938 | 0.99291 | 97.8273 | 275.445 | 338.924 | 343.04 | 1019.66 | 0 | 0 | 0
|  | 570 | 47.7309 | 9.1408 | 2.8606 | 0.04616 | 5.2217 | 0.034848 | 0.87183 | 38.2143 | 24.1957 | 0.0056172 | 23.219 | 23.5071 | 0.00013204 | 0.014937 | 0.30561 | 34.5708 | 0.0016086 | 0.040244 | 0.032831 | 26.0998 | 67.0427 | 79.4203 | 20.8282 | 104.5311 | 0.0091979 | 0.15355 | 0.99243 | 0.99306 | 97.8276 | 275.447 | 338.926 | 343.131 | 1019.682 | 0 | 0 | 0
|  | 575 | 48.1753 | 6.7787 | -0.2945 | 0.062824 | 7.1068 | 0.025479 | 0.6687 | 38.4541 | 24.4452 | -0.00077929 | 23.4576 | 23.7421 | -1.8502e-05 | -0.002093 | 0.30594 | 34.6081 | 0.0016007 | 0.04201 | 0.033339 | 26.2652 | 66.8767 | 79.1885 | 20.8275 | 106.6945 | 0.0090942 | 0.15719 | 0.99328 | 0.99319 | 97.8291 | 275.438 | 338.914 | 343.024 | 1019.731 | 0 | 0 | 0
|  | 580 | 48.7377 | 5.985 | -1.6425 | 0.071986 | 8.1433 | 0.0219 | 0.57875 | 38.6964 | 24.8388 | -0.0049041 | 23.8301 | 24.1101 | -0.00011824 | -0.013375 | 0.30594 | 34.6081 | 0.0015765 | 0.041662 | 0.033585 | 26.4325 | 66.7179 | 78.8041 | 20.8286 | 110.1337 | 0.0088863 | 0.15448 | 0.9939 | 0.99334 | 97.8306 | 275.439 | 338.841 | 342.822 | 1019.689 | 0 | 0 | 0
|  | 585 | 47.323 | 10.0072 | 0.71635 | 0.041803 | 4.7289 | 0.036467 | 0.97885 | 38.9365 | 24.5338 | 0.0012572 | 23.5362 | 23.8184 | 2.9946e-05 | 0.0033875 | 0.30601 | 34.6166 | 0.0015244 | 0.040919 | 0.032682 | 26.5982 | 66.5582 | 78.5157 | 20.8304 | 107.4399 | 0.0087484 | 0.15386 | 0.99336 | 0.99351 | 97.8288 | 275.457 | 338.821 | 342.884 | 1019.095 | 0 | 0 | 0
|  | 590 | 46.4935 | 11.3776 | -2.3352 | 0.036124 | 4.0864 | 0.041956 | 1.1343 | 39.1711 | 24.1827 | -0.0035928 | 23.2005 | 23.4794 | -8.4356e-05 | -0.0095425 | 0.30609 | 34.6251 | 0.0015156 | 0.040974 | 0.032234 | 26.7605 | 66.3917 | 78.3574 | 20.8303 | 104.3918 | 0.0088039 | 0.1556 | 0.99416 | 0.99376 | 97.8283 | 275.439 | 338.837 | 342.911 | 1019.724 | 0 | 0 | 0
|  | 595 | 46.8294 | 7.6421 | 3.5284 | 0.05417 | 6.1278 | 0.02803 | 0.75061 | 39.4044 | 24.4963 | 0.0080382 | 23.4997 | 23.778 | 0.00019113 | 0.021621 | 0.30656 | 34.6791 | 0.0015184 | 0.04066 | 0.032372 | 26.922 | 66.2259 | 78.1227 | 20.8314 | 107.1093 | 0.0087327 | 0.15333 | 0.99311 | 0.99402 | 97.8284 | 275.45 | 338.814 | 342.827 | 1019.802 | 0 | 0 | 0
|  | 600 | 46.564 | 6.702 | -3.3099 | 0.061418 | 6.9478 | 0.024878 | 0.65649 | 39.6379 | 24.574 | -0.0085241 | 23.5711 | 23.8488 | -0.00020329 | -0.022997 | 0.30704 | 34.7332 | 0.0015279 | 0.040321 | 0.032181 | 27.0834 | 66.0631 | 77.8276 | 20.8324 | 107.7757 | 0.0087527 | 0.15207 | 0.9952 | 0.99423 | 97.8294 | 275.477 | 338.77 | 342.76 | 1019.816 | 0 | 0 | 0
|  | 605 | 46.1746 | 7.5887 | -4.1366 | 0.053788 | 6.0846 | 0.026683 | 0.73813 | 39.8697 | 24.3161 | -0.0094313 | 23.318 | 23.5918 | -0.0002225 | -0.02517 | 0.30704 | 34.7332 | 0.0014353 | 0.039702 | 0.031838 | 27.2434 | 65.9004 | 77.5281 | 20.8325 | 105.4993 | 0.0084267 | 0.15155 | 0.99562 | 0.99456 | 97.8295 | 275.485 | 338.686 | 342.663 | 1019.815 | 0 | 0 | 0
|  | 610 | 44.6455 | 7.9114 | 0.25087 | 0.049886 | 5.6432 | 0.028479 | 0.81852 | 40.0968 | 24.3249 | 0.00053043 | 23.3206 | 23.5936 | 1.2515e-05 | 0.0014157 | 0.30707 | 34.7367 | 0.0014207 | 0.040832 | 0.031174 | 27.4009 | 65.7324 | 77.2859 | 20.835 | 105.5493 | 0.0083627 | 0.15456 | 0.99489 | 0.99496 | 97.8285 | 275.49 | 338.601 | 342.565 | 1019.821 | 0 | 0 | 0
|  | 615 | 44.4657 | 6.8318 | 3.3266 | 0.057536 | 6.5086 | 0.02527 | 0.71873 | 40.3195 | 24.6142 | 0.0080196 | 23.5944 | 23.8665 | 0.0001914 | 0.021651 | 0.30758 | 34.7944 | 0.001454 | 0.041353 | 0.031171 | 27.5568 | 65.5602 | 77.0158 | 20.8364 | 108.0585 | 0.0084313 | 0.15466 | 0.99433 | 0.99523 | 97.8291 | 275.489 | 338.55 | 342.454 | 1019.82 | 0 | 0 | 0
|  | 620 | 44.9863 | 7.1324 | 1.5858 | 0.055757 | 6.3073 | 0.024683 | 0.72927 | 40.5432 | 24.3314 | 0.0037477 | 23.3245 | 23.5926 | 8.8418e-05 | 0.010002 | 0.30828 | 34.8735 | 0.0013763 | 0.040662 | 0.031316 | 27.713 | 65.3922 | 76.722 | 20.8345 | 105.5951 | 0.0081722 | 0.15407 | 0.9949 | 0.99532 | 97.8298 | 275.493 | 338.568 | 342.459 | 1019.754 | 0 | 0 | 0
|  | 625 | 45.0237 | 8.6106 | 0.25206 | 0.046223 | 5.2289 | 0.031268 | 0.86732 | 40.7682 | 24.2804 | 0.00049486 | 23.2742 | 23.5444 | 1.1651e-05 | 0.001318 | 0.30853 | 34.9018 | 0.0014453 | 0.04009 | 0.031276 | 27.8695 | 65.2291 | 76.4697 | 20.8344 | 105.1465 | 0.0084785 | 0.15276 | 0.99533 | 0.99538 | 97.829 | 275.485 | 338.547 | 342.478 | 1019.701 | 0 | 0 | 0
|  | 630 | 43.614 | 11.7503 | -5.9008 | 0.032812 | 3.7117 | 0.042853 | 1.2081 | 40.9898 | 23.875 | -0.0083626 | 22.8829 | 23.1524 | -0.00019362 | -0.021902 | 0.30856 | 34.9051 | 0.0014061 | 0.039638 | 0.030424 | 28.0237 | 65.0632 | 76.2629 | 20.8356 | 101.6529 | 0.0084131 | 0.15336 | 0.99651 | 0.99557 | 97.8279 | 275.477 | 338.507 | 342.493 | 1019.679 | 0 | 0 | 0
|  | 635 | 43.8815 | 10.571 | -1.23 | 0.036696 | 4.1511 | 0.036862 | 1.104 | 41.2085 | 23.9585 | -0.0019431 | 22.9616 | 23.2282 | -4.5134e-05 | -0.0051057 | 0.30856 | 34.9051 | 0.0013527 | 0.040511 | 0.030681 | 28.1765 | 64.8953 | 76.1161 | 20.8351 | 102.3592 | 0.0081615 | 0.15537 | 0.99598 | 0.99576 | 97.8279 | 275.486 | 338.487 | 342.417 | 1019.678 | 0 | 0 | 0
|  | 640 | 44.4697 | 5.5402 | -0.97831 | 0.070956 | 8.0267 | 0.018399 | 0.558 | 41.4294 | 23.7117 | -0.0030195 | 22.7236 | 22.9896 | -6.9417e-05 | -0.0078526 | 0.30856 | 34.9051 | 0.0013055 | 0.039593 | 0.03084 | 28.3303 | 64.7335 | 75.8613 | 20.8333 | 100.2546 | 0.0080166 | 0.15398 | 0.99641 | 0.99606 | 97.829 | 275.482 | 338.465 | 342.427 | 1020.152 | 0 | 0 | 0
|  | 645 | 46.784 | 6.7045 | 5.2168 | 0.061685 | 6.978 | 0.021481 | 0.6694 | 41.6576 | 24.5364 | 0.013527 | 23.5157 | 23.7891 | 0.0003218 | 0.036403 | 0.30937 | 34.9961 | 0.0013251 | 0.041292 | 0.032368 | 28.4883 | 64.5853 | 75.4589 | 20.8316 | 107.3577 | 0.0079076 | 0.15485 | 0.99473 | 0.99626 | 97.8288 | 275.475 | 338.491 | 342.426 | 1019.756 | 0 | 0 | 0
|  | 650 | 47.7892 | 10.7357 | -4.5402 | 0.039351 | 4.4514 | 0.036506 | 1.0889 | 41.894 | 25.0263 | -0.0073669 | 23.9768 | 24.2516 | -0.00017866 | -0.02021 | 0.31017 | 35.0871 | 0.0014366 | 0.04285 | 0.033197 | 28.6522 | 64.4523 | 75.2628 | 20.8309 | 111.6483 | 0.0082589 | 0.15677 | 0.99736 | 0.99653 | 97.8295 | 275.455 | 338.373 | 342.251 | 1019.804 | 0 | 0 | 0
|  | 655 | 47.3337 | 8.8073 | 0.55198 | 0.047509 | 5.3743 | 0.029187 | 0.88474 | 42.1318 | 24.5317 | 0.001103 | 23.5036 | 23.7748 | 2.6224e-05 | 0.0029665 | 0.31024 | 35.0945 | 0.0013866 | 0.042033 | 0.032803 | 28.8172 | 64.3233 | 75.0288 | 20.83 | 107.2822 | 0.0081681 | 0.15685 | 0.99671 | 0.99684 | 97.8293 | 275.456 | 338.381 | 342.285 | 1019.78 | 0 | 0 | 0
|  | 660 | 46.8861 | 7.1159 | 2.8189 | 0.058246 | 6.5889 | 0.023406 | 0.71514 | 42.3673 | 24.6513 | 0.0068737 | 23.6179 | 23.8867 | 0.00016419 | 0.018574 | 0.31071 | 35.1484 | 0.0013633 | 0.041654 | 0.032494 | 28.9805 | 64.1929 | 74.7816 | 20.8317 | 108.3294 | 0.008042 | 0.1553 | 0.99643 | 0.99721 | 97.8301 | 275.458 | 338.377 | 342.228 | 1019.746 | 0 | 0 | 0
|  | 665 | 45.0451 | 6.8502 | -4.0451 | 0.058129 | 6.5757 | 0.02217 | 0.70134 | 42.5972 | 24.2071 | -0.010028 | 23.1866 | 23.4485 | -0.00023514 | -0.0266 | 0.31112 | 35.1948 | 0.0012887 | 0.040768 | 0.031328 | 29.14 | 64.0559 | 74.4602 | 20.8338 | 104.4347 | 0.0078283 | 0.15493 | 0.99873 | 0.99759 | 97.8287 | 275.449 | 338.295 | 342.115 | 1019.684 | 0 | 0 | 0
|  | 670 | 44.6512 | 7.2912 | -0.81865 | 0.054136 | 6.124 | 0.02434 | 0.75408 | 42.8214 | 24.4814 | -0.0018682 | 23.4517 | 23.7233 | -4.4319e-05 | -0.0050134 | 0.31112 | 35.1948 | 0.0013176 | 0.040823 | 0.031136 | 29.2962 | 63.9126 | 74.2085 | 20.8359 | 106.8256 | 0.0078887 | 0.15383 | 0.99825 | 0.99804 | 97.8288 | 275.444 | 338.327 | 342.245 | 1019.678 | 0 | 0 | 0
|  | 675 | 43.9476 | 9.7932 | -0.81584 | 0.03967 | 4.4876 | 0.032011 | 0.9913 | 43.0429 | 23.9864 | -0.0013918 | 22.9799 | 23.253 | -3.2365e-05 | -0.0036611 | 0.31112 | 35.1948 | 0.0012699 | 0.039325 | 0.030504 | 29.4503 | 63.7673 | 73.9317 | 20.8359 | 102.5598 | 0.0077977 | 0.15199 | 0.99856 | 0.9984 | 97.8301 | 275.437 | 338.363 | 342.385 | 1019.712 | 0 | 0 | 0
|  | 680 | 44.3399 | 13.4213 | 0.96204 | 0.029205 | 3.3037 | 0.045694 | 1.4416 | 43.2636 | 24.5561 | 0.0011802 | 23.5251 | 23.8059 | 2.8096e-05 | 0.0031783 | 0.31119 | 35.2028 | 0.0013345 | 0.042102 | 0.031169 | 29.6045 | 63.623 | 73.8023 | 20.8361 | 107.4867 | 0.0079427 | 0.15693 | 0.99859 | 0.99872 | 97.8297 | 275.421 | 338.355 | 342.394 | 1019.698 | 0 | 0 | 0
|  | 685 | 45.0955 | 6.6072 | 1.3726 | 0.060335 | 6.8252 | 0.023131 | 0.69448 | 43.4872 | 24.6946 | 0.0034606 | 23.6509 | 23.9317 | 8.2817e-05 | 0.0093685 | 0.31147 | 35.2341 | 0.0013956 | 0.041901 | 0.031573 | 29.7613 | 63.485 | 73.5906 | 20.8353 | 108.6716 | 0.0081671 | 0.15576 | 0.99869 | 0.99909 | 97.8297 | 275.4 | 338.256 | 342.272 | 1019.695 | 0 | 0 | 0
|  | 690 | 44.8508 | 6.1817 | -0.21957 | 0.064138 | 7.2554 | 0.021671 | 0.65153 | 43.7121 | 24.2855 | -0.00059843 | 23.2591 | 23.533 | -1.4083e-05 | -0.0015931 | 0.31168 | 35.2575 | 0.0013899 | 0.041788 | 0.031418 | 29.9188 | 63.3508 | 73.2314 | 20.8339 | 105.1003 | 0.0082413 | 0.15733 | 0.9995 | 0.99943 | 97.8287 | 275.407 | 338.256 | 342.24 | 1019.689 | 0 | 0 | 0
|  | 695 | 46.2979 | 10.3683 | -1.6342 | 0.039474 | 4.4654 | 0.033454 | 1.0508 | 43.94 | 24.2509 | -0.0027444 | 23.2288 | 23.5055 | -6.4508e-05 | -0.0072973 | 0.31168 | 35.2575 | 0.0013206 | 0.041481 | 0.032129 | 30.0777 | 63.223 | 72.9849 | 20.8311 | 104.814 | 0.0079541 | 0.15666 | 1.0001 | 0.9998 | 97.8296 | 275.398 | 338.297 | 342.327 | 1020.164 | 0 | 0 | 0
|  | 700 | 45.7402 | 9.6748 | -1.2026 | 0.041794 | 4.7278 | 0.030959 | 0.96503 | 44.17 | 23.8643 | -0.0021718 | 22.8608 | 23.1416 | -5.026e-05 | -0.0056855 | 0.31168 | 35.2575 | 0.0012939 | 0.040332 | 0.031638 | 30.2371 | 63.1001 | 72.8053 | 20.831 | 101.5089 | 0.0079298 | 0.15532 | 1.0004 | 1.0002 | 97.8296 | 275.377 | 338.332 | 342.488 | 1019.605 | 0 | 0 | 0
|  | 705 | 44.96 | 7.0087 | -2.2506 | 0.056708 | 6.4149 | 0.02266 | 0.71633 | 44.3968 | 23.8022 | -0.0055274 | 22.8032 | 23.0898 | -0.00012763 | -0.014437 | 0.31168 | 35.2575 | 0.001285 | 0.040622 | 0.031255 | 30.3943 | 62.9742 | 72.5503 | 20.8321 | 100.9896 | 0.0079058 | 0.15641 | 1.0012 | 1.0006 | 97.8289 | 275.39 | 338.359 | 342.612 | 1019.599 | 0 | 0 | 0
|  | 710 | 46.1238 | 8.2165 | -1.1316 | 0.049624 | 5.6136 | 0.026703 | 0.84268 | 44.6245 | 23.8894 | -0.0024251 | 22.879 | 23.1553 | -5.6155e-05 | -0.0063524 | 0.31168 | 35.2575 | 0.0013251 | 0.041817 | 0.032084 | 30.5527 | 62.8514 | 72.262 | 20.8294 | 101.6964 | 0.008059 | 0.15929 | 1.0012 | 1.0009 | 97.8283 | 275.35 | 338.245 | 342.331 | 1019.637 | 0 | 0 | 0
|  | 715 | 46.1685 | 7.2355 | -4.7126 | 0.056407 | 6.3809 | 0.022685 | 0.71926 | 44.8552 | 23.7524 | -0.011547 | 22.7486 | 23.0216 | -0.00026582 | -0.030071 | 0.31168 | 35.2575 | 0.0012796 | 0.040571 | 0.0319 | 30.7126 | 62.7346 | 72.0408 | 20.8294 | 100.5373 | 0.0078939 | 0.1565 | 1.0024 | 1.001 | 97.8291 | 275.369 | 338.257 | 342.316 | 1019.647 | 0 | 0 | 0
|  | 720 | 45.0857 | 7.0894 | -4.6778 | 0.056218 | 6.3595 | 0.022366 | 0.71461 | 45.0834 | 23.682 | -0.011457 | 22.682 | 22.9534 | -0.00026298 | -0.029749 | 0.31168 | 35.2575 | 0.0012574 | 0.040174 | 0.031243 | 30.8705 | 62.6158 | 71.7072 | 20.8316 | 99.9459 | 0.0078134 | 0.15574 | 1.0025 | 1.0012 | 97.8287 | 275.378 | 338.269 | 342.317 | 1019.496 | 0 | 0 | 0
|  | 725 | 45.0597 | 9.9659 | -4.8081 | 0.039969 | 4.5214 | 0.031357 | 1.0226 | 45.3087 | 23.925 | -0.0082878 | 22.9139 | 23.1876 | -0.00019217 | -0.021739 | 0.31168 | 35.2575 | 0.0012533 | 0.040871 | 0.031335 | 31.0269 | 62.4948 | 71.4965 | 20.8324 | 102.0038 | 0.00774 | 0.15652 | 1.0023 | 1.0014 | 97.8291 | 275.37 | 338.257 | 342.297 | 1019.449 | 0 | 0 | 0
|  | 730 | 47.0417 | 8.6523 | -2.4715 | 0.048062 | 5.4369 | 0.025862 | 0.88369 | 45.539 | 24.6249 | -0.0049779 | 23.5835 | 23.8625 | -0.00011879 | -0.013437 | 0.31168 | 35.2575 | 0.001243 | 0.042472 | 0.032655 | 31.1869 | 62.3822 | 71.2805 | 20.831 | 108.0554 | 0.0075428 | 0.1576 | 1.0021 | 1.0016 | 97.8291 | 275.368 | 338.247 | 342.248 | 1019.705 | 0 | 0 | 0
|  | 735 | 46.2437 | 9.1881 | -1.5414 | 0.044492 | 5.033 | 0.029201 | 0.94201 | 45.7722 | 24.507 | -0.002888 | 23.4697 | 23.7465 | -6.8579e-05 | -0.0077578 | 0.31168 | 35.2575 | 0.0012992 | 0.041912 | 0.032158 | 31.349 | 62.2751 | 71.0249 | 20.8322 | 107.0193 | 0.0078051 | 0.15664 | 1.0022 | 1.0019 | 97.8297 | 275.377 | 338.234 | 342.223 | 1019.686 | 0 | 0 | 0
|  | 740 | 45.4535 | 6.88 | -0.61049 | 0.058403 | 6.6066 | 0.021574 | 0.72429 | 46.0014 | 24.6547 | -0.0014921 | 23.61 | 23.896 | -3.5654e-05 | -0.0040333 | 0.31168 | 35.2575 | 0.00126 | 0.0423 | 0.031774 | 31.5088 | 62.1641 | 70.8179 | 20.8343 | 108.3081 | 0.0076077 | 0.15701 | 1.0022 | 1.0021 | 97.8292 | 275.371 | 338.217 | 342.314 | 1019.661 | 0 | 0 | 0
|  | 745 | 46.417 | 8.0227 | -1.7986 | 0.051146 | 5.7857 | 0.023591 | 0.81507 | 46.2311 | 24.5856 | -0.0038604 | 23.5452 | 23.8301 | -9.1993e-05 | -0.010406 | 0.31168 | 35.2575 | 0.0012066 | 0.041688 | 0.032183 | 31.6687 | 62.0552 | 70.4655 | 20.8325 | 107.7075 | 0.0073981 | 0.15568 | 1.0027 | 1.0023 | 97.8288 | 275.374 | 338.237 | 342.331 | 1019.651 | 0 | 0 | 0
|  | 750 | 45.2079 | 9.4893 | -3.0795 | 0.042114 | 4.7641 | 0.028209 | 0.96679 | 46.4602 | 24.1741 | -0.0055341 | 23.1528 | 23.4354 | -0.00012969 | -0.014671 | 0.31168 | 35.2575 | 0.001188 | 0.040716 | 0.031368 | 31.8276 | 61.9469 | 70.3093 | 20.8335 | 104.1403 | 0.0074049 | 0.15494 | 1.0032 | 1.0026 | 97.8297 | 275.372 | 338.262 | 342.39 | 1019.63 | 0 | 0 | 0
|  | 755 | 45.5858 | 8.0753 | -3.1809 | 0.049902 | 5.6451 | 0.024907 | 0.83822 | 46.6872 | 24.5415 | -0.0066728 | 23.5046 | 23.7884 | -0.00015874 | -0.017956 | 0.31168 | 35.2575 | 0.0012429 | 0.041829 | 0.031767 | 31.9854 | 61.8373 | 70.0248 | 20.8338 | 107.3294 | 0.0075602 | 0.15626 | 1.0035 | 1.0027 | 97.8311 | 275.393 | 338.26 | 342.344 | 1019.67 | 0 | 0 | 0
|  | 760 | 46.4366 | 8.6942 | -6.3796 | 0.047216 | 5.3411 | 0.026406 | 0.87209 | 46.9172 | 24.2332 | -0.012829 | 23.1999 | 23.4788 | -0.00030122 | -0.034074 | 0.31168 | 35.2575 | 0.0012468 | 0.041176 | 0.032128 | 32.1451 | 61.7332 | 69.8199 | 20.831 | 104.6071 | 0.0076433 | 0.15592 | 1.0044 | 1.003 | 97.8312 | 275.395 | 338.122 | 342.188 | 1019.773 | 0 | 0 | 0
|  | 765 | 47.2172 | 7.8641 | -3.3792 | 0.053077 | 6.0041 | 0.025624 | 0.82443 | 47.1514 | 25.1535 | -0.0073613 | 24.0796 | 24.3645 | -0.00017935 | -0.020289 | 0.31168 | 35.2575 | 0.00136 | 0.043758 | 0.032996 | 32.3079 | 61.6358 | 69.5442 | 20.8322 | 112.6968 | 0.0079143 | 0.15858 | 1.0041 | 1.0033 | 97.8313 | 275.397 | 338.104 | 342.104 | 1019.792 | 0 | 0 | 0
|  | 770 | 45.5603 | 7.9555 | -4.7944 | 0.050626 | 5.7269 | 0.025585 | 0.84641 | 47.3833 | 24.1341 | -0.010388 | 23.0972 | 23.3664 | -0.00024272 | -0.027457 | 0.31168 | 35.2575 | 0.0012953 | 0.04285 | 0.031925 | 32.4703 | 61.5368 | 69.2971 | 20.8312 | 103.718 | 0.0078729 | 0.16094 | 1.0048 | 1.0037 | 97.8292 | 275.392 | 338.009 | 341.948 | 1019.811 | 0 | 0 | 0
|  | 775 | 46.8072 | 6.89 | -2.9982 | 0.060054 | 6.7935 | 0.02 | 0.70705 | 47.6142 | 24.1231 | -0.0077062 | 23.089 | 23.3648 | -0.00018005 | -0.020368 | 0.31168 | 35.2575 | 0.0012011 | 0.042461 | 0.032506 | 32.6313 | 61.4377 | 69.0273 | 20.829 | 103.6338 | 0.0074717 | 0.15993 | 1.0049 | 1.004 | 97.8299 | 275.404 | 338.043 | 342.082 | 1019.7 | 0 | 0 | 0
|  | 780 | 47.0274 | 8.7716 | 1.2601 | 0.047394 | 5.3613 | 0.024161 | 0.88566 | 47.8488 | 23.9233 | 0.0025753 | 22.9057 | 23.1901 | 5.9722e-05 | 0.0067559 | 0.31183 | 35.2744 | 0.0011451 | 0.041975 | 0.032528 | 32.7939 | 61.3446 | 68.722 | 20.8279 | 101.96 | 0.0072728 | 0.15956 | 1.004 | 1.0043 | 97.8294 | 275.4 | 338.16 | 342.359 | 1019.45 | 0 | 0 | 0
|  | 785 | 47.6701 | 10.4037 | 0.87241 | 0.040505 | 4.582 | 0.029878 | 1.0415 | 48.0856 | 24.1995 | 0.0015062 | 23.1732 | 23.4609 | 3.5337e-05 | 0.0039974 | 0.31206 | 35.3013 | 0.0012102 | 0.042186 | 0.032936 | 32.9576 | 61.2555 | 68.5464 | 20.8278 | 104.3412 | 0.0074945 | 0.15882 | 1.0043 | 1.0045 | 97.8275 | 275.399 | 338.204 | 342.403 | 1019.268 | 0 | 0 | 0
|  | 790 | 47.5153 | 8.0678 | -2.7156 | 0.052063 | 5.8895 | 0.023805 | 0.82661 | 48.3235 | 24.4996 | -0.0059513 | 23.4638 | 23.7566 | -0.00014138 | -0.015994 | 0.31215 | 35.3113 | 0.0012394 | 0.043036 | 0.032995 | 33.1224 | 61.169 | 68.2941 | 20.8291 | 106.9603 | 0.0075542 | 0.1597 | 1.0053 | 1.0047 | 97.827 | 275.401 | 338.251 | 342.472 | 1019.516 | 0 | 0 | 0
|  | 795 | 46.0212 | 7.3809 | -2.7614 | 0.055119 | 6.2352 | 0.021115 | 0.75897 | 48.5574 | 23.8187 | -0.006589 | 22.8131 | 23.0996 | -0.0001522 | -0.017218 | 0.31215 | 35.3113 | 0.0011639 | 0.041834 | 0.031967 | 33.2848 | 61.0784 | 68.0341 | 20.8295 | 101.1037 | 0.0073759 | 0.15968 | 1.0056 | 1.0048 | 97.8283 | 275.395 | 338.271 | 342.52 | 1019.58 | 0 | 0 | 0
|  | 800 | 46.7363 | 7.3408 | 2.693 | 0.056281 | 6.3666 | 0.020338 | 0.75261 | 48.7893 | 24.2301 | 0.006453 | 23.2053 | 23.4873 | 0.00015156 | 0.017145 | 0.31253 | 35.3542 | 0.0011446 | 0.042357 | 0.03243 | 33.4458 | 60.9866 | 67.7475 | 20.8298 | 104.6182 | 0.0072081 | 0.15914 | 1.0042 | 1.0049 | 97.8291 | 275.383 | 338.245 | 342.355 | 1019.686 | 0 | 0 | 0
|  | 805 | 46.2841 | 8.0801 | 0.38063 | 0.050637 | 5.7281 | 0.022166 | 0.82852 | 49.0218 | 23.9262 | 0.00083154 | 22.9104 | 23.1785 | 1.9274e-05 | 0.0021803 | 0.31296 | 35.4025 | 0.0011224 | 0.041953 | 0.032112 | 33.6072 | 60.8966 | 67.481 | 20.8295 | 101.9932 | 0.0071741 | 0.15949 | 1.0048 | 1.0049 | 97.8299 | 275.407 | 338.188 | 342.146 | 1019.723 | 0 | 0 | 0
|  | 810 | 46.9229 | 10.5248 | -4.4489 | 0.039412 | 4.4583 | 0.030146 | 1.1171 | 49.2548 | 24.5458 | -0.0073753 | 23.5016 | 23.7738 | -0.00017534 | -0.019835 | 0.31301 | 35.4079 | 0.0011881 | 0.044027 | 0.032804 | 33.7694 | 60.8084 | 67.2459 | 20.83 | 107.3346 | 0.0073284 | 0.16214 | 1.0058 | 1.0049 | 97.8297 | 275.411 | 338.159 | 342.075 | 1019.765 | 0 | 0 | 0
|  | 815 | 46.95 | 8.1824 | -1.1219 | 0.050724 | 5.738 | 0.023793 | 0.86231 | 49.4895 | 24.4068 | -0.0024065 | 23.3683 | 23.6466 | -5.6905e-05 | -0.0064373 | 0.31301 | 35.4079 | 0.0012069 | 0.043739 | 0.032782 | 33.9334 | 60.7233 | 67.0598 | 20.8294 | 106.1211 | 0.0074364 | 0.16203 | 1.0053 | 1.005 | 97.8287 | 275.425 | 338.156 | 342.183 | 1019.792 | 0 | 0 | 0
|  | 820 | 46.0186 | 7.0821 | -3.6357 | 0.057442 | 6.4979 | 0.019244 | 0.72574 | 49.7219 | 23.5054 | -0.0091662 | 22.5108 | 22.7836 | -0.00020884 | -0.023624 | 0.31301 | 35.4079 | 0.0011054 | 0.041687 | 0.031918 | 34.0952 | 60.6365 | 66.7426 | 20.8281 | 98.4515 | 0.0071862 | 0.16081 | 1.0062 | 1.0051 | 97.8288 | 275.433 | 338.239 | 342.338 | 1019.758 | 0 | 0 | 0
|  | 825 | 50.6738 | 8.2066 | -2.9959 | 0.054585 | 6.1748 | 0.02053 | 0.83057 | 49.9637 | 25.4892 | -0.0066212 | 24.41 | 24.6978 | -0.00016353 | -0.018499 | 0.31301 | 35.4079 | 0.0011206 | 0.045337 | 0.035019 | 34.2625 | 60.562 | 66.4983 | 20.8266 | 115.7681 | 0.0068695 | 0.16115 | 1.006 | 1.0052 | 97.8277 | 275.41 | 338.229 | 342.217 | 1019.706 | 0 | 0 | 0
|  | 830 | 48.6824 | 8.5637 | -1.7705 | 0.050253 | 5.6847 | 0.021857 | 0.87946 | 50.212 | 24.8101 | -0.0036997 | 23.7603 | 24.0487 | -8.8973e-05 | -0.010065 | 0.31301 | 35.4079 | 0.0010984 | 0.044196 | 0.033751 | 34.4344 | 60.4964 | 66.1999 | 20.8278 | 109.6845 | 0.006901 | 0.16133 | 1.0059 | 1.0054 | 97.8284 | 275.425 | 338.238 | 342.343 | 1019.692 | 0 | 0 | 0
|  | 835 | 46.2445 | 8.518 | -3.1984 | 0.047992 | 5.429 | 0.021544 | 0.90757 | 50.4494 | 24.0794 | -0.0065754 | 23.0623 | 23.3442 | -0.0001535 | -0.017364 | 0.31301 | 35.4079 | 0.001034 | 0.043556 | 0.0323 | 34.5996 | 60.4184 | 65.9929 | 20.8296 | 103.3268 | 0.0067634 | 0.16314 | 1.0063 | 1.0055 | 97.8296 | 275.427 | 338.265 | 342.4 | 1019.674 | 0 | 0 | 0
|  | 840 | 48.0506 | 8.5571 | -0.47135 | 0.049639 | 5.6153 | 0.021962 | 0.90804 | 50.6851 | 24.6436 | -0.00097957 | 23.5992 | 23.8851 | -2.3397e-05 | -0.0026467 | 0.31301 | 35.4079 | 0.0010902 | 0.045074 | 0.033537 | 34.7641 | 60.3394 | 65.7152 | 20.8278 | 108.2097 | 0.0068977 | 0.16446 | 1.0057 | 1.0056 | 97.8303 | 275.412 | 338.216 | 342.313 | 1019.622 | 0 | 0 | 0
|  | 845 | 48.2693 | 9.1575 | -1.9359 | 0.046596 | 5.271 | 0.022876 | 0.94697 | 50.9259 | 24.1857 | -0.003847 | 23.1631 | 23.448 | -9.0205e-05 | -0.010204 | 0.31301 | 35.4079 | 0.0010659 | 0.044125 | 0.033498 | 34.9317 | 60.2673 | 65.5003 | 20.8256 | 104.2369 | 0.0068806 | 0.16416 | 1.0062 | 1.0058 | 97.8291 | 275.423 | 338.25 | 342.409 | 1019.624 | 0 | 0 | 0
|  | 850 | 48.136 | 7.6785 | -0.39907 | 0.055418 | 6.269 | 0.016603 | 0.79917 | 51.1669 | 24.1365 | -0.00094432 | 23.1296 | 23.4196 | -2.2116e-05 | -0.0025018 | 0.31301 | 35.4079 | 0.00092007 | 0.044288 | 0.033393 | 35.099 | 60.1964 | 65.2373 | 20.8258 | 103.8741 | 0.006265 | 0.16485 | 1.006 | 1.0059 | 97.8288 | 275.407 | 338.45 | 342.693 | 1019.657 | 0 | 0 | 0
|  | 855 | 48.3189 | 9.2997 | -2.2638 | 0.04593 | 5.1958 | 0.020449 | 0.96991 | 51.408 | 24.13 | -0.0044408 | 23.1259 | 23.414 | -0.00010398 | -0.011762 | 0.31301 | 35.4079 | 0.00093924 | 0.044548 | 0.033539 | 35.2663 | 60.1264 | 64.9654 | 20.8252 | 103.8293 | 0.0063482 | 0.16559 | 1.0064 | 1.0059 | 97.8284 | 275.404 | 338.487 | 342.704 | 1019.723 | 0 | 0 | 0
|  | 860 | 49.742 | 8.3088 | 1.9489 | 0.052922 | 5.9867 | 0.019816 | 0.84692 | 51.6532 | 24.3644 | 0.004364 | 23.3478 | 23.6346 | 0.00010314 | 0.011668 | 0.31326 | 35.4371 | 0.0010487 | 0.044821 | 0.034398 | 35.4361 | 60.0619 | 64.7605 | 20.8232 | 105.8439 | 0.006774 | 0.16516 | 1.0055 | 1.006 | 97.8281 | 275.418 | 338.446 | 342.604 | 1019.731 | 0 | 0 | 0
|  | 865 | 49.9952 | 7.9607 | -0.86357 | 0.055517 | 6.2802 | 0.018106 | 0.79831 | 51.9025 | 24.2566 | -0.0020369 | 23.2487 | 23.5379 | -4.7943e-05 | -0.0054234 | 0.31352 | 35.4663 | 0.0010052 | 0.04432 | 0.034441 | 35.6082 | 60.0029 | 64.4418 | 20.8225 | 104.9284 | 0.0066083 | 0.16434 | 1.0063 | 1.006 | 97.8283 | 275.403 | 338.507 | 342.718 | 1019.715 | 0 | 0 | 0
|  | 870 | 49.9622 | 11.0335 | 0.087457 | 0.04003 | 4.5282 | 0.024856 | 1.1047 | 52.1524 | 24.2674 | 0.00014862 | 23.261 | 23.556 | 3.5009e-06 | 0.00039603 | 0.31353 | 35.4673 | 0.00099496 | 0.044222 | 0.034404 | 35.7803 | 59.9453 | 64.2241 | 20.8227 | 105.0307 | 0.0065629 | 0.16402 | 1.0061 | 1.0061 | 97.8292 | 275.392 | 338.537 | 342.83 | 1019.713 | 0 | 0 | 0
|  | 875 | 49.9845 | 7.6837 | 4.2048 | 0.057507 | 6.5053 | 0.018443 | 0.79944 | 52.4023 | 24.7991 | 0.01005 | 23.766 | 24.0601 | 0.0002418 | 0.027353 | 0.31414 | 35.5366 | 0.0010606 | 0.045974 | 0.034712 | 35.9531 | 59.8883 | 64.005 | 20.8243 | 109.662 | 0.0067456 | 0.1661 | 1.005 | 1.0062 | 97.8315 | 275.38 | 338.469 | 342.658 | 1019.727 | 0 | 0 | 0
|  | 880 | 49.3822 | 7.6251 | -0.17137 | 0.05725 | 6.4763 | 0.017962 | 0.80179 | 52.6507 | 24.1168 | -0.00041954 | 23.1054 | 23.385 | -9.811e-06 | -0.0011098 | 0.31475 | 35.605 | 0.0010283 | 0.045903 | 0.034357 | 36.1258 | 59.8304 | 63.6682 | 20.822 | 103.6805 | 0.0067323 | 0.16935 | 1.0063 | 1.0063 | 97.8302 | 275.345 | 338.372 | 342.467 | 1019.756 | 0 | 0 | 0
|  | 885 | 51.2994 | 9.4664 | -4.7788 | 0.047905 | 5.4191 | 0.018513 | 0.95002 | 52.9024 | 24.0737 | -0.0098005 | 23.0699 | 23.3587 | -0.00022893 | -0.025897 | 0.31475 | 35.605 | 0.00088688 | 0.045511 | 0.035281 | 36.2999 | 59.7768 | 63.4451 | 20.8183 | 103.3363 | 0.0061327 | 0.16851 | 1.0075 | 1.0064 | 97.8301 | 275.34 | 338.456 | 342.693 | 1019.744 | 0 | 0 | 0
|  | 890 | 51.5297 | 9.7931 | -1.6305 | 0.046514 | 5.2618 | 0.019868 | 0.99506 | 53.1595 | 24.3631 | -0.0032068 | 23.3527 | 23.65 | -7.5842e-05 | -0.0085794 | 0.31475 | 35.605 | 0.00092417 | 0.046285 | 0.035541 | 36.477 | 59.7298 | 63.1795 | 20.8189 | 105.8607 | 0.0062457 | 0.16912 | 1.0068 | 1.0064 | 97.8301 | 275.321 | 338.535 | 342.845 | 1019.732 | 0 | 0 | 0
|  | 895 | 50.3598 | 8.4091 | -0.76005 | 0.05294 | 5.9887 | 0.016899 | 0.86772 | 53.4142 | 23.8463 | -0.0017389 | 22.8531 | 23.1389 | -4.0237e-05 | -0.0045517 | 0.31475 | 35.605 | 0.00089462 | 0.045938 | 0.034837 | 36.6529 | 59.6807 | 62.9696 | 20.8187 | 101.3981 | 0.0062026 | 0.17087 | 1.0067 | 1.0065 | 97.8293 | 275.338 | 338.472 | 342.705 | 1019.708 | 0 | 0 | 0
|  | 900 | 52.3656 | 8.3476 | -1.6079 | 0.055454 | 6.2731 | 0.015368 | 0.84934 | 53.671 | 24.5558 | -0.0037393 | 23.5411 | 23.8459 | -8.9166e-05 | -0.010087 | 0.31475 | 35.605 | 0.00085221 | 0.0471 | 0.036091 | 36.8302 | 59.6345 | 62.6553 | 20.8179 | 107.5585 | 0.0059119 | 0.17032 | 1.007 | 1.0065 | 97.8287 | 275.32 | 338.589 | 342.973 | 1019.733 | 0 | 0 | 0
|  | 905 | 52.9428 | 10.0089 | -3.748 | 0.04676 | 5.2896 | 0.015464 | 1.0275 | 53.9343 | 24.8213 | -0.0072671 | 23.8031 | 24.1162 | -0.00017526 | -0.019825 | 0.31475 | 35.605 | 0.00072311 | 0.048044 | 0.036499 | 37.0117 | 59.5959 | 62.4281 | 20.8179 | 109.9316 | 0.0053357 | 0.17147 | 1.0074 | 1.0066 | 97.8281 | 275.328 | 338.694 | 343.15 | 1019.605 | 0 | 0 | 0
|  | 910 | 54.1595 | 9.7616 | -3.5284 | 0.049046 | 5.5482 | 0.014732 | 0.9984 | 54.2021 | 25.007 | -0.0071196 | 23.9851 | 24.3071 | -0.00017306 | -0.019577 | 0.31475 | 35.605 | 0.00072254 | 0.048968 | 0.0373 | 37.1962 | 59.5627 | 62.175 | 20.816 | 111.6009 | 0.005311 | 0.17296 | 1.0073 | 1.0065 | 97.8279 | 275.306 | 338.751 | 343.299 | 1019.384 | 0 | 0 | 0
|  | 915 | 52.7236 | 8.5345 | -2.7271 | 0.054611 | 6.1777 | 0.013679 | 0.86717 | 54.4693 | 24.1796 | -0.0063331 | 23.1953 | 23.5158 | -0.00014893 | -0.016847 | 0.31475 | 35.605 | 0.00074704 | 0.047357 | 0.03628 | 37.3802 | 59.5293 | 61.9324 | 20.8152 | 104.3548 | 0.005518 | 0.17299 | 1.0073 | 1.0066 | 97.8292 | 275.305 | 338.806 | 343.488 | 1019.711 | 0 | 0 | 0
|  | 920 | 53.361 | 8.0504 | -2.073 | 0.058595 | 6.6284 | 0.014729 | 0.83315 | 54.7345 | 24.578 | -0.0050841 | 23.5759 | 23.8919 | -0.00012147 | -0.013741 | 0.31475 | 35.605 | 0.00086305 | 0.048819 | 0.036896 | 37.5631 | 59.494 | 61.632 | 20.8151 | 107.8152 | 0.0059543 | 0.17481 | 1.0072 | 1.0066 | 97.8306 | 275.304 | 338.782 | 343.323 | 1019.777 | 0 | 0 | 0
|  | 925 | 53.0529 | 9.3113 | -1.4657 | 0.050368 | 5.6977 | 0.016176 | 0.95183 | 55.0005 | 24.026 | -0.0031625 | 23.0447 | 23.3438 | -7.3825e-05 | -0.0083512 | 0.31475 | 35.605 | 0.00081476 | 0.047941 | 0.036573 | 37.7468 | 59.46 | 61.3615 | 20.8132 | 103.0189 | 0.0058299 | 0.17541 | 1.007 | 1.0066 | 97.83 | 275.295 | 338.759 | 343.155 | 1019.77 | 0 | 0 | 0
|  | 930 | 52.8562 | 10.1013 | -3.1092 | 0.046256 | 5.2326 | 0.01607 | 1.0359 | 55.2653 | 23.7603 | -0.006227 | 22.7973 | 23.0961 | -0.00014382 | -0.016269 | 0.31475 | 35.605 | 0.00074332 | 0.047919 | 0.036432 | 37.9293 | 59.425 | 61.1235 | 20.8122 | 100.7861 | 0.0055582 | 0.17682 | 1.0075 | 1.0068 | 97.8289 | 275.297 | 338.868 | 343.31 | 1019.688 | 0 | 0 | 0
|  | 935 | 54.4105 | 9.2367 | 1.0244 | 0.052073 | 5.8907 | 0.014045 | 0.95672 | 55.5335 | 24.2425 | 0.0022629 | 23.2655 | 23.5724 | 5.3342e-05 | 0.0060341 | 0.31488 | 35.6201 | 0.00073135 | 0.04982 | 0.037563 | 38.1143 | 59.3941 | 60.8863 | 20.8107 | 104.9435 | 0.0054428 | 0.17934 | 1.0066 | 1.0068 | 97.8276 | 275.307 | 338.949 | 343.42 | 1019.639 | 0 | 0 | 0
|  | 940 | 55.9114 | 9.0774 | -0.73179 | 0.054449 | 6.1594 | 0.013466 | 0.92275 | 55.8093 | 24.4193 | -0.0016771 | 23.4416 | 23.7581 | -3.9845e-05 | -0.0045074 | 0.31502 | 35.6352 | 0.0007332 | 0.050243 | 0.038444 | 38.3043 | 59.3716 | 60.6062 | 20.8085 | 106.509 | 0.0054281 | 0.1795 | 1.007 | 1.0068 | 97.8277 | 275.306 | 339.042 | 343.619 | 1019.965 | 0 | 0 | 0
|  | 945 | 54.8629 | 9.4167 | -4.3479 | 0.051503 | 5.8262 | 0.015365 | 0.97239 | 56.0862 | 24.404 | -0.0094299 | 23.4297 | 23.7467 | -0.00022393 | -0.025331 | 0.31502 | 35.6352 | 0.00079135 | 0.050081 | 0.037873 | 38.4951 | 59.3505 | 60.3473 | 20.8105 | 106.3877 | 0.0056764 | 0.17915 | 1.0079 | 1.0068 | 97.828 | 275.288 | 339.082 | 343.67 | 1019.77 | 0 | 0 | 0
|  | 950 | 53.1505 | 7.7352 | -2.3844 | 0.060742 | 6.8712 | 0.010373 | 0.81475 | 56.3562 | 23.6543 | -0.0062872 | 22.7171 | 23.0358 | -0.00014483 | -0.016384 | 0.31502 | 35.6352 | 0.00063006 | 0.049489 | 0.036785 | 38.6817 | 59.3223 | 60.0787 | 20.8102 | 99.9831 | 0.0050776 | 0.18178 | 1.0076 | 1.0069 | 97.8278 | 275.294 | 339.19 | 343.949 | 1019.669 | 0 | 0 | 0
|  | 955 | 55.3644 | 8.813 | 9.08 | 0.055534 | 6.2821 | 0.0099175 | 0.90684 | 56.6275 | 24.2562 | 0.021347 | 23.2963 | 23.6211 | 0.00050425 | 0.057042 | 0.31628 | 35.7778 | 0.00055076 | 0.05036 | 0.038092 | 38.8689 | 59.2958 | 59.756 | 20.8088 | 105.1414 | 0.0046712 | 0.18073 | 1.0045 | 1.007 | 97.8301 | 275.299 | 339.207 | 343.936 | 1019.683 | 0 | 0 | 0
|  | 960 | 55.5108 | 8.9864 | 0.89709 | 0.054607 | 6.1772 | 0.011565 | 0.94305 | 56.9047 | 24.3811 | 0.0020618 | 23.426 | 23.7597 | 4.8987e-05 | 0.0055415 | 0.31766 | 35.9342 | 0.00063154 | 0.051497 | 0.038376 | 39.0601 | 59.2757 | 59.5203 | 20.8085 | 106.271 | 0.0050018 | 0.1831 | 1.0067 | 1.0069 | 97.8314 | 275.299 | 339.347 | 344.182 | 1019.676 | 0 | 0 | 0
|  | 965 | 54.7817 | 9.4886 | 4.1338 | 0.051037 | 5.7734 | 0.01133 | 0.98978 | 57.1804 | 23.6029 | 0.0091772 | 22.6758 | 22.9893 | 0.00021098 | 0.023866 | 0.31831 | 36.0078 | 0.00057827 | 0.050516 | 0.037805 | 39.2505 | 59.2543 | 59.2125 | 20.806 | 99.5845 | 0.0048567 | 0.18494 | 1.0058 | 1.0069 | 97.8307 | 275.32 | 339.31 | 344.002 | 1019.731 | 0 | 0 | 0
|  | 970 | 59.6934 | 10.9786 | -1.7827 | 0.048065 | 5.4373 | 0.015284 | 1.1069 | 57.4666 | 24.7042 | -0.0035631 | 23.7324 | 24.0474 | -8.5684e-05 | -0.0096928 | 0.31884 | 36.0674 | 0.00073461 | 0.053205 | 0.040949 | 39.4474 | 59.2439 | 59.007 | 20.8009 | 109.0878 | 0.0053981 | 0.18583 | 1.0074 | 1.007 | 97.8301 | 275.302 | 339.289 | 343.793 | 1019.78 | 0 | 0 | 0
|  | 975 | 58.7161 | 8.2126 | -2.5782 | 0.063201 | 7.1495 | 0.010733 | 0.85601 | 57.7626 | 24.4056 | -0.0068546 | 23.4528 | 23.7718 | -0.00016295 | -0.018433 | 0.31884 | 36.0674 | 0.00067835 | 0.054101 | 0.040529 | 39.6511 | 59.2437 | 58.7116 | 20.8007 | 106.5 | 0.0051974 | 0.18998 | 1.0077 | 1.0069 | 97.8299 | 275.313 | 339.394 | 344.011 | 1019.734 | 0 | 0 | 0
|  | 980 | 59.3923 | 8.9783 | -1.9658 | 0.058478 | 6.6151 | 0.011736 | 0.91965 | 58.0579 | 24.2153 | -0.0048732 | 23.2716 | 23.589 | -0.00011495 | -0.013004 | 0.31884 | 36.0674 | 0.00068631 | 0.053779 | 0.040849 | 39.8546 | 59.2428 | 58.3969 | 20.7983 | 104.8532 | 0.005254 | 0.19025 | 1.0074 | 1.0069 | 97.8302 | 275.314 | 339.419 | 344.048 | 1019.66 | 0 | 0 | 0
|  | 985 | 58.9733 | 9.1478 | -2.0908 | 0.056989 | 6.4467 | 0.011525 | 0.94258 | 58.3538 | 23.8316 | -0.0051264 | 22.916 | 23.2427 | -0.00011915 | -0.013479 | 0.31884 | 36.0674 | 0.00065678 | 0.053717 | 0.040598 | 40.0582 | 59.2425 | 58.1245 | 20.7968 | 101.6148 | 0.005173 | 0.19243 | 1.0074 | 1.0069 | 97.8298 | 275.301 | 339.613 | 344.455 | 1019.566 | 0 | 0 | 0
|  | 990 | 60.2128 | 8.2741 | 2.791 | 0.064331 | 7.2773 | 0.008843 | 0.86805 | 58.6518 | 24.315 | 0.0075681 | 23.3878 | 23.7239 | 0.00017955 | 0.020311 | 0.31928 | 36.1182 | 0.00056888 | 0.055843 | 0.041562 | 40.2636 | 59.2442 | 57.8182 | 20.7963 | 105.8099 | 0.0047426 | 0.19524 | 1.006 | 1.0069 | 97.8284 | 275.316 | 339.715 | 344.598 | 1019.498 | 0 | 0 | 0
|  | 995 | 60.5372 | 9.9215 | -0.57543 | 0.053938 | 6.1016 | 0.010558 | 1.0429 | 58.9537 | 24.1031 | -0.0013189 | 23.1951 | 23.5335 | -3.1038e-05 | -0.0035111 | 0.31973 | 36.169 | 0.00056947 | 0.056253 | 0.041799 | 40.472 | 59.2499 | 57.501 | 20.794 | 104.024 | 0.0047664 | 0.19769 | 1.0071 | 1.007 | 97.8288 | 275.322 | 339.877 | 344.836 | 1019.519 | 0 | 0 | 0
|  | 1000 | 61.0142 | 10.7544 | 3.3915 | 0.050153 | 5.6734 | 0.012574 | 1.1333 | 59.2576 | 24.0061 | 0.0072529 | 23.1113 | 23.4522 | 0.0001701 | 0.019242 | 0.32016 | 36.2171 | 0.0006306 | 0.056837 | 0.042169 | 40.6819 | 59.2576 | 57.2694 | 20.792 | 103.2313 | 0.0050396 | 0.19991 | 1.0061 | 1.007 | 97.8283 | 275.335 | 340.019 | 345.033 | 1019.596 | 0 | 0 | 0
|  | 1005 | 62.4099 | 7.7292 | -0.57222 | 0.071379 | 8.0745 | 0.0098299 | 0.81446 | 59.5661 | 24.2899 | -0.0017206 | 23.3907 | 23.7387 | -4.0844e-05 | -0.0046204 | 0.32058 | 36.2652 | 0.00070164 | 0.058135 | 0.043154 | 40.8952 | 59.2698 | 56.9707 | 20.7902 | 105.7143 | 0.0053103 | 0.2016 | 1.0072 | 1.007 | 97.8303 | 275.339 | 340.109 | 345.168 | 1019.611 | 0 | 0 | 0
|  | 1010 | 63.3162 | 8.1163 | -1.0953 | 0.068962 | 7.8011 | 0.010087 | 0.84203 | 59.8804 | 24.2395 | -0.0031876 | 23.3494 | 23.6962 | -7.5534e-05 | -0.0085446 | 0.32058 | 36.2652 | 0.00069565 | 0.058068 | 0.043633 | 41.1122 | 59.2876 | 56.5845 | 20.788 | 105.3084 | 0.0052909 | 0.20175 | 1.0073 | 1.007 | 97.8313 | 275.35 | 340.214 | 345.267 | 1019.267 | 0 | 0 | 0
|  | 1015 | 62.0243 | 11.7328 | -2.2159 | 0.046732 | 5.2864 | 0.014243 | 1.2368 | 60.1938 | 23.7242 | -0.0044621 | 22.8631 | 23.2078 | -0.00010356 | -0.011714 | 0.32058 | 36.2652 | 0.00066558 | 0.057798 | 0.042875 | 41.3284 | 59.3042 | 56.3043 | 20.7874 | 100.9232 | 0.0052243 | 0.20442 | 1.0075 | 1.007 | 97.8312 | 275.363 | 340.363 | 345.495 | 1019.425 | 0 | 0 | 0
|  | 1020 | 62.4422 | 9.1329 | 0.83134 | 0.060439 | 6.837 | 0.011612 | 0.95545 | 60.5049 | 23.3335 | 0.0022013 | 22.4899 | 22.8254 | 5.0245e-05 | 0.0056839 | 0.32071 | 36.2794 | 0.00070184 | 0.057747 | 0.043105 | 41.5434 | 59.3186 | 56.0759 | 20.7838 | 97.6408 | 0.0054336 | 0.20696 | 1.0068 | 1.007 | 97.831 | 275.379 | 340.414 | 345.492 | 1019.725 | 0 | 0 | 0
|  | 1025 | 64.6551 | 8.4155 | -1.0554 | 0.067916 | 7.6828 | 0.010168 | 0.86099 | 60.8227 | 23.7589 | -0.0030828 | 22.9075 | 23.2509 | -7.1677e-05 | -0.0081082 | 0.32084 | 36.2936 | 0.00069057 | 0.058475 | 0.044416 | 41.7622 | 59.3392 | 55.7054 | 20.7818 | 101.2671 | 0.0053288 | 0.20607 | 1.0074 | 1.007 | 97.832 | 275.392 | 340.527 | 345.631 | 1019.736 | 0 | 0 | 0
|  | 1030 | 66.8922 | 10.7244 | 3.6686 | 0.055139 | 6.2374 | 0.012781 | 1.1284 | 61.1516 | 24.679 | 0.0083721 | 23.8026 | 24.1614 | 0.00020228 | 0.022883 | 0.32134 | 36.3508 | 0.00070475 | 0.062217 | 0.04621 | 41.9888 | 59.3704 | 55.4201 | 20.7815 | 109.2991 | 0.0052762 | 0.21 | 1.006 | 1.007 | 97.8323 | 275.38 | 340.641 | 345.776 | 1019.728 | 0 | 0 | 0
|  | 1035 | 69.9715 | 10.1327 | 0.76786 | 0.061045 | 6.9055 | 0.011686 | 1.0504 | 61.4937 | 24.9192 | 0.0019219 | 24.0363 | 24.3886 | 4.6873e-05 | 0.0053024 | 0.32196 | 36.4213 | 0.00071335 | 0.06412 | 0.048176 | 42.2247 | 59.4142 | 55.1329 | 20.776 | 111.4464 | 0.0052834 | 0.21343 | 1.0067 | 1.0069 | 97.8321 | 275.393 | 340.669 | 345.663 | 1019.705 | 0 | 0 | 0
|  | 1040 | 70.1882 | 8.7424 | 1.8808 | 0.070971 | 8.0284 | 0.010487 | 0.88537 | 61.8441 | 24.2829 | 0.0056097 | 23.4364 | 23.7955 | 0.00013349 | 0.0151 | 0.32242 | 36.4723 | 0.00074425 | 0.062836 | 0.048106 | 42.4654 | 59.4655 | 54.8038 | 20.7717 | 105.8902 | 0.0054926 | 0.21439 | 1.0063 | 1.0069 | 97.832 | 275.417 | 340.87 | 346.094 | 1019.702 | 0 | 0 | 0
|  | 1045 | 68.7007 | 8.8534 | -2.0228 | 0.068597 | 7.7598 | 0.010579 | 0.90268 | 62.1913 | 23.8656 | -0.0059295 | 23.0459 | 23.4018 | -0.00013876 | -0.015697 | 0.32275 | 36.51 | 0.00072568 | 0.061921 | 0.04715 | 42.7036 | 59.5132 | 54.4383 | 20.7722 | 102.3368 | 0.0054675 | 0.21484 | 1.0076 | 1.0069 | 97.8323 | 275.393 | 341.052 | 346.318 | 1019.694 | 0 | 0 | 0
|  | 1050 | 68.9815 | 9.4815 | 1.8682 | 0.064315 | 7.2754 | 0.011283 | 1.0243 | 62.5355 | 24.3832 | 0.0050247 | 23.5516 | 23.9121 | 0.00012015 | 0.013592 | 0.32305 | 36.544 | 0.00072564 | 0.06588 | 0.047905 | 42.9412 | 59.5577 | 54.1216 | 20.7731 | 106.8503 | 0.0054006 | 0.2219 | 1.0063 | 1.0068 | 97.8339 | 275.384 | 341.138 | 346.359 | 1019.658 | 0 | 0 | 0
|  | 1055 | 69.8463 | 9.7117 | -2.4488 | 0.063577 | 7.192 | 0.011757 | 1.0007 | 62.8826 | 23.9725 | -0.0066188 | 23.1609 | 23.5224 | -0.00015569 | -0.017612 | 0.32335 | 36.578 | 0.00074749 | 0.06362 | 0.048039 | 43.1811 | 59.6044 | 53.7909 | 20.7696 | 103.3075 | 0.0055476 | 0.21875 | 1.0077 | 1.0069 | 97.8347 | 275.37 | 341.226 | 346.552 | 1019.73 | 0 | 0 | 0
|  | 1060 | 69.9189 | 9.584 | -1.9805 | 0.064491 | 7.2954 | 0.012358 | 1.0225 | 63.232 | 24.0936 | -0.0053968 | 23.2921 | 23.6667 | -0.00012773 | -0.014449 | 0.32335 | 36.578 | 0.00079698 | 0.065942 | 0.04845 | 43.4223 | 59.6529 | 53.4837 | 20.769 | 104.4176 | 0.0057438 | 0.22421 | 1.0075 | 1.0069 | 97.8346 | 275.378 | 341.434 | 346.925 | 1019.771 | 0 | 0 | 0
|  | 1065 | 72.8326 | 10.4569 | 2.8812 | 0.061571 | 6.965 | 0.012062 | 1.1033 | 63.5889 | 24.4878 | 0.0073755 | 23.6734 | 24.0525 | 0.0001774 | 0.020068 | 0.32379 | 36.6282 | 0.00074269 | 0.067932 | 0.050315 | 43.6692 | 59.7079 | 53.1499 | 20.765 | 107.8637 | 0.0054595 | 0.22666 | 1.0061 | 1.0069 | 97.8335 | 275.373 | 341.438 | 346.905 | 1019.841 | 0 | 0 | 0
|  | 1070 | 71.3496 | 10.2229 | -0.90587 | 0.061698 | 6.9794 | 0.012022 | 1.0667 | 63.9494 | 23.4153 | -0.0024283 | 22.6475 | 23.0159 | -5.589e-05 | -0.0063224 | 0.32424 | 36.6783 | 0.00074173 | 0.065813 | 0.049181 | 43.9179 | 59.7658 | 52.863 | 20.7609 | 98.6699 | 0.0055989 | 0.22907 | 1.0071 | 1.0068 | 97.834 | 275.337 | 341.602 | 347.158 | 1019.757 | 0 | 0 | 0
|  | 1075 | 74.5539 | 8.908 | -1.4507 | 0.073985 | 8.3694 | 0.010685 | 0.92417 | 64.3141 | 24.0229 | -0.0045422 | 23.2479 | 23.6289 | -0.00010733 | -0.012141 | 0.32424 | 36.6783 | 0.00079052 | 0.068375 | 0.051333 | 44.1692 | 59.8271 | 52.519 | 20.7576 | 103.9142 | 0.005726 | 0.23141 | 1.0072 | 1.0067 | 97.8342 | 275.347 | 341.789 | 347.39 | 1020.115 | 0 | 0 | 0
|  | 1080 | 75.5167 | 9.1012 | -0.9811 | 0.073349 | 8.2974 | 0.00987 | 0.94254 | 64.6893 | 24.047 | -0.0030401 | 23.2845 | 23.6717 | -7.1963e-05 | -0.0081407 | 0.32424 | 36.6783 | 0.00072396 | 0.069135 | 0.051945 | 44.4274 | 59.8975 | 52.1387 | 20.7555 | 104.1818 | 0.0054364 | 0.2333 | 1.007 | 1.0067 | 97.834 | 275.35 | 341.983 | 347.671 | 1021.256 | 0 | 0 | 0
|  | 1085 | 74.3217 | 10.0821 | -0.10635 | 0.065165 | 7.3716 | 0.01046 | 1.0628 | 65.0639 | 23.672 | -0.00029709 | 22.936 | 23.3262 | -6.93e-06 | -0.00078394 | 0.32424 | 36.6783 | 0.00068166 | 0.069256 | 0.051294 | 44.6855 | 59.9667 | 51.795 | 20.7548 | 101.0221 | 0.0053009 | 0.23663 | 1.0066 | 1.0066 | 97.8339 | 275.347 | 342.201 | 348.023 | 1019.791 | 0 | 0 | 0
|  | 1090 | 74.3813 | 9.3259 | 0.59525 | 0.070506 | 7.9758 | 0.010094 | 0.98281 | 65.4356 | 23.4075 | 0.001818 | 22.6932 | 23.0854 | 4.1969e-05 | 0.0047476 | 0.32434 | 36.6902 | 0.00071167 | 0.069294 | 0.051342 | 44.9421 | 60.0327 | 51.472 | 20.7524 | 98.8357 | 0.0054672 | 0.23892 | 1.0062 | 1.0064 | 97.8348 | 275.344 | 342.405 | 348.323 | 1019.796 | 0 | 0 | 0
|  | 1095 | 76.5011 | 9.5954 | 0.9481 | 0.070478 | 7.9727 | 0.011156 | 0.99739 | 65.8129 | 23.6832 | 0.0028586 | 22.9756 | 23.3754 | 6.682e-05 | 0.0075589 | 0.32461 | 36.721 | 0.00078628 | 0.070294 | 0.052677 | 45.2022 | 60.1031 | 51.095 | 20.7497 | 101.2446 | 0.0057563 | 0.23943 | 1.006 | 1.0063 | 97.8349 | 275.354 | 342.632 | 348.593 | 1019.777 | 0 | 0 | 0
|  | 1100 | 78.6815 | 10.1583 | 1.1281 | 0.068471 | 7.7456 | 0.012316 | 1.0683 | 66.2008 | 24.1103 | 0.0032437 | 23.4035 | 23.8135 | 7.7245e-05 | 0.0087381 | 0.32497 | 36.7617 | 0.00084327 | 0.073146 | 0.054318 | 45.4697 | 60.1826 | 50.7689 | 20.7471 | 104.9898 | 0.0059399 | 0.24375 | 1.0058 | 1.0062 | 97.8343 | 275.367 | 342.829 | 348.835 | 1019.761 | 0 | 0 | 0
|  | 1105 | 82.1356 | 9.3299 | 2.8666 | 0.077823 | 8.8035 | 0.011034 | 0.98729 | 66.6029 | 24.6914 | 0.0091406 | 23.9787 | 24.406 | 0.00022309 | 0.025236 | 0.32572 | 36.8467 | 0.00085872 | 0.076834 | 0.056763 | 45.7474 | 60.2741 | 50.399 | 20.7429 | 110.1628 | 0.0059195 | 0.24888 | 1.005 | 1.0061 | 97.8339 | 275.356 | 342.988 | 349.1 | 1019.776 | 0 | 0 | 0
|  | 1110 | 81.1165 | 10.5045 | 3.1949 | 0.068263 | 7.7221 | 0.012013 | 1.0894 | 67.011 | 23.7997 | 0.0092642 | 23.125 | 23.5416 | 0.0002181 | 0.024671 | 0.32683 | 36.9714 | 0.00082008 | 0.074368 | 0.055815 | 46.0288 | 60.3703 | 50.0118 | 20.7387 | 102.4041 | 0.0058864 | 0.24974 | 1.0049 | 1.006 | 97.8339 | 275.356 | 343.171 | 349.353 | 1019.78 | 0 | 0 | 0
|  | 1115 | 81.6221 | 11.2865 | 2.0181 | 0.063929 | 7.2318 | 0.010647 | 1.1713 | 67.4178 | 23.6294 | 0.0055197 | 22.9673 | 23.3739 | 0.00012902 | 0.014595 | 0.3277 | 37.0696 | 0.00068066 | 0.074883 | 0.056112 | 46.3086 | 60.4644 | 49.708 | 20.736 | 100.9778 | 0.0053019 | 0.25265 | 1.0052 | 1.0058 | 97.8342 | 275.373 | 343.287 | 349.365 | 1019.749 | 0 | 0 | 0
|  | 1120 | 85.3873 | 8.1925 | 1.8506 | 0.092136 | 10.4226 | 0.0082005 | 0.84611 | 67.8354 | 24.5205 | 0.0070257 | 23.8433 | 24.2686 | 0.0001705 | 0.019288 | 0.32844 | 37.1543 | 0.00075556 | 0.077957 | 0.058659 | 46.5955 | 60.5673 | 49.337 | 20.7345 | 108.7829 | 0.0055096 | 0.25332 | 1.0049 | 1.0057 | 97.8349 | 275.375 | 343.429 | 349.554 | 1019.801 | 0 | 0 | 0
|  | 1125 | 82.2467 | 9.3301 | 3.0856 | 0.077927 | 8.8152 | 0.010615 | 0.99112 | 68.2544 | 23.9114 | 0.010152 | 23.2635 | 23.6847 | 0.00024045 | 0.0272 | 0.32947 | 37.2705 | 0.00082722 | 0.077235 | 0.056866 | 46.8844 | 60.6706 | 48.8358 | 20.7357 | 103.501 | 0.0059006 | 0.25666 | 1.0044 | 1.0056 | 97.8348 | 275.368 | 343.613 | 349.835 | 1019.803 | 0 | 0 | 0
|  | 1130 | 82.4902 | 12.5585 | 6.0541 | 0.058065 | 6.5685 | 0.014188 | 1.333 | 68.6663 | 23.6201 | 0.015015 | 22.992 | 23.4116 | 0.00035153 | 0.039766 | 0.33095 | 37.4379 | 0.00082384 | 0.077403 | 0.057021 | 47.1691 | 60.7666 | 48.5626 | 20.7325 | 101.0468 | 0.0059299 | 0.25975 | 1.0038 | 1.0055 | 97.8365 | 275.363 | 343.79 | 350.065 | 1019.803 | 0 | 0 | 0
|  | 1135 | 83.6726 | 7.6838 | 5.495 | 0.096263 | 10.8895 | 0.0088124 | 0.80652 | 69.0817 | 23.4331 | 0.02276 | 22.8199 | 23.2415 | 0.00052897 | 0.059838 | 0.33315 | 37.6869 | 0.00084831 | 0.077639 | 0.057707 | 47.4559 | 60.8649 | 48.1883 | 20.7281 | 99.4964 | 0.0060667 | 0.26214 | 1.0027 | 1.0053 | 97.8362 | 275.35 | 343.941 | 350.296 | 1019.789 | 0 | 0 | 0
|  | 1140 | 84.3982 | 7.3444 | 3.2621 | 0.10159 | 11.4915 | 0.0090976 | 0.78743 | 69.5019 | 23.5396 | 0.014187 | 22.9332 | 23.3583 | 0.00033138 | 0.037486 | 0.3353 | 37.9302 | 0.00092418 | 0.079991 | 0.058488 | 47.7464 | 60.9665 | 47.6406 | 20.7261 | 100.4448 | 0.006383 | 0.26773 | 1.0036 | 1.0052 | 97.8344 | 275.365 | 344.085 | 350.463 | 1019.831 | 0 | 0 | 0
|  | 1145 | 87.5107 | 14.7614 | 9.771 | 0.052407 | 5.9283 | 0.017393 | 1.5634 | 69.9316 | 23.6682 | 0.021791 | 23.071 | 23.4991 | 0.00051206 | 0.057926 | 0.33741 | 38.1688 | 0.00091148 | 0.081935 | 0.06047 | 48.0438 | 61.0757 | 47.2363 | 20.7197 | 101.6008 | 0.0063055 | 0.27192 | 1.0026 | 1.0051 | 97.8334 | 275.365 | 344.271 | 350.659 | 1019.806 | 0 | 0 | 0
|  | 1150 | 90.1099 | 11.6305 | 14.2648 | 0.06849 | 7.7477 | 0.01397 | 1.1946 | 70.3757 | 23.8989 | 0.041144 | 23.3087 | 23.7459 | 0.000977 | 0.11052 | 0.34113 | 38.5899 | 0.00095679 | 0.081821 | 0.061885 | 48.3497 | 61.1963 | 47.0415 | 20.7166 | 103.6478 | 0.0064631 | 0.26941 | 1.0003 | 1.005 | 97.8331 | 275.346 | 344.462 | 350.922 | 1019.834 | 0 | 0 | 0
|  | 1155 | 90.509 | 8.7406 | 11.2659 | 0.091539 | 10.3551 | 0.010269 | 0.90615 | 70.8272 | 23.9984 | 0.043226 | 23.4153 | 23.8577 | 0.0010313 | 0.11666 | 0.34616 | 39.1578 | 0.00094 | 0.082948 | 0.062266 | 48.66 | 61.3223 | 46.5391 | 20.7161 | 104.5555 | 0.0063736 | 0.27156 | 0.9999 | 1.0048 | 97.8339 | 275.359 | 344.602 | 351.112 | 1019.773 | 0 | 0 | 0
|  | 1160 | 92.9146 | 11.1633 | 13.8014 | 0.073577 | 8.3232 | 0.013167 | 1.1352 | 71.2858 | 24.0606 | 0.042438 | 23.4869 | 23.9286 | 0.0010155 | 0.11487 | 0.35127 | 39.7367 | 0.00096882 | 0.083526 | 0.063673 | 48.9749 | 61.4533 | 46.1731 | 20.7114 | 105.1472 | 0.0064869 | 0.27255 | 0.99991 | 1.0047 | 97.8341 | 275.355 | 344.762 | 351.245 | 1019.715 | 0 | 0 | 0
|  | 1165 | 93.5284 | 10.4722 | 9.1882 | 0.078951 | 8.9311 | 0.011682 | 1.0483 | 71.7519 | 23.9374 | 0.030442 | 23.3817 | 23.8292 | 0.00072542 | 0.082061 | 0.35562 | 40.229 | 0.00092232 | 0.082767 | 0.063874 | 49.2938 | 61.5896 | 45.7816 | 20.7095 | 104.1397 | 0.0063075 | 0.27164 | 1.0011 | 1.0046 | 97.8341 | 275.346 | 344.984 | 351.587 | 1019.706 | 0 | 0 | 0
|  | 1170 | 95.4462 | 12.0768 | 13.0376 | 0.069865 | 7.9032 | 0.014063 | 1.2178 | 72.2243 | 24.4819 | 0.037356 | 23.9249 | 24.3837 | 0.00091087 | 0.10304 | 0.35972 | 40.6917 | 0.00098247 | 0.085084 | 0.065293 | 49.6167 | 61.7302 | 45.3962 | 20.7096 | 108.9834 | 0.006473 | 0.27281 | 1.0002 | 1.0045 | 97.8356 | 275.344 | 345.147 | 351.766 | 1019.762 | 0 | 0 | 0
|  | 1175 | 92.48 | 10.3661 | 9.1549 | 0.078865 | 8.9214 | 0.011955 | 1.0558 | 72.6942 | 23.8433 | 0.030389 | 23.3098 | 23.7583 | 0.000722 | 0.081674 | 0.3638 | 41.1535 | 0.00094285 | 0.083265 | 0.063386 | 49.9384 | 61.8674 | 45.061 | 20.7104 | 103.4119 | 0.0064123 | 0.27391 | 1.0009 | 1.0043 | 97.8359 | 275.352 | 345.28 | 351.924 | 1019.743 | 0 | 0 | 0
|  | 1180 | 91.8459 | 8.3928 | 11.4494 | 0.096739 | 10.9434 | 0.01018 | 0.8608 | 73.155 | 23.7996 | 0.046689 | 23.2754 | 23.7229 | 0.0011076 | 0.1253 | 0.36837 | 41.671 | 0.00098479 | 0.083274 | 0.063059 | 50.2545 | 61.9957 | 44.5997 | 20.7112 | 103.0695 | 0.006602 | 0.27436 | 0.99881 | 1.0041 | 97.8365 | 275.35 | 345.404 | 352.046 | 1019.764 | 0 | 0 | 0
|  | 1185 | 92.8225 | 10.8701 | 16.6452 | 0.075487 | 8.5392 | 0.013966 | 1.1213 | 73.6166 | 23.9886 | 0.052548 | 23.4673 | 23.9115 | 0.0012565 | 0.14214 | 0.37428 | 42.3395 | 0.0010542 | 0.084647 | 0.063826 | 50.5717 | 62.1237 | 44.1418 | 20.7102 | 104.7446 | 0.0068677 | 0.27632 | 0.99798 | 1.004 | 97.8369 | 275.342 | 345.508 | 352.048 | 1019.819 | 0 | 0 | 0
|  | 1190 | 92.1352 | 15.387 | 19.2566 | 0.052933 | 5.9879 | 0.019967 | 1.5726 | 74.079 | 23.5658 | 0.043377 | 23.0622 | 23.499 | 0.0010193 | 0.11531 | 0.37997 | 42.9831 | 0.0010569 | 0.08324 | 0.063238 | 50.8894 | 62.2513 | 43.8473 | 20.7081 | 101.1222 | 0.0069608 | 0.27655 | 0.99884 | 1.0038 | 97.8366 | 275.341 | 345.636 | 352.183 | 1019.841 | 0 | 0 | 0
|  | 1195 | 92.135 | 12.9067 | 18.7998 | 0.063105 | 7.1385 | 0.01589 | 1.3207 | 74.5397 | 23.4899 | 0.050632 | 22.9965 | 23.4311 | 0.0011864 | 0.1342 | 0.38549 | 43.6069 | 0.0010027 | 0.083342 | 0.063231 | 51.2055 | 62.3763 | 43.571 | 20.7073 | 100.5097 | 0.0067374 | 0.27759 | 0.99775 | 1.0035 | 97.8368 | 275.334 | 345.765 | 352.299 | 1019.869 | 0 | 0 | 0
|  | 1200 | 92.2371 | 10.8346 | 13.1544 | 0.075257 | 8.5132 | 0.013155 | 1.1253 | 75.0006 | 23.5911 | 0.04207 | 23.1001 | 23.5312 | 0.00098996 | 0.11199 | 0.39093 | 44.2224 | 0.00098997 | 0.084686 | 0.063485 | 51.5223 | 62.5005 | 43.2093 | 20.7074 | 101.3974 | 0.0066625 | 0.28034 | 0.99844 | 1.0032 | 97.8374 | 275.349 | 345.831 | 352.286 | 1019.918 | 0 | 0 | 0
|  | 1205 | 93.1993 | 10.0011 | 10.2651 | 0.082379 | 9.3189 | 0.012103 | 1.0242 | 75.4642 | 23.654 | 0.035833 | 23.1667 | 23.5993 | 0.00084563 | 0.09566 | 0.39551 | 44.7415 | 0.00099705 | 0.084377 | 0.063965 | 51.8409 | 62.6259 | 42.8242 | 20.7062 | 101.9607 | 0.0066819 | 0.27885 | 0.99897 | 1.003 | 97.8368 | 275.353 | 345.907 | 352.367 | 1019.934 | 0 | 0 | 0
|  | 1210 | 93.2545 | 9.2677 | 9.7374 | 0.088951 | 10.0623 | 0.011135 | 0.93605 | 75.9304 | 23.5505 | 0.036843 | 23.0749 | 23.5092 | 0.00086616 | 0.097981 | 0.39979 | 45.2256 | 0.00099051 | 0.083263 | 0.063824 | 52.1604 | 62.7524 | 42.3876 | 20.7057 | 101.1122 | 0.0066724 | 0.27677 | 0.99867 | 1.0029 | 97.8371 | 275.34 | 346.051 | 352.564 | 1019.83 | 0 | 0 | 0
|  | 1215 | 91.5507 | 8.7699 | 8.6372 | 0.092283 | 10.4392 | 0.010786 | 0.89822 | 76.3924 | 23.3328 | 0.034199 | 22.8715 | 23.3067 | 0.00079707 | 0.090166 | 0.40395 | 45.696 | 0.00099538 | 0.08289 | 0.062841 | 52.4771 | 62.8744 | 41.9396 | 20.7072 | 99.2944 | 0.0067345 | 0.27789 | 0.99879 | 1.0027 | 97.8368 | 275.346 | 346.2 | 352.789 | 1019.727 | 0 | 0 | 0
|  | 1220 | 90.3574 | 8.3662 | 10.0647 | 0.095475 | 10.8003 | 0.0099156 | 0.87087 | 76.8471 | 22.9136 | 0.041968 | 22.4679 | 22.8963 | 0.00096092 | 0.1087 | 0.40835 | 46.1931 | 0.00094669 | 0.083146 | 0.062209 | 52.7897 | 62.9895 | 41.4702 | 20.7052 | 95.79 | 0.0065955 | 0.2829 | 0.99773 | 1.0025 | 97.8363 | 275.336 | 346.314 | 352.917 | 1019.717 | 0 | 0 | 0
|  | 1225 | 93.862 | 12.318 | 19.6925 | 0.06736 | 7.6199 | 0.013636 | 1.2778 | 77.3077 | 23.3066 | 0.056942 | 22.8607 | 23.2953 | 0.0013265 | 0.15005 | 0.41407 | 46.84 | 0.00091851 | 0.086072 | 0.064549 | 53.1066 | 63.1083 | 41.0223 | 20.7003 | 99.1364 | 0.0063984 | 0.28713 | 0.99586 | 1.0023 | 97.8365 | 275.358 | 346.427 | 353.012 | 1019.73 | 0 | 0 | 0
|  | 1230 | 97.3353 | 16.6596 | 31.1945 | 0.051649 | 5.8426 | 0.017301 | 1.6693 | 77.7857 | 23.4253 | 0.068795 | 22.9865 | 23.4195 | 0.0016112 | 0.18226 | 0.42141 | 47.6708 | 0.00089356 | 0.086219 | 0.066451 | 53.4341 | 63.2404 | 40.777 | 20.6942 | 100.1899 | 0.0062676 | 0.28632 | 0.99502 | 1.0028 | 97.8381 | 275.356 | 346.567 | 353.095 | 1019.785 | 0 | 0 | 0
|  | 1235 | 97.3287 | 9.2683 | 15.5131 | 0.092831 | 10.5012 | 0.010886 | 0.92474 | 78.2724 | 23.3881 | 0.061573 | 22.9553 | 23.3886 | 0.0014401 | 0.16291 | 0.42904 | 48.5337 | 0.0010106 | 0.085844 | 0.066437 | 53.7663 | 63.3784 | 40.436 | 20.6939 | 99.8948 | 0.0067913 | 0.28565 | 0.9966 | 1.0036 | 97.8385 | 275.358 | 346.648 | 353.191 | 1019.769 | 0 | 0 | 0
|  | 1240 | 100.5548 | 8.2287 | 16.7185 | 0.10803 | 12.2201 | 0.0097489 | 0.80893 | 78.7671 | 24.1009 | 0.074902 | 23.6623 | 24.1118 | 0.001806 | 0.2043 | 0.43715 | 49.4517 | 0.0010531 | 0.087385 | 0.068445 | 54.1035 | 63.5218 | 39.8791 | 20.6939 | 106.1097 | 0.0068417 | 0.28271 | 0.99566 | 1.0042 | 97.8392 | 275.373 | 346.755 | 353.343 | 1020.142 | 0 | 0 | 0
|  | 1245 | 99.6851 | 10.6317 | 19.7838 | 0.082886 | 9.3762 | 0.011397 | 1.056 | 79.2677 | 23.9195 | 0.068525 | 23.4893 | 23.9301 | 0.0016398 | 0.1855 | 0.44577 | 50.4262 | 0.00094468 | 0.08753 | 0.06795 | 54.4445 | 63.6688 | 39.4082 | 20.6939 | 104.5411 | 0.0064071 | 0.28492 | 0.99717 | 1.005 | 97.8401 | 275.36 | 346.831 | 353.34 | 1019.798 | 0 | 0 | 0
|  | 1250 | 96.4924 | 11.6326 | 20.2011 | 0.073328 | 8.295 | 0.011946 | 1.1654 | 79.7581 | 23.3428 | 0.063411 | 22.931 | 23.3604 | 0.0014813 | 0.16757 | 0.45357 | 51.3089 | 0.00087598 | 0.085456 | 0.06587 | 54.7791 | 63.8065 | 39.0365 | 20.6956 | 99.5953 | 0.0062037 | 0.28502 | 0.99843 | 1.0057 | 97.8388 | 275.356 | 346.952 | 353.449 | 1019.707 | 0 | 0 | 0
|  | 1255 | 98.0776 | 12.8706 | 24.7103 | 0.067363 | 7.6203 | 0.014481 | 1.2744 | 80.2445 | 23.6685 | 0.070254 | 23.2546 | 23.6935 | 0.0016646 | 0.1883 | 0.46144 | 52.1986 | 0.00097551 | 0.08585 | 0.066833 | 55.1108 | 63.9399 | 38.6686 | 20.6954 | 102.4104 | 0.0065851 | 0.2828 | 0.99834 | 1.0063 | 97.8396 | 275.357 | 347.006 | 353.555 | 1019.735 | 0 | 0 | 0
|  | 1260 | 95.9734 | 14.6986 | 28.1437 | 0.05772 | 6.5294 | 0.016684 | 1.4373 | 80.7297 | 23.1031 | 0.070244 | 22.6999 | 23.1257 | 0.0016245 | 0.18376 | 0.46966 | 53.1287 | 0.00096299 | 0.082962 | 0.065244 | 55.441 | 64.0712 | 38.3619 | 20.6954 | 97.5796 | 0.0066334 | 0.28042 | 0.99898 | 1.007 | 97.8394 | 275.368 | 347.019 | 353.529 | 1019.751 | 0 | 0 | 0
|  | 1265 | 96.3679 | 10.3954 | 18.2051 | 0.081949 | 9.2702 | 0.011616 | 0.99666 | 81.2105 | 23.1993 | 0.064239 | 22.8012 | 23.2239 | 0.0014919 | 0.16877 | 0.47745 | 54.01 | 0.0009519 | 0.081676 | 0.065261 | 55.7673 | 64.198 | 38.0529 | 20.6964 | 98.4229 | 0.0065661 | 0.27579 | 1.0004 | 1.0077 | 97.8348 | 275.375 | 347.123 | 353.558 | 1019.815 | 0 | 0 | 0
|  | 1270 | 98.6415 | 10.8464 | 27.7649 | 0.080394 | 9.0944 | 0.011781 | 1.0206 | 81.698 | 24.0646 | 0.092686 | 23.6503 | 24.0828 | 0.0022321 | 0.2525 | 0.48676 | 55.0632 | 0.00094713 | 0.082049 | 0.066557 | 56.0968 | 64.3292 | 37.5738 | 20.7006 | 105.8958 | 0.0063931 | 0.26848 | 0.9977 | 1.0083 | 97.8351 | 275.377 | 347.103 | 353.451 | 1019.616 | 0 | 0 | 0
|  | 1275 | 95.5475 | 16.5174 | 46.2562 | 0.051136 | 5.7847 | 0.017445 | 1.5483 | 82.1835 | 23.7641 | 0.099502 | 23.3505 | 23.772 | 0.0023654 | 0.26758 | 0.49825 | 56.3634 | 0.00089207 | 0.079176 | 0.064417 | 56.4243 | 64.4577 | 37.2811 | 20.7056 | 103.2482 | 0.0062049 | 0.26336 | 0.99738 | 1.0087 | 97.8356 | 275.365 | 347.035 | 353.3 | 1019.358 | 0 | 0 | 0
|  | 1280 | 94.601 | 12.4128 | 26.8654 | 0.067372 | 7.6212 | 0.01297 | 1.1422 | 82.6589 | 23.8665 | 0.075831 | 23.4487 | 23.8682 | 0.00181 | 0.20475 | 0.50869 | 57.5442 | 0.00087381 | 0.07695 | 0.063559 | 56.7442 | 64.5772 | 37.011 | 20.7099 | 104.1293 | 0.0061092 | 0.25628 | 1.0005 | 1.0092 | 97.8357 | 275.382 | 347 | 353.208 | 1019.663 | 0 | 0 | 0
|  | 1285 | 92.5196 | 11.3813 | 27.6276 | 0.071861 | 8.1291 | 0.01235 | 1.0364 | 83.1267 | 24.135 | 0.082312 | 23.705 | 24.1197 | 0.0019853 | 0.22459 | 0.51818 | 58.6176 | 0.0008875 | 0.074479 | 0.062061 | 57.0582 | 64.69 | 36.6189 | 20.7182 | 106.4515 | 0.0061257 | 0.24718 | 1.0001 | 1.0095 | 97.8356 | 275.372 | 346.891 | 352.959 | 1019.676 | 0 | 0 | 0
|  | 1290 | 87.1301 | 14.2452 | 36.8392 | 0.054069 | 6.1164 | 0.015833 | 1.3165 | 83.5758 | 23.8733 | 0.083584 | 23.4362 | 23.8308 | 0.0019919 | 0.22532 | 0.52812 | 59.7423 | 0.00085606 | 0.071183 | 0.058618 | 57.3599 | 64.7874 | 36.319 | 20.7287 | 104.1031 | 0.0060312 | 0.24032 | 1.0001 | 1.0096 | 97.8364 | 275.365 | 346.717 | 352.554 | 1019.817 | 0 | 0 | 0
|  | 1295 | 83.7369 | 13.055 | 28.9139 | 0.056701 | 6.4142 | 0.014879 | 1.2316 | 84.003 | 24.0355 | 0.068376 | 23.5876 | 23.9769 | 0.0016395 | 0.18546 | 0.5372 | 60.7693 | 0.00084365 | 0.069834 | 0.056565 | 57.6479 | 64.8672 | 36.0566 | 20.738 | 105.4874 | 0.0059528 | 0.2353 | 1.0019 | 1.0097 | 97.8367 | 275.366 | 346.602 | 352.323 | 1020.924 | 0 | 0 | 0
|  | 1300 | 81.6119 | 13.5248 | 25.5205 | 0.053343 | 6.0342 | 0.015231 | 1.2537 | 84.4163 | 24.043 | 0.056811 | 23.5825 | 23.9626 | 0.0013613 | 0.154 | 0.5447 | 61.6179 | 0.00081247 | 0.066876 | 0.05495 | 57.9267 | 64.9356 | 35.7567 | 20.7441 | 105.498 | 0.0058176 | 0.22715 | 1.0033 | 1.0098 | 97.8362 | 275.379 | 346.418 | 352.002 | 1021.82 | 0 | 0 | 0
|  | 1305 | 78.6476 | 13.7475 | 20.4345 | 0.050573 | 5.7209 | 0.016025 | 1.2513 | 84.817 | 23.8168 | 0.043599 | 23.3431 | 23.7029 | 0.0010334 | 0.1169 | 0.55069 | 62.2952 | 0.00081044 | 0.06328 | 0.052793 | 58.196 | 64.9939 | 35.5225 | 20.7503 | 103.4444 | 0.0058419 | 0.21895 | 1.0048 | 1.0098 | 97.8366 | 275.386 | 346.158 | 351.493 | 1020.111 | 0 | 0 | 0
|  | 1310 | 75.9657 | 13.2741 | 11.5162 | 0.05059 | 5.7229 | 0.015873 | 1.1954 | 85.2035 | 23.8085 | 0.024624 | 23.3176 | 23.6598 | 0.00058261 | 0.065906 | 0.55473 | 62.7522 | 0.00080301 | 0.060475 | 0.050908 | 58.4553 | 65.0409 | 35.2468 | 20.7574 | 103.2953 | 0.0058109 | 0.21126 | 1.007 | 1.0098 | 97.8365 | 275.368 | 345.902 | 350.977 | 1019.366 | 0 | 0 | 0
|  | 1315 | 73.6713 | 11.8517 | 10.5166 | 0.05495 | 6.2161 | 0.015846 | 1.0782 | 85.5776 | 24.0729 | 0.024205 | 23.5526 | 23.8749 | 0.00057789 | 0.065373 | 0.55763 | 63.0804 | 0.00087072 | 0.059247 | 0.049504 | 58.7063 | 65.078 | 35.0119 | 20.7648 | 105.4952 | 0.0060634 | 0.20606 | 1.007 | 1.0098 | 97.8342 | 275.367 | 345.55 | 350.278 | 1019.509 | 0 | 0 | 0
|  | 1320 | 68.5419 | 11.4795 | 9.1782 | 0.052782 | 5.9708 | 0.018391 | 1.0685 | 85.9331 | 23.239 | 0.021045 | 22.7188 | 23.0191 | 0.00048444 | 0.054801 | 0.56029 | 63.3809 | 0.0009707 | 0.056398 | 0.046319 | 58.9459 | 65.1009 | 34.7067 | 20.7706 | 98.2353 | 0.0066425 | 0.20381 | 1.0073 | 1.0097 | 97.8336 | 275.37 | 345.276 | 349.841 | 1019.453 | 0 | 0 | 0
|  | 1325 | 66.4352 | 16.6868 | 9.0718 | 0.035195 | 3.9813 | 0.027411 | 1.5219 | 86.2706 | 22.7187 | 0.014203 | 22.1932 | 22.48 | 0.00031928 | 0.036118 | 0.5623 | 63.6081 | 0.0009647 | 0.053562 | 0.04474 | 59.1735 | 65.1099 | 34.499 | 20.7727 | 93.814 | 0.0067141 | 0.19925 | 1.008 | 1.0096 | 97.8352 | 275.358 | 345.013 | 349.472 | 1019.406 | 0 | 0 | 0
|  | 1330 | 66.58 | 10.2335 | 4.9539 | 0.057514 | 6.5061 | 0.017479 | 0.93563 | 86.6031 | 23.3826 | 0.012327 | 22.8243 | 23.1128 | 0.00028492 | 0.032231 | 0.56381 | 63.779 | 0.0010053 | 0.053812 | 0.044877 | 59.3976 | 65.1151 | 34.3109 | 20.7773 | 99.3013 | 0.0067689 | 0.19555 | 1.0082 | 1.0096 | 97.8364 | 275.343 | 344.749 | 349.107 | 1019.384 | 0 | 0 | 0
|  | 1335 | 64.4732 | 11.7549 | 11.4141 | 0.048485 | 5.4848 | 0.022976 | 1.103 | 86.9308 | 23.569 | 0.023786 | 22.989 | 23.2668 | 0.00055342 | 0.062604 | 0.5659 | 64.0161 | 0.001114 | 0.053478 | 0.043726 | 59.6191 | 65.1167 | 33.9567 | 20.7831 | 100.8153 | 0.0072106 | 0.19342 | 1.0067 | 1.0094 | 97.8357 | 275.35 | 344.492 | 348.654 | 1019.366 | 0 | 0 | 0
|  | 1340 | 63.8645 | 11.6787 | 7.163 | 0.048341 | 5.4685 | 0.023286 | 1.054 | 87.2516 | 23.4558 | 0.01497 | 22.8645 | 23.1313 | 0.00034627 | 0.039171 | 0.56815 | 64.2705 | 0.0011257 | 0.05095 | 0.043016 | 59.8359 | 65.1131 | 33.8192 | 20.785 | 99.7877 | 0.0072857 | 0.18704 | 1.0074 | 1.0091 | 97.835 | 275.346 | 344.279 | 348.296 | 1019.355 | 0 | 0 | 0
|  | 1345 | 62.3572 | 11.5146 | 7.7682 | 0.047873 | 5.4155 | 0.025492 | 1.0543 | 87.5672 | 23.8323 | 0.015838 | 23.2158 | 23.4812 | 0.00037188 | 0.042068 | 0.56995 | 64.4736 | 0.0012204 | 0.05047 | 0.042165 | 60.0489 | 65.1057 | 33.4747 | 20.7908 | 102.947 | 0.0076183 | 0.18346 | 1.0071 | 1.0089 | 97.8342 | 275.335 | 344.046 | 347.979 | 1019.331 | 0 | 0 | 0
|  | 1350 | 62.3499 | 16.7311 | 10.4384 | 0.032943 | 3.7266 | 0.039814 | 1.5629 | 87.8789 | 24.5309 | 0.014246 | 23.8778 | 24.1386 | 0.00034387 | 0.0389 | 0.57174 | 64.6761 | 0.0013116 | 0.051485 | 0.042356 | 60.2602 | 65.0955 | 33.3554 | 20.7947 | 108.9862 | 0.0078519 | 0.18222 | 1.0068 | 1.0085 | 97.8344 | 275.319 | 343.78 | 347.535 | 1019.294 | 0 | 0 | 0
|  | 1355 | 61.2749 | 12.9955 | -0.77411 | 0.041681 | 4.7151 | 0.030645 | 1.2006 | 88.188 | 24.4292 | -0.0013434 | 23.761 | 24.0181 | -3.2266e-05 | -0.00365 | 0.5726 | 64.7733 | 0.0012773 | 0.050044 | 0.04154 | 60.4699 | 65.0834 | 33.1185 | 20.7971 | 108.0035 | 0.0077299 | 0.17891 | 1.0084 | 1.0082 | 97.8342 | 275.321 | 343.522 | 347.239 | 1019.323 | 0 | 0 | 0
|  | 1360 | 58.8716 | 12.3199 | 7.242 | 0.042243 | 4.7786 | 0.031331 | 1.1069 | 88.4884 | 23.652 | 0.013169 | 22.9876 | 23.2299 | 0.00030592 | 0.034607 | 0.57336 | 64.8598 | 0.0013235 | 0.046758 | 0.039749 | 60.6732 | 65.065 | 32.9463 | 20.7989 | 101.1638 | 0.0081096 | 0.17419 | 1.0064 | 1.0079 | 97.835 | 275.32 | 343.262 | 346.88 | 1019.449 | 0 | 0 | 0
|  | 1365 | 56.9673 | 13.2773 | 9.6438 | 0.037929 | 4.2906 | 0.038062 | 1.2215 | 88.778 | 23.7773 | 0.015677 | 23.0961 | 23.3327 | 0.00036578 | 0.041378 | 0.57504 | 65.0498 | 0.0014436 | 0.04633 | 0.038699 | 60.8693 | 65.0388 | 32.7026 | 20.8037 | 102.1798 | 0.0086015 | 0.17233 | 1.0057 | 1.0075 | 97.8351 | 275.322 | 343.065 | 346.58 | 1019.496 | 0 | 0 | 0
|  | 1370 | 55.646 | 12.7593 | 8.5893 | 0.038553 | 4.3612 | 0.038667 | 1.1688 | 89.0595 | 23.9266 | 0.014116 | 23.223 | 23.4593 | 0.00033114 | 0.03746 | 0.57678 | 65.2469 | 0.0014907 | 0.045061 | 0.037809 | 61.0605 | 65.0069 | 32.5621 | 20.808 | 103.3866 | 0.0087659 | 0.16803 | 1.0055 | 1.0071 | 97.8359 | 275.303 | 342.797 | 346.285 | 1019.563 | 0 | 0 | 0
|  | 1375 | 52.8087 | 13.093 | 4.9756 | 0.035655 | 4.0334 | 0.039736 | 1.2214 | 89.3306 | 23.4568 | 0.0077191 | 22.7541 | 22.9827 | 0.00017741 | 0.020068 | 0.57805 | 65.3907 | 0.0014168 | 0.04355 | 0.036007 | 61.2451 | 64.9677 | 32.321 | 20.812 | 99.3099 | 0.0085688 | 0.16628 | 1.0057 | 1.0066 | 97.8362 | 275.296 | 342.602 | 346.044 | 1019.555 | 0 | 0 | 0
|  | 1380 | 52.4039 | 15.1189 | 1.3972 | 0.03064 | 3.4661 | 0.050028 | 1.4397 | 89.5937 | 23.8369 | 0.0018362 | 23.099 | 23.315 | 4.2812e-05 | 0.004843 | 0.5786 | 65.453 | 0.0015329 | 0.044114 | 0.035921 | 61.4249 | 64.9229 | 32.2069 | 20.8146 | 102.4487 | 0.008973 | 0.16589 | 1.0058 | 1.006 | 97.8345 | 275.311 | 342.25 | 345.45 | 1019.54 | 0 | 0 | 0
|  | 1385 | 52.4087 | 11.6331 | 1.327 | 0.039826 | 4.5051 | 0.040622 | 1.0819 | 89.8557 | 24.136 | 0.00224 | 23.3752 | 23.5928 | 5.2847e-05 | 0.0059782 | 0.57884 | 65.48 | 0.0016178 | 0.043089 | 0.035804 | 61.6042 | 64.8778 | 32.0003 | 20.8167 | 104.9747 | 0.0092543 | 0.16158 | 1.0051 | 1.0054 | 97.8359 | 275.317 | 342.05 | 345.234 | 1019.517 | 0 | 0 | 0
|  | 1390 | 50.3869 | 18.6733 | -3.0447 | 0.023853 | 2.6983 | 0.068558 | 1.7853 | 90.1127 | 24.1282 | -0.0030814 | 23.3524 | 23.5697 | -7.2627e-05 | -0.0082157 | 0.57898 | 65.495 | 0.0016353 | 0.042585 | 0.034638 | 61.7803 | 64.8293 | 31.8351 | 20.821 | 104.8388 | 0.0093317 | 0.16024 | 1.005 | 1.0046 | 97.8353 | 275.299 | 341.827 | 345.007 | 1019.625 | 0 | 0 | 0
|  | 1395 | 49.7031 | 14.0599 | 3.6769 | 0.03125 | 3.5351 | 0.051403 | 1.332 | 90.3629 | 23.987 | 0.0049082 | 23.1994 | 23.4105 | 0.0001149 | 0.012998 | 0.57926 | 65.5275 | 0.0016064 | 0.041627 | 0.034109 | 61.9522 | 64.7763 | 31.7357 | 20.8223 | 103.5421 | 0.0092481 | 0.1583 | 1.0033 | 1.0038 | 97.8353 | 275.305 | 341.586 | 344.694 | 1019.644 | 0 | 0 | 0
|  | 1400 | 49.6239 | 11.1572 | 4.5276 | 0.039318 | 4.4477 | 0.041898 | 1.0418 | 90.6112 | 24.1042 | 0.0075706 | 23.3021 | 23.5136 | 0.00017801 | 0.020137 | 0.58 | 65.6103 | 0.0016473 | 0.040961 | 0.033982 | 62.1224 | 64.7223 | 31.5214 | 20.8234 | 104.5089 | 0.00939 | 0.15593 | 1.0022 | 1.0031 | 97.8354 | 275.292 | 341.43 | 344.528 | 1019.593 | 0 | 0 | 0
|  | 1405 | 48.7488 | 16.2735 | 3.2612 | 0.026481 | 2.9956 | 0.066909 | 1.5243 | 90.8571 | 24.3801 | 0.0036342 | 23.5556 | 23.7626 | 8.6359e-05 | 0.0097691 | 0.58066 | 65.6851 | 0.0017718 | 0.040364 | 0.033468 | 62.291 | 64.667 | 31.3663 | 20.8267 | 106.855 | 0.0098382 | 0.15305 | 1.0018 | 1.0022 | 97.8359 | 275.29 | 341.239 | 344.237 | 1019.597 | 0 | 0 | 0
|  | 1410 | 46.7795 | 13.4261 | 1.4431 | 0.0308 | 3.4842 | 0.061312 | 1.2671 | 91.096 | 24.1577 | 0.0018888 | 23.327 | 23.5314 | 4.4447e-05 | 0.0050279 | 0.58098 | 65.7221 | 0.0018884 | 0.039027 | 0.03224 | 62.4553 | 64.6071 | 31.2385 | 20.8302 | 104.8526 | 0.010406 | 0.15041 | 1.0011 | 1.0013 | 97.8365 | 275.301 | 341.037 | 344.026 | 1019.618 | 0 | 0 | 0
|  | 1415 | 47.1115 | 12.8012 | -1.4116 | 0.032533 | 3.6802 | 0.062187 | 1.2073 | 91.3307 | 24.5049 | -0.0019254 | 23.6467 | 23.8518 | -4.5925e-05 | -0.0051952 | 0.58109 | 65.7346 | 0.0020231 | 0.039279 | 0.032515 | 62.6172 | 64.5447 | 31.0609 | 20.8309 | 107.8173 | 0.01086 | 0.14958 | 1.0005 | 1.0003 | 97.8367 | 275.292 | 340.814 | 343.77 | 1019.945 | 0 | 0 | 0
|  | 1420 | 46.3383 | 18.4371 | 3.0526 | 0.022218 | 2.5133 | 0.093712 | 1.7337 | 91.5643 | 24.4585 | 0.0028505 | 23.5874 | 23.7927 | 6.7821e-05 | 0.0076721 | 0.58126 | 65.7538 | 0.0020821 | 0.03852 | 0.032003 | 62.7785 | 64.4819 | 30.9264 | 20.8325 | 107.3434 | 0.011126 | 0.14774 | 0.99959 | 0.99992 | 97.8362 | 275.289 | 340.604 | 343.569 | 1019.882 | 0 | 0 | 0
|  | 1425 | 45.7526 | 15.3258 | 3.2821 | 0.02639 | 2.9853 | 0.077109 | 1.4089 | 91.7945 | 24.1123 | 0.0036948 | 23.2397 | 23.4428 | 8.6616e-05 | 0.0097981 | 0.58165 | 65.7975 | 0.0020349 | 0.037181 | 0.031461 | 62.9371 | 64.4172 | 30.8218 | 20.8329 | 104.2637 | 0.01105 | 0.14557 | 0.99964 | 1.0001 | 97.836 | 275.292 | 340.402 | 343.377 | 1019.617 | 0 | 0 | 0
|  | 1430 | 43.7687 | 12.0366 | 3.41 | 0.032145 | 3.6363 | 0.062368 | 1.1383 | 92.0184 | 23.7071 | 0.0047581 | 22.8385 | 23.0374 | 0.00010961 | 0.0124 | 0.58214 | 65.853 | 0.0020048 | 0.03659 | 0.03028 | 63.0915 | 64.3485 | 30.659 | 20.8354 | 100.742 | 0.011068 | 0.14567 | 0.99981 | 1.0003 | 97.8366 | 275.292 | 340.242 | 343.206 | 1019.562 | 0 | 0 | 0
|  | 1435 | 44.5082 | 11.1857 | 4.7579 | 0.035175 | 3.979 | 0.061633 | 1.0527 | 92.239 | 24.3374 | 0.0070792 | 23.4369 | 23.6408 | 0.00016736 | 0.018932 | 0.58283 | 65.9313 | 0.0021679 | 0.037029 | 0.030817 | 63.2442 | 64.2781 | 30.5046 | 20.8364 | 106.1306 | 0.011534 | 0.14422 | 0.99979 | 1.0006 | 97.8362 | 275.298 | 340.115 | 343.074 | 1019.496 | 0 | 0 | 0
|  | 1440 | 44.6202 | 12.9791 | 4.2502 | 0.030391 | 3.4379 | 0.079379 | 1.2092 | 92.4619 | 24.767 | 0.0053712 | 23.8406 | 24.048 | 0.00012917 | 0.014612 | 0.58357 | 66.0152 | 0.0024124 | 0.036748 | 0.030935 | 63.3986 | 64.2096 | 30.3176 | 20.8379 | 109.8639 | 0.012395 | 0.14174 | 1.0003 | 1.0009 | 97.8358 | 275.296 | 339.972 | 342.93 | 1019.488 | 0 | 0 | 0
|  | 1445 | 42.2245 | 14.8553 | 4.1644 | 0.025127 | 2.8424 | 0.095844 | 1.3913 | 92.679 | 24.2953 | 0.0044382 | 23.3747 | 23.5766 | 0.00010464 | 0.011837 | 0.58416 | 66.0813 | 0.0024082 | 0.034958 | 0.029358 | 63.5493 | 64.1377 | 30.2017 | 20.8416 | 105.6654 | 0.012573 | 0.13879 | 1.0006 | 1.0011 | 97.835 | 275.288 | 339.801 | 342.735 | 1019.519 | 0 | 0 | 0
|  | 1450 | 42.6069 | 14.0397 | 6.8135 | 0.026827 | 3.0347 | 0.092659 | 1.3181 | 92.8911 | 24.66 | 0.0076453 | 23.7096 | 23.9084 | 0.00018279 | 0.020677 | 0.58488 | 66.1626 | 0.0024858 | 0.035361 | 0.02966 | 63.6969 | 64.0628 | 30.0588 | 20.8421 | 108.788 | 0.012747 | 0.13846 | 1.0005 | 1.0013 | 97.8353 | 275.269 | 339.571 | 342.419 | 1021.256 | 0 | 0 | 0
|  | 1455 | 42.1727 | 19.4877 | 17.9215 | 0.01913 | 2.1641 | 0.13082 | 1.809 | 93.103 | 24.3212 | 0.014555 | 23.3627 | 23.5554 | 0.00034284 | 0.038783 | 0.58619 | 66.3112 | 0.0025027 | 0.034608 | 0.029314 | 63.8443 | 63.9883 | 29.9419 | 20.8419 | 105.7239 | 0.012964 | 0.13774 | 0.99992 | 1.0016 | 97.8362 | 275.273 | 339.264 | 342.062 | 1019.985 | 0 | 0 | 0
|  | 1460 | 41.4412 | 12.8065 | 2.6597 | 0.028606 | 3.2359 | 0.089795 | 1.185 | 93.312 | 24.3885 | 0.0032225 | 23.4193 | 23.6098 | 7.6084e-05 | 0.0086068 | 0.58724 | 66.4297 | 0.0025687 | 0.033897 | 0.028836 | 63.9897 | 63.9124 | 29.8494 | 20.844 | 106.2731 | 0.013214 | 0.13556 | 1.0015 | 1.0019 | 97.8359 | 275.275 | 339.148 | 341.907 | 1019.606 | 0 | 0 | 0
|  | 1465 | 41.1167 | 16.5037 | 1.3053 | 0.022024 | 2.4914 | 0.11787 | 1.5045 | 93.5184 | 24.5182 | 0.0012112 | 23.536 | 23.7336 | 2.8747e-05 | 0.0032519 | 0.5875 | 66.4594 | 0.0025959 | 0.033135 | 0.028556 | 64.1332 | 63.8351 | 29.6739 | 20.8456 | 107.3708 | 0.013271 | 0.13303 | 1.0021 | 1.0022 | 97.8365 | 275.271 | 339.035 | 341.881 | 1019.567 | 0 | 0 | 0
|  | 1470 | 40.2799 | 26.3584 | -0.71912 | 0.013509 | 1.5282 | 0.19719 | 2.3678 | 93.7219 | 24.356 | -0.00041237 | 23.369 | 23.5578 | -9.7145e-06 | -0.0010989 | 0.58757 | 66.4675 | 0.0026638 | 0.031987 | 0.027954 | 64.2745 | 63.7564 | 29.6312 | 20.8471 | 105.9036 | 0.013632 | 0.13052 | 1.0025 | 1.0025 | 97.8361 | 275.265 | 338.871 | 341.608 | 1019.559 | 0 | 0 | 0
|  | 1475 | 37.8245 | 14.9733 | -5.0242 | 0.022331 | 2.5261 | 0.12109 | 1.3918 | 93.9172 | 23.6422 | -0.0049102 | 22.6695 | 22.8494 | -0.00011219 | -0.012692 | 0.58757 | 66.4675 | 0.002704 | 0.03108 | 0.026494 | 64.4106 | 63.6727 | 29.5177 | 20.8495 | 99.7226 | 0.01415 | 0.13061 | 1.0034 | 1.0029 | 97.838 | 275.269 | 338.652 | 341.339 | 1019.516 | 0 | 0 | 0
|  | 1480 | 37.5082 | 12.0056 | 7.1744 | 0.027618 | 3.1242 | 0.10353 | 1.1456 | 94.1055 | 24.4967 | 0.0083749 | 23.4763 | 23.6592 | 0.00019814 | 0.022414 | 0.58807 | 66.5235 | 0.0028594 | 0.031639 | 0.026476 | 64.543 | 63.5848 | 29.4098 | 20.8532 | 107.0046 | 0.014393 | 0.12909 | 1.0025 | 1.0035 | 97.838 | 275.264 | 338.472 | 341.108 | 1019.525 | 0 | 0 | 0
|  | 1485 | 37.5689 | 9.6908 | -0.67389 | 0.034271 | 3.8768 | 0.087106 | 0.92427 | 94.2932 | 25.0445 | -0.00095504 | 23.9907 | 24.1819 | -2.3095e-05 | -0.0026125 | 0.58856 | 66.5796 | 0.0029852 | 0.031675 | 0.026568 | 64.6756 | 63.4971 | 29.2424 | 20.855 | 111.7942 | 0.014649 | 0.12733 | 1.0039 | 1.0038 | 97.8369 | 275.254 | 338.322 | 341.019 | 1019.522 | 0 | 0 | 0
|  | 1490 | 35.8796 | 12.3029 | 13.7621 | 0.025781 | 2.9164 | 0.11089 | 1.1618 | 94.4768 | 23.9504 | 0.015349 | 22.935 | 23.1145 | 0.0003548 | 0.040135 | 0.58945 | 66.6799 | 0.0028587 | 0.029951 | 0.025331 | 64.8054 | 63.4073 | 29.086 | 20.8552 | 102.2056 | 0.014665 | 0.12639 | 1.0025 | 1.0043 | 97.8369 | 275.243 | 338.209 | 340.857 | 1019.533 | 0 | 0 | 0
|  | 1495 | 35.5458 | 16.4405 | -3.8139 | 0.019113 | 2.1621 | 0.15988 | 1.5901 | 94.6554 | 24.4627 | -0.0030902 | 23.412 | 23.5888 | -7.2894e-05 | -0.0082459 | 0.59034 | 66.7802 | 0.0030558 | 0.030392 | 0.025299 | 64.9319 | 63.3146 | 28.9838 | 20.8574 | 106.563 | 0.01524 | 0.12586 | 1.0049 | 1.0046 | 97.8369 | 275.248 | 338.014 | 340.567 | 1019.535 | 0 | 0 | 0
|  | 1500 | 35.3583 | 17.426 | -3.309 | 0.017937 | 2.0291 | 0.17393 | 1.6732 | 94.8327 | 24.1766 | -0.0025468 | 23.1279 | 23.3045 | -5.9353e-05 | -0.0067141 | 0.59034 | 66.7802 | 0.0031197 | 0.030012 | 0.025163 | 65.0581 | 63.2218 | 28.8883 | 20.8568 | 104.0391 | 0.015666 | 0.12579 | 1.0051 | 1.0048 | 97.8381 | 275.277 | 337.863 | 340.442 | 1019.533 | 0 | 0 | 0
|  | 1505 | 35.5263 | 24.8029 | 37.3404 | 0.012662 | 1.4323 | 0.25318 | 2.4062 | 95.0099 | 24.3934 | 0.020115 | 23.324 | 23.5045 | 0.0004728 | 0.053484 | 0.59152 | 66.9139 | 0.0032057 | 0.030467 | 0.025359 | 65.1844 | 63.1295 | 28.8072 | 20.8569 | 105.8619 | 0.015912 | 0.12629 | 1.0028 | 1.0051 | 97.8354 | 275.255 | 337.699 | 340.312 | 1019.605 | 0 | 0 | 0
|  | 1510 | 37.836 | 18.5604 | 23.9381 | 0.018021 | 2.0385 | 0.17945 | 1.6919 | 95.1933 | 24.8662 | 0.018008 | 23.7716 | 23.9543 | 0.00043138 | 0.048799 | 0.59378 | 67.1696 | 0.0032338 | 0.030488 | 0.026629 | 65.3144 | 63.0419 | 28.749 | 20.854 | 109.9847 | 0.015771 | 0.12478 | 1.0032 | 1.0052 | 97.8377 | 275.275 | 337.637 | 340.231 | 1019.602 | 0 | 0 | 0
|  | 1515 | 37.0766 | 16.0181 | 4.6828 | 0.020462 | 2.3147 | 0.1623 | 1.4852 | 95.3806 | 24.9775 | 0.0039818 | 23.8748 | 24.0639 | 9.5817e-05 | 0.010839 | 0.5951 | 67.3187 | 0.003321 | 0.030389 | 0.026238 | 65.4465 | 62.9575 | 28.6296 | 20.8559 | 110.9564 | 0.016072 | 0.12416 | 1.0049 | 1.0053 | 97.8376 | 275.276 | 337.59 | 340.265 | 1019.572 | 0 | 0 | 0
|  | 1520 | 36.0744 | 16.4477 | 11.146 | 0.019389 | 2.1933 | 0.16521 | 1.4821 | 95.5634 | 24.2456 | 0.0092515 | 23.1677 | 23.359 | 0.00021611 | 0.024446 | 0.59588 | 67.407 | 0.0032031 | 0.028735 | 0.025391 | 65.5756 | 62.8707 | 28.5487 | 20.8562 | 104.5152 | 0.015984 | 0.12209 | 1.0044 | 1.0055 | 97.8363 | 275.255 | 337.481 | 340.268 | 1019.609 | 0 | 0 | 0
|  | 1525 | 35.2758 | 13.7953 | 8.7538 | 0.022605 | 2.5571 | 0.14306 | 1.2604 | 95.7418 | 24.6318 | 0.0083406 | 23.5301 | 23.7245 | 0.00019788 | 0.022384 | 0.59691 | 67.524 | 0.0032338 | 0.028492 | 0.024936 | 65.7014 | 62.7815 | 28.4321 | 20.8593 | 107.8412 | 0.015899 | 0.12022 | 1.0045 | 1.0055 | 97.8357 | 275.267 | 337.386 | 340.174 | 1019.593 | 0 | 0 | 0
|  | 1530 | 34.7801 | 17.1848 | 11.9339 | 0.017891 | 2.0239 | 0.18687 | 1.6142 | 95.9169 | 24.4178 | 0.0090846 | 23.3159 | 23.5025 | 0.00021351 | 0.024153 | 0.59794 | 67.6404 | 0.0033433 | 0.028879 | 0.024768 | 65.8257 | 62.6908 | 28.3324 | 20.8592 | 105.931 | 0.016481 | 0.12193 | 1.0045 | 1.0055 | 97.8347 | 275.268 | 337.244 | 339.944 | 1019.805 | 0 | 0 | 0
|  | 1535 | 34.4975 | 30.3403 | -3.4244 | 0.010051 | 1.137 | 0.34031 | 2.9162 | 96.0901 | 24.3565 | -0.0014692 | 23.2463 | 23.4266 | -3.4419e-05 | -0.0038936 | 0.59847 | 67.7008 | 0.0034205 | 0.029311 | 0.02471 | 65.9494 | 62.5994 | 28.2556 | 20.8592 | 105.3498 | 0.016845 | 0.12329 | 1.0058 | 1.0057 | 97.835 | 275.274 | 337.084 | 339.698 | 1021.522 | 0 | 0 | 0
|  | 1540 | 36.621 | 15.0836 | -6.7437 | 0.021462 | 2.4279 | 0.17269 | 1.3462 | 96.2679 | 25.0668 | -0.0060052 | 23.9152 | 24.1015 | -0.00014474 | -0.016373 | 0.59847 | 67.7008 | 0.0037062 | 0.028893 | 0.025916 | 66.0759 | 62.5116 | 28.21 | 20.8574 | 111.5417 | 0.017612 | 0.11995 | 1.0066 | 1.0059 | 97.8349 | 275.264 | 336.958 | 339.583 | 1019.641 | 0 | 0 | 0
|  | 1545 | 35.174 | 16.4449 | 8.3306 | 0.018908 | 2.1389 | 0.18793 | 1.4462 | 96.4474 | 24.5201 | 0.0066818 | 23.3878 | 23.5736 | 0.00015751 | 0.017818 | 0.59887 | 67.7453 | 0.0035535 | 0.027346 | 0.024832 | 66.2028 | 62.4255 | 28.0561 | 20.8593 | 106.7029 | 0.017309 | 0.11749 | 1.0053 | 1.0061 | 97.8345 | 275.276 | 336.873 | 339.55 | 1019.554 | 0 | 0 | 0
|  | 1550 | 33.9777 | 22.8494 | 3.6322 | 0.013145 | 1.487 | 0.27149 | 2.0461 | 96.6203 | 24.4969 | 0.0020284 | 23.3551 | 23.5389 | 4.7746e-05 | 0.0054012 | 0.59938 | 67.8034 | 0.0035689 | 0.026897 | 0.024121 | 66.3252 | 62.3357 | 28.024 | 20.8619 | 106.4532 | 0.017388 | 0.11635 | 1.0059 | 1.0061 | 97.8361 | 275.264 | 336.721 | 339.371 | 1019.565 | 0 | 0 | 0
|  | 1555 | 31.7498 | 9.9586 | 0.51904 | 0.028184 | 3.1882 | 0.1271 | 0.91558 | 96.7846 | 23.8645 | 0.00063813 | 22.7442 | 22.924 | 1.4628e-05 | 0.0016548 | 0.59954 | 67.821 | 0.0035821 | 0.025804 | 0.022747 | 66.4424 | 62.2409 | 27.9023 | 20.8647 | 100.9921 | 0.017844 | 0.11525 | 1.0062 | 1.0062 | 97.8361 | 275.265 | 336.604 | 339.264 | 1019.605 | 0 | 0 | 0
|  | 1560 | 31.6398 | 13.6761 | 1.517 | 0.020451 | 2.3135 | 0.18255 | 1.2685 | 96.9431 | 24.3166 | 0.0013286 | 23.1693 | 23.3517 | 3.1025e-05 | 0.0035096 | 0.59965 | 67.8339 | 0.0037333 | 0.025942 | 0.022772 | 66.5562 | 62.143 | 27.7685 | 20.8662 | 104.8283 | 0.018199 | 0.1143 | 1.0062 | 1.0064 | 97.8365 | 275.269 | 336.519 | 339.169 | 1019.646 | 0 | 0 | 0
|  | 1565 | 30.6674 | 28.1916 | 3.1945 | 0.0096163 | 1.0878 | 0.40758 | 2.758 | 97.0989 | 24.5722 | 0.0013023 | 23.4042 | 23.588 | 3.0719e-05 | 0.003475 | 0.59981 | 67.8514 | 0.0039195 | 0.026521 | 0.022408 | 66.6691 | 62.044 | 27.7026 | 20.8684 | 107.0047 | 0.018817 | 0.11512 | 1.0062 | 1.0064 | 97.8372 | 275.266 | 336.396 | 339.037 | 1019.653 | 0 | 0 | 0
|  | 1570 | 30.7176 | 20.6874 | 10.4076 | 0.013126 | 1.4848 | 0.3117 | 2.0215 | 97.2523 | 24.2339 | 0.0058751 | 23.0736 | 23.2525 | 0.00013661 | 0.015454 | 0.60022 | 67.8987 | 0.0040914 | 0.026534 | 0.022502 | 66.7814 | 61.9442 | 27.6539 | 20.8669 | 104.0408 | 0.019781 | 0.11615 | 1.0057 | 1.0064 | 97.8376 | 275.263 | 336.272 | 338.879 | 1019.723 | 0 | 0 | 0
|  | 1575 | 32.4532 | 12.3402 | 11.0041 | 0.023248 | 2.6299 | 0.18355 | 1.1233 | 97.4103 | 24.4766 | 0.010897 | 23.2983 | 23.4771 | 0.00025583 | 0.028939 | 0.60121 | 68.0097 | 0.0042672 | 0.026114 | 0.02345 | 66.8963 | 61.8478 | 27.5629 | 20.8643 | 106.1059 | 0.02035 | 0.11431 | 1.0051 | 1.0064 | 97.8377 | 275.264 | 336.18 | 338.76 | 1019.777 | 0 | 0 | 0
|  | 1580 | 31.7433 | 13.9906 | 4.05 | 0.020057 | 2.2689 | 0.20636 | 1.255 | 97.5707 | 24.2889 | 0.0034873 | 23.1144 | 23.2932 | 8.1231e-05 | 0.0091891 | 0.60205 | 68.105 | 0.0041389 | 0.025172 | 0.02287 | 67.0121 | 61.7536 | 27.4377 | 20.8658 | 104.461 | 0.019944 | 0.1123 | 1.0061 | 1.0065 | 97.8368 | 275.266 | 336.104 | 338.704 | 1019.727 | 0 | 0 | 0
|  | 1585 | 30.3681 | 20.8508 | -4.941 | 0.012875 | 1.4564 | 0.31112 | 1.9123 | 97.726 | 24.1856 | -0.0027428 | 23.0112 | 23.1936 | -6.3616e-05 | -0.0071964 | 0.60225 | 68.128 | 0.0040056 | 0.02462 | 0.021988 | 67.1242 | 61.6568 | 27.3681 | 20.8687 | 103.5527 | 0.019449 | 0.11109 | 1.0071 | 1.0068 | 97.8354 | 275.265 | 336.033 | 338.696 | 1019.678 | 0 | 0 | 0
|  | 1590 | 30.2688 | 18.5152 | 5.6569 | 0.014452 | 1.6348 | 0.28272 | 1.7568 | 97.8776 | 24.7697 | 0.0034426 | 23.5602 | 23.747 | 8.1752e-05 | 0.0092479 | 0.60246 | 68.1511 | 0.0040858 | 0.025389 | 0.022087 | 67.2344 | 61.5582 | 27.2989 | 20.8703 | 108.5835 | 0.01938 | 0.11155 | 1.0065 | 1.0068 | 97.8351 | 275.261 | 335.936 | 338.6 | 1019.664 | 0 | 0 | 0
|  | 1595 | 30.5264 | 20.3309 | 6.5916 | 0.013273 | 1.5015 | 0.31487 | 1.9007 | 98.0296 | 24.6935 | 0.0036962 | 23.482 | 23.6703 | 8.7491e-05 | 0.0098972 | 0.60288 | 68.1989 | 0.0041793 | 0.025228 | 0.022239 | 67.3452 | 61.4606 | 27.2251 | 20.8695 | 107.8899 | 0.019824 | 0.11133 | 1.0064 | 1.0068 | 97.8353 | 275.265 | 335.855 | 338.549 | 1019.663 | 0 | 0 | 0
|  | 1600 | 31.4693 | 16.8334 | 0.44019 | 0.016526 | 1.8695 | 0.26416 | 1.5234 | 98.1846 | 24.8161 | 0.00030581 | 23.5951 | 23.7878 | 7.2746e-06 | 0.00082292 | 0.60312 | 68.2257 | 0.0043656 | 0.025175 | 0.022816 | 67.4579 | 61.3654 | 27.161 | 20.8678 | 108.948 | 0.020514 | 0.11086 | 1.0066 | 1.0067 | 97.8358 | 275.265 | 335.806 | 338.549 | 1019.619 | 0 | 0 | 0
|  | 1605 | 31.3666 | 13.9875 | -1.1978 | 0.019824 | 2.2425 | 0.22472 | 1.282 | 98.3417 | 25.0965 | -0.0009873 | 23.8567 | 24.05 | -2.3745e-05 | -0.002686 | 0.60313 | 68.2278 | 0.0044547 | 0.025413 | 0.022834 | 67.572 | 61.2721 | 27.0607 | 20.8686 | 111.4007 | 0.020678 | 0.11073 | 1.0068 | 1.0066 | 97.8365 | 275.269 | 335.736 | 338.456 | 1019.546 | 0 | 0 | 0
|  | 1610 | 30.2506 | 21.4381 | -2.4717 | 0.012474 | 1.4111 | 0.34814 | 1.9866 | 98.4957 | 24.8889 | -0.0012931 | 23.6527 | 23.8425 | -3.0831e-05 | -0.0034877 | 0.60313 | 68.2278 | 0.0043426 | 0.02478 | 0.022087 | 67.6843 | 61.1775 | 26.9753 | 20.8707 | 109.5342 | 0.020365 | 0.10962 | 1.0068 | 1.0066 | 97.836 | 275.28 | 335.641 | 338.334 | 1019.556 | 0 | 0 | 0
|  | 1615 | 29.9241 | 22.5577 | -2.0182 | 0.011727 | 1.3266 | 0.36498 | 2.0868 | 98.6462 | 24.8122 | -0.00099606 | 23.5727 | 23.7602 | -2.3667e-05 | -0.0026772 | 0.60313 | 68.2278 | 0.0042801 | 0.024472 | 0.021838 | 67.7941 | 61.0812 | 26.929 | 20.8713 | 108.8278 | 0.02016 | 0.109 | 1.0067 | 1.0066 | 97.8368 | 275.265 | 335.539 | 338.208 | 1020.886 | 0 | 0 | 0
|  | 1620 | 28.9013 | 22.3955 | -10.8754 | 0.011408 | 1.2905 | 0.38046 | 2.2082 | 98.7932 | 24.3626 | -0.0053199 | 23.1386 | 23.321 | -0.00012407 | -0.014035 | 0.60313 | 68.2278 | 0.0043403 | 0.025191 | 0.021413 | 67.9022 | 60.9835 | 26.8563 | 20.8714 | 104.8879 | 0.020745 | 0.11214 | 1.0072 | 1.0066 | 97.8373 | 275.268 | 335.438 | 338.082 | 1021.805 | 0 | 0 | 0
|  | 1625 | 29.397 | 20.2794 | -5.9527 | 0.012814 | 1.4496 | 0.34694 | 1.9298 | 98.939 | 24.2056 | -0.0032938 | 22.9798 | 23.1589 | -7.628e-05 | -0.008629 | 0.60313 | 68.2278 | 0.0044458 | 0.024729 | 0.021652 | 68.0099 | 60.8855 | 26.8122 | 20.87 | 103.4968 | 0.021315 | 0.11133 | 1.0069 | 1.0066 | 97.8371 | 275.28 | 335.298 | 337.911 | 1020.519 | 0 | 0 | 0
|  | 1630 | 30.4044 | 15.8283 | -4.2779 | 0.016981 | 1.9209 | 0.27282 | 1.4019 | 99.0885 | 24.4145 | -0.0031104 | 23.1723 | 23.3548 | -7.2642e-05 | -0.0082174 | 0.60313 | 68.2278 | 0.0046327 | 0.023806 | 0.022133 | 68.1193 | 60.7905 | 26.7248 | 20.8689 | 105.2645 | 0.021944 | 0.10826 | 1.0069 | 1.0065 | 97.8373 | 275.268 | 335.214 | 337.853 | 1019.725 | 0 | 0 | 0
|  | 1635 | 29.2677 | 13.4791 | 5.1009 | 0.019195 | 2.1713 | 0.24454 | 1.2743 | 99.2377 | 24.6115 | 0.0041604 | 23.353 | 23.5336 | 9.791e-05 | 0.011076 | 0.60338 | 68.2555 | 0.0046939 | 0.02446 | 0.021642 | 68.2288 | 60.6958 | 26.6461 | 20.8714 | 106.9412 | 0.022044 | 0.1095 | 1.0061 | 1.0066 | 97.8365 | 275.271 | 335.124 | 337.715 | 1020.071 | 0 | 0 | 0
|  | 1640 | 29.5833 | 27.6463 | -2.3301 | 0.0094594 | 1.0701 | 0.49205 | 2.5657 | 99.3848 | 24.6677 | -0.00093493 | 23.3975 | 23.5753 | -2.2041e-05 | -0.0024934 | 0.60362 | 68.2832 | 0.0046545 | 0.02427 | 0.021769 | 68.3373 | 60.6005 | 26.5467 | 20.8711 | 107.3897 | 0.021834 | 0.10884 | 1.0067 | 1.0066 | 97.8375 | 275.275 | 334.996 | 337.542 | 1019.847 | 0 | 0 | 0
|  | 1645 | 30.1174 | 27.5527 | 27.8588 | 0.0096629 | 1.0931 | 0.48347 | 2.4433 | 99.534 | 24.7008 | 0.011402 | 23.4248 | 23.6094 | 0.0002692 | 0.030452 | 0.6043 | 68.3593 | 0.0046717 | 0.023609 | 0.021965 | 68.4466 | 60.507 | 26.5389 | 20.8705 | 107.6595 | 0.02188 | 0.107 | 1.0053 | 1.0066 | 97.8384 | 275.266 | 334.938 | 337.577 | 1019.651 | 0 | 0 | 0
|  | 1650 | 29.1241 | 11.1176 | 16.1057 | 0.023158 | 2.6196 | 0.19962 | 1.0005 | 99.6821 | 24.0629 | 0.016217 | 22.8162 | 22.9988 | 0.00037297 | 0.042191 | 0.6059 | 68.5409 | 0.0046227 | 0.023169 | 0.021335 | 68.5549 | 60.4134 | 26.4347 | 20.8707 | 102.1539 | 0.022188 | 0.10746 | 1.0046 | 1.0065 | 97.8391 | 275.29 | 334.885 | 337.565 | 1019.671 | 0 | 0 | 0
|  | 1655 | 29.3208 | 15.9218 | 12.8629 | 0.016279 | 1.8415 | 0.28862 | 1.5124 | 99.8283 | 25.1161 | 0.0087264 | 23.8078 | 23.9962 | 0.0002094 | 0.023688 | 0.60736 | 68.7056 | 0.0046985 | 0.024621 | 0.021701 | 68.6625 | 60.3192 | 26.3302 | 20.8728 | 111.2592 | 0.021667 | 0.10861 | 1.0054 | 1.0064 | 97.8395 | 275.294 | 334.785 | 337.434 | 1019.636 | 0 | 0 | 0
|  | 1660 | 27.2875 | 14.6257 | -1.7366 | 0.016493 | 1.8657 | 0.27774 | 1.479 | 99.9698 | 24.3348 | -0.0012322 | 23.0622 | 23.2443 | -2.8642e-05 | -0.00324 | 0.60788 | 68.7648 | 0.0045807 | 0.024393 | 0.020512 | 68.768 | 60.2228 | 26.2665 | 20.8747 | 104.4218 | 0.021788 | 0.11006 | 1.0066 | 1.0064 | 97.8371 | 275.279 | 334.713 | 337.357 | 1019.638 | 0 | 0 | 0
|  | 1665 | 26.976 | 19.0444 | -0.30806 | 0.012522 | 1.4165 | 0.37015 | 1.9363 | 100.1054 | 24.3246 | -0.00016606 | 23.0476 | 23.2285 | -3.8574e-06 | -0.00043636 | 0.60788 | 68.7648 | 0.0046349 | 0.024246 | 0.020342 | 68.8702 | 60.1234 | 26.17 | 20.8753 | 104.3125 | 0.022026 | 0.10969 | 1.0064 | 1.0063 | 97.8369 | 275.28 | 334.641 | 337.267 | 1019.67 | 0 | 0 | 0
|  | 1670 | 26.9552 | 33.7613 | -7.1302 | 0.0070579 | 0.7984 | 0.66858 | 3.4337 | 100.2403 | 24.4244 | -0.0021586 | 23.1347 | 23.3131 | -5.0324e-05 | -0.0056928 | 0.60788 | 68.7648 | 0.0047188 | 0.024234 | 0.020363 | 68.9719 | 60.0241 | 26.1429 | 20.8755 | 105.1362 | 0.022301 | 0.10939 | 1.0066 | 1.0063 | 97.8389 | 275.293 | 334.533 | 337.113 | 1019.601 | 0 | 0 | 0
|  | 1675 | 27.3339 | 37.8195 | 16.7855 | 0.0063891 | 0.72275 | 0.74477 | 3.7684 | 100.376 | 24.1079 | 0.0046598 | 22.8335 | 23.0148 | 0.00010724 | 0.012132 | 0.60815 | 68.7952 | 0.0047584 | 0.024076 | 0.020557 | 69.0742 | 59.926 | 26.0927 | 20.8738 | 102.4231 | 0.022733 | 0.10982 | 1.0058 | 1.0063 | 97.8388 | 275.312 | 334.513 | 337.168 | 1019.697 | 0 | 0 | 0
|  | 1680 | 27.7854 | 21.9621 | 13.8226 | 0.011184 | 1.2652 | 0.44249 | 2.126 | 100.5138 | 24.2072 | 0.0066893 | 22.9239 | 23.1101 | 0.00015459 | 0.017488 | 0.6088 | 68.8692 | 0.0049488 | 0.023777 | 0.020832 | 69.1777 | 59.8296 | 26.0713 | 20.8731 | 103.252 | 0.023463 | 0.10874 | 1.0055 | 1.0063 | 97.8394 | 275.296 | 334.459 | 337.176 | 1019.711 | 0 | 0 | 0
|  | 1685 | 29.4897 | 14.827 | 7.6161 | 0.017582 | 1.9889 | 0.29027 | 1.4014 | 100.657 | 24.3374 | 0.0057626 | 23.0449 | 23.2375 | 0.00013391 | 0.015148 | 0.60953 | 68.9508 | 0.0051035 | 0.024639 | 0.021948 | 69.2846 | 59.7371 | 25.9801 | 20.8694 | 104.3549 | 0.024007 | 0.11072 | 1.0055 | 1.0062 | 97.8413 | 275.302 | 334.426 | 337.221 | 1019.38 | 0 | 0 | 0
|  | 1690 | 31.8478 | 35.6042 | 6.2024 | 0.0079073 | 0.8945 | 0.64243 | 3.057 | 100.8103 | 24.8981 | 0.0020634 | 23.5708 | 23.7689 | 4.9045e-05 | 0.0055481 | 0.60998 | 69.0025 | 0.0050799 | 0.024173 | 0.023151 | 69.3974 | 59.6511 | 25.9137 | 20.8668 | 109.1954 | 0.02342 | 0.10799 | 1.0059 | 1.0061 | 97.8404 | 275.299 | 334.355 | 337.165 | 1019.527 | 0 | 0 | 0
|  | 1695 | 29.9935 | 24.4018 | -1.7267 | 0.010866 | 1.2292 | 0.43135 | 2.1119 | 100.9649 | 23.924 | -0.00082171 | 22.6459 | 22.8327 | -1.8762e-05 | -0.0021224 | 0.61011 | 69.0164 | 0.0046869 | 0.022947 | 0.021797 | 69.5098 | 59.5663 | 25.8871 | 20.8685 | 100.8062 | 0.022581 | 0.10722 | 1.0062 | 1.0061 | 97.8405 | 275.293 | 334.314 | 337.072 | 1021.294 | 0 | 0 | 0
|  | 1700 | 28.0033 | 16.1609 | 12.2617 | 0.015318 | 1.7328 | 0.31012 | 1.5371 | 101.1099 | 23.9483 | 0.0082218 | 22.6626 | 22.8445 | 0.00018782 | 0.021247 | 0.61057 | 69.0695 | 0.0047503 | 0.023546 | 0.020834 | 69.6163 | 59.4764 | 25.8016 | 20.8722 | 100.9831 | 0.022834 | 0.1088 | 1.0051 | 1.0061 | 97.8413 | 275.278 | 334.223 | 336.905 | 1021.641 | 0 | 0 | 0
|  | 1705 | 29.1775 | 13.568 | -1.0714 | 0.01901 | 2.1505 | 0.26301 | 1.2295 | 101.2529 | 24.4138 | -0.00087436 | 23.1034 | 23.2948 | -2.0368e-05 | -0.0023041 | 0.61104 | 69.1226 | 0.005 | 0.023374 | 0.021547 | 69.7223 | 59.3858 | 25.7351 | 20.8711 | 104.9483 | 0.0235 | 0.1071 | 1.006 | 1.0059 | 97.8428 | 275.28 | 334.226 | 336.995 | 1019.866 | 0 | 0 | 0
|  | 1710 | 29.998 | 13.2333 | 14.585 | 0.020039 | 2.2669 | 0.25527 | 1.2027 | 101.4008 | 25.1138 | 0.012198 | 23.7616 | 23.9608 | 0.00029227 | 0.033062 | 0.61177 | 69.2053 | 0.0051154 | 0.0241 | 0.022153 | 69.8315 | 59.2987 | 25.6162 | 20.8711 | 111.0332 | 0.023385 | 0.10725 | 1.0045 | 1.0059 | 97.8421 | 275.264 | 334.166 | 336.968 | 1019.514 | 0 | 0 | 0
|  | 1715 | 29.7018 | 21.0653 | 13.4586 | 0.012464 | 1.41 | 0.38842 | 1.9216 | 101.55 | 24.3681 | 0.0072168 | 23.0526 | 23.2446 | 0.00016775 | 0.018976 | 0.61292 | 69.3354 | 0.0048414 | 0.023951 | 0.021856 | 69.9416 | 59.2129 | 25.5451 | 20.8698 | 104.5216 | 0.022867 | 0.10878 | 1.0051 | 1.0059 | 97.8422 | 275.288 | 334.117 | 336.9 | 1019.543 | 0 | 0 | 0
|  | 1720 | 29.8979 | 22.6816 | -7.3118 | 0.011652 | 1.3182 | 0.426 | 2.0677 | 101.699 | 24.5057 | -0.0036455 | 23.1774 | 23.3715 | -8.5201e-05 | -0.0096381 | 0.61334 | 69.3828 | 0.004964 | 0.024094 | 0.022033 | 70.0513 | 59.1274 | 25.4841 | 20.8696 | 105.6807 | 0.023269 | 0.1088 | 1.0063 | 1.0059 | 97.8435 | 275.28 | 334.039 | 336.837 | 1019.518 | 0 | 0 | 0
|  | 1725 | 29.9889 | 20.658 | 4.6734 | 0.012833 | 1.4517 | 0.38733 | 1.9672 | 101.8488 | 24.7147 | 0.0025449 | 23.3725 | 23.5662 | 5.9974e-05 | 0.0067844 | 0.61349 | 69.3998 | 0.0049705 | 0.025245 | 0.022262 | 70.162 | 59.0428 | 25.4256 | 20.8694 | 107.4791 | 0.023119 | 0.11132 | 1.0056 | 1.0059 | 97.8444 | 275.286 | 334.003 | 336.771 | 1019.537 | 0 | 0 | 0
|  | 1730 | 30.8392 | 27.4152 | -10.494 | 0.0099441 | 1.1249 | 0.51315 | 2.4648 | 102.0008 | 25.1915 | -0.0043453 | 23.8202 | 24.0149 | -0.00010435 | -0.011805 | 0.61364 | 69.4168 | 0.0051028 | 0.02451 | 0.022667 | 70.2743 | 58.96 | 25.3595 | 20.8695 | 111.6512 | 0.023269 | 0.10812 | 1.0063 | 1.0058 | 97.8447 | 275.273 | 333.957 | 336.687 | 1019.58 | 0 | 0 | 0
|  | 1735 | 30.1456 | 19.0345 | 5.1454 | 0.014 | 1.5837 | 0.3541 | 1.6214 | 102.1533 | 24.47 | 0.0030876 | 23.1339 | 23.3312 | 7.2037e-05 | 0.0081489 | 0.61382 | 69.4371 | 0.0049574 | 0.0227 | 0.021953 | 70.3859 | 58.878 | 25.3182 | 20.8698 | 105.329 | 0.023272 | 0.10514 | 1.0054 | 1.0058 | 97.8452 | 275.297 | 333.899 | 336.746 | 1019.634 | 0 | 0 | 0
|  | 1740 | 27.2239 | 15.0251 | 36.715 | 0.016017 | 1.8119 | 0.30325 | 1.3573 | 102.2967 | 24.1869 | 0.025487 | 22.868 | 23.0732 | 0.00058807 | 0.066524 | 0.61547 | 69.6238 | 0.0048572 | 0.02174 | 0.020181 | 70.4912 | 58.7912 | 25.2217 | 20.8755 | 102.9135 | 0.023089 | 0.10325 | 1.0028 | 1.0057 | 97.8452 | 275.296 | 333.925 | 336.921 | 1019.193 | 0 | 0 | 0
|  | 1745 | 27.2085 | 17.1234 | 6.3284 | 0.014046 | 1.589 | 0.36167 | 1.6401 | 102.4328 | 25.1791 | 0.0037007 | 23.8052 | 24.02 | 8.8891e-05 | 0.010056 | 0.61717 | 69.8153 | 0.0050802 | 0.023038 | 0.020467 | 70.5929 | 58.7007 | 25.1635 | 20.8774 | 111.5259 | 0.023186 | 0.10431 | 1.0052 | 1.0056 | 97.8441 | 275.296 | 333.911 | 336.925 | 1019.642 | 0 | 0 | 0
|  | 1750 | 27.8408 | 22.8634 | 31.5164 | 0.010764 | 1.2177 | 0.48956 | 2.1751 | 102.5704 | 25.7185 | 0.013832 | 24.3123 | 24.5275 | 0.00033926 | 0.038378 | 0.61824 | 69.9363 | 0.0052698 | 0.023414 | 0.020946 | 70.6964 | 58.6117 | 25.083 | 20.8773 | 116.3418 | 0.023511 | 0.10401 | 1.0039 | 1.0055 | 97.8439 | 275.302 | 333.872 | 336.827 | 1019.619 | 0 | 0 | 0
|  | 1755 | 26.0377 | 20.9887 | 3.2167 | 0.010967 | 1.2406 | 0.46978 | 2.1097 | 102.7051 | 24.166 | 0.0015309 | 22.8425 | 23.0421 | 3.5276e-05 | 0.0039905 | 0.61917 | 70.0423 | 0.0051518 | 0.023137 | 0.019867 | 70.7984 | 58.5214 | 25.0514 | 20.8766 | 102.7101 | 0.024367 | 0.1071 | 1.0053 | 1.0055 | 97.8457 | 275.299 | 333.84 | 336.757 | 1019.677 | 0 | 0 | 0
|  | 1760 | 26.7267 | 18.1662 | -2.3448 | 0.013006 | 1.4712 | 0.39587 | 1.9159 | 102.837 | 24.0542 | -0.0013294 | 22.7361 | 22.9388 | -3.0496e-05 | -0.0034497 | 0.61926 | 70.0522 | 0.0051486 | 0.024918 | 0.020509 | 70.8994 | 58.4301 | 24.9709 | 20.8738 | 101.7589 | 0.024456 | 0.11227 | 1.0057 | 1.0056 | 97.8447 | 275.283 | 333.83 | 336.805 | 1019.671 | 0 | 0 | 0
|  | 1765 | 31.1564 | 21.7755 | 2.3488 | 0.012648 | 1.4308 | 0.40933 | 1.8933 | 102.9817 | 25.1006 | 0.0012421 | 23.7166 | 23.9176 | 2.9708e-05 | 0.0033606 | 0.61934 | 70.0606 | 0.0051773 | 0.023947 | 0.022782 | 71.0076 | 58.3466 | 24.9243 | 20.8688 | 110.7648 | 0.023652 | 0.10688 | 1.0055 | 1.0056 | 97.8468 | 275.282 | 333.71 | 336.538 | 1019.673 | 0 | 0 | 0
|  | 1770 | 29.2493 | 21.6783 | -9.2016 | 0.011927 | 1.3492 | 0.43015 | 2.0582 | 103.1328 | 24.7208 | -0.0046601 | 23.3536 | 23.5512 | -0.00010975 | -0.012415 | 0.61941 | 70.069 | 0.0051305 | 0.024548 | 0.021818 | 71.1191 | 58.2671 | 24.846 | 20.8711 | 107.4187 | 0.023783 | 0.10945 | 1.0063 | 1.0058 | 97.8462 | 275.26 | 333.65 | 336.474 | 1019.795 | 0 | 0 | 0
|  | 1775 | 29.2405 | 55.9539 | -24.0502 | 0.0046196 | 0.52258 | 1.1208 | 5.3573 | 103.279 | 25.2664 | -0.0046158 | 23.8674 | 24.0702 | -0.0001111 | -0.012568 | 0.61941 | 70.069 | 0.0051776 | 0.024749 | 0.021867 | 71.2283 | 58.1853 | 24.8117 | 20.8726 | 112.2054 | 0.023513 | 0.10856 | 1.0064 | 1.0059 | 97.8455 | 275.268 | 333.628 | 336.462 | 1020.49 | 0 | 0 | 0
|  | 1780 | 28.1034 | 26.4771 | -18.9167 | 0.009383 | 1.0614 | 0.56914 | 2.4943 | 103.4223 | 25.1066 | -0.0074204 | 23.7141 | 23.92 | -0.00017749 | -0.020079 | 0.61941 | 70.069 | 0.0053402 | 0.023404 | 0.021109 | 71.3357 | 58.1024 | 24.7858 | 20.8749 | 110.7795 | 0.024317 | 0.10544 | 1.0068 | 1.0059 | 97.8463 | 275.282 | 333.594 | 336.49 | 1021.597 | 0 | 0 | 0
|  | 1785 | 26.3229 | 21.2467 | -4.1305 | 0.010952 | 1.2389 | 0.45925 | 1.9465 | 103.5584 | 24.2542 | -0.0019583 | 22.9064 | 23.1008 | -4.5238e-05 | -0.0051174 | 0.61941 | 70.069 | 0.0050297 | 0.021318 | 0.019698 | 71.4378 | 58.0159 | 24.7198 | 20.8775 | 103.3731 | 0.023767 | 0.10194 | 1.0062 | 1.006 | 97.8468 | 275.277 | 333.556 | 336.387 | 1019.692 | 0 | 0 | 0
|  | 1790 | 26.2645 | 15.0912 | -4.989 | 0.015385 | 1.7404 | 0.34659 | 1.4526 | 103.6899 | 25.2757 | -0.0031907 | 23.8615 | 24.0563 | -7.6756e-05 | -0.0086828 | 0.61941 | 70.069 | 0.0053322 | 0.022348 | 0.019951 | 71.5369 | 57.9273 | 24.6736 | 20.8795 | 112.2186 | 0.024138 | 0.10228 | 1.0064 | 1.006 | 97.8468 | 275.288 | 333.423 | 336.145 | 1019.264 | 0 | 0 | 0
|  | 1795 | 24.18 | 13.8129 | 7.0482 | 0.015475 | 1.7505 | 0.35384 | 1.445 | 103.816 | 24.5006 | 0.0046786 | 23.1226 | 23.3126 | 0.00010907 | 0.012338 | 0.61968 | 70.0999 | 0.0054756 | 0.022361 | 0.018873 | 71.6339 | 57.8362 | 24.5711 | 20.8813 | 105.4093 | 0.025433 | 0.10416 | 1.0055 | 1.0061 | 97.8471 | 275.28 | 333.319 | 336.057 | 1019.682 | 0 | 0 | 0
|  | 1800 | 25.0103 | 14.575 | -3.9757 | 0.015169 | 1.716 | 0.36148 | 1.4202 | 103.939 | 24.9119 | -0.0025434 | 23.5128 | 23.7118 | -6.0308e-05 | -0.0068222 | 0.61996 | 70.1307 | 0.0054834 | 0.021544 | 0.019205 | 71.7291 | 57.7439 | 24.5198 | 20.8812 | 108.9872 | 0.025083 | 0.10101 | 1.0065 | 1.0062 | 97.8471 | 275.265 | 333.347 | 336.168 | 1019.657 | 0 | 0 | 0
|  | 1805 | 23.3954 | 11.5955 | 15.5285 | 0.017836 | 2.0176 | 0.29088 | 1.2383 | 104.06 | 24.1442 | 0.012053 | 22.7865 | 22.978 | 0.00027696 | 0.031331 | 0.62065 | 70.2091 | 0.0051881 | 0.022086 | 0.01829 | 71.8229 | 57.651 | 24.4177 | 20.8824 | 102.366 | 0.024542 | 0.1043 | 1.0049 | 1.0063 | 97.8473 | 275.271 | 333.323 | 336.124 | 1019.554 | 0 | 0 | 0
|  | 1810 | 24.4592 | 30.5446 | -13.1945 | 0.0070788 | 0.80077 | 0.74168 | 3.3103 | 104.1796 | 24.4242 | -0.0040197 | 23.0465 | 23.2362 | -9.3401e-05 | -0.010566 | 0.62134 | 70.2874 | 0.0052502 | 0.023433 | 0.019098 | 71.9163 | 57.5578 | 24.3563 | 20.8802 | 104.7343 | 0.024551 | 0.10723 | 1.0068 | 1.0063 | 97.8469 | 275.268 | 333.261 | 336.004 | 1019.49 | 0 | 0 | 0
|  | 1815 | 26.1098 | 28.7881 | -1.5035 | 0.0080176 | 0.90696 | 0.69547 | 2.914 | 104.306 | 24.9928 | -0.0005068 | 23.5862 | 23.7857 | -1.2055e-05 | -0.0013636 | 0.62134 | 70.2874 | 0.005576 | 0.023363 | 0.020115 | 72.0144 | 57.4689 | 24.3333 | 20.8781 | 109.6828 | 0.025393 | 0.10561 | 1.0066 | 1.0066 | 97.8457 | 275.28 | 333.306 | 336.124 | 1019.528 | 0 | 0 | 0
|  | 1820 | 26.3815 | 16.4611 | -0.072327 | 0.014167 | 1.6027 | 0.39411 | 1.6108 | 104.4373 | 24.6437 | -4.3688e-05 | 23.2544 | 23.4545 | -1.0247e-06 | -0.00011591 | 0.62134 | 70.2874 | 0.0055835 | 0.022821 | 0.02018 | 72.1151 | 57.3831 | 24.269 | 20.8769 | 106.6292 | 0.025751 | 0.10504 | 1.0066 | 1.0066 | 97.8457 | 275.284 | 333.273 | 336.14 | 1019.557 | 0 | 0 | 0
|  | 1825 | 26.1553 | 18.7241 | -9.4059 | 0.012348 | 1.3969 | 0.44745 | 1.9227 | 104.5686 | 24.647 | -0.0049531 | 23.2544 | 23.4494 | -0.00011615 | -0.013139 | 0.62134 | 70.2874 | 0.0055253 | 0.023742 | 0.020174 | 72.216 | 57.2979 | 24.2004 | 20.8769 | 106.6435 | 0.025504 | 0.10749 | 1.0072 | 1.0066 | 97.8456 | 275.289 | 333.227 | 336.021 | 1019.585 | 0 | 0 | 0
|  | 1830 | 28.1376 | 18.4784 | -0.79376 | 0.013461 | 1.5227 | 0.40665 | 1.6857 | 104.7043 | 25.2113 | -0.00044563 | 23.7802 | 23.9768 | -1.0685e-05 | -0.0012087 | 0.62134 | 70.2874 | 0.0054739 | 0.022692 | 0.021073 | 72.3191 | 57.2155 | 24.1433 | 20.8753 | 111.5514 | 0.024775 | 0.10333 | 1.0066 | 1.0066 | 97.8467 | 275.282 | 333.135 | 335.889 | 1019.571 | 0 | 0 | 0
|  | 1835 | 26.8316 | 19.0986 | -6.9541 | 0.012419 | 1.4049 | 0.44726 | 1.7856 | 104.8418 | 24.921 | -0.0036434 | 23.5027 | 23.7049 | -8.6365e-05 | -0.0097698 | 0.62134 | 70.2874 | 0.0055546 | 0.022176 | 0.020316 | 72.4226 | 57.1345 | 24.0685 | 20.8772 | 108.9804 | 0.025371 | 0.10265 | 1.0069 | 1.0065 | 97.8457 | 275.278 | 333.082 | 335.947 | 1019.566 | 0 | 0 | 0
|  | 1840 | 25.7589 | 27.7433 | -21.3293 | 0.0082077 | 0.92847 | 0.67886 | 2.6822 | 104.9732 | 24.7104 | -0.007451 | 23.2994 | 23.4956 | -0.00017507 | -0.019804 | 0.62134 | 70.2874 | 0.0055719 | 0.022015 | 0.019716 | 72.5227 | 57.0507 | 24.0219 | 20.8788 | 107.1247 | 0.02564 | 0.10272 | 1.0074 | 1.0065 | 97.8452 | 275.278 | 333.016 | 335.82 | 1019.475 | 0 | 0 | 0
|  | 1845 | 26.0492 | 15.8185 | -14.1864 | 0.014557 | 1.6467 | 0.38047 | 1.5071 | 105.1028 | 24.5495 | -0.0088489 | 23.1435 | 23.3379 | -0.00020652 | -0.023361 | 0.62134 | 70.2874 | 0.0055386 | 0.021939 | 0.019847 | 72.6216 | 56.9663 | 23.9747 | 20.8778 | 105.7149 | 0.025652 | 0.10291 | 1.0074 | 1.0064 | 97.8452 | 275.26 | 332.955 | 335.752 | 1019.047 | 0 | 0 | 0
|  | 1850 | 24.4831 | 16.8035 | -10.1232 | 0.01288 | 1.457 | 0.42832 | 1.6684 | 105.2291 | 24.032 | -0.0057055 | 22.6573 | 22.853 | -0.00013039 | -0.01475 | 0.62134 | 70.2874 | 0.0055168 | 0.02149 | 0.018917 | 72.7185 | 56.8806 | 23.8853 | 20.8797 | 101.3124 | 0.02606 | 0.10294 | 1.007 | 1.0064 | 97.8453 | 275.253 | 332.98 | 335.856 | 1019.878 | 0 | 0 | 0
|  | 1855 | 24.7169 | 23.8283 | -8.8764 | 0.0091696 | 1.0373 | 0.61431 | 2.4167 | 105.3521 | 24.9214 | -0.0034343 | 23.4955 | 23.7001 | -8.1393e-05 | -0.0092074 | 0.62134 | 70.2874 | 0.005633 | 0.02216 | 0.019199 | 72.8138 | 56.7936 | 23.8485 | 20.8813 | 108.9484 | 0.025696 | 0.10261 | 1.0067 | 1.0063 | 97.8459 | 275.26 | 332.975 | 335.875 | 1021.164 | 0 | 0 | 0
|  | 1860 | 24.6674 | 16.6203 | -1.8649 | 0.01312 | 1.4842 | 0.43612 | 1.6955 | 105.4755 | 24.957 | -0.0010313 | 23.5238 | 23.7259 | -2.4468e-05 | -0.0027678 | 0.62134 | 70.2874 | 0.0057219 | 0.022245 | 0.019221 | 72.9098 | 56.7073 | 23.7851 | 20.8813 | 109.2358 | 0.026031 | 0.10275 | 1.0065 | 1.0064 | 97.8455 | 275.266 | 332.901 | 335.76 | 1019.582 | 0 | 0 | 0
|  | 1865 | 24.2882 | 19.8595 | 9.4854 | 0.010811 | 1.223 | 0.53948 | 2.0792 | 105.5979 | 24.8602 | 0.004336 | 23.4368 | 23.6511 | 0.00010255 | 0.011601 | 0.6216 | 70.3164 | 0.0058325 | 0.022479 | 0.019093 | 73.0056 | 56.6209 | 23.7235 | 20.8815 | 108.4095 | 0.026583 | 0.1036 | 1.0059 | 1.0064 | 97.846 | 275.259 | 332.96 | 336.005 | 1019.591 | 0 | 0 | 0
|  | 1870 | 23.4228 | 16.8407 | 3.4287 | 0.012295 | 1.3908 | 0.43632 | 1.6845 | 105.7172 | 24.0178 | 0.0018444 | 22.6452 | 22.8559 | 4.2156e-05 | 0.0047687 | 0.62196 | 70.3573 | 0.0053646 | 0.020711 | 0.018164 | 73.0988 | 56.5333 | 23.6722 | 20.8825 | 101.1987 | 0.025419 | 0.10084 | 1.0061 | 1.0063 | 97.8466 | 275.226 | 332.999 | 336.097 | 1019.562 | 0 | 0 | 0
|  | 1875 | 23.7283 | 10.8365 | 5.7022 | 0.019357 | 2.1897 | 0.2683 | 1.1113 | 105.8351 | 24.128 | 0.004809 | 22.7462 | 22.952 | 0.00011038 | 0.012486 | 0.62234 | 70.4005 | 0.0051933 | 0.021511 | 0.018385 | 73.1901 | 56.4454 | 23.5943 | 20.882 | 102.1165 | 0.02458 | 0.10277 | 1.0057 | 1.0062 | 97.8461 | 275.218 | 332.956 | 335.968 | 1019.484 | 0 | 0 | 0
|  | 1880 | 24.9768 | 12.0508 | -10.0445 | 0.018322 | 2.0726 | 0.29566 | 1.1337 | 105.9569 | 24.5323 | -0.0078899 | 23.1224 | 23.3256 | -0.00018404 | -0.020819 | 0.62262 | 70.4317 | 0.0054171 | 0.020772 | 0.01904 | 73.2837 | 56.36 | 23.4895 | 20.8807 | 105.5445 | 0.025156 | 0.099817 | 1.0071 | 1.0062 | 97.8461 | 275.196 | 332.884 | 335.81 | 1019.396 | 0 | 0 | 0
|  | 1885 | 23.4728 | 26.8891 | -18.3621 | 0.0077169 | 0.87295 | 0.72072 | 2.54 | 106.078 | 24.3217 | -0.0061252 | 22.9258 | 23.1336 | -0.0001417 | -0.016029 | 0.62262 | 70.4317 | 0.0055617 | 0.019601 | 0.018103 | 73.3765 | 56.2748 | 23.4231 | 20.8836 | 103.7485 | 0.025969 | 0.09713 | 1.007 | 1.0063 | 97.8446 | 275.181 | 332.913 | 335.931 | 1019.657 | 0 | 0 | 0
|  | 1890 | 22.1932 | 31.759 | 0.3677 | 0.0061774 | 0.6988 | 0.8853 | 3.2107 | 106.1921 | 24.839 | 9.615e-05 | 23.4107 | 23.624 | 2.2714e-06 | 0.00025695 | 0.62262 | 70.4323 | 0.0054688 | 0.019834 | 0.017413 | 73.4653 | 56.1863 | 23.4017 | 20.8875 | 108.1964 | 0.02509 | 0.096643 | 1.0063 | 1.0063 | 97.8448 | 275.17 | 332.873 | 335.907 | 1019.67 | 0 | 0 | 0
|  | 1895 | 21.4058 | 22.2646 | 4.3988 | 0.008499 | 0.96143 | 0.61237 | 2.3479 | 106.3011 | 24.4423 | 0.0016086 | 23.033 | 23.2411 | 3.7385e-05 | 0.0042291 | 0.62272 | 70.4435 | 0.0052046 | 0.019955 | 0.016897 | 73.5511 | 56.0956 | 23.3549 | 20.8884 | 104.7504 | 0.024341 | 0.097822 | 1.006 | 1.0062 | 97.8468 | 275.202 | 332.819 | 335.827 | 1019.702 | 0 | 0 | 0
|  | 1900 | 22.668 | 16.3763 | -1.9653 | 0.012236 | 1.3842 | 0.43684 | 1.7068 | 106.4113 | 24.5305 | -0.0010315 | 23.1093 | 23.3153 | -2.4049e-05 | -0.0027204 | 0.62281 | 70.4541 | 0.0053454 | 0.020886 | 0.017779 | 73.6378 | 56.006 | 23.3143 | 20.8854 | 105.477 | 0.024856 | 0.10013 | 1.0063 | 1.0062 | 97.8486 | 275.188 | 332.721 | 335.687 | 1019.736 | 0 | 0 | 0
|  | 1905 | 22.9938 | 11.2786 | -5.329 | 0.018022 | 2.0387 | 0.30288 | 1.0416 | 106.5255 | 24.0886 | -0.0041952 | 22.6934 | 22.8934 | -9.6041e-05 | -0.010864 | 0.62281 | 70.4541 | 0.0054585 | 0.018772 | 0.017674 | 73.7264 | 55.9189 | 23.2341 | 20.8846 | 101.7132 | 0.025755 | 0.095379 | 1.0066 | 1.0061 | 97.8467 | 275.186 | 332.727 | 335.658 | 1019.822 | 0 | 0 | 0
|  | 1910 | 21.3546 | 72.2667 | 101.0751 | 0.0026122 | 0.2955 | 2.0347 | 7.3042 | 106.6363 | 24.8452 | 0.011181 | 23.4064 | 23.6134 | 0.00026403 | 0.029867 | 0.62347 | 70.5288 | 0.005315 | 0.01908 | 0.016783 | 73.8126 | 55.8305 | 23.1694 | 20.8898 | 108.2035 | 0.024444 | 0.094634 | 1.0047 | 1.006 | 97.845 | 275.189 | 332.73 | 335.673 | 1019.79 | 0 | 0 | 0

## modrin35_1_red
Exported data | Column2 | Column3 | Column4 | Column5 | Column6 | Column7 | Column8 | Column9 | Column10 | Column11 | Column12 | Column13 | Column14 | Column15 | Column16 | Column17 | Column18 | Column19 | Column20 | Column21 | Column22 | Column23 | Column24 | Column25 | Column26 | Column27 | Column28 | Column29 | Column30 | Column31 | Column32 | Column33 | Column34 | Column35 | Column36 | Column37 | Column38 | Column39
Parameter | Value | Time (s) | HRR (kW/mｲ) | EHC (MJ/kg) | SEA (mｲ/kg) | MLR (g/s) | Specific MLR (g/sｷmｲ) | COY (kg/kg) | CO2Y (kg/kg) | THR (MJ/mｲ) | MFR (g/s) | k (1/m) | V stack (l/s) | V smoke (l/s) | SPR (mｲ/s) | RSR ((mｲ/s)/mｲ) | TSP (mｲ) | TSR (mｲ/mｲ) | COP (g/s) | CO2P (g/s) | O2C (g/s) | TOC (g) | ARHE(kW/mｲ) | Specimen mass (g) | Oxygen (%) | DPT (Pa) | CO (%) | CO2 (%) | PDM (-) | PDC (-) | APT (kPa) | Cold Trap TC (K) | Stack TC (K) | Smoke TC (K) | Cone Heater TC (K) | Soot MFM (g/s) | Spare TC (K) | HFM (kW/mｲ)
Peaks |  | 0 | -4.4564 | 0 | 0 | -0.071575 | -8.0967 | 0 | 0 | 0 | 25.8504 | -0.0050382 | 23.1972 | 23.285 | -0.00011731 | -0.013271 | 0 | 0 | 8.4564e-05 | -0.0003234 | -0.0021276 | 0 | 0 | 114.88 | 20.9672 | 111.5752 | 0.0032967 | 0.049272 | 0.9954 | 0.99482 | 98.3794 | 276.006 | 316.933 | 318.132 | 927.115 | 0 | 0 | 0
peak HRR (kW/mｲ) | 159.9452 | 5 | -3.5349 | 0 | 0 | -0.0049372 | -0.55851 | 0 | 0 | 0 | 26.7171 | -0.0014224 | 24.0044 | 24.133 | -3.4326e-05 | -0.003883 | 0 | 0 | 6.7225e-05 | -0.00043863 | -0.0016453 | 0 | 0 | 115.0494 | 20.9653 | 119.3285 | 0.0032186 | 0.049015 | 0.99569 | 0.99553 | 98.3781 | 275.999 | 317.323 | 319.023 | 926.097 | 0 | 0 | 0
peak EHC (MJ/kg) | 22.2387 | 10 | -3.8434 | -1.954 | -9.0419 | 0.017388 | 1.967 | -0.00053419 | 0.042536 | 0 | 26.2635 | -0.0066116 | 23.6261 | 23.7795 | -0.00015722 | -0.017785 | 0 | 0 | -9.2885e-06 | 0.00073961 | -0.0016672 | 0 | 0 | 115.0032 | 20.9655 | 115.4537 | 0.0029219 | 0.051949 | 0.9968 | 0.99605 | 98.3765 | 275.999 | 317.716 | 319.78 | 924.476 | 0 | 0 | 0
peak MLR (g/s) | 0.285 | 15 | -4.9547 | -4.3794 | 22.4163 | 0.010001 | 1.1314 | 0.0040259 | 0.17435 | 0 | 26.7487 | 0.0092392 | 24.0885 | 24.2656 | 0.00022419 | 0.025361 | 0.00056049 | 0.063403 | 4.0264e-05 | 0.0017437 | -0.0020883 | 0 | 0 | 114.9219 | 20.9668 | 119.8883 | 0.0031141 | 0.054385 | 0.99527 | 0.99631 | 98.3766 | 275.989 | 318.058 | 320.396 | 922.871 | 0 | 0 | 0
peak SEA (mｲ/kg) | 113.0099 | 20 | -3.7088 | -6.0968 | 129.3091 | 0.0053775 | 0.60832 | 0.0051479 | 0.099631 | 0 | 26.0298 | 0.029392 | 23.4666 | 23.6583 | 0.00069536 | 0.078661 | 0.0028594 | 0.32346 | 2.7683e-05 | 0.00053577 | -0.0016138 | 0 | 0 | 114.9037 | 20.9653 | 113.6543 | 0.0030684 | 0.05145 | 0.99307 | 0.99639 | 98.3817 | 275.992 | 318.404 | 321.005 | 922.164 | 0 | 0 | 0
peak COY (kg/kg) | 0.67325 | 25 | -3.9491 | -2.5433 | 56.9059 | 0.013726 | 1.5527 | 0.0026691 | 0.020342 | 0 | 26.5235 | 0.032378 | 23.9286 | 24.1246 | 0.00078109 | 0.088359 | 0.0065505 | 0.74101 | 3.6637e-05 | 0.00027922 | -0.0017734 | 0 | 0 | 114.8533 | 20.9658 | 118.0902 | 0.0031013 | 0.050788 | 0.99299 | 0.99665 | 98.3851 | 276.003 | 318.63 | 321.239 | 922.157 | 0 | 0 | 0
peak CO2Y (kg/kg) | 2.3145 | 30 | -4.7887 | -3.4979 | 122.2641 | 0.012102 | 1.369 | 0.0020818 | -0.047889 | 0 | 27.208 | 0.059768 | 24.555 | 24.7562 | 0.0014796 | 0.16738 | 0.012202 | 1.3804 | 2.5194e-05 | -0.00057955 | -0.002354 | 0 | 0 | 114.777 | 20.9675 | 124.309 | 0.0030542 | 0.048693 | 0.98998 | 0.99673 | 98.3808 | 276.014 | 318.745 | 321.356 | 922.044 | 0 | 0 | 0
|  | 35 | -4.4716 | -3.3295 | 144.3032 | 0.011872 | 1.343 | 0.015573 | -0.077697 | 0 | 26.3892 | 0.071363 | 23.8184 | 24.0071 | 0.0017132 | 0.1938 | 0.020184 | 2.2833 | 0.00018489 | -0.00092245 | -0.0021814 | 0 | 0 | 114.7316 | 20.9672 | 116.9507 | 0.0036829 | 0.047795 | 0.9889 | 0.99696 | 98.3763 | 275.998 | 318.777 | 321.303 | 922.388 | 0 | 0 | 0
Time To Peaks |  | 40 | -3.4474 | -2.3406 | 199.5557 | 0.01302 | 1.4729 | 0.011579 | -0.049283 | 0 | 26.2493 | 0.10875 | 23.7022 | 23.8922 | 0.0025982 | 0.29392 | 0.030963 | 3.5026 | 0.00015076 | -0.00064168 | -0.0016013 | 0 | 0 | 114.6562 | 20.9652 | 115.7633 | 0.0035524 | 0.048486 | 0.98533 | 0.99758 | 98.3778 | 276.008 | 318.912 | 321.469 | 922.924 | 0 | 0 | 0
t peak HRR (s) | 80 | 45 | -3.6538 | -2.123 | 161.3632 | 0.015214 | 1.721 | 0.015016 | 0.015736 | 0 | 26.8446 | 0.10041 | 24.2527 | 24.4495 | 0.002455 | 0.27771 | 0.043596 | 4.9317 | 0.00022845 | 0.00023941 | -0.0015409 | 0 | 0 | 114.5995 | 20.9649 | 121.1384 | 0.0038384 | 0.050682 | 0.98683 | 0.99816 | 98.3796 | 275.999 | 319.082 | 321.671 | 923.199 | 0 | 0 | 0
t peak EHC (s) | 175 | 50 | -2.7361 | -1.1941 | 176.9637 | 0.020255 | 2.2913 | 0.011138 | 0.019335 | 0 | 26.4563 | 0.1487 | 23.9113 | 24.1047 | 0.0035845 | 0.40548 | 0.058695 | 6.6397 | 0.00022561 | 0.00039163 | -0.0010283 | 0 | 0 | 114.5012 | 20.9632 | 117.7056 | 0.0038403 | 0.051069 | 0.98169 | 0.99843 | 98.3766 | 275.985 | 319.208 | 321.79 | 923.419 | 0 | 0 | 0
t peak MLR (s) | 170 | 55 | -4.0796 | -1.9404 | 217.8522 | 0.018585 | 2.1024 | 0.01607 | 0.029661 | 0 | 26.4926 | 0.16766 | 23.9544 | 24.1494 | 0.0040489 | 0.45802 | 0.077778 | 8.7984 | 0.00029866 | 0.00055125 | -0.0016992 | 0 | 0 | 114.4044 | 20.9655 | 118.0795 | 0.0041242 | 0.051465 | 0.97998 | 0.99884 | 98.3769 | 275.973 | 319.345 | 321.945 | 924.05 | 0 | 0 | 0
t peak SEA (s) | 65 | 60 | -4.4765 | -2.5231 | 285.8369 | 0.015684 | 1.7742 | 0.022878 | 0.10754 | 0 | 25.893 | 0.18972 | 23.4278 | 23.6298 | 0.0044832 | 0.50715 | 0.099108 | 11.2113 | 0.00035882 | 0.0016867 | -0.0017231 | 0 | 0 | 114.3109 | 20.9657 | 112.8699 | 0.0043914 | 0.054382 | 0.97787 | 0.99919 | 98.3782 | 275.969 | 319.557 | 322.313 | 924.67 | 0 | 0 | 0
t peak COY (s) | 1790 | 65 | -11.9404 | -1.9457 | 113.0099 | 0.05425 | 6.1369 | 0.012104 | 1.1695 | 0 | 26.2196 | 0.25616 | 23.7311 | 23.9331 | 0.0061308 | 0.69353 | 0.12564 | 14.213 | 0.00065664 | 0.063444 | 0.0038008 | 0.0095019 | 0 | 114.1925 | 20.9466 | 115.7734 | 0.0055481 | 0.20934 | 0.97056 | 0.99924 | 98.3798 | 275.958 | 319.662 | 322.383 | 925.409 | 0 | 0 | 0
t peak CO2Y (s) | 175 | 70 | 59.4714 | 4.8552 | 5.5641 | 0.10828 | 12.2489 | 0.0096284 | 1.2759 | 0.14868 | 25.3188 | 0.025755 | 23.0324 | 23.3927 | 0.00060248 | 0.068154 | 0.14248 | 16.1172 | 0.0010426 | 0.13815 | 0.053795 | 0.15349 | 2.124 | 113.7469 | 20.7674 | 108.5042 | 0.0072163 | 0.4092 | 0.99644 | 0.99936 | 98.381 | 275.956 | 321.288 | 326.314 | 926.323 | 0 | 0 | 0
|  | 75 | 126.4413 | 8.2765 | 14.2118 | 0.13505 | 15.2771 | 0.0091204 | 1.0901 | 0.61346 | 25.2916 | 0.080449 | 23.2435 | 23.8572 | 0.0019193 | 0.21711 | 0.14878 | 16.8304 | 0.0012317 | 0.14722 | 0.091477 | 0.51667 | 8.1795 | 113.1475 | 20.6323 | 109.3809 | 0.0079942 | 0.43318 | 0.99038 | 0.99948 | 98.3822 | 275.941 | 324.582 | 333.152 | 928.856 | 0 | 0 | 0
Test Results (between 64 and 1790 s) |  | 80 | 159.9452 | 11.0999 | 6.9078 | 0.12738 | 14.4096 | 0.0089836 | 0.99385 | 1.3294 | 24.8386 | 0.037063 | 23.008 | 23.7413 | 0.00087992 | 0.099539 | 0.15578 | 17.622 | 0.0011443 | 0.1266 | 0.10654 | 1.0117 | 16.6178 | 112.448 | 20.5715 | 106.3336 | 0.0077224 | 0.38552 | 0.99534 | 0.99955 | 98.3829 | 275.942 | 327.154 | 337.58 | 928.407 | 0 | 0 | 0
mean HRR (kW/mｲ) | 52.3096 | 85 | 153.9175 | 13.943 | 9.2054 | 0.097586 | 11.0391 | 0.011064 | 1.1787 | 2.1141 | 25.1653 | 0.037121 | 23.4258 | 24.1994 | 0.00089831 | 0.10162 | 0.16022 | 18.1249 | 0.0010797 | 0.11502 | 0.10149 | 1.5318 | 24.8716 | 111.9038 | 20.5947 | 109.6887 | 0.0073949 | 0.35089 | 0.99544 | 0.99965 | 98.38 | 275.954 | 328.77 | 339.627 | 929.065 | 0 | 0 | 0
mean EHC (MJ/kg) | 9.2055 | 90 | 144.276 | 13.0554 | 10.9294 | 0.097692 | 11.0511 | 0.011998 | 1.1295 | 2.8596 | 25.5468 | 0.043353 | 23.8546 | 24.6283 | 0.0010677 | 0.12078 | 0.16514 | 18.6809 | 0.0011722 | 0.11035 | 0.095586 | 2.0245 | 31.773 | 111.4397 | 20.621 | 113.3898 | 0.0077028 | 0.33435 | 0.99472 | 0.99964 | 98.3774 | 275.95 | 329.788 | 340.484 | 929.384 | 0 | 0 | 0
mean MLR (g/s) | 0.050203 | 95 | 134.4647 | 13.7209 | 14.7172 | 0.086632 | 9.8 | 0.01138 | 1.1505 | 3.5564 | 25.0782 | 0.052602 | 23.4839 | 24.2382 | 0.001275 | 0.14423 | 0.171 | 19.3435 | 0.00098587 | 0.099667 | 0.088571 | 2.4849 | 37.436 | 110.9366 | 20.64 | 109.5803 | 0.0070234 | 0.31164 | 0.99361 | 0.99957 | 98.3776 | 275.953 | 330.73 | 341.353 | 929.527 | 0 | 0 | 0
mean SEA (mｲ/kg) | -1.5784 | 100 | 124.1817 | 14.4865 | 22.3999 | 0.075779 | 8.5722 | 0.013367 | 1.2566 | 4.203 | 25.2022 | 0.069668 | 23.6364 | 24.3645 | 0.0016974 | 0.19202 | 0.17843 | 20.1841 | 0.0010129 | 0.095226 | 0.082328 | 2.9121 | 42.0303 | 110.572 | 20.664 | 110.8367 | 0.0071144 | 0.29876 | 0.99168 | 0.99957 | 98.379 | 275.982 | 331.24 | 341.444 | 929.869 | 0 | 0 | 0
mean COY (kg/kg) | 0.050386 | 105 | 117.5896 | 12.8763 | 11.1298 | 0.080729 | 9.1323 | 0.013273 | 1.1067 | 4.8075 | 25.5225 | 0.036429 | 23.9633 | 24.6642 | 0.0008985 | 0.10164 | 0.18492 | 20.9182 | 0.0010715 | 0.089345 | 0.077887 | 3.3127 | 45.7854 | 110.1602 | 20.6835 | 113.7977 | 0.0072997 | 0.28047 | 0.99535 | 0.99948 | 98.3799 | 275.989 | 331.606 | 341.306 | 929.518 | 0 | 0 | 0
mean CO2Y (kg/kg) | 0.90395 | 110 | 107.9946 | 12.533 | 9.7726 | 0.076173 | 8.6168 | 0.013736 | 1.0722 | 5.3714 | 25.2091 | 0.030597 | 23.6852 | 24.3292 | 0.00074441 | 0.084209 | 0.18902 | 21.3828 | 0.0010463 | 0.081673 | 0.071511 | 3.6861 | 48.8311 | 109.775 | 20.703 | 111.0962 | 0.0072501 | 0.26331 | 0.99607 | 0.99954 | 98.3796 | 276.01 | 331.832 | 340.855 | 929.18 | 0 | 0 | 0
Total heat release (MJ/mｲ) | 90.2639 | 115 | 103.5027 | 13.513 | 5.6985 | 0.06771 | 7.6595 | 0.015555 | 1.1129 | 5.9002 | 25.635 | 0.015607 | 24.0985 | 24.7229 | 0.00038584 | 0.043648 | 0.19185 | 21.7025 | 0.0010532 | 0.075352 | 0.068125 | 4.0352 | 51.3058 | 109.404 | 20.7192 | 114.9445 | 0.0072068 | 0.24354 | 0.99778 | 0.99956 | 98.3798 | 276.007 | 332.015 | 340.617 | 928.989 | 0 | 0 | 0
Total oxygen consumed (g) | 62.8866 | 120 | 93.9109 | 13.3419 | 6.6746 | 0.062223 | 7.0388 | 0.015014 | 1.1346 | 6.3937 | 25.4354 | 0.016973 | 23.9009 | 24.4685 | 0.00041531 | 0.046981 | 0.19385 | 21.9291 | 0.00093421 | 0.070596 | 0.062157 | 4.3609 | 53.2808 | 109.093 | 20.7385 | 113.1143 | 0.0067563 | 0.23275 | 0.99762 | 0.99954 | 98.3785 | 276.008 | 331.875 | 339.757 | 928.703 | 0 | 0 | 0
Mass lost (g) | 86.7699 | 125 | 87.3138 | 10.984 | 2.5145 | 0.07027 | 7.9491 | 0.014337 | 0.9303 | 6.8468 | 25.7418 | 0.0071483 | 24.1823 | 24.7186 | 0.00017669 | 0.019988 | 0.19533 | 22.0965 | 0.0010075 | 0.065372 | 0.057823 | 4.6609 | 54.7741 | 108.7668 | 20.7564 | 115.8249 | 0.0070054 | 0.21722 | 0.99873 | 0.99955 | 98.3775 | 276.022 | 331.786 | 339.144 | 928.291 | 0 | 0 | 0
Average specific MLR (g/sｷmｲ) | 5.7739 | 130 | 77.7047 | 11.3676 | -2.6309 | 0.060427 | 6.8357 | 0.015068 | 0.99573 | 7.2593 | 24.981 | -0.0066415 | 23.4562 | 23.9368 | -0.00015898 | -0.017984 | 0.19577 | 22.1464 | 0.00091051 | 0.060169 | 0.051784 | 4.9349 | 55.8408 | 108.411 | 20.7721 | 109.0267 | 0.0067273 | 0.20861 | 1.0003 | 0.99952 | 98.3784 | 276.011 | 331.625 | 338.42 | 927.842 | 0 | 0 | 0
Total smoke release (mｲ/mｲ) | 14.0093 | 135 | 72.3936 | 12.8897 | 0.22954 | 0.049649 | 5.6164 | 0.017523 | 1.1876 | 7.6346 | 25.5584 | 0.00046642 | 23.9823 | 24.434 | 1.1397e-05 | 0.0012892 | 0.1958 | 22.1497 | 0.00087 | 0.058961 | 0.048715 | 5.1862 | 56.5523 | 108.1641 | 20.7872 | 114.0482 | 0.0064783 | 0.20191 | 0.99944 | 0.9995 | 98.378 | 276.02 | 331.403 | 337.646 | 927.486 | 0 | 0 | 0
Total smoke production (mｲ) | 0.12384 | 140 | 68.3352 | 11.3617 | -2.3282 | 0.053168 | 6.0145 | 0.017219 | 1.091 | 7.9864 | 25.2475 | -0.0051377 | 23.6762 | 24.0937 | -0.00012379 | -0.014003 | 0.19583 | 22.1529 | 0.00091553 | 0.058005 | 0.046388 | 5.4239 | 57.0455 | 107.8969 | 20.7934 | 111.223 | 0.0067081 | 0.20129 | 1.0001 | 0.99952 | 98.3795 | 275.995 | 331.202 | 337.043 | 927.393 | 0 | 0 | 0
MARHE (kW/mｲ) | 58.3424 | 145 | 67.8573 | 11.069 | -3.3427 | 0.054193 | 6.1304 | 0.019424 | 1.0687 | 8.3269 | 25.6428 | -0.0074073 | 24.041 | 24.4552 | -0.00018115 | -0.020492 | 0.19583 | 22.1529 | 0.0010526 | 0.057915 | 0.046173 | 5.6553 | 57.4266 | 107.6333 | 20.7967 | 114.7054 | 0.0072032 | 0.19873 | 1.0002 | 0.9994 | 98.3793 | 276.008 | 331.121 | 336.825 | 927.086 | 0 | 0 | 0
|  | 150 | 66.7705 | 10.5616 | -1.9602 | 0.055887 | 6.322 | 0.020528 | 0.99519 | 8.6634 | 25.4479 | -0.0045136 | 23.8616 | 24.2704 | -0.00010955 | -0.012392 | 0.19583 | 22.1529 | 0.0011473 | 0.055618 | 0.045272 | 5.8839 | 57.7562 | 107.3543 | 20.7987 | 112.9839 | 0.0076202 | 0.19393 | 0.99994 | 0.99942 | 98.3798 | 276.013 | 331.167 | 336.84 | 926.906 | 0 | 0 | 0
Test Averages |  | 155 | 64.7852 | 6.5843 | 0.9045 | 0.086979 | 9.8393 | 0.01456 | 0.63966 | 8.9923 | 25.8372 | 0.0031952 | 24.2224 | 24.622 | 7.8672e-05 | 0.0088996 | 0.19603 | 22.1751 | 0.0012664 | 0.055637 | 0.044251 | 6.1077 | 58.0149 | 107.0749 | 20.8047 | 116.4466 | 0.0080266 | 0.19181 | 0.99908 | 0.99944 | 98.3803 | 276.001 | 331.109 | 336.572 | 928.348 | 0 | 0 | 0
HRR(60) (kW/mｲ) | 113.6152 | 160 | 61.0901 | 0 | 0 | -0.17896 | -20.2438 | 0 | 0 | 9.307 | 24.8898 | -0.0021471 | 23.3234 | 23.6871 | -5.0859e-05 | -0.0057532 | 0.19622 | 22.1974 | 0.0011338 | 0.052151 | 0.041662 | 6.3225 | 58.1688 | 106.7831 | 20.8082 | 108.0139 | 0.0076686 | 0.18799 | 0.99968 | 0.99943 | 98.3829 | 276.013 | 330.956 | 336.116 | 926.644 | 0 | 0 | 0
HRR(120) (kW/mｲ) | 89.6958 | 165 | 61.5654 | 10.8637 | -4.8135 | 0.050097 | 5.6671 | 0.021639 | 1.0422 | 9.6136 | 25.574 | -0.0099218 | 23.9511 | 24.3042 | -0.00024114 | -0.027278 | 0.19622 | 22.1974 | 0.0010841 | 0.052212 | 0.041915 | 6.5315 | 58.2645 | 108.2821 | 20.8114 | 113.9696 | 0.0073416 | 0.18445 | 1.0005 | 0.99941 | 98.382 | 275.996 | 330.77 | 335.646 | 926.528 | 0 | 0 | 0
HRR(180) (kW/mｲ) | 77.5721 | 170 | 58.4468 | 1.8129 | -0.65492 | 0.285 | 32.2394 | 0.0039863 | 0.18487 | 9.9137 | 25.5453 | -0.0076973 | 23.9144 | 24.2488 | -0.00018665 | -0.021114 | 0.19622 | 22.1974 | 0.0011361 | 0.052687 | 0.04032 | 6.7371 | 58.3157 | 106.275 | 20.8168 | 113.6674 | 0.0075572 | 0.18583 | 1.0003 | 0.99943 | 98.3811 | 276.012 | 330.635 | 335.258 | 926.564 | 0 | 0 | 0
HRR(240) (kW/mｲ) | 69.3596 | 175 | 57.4568 | 22.2387 | -11.1027 | 0.022839 | 2.5836 | 0.057251 | 2.3145 | 10.2034 | 25.2488 | -0.010581 | 23.6368 | 23.9659 | -0.00025358 | -0.028685 | 0.19622 | 22.1974 | 0.0013076 | 0.052861 | 0.039876 | 6.9375 | 58.3053 | 106.0156 | 20.8168 | 111.0437 | 0.0083135 | 0.18788 | 1.0006 | 0.99944 | 98.3828 | 275.998 | 330.634 | 335.238 | 926.615 | 0 | 0 | 0
HRR(300) (kW/mｲ) | 63.2145 | 180 | 59.7074 | 9.3192 | -3.9092 | 0.056637 | 6.4069 | 0.023915 | 0.93893 | 10.4963 | 25.6454 | -0.0090952 | 24.0076 | 24.343 | -0.0002214 | -0.025046 | 0.19622 | 22.1974 | 0.0013545 | 0.053178 | 0.041164 | 7.1401 | 58.313 | 105.7506 | 20.8144 | 114.557 | 0.0084197 | 0.18656 | 1.0005 | 0.99943 | 98.3799 | 276.011 | 330.627 | 335.247 | 927.437 | 0 | 0 | 0
HRR(360) (kW/mｲ) | 58.7539 | 185 | 59.093 | 9.4128 | 0.69201 | 0.055497 | 6.2779 | 0.022119 | 0.91623 | 10.7933 | 25.2446 | 0.001602 | 23.6391 | 23.9726 | 3.8404e-05 | 0.0043444 | 0.19632 | 22.2082 | 0.0012275 | 0.050848 | 0.040424 | 7.3441 | 58.3424 | 105.4576 | 20.8148 | 111.0361 | 0.0079864 | 0.18265 | 0.99917 | 0.99935 | 98.376 | 276.017 | 330.722 | 335.388 | 926.762 | 0 | 0 | 0
EHC(60) (MJ/kg) | 11.1067 | 190 | 56.7633 | 11.9456 | -2.1368 | 0.042006 | 4.7518 | 0.029371 | 1.1752 | 11.083 | 25.2825 | -0.0037402 | 23.6754 | 23.9984 | -8.9758e-05 | -0.010154 | 0.19642 | 22.2191 | 0.0012337 | 0.049366 | 0.038942 | 7.5425 | 58.3315 | 105.2091 | 20.8203 | 111.3734 | 0.0080044 | 0.1786 | 0.99968 | 0.99926 | 98.3778 | 276.015 | 330.732 | 335.245 | 926.821 | 0 | 0 | 0
EHC(120) (MJ/kg) | 10.893 | 195 | 53.5308 | 9.664 | -2.9628 | 0.048967 | 5.5392 | 0.023885 | 1.0354 | 11.3587 | 24.8654 | -0.0061513 | 23.2762 | 23.5848 | -0.00014508 | -0.016411 | 0.19642 | 22.2191 | 0.0011696 | 0.050699 | 0.037366 | 7.7333 | 58.2498 | 105.0134 | 20.8237 | 107.689 | 0.0078221 | 0.18428 | 0.99984 | 0.99914 | 98.3808 | 276.009 | 330.61 | 334.993 | 927.106 | 0 | 0 | 0
EHC(180) (MJ/kg) | 10.5084 | 200 | 56.2119 | 8.7379 | -1.08 | 0.056869 | 6.4331 | 0.022209 | 0.91396 | 11.6331 | 25.3579 | -0.0025531 | 23.7372 | 24.0554 | -6.1417e-05 | -0.0069476 | 0.19642 | 22.2191 | 0.001263 | 0.051976 | 0.039052 | 7.9243 | 58.1654 | 104.7176 | 20.8203 | 111.9971 | 0.0081087 | 0.18499 | 0.99921 | 0.99892 | 98.3807 | 276.032 | 330.611 | 335.043 | 927.107 | 0 | 0 | 0
EHC(240) (MJ/kg) | 10.1666 | 205 | 57.4293 | 10.5477 | -6.2708 | 0.048131 | 5.4447 | 0.024949 | 1.0862 | 11.9172 | 25.8979 | -0.012285 | 24.2465 | 24.5687 | -0.00030182 | -0.034143 | 0.19642 | 22.2191 | 0.0012008 | 0.052281 | 0.039738 | 8.1213 | 58.1326 | 104.4639 | 20.8208 | 116.8368 | 0.0077529 | 0.18295 | 1.0002 | 0.99881 | 98.38 | 276.021 | 330.662 | 335.055 | 927.306 | 0 | 0 | 0
EHC(300) (MJ/kg) | 9.798 | 210 | 56.1379 | 9.8159 | -2.9531 | 0.050556 | 5.7191 | 0.021281 | 1.0053 | 12.2011 | 25.5984 | -0.0061455 | 23.9672 | 24.294 | -0.0001493 | -0.016889 | 0.19642 | 22.2191 | 0.0010759 | 0.050825 | 0.038766 | 8.3176 | 58.1005 | 104.2249 | 20.8226 | 114.1548 | 0.0073045 | 0.18076 | 0.99935 | 0.99865 | 98.3779 | 276.001 | 330.677 | 335.186 | 927.352 | 0 | 0 | 0
EHC(360) (MJ/kg) | 9.3968 | 215 | 53.4547 | 9.2883 | 3.6986 | 0.050875 | 5.7551 | 0.022862 | 0.98748 | 12.4751 | 25.3395 | 0.0078253 | 23.7281 | 24.0463 | 0.00018817 | 0.021286 | 0.19689 | 22.2723 | 0.0011631 | 0.050238 | 0.037257 | 8.5076 | 58.0236 | 103.9594 | 20.8266 | 111.8729 | 0.0077047 | 0.18057 | 0.99768 | 0.99857 | 98.3793 | 276.004 | 330.724 | 335.159 | 927.417 | 0 | 0 | 0
MLR(60) (g/s) | 0.089791 | 220 | 52.5528 | 8.8625 | -1.6498 | 0.052419 | 5.9298 | 0.021557 | 0.94143 | 12.7401 | 25.107 | -0.0036291 | 23.5154 | 23.8305 | -8.6484e-05 | -0.0097832 | 0.19736 | 22.3255 | 0.00113 | 0.049349 | 0.036619 | 8.6923 | 57.9095 | 103.7152 | 20.8277 | 109.8526 | 0.0076124 | 0.17945 | 0.99875 | 0.99834 | 98.3782 | 276.003 | 330.794 | 335.227 | 927.316 | 0 | 0 | 0
MLR(120) (g/s) | 0.072346 | 225 | 53.8827 | 9.3359 | -3.3916 | 0.051021 | 5.7716 | 0.024583 | 0.9607 | 13.0062 | 25.9864 | -0.0070199 | 24.3376 | 24.6497 | -0.00017304 | -0.019575 | 0.19736 | 22.3255 | 0.0012543 | 0.049015 | 0.037346 | 8.8772 | 57.8053 | 103.4387 | 20.8296 | 117.6762 | 0.0079493 | 0.17423 | 0.99901 | 0.99821 | 98.3803 | 275.987 | 330.775 | 335.016 | 927.356 | 0 | 0 | 0
MLR(180) (g/s) | 0.065 | 230 | 50.4206 | 8.9767 | -6.125 | 0.049653 | 5.6168 | 0.022935 | 0.96219 | 13.2669 | 25.6118 | -0.012529 | 23.9788 | 24.2735 | -0.00030412 | -0.034403 | 0.19736 | 22.3255 | 0.0011388 | 0.047776 | 0.035236 | 9.0587 | 57.6824 | 103.2047 | 20.8352 | 114.27 | 0.0075562 | 0.17286 | 0.99969 | 0.99827 | 98.379 | 275.99 | 330.663 | 334.728 | 927.403 | 0 | 0 | 0
MLR(240) (g/s) | 0.060148 | 235 | 48.6131 | 7.9786 | -0.88597 | 0.053861 | 6.0929 | 0.02037 | 0.86857 | 13.5145 | 25.1867 | -0.0019996 | 23.5758 | 23.8649 | -4.772e-05 | -0.0053981 | 0.19736 | 22.3255 | 0.0010972 | 0.046782 | 0.034087 | 9.232 | 57.5086 | 102.9365 | 20.8372 | 110.4847 | 0.0074629 | 0.17233 | 0.99864 | 0.99841 | 98.38 | 275.997 | 330.594 | 334.648 | 927.484 | 0 | 0 | 0
MLR(300) (g/s) | 0.056918 | 240 | 46.5582 | 8.4297 | -5.5887 | 0.048824 | 5.5231 | 0.025183 | 0.95051 | 13.7525 | 25.5025 | -0.011294 | 23.871 | 24.1596 | -0.00027286 | -0.030867 | 0.19736 | 22.3255 | 0.0012296 | 0.046408 | 0.032975 | 9.3997 | 57.3019 | 102.6767 | 20.8427 | 113.2709 | 0.0079438 | 0.16985 | 0.99982 | 0.99854 | 98.3802 | 275.99 | 330.588 | 334.585 | 927.435 | 0 | 0 | 0
MLR(360) (g/s) | 0.055123 | 245 | 49.5911 | 9.62 | -4.406 | 0.04557 | 5.155 | 0.028387 | 0.97343 | 13.9928 | 25.2346 | -0.0083985 | 23.6202 | 23.9072 | -0.00020078 | -0.022713 | 0.19736 | 22.3255 | 0.0012936 | 0.044359 | 0.034326 | 9.5679 | 57.1136 | 102.4464 | 20.8366 | 110.9031 | 0.0082593 | 0.16578 | 0.9996 | 0.99864 | 98.3798 | 275.989 | 330.588 | 334.605 | 927.326 | 0 | 0 | 0
SEA(60) (mｲ/kg) | 12.8444 | 250 | 50.0564 | 9.0653 | -2.5199 | 0.048812 | 5.5217 | 0.024072 | 0.91407 | 14.2419 | 25.2689 | -0.0051414 | 23.6491 | 23.9236 | -0.000123 | -0.013914 | 0.19736 | 22.3255 | 0.001175 | 0.044617 | 0.034571 | 9.7401 | 56.9678 | 102.213 | 20.8359 | 111.1899 | 0.0077668 | 0.1663 | 0.99938 | 0.99879 | 98.3808 | 275.991 | 330.544 | 334.38 | 927.212 | 0 | 0 | 0
SEA(120) (mｲ/kg) | 7.2173 | 255 | 48.021 | 8.704 | -1.4478 | 0.048771 | 5.5171 | 0.026002 | 0.90737 | 14.4871 | 25.3124 | -0.0029491 | 23.6778 | 23.9437 | -7.0611e-05 | -0.0079877 | 0.19736 | 22.3255 | 0.0012682 | 0.044254 | 0.033452 | 9.9102 | 56.8123 | 101.9615 | 20.8401 | 111.5164 | 0.008139 | 0.16515 | 0.99932 | 0.99899 | 98.3788 | 275.996 | 330.375 | 334.086 | 927.226 | 0 | 0 | 0
SEA(180) (mｲ/kg) | 4.7181 | 260 | 48.7493 | 8.897 | -7.2888 | 0.048437 | 5.4793 | 0.031482 | 0.89384 | 14.7291 | 25.8497 | -0.014434 | 24.1813 | 24.4592 | -0.00035305 | -0.039938 | 0.19736 | 22.3255 | 0.0015249 | 0.043295 | 0.033807 | 10.0784 | 56.6503 | 101.7264 | 20.8413 | 116.3056 | 0.0090584 | 0.16032 | 1.0008 | 0.99915 | 98.3771 | 276.007 | 330.388 | 334.184 | 927.429 | 0 | 0 | 0
SEA(240) (mｲ/kg) | 2.9932 | 265 | 44.6712 | 8.4807 | -4.8358 | 0.046564 | 5.2674 | 0.029452 | 0.8978 | 14.9626 | 25.085 | -0.0094923 | 23.4593 | 23.7219 | -0.00022517 | -0.025472 | 0.19736 | 22.3255 | 0.0013714 | 0.041805 | 0.031307 | 10.2411 | 56.4627 | 101.4797 | 20.8467 | 109.495 | 0.0086114 | 0.15977 | 1.0004 | 0.99928 | 98.3759 | 275.996 | 330.294 | 333.991 | 927.156 | 0 | 0 | 0
SEA(300) (mｲ/kg) | 1.93 | 270 | 44.5722 | 9.6245 | -7.529 | 0.040939 | 4.6311 | 0.031863 | 1.0335 | 15.1857 | 25.4956 | -0.012797 | 23.832 | 24.0857 | -0.00030823 | -0.034868 | 0.19736 | 22.3255 | 0.0013045 | 0.042312 | 0.031309 | 10.3977 | 56.2434 | 101.2648 | 20.8486 | 113.055 | 0.008249 | 0.15931 | 1.0008 | 0.99932 | 98.3757 | 276.011 | 330.138 | 333.653 | 927.126 | 0 | 0 | 0
SEA(360) (mｲ/kg) | 0.98725 | 275 | 42.4967 | 9.0754 | -1.5658 | 0.041395 | 4.6826 | 0.032809 | 0.97468 | 15.4034 | 25.0749 | -0.0027368 | 23.4343 | 23.683 | -6.4815e-05 | -0.007332 | 0.19736 | 22.3255 | 0.0013581 | 0.040346 | 0.029905 | 10.5507 | 56.0124 | 101.0623 | 20.8518 | 109.3339 | 0.008559 | 0.15599 | 0.99967 | 0.99936 | 98.3764 | 276.001 | 330.074 | 333.577 | 927.142 | 0 | 0 | 0
COY(60) (kg/kg) | 0.011617 | 280 | 42.6369 | 7.8517 | -3.3898 | 0.048004 | 5.4303 | 0.027528 | 0.85417 | 15.6162 | 25.2934 | -0.0068175 | 23.627 | 23.8687 | -0.00016273 | -0.018408 | 0.19736 | 22.3255 | 0.0013215 | 0.041003 | 0.030069 | 10.7007 | 55.7723 | 100.8434 | 20.8521 | 111.1937 | 0.0083608 | 0.15678 | 1.0003 | 0.99949 | 98.3733 | 276.012 | 329.914 | 333.289 | 927.126 | 0 | 0 | 0
COY(120) (kg/kg) | 0.014827 | 285 | 43.5054 | 8.5158 | -6.4589 | 0.045162 | 5.1088 | 0.032946 | 0.89211 | 15.8316 | 25.6178 | -0.012067 | 23.9296 | 24.1725 | -0.0002917 | -0.032997 | 0.19736 | 22.3255 | 0.0014879 | 0.040289 | 0.030499 | 10.8521 | 55.5494 | 100.5924 | 20.852 | 114.0624 | 0.0089642 | 0.1536 | 1.0007 | 0.99935 | 98.3762 | 276.018 | 329.908 | 333.257 | 927.185 | 0 | 0 | 0
COY(180) (kg/kg) | 0.017077 | 290 | 42.2754 | 7.7289 | -1.4743 | 0.048353 | 5.4698 | 0.03132 | 0.8485 | 16.046 | 26.0991 | -0.0028953 | 24.3736 | 24.6216 | -7.1287e-05 | -0.0080642 | 0.19736 | 22.3255 | 0.0015144 | 0.041028 | 0.029962 | 11.0032 | 55.3312 | 100.386 | 20.8558 | 118.3614 | 0.0089584 | 0.15355 | 0.99964 | 0.99931 | 98.3778 | 276.002 | 329.832 | 333.188 | 927.122 | 0 | 0 | 0
COY(240) (kg/kg) | 0.019658 | 295 | 42.4593 | 7.6743 | -5.8711 | 0.048909 | 5.5327 | 0.030081 | 0.81362 | 16.2579 | 25.337 | -0.012016 | 23.6576 | 23.8968 | -0.00028715 | -0.032483 | 0.19736 | 22.3255 | 0.0014713 | 0.039793 | 0.029848 | 11.1527 | 55.1115 | 100.1131 | 20.8531 | 111.5299 | 0.0089628 | 0.15345 | 1.0006 | 0.99921 | 98.3768 | 275.996 | 329.773 | 333.107 | 927.104 | 0 | 0 | 0
COY(300) (kg/kg) | 0.022055 | 300 | 41.9167 | 9.8749 | -7.6068 | 0.037524 | 4.2448 | 0.040855 | 1.0535 | 16.4688 | 25.5827 | -0.011824 | 23.8907 | 24.1398 | -0.00028543 | -0.032289 | 0.19736 | 22.3255 | 0.001533 | 0.039532 | 0.029542 | 11.3012 | 54.8961 | 99.91 | 20.8552 | 113.7207 | 0.0091549 | 0.15179 | 1.0004 | 0.9991 | 98.3768 | 276.01 | 329.825 | 333.264 | 928.416 | 0 | 0 | 0
COY(360) (kg/kg) | 0.025337 | 305 | 41.0133 | 8.4613 | -3.5301 | 0.042849 | 4.8472 | 0.037833 | 0.93462 | 16.6761 | 25.8506 | -0.0062045 | 24.1357 | 24.379 | -0.00015126 | -0.017111 | 0.19736 | 22.3255 | 0.0016211 | 0.040048 | 0.02917 | 11.448 | 54.6759 | 99.7184 | 20.8576 | 116.0903 | 0.009443 | 0.15205 | 0.99979 | 0.99908 | 98.3771 | 275.998 | 329.753 | 333.077 | 927.093 | 0 | 0 | 0
CO2Y(60) (kg/kg) | 1.1184 | 310 | 39.5284 | 7.1868 | -2.8317 | 0.048621 | 5.5001 | 0.030848 | 0.78802 | 16.8775 | 24.9441 | -0.0058533 | 23.2862 | 23.5222 | -0.00013768 | -0.015575 | 0.19736 | 22.3255 | 0.0014999 | 0.038315 | 0.028047 | 11.591 | 54.4435 | 99.4799 | 20.8579 | 108.0764 | 0.0091761 | 0.15118 | 0.99962 | 0.99896 | 98.3779 | 275.988 | 329.709 | 333.05 | 927.153 | 0 | 0 | 0
CO2Y(120) (kg/kg) | 1.0768 | 315 | 39.4722 | 7.7801 | -5.636 | 0.04485 | 5.0735 | 0.032045 | 0.84196 | 17.075 | 25.3146 | -0.010587 | 23.633 | 23.8761 | -0.00025277 | -0.028594 | 0.19736 | 22.3255 | 0.0014372 | 0.037762 | 0.027912 | 11.7309 | 54.2064 | 99.2438 | 20.8599 | 111.3155 | 0.008829 | 0.14826 | 1.0001 | 0.99887 | 98.3764 | 275.987 | 329.722 | 333.113 | 927.184 | 0 | 0 | 0
CO2Y(180) (kg/kg) | 1.0529 | 320 | 38.734 | 8.2629 | 2.7956 | 0.041439 | 4.6877 | 0.033419 | 0.91742 | 17.2705 | 25.4381 | 0.004836 | 23.7335 | 23.9557 | 0.00011585 | 0.013105 | 0.19765 | 22.3583 | 0.0013849 | 0.038017 | 0.027532 | 11.8695 | 53.9704 | 99.0306 | 20.8617 | 112.3336 | 0.0085878 | 0.14845 | 0.99826 | 0.9988 | 98.3764 | 275.976 | 329.516 | 332.601 | 927.102 | 0 | 0 | 0
CO2Y(240) (kg/kg) | 1.0273 | 325 | 38.5484 | 6.6466 | -1.7209 | 0.051269 | 5.7997 | 0.02516 | 0.72641 | 17.4637 | 25.2318 | -0.003716 | 23.5305 | 23.7433 | -8.823e-05 | -0.0099807 | 0.19794 | 22.3911 | 0.0012899 | 0.037243 | 0.027275 | 12.0066 | 53.7345 | 98.8147 | 20.8619 | 110.47 | 0.0082447 | 0.14723 | 0.99908 | 0.99866 | 98.3775 | 275.962 | 329.369 | 332.348 | 927.159 | 0 | 0 | 0
CO2Y(300) (kg/kg) | 1.0009 | 330 | 38.3554 | 7.0563 | -4.5664 | 0.048051 | 5.4356 | 0.02799 | 0.7831 | 17.656 | 25.1466 | -0.0092787 | 23.4399 | 23.6479 | -0.00021942 | -0.024821 | 0.19794 | 22.3911 | 0.0013449 | 0.037629 | 0.02725 | 12.1429 | 53.503 | 98.5335 | 20.8616 | 109.673 | 0.0084889 | 0.14857 | 0.99967 | 0.99861 | 98.3759 | 275.959 | 329.212 | 332.133 | 927.229 | 0 | 0 | 0
CO2Y(360) (kg/kg) | 0.96794 | 335 | 40.1463 | 9.3107 | -9.6208 | 0.038117 | 4.3118 | 0.039748 | 0.98427 | 17.8522 | 26.0367 | -0.01497 | 24.2701 | 24.4962 | -0.00036671 | -0.041483 | 0.19794 | 22.3911 | 0.0015151 | 0.037517 | 0.028277 | 12.2817 | 53.2903 | 98.3433 | 20.8614 | 117.5771 | 0.0089754 | 0.14492 | 1.0003 | 0.99857 | 98.3761 | 275.957 | 329.22 | 332.287 | 927.139 | 0 | 0 | 0
|  | 340 | 39.2428 | 9.7583 | -4.847 | 0.03555 | 4.0215 | 0.046375 | 1.057 | 18.0507 | 26.0455 | -0.007035 | 24.2719 | 24.4931 | -0.00017231 | -0.019492 | 0.19794 | 22.3911 | 0.0016486 | 0.037576 | 0.027851 | 12.422 | 53.0903 | 98.1423 | 20.8629 | 117.6255 | 0.0095037 | 0.14504 | 0.99937 | 0.99857 | 98.3745 | 275.935 | 329.132 | 332.132 | 927.165 | 0 | 0 | 0
User-defined Test Averages |  | 345 | 37.4263 | 7.3397 | -4.0551 | 0.045076 | 5.0991 | 0.037616 | 0.80591 | 18.2424 | 25.1807 | -0.0077223 | 23.4593 | 23.6703 | -0.00018279 | -0.020678 | 0.19794 | 22.3911 | 0.0016956 | 0.036328 | 0.026688 | 12.5584 | 52.8765 | 97.9723 | 20.8638 | 109.9125 | 0.0099214 | 0.14504 | 0.99934 | 0.99847 | 98.374 | 275.946 | 329.039 | 331.999 | 927.201 | 0 | 0 | 0
HRR(0-64) (kW/mｲ) | -3.9695 | 350 | 37.8613 | 6.8533 | -3.5958 | 0.048837 | 5.5245 | 0.036453 | 0.77329 | 18.4306 | 26.1814 | -0.0071328 | 24.3924 | 24.6201 | -0.00017561 | -0.019865 | 0.19794 | 22.3911 | 0.0017802 | 0.037765 | 0.027186 | 12.6931 | 52.6589 | 97.6982 | 20.8657 | 118.826 | 0.0099895 | 0.14502 | 0.99925 | 0.99843 | 98.3748 | 275.921 | 329.05 | 332.122 | 927.17 | 0 | 0 | 0
EHC(0-64) (MJ/kg) | -3.6998 | 355 | 37.6548 | 7.4921 | -3.241 | 0.044429 | 5.0259 | 0.037073 | 0.84465 | 18.6194 | 25.9886 | -0.0058921 | 24.212 | 24.4384 | -0.00014399 | -0.016289 | 0.19794 | 22.3911 | 0.0016471 | 0.037527 | 0.026984 | 12.8285 | 52.449 | 97.4949 | 20.8657 | 117.0783 | 0.0095121 | 0.14512 | 0.99901 | 0.99835 | 98.374 | 275.938 | 329.039 | 332.116 | 927.175 | 0 | 0 | 0
MLR(0-64) (g/s) | 0.0087217 | 360 | 37.4591 | 8.0721 | -5.5025 | 0.041023 | 4.6406 | 0.03914 | 0.9159 | 18.8072 | 25.7979 | -0.0093008 | 24.0373 | 24.2697 | -0.00022573 | -0.025535 | 0.19794 | 22.3911 | 0.0016057 | 0.037573 | 0.026867 | 12.9631 | 52.2422 | 97.2538 | 20.8654 | 115.3811 | 0.0093942 | 0.14594 | 0.99918 | 0.99813 | 98.3756 | 275.925 | 329.079 | 332.261 | 927.11 | 0 | 0 | 0
SEA(0-64) (mｲ/kg) | 171.9611 | 365 | 37.3461 | 8.5384 | -6.9795 | 0.038665 | 4.3739 | 0.046955 | 0.93133 | 18.9942 | 25.0631 | -0.011451 | 23.3472 | 23.5671 | -0.00026986 | -0.030528 | 0.19794 | 22.3911 | 0.0018155 | 0.03601 | 0.026643 | 13.0969 | 52.0389 | 97.0823 | 20.8635 | 108.8765 | 0.010449 | 0.14465 | 0.99922 | 0.99792 | 98.3777 | 275.909 | 329.003 | 332.102 | 927.073 | 0 | 0 | 0
COY(0-64) (kg/kg) | 0.01316 | 370 | 39.0516 | 8.1379 | -4.86 | 0.042421 | 4.7987 | 0.04234 | 0.86261 | 19.1852 | 25.868 | -0.0084761 | 24.0962 | 24.3233 | -0.00020617 | -0.023322 | 0.19794 | 22.3911 | 0.0017961 | 0.036593 | 0.027654 | 13.2326 | 51.8518 | 96.859 | 20.8629 | 115.9783 | 0.010138 | 0.14319 | 0.99876 | 0.99779 | 98.3765 | 275.939 | 328.992 | 332.093 | 926.957 | 0 | 0 | 0
CO2Y(0-64) (kg/kg) | 0.022668 | 375 | 38.7875 | 7.2336 | -5.6688 | 0.047401 | 5.3621 | 0.039501 | 0.77623 | 19.3798 | 25.7776 | -0.011085 | 24.0082 | 24.2411 | -0.00026871 | -0.030397 | 0.19794 | 22.3911 | 0.0018724 | 0.036795 | 0.027571 | 13.3707 | 51.6794 | 96.6569 | 20.8629 | 115.1503 | 0.010469 | 0.14403 | 0.99885 | 0.99759 | 98.3767 | 275.908 | 328.94 | 332.131 | 926.762 | 0 | 0 | 0
HRR(64-1790) (kW/mｲ) | 52.3096 | 380 | 38.0547 | 7.9882 | -5.7979 | 0.042112 | 4.7638 | 0.042189 | 0.83426 | 19.5719 | 25.4767 | -0.010188 | 23.7322 | 23.9665 | -0.00024416 | -0.02762 | 0.19794 | 22.3911 | 0.0017767 | 0.035133 | 0.026882 | 13.5068 | 51.505 | 96.3958 | 20.8642 | 112.4983 | 0.01017 | 0.14085 | 0.99864 | 0.99748 | 98.3765 | 275.924 | 329 | 332.248 | 928.255 | 0 | 0 | 0
EHC(64-1790) (MJ/kg) | 9.2055 | 385 | 36.486 | 6.1843 | -5.6715 | 0.052154 | 5.8998 | 0.032218 | 0.66398 | 19.7582 | 25.5994 | -0.012295 | 23.8379 | 24.0571 | -0.00029579 | -0.033461 | 0.19794 | 22.3911 | 0.0016803 | 0.03463 | 0.025921 | 13.6388 | 51.3201 | 96.2205 | 20.8681 | 113.5435 | 0.0097456 | 0.13912 | 0.99863 | 0.99723 | 98.3723 | 275.92 | 328.88 | 331.905 | 927.179 | 0 | 0 | 0
MLR(64-1790) (g/s) | 0.050203 | 390 | 35.8414 | 7.1803 | -5.6772 | 0.044126 | 4.9916 | 0.041995 | 0.83511 | 19.9391 | 26.1261 | -0.010216 | 24.3125 | 24.5203 | -0.00025051 | -0.028338 | 0.19794 | 22.3911 | 0.0018531 | 0.03685 | 0.025984 | 13.7686 | 51.1258 | 95.8942 | 20.8697 | 118.1869 | 0.010293 | 0.14292 | 0.9984 | 0.99724 | 98.3713 | 275.922 | 328.666 | 331.475 | 927.305 | 0 | 0 | 0
SEA(64-1790) (mｲ/kg) | -1.5784 | 395 | 38.1421 | 8.4174 | -5.7535 | 0.040057 | 4.5313 | 0.050623 | 0.9261 | 20.124 | 26.4558 | -0.0092817 | 24.6153 | 24.8304 | -0.00023047 | -0.026071 | 0.19794 | 22.3911 | 0.0020278 | 0.037097 | 0.027337 | 13.9019 | 50.9469 | 95.7735 | 20.8662 | 121.169 | 0.010884 | 0.14238 | 0.9984 | 0.99734 | 98.3725 | 275.928 | 328.612 | 331.483 | 927.187 | 0 | 0 | 0
COY(64-1790) (kg/kg) | 0.050386 | 400 | 35.9932 | 5.235 | -4.0448 | 0.060779 | 6.8755 | 0.035731 | 0.57954 | 20.3094 | 25.8982 | -0.010109 | 24.0992 | 24.3179 | -0.00024584 | -0.02781 | 0.19794 | 22.3911 | 0.0021717 | 0.035224 | 0.025942 | 14.0351 | 50.7734 | 95.4671 | 20.869 | 116.1277 | 0.011629 | 0.1396 | 0.99852 | 0.99737 | 98.3725 | 275.921 | 328.65 | 331.632 | 927.148 | 0 | 0 | 0
CO2Y(64-1790) (kg/kg) | 0.90395 | 405 | 35.539 | 7.0608 | -4.4249 | 0.044494 | 5.0333 | 0.053857 | 0.79181 | 20.4882 | 25.7619 | -0.0081349 | 23.9781 | 24.2019 | -0.00019688 | -0.022271 | 0.19794 | 22.3911 | 0.0023963 | 0.035231 | 0.025785 | 14.1644 | 50.5881 | 95.2072 | 20.8691 | 114.9365 | 0.012577 | 0.14009 | 0.99844 | 0.99752 | 98.3751 | 275.928 | 328.728 | 331.796 | 927.576 | 0 | 0 | 0
|  | 410 | 34.037 | 7.4841 | -3.3478 | 0.040203 | 4.5479 | 0.062075 | 0.83455 | 20.6621 | 24.7292 | -0.0057902 | 23.0207 | 23.2448 | -0.00013459 | -0.015225 | 0.19794 | 22.3911 | 0.0024956 | 0.033552 | 0.024746 | 14.2907 | 50.3954 | 95.0108 | 20.8691 | 105.9238 | 0.013394 | 0.13938 | 0.99835 | 0.9977 | 98.3754 | 275.919 | 328.782 | 331.982 | 926.991 | 0 | 0 | 0
C-factor | 0.043568 | 415 | 35.3723 | 7.0982 | -5.4518 | 0.044052 | 4.9833 | 0.059525 | 0.78415 | 20.8356 | 25.6181 | -0.009975 | 23.8482 | 24.0766 | -0.00024016 | -0.027168 | 0.19794 | 22.3911 | 0.0026222 | 0.034544 | 0.025678 | 14.4168 | 50.2064 | 94.7931 | 20.869 | 113.6758 | 0.013542 | 0.13883 | 0.99874 | 0.99761 | 98.3745 | 275.931 | 328.782 | 331.931 | 927.062 | 0 | 0 | 0
Time to ignition (s) | 64 | 420 | 34.2285 | 5.9889 | -3.2501 | 0.050523 | 5.7153 | 0.050387 | 0.70537 | 21.0096 | 25.7607 | -0.0067867 | 23.9786 | 24.1957 | -0.00016421 | -0.018576 | 0.19794 | 22.3911 | 0.0025457 | 0.035638 | 0.025197 | 14.544 | 50.023 | 94.5664 | 20.8712 | 114.9333 | 0.013177 | 0.14114 | 0.99833 | 0.99756 | 98.3736 | 275.925 | 328.75 | 331.727 | 927.081 | 0 | 0 | 0
|  | 425 | 34.419 | 5.835 | -2.4319 | 0.052145 | 5.8988 | 0.046491 | 0.67206 | 21.1813 | 25.862 | -0.0052176 | 24.0768 | 24.3039 | -0.00012681 | -0.014345 | 0.19794 | 22.3911 | 0.0024243 | 0.035044 | 0.025163 | 14.6699 | 49.8383 | 94.2945 | 20.8716 | 115.8578 | 0.012651 | 0.13927 | 0.99827 | 0.99768 | 98.3717 | 275.914 | 328.803 | 331.905 | 927.073 | 0 | 0 | 0
|  | 430 | 34.9211 | 6.5632 | -5.33 | 0.047036 | 5.3208 | 0.052717 | 0.77242 | 21.3546 | 26.2247 | -0.010178 | 24.4094 | 24.6323 | -0.0002507 | -0.02836 | 0.19794 | 22.3911 | 0.0024796 | 0.036331 | 0.025656 | 14.7969 | 49.6619 | 94.0534 | 20.8712 | 119.1055 | 0.012735 | 0.14127 | 0.99875 | 0.99759 | 98.3716 | 275.943 | 328.736 | 331.738 | 927.047 | 0 | 0 | 0
|  | 435 | 36.8589 | 6.8673 | -4.9573 | 0.047447 | 5.3673 | 0.052423 | 0.74489 | 21.5341 | 26.0005 | -0.009632 | 24.1985 | 24.4193 | -0.00023521 | -0.026607 | 0.19794 | 22.3911 | 0.0024873 | 0.035343 | 0.026553 | 14.9274 | 49.5036 | 93.818 | 20.8673 | 117.067 | 0.01285 | 0.13955 | 0.99865 | 0.99755 | 98.3737 | 275.937 | 328.705 | 331.705 | 927.107 | 0 | 0 | 0
|  | 440 | 36.2548 | 6.5523 | -4.973 | 0.048913 | 5.5331 | 0.048291 | 0.68901 | 21.7169 | 25.7983 | -0.010038 | 24.0109 | 24.2324 | -0.00024324 | -0.027516 | 0.19794 | 22.3911 | 0.0023621 | 0.033701 | 0.025926 | 15.0586 | 49.3565 | 93.5764 | 20.8688 | 115.256 | 0.012426 | 0.13607 | 0.99861 | 0.99747 | 98.3741 | 275.94 | 328.713 | 331.745 | 927.179 | 0 | 0 | 0
|  | 445 | 34.7786 | 5.8713 | -5.0023 | 0.052364 | 5.9235 | 0.047862 | 0.68114 | 21.8944 | 26.0416 | -0.010718 | 24.2246 | 24.4387 | -0.00026194 | -0.029631 | 0.19794 | 22.3911 | 0.0025062 | 0.035667 | 0.025487 | 15.1872 | 49.201 | 93.3254 | 20.8711 | 117.3788 | 0.01291 | 0.14023 | 0.99849 | 0.99727 | 98.3731 | 275.947 | 328.54 | 331.443 | 927.22 | 0 | 0 | 0
|  | 450 | 35.3374 | 5.0338 | -0.97903 | 0.062058 | 7.0201 | 0.0427 | 0.56159 | 22.0697 | 25.6491 | -0.002522 | 23.8643 | 24.0909 | -6.0756e-05 | -0.0068729 | 0.19794 | 22.3911 | 0.0026499 | 0.034851 | 0.025717 | 15.3152 | 49.0438 | 93.048 | 20.869 | 113.8899 | 0.013641 | 0.13952 | 0.99761 | 0.99733 | 98.3723 | 275.949 | 328.606 | 331.727 | 927.229 | 0 | 0 | 0
|  | 455 | 35.0007 | 6.389 | -4.3922 | 0.048428 | 5.4783 | 0.057504 | 0.70334 | 22.2456 | 25.1996 | -0.0089841 | 23.4493 | 23.676 | -0.00021271 | -0.024062 | 0.19794 | 22.3911 | 0.0027848 | 0.034061 | 0.025463 | 15.4431 | 48.8914 | 92.7329 | 20.8683 | 109.9483 | 0.014385 | 0.13905 | 0.99814 | 0.99713 | 98.3729 | 275.959 | 328.652 | 331.829 | 927.144 | 0 | 0 | 0
|  | 460 | 34.9458 | 8.1954 | -6.7555 | 0.037695 | 4.2641 | 0.0725 | 0.94406 | 22.4204 | 25.8096 | -0.0105 | 24.0183 | 24.2516 | -0.00025465 | -0.028806 | 0.19794 | 22.3911 | 0.0027329 | 0.035586 | 0.025651 | 15.5709 | 48.7401 | 92.5594 | 20.8698 | 115.3421 | 0.013907 | 0.14083 | 0.99826 | 0.99707 | 98.3766 | 275.938 | 328.67 | 331.863 | 928.207 | 0 | 0 | 0
|  | 465 | 37.6317 | 5.9714 | -1.7062 | 0.05571 | 6.302 | 0.047535 | 0.65971 | 22.6019 | 26.4207 | -0.003828 | 24.5897 | 24.8305 | -9.505e-05 | -0.010752 | 0.19794 | 22.3911 | 0.0026481 | 0.036752 | 0.027253 | 15.7032 | 48.6062 | 92.3217 | 20.8663 | 120.8822 | 0.013322 | 0.14164 | 0.99744 | 0.997 | 98.372 | 275.96 | 328.706 | 331.925 | 927.19 | 0 | 0 | 0
|  | 470 | 37.059 | 5.6749 | -2.2134 | 0.057729 | 6.5304 | 0.051269 | 0.62989 | 22.7886 | 25.9997 | -0.0052298 | 24.1976 | 24.4318 | -0.00012777 | -0.014454 | 0.19794 | 22.3911 | 0.0029597 | 0.036362 | 0.027002 | 15.8388 | 48.4864 | 92.0202 | 20.8657 | 117.059 | 0.014729 | 0.14214 | 0.99762 | 0.99703 | 98.372 | 275.949 | 328.703 | 331.885 | 927.241 | 0 | 0 | 0
|  | 475 | 36.1823 | 7.0643 | 0.23113 | 0.045277 | 5.1218 | 0.062481 | 0.79743 | 22.9717 | 25.2353 | 0.00044114 | 23.4917 | 23.7228 | 1.0465e-05 | 0.0011838 | 0.19796 | 22.394 | 0.002829 | 0.036105 | 0.02643 | 15.9724 | 48.3615 | 91.7623 | 20.8649 | 110.303 | 0.01455 | 0.14425 | 0.99691 | 0.99696 | 98.3697 | 275.943 | 328.779 | 332.014 | 927.143 | 0 | 0 | 0
|  | 480 | 38.1016 | 6.773 | -1.0737 | 0.04973 | 5.6255 | 0.055315 | 0.72462 | 23.1574 | 25.6535 | -0.0022144 | 23.8818 | 24.1134 | -5.3396e-05 | -0.0060403 | 0.19799 | 22.397 | 0.0027508 | 0.036035 | 0.02743 | 16.107 | 48.2446 | 91.548 | 20.8629 | 113.9931 | 0.014046 | 0.14254 | 0.99713 | 0.99688 | 98.3699 | 275.939 | 328.791 | 331.98 | 927.16 | 0 | 0 | 0
|  | 485 | 37.296 | 5.8493 | -3.5972 | 0.056365 | 6.3762 | 0.049089 | 0.63201 | 23.3459 | 25.8483 | -0.0083451 | 24.0633 | 24.2963 | -0.00020276 | -0.022936 | 0.19799 | 22.397 | 0.0027669 | 0.035623 | 0.026941 | 16.243 | 48.1359 | 91.261 | 20.8654 | 115.7313 | 0.014027 | 0.14079 | 0.99755 | 0.99661 | 98.3691 | 275.934 | 328.793 | 331.977 | 927.952 | 0 | 0 | 0
|  | 490 | 36.9778 | 5.8121 | -2.46 | 0.056242 | 6.3622 | 0.050349 | 0.63153 | 23.5316 | 26.3304 | -0.0055875 | 24.5167 | 24.7618 | -0.00013836 | -0.015651 | 0.19799 | 22.397 | 0.0028317 | 0.035519 | 0.026784 | 16.3773 | 48.0237 | 90.9932 | 20.8676 | 120.1114 | 0.014079 | 0.13887 | 0.99677 | 0.99614 | 98.3687 | 275.94 | 328.855 | 332.142 | 927.135 | 0 | 0 | 0
|  | 495 | 34.1173 | 5.8359 | -3.415 | 0.05168 | 5.8461 | 0.054321 | 0.67186 | 23.7093 | 25.2399 | -0.0074347 | 23.5009 | 23.738 | -0.00017648 | -0.019964 | 0.19799 | 22.397 | 0.0028073 | 0.034721 | 0.025095 | 16.507 | 47.8977 | 90.7052 | 20.8697 | 110.3665 | 0.014459 | 0.14063 | 0.99656 | 0.99572 | 98.3712 | 275.918 | 328.849 | 332.166 | 927.198 | 0 | 0 | 0
|  | 500 | 37.3043 | 7.0075 | -1.9752 | 0.047059 | 5.3235 | 0.064513 | 0.75304 | 23.8879 | 26.1279 | -0.0037817 | 24.3319 | 24.5795 | -9.2951e-05 | -0.010515 | 0.19799 | 22.397 | 0.0030359 | 0.035438 | 0.027026 | 16.6373 | 47.7758 | 90.4761 | 20.8661 | 118.2893 | 0.014973 | 0.13936 | 0.99569 | 0.99526 | 98.3724 | 275.917 | 328.906 | 332.252 | 927.117 | 0 | 0 | 0
|  | 505 | 37.0526 | 6.678 | -4.4018 | 0.049048 | 5.5485 | 0.061163 | 0.69729 | 24.0738 | 25.5885 | -0.0089707 | 23.8282 | 24.0672 | -0.0002159 | -0.024423 | 0.19799 | 22.397 | 0.003 | 0.034201 | 0.026682 | 16.7715 | 47.6709 | 90.2255 | 20.8653 | 113.4491 | 0.015081 | 0.13806 | 0.99571 | 0.99469 | 98.3732 | 275.917 | 328.886 | 332.185 | 927.119 | 0 | 0 | 0
|  | 510 | 38.0854 | 5.9344 | -2.9206 | 0.056733 | 6.4177 | 0.05234 | 0.63838 | 24.2616 | 26.2851 | -0.0067037 | 24.4759 | 24.717 | -0.00016569 | -0.018744 | 0.19799 | 22.397 | 0.0029694 | 0.036217 | 0.027542 | 16.9071 | 47.5718 | 89.9791 | 20.8649 | 119.7053 | 0.01464 | 0.14077 | 0.99493 | 0.99417 | 98.3739 | 275.917 | 328.873 | 332.113 | 927.284 | 0 | 0 | 0
|  | 515 | 37.3633 | 6.2974 | -4.0751 | 0.052449 | 5.9331 | 0.059964 | 0.65277 | 24.4502 | 25.1717 | -0.0090329 | 23.4353 | 23.6617 | -0.00021373 | -0.024178 | 0.19799 | 22.397 | 0.003145 | 0.034237 | 0.026908 | 17.0432 | 47.4762 | 89.6721 | 20.863 | 109.7607 | 0.015878 | 0.13961 | 0.9947 | 0.99368 | 98.3727 | 275.911 | 328.82 | 331.996 | 927.258 | 0 | 0 | 0
|  | 520 | 36.3515 | 6.3794 | 3.8722 | 0.050372 | 5.6982 | 0.066889 | 0.69159 | 24.6345 | 24.7933 | 0.008372 | 23.0809 | 23.2983 | 0.00019505 | 0.022065 | 0.19848 | 22.4521 | 0.0033694 | 0.034837 | 0.026536 | 17.1768 | 47.3741 | 89.4532 | 20.8628 | 106.4762 | 0.017011 | 0.14257 | 0.99236 | 0.9933 | 98.3712 | 275.917 | 328.79 | 331.887 | 927.243 | 0 | 0 | 0
|  | 525 | 37.3009 | 6.5143 | -1.3186 | 0.050618 | 5.726 | 0.068738 | 0.7123 | 24.8187 | 25.6077 | -0.0027729 | 23.8401 | 24.0712 | -6.6746e-05 | -0.0075505 | 0.19896 | 22.5073 | 0.0034794 | 0.036055 | 0.027287 | 17.3114 | 47.2737 | 89.165 | 20.8633 | 113.5907 | 0.017008 | 0.14275 | 0.99301 | 0.9927 | 98.3712 | 275.921 | 328.805 | 331.992 | 929.191 | 0 | 0 | 0
|  | 530 | 37.8961 | 6.3258 | -2.4962 | 0.052958 | 5.9907 | 0.060973 | 0.69379 | 25.0067 | 25.3768 | -0.0055401 | 23.6259 | 23.8614 | -0.00013219 | -0.014954 | 0.19896 | 22.5073 | 0.003229 | 0.036742 | 0.027612 | 17.4486 | 47.1824 | 88.9446 | 20.8612 | 111.5555 | 0.016116 | 0.14538 | 0.99259 | 0.99196 | 98.3731 | 275.911 | 328.815 | 332.092 | 927.884 | 0 | 0 | 0
|  | 535 | 40.01 | 6.926 | -0.92355 | 0.051067 | 5.7768 | 0.061674 | 0.74002 | 25.2014 | 25.7063 | -0.0019515 | 23.9332 | 24.1678 | -4.7163e-05 | -0.0053351 | 0.19896 | 22.5073 | 0.0031495 | 0.03779 | 0.028886 | 17.5899 | 47.1055 | 88.6406 | 20.858 | 114.4734 | 0.015627 | 0.14684 | 0.9917 | 0.99148 | 98.3734 | 275.915 | 328.822 | 332.046 | 927.58 | 0 | 0 | 0
|  | 540 | 41.0436 | 7.73 | 2.0149 | 0.046937 | 5.3096 | 0.067005 | 0.7827 | 25.4041 | 25.5576 | 0.0039341 | 23.7983 | 24.0393 | 9.4572e-05 | 0.010698 | 0.1992 | 22.5341 | 0.003145 | 0.036738 | 0.029281 | 17.7353 | 47.0446 | 88.4359 | 20.856 | 113.1696 | 0.015683 | 0.14469 | 0.99023 | 0.99067 | 98.3743 | 275.918 | 328.871 | 332.201 | 927.614 | 0 | 0 | 0
|  | 545 | 39.7289 | 6.4671 | -2.673 | 0.054306 | 6.1433 | 0.05359 | 0.6306 | 25.606 | 25.2157 | -0.0061206 | 23.4832 | 23.7173 | -0.00014516 | -0.016421 | 0.19944 | 22.5608 | 0.0029103 | 0.034246 | 0.028096 | 17.8787 | 46.9835 | 88.1588 | 20.8589 | 110.1773 | 0.014893 | 0.13947 | 0.99049 | 0.9898 | 98.3741 | 275.925 | 328.916 | 332.196 | 927.533 | 0 | 0 | 0
|  | 550 | 37.9739 | 6.8879 | -3.3397 | 0.048736 | 5.5131 | 0.064283 | 0.69637 | 25.8002 | 25.8635 | -0.0066924 | 24.0845 | 24.3204 | -0.00016276 | -0.018412 | 0.19944 | 22.5608 | 0.0031329 | 0.033938 | 0.027195 | 18.017 | 46.9095 | 87.9061 | 20.8645 | 115.9018 | 0.015484 | 0.13645 | 0.99003 | 0.98928 | 98.3718 | 275.919 | 328.89 | 332.111 | 927.158 | 0 | 0 | 0
|  | 555 | 36.3922 | 5.9947 | 0.70657 | 0.053665 | 6.0707 | 0.062543 | 0.60785 | 25.9862 | 25.6203 | 0.0015745 | 23.853 | 24.0825 | 3.7918e-05 | 0.0042894 | 0.19953 | 22.5715 | 0.0033564 | 0.03262 | 0.026226 | 18.1505 | 46.8219 | 87.6607 | 20.8671 | 113.7082 | 0.016505 | 0.13389 | 0.98868 | 0.98886 | 98.3715 | 275.903 | 328.821 | 331.984 | 927.109 | 0 | 0 | 0
|  | 560 | 34.464 | 5.778 | -3.0619 | 0.052728 | 5.9647 | 0.064329 | 0.59916 | 26.1633 | 25.1889 | -0.0068213 | 23.4472 | 23.6676 | -0.00016144 | -0.018263 | 0.19963 | 22.5822 | 0.0033919 | 0.031593 | 0.025037 | 18.2787 | 46.7202 | 87.3755 | 20.8697 | 109.8917 | 0.016883 | 0.13264 | 0.98938 | 0.98862 | 98.3704 | 275.91 | 328.761 | 331.852 | 927.136 | 0 | 0 | 0
|  | 565 | 33.6105 | 5.7515 | -2.0248 | 0.051659 | 5.8438 | 0.069236 | 0.63001 | 26.3335 | 25.6057 | -0.0043502 | 23.8263 | 24.0442 | -0.0001046 | -0.011832 | 0.19963 | 22.5822 | 0.0035767 | 0.032546 | 0.024798 | 18.4033 | 46.6079 | 87.1342 | 20.8721 | 113.5161 | 0.017402 | 0.13374 | 0.98895 | 0.98846 | 98.3702 | 275.901 | 328.639 | 331.645 | 927.448 | 0 | 0 | 0
|  | 570 | 33.7701 | 5.7306 | 2.5018 | 0.052094 | 5.8929 | 0.072742 | 0.62166 | 26.5019 | 25.6471 | 0.0054125 | 23.8599 | 24.0788 | 0.00013033 | 0.014743 | 0.19995 | 22.6191 | 0.0037894 | 0.032385 | 0.024944 | 18.5276 | 46.4946 | 86.8577 | 20.8717 | 113.8598 | 0.018236 | 0.13319 | 0.98775 | 0.98835 | 98.3706 | 275.903 | 328.572 | 331.587 | 927.045 | 0 | 0 | 0
|  | 575 | 32.8855 | 6.0395 | 3.5682 | 0.048134 | 5.445 | 0.080811 | 0.65117 | 26.6686 | 25.5465 | 0.0071593 | 23.7698 | 23.9899 | 0.00017175 | 0.019429 | 0.20071 | 22.7045 | 0.0038897 | 0.031343 | 0.024346 | 18.6508 | 46.3801 | 86.618 | 20.8735 | 112.9854 | 0.018703 | 0.13084 | 0.98737 | 0.98818 | 98.3742 | 275.915 | 328.62 | 331.662 | 927.05 | 0 | 0 | 0
|  | 580 | 32.0954 | 5.8717 | -3.1392 | 0.048321 | 5.4661 | 0.07631 | 0.66749 | 26.831 | 25.6365 | -0.0063019 | 23.8501 | 24.0698 | -0.00015169 | -0.017159 | 0.20114 | 22.7531 | 0.0036873 | 0.032254 | 0.023979 | 18.7717 | 46.2604 | 86.3714 | 20.8751 | 113.7663 | 0.017831 | 0.13289 | 0.98852 | 0.98781 | 98.3733 | 275.901 | 328.573 | 331.6 | 927.108 | 0 | 0 | 0
|  | 585 | 34.3712 | 5.9535 | -2.6625 | 0.051036 | 5.7733 | 0.070452 | 0.63302 | 26.9972 | 26.1812 | -0.0055299 | 24.3535 | 24.5727 | -0.00013589 | -0.015372 | 0.20114 | 22.7531 | 0.0035956 | 0.032307 | 0.025187 | 18.8946 | 46.1491 | 86.1315 | 20.8726 | 118.6356 | 0.017159 | 0.1313 | 0.98805 | 0.98743 | 98.3717 | 275.891 | 328.528 | 331.485 | 927.232 | 0 | 0 | 0
|  | 590 | 34.3755 | 6.0009 | -0.18929 | 0.050639 | 5.7284 | 0.065699 | 0.63893 | 27.1691 | 26.0565 | -0.00039206 | 24.236 | 24.4495 | -9.5856e-06 | -0.0010843 | 0.20114 | 22.7531 | 0.0033269 | 0.032355 | 0.025089 | 19.0203 | 46.0493 | 85.8647 | 20.8726 | 117.5011 | 0.016161 | 0.13181 | 0.98716 | 0.98711 | 98.3714 | 275.885 | 328.507 | 331.401 | 927.272 | 0 | 0 | 0
|  | 595 | 33.5487 | 6.0048 | -5.2091 | 0.049389 | 5.587 | 0.063627 | 0.64363 | 27.3389 | 25.6571 | -0.010696 | 23.8557 | 24.0527 | -0.00025727 | -0.029103 | 0.20114 | 22.7531 | 0.0031425 | 0.031788 | 0.024479 | 19.1442 | 45.9477 | 85.6263 | 20.8734 | 113.8846 | 0.015623 | 0.13163 | 0.9882 | 0.987 | 98.37 | 275.891 | 328.386 | 331.098 | 927.237 | 0 | 0 | 0
|  | 600 | 32.5467 | 5.6623 | -1.3873 | 0.050812 | 5.7479 | 0.066948 | 0.61814 | 27.5041 | 25.8119 | -0.0029139 | 23.9948 | 24.1915 | -7.0491e-05 | -0.0079741 | 0.20114 | 22.7531 | 0.0034017 | 0.031409 | 0.023984 | 19.2653 | 45.8402 | 85.3683 | 20.8756 | 115.2395 | 0.016586 | 0.13018 | 0.98723 | 0.98691 | 98.3686 | 275.886 | 328.32 | 331.011 | 927.175 | 0 | 0 | 0
|  | 605 | 32.5498 | 6.1306 | -1.5317 | 0.046935 | 5.3094 | 0.077104 | 0.66194 | 27.6669 | 25.8609 | -0.0029674 | 24.0338 | 24.2262 | -7.1889e-05 | -0.0081322 | 0.20114 | 22.7531 | 0.0036189 | 0.031068 | 0.02402 | 19.3853 | 45.7303 | 85.1239 | 20.8756 | 115.6461 | 0.017428 | 0.12916 | 0.98722 | 0.98689 | 98.3698 | 275.883 | 328.23 | 330.857 | 928.462 | 0 | 0 | 0
|  | 610 | 32.3161 | 6.1097 | -2.4318 | 0.046758 | 5.2894 | 0.076929 | 0.65477 | 27.829 | 25.5633 | -0.0047487 | 23.7536 | 23.9448 | -0.00011371 | -0.012863 | 0.20114 | 22.7531 | 0.003597 | 0.030616 | 0.023813 | 19.5049 | 45.6213 | 84.8942 | 20.8754 | 112.9824 | 0.017508 | 0.12891 | 0.9875 | 0.98697 | 98.3715 | 275.879 | 328.18 | 330.821 | 927.011 | 0 | 0 | 0
|  | 615 | 33.6643 | 5.5849 | 4.2907 | 0.053285 | 6.0277 | 0.066349 | 0.60594 | 27.994 | 25.9994 | 0.0093871 | 24.1568 | 24.3557 | 0.00022863 | 0.025863 | 0.20171 | 22.8178 | 0.0035354 | 0.032287 | 0.024776 | 19.6264 | 45.5187 | 84.6494 | 20.8735 | 116.8606 | 0.017019 | 0.13182 | 0.98613 | 0.98718 | 98.3708 | 275.874 | 328.153 | 330.855 | 927.154 | 0 | 0 | 0
|  | 620 | 35.3068 | 6.9629 | -2.137 | 0.044825 | 5.0707 | 0.082974 | 0.73047 | 28.1664 | 25.8549 | -0.0039541 | 24.0215 | 24.2258 | -9.5791e-05 | -0.010836 | 0.20228 | 22.8824 | 0.0037193 | 0.032743 | 0.025803 | 19.7529 | 45.4297 | 84.378 | 20.8694 | 115.56 | 0.017833 | 0.13344 | 0.98788 | 0.98744 | 98.3701 | 275.868 | 328.139 | 330.93 | 927.189 | 0 | 0 | 0
|  | 625 | 34.9635 | 6.9026 | -4.6037 | 0.044777 | 5.0653 | 0.078309 | 0.73075 | 28.3421 | 25.4633 | -0.0086358 | 23.6606 | 23.8705 | -0.00020614 | -0.023319 | 0.20228 | 22.8824 | 0.0035064 | 0.032721 | 0.025526 | 19.8812 | 45.3473 | 84.1921 | 20.869 | 112.0999 | 0.017198 | 0.13466 | 0.98844 | 0.98747 | 98.3708 | 275.866 | 328.179 | 331.09 | 927.223 | 0 | 0 | 0
|  | 630 | 35.7258 | 6.4386 | 0.71268 | 0.04905 | 5.5487 | 0.071279 | 0.69647 | 28.5188 | 26.0236 | 0.0014334 | 24.1752 | 24.3875 | 3.4957e-05 | 0.0039544 | 0.20237 | 22.8923 | 0.0034962 | 0.034162 | 0.026159 | 20.0104 | 45.2679 | 83.9248 | 20.8687 | 117.0581 | 0.016851 | 0.13649 | 0.98786 | 0.98802 | 98.3713 | 275.858 | 328.098 | 330.979 | 927.804 | 0 | 0 | 0
|  | 635 | 35.7553 | 7.0662 | -1.5181 | 0.044731 | 5.0601 | 0.079544 | 0.7307 | 28.6975 | 26.0367 | -0.0027848 | 24.1802 | 24.3852 | -6.7907e-05 | -0.0076818 | 0.20246 | 22.9022 | 0.0035581 | 0.032685 | 0.025975 | 20.1407 | 45.1929 | 83.7097 | 20.8694 | 117.1416 | 0.017089 | 0.13271 | 0.98877 | 0.98845 | 98.3717 | 275.846 | 328 | 330.781 | 927.284 | 0 | 0 | 0
|  | 640 | 31.0466 | 5.1221 | 1.4465 | 0.053582 | 6.0613 | 0.072505 | 0.60691 | 28.8645 | 25.9256 | 0.0031936 | 24.0697 | 24.269 | 7.7507e-05 | 0.0087677 | 0.20265 | 22.9241 | 0.003885 | 0.03252 | 0.023534 | 20.2645 | 45.1008 | 83.4618 | 20.8775 | 116.1088 | 0.018454 | 0.13264 | 0.98855 | 0.98891 | 98.3714 | 275.849 | 327.9 | 330.615 | 927.183 | 0 | 0 | 0
|  | 645 | 28.1746 | 3.7992 | -1.2843 | 0.065557 | 7.416 | 0.060844 | 0.48119 | 29.0126 | 26.0751 | -0.0034487 | 24.2109 | 24.4134 | -8.4195e-05 | -0.0095244 | 0.20284 | 22.946 | 0.0039888 | 0.031546 | 0.021878 | 20.378 | 44.9807 | 83.1723 | 20.8838 | 117.4631 | 0.018776 | 0.12971 | 0.98975 | 0.98937 | 98.3705 | 275.85 | 327.932 | 330.675 | 927.209 | 0 | 0 | 0
|  | 650 | 30.9336 | 5.5347 | -3.9584 | 0.049407 | 5.589 | 0.076842 | 0.66894 | 29.1603 | 26.5782 | -0.0078615 | 24.6723 | 24.8773 | -0.00019557 | -0.022124 | 0.20284 | 22.946 | 0.0037965 | 0.03305 | 0.023526 | 20.4915 | 44.862 | 82.8409 | 20.8796 | 122.0114 | 0.017729 | 0.13193 | 0.9906 | 0.98972 | 98.3717 | 275.845 | 327.857 | 330.58 | 927.265 | 0 | 0 | 0
|  | 655 | 33.5032 | 8.3507 | -4.7879 | 0.035466 | 4.012 | 0.09771 | 0.88833 | 29.3214 | 25.7931 | -0.0070329 | 23.9444 | 24.1448 | -0.00016981 | -0.019209 | 0.20284 | 22.946 | 0.0034654 | 0.031506 | 0.02454 | 20.6117 | 44.7655 | 82.6759 | 20.8736 | 114.9139 | 0.016851 | 0.13048 | 0.99091 | 0.99012 | 98.3719 | 275.857 | 327.869 | 330.613 | 927.18 | 0 | 0 | 0
|  | 660 | 28.5519 | 5.3539 | -2.0494 | 0.047143 | 5.3329 | 0.080002 | 0.66277 | 29.4766 | 25.725 | -0.0040125 | 23.8768 | 24.0782 | -9.6614e-05 | -0.010929 | 0.20284 | 22.946 | 0.0037715 | 0.031245 | 0.021946 | 20.7279 | 44.6615 | 82.4551 | 20.8825 | 114.2867 | 0.018118 | 0.13003 | 0.99104 | 0.99059 | 98.3719 | 275.855 | 327.809 | 330.574 | 927.193 | 0 | 0 | 0
|  | 665 | 28.9384 | 5.3011 | -1.9563 | 0.048257 | 5.459 | 0.07896 | 0.65467 | 29.6203 | 26.007 | -0.0038782 | 24.1381 | 24.3435 | -9.4408e-05 | -0.01068 | 0.20284 | 22.946 | 0.0038104 | 0.031593 | 0.022226 | 20.8384 | 44.5418 | 82.2139 | 20.8824 | 116.804 | 0.018109 | 0.13004 | 0.99134 | 0.9909 | 98.3707 | 275.852 | 327.803 | 330.592 | 927.194 | 0 | 0 | 0
|  | 670 | 34.6905 | 6.1638 | -3.4691 | 0.049752 | 5.6281 | 0.071895 | 0.62658 | 29.7794 | 26.1105 | -0.0070602 | 24.2337 | 24.4464 | -0.0001726 | -0.019525 | 0.20284 | 22.946 | 0.0035769 | 0.031174 | 0.025179 | 20.9569 | 44.4468 | 81.9737 | 20.8724 | 117.7335 | 0.017124 | 0.12867 | 0.99206 | 0.99127 | 98.3698 | 275.871 | 327.796 | 330.673 | 927.216 | 0 | 0 | 0
|  | 675 | 32.3331 | 5.9163 | -1.1296 | 0.048312 | 5.4651 | 0.077914 | 0.6289 | 29.9469 | 25.6733 | -0.0022701 | 23.829 | 24.0392 | -5.4573e-05 | -0.0061734 | 0.20284 | 22.946 | 0.0037642 | 0.030383 | 0.023854 | 21.0794 | 44.3658 | 81.7199 | 20.8756 | 113.8287 | 0.018119 | 0.12798 | 0.992 | 0.99174 | 98.3723 | 275.863 | 327.81 | 330.702 | 927.237 | 0 | 0 | 0
|  | 680 | 32.4189 | 5.6869 | -1.7817 | 0.050393 | 5.7006 | 0.075482 | 0.61554 | 30.1088 | 25.8082 | -0.0037143 | 23.9582 | 24.1732 | -8.9786e-05 | -0.010157 | 0.20284 | 22.946 | 0.0038038 | 0.031019 | 0.024014 | 21.1991 | 44.2776 | 81.4877 | 20.8755 | 115.0472 | 0.018199 | 0.12919 | 0.99243 | 0.99201 | 98.3732 | 275.883 | 327.866 | 330.808 | 927.189 | 0 | 0 | 0
|  | 685 | 33.0111 | 6.5447 | -0.89071 | 0.044589 | 5.0439 | 0.086548 | 0.68541 | 30.2724 | 25.7201 | -0.0016488 | 23.8733 | 24.0869 | -3.9715e-05 | -0.0044927 | 0.20284 | 22.946 | 0.0038591 | 0.030561 | 0.024285 | 21.3199 | 44.1932 | 81.2245 | 20.8742 | 114.2484 | 0.018473 | 0.12829 | 0.99231 | 0.99213 | 98.3732 | 275.877 | 327.823 | 330.756 | 928.493 | 0 | 0 | 0
|  | 690 | 33.3282 | 6.5591 | 2.4802 | 0.044918 | 5.0812 | 0.086068 | 0.68732 | 30.4382 | 25.6716 | 0.0046366 | 23.8239 | 24.0278 | 0.00011141 | 0.012603 | 0.20312 | 22.9775 | 0.003866 | 0.030873 | 0.024506 | 21.4418 | 44.1134 | 81.0345 | 20.8733 | 113.7966 | 0.01853 | 0.12924 | 0.99188 | 0.9924 | 98.3735 | 275.891 | 327.763 | 330.569 | 927.113 | 0 | 0 | 0
|  | 695 | 33.4024 | 6.1362 | -4.977 | 0.04812 | 5.4435 | 0.075652 | 0.64243 | 30.605 | 25.6035 | -0.009991 | 23.7619 | 23.971 | -0.00023949 | -0.027092 | 0.2034 | 23.009 | 0.0036404 | 0.030914 | 0.024463 | 21.5643 | 44.036 | 80.7701 | 20.8732 | 113.1997 | 0.017661 | 0.12956 | 0.99361 | 0.99248 | 98.3723 | 275.886 | 327.779 | 330.663 | 927.119 | 0 | 0 | 0
|  | 700 | 34.0583 | 5.2549 | -2.0467 | 0.057294 | 6.4813 | 0.064459 | 0.53177 | 30.7737 | 25.7485 | -0.004863 | 23.8988 | 24.1139 | -0.00011727 | -0.013265 | 0.2034 | 23.009 | 0.0036932 | 0.030467 | 0.024771 | 21.6873 | 43.9624 | 80.5476 | 20.8726 | 114.4968 | 0.01779 | 0.12797 | 0.99324 | 0.99269 | 98.3681 | 275.889 | 327.811 | 330.761 | 927.147 | 0 | 0 | 0
|  | 705 | 31.1629 | 5.4066 | 2.7381 | 0.050952 | 5.7639 | 0.08178 | 0.5914 | 30.9367 | 25.3903 | 0.0058667 | 23.5672 | 23.7805 | 0.00013951 | 0.015782 | 0.20375 | 23.0485 | 0.0041669 | 0.030133 | 0.023339 | 21.8076 | 43.8819 | 80.2167 | 20.8765 | 111.3374 | 0.019928 | 0.1282 | 0.99218 | 0.99284 | 98.3679 | 275.889 | 327.824 | 330.791 | 927.044 | 0 | 0 | 0
|  | 710 | 30.2079 | 6.8553 | -1.1963 | 0.038954 | 4.4065 | 0.10587 | 0.80147 | 31.0902 | 25.2952 | -0.0019672 | 23.4762 | 23.6872 | -4.6598e-05 | -0.0052713 | 0.2041 | 23.088 | 0.0041242 | 0.03122 | 0.022971 | 21.9234 | 43.789 | 80.0445 | 20.8775 | 110.492 | 0.019818 | 0.13132 | 0.99269 | 0.99247 | 98.3703 | 275.888 | 327.786 | 330.731 | 927.641 | 0 | 0 | 0
|  | 715 | 32.7263 | 5.9903 | -0.4805 | 0.048295 | 5.4632 | 0.089509 | 0.64396 | 31.2475 | 26.1195 | -0.00094845 | 24.2446 | 24.467 | -2.3206e-05 | -0.0026251 | 0.2041 | 23.088 | 0.0043228 | 0.0311 | 0.0244 | 22.0418 | 43.7028 | 79.8023 | 20.8752 | 117.8268 | 0.020072 | 0.12845 | 0.99234 | 0.99224 | 98.3741 | 275.893 | 327.831 | 330.838 | 927 | 0 | 0 | 0
|  | 720 | 33.668 | 6.0683 | 2.1689 | 0.049046 | 5.5482 | 0.085178 | 0.63047 | 31.4135 | 25.4679 | 0.0044612 | 23.6388 | 23.8451 | 0.00010638 | 0.012034 | 0.20436 | 23.118 | 0.0041776 | 0.030922 | 0.024818 | 22.1649 | 43.6299 | 79.5699 | 20.8715 | 112.0169 | 0.01992 | 0.13 | 0.99147 | 0.99198 | 98.3709 | 275.879 | 327.817 | 330.678 | 927.068 | 0 | 0 | 0
|  | 725 | 33.9339 | 6.5366 | -2.6251 | 0.045892 | 5.1914 | 0.090016 | 0.67748 | 31.5825 | 25.874 | -0.0049742 | 24.0114 | 24.2191 | -0.00012047 | -0.013628 | 0.20463 | 23.1481 | 0.004131 | 0.031091 | 0.024973 | 22.2893 | 43.5621 | 79.3175 | 20.8724 | 115.597 | 0.019468 | 0.12917 | 0.99228 | 0.99172 | 98.3713 | 275.869 | 327.758 | 330.593 | 927.153 | 0 | 0 | 0
|  | 730 | 34.0252 | 6.6981 | -2.1745 | 0.044906 | 5.0798 | 0.089243 | 0.69959 | 31.7524 | 26.0173 | -0.0040092 | 24.142 | 24.3562 | -9.7649e-05 | -0.011046 | 0.20463 | 23.1481 | 0.0040076 | 0.031416 | 0.025025 | 22.4143 | 43.4964 | 79.1084 | 20.8727 | 116.8694 | 0.018886 | 0.12956 | 0.99186 | 0.9914 | 98.3729 | 275.9 | 327.726 | 330.634 | 927.157 | 0 | 0 | 0
|  | 735 | 34.7023 | 6.4811 | 1.6988 | 0.047333 | 5.3544 | 0.082558 | 0.662 | 31.9242 | 26.3013 | 0.0032667 | 24.4027 | 24.6143 | 8.0408e-05 | 0.0090959 | 0.20483 | 23.1709 | 0.0039077 | 0.031334 | 0.025342 | 22.5403 | 43.4343 | 78.864 | 20.8725 | 119.4209 | 0.018322 | 0.1285 | 0.99067 | 0.99104 | 98.3738 | 275.864 | 327.688 | 330.529 | 927.201 | 0 | 0 | 0
|  | 740 | 33.9953 | 6.2619 | -1.3051 | 0.047991 | 5.4289 | 0.074472 | 0.63667 | 32.096 | 25.3074 | -0.002645 | 23.4765 | 23.6797 | -6.2632e-05 | -0.007085 | 0.20503 | 23.1936 | 0.003574 | 0.030555 | 0.024699 | 22.6654 | 43.3729 | 78.6365 | 20.8714 | 110.5464 | 0.017561 | 0.12955 | 0.99114 | 0.99084 | 98.3713 | 275.881 | 327.631 | 330.467 | 927.35 | 0 | 0 | 0
|  | 745 | 34.4845 | 5.9138 | 0.97865 | 0.051548 | 5.8312 | 0.074312 | 0.57913 | 32.2672 | 25.9455 | 0.0020778 | 24.0675 | 24.2798 | 5.0447e-05 | 0.0057067 | 0.20516 | 23.2079 | 0.0038307 | 0.029853 | 0.024965 | 22.7895 | 43.3116 | 78.3821 | 20.8726 | 116.1871 | 0.018225 | 0.12582 | 0.99047 | 0.9907 | 98.3707 | 275.86 | 327.619 | 330.508 | 927.297 | 0 | 0 | 0
|  | 750 | 32.6586 | 6.3905 | -1.1992 | 0.045177 | 5.1105 | 0.07873 | 0.66683 | 32.435 | 25.6945 | -0.0022548 | 23.8288 | 24.0277 | -5.4178e-05 | -0.0061288 | 0.20528 | 23.2221 | 0.0035568 | 0.030125 | 0.023909 | 22.9117 | 43.2467 | 78.1326 | 20.8755 | 113.9217 | 0.017272 | 0.12725 | 0.99094 | 0.99069 | 98.369 | 275.87 | 327.537 | 330.272 | 927.199 | 0 | 0 | 0
|  | 755 | 31.7436 | 6.5484 | -2.3045 | 0.042852 | 4.8475 | 0.081967 | 0.68903 | 32.596 | 25.0668 | -0.0042153 | 23.238 | 23.4276 | -9.8754e-05 | -0.011171 | 0.20528 | 23.2221 | 0.0035125 | 0.029527 | 0.023299 | 23.0297 | 43.1735 | 77.9256 | 20.8756 | 108.3832 | 0.017448 | 0.12761 | 0.99139 | 0.99091 | 98.3688 | 275.851 | 327.415 | 330.087 | 927.196 | 0 | 0 | 0
|  | 760 | 34.0613 | 6.4048 | -0.24315 | 0.047012 | 5.3181 | 0.085121 | 0.65032 | 32.7605 | 25.9977 | -0.0004704 | 24.0992 | 24.3 | -1.1431e-05 | -0.0012931 | 0.20528 | 23.2221 | 0.0040017 | 0.030572 | 0.024913 | 23.1503 | 43.106 | 77.6957 | 20.873 | 116.5741 | 0.018875 | 0.12749 | 0.99103 | 0.99098 | 98.3707 | 275.862 | 327.392 | 330.12 | 927.157 | 0 | 0 | 0
|  | 765 | 34.5603 | 6.1364 | -0.75647 | 0.049787 | 5.632 | 0.075332 | 0.59916 | 32.9321 | 25.9489 | -0.0015527 | 24.0527 | 24.2557 | -3.7663e-05 | -0.0042605 | 0.20528 | 23.2221 | 0.0037506 | 0.029831 | 0.024971 | 23.275 | 43.0485 | 77.4576 | 20.8726 | 116.1309 | 0.017904 | 0.12575 | 0.9914 | 0.99123 | 98.371 | 275.864 | 327.374 | 330.137 | 927.07 | 0 | 0 | 0
|  | 770 | 34.3722 | 7.005 | 0.28383 | 0.043376 | 4.9068 | 0.089809 | 0.72852 | 33.1044 | 26.0637 | 0.00050568 | 24.1544 | 24.3465 | 1.2311e-05 | 0.0013927 | 0.20531 | 23.2256 | 0.0038956 | 0.0316 | 0.025197 | 23.4004 | 42.9928 | 77.2089 | 20.8722 | 117.138 | 0.018413 | 0.12988 | 0.99143 | 0.99148 | 98.3702 | 275.892 | 327.31 | 329.913 | 927.042 | 0 | 0 | 0
|  | 775 | 34.3201 | 7.3782 | 10.1172 | 0.04112 | 4.6516 | 0.10618 | 0.72623 | 33.2762 | 25.8903 | 0.017182 | 24.0007 | 24.2119 | 0.00041602 | 0.047061 | 0.20639 | 23.3467 | 0.0043662 | 0.029863 | 0.025088 | 23.5261 | 42.937 | 77.0189 | 20.872 | 115.6181 | 0.020397 | 0.126 | 0.98956 | 0.9915 | 98.3718 | 275.858 | 327.407 | 330.287 | 926.978 | 0 | 0 | 0
|  | 780 | 32.8115 | 6.2364 | 1.4332 | 0.046509 | 5.2612 | 0.096933 | 0.65091 | 33.444 | 26.2676 | 0.0027142 | 24.3492 | 24.5578 | 6.6655e-05 | 0.0075402 | 0.20759 | 23.4833 | 0.0045083 | 0.030273 | 0.024395 | 23.6498 | 42.8769 | 76.7887 | 20.8756 | 119.0061 | 0.020705 | 0.12594 | 0.99147 | 0.99178 | 98.3726 | 275.871 | 327.388 | 330.193 | 927.08 | 0 | 0 | 0
|  | 785 | 33.335 | 6.9332 | -2.5513 | 0.042503 | 4.808 | 0.094548 | 0.69363 | 33.6093 | 25.7055 | -0.0045117 | 23.8305 | 24.0346 | -0.00010844 | -0.012267 | 0.20776 | 23.5021 | 0.0040185 | 0.029481 | 0.024359 | 23.7717 | 42.8145 | 76.5634 | 20.8739 | 113.9785 | 0.019123 | 0.12557 | 0.99257 | 0.99206 | 98.3716 | 275.864 | 327.421 | 330.225 | 927.062 | 0 | 0 | 0
|  | 790 | 33.1921 | 6.2917 | 6.5546 | 0.046636 | 5.2755 | 0.088429 | 0.63744 | 33.7757 | 26.1794 | 0.012493 | 24.2642 | 24.4678 | 0.00030568 | 0.034579 | 0.20852 | 23.5886 | 0.0041239 | 0.029727 | 0.024366 | 23.8935 | 42.754 | 76.3554 | 20.8755 | 118.1929 | 0.019247 | 0.12482 | 0.99129 | 0.9927 | 98.372 | 275.863 | 327.345 | 330.092 | 927.845 | 0 | 0 | 0
|  | 795 | 34.6254 | 6.6797 | -2.9018 | 0.045824 | 5.1837 | 0.09247 | 0.65612 | 33.9452 | 26.3682 | -0.0053994 | 24.4317 | 24.6272 | -0.00013297 | -0.015042 | 0.20929 | 23.675 | 0.0042373 | 0.030066 | 0.025238 | 24.0175 | 42.6984 | 76.1022 | 20.8731 | 119.8668 | 0.019575 | 0.12513 | 0.994 | 0.99339 | 98.3733 | 275.889 | 327.244 | 329.863 | 927.099 | 0 | 0 | 0
|  | 800 | 33.6507 | 6.6821 | -0.16794 | 0.044518 | 5.0359 | 0.092671 | 0.70436 | 34.1159 | 26.6363 | -0.00030081 | 24.6688 | 24.8544 | -7.4764e-06 | -0.00084575 | 0.20929 | 23.675 | 0.0041255 | 0.031356 | 0.024867 | 24.1428 | 42.6449 | 75.8974 | 20.8752 | 122.2607 | 0.018974 | 0.12757 | 0.99419 | 0.99415 | 98.3746 | 275.893 | 327.095 | 329.556 | 927.235 | 0 | 0 | 0
|  | 805 | 34.0504 | 5.8648 | -0.041716 | 0.051324 | 5.8059 | 0.081123 | 0.60424 | 34.2852 | 25.9504 | -8.8415e-05 | 24.0299 | 24.2157 | -2.141e-06 | -0.0002422 | 0.20929 | 23.675 | 0.0041635 | 0.031012 | 0.025038 | 24.2675 | 42.5903 | 75.6489 | 20.8724 | 116.0275 | 0.019549 | 0.12874 | 0.99482 | 0.99481 | 98.372 | 275.899 | 327.046 | 329.574 | 927.304 | 0 | 0 | 0
|  | 810 | 34.5386 | 6.9546 | -2.0896 | 0.043902 | 4.9663 | 0.097792 | 0.67219 | 34.4566 | 25.6879 | -0.0038244 | 23.7931 | 23.9878 | -9.1739e-05 | -0.010378 | 0.20929 | 23.675 | 0.0042932 | 0.02951 | 0.025121 | 24.3929 | 42.539 | 75.4001 | 20.8712 | 113.722 | 0.02024 | 0.1257 | 0.99607 | 0.99564 | 98.3716 | 275.91 | 327.131 | 329.808 | 927.329 | 0 | 0 | 0
|  | 815 | 33.1203 | 6.824 | -4.1083 | 0.042905 | 4.8535 | 0.098965 | 0.6653 | 34.6258 | 24.8228 | -0.0076071 | 22.9869 | 23.1716 | -0.00017627 | -0.01994 | 0.20929 | 23.675 | 0.0042461 | 0.028545 | 0.02418 | 24.5162 | 42.4856 | 75.2035 | 20.8715 | 106.1684 | 0.020646 | 0.12577 | 0.99712 | 0.99626 | 98.3704 | 275.906 | 327.061 | 329.689 | 927.174 | 0 | 0 | 0
|  | 820 | 32.3 | 6.4929 | 9.7419 | 0.043976 | 4.9747 | 0.087164 | 0.66059 | 34.7893 | 25.4392 | 0.018039 | 23.5573 | 23.7486 | 0.00042841 | 0.048463 | 0.21036 | 23.7962 | 0.0038331 | 0.02905 | 0.023658 | 24.6358 | 42.426 | 74.9683 | 20.8755 | 111.5051 | 0.018539 | 0.12525 | 0.99511 | 0.99715 | 98.3708 | 275.896 | 327.056 | 329.711 | 927.215 | 0 | 0 | 0
|  | 825 | 32.6879 | 7.2732 | 1.1308 | 0.03973 | 4.4943 | 0.094828 | 0.77107 | 34.9518 | 25.8933 | 0.0018598 | 23.968 | 24.1564 | 4.4927e-05 | 0.0050822 | 0.21154 | 23.93 | 0.0037675 | 0.030635 | 0.024087 | 24.7551 | 42.3658 | 74.7685 | 20.8755 | 115.4734 | 0.018004 | 0.12796 | 0.99778 | 0.99799 | 98.3736 | 275.883 | 326.922 | 329.493 | 927.344 | 0 | 0 | 0
|  | 830 | 36.632 | 7.0297 | -1.5122 | 0.046065 | 5.211 | 0.083982 | 0.67091 | 35.1251 | 25.9988 | -0.0028712 | 24.0654 | 24.2623 | -6.9661e-05 | -0.0078802 | 0.21165 | 23.9427 | 0.0038687 | 0.030906 | 0.026301 | 24.8811 | 42.3194 | 74.5586 | 20.8681 | 116.4153 | 0.018345 | 0.12833 | 0.99885 | 0.99852 | 98.3739 | 275.864 | 326.918 | 329.593 | 929.049 | 0 | 0 | 0
|  | 835 | 35.7757 | 6.2475 | -1.3057 | 0.050621 | 5.7264 | 0.079145 | 0.60585 | 35.3061 | 26.1124 | -0.0027114 | 24.1767 | 24.3779 | -6.6098e-05 | -0.0074772 | 0.21165 | 23.9427 | 0.0040065 | 0.030669 | 0.025858 | 25.0115 | 42.2828 | 74.3098 | 20.8701 | 117.4653 | 0.018824 | 0.12739 | 0.9993 | 0.99899 | 98.3736 | 275.86 | 327.002 | 329.723 | 927.305 | 0 | 0 | 0
|  | 840 | 35.2729 | 6.567 | -0.99664 | 0.047482 | 5.3713 | 0.082364 | 0.64318 | 35.4837 | 25.9635 | -0.0019535 | 24.0309 | 24.2248 | -4.7323e-05 | -0.0053532 | 0.21165 | 23.9427 | 0.0039108 | 0.030539 | 0.025527 | 25.14 | 42.2425 | 74.0623 | 20.8707 | 116.0905 | 0.018534 | 0.1275 | 0.99968 | 0.99946 | 98.374 | 275.85 | 326.894 | 329.532 | 927.243 | 0 | 0 | 0
|  | 845 | 37.038 | 7.3917 | 8.3051 | 0.044295 | 5.0107 | 0.10067 | 0.68413 | 35.6645 | 26.1494 | 0.015085 | 24.1977 | 24.3872 | 0.00036787 | 0.041615 | 0.21257 | 24.0468 | 0.004459 | 0.030303 | 0.026663 | 25.2704 | 42.2065 | 73.8354 | 20.8674 | 117.7338 | 0.020591 | 0.12636 | 0.99797 | 0.99969 | 98.3736 | 275.848 | 326.823 | 329.382 | 927.194 | 0 | 0 | 0
|  | 850 | 34.5102 | 6.4408 | 2.7924 | 0.047366 | 5.3581 | 0.085156 | 0.63892 | 35.8434 | 25.123 | 0.0056413 | 23.2523 | 23.4454 | 0.00013226 | 0.014962 | 0.21382 | 24.1882 | 0.0040335 | 0.030263 | 0.025112 | 25.3999 | 42.1687 | 73.6126 | 20.8692 | 108.693 | 0.01956 | 0.12937 | 0.99911 | 0.99975 | 98.3746 | 275.838 | 326.885 | 329.6 | 927.276 | 0 | 0 | 0
|  | 855 | 35.4128 | 7.2688 | -1.9426 | 0.043068 | 4.8719 | 0.094748 | 0.71022 | 36.0182 | 25.9233 | -0.0034573 | 23.9954 | 24.1984 | -8.3662e-05 | -0.009464 | 0.21415 | 24.2256 | 0.0040806 | 0.030587 | 0.025676 | 25.5268 | 42.1265 | 73.3697 | 20.8701 | 115.7401 | 0.019235 | 0.12775 | 1 | 0.99962 | 98.3735 | 275.847 | 326.917 | 329.682 | 927.237 | 0 | 0 | 0
|  | 860 | 33.9723 | 7.1714 | -1.3151 | 0.041877 | 4.7372 | 0.088605 | 0.7435 | 36.1917 | 25.413 | -0.0023229 | 23.5163 | 23.7089 | -5.5073e-05 | -0.00623 | 0.21415 | 24.2256 | 0.0037105 | 0.031135 | 0.02483 | 25.6531 | 42.0833 | 73.1785 | 20.8713 | 111.1963 | 0.018056 | 0.13072 | 0.99979 | 0.99952 | 98.372 | 275.834 | 326.823 | 329.5 | 927.248 | 0 | 0 | 0
|  | 865 | 35.9478 | 7.305 | 1.0167 | 0.043501 | 4.921 | 0.092505 | 0.7112 | 36.3665 | 25.5075 | 0.0018576 | 23.6112 | 23.8092 | 4.4229e-05 | 0.0050032 | 0.21426 | 24.2381 | 0.0040241 | 0.030938 | 0.025992 | 25.7802 | 42.0421 | 72.9468 | 20.8675 | 112.0602 | 0.019271 | 0.12992 | 0.99896 | 0.99917 | 98.3708 | 275.853 | 326.927 | 329.668 | 927.216 | 0 | 0 | 0
|  | 870 | 37.6132 | 7.1545 | 7.2908 | 0.046474 | 5.2572 | 0.087787 | 0.70255 | 36.5504 | 27.1387 | 0.013371 | 25.1258 | 25.3404 | 0.00033883 | 0.03833 | 0.21522 | 24.3464 | 0.0040798 | 0.03265 | 0.027192 | 25.9131 | 42.0119 | 72.7418 | 20.869 | 126.8743 | 0.018503 | 0.12927 | 0.99713 | 0.99865 | 98.3722 | 275.828 | 326.987 | 329.78 | 927.174 | 0 | 0 | 0
|  | 875 | 37.3499 | 7.0775 | -5.881 | 0.046651 | 5.2772 | 0.073404 | 0.70141 | 36.7378 | 26.0933 | -0.011266 | 24.1518 | 24.3529 | -0.00027435 | -0.031035 | 0.21607 | 24.4423 | 0.0034244 | 0.032721 | 0.02679 | 26.0481 | 41.986 | 72.4861 | 20.8668 | 117.258 | 0.016529 | 0.13262 | 0.99922 | 0.99794 | 98.3766 | 275.834 | 326.904 | 329.626 | 927.218 | 0 | 0 | 0
|  | 880 | 36.6801 | 7.8995 | -2.346 | 0.041047 | 4.6433 | 0.085475 | 0.7641 | 36.9228 | 25.6413 | -0.004021 | 23.7385 | 23.9487 | -9.6297e-05 | -0.010893 | 0.21607 | 24.4423 | 0.0035085 | 0.031364 | 0.02625 | 26.1807 | 41.9578 | 72.2813 | 20.867 | 113.2552 | 0.017107 | 0.13059 | 0.99771 | 0.99725 | 98.3759 | 275.847 | 326.974 | 329.869 | 927.205 | 0 | 0 | 0
|  | 885 | 37.0484 | 6.8489 | 3.1097 | 0.047819 | 5.4094 | 0.075689 | 0.65673 | 37.1072 | 26.0025 | 0.0061197 | 24.0806 | 24.2989 | 0.0001487 | 0.016821 | 0.21644 | 24.4843 | 0.0036194 | 0.031404 | 0.026503 | 26.3126 | 41.929 | 72.0619 | 20.8675 | 116.5055 | 0.017352 | 0.12958 | 0.99569 | 0.99638 | 98.3754 | 275.847 | 327.079 | 330.044 | 927.229 | 0 | 0 | 0
|  | 890 | 38.4145 | 7.2735 | -3.0176 | 0.046688 | 5.2814 | 0.078499 | 0.68439 | 37.2958 | 26.2924 | -0.0057315 | 24.3531 | 24.5809 | -0.00014089 | -0.015937 | 0.21681 | 24.5264 | 0.0036649 | 0.031953 | 0.027346 | 26.4472 | 41.9054 | 71.8116 | 20.8656 | 119.1378 | 0.017372 | 0.13007 | 0.9963 | 0.99565 | 98.3743 | 275.841 | 327.133 | 330.192 | 927.73 | 0 | 0 | 0
|  | 895 | 37.9062 | 7.586 | -2.2908 | 0.044172 | 4.9969 | 0.081088 | 0.75355 | 37.4866 | 26.253 | -0.0041275 | 24.3079 | 24.5162 | -0.00010119 | -0.011447 | 0.21681 | 24.5264 | 0.0035818 | 0.033286 | 0.027241 | 26.5837 | 41.8845 | 71.5973 | 20.8658 | 118.7382 | 0.017066 | 0.13354 | 0.99542 | 0.99495 | 98.3734 | 275.837 | 327.015 | 329.818 | 927.749 | 0 | 0 | 0
|  | 900 | 38.9793 | 7.5412 | -0.042891 | 0.045693 | 5.1689 | 0.091265 | 0.71466 | 37.6788 | 26.337 | -7.9612e-05 | 24.3957 | 24.6171 | -1.9598e-06 | -0.0002217 | 0.21681 | 24.5264 | 0.0041701 | 0.032655 | 0.027957 | 26.7217 | 41.8654 | 71.3658 | 20.8636 | 119.5482 | 0.019331 | 0.13169 | 0.99435 | 0.99434 | 98.3738 | 275.851 | 327.15 | 330.12 | 927.715 | 0 | 0 | 0
|  | 905 | 36.3859 | 7.7727 | -4.6889 | 0.041382 | 4.6812 | 0.092253 | 0.76113 | 37.8672 | 25.2405 | -0.0082267 | 23.3781 | 23.5859 | -0.00019404 | -0.02195 | 0.21681 | 24.5264 | 0.0038176 | 0.031497 | 0.026229 | 26.8571 | 41.8423 | 71.146 | 20.8657 | 109.7924 | 0.018598 | 0.13222 | 0.99478 | 0.99385 | 98.3774 | 275.84 | 327.122 | 330.03 | 927.721 | 0 | 0 | 0
|  | 910 | 36.9777 | 7.2713 | 0.79131 | 0.044955 | 5.0854 | 0.076848 | 0.73572 | 38.0507 | 25.432 | 0.0014964 | 23.5574 | 23.7722 | 3.5573e-05 | 0.0040241 | 0.2169 | 24.5364 | 0.0034547 | 0.033074 | 0.026648 | 26.9893 | 41.8139 | 70.9426 | 20.8649 | 111.4735 | 0.017005 | 0.13568 | 0.99326 | 0.99343 | 98.3771 | 275.855 | 327.15 | 330.133 | 929.085 | 0 | 0 | 0
|  | 915 | 39.2387 | 6.949 | -1.1172 | 0.049917 | 5.6467 | 0.068128 | 0.6502 | 38.2412 | 26.0012 | -0.0022935 | 24.0846 | 24.3154 | -5.5768e-05 | -0.0063086 | 0.21699 | 24.5465 | 0.0034007 | 0.032456 | 0.02776 | 27.1253 | 41.7937 | 70.6947 | 20.8631 | 116.519 | 0.016483 | 0.13224 | 0.9934 | 0.99314 | 98.3766 | 275.843 | 327.15 | 330.285 | 927.247 | 0 | 0 | 0
|  | 920 | 37.5681 | 6.9996 | -3.3729 | 0.047446 | 5.3672 | 0.071932 | 0.68529 | 38.4332 | 25.6758 | -0.0066623 | 23.7898 | 24.02 | -0.00016003 | -0.018103 | 0.21699 | 24.5465 | 0.0034129 | 0.032514 | 0.026868 | 27.2619 | 41.7752 | 70.4529 | 20.865 | 113.6527 | 0.016703 | 0.13343 | 0.9945 | 0.99374 | 98.3743 | 275.825 | 327.24 | 330.406 | 927.287 | 0 | 0 | 0
|  | 925 | 36.4266 | 7.4928 | -2.2337 | 0.042976 | 4.8615 | 0.10034 | 0.77092 | 38.6182 | 25.7195 | -0.003993 | 23.8225 | 24.0413 | -9.5996e-05 | -0.010859 | 0.21699 | 24.5465 | 0.0043124 | 0.033131 | 0.0267 | 27.3958 | 41.7494 | 70.2233 | 20.8657 | 114.0026 | 0.020296 | 0.13487 | 0.99589 | 0.99544 | 98.3728 | 275.82 | 327.134 | 330.138 | 927.15 | 0 | 0 | 0
|  | 930 | 37.3907 | 7.6192 | -1.7833 | 0.043382 | 4.9075 | 0.089083 | 0.73389 | 38.8027 | 25.3411 | -0.0032652 | 23.4766 | 23.6933 | -7.7364e-05 | -0.0087516 | 0.21699 | 24.5465 | 0.0038646 | 0.031838 | 0.026843 | 27.5297 | 41.7234 | 70.0178 | 20.8638 | 110.694 | 0.018728 | 0.13278 | 0.99687 | 0.9965 | 98.3737 | 275.823 | 327.197 | 330.218 | 927.063 | 0 | 0 | 0
|  | 935 | 36.4893 | 8.1535 | -2.3217 | 0.039561 | 4.4753 | 0.086851 | 0.83449 | 38.9874 | 25.9309 | -0.0037907 | 24.0173 | 24.2297 | -9.1849e-05 | -0.01039 | 0.21699 | 24.5465 | 0.003436 | 0.033014 | 0.026373 | 27.6627 | 41.6978 | 69.7927 | 20.8677 | 115.8795 | 0.01666 | 0.13388 | 0.99795 | 0.99752 | 98.3757 | 275.811 | 327.12 | 330.012 | 927.291 | 0 | 0 | 0
|  | 940 | 38.8839 | 7.5771 | -1.0579 | 0.045365 | 5.1318 | 0.075675 | 0.76291 | 39.1759 | 25.9144 | -0.0019821 | 24.0009 | 24.2131 | -4.7992e-05 | -0.005429 | 0.21699 | 24.5465 | 0.003433 | 0.034609 | 0.027908 | 27.7984 | 41.6765 | 69.6109 | 20.8622 | 115.7269 | 0.016657 | 0.13799 | 0.99857 | 0.99835 | 98.376 | 275.811 | 327.104 | 329.996 | 927.11 | 0 | 0 | 0
|  | 945 | 41.0791 | 7.3817 | -3.5555 | 0.049195 | 5.565 | 0.073551 | 0.70482 | 39.3758 | 26.2094 | -0.0071373 | 24.2792 | 24.5066 | -0.00017491 | -0.019786 | 0.21699 | 24.5465 | 0.0036184 | 0.034674 | 0.02918 | 27.9411 | 41.6675 | 69.3421 | 20.8589 | 118.401 | 0.017234 | 0.13716 | 0.99985 | 0.99904 | 98.3763 | 275.803 | 327.173 | 330.237 | 927.185 | 0 | 0 | 0
|  | 950 | 40.3969 | 9.0938 | -0.33776 | 0.03927 | 4.4423 | 0.091285 | 0.83187 | 39.5795 | 25.5802 | -0.00055428 | 23.7045 | 23.9296 | -1.3264e-05 | -0.0015004 | 0.21699 | 24.5465 | 0.0035847 | 0.032667 | 0.028486 | 28.0853 | 41.6626 | 69.1347 | 20.8589 | 112.8236 | 0.017449 | 0.13414 | 0.99976 | 0.9997 | 98.3767 | 275.812 | 327.286 | 330.394 | 927.211 | 0 | 0 | 0
|  | 955 | 39.8586 | 8.2479 | -3.9136 | 0.04272 | 4.8326 | 0.078389 | 0.77765 | 39.7801 | 25.843 | -0.0069185 | 23.9449 | 24.1654 | -0.00016719 | -0.018913 | 0.21699 | 24.5465 | 0.0033488 | 0.033221 | 0.02819 | 28.227 | 41.6546 | 68.9345 | 20.861 | 115.1382 | 0.016358 | 0.13469 | 1.0009 | 1.0001 | 98.3772 | 275.809 | 327.243 | 330.257 | 927.273 | 0 | 0 | 0
|  | 960 | 40.2682 | 7.7966 | 4.3026 | 0.045657 | 5.1648 | 0.077286 | 0.71854 | 39.9804 | 26.1387 | 0.0080372 | 24.2192 | 24.4419 | 0.00019644 | 0.022222 | 0.21748 | 24.6021 | 0.0035286 | 0.032806 | 0.028422 | 28.3685 | 41.6463 | 68.707 | 20.8613 | 117.7896 | 0.016917 | 0.13269 | 0.99981 | 1.0007 | 98.3777 | 275.796 | 327.247 | 330.256 | 927.359 | 0 | 0 | 0
|  | 965 | 38.8797 | 7.8316 | -0.53118 | 0.043886 | 4.9645 | 0.081073 | 0.73908 | 40.1783 | 25.5556 | -0.00097519 | 23.6816 | 23.9044 | -2.3311e-05 | -0.002637 | 0.21797 | 24.6576 | 0.0035579 | 0.032435 | 0.02762 | 28.5086 | 41.6355 | 68.4834 | 20.8619 | 112.6062 | 0.017355 | 0.13362 | 1.0012 | 1.0011 | 98.3756 | 275.807 | 327.284 | 330.363 | 927.342 | 0 | 0 | 0
|  | 970 | 39.487 | 7.7933 | -2.8461 | 0.04479 | 5.0668 | 0.082919 | 0.72323 | 40.3742 | 25.4479 | -0.0053555 | 23.5821 | 23.8027 | -0.00012748 | -0.01442 | 0.21797 | 24.6576 | 0.003714 | 0.032393 | 0.028003 | 28.6477 | 41.6229 | 68.2651 | 20.8601 | 111.6601 | 0.01805 | 0.13387 | 1.0022 | 1.0015 | 98.3773 | 275.81 | 327.288 | 330.35 | 927.245 | 0 | 0 | 0
|  | 975 | 39.936 | 7.3082 | -1.5987 | 0.048307 | 5.4646 | 0.069777 | 0.70897 | 40.5728 | 25.9964 | -0.0031774 | 24.0875 | 24.3055 | -7.7228e-05 | -0.0087362 | 0.21797 | 24.6576 | 0.0033707 | 0.034248 | 0.028398 | 28.7887 | 41.6131 | 68.0327 | 20.8608 | 116.5117 | 0.016366 | 0.1368 | 1.0023 | 1.0019 | 98.3771 | 275.798 | 327.25 | 330.211 | 927.223 | 0 | 0 | 0
|  | 980 | 39.448 | 7.4483 | -0.2841 | 0.046819 | 5.2962 | 0.080732 | 0.69146 | 40.7712 | 25.3197 | -0.00056164 | 23.464 | 23.6826 | -1.3301e-05 | -0.0015047 | 0.21797 | 24.6576 | 0.0037798 | 0.032373 | 0.028003 | 28.9297 | 41.6033 | 67.7883 | 20.8596 | 110.5414 | 0.018395 | 0.13424 | 1.0023 | 1.0023 | 98.3773 | 275.812 | 327.299 | 330.347 | 927.261 | 0 | 0 | 0
|  | 985 | 39.9674 | 8.2102 | 1.131 | 0.043033 | 4.868 | 0.082414 | 0.81508 | 40.9698 | 25.5695 | 0.0020357 | 23.6954 | 23.9074 | 4.8669e-05 | 0.0055055 | 0.21809 | 24.6714 | 0.0035466 | 0.035076 | 0.028605 | 29.0712 | 41.5937 | 67.5675 | 20.8585 | 112.7327 | 0.017301 | 0.14037 | 1.0023 | 1.0025 | 98.3765 | 275.806 | 327.296 | 330.225 | 927.162 | 0 | 0 | 0
|  | 990 | 41.9203 | 8.5048 | 0.48692 | 0.043572 | 4.929 | 0.072293 | 0.79701 | 41.1745 | 25.6017 | 0.00088594 | 23.7249 | 23.9479 | 2.1216e-05 | 0.0024 | 0.21827 | 24.6911 | 0.00315 | 0.034728 | 0.029452 | 29.2163 | 41.5904 | 67.3528 | 20.8556 | 113.0153 | 0.015681 | 0.13936 | 1.0027 | 1.0028 | 98.3756 | 275.822 | 327.292 | 330.368 | 927.374 | 0 | 0 | 0
|  | 995 | 42.3874 | 8.4437 | -0.83342 | 0.044377 | 5.02 | 0.072803 | 0.80492 | 41.3853 | 26.0604 | -0.0015171 | 24.1542 | 24.3788 | -3.6984e-05 | -0.0041838 | 0.21832 | 24.6971 | 0.0032308 | 0.03572 | 0.029892 | 29.3647 | 41.5932 | 67.131 | 20.8559 | 117.1219 | 0.015778 | 0.1403 | 1.0031 | 1.0029 | 98.3779 | 275.82 | 327.348 | 330.392 | 927.089 | 0 | 0 | 0
|  | 1000 | 41.253 | 8.5101 | -5.0755 | 0.042852 | 4.8476 | 0.070309 | 0.8203 | 41.5944 | 25.874 | -0.0089834 | 23.9847 | 24.2113 | -0.0002175 | -0.024604 | 0.21832 | 24.6971 | 0.0030129 | 0.035152 | 0.029104 | 29.5122 | 41.5944 | 66.9107 | 20.8579 | 115.4685 | 0.014999 | 0.1395 | 1.0041 | 1.0031 | 98.3789 | 275.815 | 327.394 | 330.486 | 927.141 | 0 | 0 | 0
|  | 1005 | 40.5169 | 7.1644 | -2.215 | 0.049993 | 5.6553 | 0.051796 | 0.71798 | 41.7988 | 25.9726 | -0.0045578 | 24.0742 | 24.2957 | -0.00011073 | -0.012527 | 0.21832 | 24.6971 | 0.0025894 | 0.035894 | 0.028654 | 29.6566 | 41.5908 | 66.6931 | 20.8599 | 116.3407 | 0.013268 | 0.14104 | 1.0038 | 1.0032 | 98.3797 | 275.827 | 327.367 | 330.379 | 927.231 | 0 | 0 | 0
|  | 1010 | 41.3753 | 7.5732 | -5.1451 | 0.048296 | 5.4634 | 0.055503 | 0.75796 | 42.0035 | 25.6116 | -0.010373 | 23.7384 | 23.9547 | -0.00024849 | -0.02811 | 0.21832 | 24.6971 | 0.0026806 | 0.036607 | 0.029258 | 29.8014 | 41.5876 | 66.4207 | 20.8563 | 113.1236 | 0.013781 | 0.14416 | 1.0045 | 1.0033 | 98.3795 | 275.82 | 327.352 | 330.334 | 927.234 | 0 | 0 | 0
|  | 1015 | 44.9803 | 8.4834 | -1.559 | 0.046871 | 5.3022 | 0.069712 | 0.8363 | 42.2194 | 25.6845 | -0.0030414 | 23.8019 | 24.0262 | -7.3072e-05 | -0.0082661 | 0.21832 | 24.6971 | 0.0032675 | 0.039198 | 0.031832 | 29.9541 | 41.5955 | 66.2104 | 20.8475 | 113.7491 | 0.016113 | 0.15053 | 1.0037 | 1.0034 | 98.3794 | 275.811 | 327.296 | 330.38 | 927.539 | 0 | 0 | 0
|  | 1020 | 47.0387 | 8.2232 | -6.4393 | 0.050567 | 5.7203 | 0.070395 | 0.75591 | 42.4494 | 25.5897 | -0.013588 | 23.729 | 23.964 | -0.00032562 | -0.036834 | 0.21832 | 24.6971 | 0.0035597 | 0.038224 | 0.032911 | 30.116 | 41.6171 | 65.9469 | 20.8433 | 112.9823 | 0.017342 | 0.1484 | 1.0048 | 1.0032 | 98.3771 | 275.821 | 327.502 | 330.745 | 927.22 | 0 | 0 | 0
|  | 1025 | 46.535 | 9.2365 | -0.081183 | 0.044537 | 5.0381 | 0.071602 | 0.87874 | 42.6834 | 25.8821 | -0.00014907 | 24.0097 | 24.2555 | -3.6156e-06 | -0.00040901 | 0.21832 | 24.6971 | 0.003189 | 0.039137 | 0.032634 | 30.2798 | 41.6423 | 65.7149 | 20.8456 | 115.6246 | 0.015699 | 0.14961 | 1.0031 | 1.0031 | 98.3766 | 275.82 | 327.632 | 330.986 | 927.151 | 0 | 0 | 0
|  | 1030 | 44.6366 | 8.1969 | -6.2539 | 0.048139 | 5.4456 | 0.0551 | 0.78736 | 42.9113 | 25.2836 | -0.012697 | 23.4612 | 23.7117 | -0.00030106 | -0.034056 | 0.21832 | 24.6971 | 0.0026524 | 0.037903 | 0.031203 | 30.4394 | 41.6615 | 65.4911 | 20.848 | 110.3707 | 0.013806 | 0.14875 | 1.0045 | 1.0031 | 98.3775 | 275.8 | 327.725 | 331.224 | 927.199 | 0 | 0 | 0
|  | 1035 | 44.5469 | 8.1403 | -4.4433 | 0.048376 | 5.4724 | 0.055806 | 0.80052 | 43.1343 | 25.4516 | -0.0090004 | 23.6271 | 23.8822 | -0.00021495 | -0.024316 | 0.21832 | 24.6971 | 0.0026997 | 0.038726 | 0.0313 | 30.5957 | 41.6756 | 65.2367 | 20.8484 | 111.8898 | 0.013926 | 0.15023 | 1.0042 | 1.0031 | 98.3787 | 275.805 | 327.865 | 331.405 | 927.206 | 0 | 0 | 0
|  | 1040 | 44.7747 | 8.3827 | -2.11 | 0.047217 | 5.3413 | 0.056749 | 0.85489 | 43.3576 | 26.1584 | -0.0040587 | 24.2857 | 24.5466 | -9.9627e-05 | -0.01127 | 0.21832 | 24.6971 | 0.0026795 | 0.040365 | 0.031672 | 30.7531 | 41.69 | 65.0091 | 20.8501 | 118.2025 | 0.013551 | 0.15165 | 1.0036 | 1.0032 | 98.3811 | 275.798 | 327.899 | 331.421 | 927.16 | 0 | 0 | 0
|  | 1045 | 45.2221 | 8.1362 | -3.1219 | 0.049134 | 5.5581 | 0.04951 | 0.84561 | 43.5826 | 26.1075 | -0.0062579 | 24.2431 | 24.512 | -0.00015339 | -0.017352 | 0.21832 | 24.6971 | 0.0024326 | 0.041548 | 0.031995 | 30.9123 | 41.7058 | 64.761 | 20.8488 | 117.7655 | 0.012593 | 0.15483 | 1.0039 | 1.0032 | 98.3818 | 275.779 | 327.962 | 331.599 | 927.175 | 0 | 0 | 0
|  | 1050 | 47.6472 | 8.4269 | -5.098 | 0.049983 | 5.6541 | 0.04189 | 0.81628 | 43.8147 | 25.3389 | -0.010708 | 23.537 | 23.796 | -0.00025481 | -0.028825 | 0.21832 | 24.6971 | 0.0020937 | 0.0408 | 0.033051 | 31.0749 | 41.7283 | 64.519 | 20.8417 | 110.9693 | 0.011503 | 0.15606 | 1.0044 | 1.0031 | 98.3822 | 275.785 | 328.068 | 331.678 | 927.124 | 0 | 0 | 0
|  | 1055 | 50.4457 | 9.172 | 0.56042 | 0.04862 | 5.5 | 0.043437 | 0.88331 | 44.06 | 26.2451 | 0.001105 | 24.3889 | 24.6591 | 2.7247e-05 | 0.0030823 | 0.21839 | 24.7048 | 0.0021119 | 0.042946 | 0.034907 | 31.2448 | 41.763 | 64.264 | 20.8393 | 119.098 | 0.011279 | 0.15778 | 1.0029 | 1.003 | 98.3812 | 275.782 | 328.204 | 331.84 | 928.677 | 0 | 0 | 0
|  | 1060 | 49.1841 | 9.7304 | -6.4256 | 0.044684 | 5.0547 | 0.054499 | 0.91933 | 44.309 | 25.2601 | -0.012087 | 23.4844 | 23.7548 | -0.00028712 | -0.03248 | 0.21846 | 24.7125 | 0.0024352 | 0.041079 | 0.034058 | 31.4172 | 41.801 | 64.0322 | 20.8377 | 110.3771 | 0.012927 | 0.15712 | 1.0042 | 1.0028 | 98.379 | 275.758 | 328.355 | 332.136 | 927.577 | 0 | 0 | 0
|  | 1065 | 49.6818 | 6.0082 | -2.2664 | 0.073098 | 8.269 | 0.028552 | 0.60292 | 44.5562 | 26.1919 | -0.0067257 | 24.3537 | 24.632 | -0.00016567 | -0.018741 | 0.21846 | 24.7125 | 0.0020871 | 0.044072 | 0.034654 | 31.589 | 41.8368 | 63.7839 | 20.84 | 118.6849 | 0.011198 | 0.16083 | 1.0034 | 1.0027 | 98.3781 | 275.774 | 328.396 | 332.149 | 927.462 | 0 | 0 | 0
|  | 1070 | 49.412 | 8.3199 | -4.687 | 0.052501 | 5.939 | 0.034077 | 0.82619 | 44.8039 | 25.2363 | -0.010365 | 23.4685 | 23.7413 | -0.00024607 | -0.027836 | 0.21846 | 24.7125 | 0.0017891 | 0.043376 | 0.034275 | 31.7613 | 41.8728 | 63.3587 | 20.8368 | 110.1983 | 0.010289 | 0.16321 | 1.0037 | 1.0025 | 98.3786 | 275.772 | 328.442 | 332.261 | 927.706 | 0 | 0 | 0
|  | 1075 | 51.8383 | 15.5077 | -3.9982 | 0.02955 | 3.3427 | 0.070912 | 1.542 | 45.0571 | 26.0648 | -0.004817 | 24.2458 | 24.5273 | -0.00011815 | -0.013365 | 0.21846 | 24.7125 | 0.0020954 | 0.045567 | 0.036049 | 31.9371 | 41.9136 | 63.262 | 20.8345 | 117.5863 | 0.011271 | 0.16515 | 1.0027 | 1.0022 | 98.3789 | 275.777 | 328.535 | 332.349 | 927.087 | 0 | 0 | 0
|  | 1080 | 50.3849 | 8.2595 | -3.2879 | 0.053926 | 6.1002 | 0.037987 | 0.83394 | 45.3126 | 25.3686 | -0.0074239 | 23.6069 | 23.8827 | -0.0001773 | -0.020057 | 0.21846 | 24.7125 | 0.0020485 | 0.044971 | 0.035147 | 32.1151 | 41.9561 | 63.0074 | 20.8343 | 111.4293 | 0.011308 | 0.16676 | 1.0028 | 1.0019 | 98.3786 | 275.786 | 328.657 | 332.497 | 927.07 | 0 | 0 | 0
|  | 1085 | 51.7664 | 8.3753 | -3.0482 | 0.054639 | 6.1808 | 0.037693 | 0.85988 | 45.568 | 25.6838 | -0.0068817 | 23.9106 | 24.2018 | -0.00016655 | -0.01884 | 0.21846 | 24.7125 | 0.0020595 | 0.046983 | 0.036207 | 32.2935 | 41.9982 | 62.7462 | 20.8321 | 114.2652 | 0.01125 | 0.17048 | 1.0024 | 1.0017 | 98.3815 | 275.798 | 328.799 | 332.804 | 927.126 | 0 | 0 | 0
|  | 1090 | 53.2021 | 9.016 | -1.0006 | 0.052163 | 5.9008 | 0.040118 | 0.91839 | 45.8304 | 25.6137 | -0.0021605 | 23.8608 | 24.1575 | -5.2192e-05 | -0.0059041 | 0.21846 | 24.7125 | 0.0020927 | 0.047906 | 0.037136 | 32.4768 | 42.0463 | 62.4674 | 20.8285 | 113.7162 | 0.011407 | 0.17318 | 1.0016 | 1.0014 | 98.3809 | 275.776 | 329.012 | 333.103 | 927.259 | 0 | 0 | 0
|  | 1095 | 55.0514 | 9.1578 | -2.372 | 0.053141 | 6.0114 | 0.035396 | 0.92515 | 46.1011 | 25.8143 | -0.005173 | 24.0605 | 24.3674 | -0.00012605 | -0.014259 | 0.21846 | 24.7125 | 0.001881 | 0.049163 | 0.038245 | 32.6653 | 42.1014 | 62.2203 | 20.8256 | 115.5656 | 0.010493 | 0.17543 | 1.0018 | 1.0012 | 98.3806 | 275.785 | 329.188 | 333.387 | 927.645 | 0 | 0 | 0
|  | 1100 | 55.7519 | 8.288 | -4.5375 | 0.059465 | 6.7268 | 0.033077 | 0.84954 | 46.3781 | 25.8738 | -0.011048 | 24.1198 | 24.4234 | -0.00026982 | -0.030523 | 0.21846 | 24.7125 | 0.0019669 | 0.050518 | 0.038864 | 32.8581 | 42.1619 | 61.9301 | 20.8238 | 116.1179 | 0.010819 | 0.17859 | 1.0022 | 1.0009 | 98.3804 | 275.784 | 329.241 | 333.385 | 927.281 | 0 | 0 | 0
|  | 1105 | 56.2913 | 8.8307 | -0.18621 | 0.056351 | 6.3745 | 0.030431 | 0.88293 | 46.6582 | 25.2672 | -0.00043954 | 23.57 | 23.8727 | -1.0493e-05 | -0.001187 | 0.21846 | 24.7125 | 0.0017148 | 0.049754 | 0.038935 | 33.0526 | 42.2246 | 61.6366 | 20.8202 | 110.8104 | 0.0099762 | 0.17968 | 1.0006 | 1.0005 | 98.3792 | 275.796 | 329.459 | 333.691 | 927.336 | 0 | 0 | 0
|  | 1110 | 55.3835 | 9.0747 | -5.7338 | 0.053951 | 6.1031 | 0.030095 | 0.94785 | 46.9374 | 25.1551 | -0.013015 | 23.4724 | 23.7687 | -0.00030934 | -0.034994 | 0.21846 | 24.7125 | 0.0016236 | 0.051137 | 0.038616 | 33.2464 | 42.2859 | 61.3662 | 20.8208 | 109.8622 | 0.0096326 | 0.18388 | 1.0016 | 1.0002 | 98.3799 | 275.781 | 329.558 | 333.718 | 927.318 | 0 | 0 | 0
|  | 1115 | 59.3021 | 9.1413 | -2.2875 | 0.057348 | 6.4873 | 0.032129 | 0.92702 | 47.2241 | 25.7066 | -0.005399 | 23.9962 | 24.2972 | -0.00013118 | -0.01484 | 0.21846 | 24.7125 | 0.0018425 | 0.053162 | 0.041135 | 33.4458 | 42.3534 | 61.0896 | 20.8149 | 114.7763 | 0.01037 | 0.18619 | 1.0006 | 0.99997 | 98.3799 | 275.8 | 329.684 | 333.819 | 927.33 | 0 | 0 | 0
|  | 1120 | 61.7068 | 8.7963 | -2.8112 | 0.062013 | 7.0151 | 0.030617 | 0.87368 | 47.5266 | 25.8413 | -0.0071338 | 24.1314 | 24.4371 | -0.00017433 | -0.01972 | 0.21846 | 24.7125 | 0.0018987 | 0.05418 | 0.042614 | 33.6552 | 42.4345 | 60.7913 | 20.8105 | 116.0272 | 0.010556 | 0.18808 | 1.0003 | 0.99953 | 98.3821 | 275.8 | 329.813 | 333.992 | 927.392 | 0 | 0 | 0
|  | 1125 | 63.8641 | 9.5339 | -5.6079 | 0.059216 | 6.6986 | 0.028532 | 0.92349 | 47.8405 | 25.5582 | -0.013728 | 23.8781 | 24.1891 | -0.00033208 | -0.037565 | 0.21846 | 24.7125 | 0.0016896 | 0.054685 | 0.043772 | 33.8712 | 42.5249 | 60.4782 | 20.8047 | 113.5517 | 0.009794 | 0.19091 | 1.0009 | 0.99935 | 98.3805 | 275.784 | 329.966 | 334.264 | 927.428 | 0 | 0 | 0
|  | 1130 | 61.4929 | 9.0579 | -5.3623 | 0.060014 | 6.7889 | 0.025653 | 0.91095 | 48.1539 | 24.6971 | -0.013764 | 23.0806 | 23.3813 | -0.00032181 | -0.036404 | 0.21846 | 24.7125 | 0.0015395 | 0.05467 | 0.042419 | 34.0866 | 42.6141 | 60.1952 | 20.8042 | 106.0617 | 0.0094041 | 0.19577 | 1.0009 | 0.99934 | 98.3817 | 275.778 | 330.066 | 334.366 | 927.498 | 0 | 0 | 0
|  | 1135 | 64.4914 | 8.8814 | -0.6834 | 0.064191 | 7.2614 | 0.024696 | 0.88837 | 48.4689 | 25.1737 | -0.0018394 | 23.5339 | 23.8489 | -4.3868e-05 | -0.0049624 | 0.21846 | 24.7125 | 0.0015853 | 0.057025 | 0.044422 | 34.3037 | 42.7039 | 59.874 | 20.8 | 110.2318 | 0.0094701 | 0.19917 | 0.99951 | 0.9993 | 98.3812 | 275.781 | 330.177 | 334.596 | 929.367 | 0 | 0 | 0
|  | 1140 | 64.9795 | 8.9739 | 1.0823 | 0.06401 | 7.241 | 0.023745 | 0.90707 | 48.7926 | 25.2192 | 0.0028963 | 23.5939 | 23.92 | 6.9279e-05 | 0.0078369 | 0.21863 | 24.7321 | 0.0015199 | 0.058062 | 0.044818 | 34.5268 | 42.8005 | 59.5588 | 20.7989 | 110.7121 | 0.0091904 | 0.20161 | 0.99898 | 0.99931 | 98.3801 | 275.78 | 330.421 | 334.988 | 927.48 | 0 | 0 | 0
|  | 1145 | 67.4464 | 9.7034 | -2.6588 | 0.061445 | 6.9508 | 0.023547 | 0.95694 | 49.1236 | 25.4661 | -0.0067558 | 23.8455 | 24.1819 | -0.00016337 | -0.01848 | 0.21881 | 24.7517 | 0.0014469 | 0.058799 | 0.046238 | 34.7545 | 42.9027 | 59.2382 | 20.7954 | 112.9886 | 0.0088333 | 0.20205 | 1.0003 | 0.99952 | 98.3809 | 275.766 | 330.707 | 335.372 | 927.405 | 0 | 0 | 0
|  | 1150 | 68.5279 | 11.5114 | -2.7773 | 0.052625 | 5.953 | 0.027331 | 1.1081 | 49.4636 | 25.4301 | -0.0060505 | 23.821 | 24.1561 | -0.00014616 | -0.016534 | 0.21881 | 24.7517 | 0.0014383 | 0.058316 | 0.046747 | 34.9869 | 43.0118 | 58.9493 | 20.7933 | 112.7129 | 0.0088068 | 0.20101 | 1.0005 | 0.99981 | 98.3807 | 275.755 | 330.835 | 335.489 | 927.432 | 0 | 0 | 0
|  | 1155 | 68.3299 | 9.0801 | -3.7711 | 0.066523 | 7.5252 | 0.017822 | 0.92356 | 49.8057 | 25.8857 | -0.010197 | 24.2596 | 24.6014 | -0.00025086 | -0.028378 | 0.21881 | 24.7517 | 0.0011856 | 0.061438 | 0.047018 | 35.2213 | 43.1218 | 58.6853 | 20.7953 | 116.8442 | 0.0076943 | 0.20629 | 1.0012 | 1 | 98.3813 | 275.732 | 330.997 | 335.661 | 927.373 | 0 | 0 | 0
|  | 1160 | 72.2473 | 8.8164 | -3.009 | 0.072441 | 8.1946 | 0.018621 | 0.86865 | 50.1571 | 25.8484 | -0.0088694 | 24.234 | 24.5762 | -0.00021798 | -0.024658 | 0.21881 | 24.7517 | 0.0013489 | 0.062926 | 0.049427 | 35.4625 | 43.2389 | 58.2933 | 20.7866 | 116.5529 | 0.0083547 | 0.21031 | 1.0011 | 1.0001 | 98.3813 | 275.759 | 331.125 | 335.8 | 927.604 | 0 | 0 | 0
|  | 1165 | 73.0565 | 10.5653 | 0.38766 | 0.061126 | 6.9147 | 0.026148 | 0.97571 | 50.5204 | 25.2748 | 0.00098497 | 23.7128 | 24.0575 | 2.3696e-05 | 0.0026805 | 0.21886 | 24.7584 | 0.0015983 | 0.059642 | 0.049461 | 35.7097 | 43.3652 | 57.9814 | 20.7826 | 111.5156 | 0.0094975 | 0.20539 | 1.0001 | 1.0002 | 98.3827 | 275.745 | 331.356 | 336.173 | 927.347 | 0 | 0 | 0
|  | 1170 | 71.9072 | 9.4912 | -3.2958 | 0.066974 | 7.5762 | 0.020375 | 0.91928 | 50.8828 | 25.6588 | -0.0090433 | 24.0751 | 24.4081 | -0.00022073 | -0.024969 | 0.21892 | 24.7651 | 0.0013646 | 0.061568 | 0.049042 | 35.9559 | 43.4896 | 57.6641 | 20.7867 | 114.939 | 0.0084577 | 0.20801 | 1.0013 | 1.0003 | 98.382 | 275.771 | 331.384 | 335.968 | 927.34 | 0 | 0 | 0
|  | 1175 | 74.4621 | 10.0396 | -2.0872 | 0.065565 | 7.4169 | 0.019694 | 0.98986 | 51.2487 | 25.9815 | -0.0055375 | 24.3802 | 24.7134 | -0.00013685 | -0.015481 | 0.21892 | 24.7651 | 0.0012913 | 0.0649 | 0.050904 | 36.2058 | 43.616 | 57.319 | 20.7824 | 117.8601 | 0.0080975 | 0.21449 | 1.001 | 1.0004 | 98.379 | 275.782 | 331.415 | 335.944 | 927.291 | 0 | 0 | 0
|  | 1180 | 72.906 | 10.6329 | -2.148 | 0.060613 | 6.8567 | 0.019149 | 1.0211 | 51.6172 | 25.1651 | -0.0054325 | 23.6302 | 23.9661 | -0.0001302 | -0.014728 | 0.21892 | 24.7651 | 0.0011607 | 0.061894 | 0.049547 | 36.4569 | 43.7434 | 57.0129 | 20.7815 | 110.6449 | 0.0077277 | 0.21196 | 1.0009 | 1.0003 | 98.3797 | 275.781 | 331.641 | 336.355 | 927.251 | 0 | 0 | 0
|  | 1185 | 72.5946 | 10.3388 | -2.1775 | 0.06207 | 7.0215 | 0.019511 | 1.022 | 51.9809 | 25.5042 | -0.0055641 | 23.9533 | 24.2906 | -0.00013516 | -0.015289 | 0.21892 | 24.7651 | 0.0012111 | 0.063437 | 0.049635 | 36.7049 | 43.8657 | 56.7055 | 20.7836 | 113.6684 | 0.0078686 | 0.21379 | 1.001 | 1.0003 | 98.3804 | 275.786 | 331.706 | 336.378 | 927.21 | 0 | 0 | 0
|  | 1190 | 73.6083 | 10.6113 | -4.1126 | 0.061321 | 6.9368 | 0.020631 | 0.98433 | 52.3464 | 25.7372 | -0.010282 | 24.1819 | 24.5276 | -0.00025219 | -0.028529 | 0.21892 | 24.7651 | 0.0012651 | 0.060361 | 0.049742 | 36.9533 | 43.9886 | 56.3931 | 20.7848 | 115.8021 | 0.0080412 | 0.20444 | 1.0015 | 1.0003 | 98.3833 | 275.801 | 331.841 | 336.584 | 927.29 | 0 | 0 | 0
|  | 1195 | 70.3922 | 9.3708 | -2.8499 | 0.066405 | 7.5118 | 0.016041 | 0.99193 | 52.7064 | 26.1771 | -0.0075944 | 24.591 | 24.9191 | -0.00018925 | -0.021408 | 0.21892 | 24.7651 | 0.0010652 | 0.065869 | 0.048761 | 37.1996 | 44.1058 | 56.0855 | 20.7911 | 119.7741 | 0.0071662 | 0.21569 | 1.0011 | 1.0002 | 98.386 | 275.797 | 331.784 | 336.21 | 927.158 | 0 | 0 | 0
|  | 1200 | 71.3052 | 8.8873 | -3.5738 | 0.070925 | 8.0232 | 0.014736 | 0.88177 | 53.0607 | 24.931 | -0.010669 | 23.4314 | 23.7575 | -0.00025348 | -0.028674 | 0.21892 | 24.7651 | 0.0010452 | 0.06254 | 0.04873 | 37.4433 | 44.2172 | 55.7317 | 20.7828 | 108.6928 | 0.0072934 | 0.21518 | 1.0014 | 1.0002 | 98.3858 | 275.797 | 331.939 | 336.559 | 927.143 | 0 | 0 | 0
|  | 1205 | 75.8582 | 12.0135 | -4.4262 | 0.055819 | 6.3144 | 0.019398 | 1.1369 | 53.4286 | 25.7219 | -0.010073 | 24.1853 | 24.5283 | -0.00024707 | -0.027949 | 0.21892 | 24.7651 | 0.0010828 | 0.063459 | 0.051357 | 37.6935 | 44.3391 | 55.3986 | 20.779 | 115.7492 | 0.0073113 | 0.21246 | 1.0013 | 1.0001 | 98.3819 | 275.795 | 332.084 | 336.794 | 927.039 | 0 | 0 | 0
|  | 1210 | 72.3003 | 11.1318 | 0.054146 | 0.057415 | 6.4949 | 0.017965 | 1.0592 | 53.799 | 24.694 | 0.00013195 | 23.2276 | 23.5597 | 3.1088e-06 | 0.00035167 | 0.21893 | 24.766 | 0.0010315 | 0.060816 | 0.049 | 37.9444 | 44.462 | 55.1537 | 20.7801 | 106.7235 | 0.0072777 | 0.21217 | 0.99986 | 0.99987 | 98.3806 | 275.785 | 332.209 | 336.959 | 927.02 | 0 | 0 | 0
|  | 1215 | 73.7149 | 9.2041 | -3.562 | 0.070799 | 8.0089 | 0.015034 | 0.85569 | 54.164 | 25.5725 | -0.010332 | 24.0624 | 24.4092 | -0.00025218 | -0.028528 | 0.21894 | 24.7669 | 0.0010644 | 0.060582 | 0.049752 | 38.1913 | 44.5794 | 54.8106 | 20.7836 | 114.4921 | 0.0072625 | 0.206 | 1.0009 | 0.99974 | 98.3811 | 275.778 | 332.327 | 337.117 | 928.416 | 0 | 0 | 0
|  | 1220 | 70.7438 | 10.3207 | -4.798 | 0.060594 | 6.8546 | 0.015914 | 1.0126 | 54.5252 | 25.0518 | -0.012169 | 23.5671 | 23.8911 | -0.00029073 | -0.032888 | 0.21894 | 24.7669 | 0.00096429 | 0.061356 | 0.048216 | 38.4362 | 44.6927 | 54.4727 | 20.7855 | 109.8522 | 0.0069387 | 0.21128 | 1.001 | 0.99965 | 98.3811 | 275.778 | 332.251 | 336.82 | 926.968 | 0 | 0 | 0
|  | 1225 | 73.5019 | 11.4413 | -5.0323 | 0.056791 | 6.4243 | 0.020783 | 1.1044 | 54.8858 | 25.3684 | -0.011811 | 23.8687 | 24.1959 | -0.00028579 | -0.032329 | 0.21894 | 24.7669 | 0.0011803 | 0.062719 | 0.050004 | 38.6818 | 44.8047 | 54.1985 | 20.7813 | 112.6643 | 0.0077694 | 0.2128 | 1.0008 | 0.99944 | 98.3828 | 275.763 | 332.303 | 336.859 | 927.078 | 0 | 0 | 0
|  | 1230 | 73.305 | 10.2923 | -3.8334 | 0.062961 | 7.1223 | 0.017363 | 0.9583 | 55.2528 | 25.2775 | -0.010001 | 23.7954 | 24.1343 | -0.00024136 | -0.027303 | 0.21894 | 24.7669 | 0.0010932 | 0.060336 | 0.049501 | 38.9305 | 44.921 | 53.8924 | 20.7825 | 111.9156 | 0.0074303 | 0.20718 | 1.0006 | 0.99944 | 98.3829 | 275.756 | 332.475 | 337.21 | 927.072 | 0 | 0 | 0
|  | 1235 | 71.6343 | 10.0252 | -3.5587 | 0.063165 | 7.1454 | 0.016348 | 0.90776 | 55.6151 | 24.9137 | -0.0094478 | 23.4565 | 23.7926 | -0.00022479 | -0.025428 | 0.21894 | 24.7669 | 0.0010327 | 0.057339 | 0.048116 | 39.1746 | 45.0325 | 53.5753 | 20.7849 | 108.7343 | 0.0072444 | 0.20156 | 1.0004 | 0.99933 | 98.3836 | 275.741 | 332.525 | 337.289 | 926.993 | 0 | 0 | 0
|  | 1240 | 71.0398 | 10.3116 | -4.465 | 0.060902 | 6.8893 | 0.017434 | 0.97546 | 55.9718 | 25.456 | -0.011188 | 23.9702 | 24.306 | -0.00027193 | -0.030761 | 0.21894 | 24.7669 | 0.0010618 | 0.059407 | 0.048124 | 39.4152 | 45.1386 | 53.2647 | 20.7886 | 113.5338 | 0.0072714 | 0.20368 | 1.0007 | 0.9994 | 98.3844 | 275.735 | 332.569 | 337.228 | 927.059 | 0 | 0 | 0
|  | 1245 | 73.1291 | 11.1566 | -1.3388 | 0.057944 | 6.5548 | 0.018633 | 1.0753 | 56.3322 | 26.3997 | -0.00308 | 24.8531 | 25.1861 | -7.7574e-05 | -0.0087753 | 0.21894 | 24.7669 | 0.0010797 | 0.062307 | 0.04971 | 39.6598 | 45.2468 | 52.9667 | 20.7893 | 122.0799 | 0.0071873 | 0.20542 | 0.99968 | 0.99933 | 98.3808 | 275.735 | 332.491 | 336.947 | 927.032 | 0 | 0 | 0
|  | 1250 | 71.181 | 10.2808 | -5.4104 | 0.061206 | 6.9237 | 0.016475 | 1.0083 | 56.693 | 25.7264 | -0.013496 | 24.2187 | 24.5377 | -0.00033115 | -0.03746 | 0.21894 | 24.7669 | 0.0010084 | 0.061715 | 0.048531 | 39.9054 | 45.3544 | 52.6778 | 20.789 | 115.9298 | 0.0070114 | 0.20797 | 1.0006 | 0.99902 | 98.3808 | 275.734 | 332.485 | 336.864 | 927.058 | 0 | 0 | 0
|  | 1255 | 70.7094 | 10.0783 | -3.6717 | 0.062021 | 7.016 | 0.019507 | 0.97851 | 57.0477 | 25.0476 | -0.0095317 | 23.5797 | 23.8911 | -0.00022772 | -0.025761 | 0.21894 | 24.7669 | 0.0012099 | 0.060689 | 0.048193 | 40.1472 | 45.4564 | 52.3574 | 20.7856 | 109.8928 | 0.0079532 | 0.20955 | 0.99991 | 0.99883 | 98.3812 | 275.741 | 332.484 | 336.875 | 927.028 | 0 | 0 | 0
|  | 1260 | 71.5523 | 10.7849 | 4.557 | 0.058649 | 6.6345 | 0.021325 | 1.046 | 57.4034 | 24.9987 | 0.011211 | 23.5321 | 23.8392 | 0.00026727 | 0.030234 | 0.21961 | 24.8425 | 0.0012507 | 0.061349 | 0.048765 | 40.3896 | 45.5583 | 52.0621 | 20.7831 | 109.4565 | 0.0081317 | 0.2116 | 0.99731 | 0.99858 | 98.383 | 275.738 | 332.463 | 336.802 | 927.056 | 0 | 0 | 0
|  | 1265 | 73.2472 | 10.1561 | -1.4056 | 0.063755 | 7.2122 | 0.017623 | 0.94418 | 57.7654 | 25.2595 | -0.0037165 | 23.79 | 24.113 | -8.9616e-05 | -0.010138 | 0.22028 | 24.9181 | 0.0011236 | 0.060196 | 0.049461 | 40.6351 | 45.6643 | 51.7622 | 20.7825 | 111.8107 | 0.007558 | 0.20693 | 0.99894 | 0.99852 | 98.3835 | 275.752 | 332.635 | 337.152 | 927.097 | 0 | 0 | 0
|  | 1270 | 71.7164 | 10.7351 | 1.618 | 0.059056 | 6.6806 | 0.017419 | 1.0476 | 58.1278 | 25.3096 | 0.0039564 | 23.8369 | 24.1508 | 9.555e-05 | 0.010809 | 0.22051 | 24.9451 | 0.0010287 | 0.061866 | 0.048848 | 40.8809 | 45.7699 | 51.4352 | 20.785 | 112.2531 | 0.0071612 | 0.21096 | 0.99797 | 0.99842 | 98.3832 | 275.753 | 332.632 | 337.013 | 927.164 | 0 | 0 | 0
|  | 1275 | 72.429 | 11.0067 | -2.8688 | 0.058171 | 6.5804 | 0.019642 | 1.028 | 58.4882 | 24.7675 | -0.0070543 | 23.3388 | 23.6566 | -0.00016688 | -0.018878 | 0.22075 | 24.9721 | 0.0011426 | 0.059799 | 0.04896 | 41.1254 | 45.8731 | 51.1673 | 20.7808 | 107.5533 | 0.0077287 | 0.20899 | 0.99914 | 0.99834 | 98.3834 | 275.753 | 332.81 | 337.342 | 927.227 | 0 | 0 | 0
|  | 1280 | 74.1626 | 10.423 | -3.0069 | 0.062899 | 7.1153 | 0.018149 | 0.98866 | 58.8546 | 25.4773 | -0.0077665 | 24.019 | 24.3518 | -0.00018913 | -0.021395 | 0.22075 | 24.9721 | 0.0011416 | 0.062186 | 0.050267 | 41.3735 | 45.9802 | 50.8467 | 20.7811 | 113.8601 | 0.0075916 | 0.21073 | 0.99932 | 0.99844 | 98.3828 | 275.761 | 332.967 | 337.581 | 927.231 | 0 | 0 | 0
|  | 1285 | 71.9048 | 10.241 | -3.1126 | 0.062068 | 7.0212 | 0.01915 | 1.0187 | 59.2198 | 24.9957 | -0.0080824 | 23.5695 | 23.903 | -0.00019319 | -0.021854 | 0.22075 | 24.9721 | 0.0011886 | 0.063227 | 0.049216 | 41.6222 | 46.0855 | 50.5447 | 20.7815 | 109.6177 | 0.0078754 | 0.21656 | 0.99948 | 0.99856 | 98.3824 | 275.768 | 333.031 | 337.743 | 927.335 | 0 | 0 | 0
|  | 1290 | 74.3894 | 11.0504 | -2.4175 | 0.059509 | 6.7318 | 0.02175 | 1.0787 | 59.5856 | 25.0051 | -0.0060156 | 23.5862 | 23.9151 | -0.00014386 | -0.016274 | 0.22075 | 24.9721 | 0.0012943 | 0.064194 | 0.050749 | 41.8721 | 46.1904 | 50.2285 | 20.776 | 109.7368 | 0.0083109 | 0.21905 | 0.99898 | 0.9983 | 98.382 | 275.765 | 333.142 | 337.787 | 927.238 | 0 | 0 | 0
|  | 1295 | 74.6485 | 10.9369 | -3.3715 | 0.060336 | 6.8254 | 0.019933 | 0.99214 | 59.9581 | 25.2487 | -0.0084192 | 23.8236 | 24.1618 | -0.00020342 | -0.023012 | 0.22075 | 24.9721 | 0.0012027 | 0.059862 | 0.0502 | 42.1245 | 46.2997 | 49.9458 | 20.7798 | 111.9207 | 0.0078838 | 0.20613 | 0.99923 | 0.99828 | 98.3806 | 275.776 | 333.248 | 337.979 | 927.249 | 0 | 0 | 0
|  | 1300 | 72.1707 | 10.4387 | -2.8264 | 0.061118 | 6.9138 | 0.018777 | 1.0591 | 60.3252 | 25.1359 | -0.0071948 | 23.6989 | 24.0097 | -0.00017275 | -0.019541 | 0.22075 | 24.9721 | 0.0011476 | 0.064731 | 0.049573 | 42.3739 | 46.404 | 49.6254 | 20.7812 | 110.8378 | 0.0076793 | 0.21957 | 0.9992 | 0.99838 | 98.3838 | 275.781 | 332.991 | 337.358 | 927.184 | 0 | 0 | 0
|  | 1305 | 74.642 | 11.8209 | -4.5949 | 0.05582 | 6.3144 | 0.025487 | 1.1287 | 60.6922 | 25.0522 | -0.010705 | 23.6336 | 23.9589 | -0.00025648 | -0.029014 | 0.22075 | 24.9721 | 0.0014227 | 0.063003 | 0.050757 | 42.6248 | 46.5075 | 49.3401 | 20.7763 | 110.1643 | 0.0088306 | 0.2156 | 0.99971 | 0.9985 | 98.3849 | 275.792 | 333.183 | 337.769 | 927.195 | 0 | 0 | 0
|  | 1310 | 77.9103 | 10.4048 | -1.9326 | 0.066194 | 7.488 | 0.020925 | 0.98099 | 61.0736 | 26.4269 | -0.0050627 | 24.934 | 25.2684 | -0.00012793 | -0.014471 | 0.22075 | 24.9721 | 0.0013851 | 0.064935 | 0.052817 | 42.8837 | 46.6211 | 49.0503 | 20.7788 | 122.6035 | 0.008378 | 0.2118 | 0.99926 | 0.99869 | 98.3862 | 275.799 | 333.232 | 337.7 | 927.195 | 0 | 0 | 0
|  | 1315 | 75.0887 | 10.753 | -1.7165 | 0.06173 | 6.9831 | 0.02085 | 0.99773 | 61.4561 | 25.5135 | -0.004341 | 24.0804 | 24.4097 | -0.00010596 | -0.011987 | 0.22075 | 24.9721 | 0.0012871 | 0.06159 | 0.050736 | 43.1426 | 46.7347 | 48.6942 | 20.7797 | 114.3134 | 0.0081749 | 0.20896 | 0.99916 | 0.99867 | 98.3856 | 275.804 | 333.345 | 337.904 | 927.244 | 0 | 0 | 0
|  | 1320 | 75.0998 | 11.0025 | -0.8428 | 0.060339 | 6.8257 | 0.022483 | 1.1291 | 61.8316 | 26.0432 | -0.0020434 | 24.5681 | 24.8873 | -5.0854e-05 | -0.0057527 | 0.22075 | 24.9721 | 0.0013566 | 0.068128 | 0.051764 | 43.3988 | 46.8421 | 48.4299 | 20.7798 | 119.05 | 0.0083448 | 0.22225 | 0.99876 | 0.99853 | 98.3844 | 275.807 | 333.178 | 337.508 | 927.798 | 0 | 0 | 0
|  | 1325 | 76.0147 | 9.8514 | -2.5402 | 0.06821 | 7.7161 | 0.019925 | 0.93815 | 62.2094 | 25.086 | -0.0072129 | 23.6858 | 24.0221 | -0.00017327 | -0.0196 | 0.22075 | 24.9721 | 0.0013591 | 0.063992 | 0.051625 | 43.6573 | 46.9505 | 48.0804 | 20.7734 | 110.5566 | 0.0085606 | 0.21797 | 0.99914 | 0.99832 | 98.3845 | 275.813 | 333.469 | 338.204 | 927.236 | 0 | 0 | 0
|  | 1330 | 78.306 | 10.5185 | -4.1297 | 0.06581 | 7.4446 | 0.020697 | 1.0123 | 62.5952 | 25.9288 | -0.010947 | 24.4902 | 24.8274 | -0.00027177 | -0.030744 | 0.22075 | 24.9721 | 0.0013621 | 0.066622 | 0.053273 | 43.9195 | 47.064 | 47.76 | 20.7737 | 118.1513 | 0.0083903 | 0.21919 | 0.99939 | 0.99815 | 98.3834 | 275.808 | 333.587 | 338.18 | 927.223 | 0 | 0 | 0
|  | 1335 | 75.4792 | 11.1318 | -3.8467 | 0.05994 | 6.7805 | 0.021847 | 1.0707 | 62.9796 | 24.7221 | -0.0097426 | 23.3491 | 23.666 | -0.00023057 | -0.026082 | 0.22075 | 24.9721 | 0.0013095 | 0.064176 | 0.05134 | 44.1811 | 47.1758 | 47.4276 | 20.7717 | 107.4036 | 0.0084356 | 0.22093 | 0.99906 | 0.99796 | 98.3821 | 275.811 | 333.568 | 338.096 | 927.217 | 0 | 0 | 0
|  | 1340 | 75.438 | 11.7106 | -4.4798 | 0.056946 | 6.4418 | 0.024674 | 1.1355 | 63.3569 | 24.8834 | -0.0107 | 23.5105 | 23.8415 | -0.00025511 | -0.028858 | 0.22075 | 24.9721 | 0.0014051 | 0.064664 | 0.051431 | 44.438 | 47.2813 | 47.1565 | 20.7726 | 108.8517 | 0.0087972 | 0.22111 | 0.99936 | 0.99814 | 98.3826 | 275.797 | 333.696 | 338.395 | 927.198 | 0 | 0 | 0
|  | 1345 | 77.8153 | 11.3071 | -2.4985 | 0.060837 | 6.882 | 0.023211 | 1.0737 | 63.7401 | 25.0542 | -0.0063322 | 23.6759 | 24.0045 | -0.000152 | -0.017195 | 0.22075 | 24.9721 | 0.0014121 | 0.065318 | 0.052822 | 44.6986 | 47.3904 | 46.8491 | 20.7689 | 110.3702 | 0.0087864 | 0.22167 | 0.99909 | 0.99837 | 98.3836 | 275.774 | 333.753 | 338.385 | 927.184 | 0 | 0 | 0
|  | 1350 | 77.5843 | 10.7028 | -0.045516 | 0.064081 | 7.249 | 0.022916 | 0.99408 | 64.1286 | 24.6743 | -0.0001233 | 23.3282 | 23.6553 | -2.9167e-06 | -0.00032994 | 0.22075 | 24.9721 | 0.0014685 | 0.063702 | 0.05247 | 44.9619 | 47.5026 | 46.5485 | 20.7672 | 107.1004 | 0.0091124 | 0.22 | 0.99871 | 0.99869 | 98.3837 | 275.764 | 333.916 | 338.597 | 927.134 | 0 | 0 | 0
|  | 1355 | 76.9715 | 10.8284 | -4.4704 | 0.062837 | 7.1083 | 0.0241 | 1.0063 | 64.5149 | 25.0077 | -0.01171 | 23.6518 | 23.9893 | -0.00028091 | -0.031777 | 0.22075 | 24.9721 | 0.0015144 | 0.063236 | 0.052089 | 45.2233 | 47.6125 | 46.2137 | 20.7712 | 110.0532 | 0.0092201 | 0.21651 | 1.0004 | 0.9991 | 98.3831 | 275.752 | 334.034 | 338.8 | 927.118 | 0 | 0 | 0
|  | 1360 | 75.6871 | 10.282 | -3.2887 | 0.065072 | 7.3611 | 0.02566 | 0.97246 | 64.8966 | 25.052 | -0.0089067 | 23.6954 | 24.0275 | -0.00021401 | -0.024209 | 0.22075 | 24.9721 | 0.0016697 | 0.06328 | 0.051462 | 45.4821 | 47.7181 | 45.9179 | 20.7738 | 110.4515 | 0.0098504 | 0.21633 | 1.0009 | 0.99987 | 98.3831 | 275.744 | 334.058 | 338.74 | 928.57 | 0 | 0 | 0
|  | 1365 | 76.858 | 11.9321 | -3.9522 | 0.056941 | 6.4413 | 0.031123 | 1.1214 | 65.278 | 25.5858 | -0.0091663 | 24.2068 | 24.551 | -0.00022504 | -0.025457 | 0.22075 | 24.9721 | 0.0017722 | 0.063852 | 0.052228 | 45.7414 | 47.8227 | 45.5744 | 20.7749 | 115.2393 | 0.010121 | 0.21433 | 1.0013 | 1.0003 | 98.384 | 275.744 | 334.148 | 338.899 | 926.928 | 0 | 0 | 0
|  | 1370 | 78.1677 | 12.0585 | -2.4047 | 0.057304 | 6.4824 | 0.03076 | 1.0904 | 65.6655 | 25.4584 | -0.0056397 | 24.0913 | 24.4341 | -0.0001378 | -0.015588 | 0.22075 | 24.9721 | 0.0017627 | 0.062482 | 0.052725 | 46.0037 | 47.931 | 45.3387 | 20.7723 | 114.1188 | 0.010118 | 0.21161 | 1.0016 | 1.0009 | 98.3844 | 275.746 | 334.217 | 338.972 | 926.925 | 0 | 0 | 0
|  | 1375 | 77.0373 | 11.0561 | -0.83895 | 0.061596 | 6.9678 | 0.02788 | 1.0199 | 66.0535 | 25.5593 | -0.0021076 | 24.1836 | 24.5185 | -5.1675e-05 | -0.0058456 | 0.22075 | 24.9721 | 0.0017173 | 0.062823 | 0.052147 | 46.2659 | 48.0389 | 44.9969 | 20.775 | 115.0099 | 0.0099059 | 0.21185 | 1.0017 | 1.0015 | 98.3848 | 275.743 | 334.173 | 338.8 | 926.974 | 0 | 0 | 0
|  | 1380 | 74.9852 | 12.3087 | -1.1907 | 0.053854 | 6.0921 | 0.031636 | 1.1607 | 66.4336 | 25.481 | -0.0026245 | 24.1106 | 24.4336 | -6.4125e-05 | -0.007254 | 0.22075 | 24.9721 | 0.0017037 | 0.062506 | 0.050982 | 46.5238 | 48.1403 | 44.7359 | 20.7786 | 114.3111 | 0.0098723 | 0.21153 | 1.0022 | 1.0019 | 98.3846 | 275.756 | 334.189 | 338.666 | 927.044 | 0 | 0 | 0
|  | 1385 | 72.8757 | 11.5658 | -3.1794 | 0.0557 | 6.301 | 0.028597 | 1.0609 | 66.8032 | 24.8928 | -0.0074213 | 23.5497 | 23.8626 | -0.00017709 | -0.020033 | 0.22075 | 24.9721 | 0.0015928 | 0.059095 | 0.049274 | 46.7744 | 48.2334 | 44.4477 | 20.7805 | 109.0745 | 0.009575 | 0.20633 | 1.0031 | 1.0022 | 98.3839 | 275.762 | 334.127 | 338.567 | 927.053 | 0 | 0 | 0
|  | 1390 | 71.5939 | 10.7772 | -0.74129 | 0.058725 | 6.6431 | 0.030398 | 1.0211 | 67.1644 | 25.0211 | -0.0018158 | 23.667 | 23.9735 | -4.3532e-05 | -0.0049245 | 0.22075 | 24.9721 | 0.0017851 | 0.059964 | 0.048789 | 47.0195 | 48.3197 | 44.1766 | 20.7832 | 110.1829 | 0.010336 | 0.20781 | 1.0028 | 1.0026 | 98.3822 | 275.745 | 334.069 | 338.395 | 927.134 | 0 | 0 | 0
|  | 1395 | 71.0363 | 10.6212 | -3.7583 | 0.059123 | 6.6882 | 0.034551 | 1.0014 | 67.521 | 25.1839 | -0.0092056 | 23.8209 | 24.1378 | -0.0002222 | -0.025136 | 0.22075 | 24.9721 | 0.0020428 | 0.059204 | 0.048474 | 47.2627 | 48.4021 | 43.8646 | 20.7855 | 111.6211 | 0.011346 | 0.20481 | 1.0038 | 1.0027 | 98.3812 | 275.782 | 334.068 | 338.512 | 927.084 | 0 | 0 | 0
|  | 1400 | 72.0482 | 12.3718 | 1.1423 | 0.051481 | 5.8236 | 0.034371 | 1.1096 | 67.8787 | 25.5398 | 0.0024034 | 24.1565 | 24.4686 | 5.8808e-05 | 0.0066525 | 0.2209 | 24.9887 | 0.0017694 | 0.057122 | 0.048603 | 47.5054 | 48.4848 | 43.5944 | 20.7875 | 114.793 | 0.010122 | 0.19729 | 1.0026 | 1.0029 | 98.3822 | 275.786 | 334.053 | 338.37 | 927.087 | 0 | 0 | 0
|  | 1405 | 66.7333 | 10.7117 | -5.9848 | 0.055073 | 6.2299 | 0.027501 | 1.0713 | 68.2257 | 25.2432 | -0.013652 | 23.8606 | 24.143 | -0.0003296 | -0.037285 | 0.22105 | 25.0054 | 0.0015146 | 0.059 | 0.045907 | 47.7417 | 48.5592 | 43.3372 | 20.7951 | 112.07 | 0.0091626 | 0.20391 | 1.0046 | 1.003 | 98.3817 | 275.775 | 333.839 | 337.791 | 927.089 | 0 | 0 | 0
|  | 1410 | 68.295 | 10.8754 | -6.1434 | 0.055513 | 6.2798 | 0.02849 | 1.0474 | 68.5632 | 25.0154 | -0.014255 | 23.6413 | 23.9239 | -0.00034104 | -0.03858 | 0.22105 | 25.0054 | 0.0015816 | 0.058145 | 0.046647 | 47.9731 | 48.6264 | 43.0462 | 20.7909 | 110.0381 | 0.009496 | 0.20306 | 1.0047 | 1.0031 | 98.3811 | 275.785 | 333.782 | 337.772 | 927.031 | 0 | 0 | 0
|  | 1415 | 68.5262 | 10.9851 | -2.5252 | 0.055145 | 6.2381 | 0.033258 | 1.0424 | 68.9053 | 25.0499 | -0.0058112 | 23.6774 | 23.9628 | -0.00013925 | -0.015752 | 0.22105 | 25.0054 | 0.001834 | 0.057482 | 0.046771 | 48.2066 | 48.6963 | 42.7832 | 20.7907 | 110.3581 | 0.010529 | 0.20111 | 1.0038 | 1.0032 | 98.3808 | 275.795 | 333.831 | 337.855 | 926.959 | 0 | 0 | 0
|  | 1420 | 68.0726 | 10.7405 | -0.46176 | 0.056027 | 6.3379 | 0.032736 | 1.0107 | 69.2468 | 25.0944 | -0.0010784 | 23.7108 | 23.9909 | -2.5871e-05 | -0.0029266 | 0.22105 | 25.0054 | 0.0018341 | 0.056628 | 0.046397 | 48.4395 | 48.7653 | 42.4937 | 20.7924 | 110.7098 | 0.010516 | 0.1986 | 1.0033 | 1.0032 | 98.3803 | 275.798 | 333.71 | 337.653 | 927.036 | 0 | 0 | 0
|  | 1425 | 68.5119 | 11.1035 | -3.2457 | 0.054545 | 6.1703 | 0.036234 | 1.0514 | 69.5882 | 25.0381 | -0.0073968 | 23.6546 | 23.9342 | -0.00017704 | -0.020027 | 0.22105 | 25.0054 | 0.0019764 | 0.057346 | 0.046799 | 48.6725 | 48.8338 | 42.2255 | 20.7905 | 110.2001 | 0.011121 | 0.20083 | 1.004 | 1.0032 | 98.3777 | 275.8 | 333.668 | 337.612 | 926.428 | 0 | 0 | 0
|  | 1430 | 69.0535 | 11.0731 | -2.6046 | 0.055128 | 6.2361 | 0.038045 | 1.0093 | 69.9321 | 25.1968 | -0.0059602 | 23.8044 | 24.0904 | -0.00014358 | -0.016243 | 0.22105 | 25.0054 | 0.0020974 | 0.055638 | 0.046883 | 48.9067 | 48.9036 | 41.9463 | 20.7913 | 111.6006 | 0.011566 | 0.19541 | 1.0038 | 1.0032 | 98.3781 | 275.807 | 333.665 | 337.674 | 926.398 | 0 | 0 | 0
|  | 1435 | 66.6901 | 11.017 | -4.9879 | 0.053512 | 6.0534 | 0.032166 | 1.0491 | 70.2715 | 25.0696 | -0.011137 | 23.682 | 23.9653 | -0.00026691 | -0.030194 | 0.22105 | 25.0054 | 0.0017213 | 0.056138 | 0.04553 | 49.1377 | 48.9697 | 41.6768 | 20.7953 | 110.4666 | 0.010058 | 0.19746 | 1.0044 | 1.0031 | 98.3795 | 275.8 | 333.635 | 337.625 | 926.564 | 0 | 0 | 0
|  | 1440 | 67.704 | 11.75 | 0.34373 | 0.050937 | 5.7621 | 0.036454 | 1.1274 | 70.6075 | 25.4882 | 0.00071907 | 24.0722 | 24.3491 | 1.7509e-05 | 0.0019806 | 0.22109 | 25.0103 | 0.0018569 | 0.057428 | 0.046331 | 49.3674 | 49.033 | 41.412 | 20.7952 | 114.1612 | 0.010492 | 0.19837 | 1.003 | 1.0031 | 98.3799 | 275.83 | 333.562 | 337.399 | 928.336 | 0 | 0 | 0
|  | 1445 | 68.995 | 11.5104 | -5.1561 | 0.052988 | 5.9942 | 0.040197 | 1.1082 | 70.9492 | 25.9943 | -0.010999 | 24.5492 | 24.8403 | -0.00027322 | -0.030907 | 0.22113 | 25.0153 | 0.00213 | 0.058723 | 0.047339 | 49.6016 | 49.0998 | 41.1617 | 20.7949 | 118.7355 | 0.011431 | 0.19877 | 1.0042 | 1.003 | 98.3794 | 275.813 | 333.549 | 337.503 | 927.117 | 0 | 0 | 0
|  | 1450 | 67.3879 | 10.7225 | -4.8687 | 0.055557 | 6.2848 | 0.036275 | 0.99805 | 71.2902 | 24.846 | -0.011385 | 23.473 | 23.7583 | -0.00027049 | -0.030599 | 0.22113 | 25.0153 | 0.0020153 | 0.055449 | 0.045916 | 49.8347 | 49.1657 | 40.8814 | 20.7924 | 108.5147 | 0.011346 | 0.19697 | 1.0042 | 1.0029 | 98.3791 | 275.829 | 333.666 | 337.722 | 927.025 | 0 | 0 | 0
|  | 1455 | 67.6214 | 11.1995 | -3.3315 | 0.053375 | 6.0379 | 0.036777 | 1.0298 | 71.6277 | 25.1573 | -0.0073912 | 23.7699 | 24.0584 | -0.00017782 | -0.020115 | 0.22113 | 25.0153 | 0.001963 | 0.054968 | 0.045952 | 50.0644 | 49.2287 | 40.612 | 20.7944 | 111.2641 | 0.011027 | 0.19389 | 1.0036 | 1.0028 | 98.3767 | 275.819 | 333.705 | 337.756 | 927.032 | 0 | 0 | 0
|  | 1460 | 68.4586 | 11.7651 | -6.3386 | 0.051438 | 5.8188 | 0.037954 | 1.1039 | 71.9679 | 25.5356 | -0.013362 | 24.1173 | 24.4017 | -0.00032605 | -0.036883 | 0.22113 | 25.0153 | 0.0019523 | 0.056782 | 0.04668 | 50.296 | 49.2931 | 40.3476 | 20.7943 | 114.588 | 0.010864 | 0.19643 | 1.004 | 1.0025 | 98.3769 | 275.798 | 333.567 | 337.501 | 927.087 | 0 | 0 | 0
|  | 1465 | 65.1334 | 10.8463 | -3.6911 | 0.053086 | 6.0052 | 0.036362 | 1.0251 | 72.3019 | 24.7765 | -0.0082799 | 23.3953 | 23.6651 | -0.00019594 | -0.022166 | 0.22113 | 25.0153 | 0.0019303 | 0.05442 | 0.044506 | 50.5239 | 49.3528 | 40.0932 | 20.7971 | 107.8529 | 0.011015 | 0.19464 | 1.0033 | 1.0023 | 98.3769 | 275.812 | 333.494 | 337.34 | 927.469 | 0 | 0 | 0
|  | 1470 | 64.2204 | 10.3675 | -1.7558 | 0.054758 | 6.1944 | 0.035651 | 0.9965 | 72.6253 | 24.9373 | -0.0040366 | 23.5512 | 23.8176 | -9.6142e-05 | -0.010876 | 0.22113 | 25.0153 | 0.0019522 | 0.054567 | 0.044044 | 50.7453 | 49.405 | 39.8173 | 20.7998 | 109.2764 | 0.011053 | 0.1941 | 1.0026 | 1.0021 | 98.378 | 275.811 | 333.552 | 337.325 | 927.112 | 0 | 0 | 0
|  | 1475 | 66.5244 | 12.7166 | -6.5396 | 0.046245 | 5.2313 | 0.047662 | 1.2458 | 72.9521 | 25.858 | -0.012256 | 24.4081 | 24.6761 | -0.00030242 | -0.034211 | 0.22113 | 25.0153 | 0.0022041 | 0.057611 | 0.045861 | 50.9701 | 49.4591 | 39.5549 | 20.7992 | 117.4337 | 0.011772 | 0.19672 | 1.0033 | 1.0019 | 98.3781 | 275.819 | 333.38 | 337.04 | 927.075 | 0 | 0 | 0
|  | 1480 | 65.4891 | 8.9835 | -4.402 | 0.064443 | 7.2899 | 0.034346 | 0.87457 | 73.2822 | 25.4265 | -0.011689 | 24.0015 | 24.2699 | -0.00028368 | -0.032091 | 0.22113 | 25.0153 | 0.0022134 | 0.05636 | 0.04511 | 51.1975 | 49.515 | 39.3272 | 20.7991 | 113.5508 | 0.01196 | 0.19597 | 1.003 | 1.0017 | 98.378 | 275.809 | 333.39 | 337.118 | 926.969 | 0 | 0 | 0
|  | 1485 | 68.6252 | 11.8932 | -3.3687 | 0.051008 | 5.7701 | 0.043507 | 1.1025 | 73.6175 | 25.9482 | -0.0069356 | 24.497 | 24.7755 | -0.00017183 | -0.019438 | 0.22113 | 25.0153 | 0.0022192 | 0.056237 | 0.046797 | 51.4273 | 49.574 | 38.9469 | 20.7965 | 118.2725 | 0.011802 | 0.19272 | 1.0023 | 1.0015 | 98.3756 | 275.832 | 333.43 | 337.221 | 926.993 | 0 | 0 | 0
|  | 1490 | 66.7131 | 16.4417 | -6.7721 | 0.035869 | 4.0575 | 0.059728 | 1.5143 | 73.9558 | 24.8687 | -0.010227 | 23.4782 | 23.7505 | -0.00024291 | -0.027478 | 0.22113 | 25.0153 | 0.0021424 | 0.054318 | 0.04543 | 51.6578 | 49.6348 | 38.8191 | 20.7944 | 108.6383 | 0.011866 | 0.19384 | 1.0025 | 1.0013 | 98.3734 | 275.805 | 333.435 | 337.302 | 927.059 | 0 | 0 | 0
|  | 1495 | 66.7208 | 11.2054 | 1.048 | 0.052637 | 5.9544 | 0.040289 | 1.0113 | 74.2894 | 25.1838 | 0.0022932 | 23.7773 | 24.0542 | 5.5161e-05 | 0.0062399 | 0.22127 | 25.0309 | 0.0021207 | 0.05323 | 0.045264 | 51.8846 | 49.6919 | 38.5511 | 20.797 | 111.4166 | 0.011666 | 0.1892 | 1.001 | 1.0012 | 98.3738 | 275.814 | 333.458 | 337.34 | 927.186 | 0 | 0 | 0
|  | 1500 | 65.9908 | 11.9027 | -4.1369 | 0.049011 | 5.5442 | 0.041391 | 1.124 | 74.6212 | 25.4177 | -0.0083612 | 23.981 | 24.249 | -0.00020275 | -0.022936 | 0.22141 | 25.0465 | 0.0020286 | 0.05509 | 0.045117 | 52.1105 | 49.7474 | 38.3132 | 20.7991 | 113.4145 | 0.011211 | 0.19273 | 1.002 | 1.001 | 98.3724 | 275.811 | 333.219 | 336.943 | 927.224 | 0 | 0 | 0
|  | 1505 | 67.0331 | 11.7088 | -5.4517 | 0.050609 | 5.725 | 0.046194 | 1.0764 | 74.9537 | 25.437 | -0.011358 | 24.0069 | 24.2912 | -0.0002759 | -0.031211 | 0.22141 | 25.0465 | 0.0023379 | 0.054474 | 0.045709 | 52.3376 | 49.8031 | 38.0574 | 20.7971 | 113.623 | 0.012462 | 0.19103 | 1.0019 | 1.0006 | 98.3717 | 275.827 | 333.326 | 337.274 | 926.998 | 0 | 0 | 0
|  | 1510 | 66.0872 | 11.9298 | -5.6528 | 0.048971 | 5.5397 | 0.046388 | 1.0903 | 75.2865 | 25.4951 | -0.011372 | 24.0619 | 24.3424 | -0.00027682 | -0.031315 | 0.22141 | 25.0465 | 0.0022717 | 0.053392 | 0.045008 | 52.5644 | 49.8586 | 37.8106 | 20.7999 | 114.1432 | 0.012172 | 0.18791 | 1.0015 | 1.0002 | 98.3737 | 275.798 | 333.329 | 337.215 | 927.055 | 0 | 0 | 0
|  | 1515 | 63.7525 | 12.1609 | -5.2131 | 0.046343 | 5.2424 | 0.050073 | 1.1584 | 75.6111 | 25.3239 | -0.0099912 | 23.9006 | 24.1806 | -0.00024159 | -0.027329 | 0.22141 | 25.0465 | 0.0023205 | 0.053683 | 0.043806 | 52.7864 | 49.9083 | 37.5672 | 20.8031 | 112.6169 | 0.012434 | 0.1896 | 1.0006 | 0.99951 | 98.3742 | 275.804 | 333.332 | 337.237 | 927.152 | 0 | 0 | 0
|  | 1520 | 65.9546 | 9.6313 | -3.5558 | 0.060536 | 6.8479 | 0.039636 | 0.88424 | 75.9354 | 25.8043 | -0.0087304 | 24.3598 | 24.6557 | -0.00021525 | -0.02435 | 0.22141 | 25.0465 | 0.0023994 | 0.053528 | 0.04501 | 53.0085 | 49.9575 | 37.3295 | 20.8018 | 116.958 | 0.012573 | 0.18661 | 0.99992 | 0.99893 | 98.3752 | 275.814 | 333.411 | 337.462 | 927.816 | 0 | 0 | 0
|  | 1525 | 63.407 | 10.8177 | -2.6056 | 0.051815 | 5.8614 | 0.042439 | 1.0228 | 76.2588 | 25.5982 | -0.0055237 | 24.1607 | 24.4417 | -0.00013501 | -0.015273 | 0.22141 | 25.0465 | 0.002199 | 0.052998 | 0.04347 | 53.2297 | 50.0058 | 36.989 | 20.806 | 115.0758 | 0.011841 | 0.18635 | 0.99872 | 0.99809 | 98.3753 | 275.792 | 333.35 | 337.227 | 927.251 | 0 | 0 | 0
|  | 1530 | 61.8617 | 14.1237 | -3.0423 | 0.038719 | 4.38 | 0.054284 | 1.365 | 76.572 | 25.1322 | -0.004911 | 23.7189 | 23.986 | -0.0001178 | -0.013325 | 0.22141 | 25.0465 | 0.0021019 | 0.052852 | 0.042569 | 53.4448 | 50.047 | 36.8171 | 20.8064 | 110.9149 | 0.011606 | 0.18849 | 0.99788 | 0.99732 | 98.3758 | 275.805 | 333.322 | 337.075 | 927.351 | 0 | 0 | 0
|  | 1535 | 62.89 | 11.9417 | -4.7718 | 0.046555 | 5.2664 | 0.047301 | 1.1118 | 76.8839 | 25.1196 | -0.0092773 | 23.6941 | 23.946 | -0.00022215 | -0.025131 | 0.22141 | 25.0465 | 0.0022021 | 0.051759 | 0.042999 | 53.6587 | 50.0872 | 36.5768 | 20.8048 | 110.7436 | 0.012023 | 0.1857 | 0.99792 | 0.99686 | 98.3754 | 275.801 | 333.14 | 336.681 | 927.246 | 0 | 0 | 0
|  | 1540 | 64.1954 | 11.4878 | -3.758 | 0.049399 | 5.5881 | 0.042218 | 1.1039 | 77.2016 | 25.7772 | -0.0075628 | 24.3015 | 24.5467 | -0.00018564 | -0.021 | 0.22141 | 25.0465 | 0.0020855 | 0.054533 | 0.044087 | 53.8764 | 50.1309 | 36.355 | 20.8049 | 116.5557 | 0.011324 | 0.18932 | 0.99714 | 0.99629 | 98.3702 | 275.807 | 332.964 | 336.324 | 927.253 | 0 | 0 | 0
|  | 1545 | 61.6539 | 10.7947 | -1.5037 | 0.05049 | 5.7115 | 0.044803 | 1.0347 | 77.5162 | 24.4665 | -0.0032587 | 23.062 | 23.2971 | -7.5919e-05 | -0.0085881 | 0.22141 | 25.0465 | 0.0022621 | 0.05224 | 0.04242 | 54.0927 | 50.1723 | 36.086 | 20.8028 | 104.9862 | 0.012519 | 0.19061 | 0.99616 | 0.99579 | 98.3689 | 275.819 | 332.908 | 336.302 | 927.666 | 0 | 0 | 0
|  | 1550 | 65.6315 | 12.015 | -1.4365 | 0.048288 | 5.4625 | 0.055945 | 1.1161 | 77.8344 | 25.3491 | -0.0028722 | 23.8939 | 24.1499 | -6.9364e-05 | -0.0078467 | 0.22141 | 25.0465 | 0.0027015 | 0.053896 | 0.045005 | 54.3112 | 50.2157 | 35.8546 | 20.799 | 112.6975 | 0.013978 | 0.19002 | 0.99541 | 0.99509 | 98.3699 | 275.811 | 332.907 | 336.474 | 927.101 | 0 | 0 | 0
|  | 1555 | 65.7238 | 12.4733 | -3.1768 | 0.046579 | 5.2692 | 0.06084 | 1.1246 | 78.1628 | 25.1909 | -0.0061659 | 23.7443 | 23.9985 | -0.00014797 | -0.016739 | 0.22141 | 25.0465 | 0.0028339 | 0.052383 | 0.044877 | 54.5359 | 50.2655 | 35.6024 | 20.7985 | 111.293 | 0.014591 | 0.18694 | 0.99463 | 0.99393 | 98.3723 | 275.816 | 332.902 | 336.465 | 927.07 | 0 | 0 | 0
|  | 1560 | 64.2093 | 11.5158 | -3.4055 | 0.04929 | 5.5758 | 0.050776 | 1.0981 | 78.4876 | 25.4117 | -0.0069332 | 23.9548 | 24.2109 | -0.00016786 | -0.018988 | 0.22141 | 25.0465 | 0.0025028 | 0.054124 | 0.044193 | 54.7586 | 50.3126 | 35.3834 | 20.8023 | 113.264 | 0.013142 | 0.19026 | 0.99374 | 0.99296 | 98.3731 | 275.822 | 332.934 | 336.493 | 927.207 | 0 | 0 | 0
|  | 1565 | 65.1378 | 11.4245 | 1.9095 | 0.050402 | 5.7016 | 0.053229 | 1.0776 | 78.811 | 25.4373 | 0.0039688 | 23.9812 | 24.2496 | 9.6242e-05 | 0.010887 | 0.22165 | 25.0737 | 0.0026828 | 0.054314 | 0.044795 | 54.9811 | 50.3585 | 35.1114 | 20.8003 | 113.5025 | 0.013864 | 0.19061 | 0.99263 | 0.99308 | 98.3704 | 275.826 | 332.966 | 336.693 | 927.18 | 0 | 0 | 0
|  | 1570 | 63.9643 | 12.0536 | -2.7087 | 0.046911 | 5.3067 | 0.055324 | 1.1276 | 79.1337 | 24.9971 | -0.0053291 | 23.5753 | 23.8444 | -0.00012707 | -0.014374 | 0.22189 | 25.1009 | 0.0025953 | 0.052899 | 0.043907 | 55.2028 | 50.4037 | 34.8843 | 20.8007 | 109.6506 | 0.013694 | 0.18936 | 0.99391 | 0.99331 | 98.3691 | 275.816 | 333.095 | 336.897 | 927.142 | 0 | 0 | 0
|  | 1575 | 63.5837 | 10.8984 | -3.7306 | 0.051575 | 5.8342 | 0.047835 | 1.0577 | 79.4526 | 25.0559 | -0.008052 | 23.6282 | 23.8952 | -0.0001924 | -0.021765 | 0.22189 | 25.1009 | 0.0024671 | 0.054553 | 0.043902 | 55.4223 | 50.4461 | 34.6337 | 20.8011 | 110.1551 | 0.01314 | 0.19338 | 0.9945 | 0.99359 | 98.3676 | 275.826 | 333.059 | 336.822 | 927.234 | 0 | 0 | 0
|  | 1580 | 65.6958 | 11.8109 | -1.2226 | 0.049171 | 5.5623 | 0.052328 | 1.1324 | 79.7758 | 25.5173 | -0.0024694 | 24.0619 | 24.3452 | -6.0118e-05 | -0.0068007 | 0.22189 | 25.1009 | 0.002573 | 0.055681 | 0.045262 | 55.6453 | 50.491 | 34.3762 | 20.7992 | 114.2432 | 0.013385 | 0.1937 | 0.9939 | 0.99362 | 98.3674 | 275.824 | 333.039 | 336.96 | 927.176 | 0 | 0 | 0
|  | 1585 | 66.1655 | 12.2801 | -1.7389 | 0.04763 | 5.388 | 0.049251 | 1.1733 | 80.1055 | 25.6049 | -0.0033896 | 24.1503 | 24.4342 | -8.2822e-05 | -0.009369 | 0.22189 | 25.1009 | 0.0023458 | 0.055885 | 0.045458 | 55.8721 | 50.5397 | 34.1409 | 20.799 | 115.0561 | 0.012432 | 0.19373 | 0.99404 | 0.99366 | 98.3674 | 275.821 | 333.119 | 337.035 | 927.875 | 0 | 0 | 0
|  | 1590 | 63.0785 | 10.6718 | -3.4899 | 0.052251 | 5.9107 | 0.041451 | 1.0796 | 80.4286 | 24.6397 | -0.0077591 | 23.2372 | 23.5018 | -0.00018235 | -0.020628 | 0.22189 | 25.1009 | 0.0021659 | 0.056412 | 0.043787 | 56.0952 | 50.584 | 33.8922 | 20.7989 | 106.5328 | 0.012048 | 0.20077 | 0.99461 | 0.99373 | 98.3675 | 275.825 | 333.079 | 336.872 | 926.608 | 0 | 0 | 0
|  | 1595 | 66.3162 | 10.4577 | -3.222 | 0.056058 | 6.3414 | 0.038443 | 1.0135 | 80.7521 | 24.6732 | -0.00767 | 23.2744 | 23.5485 | -0.00018062 | -0.020432 | 0.22189 | 25.1009 | 0.002155 | 0.056814 | 0.045596 | 56.3186 | 50.6283 | 33.6202 | 20.7924 | 106.8485 | 0.01199 | 0.20163 | 0.99467 | 0.99381 | 98.3676 | 275.822 | 333.16 | 337.083 | 926.547 | 0 | 0 | 0
|  | 1600 | 73.825 | 13.611 | -2.0738 | 0.047947 | 5.4239 | 0.044357 | 1.2144 | 81.1024 | 26.3753 | -0.003946 | 24.8925 | 25.1979 | -9.9431e-05 | -0.011248 | 0.22189 | 25.1009 | 0.0021268 | 0.058227 | 0.049881 | 56.5573 | 50.689 | 33.3459 | 20.7885 | 122.1602 | 0.011297 | 0.19538 | 0.99437 | 0.99392 | 98.3685 | 275.824 | 333.328 | 337.418 | 926.667 | 0 | 0 | 0
|  | 1605 | 68.9134 | 12.9524 | -1.6795 | 0.047033 | 5.3205 | 0.042929 | 1.1971 | 81.4593 | 24.9328 | -0.0033174 | 23.5287 | 23.8112 | -7.8992e-05 | -0.0089357 | 0.22189 | 25.1009 | 0.0020191 | 0.056303 | 0.046874 | 56.7992 | 50.7534 | 33.1332 | 20.7895 | 109.1527 | 0.011332 | 0.19871 | 0.99445 | 0.99407 | 98.3681 | 275.83 | 333.293 | 337.294 | 927.29 | 0 | 0 | 0
|  | 1610 | 68.3332 | 12.6882 | -0.52579 | 0.047609 | 5.3856 | 0.042453 | 1.1531 | 81.8024 | 24.9005 | -0.0010526 | 23.4997 | 23.7823 | -2.5032e-05 | -0.0028317 | 0.22189 | 25.1009 | 0.0020211 | 0.054896 | 0.046347 | 57.0323 | 50.8089 | 32.873 | 20.7912 | 108.8766 | 0.011352 | 0.19518 | 0.99448 | 0.99436 | 98.368 | 275.848 | 333.314 | 337.323 | 927.228 | 0 | 0 | 0
|  | 1615 | 70.0987 | 13.508 | -2.6816 | 0.045875 | 5.1894 | 0.045073 | 1.1588 | 82.1485 | 25.6068 | -0.0050302 | 24.1691 | 24.4554 | -0.00012302 | -0.013916 | 0.22189 | 25.1009 | 0.0020677 | 0.053162 | 0.047065 | 57.2658 | 50.8659 | 32.6591 | 20.7933 | 115.1542 | 0.011308 | 0.18672 | 0.99522 | 0.99465 | 98.3686 | 275.839 | 333.354 | 337.303 | 927.275 | 0 | 0 | 0
|  | 1620 | 66.2523 | 11.9892 | -5.2638 | 0.04885 | 5.526 | 0.044763 | 1.076 | 82.4893 | 25.3267 | -0.010637 | 23.9005 | 24.1726 | -0.00025713 | -0.029087 | 0.22189 | 25.1009 | 0.0021866 | 0.052564 | 0.044937 | 57.4958 | 50.9193 | 32.4091 | 20.7991 | 112.6287 | 0.011886 | 0.18668 | 0.99615 | 0.99495 | 98.3693 | 275.847 | 333.294 | 337.089 | 927.291 | 0 | 0 | 0
|  | 1625 | 68.2369 | 12.3117 | -2.4509 | 0.048995 | 5.5424 | 0.045543 | 1.0522 | 82.8256 | 25.5783 | -0.0049206 | 24.1314 | 24.4042 | -0.00012008 | -0.013584 | 0.22189 | 25.1009 | 0.0022314 | 0.051553 | 0.045878 | 57.7228 | 50.9696 | 32.1751 | 20.7974 | 114.8467 | 0.011979 | 0.18274 | 0.99593 | 0.99537 | 98.3693 | 275.848 | 333.205 | 336.971 | 927.558 | 0 | 0 | 0
|  | 1630 | 65.9901 | 15.2421 | 0.14956 | 0.038272 | 4.3295 | 0.058701 | 1.2689 | 83.1611 | 25.1729 | 0.00023853 | 23.7366 | 23.9967 | 5.7239e-06 | 0.0006475 | 0.22191 | 25.1025 | 0.0022466 | 0.048564 | 0.044211 | 57.9481 | 51.0191 | 31.9321 | 20.8007 | 111.1773 | 0.012187 | 0.17706 | 0.9956 | 0.99563 | 98.3681 | 275.852 | 333.031 | 336.68 | 927.108 | 0 | 0 | 0
|  | 1635 | 64.449 | 16.3184 | -4.3647 | 0.034913 | 3.9495 | 0.066678 | 1.4015 | 83.4872 | 25.6641 | -0.0062328 | 24.1928 | 24.4489 | -0.00015239 | -0.017238 | 0.22192 | 25.1041 | 0.0023279 | 0.048933 | 0.043469 | 58.1673 | 51.0625 | 31.7828 | 20.8064 | 115.5252 | 0.012338 | 0.17557 | 0.99665 | 0.99594 | 98.3665 | 275.848 | 332.934 | 336.459 | 927.156 | 0 | 0 | 0
|  | 1640 | 62.3095 | 12.0589 | -1.9573 | 0.045677 | 5.1671 | 0.053021 | 1.0461 | 83.8041 | 25.57 | -0.0036725 | 24.0965 | 24.3447 | -8.9405e-05 | -0.010114 | 0.22192 | 25.1041 | 0.0024219 | 0.047781 | 0.042173 | 58.3814 | 51.1001 | 31.5673 | 20.8104 | 114.6434 | 0.012752 | 0.17307 | 0.99654 | 0.99613 | 98.3672 | 275.835 | 332.83 | 336.258 | 927.136 | 0 | 0 | 0
|  | 1645 | 61.0478 | 15.8597 | -3.3045 | 0.034027 | 3.8492 | 0.071798 | 1.3653 | 84.1125 | 25.7849 | -0.0045814 | 24.2942 | 24.5434 | -0.00011244 | -0.01272 | 0.22192 | 25.1041 | 0.0024431 | 0.046459 | 0.0413 | 58.5901 | 51.1322 | 31.3509 | 20.8147 | 116.5555 | 0.012756 | 0.16867 | 0.99667 | 0.99615 | 98.3673 | 275.854 | 332.765 | 336.178 | 927.098 | 0 | 0 | 0
|  | 1650 | 58.9482 | 17.0692 | -0.8933 | 0.030529 | 3.4535 | 0.075718 | 1.4485 | 84.4125 | 25.186 | -0.0011391 | 23.7131 | 23.9405 | -2.7271e-05 | -0.003085 | 0.22192 | 25.1041 | 0.0023116 | 0.044222 | 0.039767 | 58.7927 | 51.1591 | 31.2177 | 20.8168 | 111.1253 | 0.012449 | 0.16565 | 0.99613 | 0.996 | 98.3666 | 275.812 | 332.528 | 335.717 | 927.211 | 0 | 0 | 0
|  | 1655 | 56.5177 | 11.8748 | -4.1129 | 0.042074 | 4.7595 | 0.059172 | 1.061 | 84.7012 | 25.5209 | -0.0071404 | 24.0148 | 24.2343 | -0.00017304 | -0.019575 | 0.22192 | 25.1041 | 0.0024896 | 0.04464 | 0.038589 | 58.9886 | 51.179 | 31.0276 | 20.8229 | 114.035 | 0.013045 | 0.16521 | 0.99694 | 0.99613 | 98.367 | 275.83 | 332.34 | 335.378 | 927.172 | 0 | 0 | 0
|  | 1660 | 56.1351 | 12.5896 | -1.7242 | 0.039416 | 4.4588 | 0.067053 | 1.0622 | 84.9828 | 25.4266 | -0.0028161 | 23.9168 | 24.1335 | -6.7963e-05 | -0.0076881 | 0.22192 | 25.1041 | 0.002643 | 0.041869 | 0.038021 | 59.1801 | 51.1945 | 30.8123 | 20.8244 | 113.1506 | 0.013707 | 0.15846 | 0.99651 | 0.99619 | 98.3663 | 275.822 | 332.212 | 335.222 | 927.133 | 0 | 0 | 0
|  | 1665 | 54.0464 | 11.8696 | -5.0361 | 0.040252 | 4.5534 | 0.067472 | 1.0712 | 85.2583 | 25.4084 | -0.0084192 | 23.8797 | 24.0771 | -0.00020271 | -0.022931 | 0.22192 | 25.1041 | 0.0027159 | 0.043118 | 0.037109 | 59.368 | 51.2062 | 30.6327 | 20.8275 | 112.8936 | 0.014011 | 0.16177 | 0.99714 | 0.99618 | 98.3664 | 275.82 | 331.934 | 334.678 | 928.771 | 0 | 0 | 0
|  | 1670 | 55.0069 | 16.8059 | -5.3499 | 0.028934 | 3.2731 | 0.10692 | 1.4347 | 85.5309 | 25.7002 | -0.006355 | 24.1494 | 24.3579 | -0.0001548 | -0.017511 | 0.22192 | 25.1041 | 0.0030935 | 0.041512 | 0.037537 | 59.5546 | 51.2161 | 30.4239 | 20.8275 | 115.4804 | 0.015405 | 0.15639 | 0.99688 | 0.99616 | 98.3661 | 275.812 | 331.871 | 334.736 | 926.911 | 0 | 0 | 0
|  | 1675 | 51.7315 | 20.1509 | 6.2768 | 0.022694 | 2.5672 | 0.12319 | 1.6908 | 85.7977 | 25.2541 | 0.0059516 | 23.7304 | 23.934 | 0.00014245 | 0.016114 | 0.22228 | 25.1444 | 0.0027956 | 0.038371 | 0.035167 | 59.7363 | 51.2225 | 30.3352 | 20.8337 | 111.5069 | 0.014405 | 0.15009 | 0.99575 | 0.99642 | 98.367 | 275.801 | 331.874 | 334.721 | 926.865 | 0 | 0 | 0
|  | 1680 | 49.1642 | 10.5079 | -4.9221 | 0.041361 | 4.6788 | 0.069465 | 0.9378 | 86.05 | 25.5536 | -0.0084143 | 23.9937 | 24.1946 | -0.00020358 | -0.02303 | 0.22263 | 25.1847 | 0.0028731 | 0.038788 | 0.033875 | 59.9089 | 51.2202 | 30.1682 | 20.8397 | 114.0814 | 0.014585 | 0.14999 | 0.99771 | 0.99676 | 98.3655 | 275.799 | 331.623 | 334.399 | 927.028 | 0 | 0 | 0
|  | 1685 | 48.6821 | 12.0137 | -4.9852 | 0.035822 | 4.0522 | 0.095132 | 1.0688 | 86.2946 | 25.9226 | -0.0072842 | 24.3235 | 24.5158 | -0.00017858 | -0.020201 | 0.22263 | 25.1847 | 0.0034078 | 0.038288 | 0.033753 | 60.078 | 51.2134 | 29.9489 | 20.8419 | 117.3191 | 0.016552 | 0.1473 | 0.99781 | 0.99698 | 98.367 | 275.796 | 331.397 | 334.017 | 927.073 | 0 | 0 | 0
|  | 1690 | 48.7406 | 15.3332 | 1.466 | 0.0281 | 3.1788 | 0.11857 | 1.3255 | 86.5382 | 25.4688 | 0.0017112 | 23.8921 | 24.074 | 4.1195e-05 | 0.00466 | 0.22274 | 25.1964 | 0.0033317 | 0.037247 | 0.033592 | 60.2464 | 51.206 | 29.815 | 20.8403 | 113.2212 | 0.016485 | 0.14634 | 0.9971 | 0.99729 | 98.3651 | 275.802 | 331.318 | 333.841 | 927.179 | 0 | 0 | 0
|  | 1695 | 49.9431 | 15.61 | -8.9675 | 0.028283 | 3.1994 | 0.12246 | 1.2791 | 86.7849 | 25.8818 | -0.010381 | 24.2612 | 24.432 | -0.00025363 | -0.028691 | 0.22284 | 25.208 | 0.0034634 | 0.036177 | 0.034136 | 60.4157 | 51.2005 | 29.6586 | 20.8403 | 116.8343 | 0.016795 | 0.14208 | 0.9987 | 0.99752 | 98.3642 | 275.776 | 331.068 | 333.399 | 927.107 | 0 | 0 | 0
|  | 1700 | 48.4213 | 15.6174 | 0.81561 | 0.027408 | 3.1005 | 0.12404 | 1.2495 | 87.0308 | 25.361 | 0.00093436 | 23.7588 | 23.9249 | 2.2354e-05 | 0.0025288 | 0.22289 | 25.2143 | 0.0033997 | 0.034246 | 0.032989 | 60.5835 | 51.1946 | 29.5316 | 20.842 | 112.1127 | 0.01682 | 0.13896 | 0.99779 | 0.9979 | 98.3639 | 275.799 | 330.87 | 333.183 | 927.045 | 0 | 0 | 0
|  | 1705 | 47.3633 | 13.144 | -4.851 | 0.031854 | 3.6034 | 0.11814 | 1.0656 | 87.2702 | 26.2419 | -0.0062459 | 24.5691 | 24.7403 | -0.00015453 | -0.01748 | 0.22295 | 25.2207 | 0.0037633 | 0.033944 | 0.032524 | 60.7473 | 51.1849 | 29.3792 | 20.8475 | 119.9635 | 0.017787 | 0.13522 | 0.99879 | 0.99808 | 98.3639 | 275.781 | 330.67 | 332.974 | 927.021 | 0 | 0 | 0
|  | 1710 | 43.8036 | 14.4384 | -6.25 | 0.026819 | 3.0338 | 0.13364 | 1.1666 | 87.4981 | 25.2473 | -0.0070466 | 23.6281 | 23.7873 | -0.00016762 | -0.018962 | 0.22295 | 25.2207 | 0.0035842 | 0.031288 | 0.030115 | 60.9039 | 51.1685 | 29.2247 | 20.8517 | 110.9962 | 0.017638 | 0.13165 | 0.99897 | 0.99818 | 98.3655 | 275.811 | 330.533 | 332.76 | 926.981 | 0 | 0 | 0
|  | 1715 | 42.5289 | 19.9295 | -4.8673 | 0.018864 | 2.134 | 0.21698 | 1.6811 | 87.714 | 25.697 | -0.0037961 | 24.029 | 24.1872 | -9.1818e-05 | -0.010387 | 0.22295 | 25.2207 | 0.0040931 | 0.031713 | 0.029696 | 61.0534 | 51.1452 | 29.114 | 20.8551 | 114.8901 | 0.019429 | 0.13131 | 0.99885 | 0.99842 | 98.3666 | 275.815 | 330.257 | 332.431 | 927.028 | 0 | 0 | 0
|  | 1720 | 40.8297 | 14.5539 | -8.7956 | 0.0248 | 2.8054 | 0.1662 | 1.2223 | 87.9224 | 25.3907 | -0.0091226 | 23.7428 | 23.911 | -0.00021813 | -0.024675 | 0.22295 | 25.2207 | 0.0041216 | 0.030312 | 0.028572 | 61.1991 | 51.1177 | 29.0188 | 20.8579 | 112.1686 | 0.019744 | 0.12866 | 0.9994 | 0.99836 | 98.3659 | 275.835 | 330.261 | 332.601 | 926.919 | 0 | 0 | 0
|  | 1725 | 40.6672 | 11.1517 | -6.4118 | 0.032237 | 3.6467 | 0.12874 | 0.87592 | 88.1261 | 25.5572 | -0.0085925 | 23.8896 | 24.0558 | -0.0002067 | -0.023382 | 0.22295 | 25.2207 | 0.0041501 | 0.028237 | 0.028182 | 61.341 | 51.0876 | 28.8642 | 20.8599 | 113.6023 | 0.01975 | 0.12281 | 0.99957 | 0.9986 | 98.3662 | 275.833 | 330.137 | 332.434 | 926.892 | 0 | 0 | 0
|  | 1730 | 39.3766 | 13.972 | -7.1298 | 0.024913 | 2.8182 | 0.17208 | 1.1295 | 88.3262 | 25.9671 | -0.0072715 | 24.2626 | 24.4278 | -0.00017763 | -0.020093 | 0.22295 | 25.2207 | 0.0042871 | 0.02814 | 0.027528 | 61.4802 | 51.0556 | 28.7146 | 20.8638 | 117.2266 | 0.02003 | 0.12141 | 0.99956 | 0.99873 | 98.3653 | 275.836 | 330 | 332.247 | 926.933 | 0 | 0 | 0
|  | 1735 | 37.5758 | 18.457 | -18.4558 | 0.017997 | 2.0359 | 0.24852 | 1.5336 | 88.5186 | 25.8475 | -0.013676 | 24.1311 | 24.2864 | -0.00033215 | -0.037573 | 0.22295 | 25.2207 | 0.0044727 | 0.027601 | 0.026545 | 61.6154 | 51.0194 | 28.6143 | 20.8668 | 116.054 | 0.020851 | 0.12037 | 1.0002 | 0.99865 | 98.3654 | 275.836 | 329.731 | 331.853 | 926.932 | 0 | 0 | 0
|  | 1740 | 37.8227 | 11.3156 | -1.8831 | 0.029548 | 3.3425 | 0.16857 | 0.91209 | 88.7071 | 26.0683 | -0.0022722 | 24.3297 | 24.4885 | -5.5643e-05 | -0.0062944 | 0.22295 | 25.2207 | 0.004981 | 0.02695 | 0.026782 | 61.7487 | 50.9811 | 28.514 | 20.8667 | 118.0086 | 0.022716 | 0.11813 | 0.99885 | 0.99859 | 98.3644 | 275.851 | 329.627 | 331.779 | 926.993 | 0 | 0 | 0
|  | 1745 | 36.4895 | 14.3631 | -9.4362 | 0.022458 | 2.5405 | 0.20496 | 1.1187 | 88.8929 | 25.4805 | -0.0088557 | 23.7738 | 23.9304 | -0.00021192 | -0.023973 | 0.22295 | 25.2207 | 0.0046031 | 0.025123 | 0.025629 | 61.8798 | 50.9415 | 28.3395 | 20.8687 | 112.7121 | 0.021638 | 0.11498 | 0.99969 | 0.99869 | 98.3651 | 275.865 | 329.526 | 331.697 | 928.506 | 0 | 0 | 0
|  | 1750 | 34.5056 | 18.8539 | -12.3644 | 0.016179 | 1.8302 | 0.28914 | 1.5071 | 89.0704 | 25.1509 | -0.0084765 | 23.4524 | 23.5992 | -0.00020004 | -0.022629 | 0.22295 | 25.2207 | 0.0046779 | 0.024382 | 0.02447 | 62.005 | 50.8974 | 28.2894 | 20.8716 | 109.7505 | 0.022191 | 0.11389 | 0.99974 | 0.99878 | 98.3659 | 275.854 | 329.332 | 331.393 | 927.037 | 0 | 0 | 0
|  | 1755 | 33.6432 | 14.0787 | -11.0623 | 0.021125 | 2.3897 | 0.2654 | 1.0798 | 89.2407 | 25.85 | -0.0096453 | 24.0848 | 24.2282 | -0.00023369 | -0.026435 | 0.22295 | 25.2207 | 0.0056065 | 0.022811 | 0.024139 | 62.1265 | 50.8494 | 28.1648 | 20.8752 | 115.8425 | 0.025385 | 0.10817 | 1 | 0.99892 | 98.3662 | 275.868 | 329.065 | 331.025 | 927.128 | 0 | 0 | 0
|  | 1760 | 33.5556 | 17.3474 | -19.7608 | 0.017099 | 1.9343 | 0.3616 | 1.2219 | 89.4087 | 26.4406 | -0.013655 | 24.6144 | 24.7462 | -0.0003379 | -0.038224 | 0.22295 | 25.2207 | 0.0061831 | 0.020894 | 0.024034 | 62.247 | 50.8004 | 28.0868 | 20.8774 | 121.0945 | 0.027139 | 0.1021 | 1.0005 | 0.99896 | 98.3666 | 275.868 | 328.789 | 330.55 | 927.156 | 0 | 0 | 0
|  | 1765 | 30.1941 | 13.5077 | -11.9081 | 0.01976 | 2.2353 | 0.32222 | 1.0831 | 89.5681 | 25.8138 | -0.0097484 | 24.0144 | 24.138 | -0.00023531 | -0.026618 | 0.22295 | 25.2207 | 0.0063671 | 0.021402 | 0.02236 | 62.3629 | 50.7468 | 27.9865 | 20.8813 | 115.3421 | 0.028463 | 0.10466 | 1.0003 | 0.99916 | 98.3682 | 275.891 | 328.563 | 330.254 | 927.078 | 0 | 0 | 0
|  | 1770 | 28.4334 | 11.2551 | -10.3947 | 0.022332 | 2.5263 | 0.28633 | 0.90908 | 89.7147 | 25.1885 | -0.0098693 | 23.4097 | 23.5213 | -0.00023214 | -0.02626 | 0.22295 | 25.2207 | 0.0063944 | 0.020302 | 0.021246 | 62.472 | 50.6863 | 27.8894 | 20.8834 | 109.7144 | 0.029208 | 0.10314 | 1.0005 | 0.99939 | 98.366 | 275.887 | 328.241 | 329.805 | 927.161 | 0 | 0 | 0
|  | 1775 | 28.4692 | 13.4335 | -10.2153 | 0.018734 | 2.1193 | 0.36037 | 1.0573 | 89.8569 | 25.843 | -0.0079334 | 24.0093 | 24.1228 | -0.00019138 | -0.021649 | 0.22295 | 25.2207 | 0.0067513 | 0.019808 | 0.021338 | 62.5784 | 50.6236 | 27.7711 | 20.885 | 115.4485 | 0.029972 | 0.10054 | 1.0005 | 0.99958 | 98.3626 | 275.889 | 328.123 | 329.674 | 927.115 | 0 | 0 | 0
|  | 1780 | 27.9461 | 17.4262 | -13.398 | 0.014177 | 1.6037 | 0.45134 | 1.3739 | 89.998 | 25.8404 | -0.0078798 | 23.9935 | 24.1042 | -0.00018994 | -0.021486 | 0.22295 | 25.2207 | 0.0063984 | 0.019478 | 0.020866 | 62.6839 | 50.5607 | 27.7032 | 20.8866 | 115.3602 | 0.028562 | 0.099701 | 1.0006 | 0.9997 | 98.3676 | 275.877 | 327.94 | 329.453 | 927.16 | 0 | 0 | 0
|  | 1785 | 26.2068 | 12.8025 | -14.3722 | 0.018096 | 2.047 | 0.37008 | 1.1098 | 90.1334 | 26.3383 | -0.010595 | 24.4386 | 24.5475 | -0.00026007 | -0.02942 | 0.22295 | 25.2207 | 0.0066969 | 0.020082 | 0.020142 | 62.7865 | 50.4949 | 27.6212 | 20.8905 | 119.7644 | 0.02925 | 0.10027 | 1.001 | 0.99979 | 98.3694 | 275.891 | 327.709 | 329.169 | 927.207 | 0 | 0 | 0
|  | 1790 | 26.0171 | 21.3843 | -14.6194 | 0.010755 | 1.2166 | 0.67325 | 1.6748 | 90.2639 | 25.5486 | -0.0066046 | 23.6979 | 23.8069 | -0.00015723 | -0.017787 | 0.22295 | 25.2207 | 0.0072409 | 0.018013 | 0.01993 | 62.8866 | 50.4268 | 27.541 | 20.8891 | 112.6528 | 0.032264 | 0.096494 | 1.0005 | 0.99978 | 98.3674 | 275.882 | 327.599 | 329.106 | 927.126 | 0 | 0 | 0

## jedle50_1_red
Exported data | Column2 | Column3 | Column4 | Column5 | Column6 | Column7 | Column8 | Column9 | Column10 | Column11 | Column12 | Column13 | Column14 | Column15 | Column16 | Column17 | Column18 | Column19 | Column20 | Column21 | Column22 | Column23 | Column24 | Column25 | Column26 | Column27 | Column28 | Column29 | Column30 | Column31 | Column32 | Column33 | Column34 | Column35 | Column36 | Column37 | Column38 | Column39
Parameter | Value | Time (s) | HRR (kW/mｲ) | EHC (MJ/kg) | SEA (mｲ/kg) | MLR (g/s) | Specific MLR (g/sｷmｲ) | COY (kg/kg) | CO2Y (kg/kg) | THR (MJ/mｲ) | MFR (g/s) | k (1/m) | V stack (l/s) | V smoke (l/s) | SPR (mｲ/s) | RSR ((mｲ/s)/mｲ) | TSP (mｲ) | TSR (mｲ/mｲ) | COP (g/s) | CO2P (g/s) | O2C (g/s) | TOC (g) | ARHE(kW/mｲ) | Specimen mass (g) | Oxygen (%) | DPT (Pa) | CO (%) | CO2 (%) | PDM (-) | PDC (-) | APT (kPa) | Cold Trap TC (K) | Stack TC (K) | Smoke TC (K) | Cone Heater TC (K) | Soot MFM (g/s) | Spare TC (K) | HFM (kW/mｲ)
Peaks |  | 0 | -0.53924 | -0.032991 | -1.7465 | 0.14449 | 16.3452 | 2.2644e-05 | 0.0069953 | 0 | 25.7471 | -0.010618 | 23.6208 | 23.7653 | -0.00025235 | -0.028546 | 0 | 0 | 3.2718e-06 | 0.0010108 | -4.8062e-05 | 0 | 0 | 131.5 | 20.9451 | 113.1585 | 0.00090305 | 0.055287 | 0.99544 | 0.99424 | 97.5901 | 276.567 | 324.015 | 325.997 | 1022.777 | 0 | 0 | 0
peak HRR (kW/mｲ) | 155.1953 | 5 | -0.73247 | -0.041172 | -1.7179 | 0.15727 | 17.7906 | 0.00033974 | 0.034769 | 0 | 26.32 | -0.011121 | 24.1452 | 24.293 | -0.00027017 | -0.030562 | 0 | 0 | 5.343e-05 | 0.0054681 | 0.00054867 | 0.0013717 | 0 | 130.6862 | 20.9431 | 118.2446 | 0.0010998 | 0.066376 | 0.99558 | 0.99432 | 97.5888 | 276.585 | 323.999 | 325.983 | 1023.172 | 0 | 0 | 0
peak EHC (MJ/kg) | 21.6825 | 10 | 2.2261 | 0.25761 | -0.81545 | 0.076389 | 8.6412 | 0.00071527 | 0.078449 | 0.0055652 | 25.0522 | -0.0026879 | 23.0006 | 23.1746 | -6.2291e-05 | -0.0070465 | 0 | 0 | 5.4638e-05 | 0.0059926 | 0.00222 | 0.0082934 | 0.55652 | 130.0834 | 20.9369 | 107.2135 | 0.0011154 | 0.068446 | 0.99494 | 0.99464 | 97.5862 | 276.581 | 324.26 | 326.713 | 1022.478 | 0 | 0 | 0
peak MLR (g/s) | 0.14064 | 15 | 5.6108 | 4.8811 | 18.8671 | 0.010161 | 1.1495 | 0.0054634 | 0.79859 | 0.025157 | 25.4128 | 0.0081204 | 23.381 | 23.609 | 0.00019172 | 0.021687 | 0.00047929 | 0.054218 | 5.5516e-05 | 0.0081148 | 0.0043702 | 0.024769 | 1.6771 | 129.9155 | 20.9294 | 110.5551 | 0.0011158 | 0.073718 | 0.99388 | 0.9948 | 97.5866 | 276.564 | 324.945 | 328.115 | 1020.54 | 0 | 0 | 0
peak SEA (mｲ/kg) | 105.3225 | 20 | 5.5352 | 0 | 0 | -0.020055 | -2.2687 | 0 | 0 | 0.053022 | 25.5097 | 0.039296 | 23.5082 | 23.777 | 0.00093434 | 0.10569 | 0.0032944 | 0.37267 | 0.00020543 | 0.013349 | 0.0051861 | 0.04866 | 2.6511 | 129.9179 | 20.9265 | 111.5809 | 0.0017226 | 0.087142 | 0.99048 | 0.99491 | 97.5857 | 276.595 | 325.472 | 329.193 | 1019.364 | 0 | 0 | 0
peak COY (kg/kg) | 0.013483 | 25 | -0.70887 | -0.10854 | 55.8085 | 0.057736 | 6.5312 | 0.010182 | 1.9325 | 0.06686 | 25.603 | 0.13465 | 23.6327 | 23.9295 | 0.0032221 | 0.3645 | 0.013686 | 1.5482 | 0.00058785 | 0.11158 | 0.016938 | 0.10397 | 2.6744 | 129.9721 | 20.8851 | 112.5822 | 0.0032641 | 0.3395 | 0.97987 | 0.99498 | 97.5858 | 276.591 | 326.003 | 330.097 | 1018.272 | 0 | 0 | 0
peak CO2Y (kg/kg) | 1.9325 | 30 | 74.1352 | 4.6599 | 53.3008 | 0.14064 | 15.9093 | 0.007043 | 1.1318 | 0.2522 | 25.2929 | 0.31348 | 23.4658 | 23.9127 | 0.0074961 | 0.84798 | 0.040481 | 4.5793 | 0.00099052 | 0.15918 | 0.064649 | 0.30794 | 8.4066 | 129.3323 | 20.7136 | 110.433 | 0.0049394 | 0.46687 | 0.96021 | 0.99505 | 97.5852 | 276.578 | 327.67 | 333.91 | 1017.61 | 0 | 0 | 0
|  | 35 | 129.7399 | 9.5188 | 95.4263 | 0.12049 | 13.6299 | 0.0094906 | 1.2568 | 0.76189 | 23.8343 | 0.50088 | 22.3195 | 22.9549 | 0.011498 | 1.3007 | 0.087966 | 9.9509 | 0.0011435 | 0.15143 | 0.093626 | 0.70363 | 21.7682 | 128.6946 | 20.5894 | 98.9811 | 0.0058509 | 0.47083 | 0.94008 | 0.99517 | 97.585 | 276.609 | 330.736 | 340.152 | 1017.389 | 0 | 0 | 0
Time To Peaks |  | 40 | 155.1953 | 13.0167 | 100.8167 | 0.1054 | 11.9228 | 0.011031 | 1.3112 | 1.4742 | 24.4201 | 0.44571 | 23.0477 | 23.8405 | 0.010626 | 1.202 | 0.14328 | 16.2076 | 0.0011626 | 0.1382 | 0.10547 | 1.2014 | 36.8556 | 128.1367 | 20.554 | 104.7226 | 0.0058127 | 0.42513 | 0.94613 | 0.99531 | 97.5846 | 276.613 | 333.334 | 344.8 | 1017.353 | 0 | 0 | 0
t peak HRR (s) | 40 | 45 | 153.0563 | 14.493 | 105.3225 | 0.093357 | 10.5607 | 0.012049 | 1.3811 | 2.2449 | 24.9403 | 0.40085 | 23.6764 | 24.529 | 0.0098325 | 1.1123 | 0.19442 | 21.9933 | 0.0011248 | 0.12894 | 0.1029 | 1.7223 | 49.8856 | 127.6367 | 20.5715 | 109.8704 | 0.0055535 | 0.39293 | 0.95127 | 0.99562 | 97.5847 | 276.601 | 335.285 | 347.359 | 1017.724 | 0 | 0 | 0
t peak EHC (s) | 1760 | 50 | 140.8407 | 13.9979 | 91.0881 | 0.088944 | 10.0616 | 0.012177 | 1.3417 | 2.9796 | 24.674 | 0.33262 | 23.5138 | 24.3576 | 0.0081018 | 0.91649 | 0.23926 | 27.0653 | 0.0010831 | 0.11934 | 0.094802 | 2.2165 | 59.5919 | 127.1926 | 20.5972 | 107.9512 | 0.005429 | 0.371 | 0.95901 | 0.99597 | 97.584 | 276.598 | 336.575 | 348.654 | 1018.169 | 0 | 0 | 0
t peak MLR (s) | 30 | 55 | 129.5098 | 13.1007 | 84.4377 | 0.08739 | 9.8857 | 0.011424 | 1.2728 | 3.6555 | 24.4062 | 0.30549 | 23.326 | 24.1541 | 0.007379 | 0.83472 | 0.27796 | 31.4433 | 0.0009983 | 0.11123 | 0.087396 | 2.672 | 66.4631 | 126.7429 | 20.6208 | 105.9264 | 0.0051195 | 0.35263 | 0.96224 | 0.99625 | 97.5837 | 276.6 | 337.552 | 349.536 | 1018.806 | 0 | 0 | 0
t peak SEA (s) | 45 | 60 | 123.8662 | 13.4036 | 85.3583 | 0.081693 | 9.2412 | 0.011339 | 1.3332 | 4.2889 | 25.0032 | 0.28135 | 23.9512 | 24.7848 | 0.0069731 | 0.78882 | 0.31384 | 35.5021 | 0.0009263 | 0.10891 | 0.083955 | 3.1004 | 71.4819 | 126.3229 | 20.641 | 111.4261 | 0.0047207 | 0.33937 | 0.96502 | 0.99639 | 97.5833 | 276.61 | 338.322 | 350.098 | 1020.901 | 0 | 0 | 0
t peak COY (s) | 1815 | 65 | 115.4176 | 12.8878 | 95.7845 | 0.079167 | 8.9556 | 0.011091 | 1.3359 | 4.8871 | 24.7923 | 0.30831 | 23.7903 | 24.5952 | 0.007583 | 0.8578 | 0.35023 | 39.6187 | 0.00087802 | 0.10576 | 0.078877 | 3.5075 | 75.1865 | 125.9225 | 20.657 | 109.7443 | 0.0045519 | 0.33343 | 0.96199 | 0.99631 | 97.5837 | 276.611 | 338.908 | 350.375 | 1021.176 | 0 | 0 | 0
t peak CO2Y (s) | 25 | 70 | 110.0764 | 12.8696 | 70.7933 | 0.07561 | 8.5532 | 0.011433 | 1.3619 | 5.4509 | 24.5639 | 0.21953 | 23.6074 | 24.3825 | 0.0053527 | 0.60551 | 0.38257 | 43.277 | 0.00086448 | 0.10297 | 0.075555 | 3.8936 | 77.8694 | 125.5315 | 20.6665 | 107.8972 | 0.004529 | 0.32858 | 0.97167 | 0.99623 | 97.5848 | 276.6 | 339.431 | 350.575 | 1021.032 | 0 | 0 | 0
|  | 75 | 108.1822 | 12.623 | 57.8229 | 0.075761 | 8.5702 | 0.010911 | 1.3232 | 5.9965 | 24.6975 | 0.17858 | 23.7706 | 24.5302 | 0.0043807 | 0.49556 | 0.4069 | 46.0296 | 0.00082659 | 0.10025 | 0.074103 | 4.2677 | 79.9534 | 125.1621 | 20.6734 | 109.2341 | 0.0043507 | 0.31984 | 0.9762 | 0.99622 | 97.5856 | 276.616 | 339.928 | 350.79 | 1021.47 | 0 | 0 | 0
Test Results (between 21 and 1821 s) |  | 80 | 103.327 | 12.264 | 52.2503 | 0.074479 | 8.4252 | 0.0099706 | 1.2766 | 6.5253 | 24.2985 | 0.16128 | 23.4078 | 24.1293 | 0.0038915 | 0.44022 | 0.42758 | 48.3691 | 0.0007426 | 0.095082 | 0.070658 | 4.6296 | 81.5659 | 124.776 | 20.6817 | 105.829 | 0.0040501 | 0.31022 | 0.97805 | 0.99615 | 97.586 | 276.629 | 340.237 | 350.724 | 1021.961 | 0 | 0 | 0
mean HRR (kW/mｲ) | 81.4144 | 85 | 101.6884 | 13.3565 | 42.9637 | 0.067303 | 7.6134 | 0.010128 | 1.3991 | 7.0378 | 24.9678 | 0.11669 | 24.0689 | 24.7791 | 0.0028916 | 0.3271 | 0.44454 | 50.2874 | 0.00068162 | 0.094161 | 0.069607 | 4.9803 | 82.7978 | 124.4244 | 20.6926 | 111.8152 | 0.0037128 | 0.30089 | 0.98274 | 0.99587 | 97.5855 | 276.626 | 340.467 | 350.514 | 1022.501 | 0 | 0 | 0
mean EHC (MJ/kg) | 13.0039 | 90 | 95.5448 | 13.1995 | 39.0351 | 0.063988 | 7.2385 | 0.0094941 | 1.4045 | 7.5309 | 24.5518 | 0.10258 | 23.6794 | 24.349 | 0.0024978 | 0.28256 | 0.45801 | 51.8115 | 0.00060751 | 0.089873 | 0.065601 | 5.3183 | 83.6766 | 124.0983 | 20.7031 | 108.1729 | 0.0034485 | 0.29361 | 0.98388 | 0.99542 | 97.585 | 276.622 | 340.633 | 350.266 | 1022.879 | 0 | 0 | 0
mean MLR (g/s) | 0.055273 | 95 | 91.5936 | 12.4421 | 42.2807 | 0.065076 | 7.3616 | 0.0089709 | 1.3355 | 7.9987 | 24.1417 | 0.11499 | 23.2947 | 23.9289 | 0.0027515 | 0.31125 | 0.47114 | 53.296 | 0.00058379 | 0.08691 | 0.063003 | 5.6398 | 84.1973 | 123.7782 | 20.7087 | 104.6383 | 0.0033904 | 0.28962 | 0.98201 | 0.99493 | 97.585 | 276.63 | 340.792 | 350.07 | 1023.131 | 0 | 0 | 0
mean SEA (mｲ/kg) | 11.2119 | 100 | 91.7857 | 12.0698 | 39.8209 | 0.067224 | 7.6046 | 0.0088507 | 1.2838 | 8.4572 | 24.3893 | 0.11074 | 23.548 | 24.1735 | 0.0026769 | 0.30282 | 0.48471 | 54.8312 | 0.00059498 | 0.086305 | 0.06302 | 5.9548 | 84.5719 | 123.4459 | 20.7111 | 106.8609 | 0.0034125 | 0.28558 | 0.98187 | 0.99431 | 97.585 | 276.643 | 341 | 350.058 | 1023.307 | 0 | 0 | 0
mean COY (kg/kg) | 0.0086264 | 105 | 87.7037 | 11.6282 | 27.7259 | 0.066674 | 7.5423 | 0.008875 | 1.2225 | 8.9059 | 23.5651 | 0.079177 | 22.7595 | 23.3476 | 0.0018486 | 0.20912 | 0.49602 | 56.1111 | 0.00059173 | 0.081509 | 0.060082 | 6.2626 | 84.8182 | 123.1095 | 20.7142 | 99.7921 | 0.0034864 | 0.28034 | 0.98491 | 0.99381 | 97.5846 | 276.639 | 341.11 | 349.923 | 1023.407 | 0 | 0 | 0
mean CO2Y (kg/kg) | 1.2706 | 110 | 86.502 | 11.9333 | 25.4148 | 0.064079 | 7.2488 | 0.0097306 | 1.2588 | 9.3414 | 23.6663 | 0.069483 | 22.8638 | 23.4384 | 0.0016286 | 0.18423 | 0.50471 | 57.0944 | 0.00062353 | 0.080665 | 0.059316 | 6.5611 | 84.9221 | 122.7821 | 20.7181 | 100.6798 | 0.0036142 | 0.27702 | 0.98564 | 0.99346 | 97.5849 | 276.641 | 341.207 | 349.782 | 1023.467 | 0 | 0 | 0
Total heat release (MJ/mｲ) | 146.1191 | 115 | 87.185 | 12.5725 | 39.6084 | 0.061302 | 6.9346 | 0.010059 | 1.3514 | 9.7756 | 24.4442 | 0.10028 | 23.6267 | 24.2139 | 0.0024281 | 0.27467 | 0.51486 | 58.2417 | 0.00061665 | 0.082845 | 0.060014 | 6.8594 | 85.0056 | 122.469 | 20.7227 | 107.4591 | 0.0034985 | 0.27575 | 0.98162 | 0.99288 | 97.5849 | 276.657 | 341.371 | 349.855 | 1023.477 | 0 | 0 | 0
Total oxygen consumed (g) | 98.6603 | 120 | 86.0295 | 12.6087 | 38.3213 | 0.060316 | 6.823 | 0.0093199 | 1.3617 | 10.2087 | 24.5367 | 0.095109 | 23.7268 | 24.3023 | 0.0023114 | 0.26147 | 0.5267 | 59.582 | 0.00056214 | 0.08213 | 0.059259 | 7.1576 | 85.0724 | 122.1666 | 20.7263 | 108.3225 | 0.0032589 | 0.27299 | 0.98153 | 0.9922 | 97.585 | 276.665 | 341.525 | 349.809 | 1023.484 | 0 | 0 | 0
Mass lost (g) | 99.3642 | 125 | 84.3492 | 12.1261 | 34.0086 | 0.061491 | 6.956 | 0.0091795 | 1.2981 | 10.6346 | 24.3385 | 0.086806 | 23.539 | 24.0909 | 0.0020912 | 0.23656 | 0.53771 | 60.8271 | 0.00056446 | 0.079821 | 0.058 | 7.4508 | 85.077 | 121.8629 | 20.7292 | 106.5972 | 0.003288 | 0.26854 | 0.98196 | 0.99169 | 97.5856 | 276.656 | 341.582 | 349.591 | 1023.456 | 0 | 0 | 0
Average specific MLR (g/sｷmｲ) | 6.2015 | 130 | 81.0894 | 11.5716 | 34.7001 | 0.061947 | 7.0076 | 0.0092876 | 1.2411 | 11.0482 | 23.8963 | 0.090946 | 23.1102 | 23.6357 | 0.0021496 | 0.24316 | 0.54831 | 62.0264 | 0.00057534 | 0.07688 | 0.055794 | 7.7352 | 84.9864 | 121.5525 | 20.7336 | 102.7538 | 0.0033795 | 0.26443 | 0.98119 | 0.99139 | 97.5857 | 276.652 | 341.565 | 349.332 | 1023.344 | 0 | 0 | 0
Total smoke release (mｲ/mｲ) | 127.8296 | 135 | 81.04 | 11.9316 | 22.5483 | 0.060042 | 6.792 | 0.0096051 | 1.2839 | 11.4535 | 24.218 | 0.05654 | 23.4264 | 23.9447 | 0.0013538 | 0.15315 | 0.55707 | 63.0172 | 0.00057671 | 0.077087 | 0.0558 | 8.0142 | 84.8411 | 121.2463 | 20.7364 | 105.5619 | 0.0033523 | 0.26218 | 0.98482 | 0.99118 | 97.5858 | 276.661 | 341.638 | 349.197 | 1023.189 | 0 | 0 | 0
Total smoke production (mｲ) | 1.13 | 140 | 80.1251 | 11.7645 | 21.4302 | 0.060207 | 6.8107 | 0.0095123 | 1.2989 | 11.8565 | 24.4589 | 0.053351 | 23.6665 | 24.1841 | 0.0012902 | 0.14595 | 0.56368 | 63.7649 | 0.00057271 | 0.078202 | 0.055472 | 8.2924 | 84.689 | 120.9502 | 20.7397 | 107.7047 | 0.0033111 | 0.26312 | 0.98488 | 0.99087 | 97.5857 | 276.666 | 341.74 | 349.215 | 1022.973 | 0 | 0 | 0
MARHE (kW/mｲ) | 85.077 | 145 | 79.1831 | 12.0817 | 21.783 | 0.057937 | 6.554 | 0.0096663 | 1.3481 | 12.2547 | 24.2531 | 0.05262 | 23.4733 | 23.9842 | 0.001262 | 0.14277 | 0.57006 | 64.4867 | 0.00056004 | 0.078108 | 0.054942 | 8.5684 | 84.5154 | 120.6469 | 20.7399 | 105.9267 | 0.0032776 | 0.26465 | 0.9846 | 0.99051 | 97.5863 | 276.665 | 341.826 | 349.267 | 1022.819 | 0 | 0 | 0
|  | 150 | 79.8123 | 12.4979 | 15.8439 | 0.056453 | 6.3861 | 0.010367 | 1.3877 | 12.6522 | 24.3933 | 0.037074 | 23.6154 | 24.1254 | 0.00089443 | 0.10118 | 0.57545 | 65.0966 | 0.00058523 | 0.078337 | 0.055328 | 8.8441 | 84.3481 | 120.3697 | 20.7396 | 107.1841 | 0.0033707 | 0.26405 | 0.98604 | 0.99021 | 97.586 | 276.651 | 341.921 | 349.304 | 1023.56 | 0 | 0 | 0
Test Averages |  | 155 | 79.8036 | 12.2167 | 23.1407 | 0.057746 | 6.5324 | 0.010178 | 1.3356 | 13.0513 | 24.3119 | 0.055591 | 23.5405 | 24.0377 | 0.0013363 | 0.15116 | 0.58103 | 65.7275 | 0.00058775 | 0.077128 | 0.055141 | 9.1203 | 84.2017 | 120.0784 | 20.7397 | 106.4877 | 0.0033897 | 0.26148 | 0.98355 | 0.98979 | 97.5856 | 276.652 | 341.976 | 349.199 | 1024.252 | 0 | 0 | 0
HRR(60) (kW/mｲ) | 116.153 | 160 | 79.558 | 11.5671 | 14.9481 | 0.060801 | 6.878 | 0.0088108 | 1.2438 | 13.4497 | 24.2927 | 0.037849 | 23.5235 | 24.0126 | 0.00090887 | 0.10281 | 0.58664 | 66.3624 | 0.00053571 | 0.075625 | 0.05476 | 9.3951 | 84.0604 | 119.7897 | 20.7409 | 106.3268 | 0.0031702 | 0.25758 | 0.98506 | 0.9893 | 97.5853 | 276.624 | 342 | 349.111 | 1022.808 | 0 | 0 | 0
HRR(120) (kW/mｲ) | 101.5508 | 165 | 78.5096 | 10.9393 | 13.9017 | 0.063443 | 7.1769 | 0.0087283 | 1.175 | 13.8448 | 24.1557 | 0.036954 | 23.3931 | 23.867 | 0.00088197 | 0.099771 | 0.59112 | 66.8689 | 0.00055375 | 0.074547 | 0.054037 | 9.667 | 83.9081 | 119.4714 | 20.7425 | 105.141 | 0.0032604 | 0.2558 | 0.98452 | 0.98867 | 97.5855 | 276.64 | 342.033 | 348.962 | 1022.724 | 0 | 0 | 0
HRR(180) (kW/mｲ) | 93.654 | 170 | 76.5677 | 11.103 | 20.7168 | 0.060962 | 6.8961 | 0.010011 | 1.2099 | 14.2325 | 24.214 | 0.052803 | 23.4508 | 23.9179 | 0.0012629 | 0.14286 | 0.59648 | 67.4755 | 0.00061032 | 0.073759 | 0.052889 | 9.9344 | 83.7207 | 119.1622 | 20.7472 | 105.6549 | 0.0034962 | 0.25317 | 0.98218 | 0.9881 | 97.5847 | 276.65 | 342.051 | 348.863 | 1022.661 | 0 | 0 | 0
HRR(240) (kW/mｲ) | 88.7444 | 175 | 76.8065 | 12.014 | 14.8626 | 0.056515 | 6.3931 | 0.010957 | 1.3214 | 14.616 | 24.3799 | 0.0349 | 23.6104 | 24.0676 | 0.00083996 | 0.095018 | 0.60174 | 68.0702 | 0.00061924 | 0.07468 | 0.053161 | 10.1995 | 83.5198 | 118.8649 | 20.7476 | 107.1028 | 0.0035163 | 0.25429 | 0.98372 | 0.98763 | 97.5852 | 276.643 | 342.035 | 348.658 | 1022.674 | 0 | 0 | 0
HRR(300) (kW/mｲ) | 85.8475 | 180 | 77.2451 | 12.8511 | 5.0837 | 0.053135 | 6.0108 | 0.012185 | 1.405 | 15.0011 | 24.4754 | 0.01118 | 23.7038 | 24.1616 | 0.00027012 | 0.030557 | 0.60452 | 68.3841 | 0.00064745 | 0.074655 | 0.053406 | 10.4659 | 83.3394 | 118.595 | 20.7474 | 107.9477 | 0.0036252 | 0.25344 | 0.98596 | 0.98721 | 97.5847 | 276.641 | 342.049 | 348.655 | 1022.739 | 0 | 0 | 0
HRR(360) (kW/mｲ) | 83.8167 | 185 | 76.045 | 11.8506 | 11.8012 | 0.056726 | 6.417 | 0.011088 | 1.3033 | 15.3843 | 24.2087 | 0.028018 | 23.4477 | 23.8927 | 0.00066944 | 0.075728 | 0.60686 | 68.6498 | 0.00062898 | 0.073934 | 0.052639 | 10.731 | 83.1585 | 118.3248 | 20.7481 | 105.6178 | 0.0035765 | 0.25369 | 0.98384 | 0.98698 | 97.5841 | 276.644 | 342.08 | 348.572 | 1022.77 | 0 | 0 | 0
EHC(60) (MJ/kg) | 11.1051 | 190 | 79.0849 | 12.0074 | 20.6388 | 0.058223 | 6.5863 | 0.0097653 | 1.2945 | 15.7721 | 24.9026 | 0.048899 | 24.1202 | 24.5743 | 0.0012017 | 0.13593 | 0.61154 | 69.179 | 0.00056857 | 0.075372 | 0.05448 | 10.9988 | 83.0113 | 118.0295 | 20.7469 | 111.7611 | 0.0032508 | 0.25189 | 0.98118 | 0.98665 | 97.5856 | 276.63 | 342.086 | 348.526 | 1022.784 | 0 | 0 | 0
EHC(120) (MJ/kg) | 11.552 | 195 | 77.4243 | 11.826 | 18.9259 | 0.057875 | 6.547 | 0.010046 | 1.2646 | 16.1634 | 24.5818 | 0.045154 | 23.8151 | 24.258 | 0.0010953 | 0.12391 | 0.61728 | 69.8286 | 0.0005814 | 0.073187 | 0.053255 | 11.2681 | 82.8893 | 117.7446 | 20.7489 | 108.9254 | 0.0033356 | 0.24864 | 0.98138 | 0.98643 | 97.5844 | 276.618 | 342.167 | 348.531 | 1022.847 | 0 | 0 | 0
EHC(180) (MJ/kg) | 11.6092 | 200 | 76.4007 | 10.9811 | 9.1771 | 0.061504 | 6.9574 | 0.0086889 | 1.1641 | 16.548 | 24.3066 | 0.023525 | 23.5519 | 23.992 | 0.00056442 | 0.063849 | 0.62143 | 70.298 | 0.0005344 | 0.071598 | 0.052442 | 11.5324 | 82.7399 | 117.4468 | 20.7497 | 106.5156 | 0.0031633 | 0.24656 | 0.98348 | 0.98612 | 97.5851 | 276.628 | 342.217 | 348.613 | 1022.813 | 0 | 0 | 0
EHC(240) (MJ/kg) | 11.6337 | 205 | 74.9465 | 10.98 | 10.2194 | 0.060339 | 6.8257 | 0.0088698 | 1.1976 | 16.9263 | 24.238 | 0.025776 | 23.4883 | 23.9224 | 0.00061663 | 0.069755 | 0.62439 | 70.632 | 0.0005352 | 0.072262 | 0.051755 | 11.7929 | 82.5675 | 117.1356 | 20.7517 | 105.9285 | 0.0031731 | 0.24891 | 0.98301 | 0.9859 | 97.5838 | 276.647 | 342.258 | 348.584 | 1022.765 | 0 | 0 | 0
EHC(300) (MJ/kg) | 11.6373 | 210 | 73.6572 | 11.5781 | 6.3817 | 0.056238 | 6.3618 | 0.009027 | 1.2449 | 17.2979 | 23.7499 | 0.015311 | 23.0151 | 23.4404 | 0.0003589 | 0.040599 | 0.62683 | 70.9079 | 0.00050766 | 0.070013 | 0.050705 | 12.049 | 82.3707 | 116.8475 | 20.7517 | 101.7044 | 0.0031002 | 0.24671 | 0.98378 | 0.9855 | 97.5847 | 276.626 | 342.256 | 348.581 | 1022.817 | 0 | 0 | 0
EHC(360) (MJ/kg) | 11.6076 | 215 | 75.8407 | 12.3279 | 13.6427 | 0.054383 | 6.152 | 0.010123 | 1.3438 | 17.6716 | 24.7713 | 0.030336 | 24.0106 | 24.457 | 0.00074193 | 0.083929 | 0.62958 | 71.2192 | 0.00055051 | 0.073082 | 0.05237 | 12.3067 | 82.1935 | 116.5707 | 20.7536 | 110.6664 | 0.0031879 | 0.24686 | 0.98178 | 0.98518 | 97.5846 | 276.631 | 342.338 | 348.703 | 1022.789 | 0 | 0 | 0
MLR(60) (g/s) | 0.090454 | 220 | 72.4893 | 12.0484 | 4.6103 | 0.053186 | 6.0165 | 0.0097149 | 1.3246 | 18.0424 | 23.6695 | 0.010491 | 22.9467 | 23.3726 | 0.0002452 | 0.027738 | 0.63205 | 71.4983 | 0.00051669 | 0.070448 | 0.050142 | 12.563 | 82.011 | 116.3019 | 20.7532 | 101.059 | 0.0031472 | 0.24858 | 0.9837 | 0.98487 | 97.5866 | 276.625 | 342.398 | 348.752 | 1022.767 | 0 | 0 | 0
MLR(120) (g/s) | 0.076684 | 225 | 74.5148 | 11.7631 | 6.0389 | 0.055998 | 6.3346 | 0.010066 | 1.2598 | 18.4099 | 23.951 | 0.014295 | 23.223 | 23.6553 | 0.00033816 | 0.038254 | 0.6335 | 71.6633 | 0.0005637 | 0.070549 | 0.051273 | 12.8165 | 81.8219 | 116.0338 | 20.7512 | 103.4918 | 0.0033236 | 0.24655 | 0.98303 | 0.98463 | 97.5848 | 276.628 | 342.448 | 348.823 | 1022.36 | 0 | 0 | 0
MLR(180) (g/s) | 0.070637 | 230 | 75.6196 | 11.7558 | 13.8256 | 0.056863 | 6.4325 | 0.010714 | 1.2621 | 18.7853 | 24.3541 | 0.032682 | 23.6183 | 24.0551 | 0.00078617 | 0.088933 | 0.63631 | 71.9813 | 0.00060924 | 0.071765 | 0.052074 | 13.0749 | 81.6751 | 115.7436 | 20.7514 | 107.0251 | 0.0034766 | 0.24663 | 0.98077 | 0.98442 | 97.5856 | 276.627 | 342.513 | 348.847 | 1022.767 | 0 | 0 | 0
MLR(240) (g/s) | 0.066977 | 235 | 77.546 | 11.7433 | 7.0962 | 0.058374 | 6.6034 | 0.0097531 | 1.2502 | 19.1682 | 25.2249 | 0.01662 | 24.4691 | 24.9235 | 0.00041424 | 0.04686 | 0.63932 | 72.3208 | 0.00056933 | 0.07298 | 0.053286 | 13.3383 | 81.5667 | 115.4645 | 20.7537 | 114.845 | 0.0032237 | 0.24311 | 0.98234 | 0.9842 | 97.5856 | 276.617 | 342.6 | 348.962 | 1022.787 | 0 | 0 | 0
MLR(300) (g/s) | 0.064804 | 240 | 72.5992 | 10.4974 | 9.4086 | 0.061137 | 6.9159 | 0.0084773 | 1.1335 | 19.5435 | 24.0943 | 0.024167 | 23.375 | 23.8013 | 0.00057521 | 0.065069 | 0.64179 | 72.6006 | 0.00051828 | 0.069299 | 0.050029 | 13.5966 | 81.4314 | 115.1595 | 20.757 | 104.7925 | 0.0031141 | 0.24199 | 0.98132 | 0.98402 | 97.5848 | 276.632 | 342.639 | 348.888 | 1022.7 | 0 | 0 | 0
MLR(360) (g/s) | 0.063496 | 245 | 71.3108 | 11.3769 | 13.8235 | 0.055409 | 6.268 | 0.008829 | 1.2457 | 19.9033 | 23.979 | 0.032334 | 23.2643 | 23.6889 | 0.00076595 | 0.086646 | 0.64514 | 72.9799 | 0.00048921 | 0.069025 | 0.049279 | 13.8449 | 81.238 | 114.8632 | 20.7589 | 103.7972 | 0.0029995 | 0.24214 | 0.98022 | 0.98383 | 97.5857 | 276.64 | 342.656 | 348.91 | 1024.523 | 0 | 0 | 0
SEA(60) (mｲ/kg) | 77.6637 | 250 | 73.043 | 12.106 | 12.5523 | 0.053337 | 6.0336 | 0.0093699 | 1.3457 | 20.2642 | 24.6682 | 0.027477 | 23.9321 | 24.3659 | 0.0006695 | 0.075735 | 0.64873 | 73.3858 | 0.00049976 | 0.071777 | 0.050639 | 14.0947 | 81.0568 | 114.6013 | 20.7591 | 109.8453 | 0.0029848 | 0.24419 | 0.98057 | 0.98364 | 97.5856 | 276.639 | 342.644 | 348.856 | 1022.981 | 0 | 0 | 0
SEA(120) (mｲ/kg) | 59.6638 | 255 | 73.3439 | 11.375 | 10.1007 | 0.056999 | 6.4478 | 0.008387 | 1.2134 | 20.6302 | 24.276 | 0.02401 | 23.5535 | 23.9789 | 0.00057573 | 0.065128 | 0.65184 | 73.738 | 0.00047805 | 0.069161 | 0.050396 | 14.3472 | 80.9026 | 114.3231 | 20.757 | 106.3894 | 0.0029262 | 0.2402 | 0.98081 | 0.98349 | 97.5856 | 276.639 | 342.672 | 348.86 | 1022.769 | 0 | 0 | 0
SEA(180) (mｲ/kg) | 47.5753 | 260 | 74.329 | 12.3858 | 15.4266 | 0.05305 | 6.0012 | 0.0094409 | 1.3019 | 20.9994 | 24.4602 | 0.033861 | 23.7385 | 24.1689 | 0.00081839 | 0.092578 | 0.65533 | 74.1323 | 0.00050084 | 0.069065 | 0.050924 | 14.6005 | 80.7668 | 114.0394 | 20.7565 | 108.0379 | 0.0030072 | 0.23852 | 0.97974 | 0.98352 | 97.5862 | 276.645 | 342.762 | 348.978 | 1022.788 | 0 | 0 | 0
SEA(240) (mｲ/kg) | 39.8815 | 265 | 72.8397 | 12.0093 | 13.1027 | 0.053617 | 6.0653 | 0.0092061 | 1.2959 | 21.3673 | 24.5415 | 0.02898 | 23.8167 | 24.2414 | 0.00070253 | 0.079471 | 0.65913 | 74.5624 | 0.0004936 | 0.06948 | 0.050178 | 14.8533 | 80.6312 | 113.788 | 20.7599 | 108.7546 | 0.0029696 | 0.23902 | 0.98022 | 0.98346 | 97.5852 | 276.624 | 342.752 | 348.864 | 1022.755 | 0 | 0 | 0
SEA(300) (mｲ/kg) | 34.3761 | 270 | 73.1432 | 12.0079 | 4.2035 | 0.053847 | 6.0912 | 0.0090979 | 1.3195 | 21.7322 | 24.7279 | 0.0092703 | 23.9962 | 24.4163 | 0.00022635 | 0.025605 | 0.66145 | 74.8251 | 0.00048989 | 0.071048 | 0.050579 | 15.1052 | 80.4898 | 113.503 | 20.7598 | 110.4065 | 0.0029385 | 0.24179 | 0.98244 | 0.98348 | 97.585 | 276.622 | 342.732 | 348.732 | 1022.799 | 0 | 0 | 0
SEA(360) (mｲ/kg) | 30.4411 | 275 | 73.8813 | 12.1496 | 8.1539 | 0.053756 | 6.081 | 0.0087824 | 1.3176 | 22.0998 | 24.482 | 0.018129 | 23.7627 | 24.1783 | 0.00043832 | 0.049584 | 0.66312 | 75.013 | 0.0004721 | 0.07083 | 0.050938 | 15.359 | 80.3629 | 113.2491 | 20.7566 | 108.2449 | 0.0028839 | 0.2431 | 0.98149 | 0.98351 | 97.5846 | 276.632 | 342.807 | 348.802 | 1022.886 | 0 | 0 | 0
COY(60) (kg/kg) | 0.010253 | 280 | 74.082 | 11.0527 | 8.1301 | 0.059251 | 6.7026 | 0.0085552 | 1.2051 | 22.4697 | 24.4518 | 0.019948 | 23.7357 | 24.1491 | 0.00048172 | 0.054493 | 0.66542 | 75.2732 | 0.00050691 | 0.071406 | 0.051147 | 15.6142 | 80.2489 | 112.9592 | 20.7556 | 107.9882 | 0.0030335 | 0.24489 | 0.98129 | 0.98352 | 97.5837 | 276.638 | 342.839 | 348.811 | 1022.941 | 0 | 0 | 0
COY(120) (kg/kg) | 0.0099011 | 285 | 72.3873 | 10.8143 | 10.0104 | 0.059172 | 6.6936 | 0.0086676 | 1.1893 | 22.8359 | 23.9406 | 0.025066 | 23.2368 | 23.631 | 0.00059233 | 0.067006 | 0.6681 | 75.577 | 0.00051288 | 0.070371 | 0.050074 | 15.8673 | 80.1259 | 112.6631 | 20.7556 | 103.5082 | 0.0031051 | 0.24615 | 0.98078 | 0.98358 | 97.5846 | 276.637 | 342.8 | 348.616 | 1022.938 | 0 | 0 | 0
COY(180) (kg/kg) | 0.0099195 | 290 | 73.8807 | 11.2858 | 5.3541 | 0.05787 | 6.5464 | 0.0091525 | 1.2072 | 23.2015 | 24.0816 | 0.013038 | 23.3725 | 23.765 | 0.00030984 | 0.03505 | 0.67036 | 75.8321 | 0.00052965 | 0.06986 | 0.050812 | 16.1195 | 80.0053 | 112.3699 | 20.754 | 104.7263 | 0.0031642 | 0.24362 | 0.98222 | 0.98368 | 97.5837 | 276.623 | 342.783 | 348.54 | 1022.943 | 0 | 0 | 0
COY(240) (kg/kg) | 0.0098195 | 295 | 73.4124 | 11.4552 | 3.7932 | 0.056653 | 6.4087 | 0.0093432 | 1.2278 | 23.5698 | 23.9773 | 0.0090791 | 23.2768 | 23.6694 | 0.0002149 | 0.02431 | 0.67167 | 75.9805 | 0.00052932 | 0.06956 | 0.050513 | 16.3728 | 79.8976 | 112.0849 | 20.7543 | 103.8455 | 0.0031726 | 0.24362 | 0.98281 | 0.98382 | 97.5832 | 276.634 | 342.864 | 348.647 | 1022.994 | 0 | 0 | 0
COY(300) (kg/kg) | 0.0096236 | 300 | 75.6067 | 12.6546 | 4.2379 | 0.052816 | 5.9746 | 0.0093683 | 1.3796 | 23.9423 | 24.6754 | 0.0091864 | 23.957 | 24.3654 | 0.00022383 | 0.02532 | 0.67276 | 76.1046 | 0.0004948 | 0.072864 | 0.052188 | 16.6295 | 79.8078 | 111.8057 | 20.7535 | 109.9918 | 0.0029634 | 0.24704 | 0.98281 | 0.98384 | 97.583 | 276.641 | 342.9 | 348.746 | 1022.935 | 0 | 0 | 0
COY(360) (kg/kg) | 0.0094265 | 305 | 77.1097 | 12.1629 | 7.8177 | 0.056043 | 6.3398 | 0.0085083 | 1.2933 | 24.3241 | 24.8188 | 0.017879 | 24.099 | 24.5057 | 0.00043813 | 0.049562 | 0.67442 | 76.2918 | 0.00047683 | 0.072481 | 0.052937 | 16.8924 | 79.7512 | 111.5486 | 20.7519 | 111.2869 | 0.0028766 | 0.2449 | 0.98194 | 0.98394 | 97.5829 | 276.629 | 342.941 | 348.728 | 1022.899 | 0 | 0 | 0
CO2Y(60) (kg/kg) | 1.2836 | 310 | 76.4628 | 12.0989 | 11.3542 | 0.055867 | 6.3198 | 0.0083732 | 1.2614 | 24.7081 | 24.6313 | 0.026076 | 23.9245 | 24.326 | 0.00063433 | 0.071757 | 0.6771 | 76.5951 | 0.00046779 | 0.070469 | 0.052279 | 17.1554 | 79.7034 | 111.2489 | 20.7528 | 109.6464 | 0.0028537 | 0.24099 | 0.98113 | 0.98404 | 97.5834 | 276.617 | 343.048 | 348.806 | 1022.866 | 0 | 0 | 0
CO2Y(120) (kg/kg) | 1.2935 | 315 | 74.1915 | 12.517 | 13.2614 | 0.052397 | 5.9273 | 0.008613 | 1.3183 | 25.0847 | 24.3397 | 0.028907 | 23.6434 | 24.0378 | 0.00069486 | 0.078604 | 0.68042 | 76.971 | 0.00045129 | 0.069074 | 0.050831 | 17.4132 | 79.6339 | 110.9931 | 20.7559 | 107.0754 | 0.0028072 | 0.23947 | 0.98089 | 0.98412 | 97.5843 | 276.611 | 343.08 | 348.802 | 1022.835 | 0 | 0 | 0
CO2Y(180) (kg/kg) | 1.2895 | 320 | 73.0131 | 10.9 | 10.6567 | 0.059214 | 6.6985 | 0.0076224 | 1.1673 | 25.4527 | 24.2089 | 0.026394 | 23.5152 | 23.908 | 0.00063103 | 0.071384 | 0.68374 | 77.346 | 0.00045136 | 0.069123 | 0.050201 | 17.6658 | 79.5397 | 110.7134 | 20.7573 | 105.9223 | 0.0028178 | 0.24061 | 0.98127 | 0.98421 | 97.5843 | 276.595 | 343.063 | 348.794 | 1022.826 | 0 | 0 | 0
CO2Y(240) (kg/kg) | 1.2848 | 325 | 75.0651 | 11.1971 | 6.021 | 0.059263 | 6.704 | 0.008127 | 1.1853 | 25.8229 | 24.6851 | 0.014632 | 23.9849 | 24.3869 | 0.00035682 | 0.040365 | 0.68621 | 77.6253 | 0.00048163 | 0.070244 | 0.051494 | 17.92 | 79.4551 | 110.4084 | 20.7561 | 110.1634 | 0.0029074 | 0.23997 | 0.98264 | 0.98428 | 97.5846 | 276.586 | 343.164 | 348.916 | 1022.829 | 0 | 0 | 0
CO2Y(300) (kg/kg) | 1.2793 | 330 | 76.861 | 12.0061 | 4.0828 | 0.056592 | 6.4019 | 0.0088767 | 1.2466 | 26.2027 | 25.0031 | 0.0093515 | 24.3031 | 24.7078 | 0.00023106 | 0.026137 | 0.68768 | 77.7916 | 0.00050235 | 0.070549 | 0.052521 | 18.18 | 79.4021 | 110.1245 | 20.7548 | 113.063 | 0.0029674 | 0.2384 | 0.98331 | 0.98435 | 97.585 | 276.589 | 343.295 | 349.012 | 1022.853 | 0 | 0 | 0
CO2Y(360) (kg/kg) | 1.2682 | 335 | 75.9973 | 11.4929 | 5.9019 | 0.058455 | 6.6125 | 0.0080963 | 1.1921 | 26.5849 | 24.7092 | 0.014128 | 24.0195 | 24.4184 | 0.00034499 | 0.039026 | 0.68912 | 77.9545 | 0.00047327 | 0.069686 | 0.051911 | 18.4411 | 79.3578 | 109.8375 | 20.7548 | 110.4297 | 0.0028704 | 0.23831 | 0.98285 | 0.98443 | 97.5852 | 276.586 | 343.325 | 349.027 | 1023.925 | 0 | 0 | 0
|  | 340 | 75.137 | 11.1965 | 8.0114 | 0.059323 | 6.7108 | 0.007543 | 1.1528 | 26.9627 | 24.4502 | 0.019667 | 23.7695 | 24.1649 | 0.00047526 | 0.053763 | 0.69117 | 78.1865 | 0.00044747 | 0.06839 | 0.051238 | 18.699 | 79.302 | 109.5412 | 20.7553 | 108.1351 | 0.0027823 | 0.23678 | 0.98234 | 0.98454 | 97.5845 | 276.581 | 343.35 | 349.062 | 1023.91 | 0 | 0 | 0
User-defined Test Averages |  | 345 | 73.5555 | 11.6702 | 9.6429 | 0.055717 | 6.3028 | 0.0082802 | 1.2059 | 27.3344 | 24.1739 | 0.022487 | 23.5031 | 23.8931 | 0.00053727 | 0.060778 | 0.6937 | 78.4728 | 0.00046135 | 0.06719 | 0.050206 | 18.9526 | 79.2302 | 109.2499 | 20.757 | 105.715 | 0.0028633 | 0.23562 | 0.9821 | 0.98462 | 97.5844 | 276.586 | 343.382 | 349.08 | 1022.988 | 0 | 0 | 0
HRR(0-21) (kW/mｲ) | 2.4006 | 350 | 71.9211 | 12.1037 | 12.0354 | 0.052528 | 5.9421 | 0.0092724 | 1.2691 | 27.6981 | 24.0463 | 0.026599 | 23.3792 | 23.7679 | 0.00063219 | 0.071515 | 0.69662 | 78.8036 | 0.00048706 | 0.066663 | 0.049251 | 19.2012 | 79.1375 | 108.9834 | 20.7596 | 104.6025 | 0.0029843 | 0.23515 | 0.98164 | 0.98461 | 97.5845 | 276.589 | 343.384 | 349.094 | 1022.949 | 0 | 0 | 0
EHC(0-21) (MJ/kg) | 0.26827 | 355 | 72.5161 | 11.6355 | 11.2306 | 0.055093 | 6.2323 | 0.0086153 | 1.2382 | 28.0592 | 24.2402 | 0.025828 | 23.5671 | 23.9561 | 0.00061873 | 0.069993 | 0.69975 | 79.1573 | 0.00047465 | 0.068219 | 0.049804 | 19.4489 | 79.04 | 108.7174 | 20.759 | 106.2937 | 0.0029146 | 0.23791 | 0.98173 | 0.98461 | 97.5839 | 276.59 | 343.376 | 349.043 | 1022.543 | 0 | 0 | 0
MLR(0-21) (g/s) | 0.076509 | 360 | 72.5045 | 11.3246 | 8.4271 | 0.056597 | 6.4024 | 0.0083355 | 1.2032 | 28.4218 | 24.2024 | 0.019945 | 23.5293 | 23.9138 | 0.00047695 | 0.053954 | 0.70249 | 79.4672 | 0.00047177 | 0.068098 | 0.049778 | 19.6978 | 78.9493 | 108.4331 | 20.7588 | 105.9576 | 0.0029055 | 0.23787 | 0.98233 | 0.98457 | 97.5844 | 276.603 | 343.361 | 348.972 | 1022.508 | 0 | 0 | 0
SEA(0-21) (mｲ/kg) | 0.63288 | 365 | 72.7088 | 11.402 | 10.2659 | 0.056371 | 6.3768 | 0.0082195 | 1.2249 | 28.7848 | 24.3351 | 0.024058 | 23.6605 | 24.0544 | 0.0005787 | 0.065464 | 0.70513 | 79.7657 | 0.00046334 | 0.069049 | 0.05003 | 19.9473 | 78.8624 | 108.1537 | 20.7589 | 107.1325 | 0.0028587 | 0.23944 | 0.98176 | 0.98445 | 97.5841 | 276.603 | 343.391 | 349.108 | 1022.499 | 0 | 0 | 0
COY(0-21) (kg/kg) | 0.00084678 | 370 | 72.8581 | 11.4335 | 7.1593 | 0.056331 | 6.3723 | 0.0083527 | 1.2274 | 29.1487 | 24.3462 | 0.016762 | 23.6709 | 24.0602 | 0.00040329 | 0.045622 | 0.70758 | 80.0434 | 0.00047052 | 0.06914 | 0.050127 | 20.1977 | 78.7803 | 107.8692 | 20.7586 | 107.2284 | 0.0028883 | 0.2396 | 0.98243 | 0.98431 | 97.5833 | 276.604 | 343.386 | 349.034 | 1022.558 | 0 | 0 | 0
CO2Y(0-21) (kg/kg) | 0.084558 | 375 | 72.5403 | 11.03 | 5.7293 | 0.058137 | 6.5766 | 0.0083141 | 1.183 | 29.5122 | 24.1005 | 0.013989 | 23.4326 | 23.8111 | 0.00033309 | 0.037679 | 0.70942 | 80.2517 | 0.00048336 | 0.068775 | 0.049905 | 20.4478 | 78.6992 | 107.5881 | 20.7575 | 105.0777 | 0.0029638 | 0.24051 | 0.98262 | 0.98418 | 97.5823 | 276.599 | 343.396 | 348.943 | 1022.634 | 0 | 0 | 0
HRR(21-2285) (kW/mｲ) | 78.0141 | 380 | 73.3462 | 10.7556 | 9.3545 | 0.060283 | 6.8194 | 0.0073502 | 1.1376 | 29.8769 | 24.2789 | 0.023502 | 23.6093 | 23.994 | 0.00056392 | 0.063792 | 0.71167 | 80.5054 | 0.00044309 | 0.068578 | 0.050295 | 20.6983 | 78.6235 | 107.288 | 20.7574 | 106.6539 | 0.002777 | 0.23859 | 0.98146 | 0.98408 | 97.5821 | 276.614 | 343.442 | 349.038 | 1022.68 | 0 | 0 | 0
EHC(21-2285) (MJ/kg) | 14.296 | 385 | 72.9454 | 11.3366 | 0.9516 | 0.056881 | 6.4345 | 0.0087889 | 1.1779 | 30.2427 | 24.0223 | 0.0022796 | 23.3613 | 23.7442 | 5.4128e-05 | 0.0061231 | 0.71321 | 80.6802 | 0.00049992 | 0.067003 | 0.049862 | 20.9487 | 78.5523 | 106.9924 | 20.7571 | 104.4179 | 0.0030418 | 0.23626 | 0.98376 | 0.98401 | 97.5814 | 276.621 | 343.465 | 349.095 | 1022.728 | 0 | 0 | 0
MLR(21-2285) (g/s) | 0.048204 | 390 | 72.4508 | 12.2218 | 6.5245 | 0.052403 | 5.928 | 0.0088583 | 1.2292 | 30.6061 | 23.6615 | 0.014619 | 23.0126 | 23.3883 | 0.00034191 | 0.038677 | 0.7142 | 80.7922 | 0.0004642 | 0.064415 | 0.049188 | 21.1963 | 78.4773 | 106.7206 | 20.7568 | 101.3147 | 0.0029185 | 0.23186 | 0.98232 | 0.98395 | 97.5815 | 276.628 | 343.498 | 349.105 | 1022.745 | 0 | 0 | 0
SEA(21-2285) (mｲ/kg) | 11.1509 | 395 | 72.0811 | 12.0967 | 10.0738 | 0.052675 | 5.9587 | 0.0090725 | 1.2586 | 30.9675 | 23.9757 | 0.022403 | 23.3156 | 23.686 | 0.00053064 | 0.060027 | 0.71638 | 81.0389 | 0.00047789 | 0.066296 | 0.049279 | 21.4425 | 78.3987 | 106.4616 | 20.7589 | 104.0117 | 0.002951 | 0.23468 | 0.98145 | 0.98396 | 97.5803 | 276.645 | 343.458 | 348.915 | 1022.81 | 0 | 0 | 0
COY(21-2285) (kg/kg) | 0.014446 | 400 | 72.1213 | 10.8404 | 2.7064 | 0.058813 | 6.653 | 0.0081705 | 1.1455 | 31.328 | 24.1236 | 0.0066798 | 23.4602 | 23.8287 | 0.00015917 | 0.018006 | 0.71811 | 81.234 | 0.00048053 | 0.067371 | 0.049464 | 21.6894 | 78.3199 | 106.1863 | 20.7594 | 105.3026 | 0.0029496 | 0.2365 | 0.98324 | 0.98399 | 97.5798 | 276.634 | 343.47 | 348.865 | 1022.907 | 0 | 0 | 0
CO2Y(21-2285) (kg/kg) | 1.3444 | 405 | 75.4081 | 10.9615 | 4.4436 | 0.060814 | 6.8794 | 0.0078977 | 1.1296 | 31.6968 | 24.8202 | 0.01102 | 24.1408 | 24.5216 | 0.00027023 | 0.030569 | 0.71918 | 81.3554 | 0.00048029 | 0.068697 | 0.051445 | 21.9416 | 78.2637 | 105.8791 | 20.7573 | 111.4864 | 0.0028908 | 0.23485 | 0.98271 | 0.98394 | 97.5807 | 276.644 | 343.515 | 348.934 | 1022.971 | 0 | 0 | 0
|  | 410 | 74.5528 | 12.1654 | 7.1996 | 0.054174 | 6.1283 | 0.008634 | 1.2947 | 32.0717 | 24.8515 | 0.015883 | 24.1778 | 24.5566 | 0.00039003 | 0.044121 | 0.72083 | 81.5422 | 0.00046774 | 0.070138 | 0.051195 | 22.1982 | 78.2237 | 105.589 | 20.7585 | 111.798 | 0.0028361 | 0.23844 | 0.98208 | 0.98386 | 97.5823 | 276.648 | 343.609 | 348.992 | 1022.964 | 0 | 0 | 0
C-factor | 0.043568 | 415 | 74.2766 | 12.5089 | 0.069597 | 0.052491 | 5.9379 | 0.0086633 | 1.3253 | 32.4438 | 24.3281 | 0.00015198 | 23.6691 | 24.0374 | 3.6532e-06 | 0.00041326 | 0.72182 | 81.6535 | 0.00045475 | 0.069569 | 0.050954 | 22.4536 | 78.1778 | 105.3313 | 20.7554 | 107.1406 | 0.0028228 | 0.2409 | 0.98384 | 0.98386 | 97.5846 | 276.66 | 343.615 | 348.962 | 1022.936 | 0 | 0 | 0
Time to ignition (s) | 21 | 420 | 75.4288 | 11.4399 | 2.6493 | 0.058287 | 6.5935 | 0.0080026 | 1.1662 | 32.818 | 24.1672 | 0.0064655 | 23.5128 | 23.8831 | 0.00015442 | 0.017468 | 0.72221 | 81.6982 | 0.00046644 | 0.067975 | 0.05134 | 22.7093 | 78.1382 | 105.0547 | 20.7527 | 105.729 | 0.0028857 | 0.23781 | 0.98321 | 0.98394 | 97.5832 | 276.658 | 343.619 | 349.031 | 1022.985 | 0 | 0 | 0
|  | 425 | 74.4023 | 11.1953 | 7.1437 | 0.058749 | 6.6459 | 0.0072905 | 1.1651 | 33.1926 | 24.2507 | 0.017512 | 23.5913 | 23.9663 | 0.00041969 | 0.047476 | 0.72365 | 81.8606 | 0.00042831 | 0.068449 | 0.050842 | 22.9648 | 78.1003 | 104.7544 | 20.7552 | 106.4487 | 0.0027162 | 0.23846 | 0.98198 | 0.98394 | 97.5848 | 276.652 | 343.579 | 349.041 | 1025.013 | 0 | 0 | 0
|  | 430 | 74.7347 | 11.671 | 11.0293 | 0.056607 | 6.4035 | 0.0080911 | 1.2002 | 33.5655 | 24.3455 | 0.025951 | 23.6858 | 24.0581 | 0.00062433 | 0.070626 | 0.72626 | 82.1558 | 0.00045801 | 0.067937 | 0.050956 | 23.2193 | 78.0592 | 104.4706 | 20.7555 | 107.2927 | 0.0028352 | 0.23635 | 0.98113 | 0.98402 | 97.5817 | 276.64 | 343.612 | 349.014 | 1022.858 | 0 | 0 | 0
|  | 435 | 74.6332 | 11.1272 | 3.0154 | 0.059292 | 6.7073 | 0.0086722 | 1.1399 | 33.9389 | 24.3173 | 0.0074384 | 23.6602 | 24.0358 | 0.00017879 | 0.020225 | 0.72827 | 82.3829 | 0.00051419 | 0.067586 | 0.05087 | 23.4739 | 78.0204 | 104.1837 | 20.7556 | 107.0528 | 0.0030764 | 0.23561 | 0.9834 | 0.98423 | 97.5849 | 276.65 | 343.64 | 349.095 | 1022.951 | 0 | 0 | 0
|  | 440 | 73.5212 | 12.0062 | 5.0462 | 0.054133 | 6.1236 | 0.0094709 | 1.2237 | 34.3093 | 23.9257 | 0.011544 | 23.2851 | 23.6625 | 0.00027316 | 0.030901 | 0.7294 | 82.5108 | 0.00051269 | 0.066241 | 0.050063 | 23.7262 | 77.9756 | 103.8854 | 20.7555 | 103.6588 | 0.0031057 | 0.23491 | 0.98299 | 0.98428 | 97.5861 | 276.636 | 343.726 | 349.298 | 1022.869 | 0 | 0 | 0
|  | 445 | 76.7238 | 11.3054 | 6.8918 | 0.059992 | 6.7865 | 0.0078086 | 1.1693 | 34.6849 | 25.0213 | 0.016697 | 24.3592 | 24.7618 | 0.00041345 | 0.046771 | 0.73111 | 82.7049 | 0.00046845 | 0.070149 | 0.052373 | 23.9823 | 77.9435 | 103.6301 | 20.7555 | 113.4066 | 0.0028258 | 0.23721 | 0.98256 | 0.98443 | 97.5839 | 276.629 | 343.837 | 349.52 | 1023.368 | 0 | 0 | 0
|  | 450 | 76.2264 | 10.8634 | 3.1419 | 0.062029 | 7.0168 | 0.0079028 | 1.0933 | 35.0673 | 24.4709 | 0.0080446 | 23.8263 | 24.2257 | 0.00019489 | 0.022046 | 0.73263 | 82.877 | 0.0004902 | 0.067814 | 0.051758 | 24.2426 | 77.9272 | 103.2902 | 20.7535 | 108.4853 | 0.0029613 | 0.23508 | 0.98359 | 0.98449 | 97.582 | 276.621 | 343.879 | 349.644 | 1022.85 | 0 | 0 | 0
|  | 455 | 75.4201 | 12.4453 | 1.3977 | 0.053571 | 6.0601 | 0.0095809 | 1.2701 | 35.4464 | 24.4073 | 0.0031004 | 23.7652 | 24.1509 | 7.4877e-05 | 0.0084702 | 0.73331 | 82.9533 | 0.00051326 | 0.068043 | 0.051365 | 24.5004 | 77.9041 | 103.0219 | 20.7545 | 107.9258 | 0.0030644 | 0.23617 | 0.98426 | 0.9846 | 97.5798 | 276.613 | 343.891 | 349.472 | 1022.754 | 0 | 0 | 0
|  | 460 | 75.1137 | 11.5175 | 11.3202 | 0.057652 | 6.5217 | 0.0084051 | 1.1635 | 35.8227 | 24.0741 | 0.027392 | 23.4417 | 23.8257 | 0.00065263 | 0.073827 | 0.73513 | 83.159 | 0.00048457 | 0.06708 | 0.051042 | 24.7564 | 77.8754 | 102.741 | 20.753 | 105.0033 | 0.0029712 | 0.23608 | 0.9817 | 0.98476 | 97.5809 | 276.628 | 343.905 | 349.539 | 1022.689 | 0 | 0 | 0
|  | 465 | 74.5579 | 11.849 | 2.228 | 0.055624 | 6.2923 | 0.0080788 | 1.1746 | 36.1969 | 24.2042 | 0.0051724 | 23.5702 | 23.9604 | 0.00012393 | 0.014019 | 0.73707 | 83.3786 | 0.00044938 | 0.065336 | 0.050463 | 25.0102 | 77.8428 | 102.451 | 20.7562 | 106.1498 | 0.0028097 | 0.23035 | 0.98431 | 0.98489 | 97.5815 | 276.624 | 343.931 | 349.625 | 1022.688 | 0 | 0 | 0
|  | 470 | 73.7193 | 11.7759 | 12.423 | 0.05534 | 6.2602 | 0.0085937 | 1.1606 | 36.5676 | 24.2521 | 0.028643 | 23.6196 | 24.002 | 0.00068749 | 0.07777 | 0.7391 | 83.6081 | 0.00047558 | 0.064226 | 0.049852 | 25.261 | 77.8034 | 102.1828 | 20.7589 | 106.5826 | 0.0029176 | 0.22699 | 0.98167 | 0.98487 | 97.5818 | 276.618 | 343.971 | 349.54 | 1022.644 | 0 | 0 | 0
|  | 475 | 72.594 | 10.827 | 7.8762 | 0.059271 | 6.7049 | 0.0077181 | 1.1412 | 36.9334 | 24.7356 | 0.01907 | 24.0891 | 24.48 | 0.00046683 | 0.052809 | 0.74198 | 83.9346 | 0.00045746 | 0.067639 | 0.049753 | 25.51 | 77.7544 | 101.8931 | 20.7629 | 110.8684 | 0.0028023 | 0.23266 | 0.98275 | 0.98488 | 97.5818 | 276.609 | 343.952 | 349.533 | 1022.668 | 0 | 0 | 0
|  | 480 | 74.1884 | 11.651 | 2.6131 | 0.056289 | 6.3676 | 0.0078352 | 1.1954 | 37.3003 | 24.991 | 0.0059492 | 24.3335 | 24.724 | 0.00014709 | 0.016639 | 0.74352 | 84.1082 | 0.00044104 | 0.06729 | 0.050557 | 25.7608 | 77.709 | 101.5979 | 20.7618 | 113.1495 | 0.0027148 | 0.2299 | 0.98432 | 0.98499 | 97.5818 | 276.595 | 343.892 | 349.41 | 1022.718 | 0 | 0 | 0
|  | 485 | 71.6429 | 11.5604 | 3.7508 | 0.054784 | 6.1973 | 0.0077825 | 1.1983 | 37.6649 | 24.1217 | 0.0086119 | 23.4878 | 23.8602 | 0.00020548 | 0.023245 | 0.7444 | 84.2079 | 0.00042635 | 0.065648 | 0.048923 | 26.0095 | 77.6596 | 101.3284 | 20.7614 | 105.418 | 0.0027176 | 0.23181 | 0.98409 | 0.98506 | 97.5827 | 276.604 | 343.902 | 349.355 | 1023.097 | 0 | 0 | 0
|  | 490 | 72.6359 | 10.6183 | 3.1911 | 0.060471 | 6.8406 | 0.0076948 | 1.1059 | 38.0256 | 24.461 | 0.007977 | 23.8179 | 24.1907 | 0.00019297 | 0.021829 | 0.74539 | 84.3206 | 0.00046531 | 0.066873 | 0.049662 | 26.2559 | 77.6032 | 101.0423 | 20.7612 | 108.403 | 0.0028569 | 0.23262 | 0.9842 | 0.98509 | 97.5822 | 276.613 | 343.898 | 349.281 | 1022.833 | 0 | 0 | 0
|  | 495 | 72.4385 | 11.4076 | 1.4912 | 0.056134 | 6.35 | 0.009146 | 1.1851 | 38.3883 | 24.1245 | 0.0035097 | 23.4889 | 23.8508 | 8.3709e-05 | 0.0094693 | 0.74609 | 84.3988 | 0.0005134 | 0.066523 | 0.049521 | 26.5039 | 77.5521 | 100.7353 | 20.7591 | 105.4353 | 0.0030905 | 0.23417 | 0.98471 | 0.98511 | 97.5823 | 276.61 | 343.878 | 349.176 | 1022.814 | 0 | 0 | 0
|  | 500 | 74.4082 | 12.8549 | 4.0031 | 0.051169 | 5.7883 | 0.010292 | 1.3011 | 38.7554 | 24.3991 | 0.0084951 | 23.7526 | 24.112 | 0.00020483 | 0.023171 | 0.74681 | 84.4804 | 0.00052662 | 0.066574 | 0.0506 | 26.7542 | 77.5108 | 100.4815 | 20.7572 | 107.8326 | 0.0031217 | 0.23227 | 0.98417 | 0.98512 | 97.5811 | 276.6 | 343.824 | 349.026 | 1022.829 | 0 | 0 | 0
|  | 505 | 72.0936 | 11.0724 | 4.6951 | 0.057558 | 6.5111 | 0.0082054 | 1.1233 | 39.1216 | 23.8258 | 0.011482 | 23.1904 | 23.5368 | 0.00027024 | 0.03057 | 0.74799 | 84.6148 | 0.00047229 | 0.064652 | 0.049034 | 27.0033 | 77.4686 | 100.2101 | 20.7587 | 102.8061 | 0.0029396 | 0.23128 | 0.98376 | 0.98505 | 97.5824 | 276.617 | 343.764 | 348.899 | 1023.238 | 0 | 0 | 0
|  | 510 | 72.476 | 10.7897 | 5.7215 | 0.059379 | 6.7171 | 0.0070802 | 1.1185 | 39.4831 | 23.9913 | 0.014343 | 23.3454 | 23.6868 | 0.00033974 | 0.038432 | 0.74952 | 84.7873 | 0.00042042 | 0.066416 | 0.049488 | 27.2496 | 77.4178 | 99.9108 | 20.7582 | 104.2127 | 0.0027019 | 0.23489 | 0.98345 | 0.98505 | 97.581 | 276.612 | 343.674 | 348.7 | 1022.953 | 0 | 0 | 0
|  | 515 | 75.0278 | 11.9041 | 4.6837 | 0.055716 | 6.3027 | 0.0073222 | 1.2239 | 39.8518 | 24.2061 | 0.01092 | 23.5527 | 23.8971 | 0.00026096 | 0.02952 | 0.75102 | 84.9572 | 0.00040796 | 0.068191 | 0.051133 | 27.5011 | 77.3822 | 99.6228 | 20.7537 | 106.0788 | 0.0026326 | 0.2381 | 0.98367 | 0.9849 | 97.5814 | 276.612 | 343.649 | 348.675 | 1024.334 | 0 | 0 | 0
|  | 520 | 78.3418 | 11.7521 | 7.6511 | 0.058929 | 6.6662 | 0.0079477 | 1.1844 | 40.2353 | 24.8622 | 0.018364 | 24.1933 | 24.5523 | 0.00045088 | 0.051004 | 0.7528 | 85.1585 | 0.00046835 | 0.069793 | 0.053195 | 27.762 | 77.3755 | 99.3462 | 20.7513 | 111.9176 | 0.0028378 | 0.23745 | 0.98277 | 0.98483 | 97.5803 | 276.601 | 343.68 | 348.781 | 1023.459 | 0 | 0 | 0
|  | 525 | 76.0018 | 11.3367 | 4.9644 | 0.059264 | 6.7041 | 0.0079241 | 1.143 | 40.6211 | 24.5938 | 0.012111 | 23.9337 | 24.2929 | 0.00029421 | 0.033282 | 0.75466 | 85.3692 | 0.00046961 | 0.06774 | 0.051617 | 28.024 | 77.3735 | 99.037 | 20.755 | 109.5214 | 0.0028644 | 0.23397 | 0.98341 | 0.98476 | 97.5793 | 276.606 | 343.704 | 348.863 | 1022.846 | 0 | 0 | 0
|  | 530 | 73.4446 | 12.0092 | 4.987 | 0.054063 | 6.1157 | 0.0078875 | 1.2165 | 40.9947 | 24.4225 | 0.011174 | 23.7706 | 24.1286 | 0.00026961 | 0.030499 | 0.75607 | 85.5286 | 0.00042642 | 0.065769 | 0.049917 | 28.2778 | 77.3485 | 98.7597 | 20.7599 | 108.0174 | 0.0026953 | 0.22993 | 0.98333 | 0.98458 | 97.5789 | 276.607 | 343.756 | 348.934 | 1022.855 | 0 | 0 | 0
|  | 535 | 74.281 | 11.3696 | 3.628 | 0.057755 | 6.5333 | 0.007383 | 1.177 | 41.364 | 25.0063 | 0.0084831 | 24.3381 | 24.7003 | 0.00020954 | 0.023703 | 0.75727 | 85.6641 | 0.0004264 | 0.067977 | 0.050705 | 28.5294 | 77.316 | 98.4862 | 20.7614 | 113.24 | 0.0026531 | 0.2316 | 0.98349 | 0.98444 | 97.5787 | 276.612 | 343.746 | 348.861 | 1022.832 | 0 | 0 | 0
|  | 540 | 74.6891 | 11.0437 | 2.1521 | 0.059785 | 6.7631 | 0.0075009 | 1.1648 | 41.7365 | 25.0295 | 0.0052028 | 24.3614 | 24.7298 | 0.00012866 | 0.014555 | 0.75812 | 85.7598 | 0.00044845 | 0.069637 | 0.051186 | 28.7841 | 77.2898 | 98.1835 | 20.7598 | 113.4535 | 0.0027426 | 0.2358 | 0.98362 | 0.9842 | 97.5779 | 276.612 | 343.756 | 348.954 | 1022.834 | 0 | 0 | 0
|  | 545 | 73.2563 | 11.1378 | 3.9222 | 0.058143 | 6.5773 | 0.0072681 | 1.1522 | 42.1063 | 24.0609 | 0.0095873 | 23.4236 | 23.7869 | 0.00022805 | 0.025798 | 0.75901 | 85.8607 | 0.00042259 | 0.066994 | 0.049999 | 29.0371 | 77.2593 | 97.893 | 20.7569 | 104.865 | 0.002706 | 0.23594 | 0.98296 | 0.98403 | 97.5778 | 276.6 | 343.828 | 349.16 | 1022.846 | 0 | 0 | 0
|  | 550 | 74.4016 | 11.5045 | 2.3441 | 0.05717 | 6.4672 | 0.0074458 | 1.1684 | 42.4755 | 24.1829 | 0.0056063 | 23.5416 | 23.9037 | 0.00013401 | 0.01516 | 0.75991 | 85.9631 | 0.00042568 | 0.066796 | 0.05059 | 29.2885 | 77.2281 | 97.6016 | 20.7556 | 105.9275 | 0.00271 | 0.23448 | 0.98338 | 0.984 | 97.578 | 276.602 | 343.817 | 349.106 | 1022.775 | 0 | 0 | 0
|  | 555 | 74.3727 | 11.4083 | 1.4112 | 0.057629 | 6.5192 | 0.0072688 | 1.1431 | 42.8474 | 24.0984 | 0.0034156 | 23.4557 | 23.8103 | 8.1326e-05 | 0.0091998 | 0.76045 | 86.024 | 0.0004189 | 0.065879 | 0.050433 | 29.5411 | 77.2025 | 97.3193 | 20.7555 | 105.1722 | 0.0026873 | 0.23261 | 0.98352 | 0.98391 | 97.5777 | 276.605 | 343.763 | 348.96 | 1022.732 | 0 | 0 | 0
|  | 560 | 73.7252 | 10.9672 | 5.1301 | 0.059425 | 6.7223 | 0.0064469 | 1.0892 | 43.2177 | 23.9477 | 0.012884 | 23.309 | 23.6627 | 0.00030486 | 0.034486 | 0.76142 | 86.1332 | 0.00038311 | 0.064726 | 0.049894 | 29.7919 | 77.1744 | 97.0241 | 20.7564 | 103.8609 | 0.0025441 | 0.23058 | 0.98238 | 0.98382 | 97.5775 | 276.617 | 343.762 | 348.979 | 1022.72 | 0 | 0 | 0
|  | 565 | 75.0793 | 11.7641 | 3.1688 | 0.056417 | 6.3821 | 0.007032 | 1.1776 | 43.5897 | 24.6954 | 0.0073253 | 24.0381 | 24.4048 | 0.00017877 | 0.020223 | 0.76263 | 86.2699 | 0.00039673 | 0.066437 | 0.050892 | 30.0439 | 77.1499 | 96.7311 | 20.7584 | 110.4541 | 0.0025511 | 0.22975 | 0.98298 | 0.9838 | 97.5781 | 276.627 | 343.782 | 349.026 | 1022.836 | 0 | 0 | 0
|  | 570 | 75.4441 | 12.783 | 2.8978 | 0.052173 | 5.9019 | 0.0086762 | 1.2867 | 43.966 | 24.9801 | 0.0061258 | 24.3138 | 24.6804 | 0.00015119 | 0.017103 | 0.76345 | 86.3633 | 0.00045266 | 0.067131 | 0.051217 | 30.2992 | 77.1333 | 96.4613 | 20.7594 | 113.0083 | 0.0027637 | 0.22956 | 0.9832 | 0.98389 | 97.5783 | 276.635 | 343.762 | 348.946 | 1022.844 | 0 | 0 | 0
|  | 575 | 74.1661 | 12.1473 | 9.4492 | 0.053973 | 6.1056 | 0.0088066 | 1.2104 | 44.34 | 24.3958 | 0.021175 | 23.7396 | 24.0849 | 0.00051001 | 0.057693 | 0.7651 | 86.5502 | 0.00047532 | 0.065332 | 0.050261 | 30.5528 | 77.113 | 96.2017 | 20.7585 | 107.7592 | 0.0029046 | 0.22894 | 0.98159 | 0.98396 | 97.578 | 276.64 | 343.683 | 348.681 | 1022.795 | 0 | 0 | 0
|  | 580 | 73.2078 | 11.2365 | 10.3077 | 0.057594 | 6.5152 | 0.0080178 | 1.113 | 44.7084 | 24.0715 | 0.024986 | 23.4221 | 23.7603 | 0.00059367 | 0.067157 | 0.76786 | 86.8624 | 0.00046178 | 0.064104 | 0.049551 | 30.8024 | 77.0835 | 95.9191 | 20.7586 | 104.9044 | 0.0028736 | 0.22796 | 0.98112 | 0.98391 | 97.5778 | 276.645 | 343.654 | 348.616 | 1022.836 | 0 | 0 | 0
|  | 585 | 72.59 | 11.549 | 5.9122 | 0.055563 | 6.2854 | 0.0084709 | 1.1509 | 45.0729 | 24.1332 | 0.013787 | 23.4846 | 23.8266 | 0.0003285 | 0.03716 | 0.77017 | 87.1232 | 0.00047067 | 0.063947 | 0.049196 | 31.0492 | 77.0477 | 95.632 | 20.7604 | 105.4538 | 0.0029066 | 0.22709 | 0.98234 | 0.98388 | 97.5782 | 276.655 | 343.692 | 348.696 | 1022.837 | 0 | 0 | 0
|  | 590 | 72.9226 | 11.2603 | 2.9248 | 0.057248 | 6.4761 | 0.0088847 | 1.1266 | 45.4367 | 24.3216 | 0.0069754 | 23.6668 | 24.0045 | 0.00016744 | 0.018941 | 0.77141 | 87.2634 | 0.00050864 | 0.064495 | 0.049474 | 31.2959 | 77.0114 | 95.3595 | 20.7608 | 107.1019 | 0.0030524 | 0.22722 | 0.98316 | 0.98394 | 97.5793 | 276.659 | 343.674 | 348.577 | 1022.833 | 0 | 0 | 0
|  | 595 | 73.3666 | 10.7915 | 5.7342 | 0.060099 | 6.7986 | 0.0086368 | 1.0921 | 45.8024 | 24.6698 | 0.014152 | 24.004 | 24.3514 | 0.00034462 | 0.038984 | 0.77269 | 87.4082 | 0.00051906 | 0.065635 | 0.049892 | 31.5443 | 76.9789 | 95.0585 | 20.7619 | 110.1828 | 0.0030656 | 0.2278 | 0.98245 | 0.98403 | 97.5799 | 276.66 | 343.651 | 348.625 | 1022.798 | 0 | 0 | 0
|  | 600 | 72.1642 | 11.2775 | 7.1153 | 0.056567 | 6.3989 | 0.0092455 | 1.1514 | 46.1663 | 24.495 | 0.016641 | 23.8351 | 24.1873 | 0.00040249 | 0.045531 | 0.77456 | 87.6195 | 0.00052298 | 0.06513 | 0.049166 | 31.792 | 76.9438 | 94.7661 | 20.7633 | 108.6327 | 0.0030976 | 0.22769 | 0.98221 | 0.98407 | 97.5807 | 276.658 | 343.668 | 348.745 | 1022.707 | 0 | 0 | 0
|  | 605 | 72.7962 | 11.6851 | 2.0605 | 0.055072 | 6.2298 | 0.0095021 | 1.18 | 46.5287 | 24.4779 | 0.0046938 | 23.8198 | 24.1753 | 0.00011347 | 0.012836 | 0.77585 | 87.7654 | 0.00052329 | 0.064987 | 0.049486 | 32.0386 | 76.9069 | 94.4911 | 20.762 | 108.4871 | 0.0031005 | 0.22742 | 0.98353 | 0.98406 | 97.5815 | 276.653 | 343.687 | 348.816 | 1022.638 | 0 | 0 | 0
|  | 610 | 74.6498 | 12.2651 | 1.6531 | 0.053803 | 6.0863 | 0.0098701 | 1.2197 | 46.8973 | 24.6881 | 0.0036477 | 24.0247 | 24.384 | 8.8944e-05 | 0.010062 | 0.77635 | 87.8227 | 0.00053104 | 0.065624 | 0.050589 | 32.2888 | 76.8808 | 94.2145 | 20.7595 | 110.3594 | 0.0031141 | 0.22764 | 0.98362 | 0.98403 | 97.5805 | 276.649 | 343.692 | 348.832 | 1023.438 | 0 | 0 | 0
|  | 615 | 74.7273 | 11.9441 | 2.986 | 0.055307 | 6.2564 | 0.0097108 | 1.2025 | 47.2707 | 24.6445 | 0.0067868 | 23.9784 | 24.3333 | 0.00016515 | 0.018682 | 0.77699 | 87.8945 | 0.00053707 | 0.066505 | 0.050767 | 32.5422 | 76.863 | 93.9493 | 20.7585 | 109.9525 | 0.0031434 | 0.2303 | 0.98328 | 0.98404 | 97.5784 | 276.653 | 343.638 | 348.724 | 1023.94 | 0 | 0 | 0
|  | 620 | 75.0987 | 11.42 | 6.3929 | 0.058132 | 6.5761 | 0.0095188 | 1.1369 | 47.6453 | 24.4916 | 0.01537 | 23.8275 | 24.1789 | 0.00037164 | 0.04204 | 0.77833 | 88.0463 | 0.00055335 | 0.066089 | 0.050911 | 32.7964 | 76.8472 | 93.6598 | 20.7568 | 108.5828 | 0.0032261 | 0.23029 | 0.98227 | 0.98399 | 97.578 | 276.663 | 343.606 | 348.673 | 1022.92 | 0 | 0 | 0
|  | 625 | 74.7178 | 11.448 | 2.3808 | 0.057696 | 6.5267 | 0.0095344 | 1.1376 | 48.0198 | 24.3112 | 0.0057228 | 23.655 | 24.0026 | 0.00013736 | 0.015539 | 0.7796 | 88.1903 | 0.0005501 | 0.065635 | 0.050635 | 33.0503 | 76.8317 | 93.372 | 20.7564 | 107.0022 | 0.0032297 | 0.23038 | 0.98334 | 0.98398 | 97.5781 | 276.662 | 343.65 | 348.7 | 1023.111 | 0 | 0 | 0
|  | 630 | 74.9527 | 11.6742 | 1.908 | 0.056756 | 6.4204 | 0.0088481 | 1.1676 | 48.394 | 24.4343 | 0.0044883 | 23.7756 | 24.1274 | 0.00010829 | 0.01225 | 0.78022 | 88.2598 | 0.00050218 | 0.06627 | 0.050839 | 33.3039 | 76.8159 | 93.0838 | 20.7566 | 108.0925 | 0.0030151 | 0.23119 | 0.98351 | 0.98401 | 97.5782 | 276.656 | 343.662 | 348.747 | 1022.879 | 0 | 0 | 0
|  | 635 | 74.5622 | 11.612 | 6.5322 | 0.056763 | 6.4211 | 0.0083241 | 1.1508 | 48.7678 | 24.3349 | 0.015423 | 23.6823 | 24.0408 | 0.00037078 | 0.041944 | 0.78141 | 88.3952 | 0.0004725 | 0.06532 | 0.050472 | 33.5572 | 76.7997 | 92.8034 | 20.7572 | 107.2304 | 0.0028976 | 0.22935 | 0.98232 | 0.98405 | 97.5795 | 276.656 | 343.711 | 348.914 | 1022.922 | 0 | 0 | 0
|  | 640 | 73.628 | 11.5157 | 6.9651 | 0.05652 | 6.3937 | 0.007791 | 1.1231 | 49.1383 | 24.0395 | 0.016569 | 23.4009 | 23.7601 | 0.00039367 | 0.044533 | 0.78333 | 88.6114 | 0.00044035 | 0.063478 | 0.049675 | 33.8076 | 76.7785 | 92.5164 | 20.7579 | 104.67 | 0.002784 | 0.22648 | 0.98224 | 0.9841 | 97.5806 | 276.656 | 343.801 | 349.079 | 1022.87 | 0 | 0 | 0
|  | 645 | 72.5919 | 11.4859 | 4.7477 | 0.055869 | 6.3201 | 0.0080005 | 1.1472 | 49.5038 | 23.9622 | 0.011197 | 23.3285 | 23.6896 | 0.00026525 | 0.030006 | 0.78497 | 88.7978 | 0.00044699 | 0.064092 | 0.049209 | 34.0548 | 76.7501 | 92.2388 | 20.7591 | 104.0108 | 0.0028188 | 0.22873 | 0.98288 | 0.98413 | 97.5805 | 276.643 | 343.843 | 349.165 | 1022.836 | 0 | 0 | 0
|  | 650 | 75.0929 | 12.2266 | 2.5859 | 0.054293 | 6.1418 | 0.0090284 | 1.2097 | 49.873 | 24.4827 | 0.0058017 | 23.8352 | 24.1989 | 0.00014039 | 0.015882 | 0.78599 | 88.9125 | 0.00049018 | 0.065678 | 0.050821 | 34.3049 | 76.7277 | 91.9584 | 20.7571 | 108.5784 | 0.0029602 | 0.22925 | 0.9836 | 0.98425 | 97.5802 | 276.647 | 343.842 | 349.089 | 1022.808 | 0 | 0 | 0
|  | 655 | 75.9626 | 11.7753 | 2.6755 | 0.057027 | 6.451 | 0.0085388 | 1.1663 | 50.2507 | 24.5352 | 0.0062935 | 23.8872 | 24.2429 | 0.00015257 | 0.017259 | 0.78672 | 88.9954 | 0.00048694 | 0.066512 | 0.051417 | 34.5605 | 76.7186 | 91.6914 | 20.7553 | 109.0485 | 0.0029421 | 0.23111 | 0.98354 | 0.98425 | 97.5791 | 276.648 | 343.855 | 348.975 | 1022.815 | 0 | 0 | 0
|  | 660 | 76.0316 | 12.407 | 0.93192 | 0.054173 | 6.1281 | 0.008169 | 1.1969 | 50.6307 | 24.4311 | 0.0020918 | 23.783 | 24.1351 | 5.0485e-05 | 0.0057109 | 0.78723 | 89.0528 | 0.00044254 | 0.06484 | 0.051184 | 34.817 | 76.7131 | 91.3945 | 20.7553 | 108.1124 | 0.0027629 | 0.22737 | 0.98384 | 0.98407 | 97.5789 | 276.647 | 343.814 | 348.903 | 1022.792 | 0 | 0 | 0
|  | 665 | 75.5605 | 13.1126 | -1.7709 | 0.05094 | 5.7624 | 0.0089214 | 1.3005 | 51.0096 | 24.6277 | -0.0037087 | 23.9714 | 24.3235 | -9.021e-05 | -0.010205 | 0.78735 | 89.0671 | 0.00045446 | 0.066248 | 0.051147 | 35.0728 | 76.7062 | 91.1491 | 20.757 | 109.8454 | 0.002798 | 0.22973 | 0.98443 | 0.98401 | 97.5804 | 276.637 | 343.771 | 348.821 | 1022.853 | 0 | 0 | 0
|  | 670 | 76.1987 | 11.1805 | 0.46512 | 0.060247 | 6.8153 | 0.0080789 | 1.1027 | 51.389 | 24.6019 | 0.001153 | 23.9466 | 24.3028 | 2.8022e-05 | 0.0031699 | 0.78742 | 89.075 | 0.00048673 | 0.066436 | 0.051533 | 35.3295 | 76.7 | 90.8705 | 20.7553 | 109.6166 | 0.0029357 | 0.23042 | 0.98398 | 0.98411 | 97.5782 | 276.644 | 343.776 | 348.89 | 1022.845 | 0 | 0 | 0
|  | 675 | 75.6899 | 10.8191 | 3.2928 | 0.061844 | 6.9959 | 0.0077451 | 1.0955 | 51.7688 | 24.319 | 0.0084753 | 23.6732 | 24.0274 | 0.00020364 | 0.023036 | 0.788 | 89.1405 | 0.00047899 | 0.067749 | 0.051453 | 35.587 | 76.6944 | 90.556 | 20.7534 | 107.119 | 0.0029265 | 0.23604 | 0.98337 | 0.98432 | 97.5802 | 276.642 | 343.804 | 348.948 | 1022.804 | 0 | 0 | 0
|  | 680 | 76.053 | 12.5288 | 4.0275 | 0.053661 | 6.0702 | 0.0079349 | 1.3249 | 52.1481 | 24.0974 | 0.0090822 | 23.4503 | 23.7958 | 0.00021612 | 0.024448 | 0.78905 | 89.2592 | 0.00042579 | 0.071096 | 0.052135 | 35.8459 | 76.6884 | 90.2643 | 20.7491 | 105.1433 | 0.002717 | 0.24687 | 0.98344 | 0.98446 | 97.5785 | 276.673 | 343.699 | 348.763 | 1022.833 | 0 | 0 | 0
|  | 685 | 80.1047 | 13.2275 | 6.3756 | 0.053534 | 6.0559 | 0.0094267 | 1.3112 | 52.5385 | 24.1374 | 0.014316 | 23.4904 | 23.8421 | 0.00034131 | 0.03861 | 0.79044 | 89.4169 | 0.00050465 | 0.070196 | 0.054223 | 36.1118 | 76.6985 | 90.0102 | 20.7416 | 105.4982 | 0.0030518 | 0.24409 | 0.98287 | 0.98447 | 97.5777 | 276.673 | 343.716 | 348.862 | 1022.944 | 0 | 0 | 0
|  | 690 | 80.6754 | 12.6875 | 5.8414 | 0.05621 | 6.3586 | 0.0091296 | 1.182 | 52.9405 | 24.2141 | 0.013727 | 23.5629 | 23.9202 | 0.00032835 | 0.037143 | 0.79212 | 89.6062 | 0.00051318 | 0.066439 | 0.053968 | 36.3823 | 76.7253 | 89.7243 | 20.7432 | 106.1603 | 0.0030814 | 0.23328 | 0.98281 | 0.98435 | 97.5764 | 276.669 | 343.685 | 348.896 | 1022.78 | 0 | 0 | 0
|  | 695 | 76.6163 | 11.3861 | 0.97151 | 0.059484 | 6.7289 | 0.0081253 | 1.0945 | 53.3337 | 23.9775 | 0.0024395 | 23.3319 | 23.6886 | 5.7789e-05 | 0.0065372 | 0.79308 | 89.7154 | 0.00048332 | 0.065105 | 0.051556 | 36.6461 | 76.7391 | 89.4477 | 20.7503 | 104.0925 | 0.0029742 | 0.2314 | 0.98416 | 0.98443 | 97.5759 | 276.654 | 343.674 | 348.927 | 1022.783 | 0 | 0 | 0
|  | 700 | 78.2947 | 12.1744 | 7.6527 | 0.056851 | 6.4311 | 0.0086003 | 1.156 | 53.721 | 24.5208 | 0.017958 | 23.8633 | 24.2266 | 0.00043506 | 0.049215 | 0.79432 | 89.8548 | 0.00048893 | 0.06572 | 0.052561 | 36.9064 | 76.7442 | 89.1371 | 20.7509 | 108.8754 | 0.0029517 | 0.22909 | 0.9825 | 0.98451 | 97.5759 | 276.662 | 343.712 | 348.945 | 1024.85 | 0 | 0 | 0
|  | 705 | 77.6644 | 13.2827 | 6.0588 | 0.051688 | 5.847 | 0.0090984 | 1.2694 | 54.1109 | 24.6067 | 0.012882 | 23.9477 | 24.3095 | 0.00031316 | 0.035426 | 0.79619 | 90.0664 | 0.00047028 | 0.065613 | 0.052196 | 37.1683 | 76.753 | 88.8818 | 20.7529 | 109.6435 | 0.0028661 | 0.22819 | 0.98315 | 0.98459 | 97.5756 | 276.658 | 343.724 | 348.917 | 1022.167 | 0 | 0 | 0
|  | 710 | 75.447 | 11.7268 | -1.0613 | 0.056874 | 6.4337 | 0.0087393 | 1.1555 | 54.4936 | 24.3448 | -0.0025105 | 23.686 | 24.0425 | -6.0359e-05 | -0.006828 | 0.79697 | 90.155 | 0.00049704 | 0.06572 | 0.051022 | 37.4263 | 76.7516 | 88.6081 | 20.7552 | 107.2909 | 0.0030011 | 0.23036 | 0.98463 | 0.98435 | 97.5769 | 276.634 | 343.626 | 348.798 | 1022.841 | 0 | 0 | 0
|  | 715 | 72.4387 | 10.9221 | 0.40407 | 0.05863 | 6.6323 | 0.008009 | 1.0698 | 54.8634 | 23.5541 | 0.0010188 | 22.9161 | 23.253 | 2.369e-05 | 0.0026799 | 0.79703 | 90.1617 | 0.00046957 | 0.06272 | 0.048927 | 37.6762 | 76.732 | 88.317 | 20.7569 | 100.4321 | 0.0029513 | 0.22794 | 0.98415 | 0.98426 | 97.5785 | 276.629 | 343.617 | 348.668 | 1022.801 | 0 | 0 | 0
|  | 720 | 72.472 | 12.1787 | -1.3804 | 0.052604 | 5.9507 | 0.0080816 | 1.2159 | 55.2256 | 23.7949 | -0.0030917 | 23.1497 | 23.487 | -7.2614e-05 | -0.0082143 | 0.79709 | 90.1684 | 0.00042513 | 0.063963 | 0.049116 | 37.9213 | 76.7023 | 88.0312 | 20.7581 | 102.4928 | 0.0027373 | 0.22961 | 0.98453 | 0.98418 | 97.5793 | 276.61 | 343.607 | 348.613 | 1022.805 | 0 | 0 | 0
|  | 725 | 74.8221 | 12.4694 | 8.2463 | 0.053044 | 6.0005 | 0.0089371 | 1.253 | 55.5939 | 24.4286 | 0.018152 | 23.7623 | 24.0975 | 0.00043742 | 0.049482 | 0.79818 | 90.2921 | 0.00047406 | 0.066467 | 0.050787 | 38.1711 | 76.6812 | 87.7838 | 20.7568 | 108.0071 | 0.0028965 | 0.23176 | 0.98215 | 0.98418 | 97.5786 | 276.603 | 343.549 | 348.395 | 1022.752 | 0 | 0 | 0
|  | 730 | 76.2609 | 12.4102 | 2.65 | 0.054322 | 6.145 | 0.007945 | 1.2393 | 55.9716 | 24.6933 | 0.0059089 | 24.0183 | 24.3624 | 0.00014396 | 0.016285 | 0.79964 | 90.4565 | 0.00043159 | 0.067322 | 0.051679 | 38.4272 | 76.6734 | 87.4989 | 20.7555 | 110.3533 | 0.0026972 | 0.23213 | 0.9836 | 0.98426 | 97.5788 | 276.611 | 343.529 | 348.45 | 1022.737 | 0 | 0 | 0
|  | 735 | 75.8103 | 12.2591 | 3.1399 | 0.054666 | 6.184 | 0.0074644 | 1.2236 | 56.3517 | 24.3583 | 0.0071418 | 23.6918 | 24.0339 | 0.00017165 | 0.019417 | 0.80042 | 90.5458 | 0.00040805 | 0.066888 | 0.05136 | 38.6848 | 76.669 | 87.2413 | 20.7541 | 107.3767 | 0.0026221 | 0.23342 | 0.98363 | 0.98443 | 97.5802 | 276.597 | 343.52 | 348.479 | 1022.749 | 0 | 0 | 0
|  | 740 | 76.7733 | 11.7978 | 4.7124 | 0.057526 | 6.5074 | 0.007863 | 1.1736 | 56.7332 | 24.4101 | 0.011255 | 23.7419 | 24.0856 | 0.00027109 | 0.030666 | 0.80153 | 90.671 | 0.00045232 | 0.067509 | 0.051993 | 38.9432 | 76.6665 | 86.9504 | 20.7522 | 107.8326 | 0.002806 | 0.23471 | 0.98326 | 0.98452 | 97.5783 | 276.576 | 343.514 | 348.487 | 1022.777 | 0 | 0 | 0
|  | 745 | 78.8641 | 13.5023 | 3.0966 | 0.051632 | 5.8408 | 0.0097933 | 1.2643 | 57.1223 | 24.3551 | 0.0066493 | 23.6945 | 24.045 | 0.00015988 | 0.018086 | 0.80261 | 90.7928 | 0.00050565 | 0.065278 | 0.052809 | 39.2052 | 76.6742 | 86.6758 | 20.7487 | 107.3743 | 0.0030367 | 0.22909 | 0.98379 | 0.98453 | 97.5765 | 276.572 | 343.603 | 348.687 | 1022.723 | 0 | 0 | 0
|  | 750 | 75.5217 | 12.6482 | 0.22619 | 0.052783 | 5.9709 | 0.0093358 | 1.1824 | 57.5083 | 23.7426 | 0.00050927 | 23.0999 | 23.4431 | 1.1939e-05 | 0.0013505 | 0.80304 | 90.8414 | 0.00049277 | 0.062409 | 0.050559 | 39.4636 | 76.6777 | 86.426 | 20.7522 | 102.0474 | 0.003036 | 0.22569 | 0.98443 | 0.98449 | 97.5762 | 276.576 | 343.622 | 348.728 | 1022.709 | 0 | 0 | 0
|  | 755 | 75.2191 | 11.7863 | 1.0185 | 0.056416 | 6.3819 | 0.0083683 | 1.1215 | 57.8851 | 24.2246 | 0.0024035 | 23.5643 | 23.9074 | 5.7462e-05 | 0.0065003 | 0.80321 | 90.8611 | 0.00047211 | 0.063269 | 0.050518 | 39.7163 | 76.669 | 86.1447 | 20.7562 | 106.2124 | 0.0029051 | 0.22459 | 0.98427 | 0.98454 | 97.5771 | 276.572 | 343.555 | 348.558 | 1022.769 | 0 | 0 | 0
|  | 760 | 75.2493 | 12.3447 | 8.6065 | 0.053886 | 6.0957 | 0.0088449 | 1.188 | 58.2613 | 24.5777 | 0.019128 | 23.9028 | 24.2457 | 0.00046377 | 0.052463 | 0.80451 | 91.0085 | 0.00047661 | 0.064018 | 0.05065 | 39.9693 | 76.6596 | 85.8686 | 20.7584 | 109.3087 | 0.0028951 | 0.22412 | 0.98252 | 0.98466 | 97.5784 | 276.581 | 343.484 | 348.412 | 1022.872 | 0 | 0 | 0
|  | 765 | 73.144 | 11.6363 | 5.1794 | 0.055567 | 6.2859 | 0.0081863 | 1.158 | 58.6323 | 24.4447 | 0.011941 | 23.7685 | 24.1021 | 0.0002878 | 0.032557 | 0.80639 | 91.221 | 0.00045489 | 0.064348 | 0.049551 | 40.2198 | 76.6435 | 85.6013 | 20.7615 | 108.1065 | 0.0028141 | 0.22594 | 0.98342 | 0.98476 | 97.5785 | 276.594 | 343.413 | 348.232 | 1023.056 | 0 | 0 | 0
|  | 770 | 72.3702 | 11.0541 | 1.4375 | 0.057875 | 6.5469 | 0.0077055 | 1.1279 | 58.9961 | 24.2894 | 0.0034755 | 23.6122 | 23.9384 | 8.3197e-05 | 0.0094114 | 0.80732 | 91.3259 | 0.00044595 | 0.065277 | 0.049269 | 40.4668 | 76.6183 | 85.3123 | 20.7613 | 106.7131 | 0.0027884 | 0.22957 | 0.98429 | 0.98467 | 97.5788 | 276.591 | 343.337 | 348.079 | 1023.014 | 0 | 0 | 0
|  | 775 | 73.8875 | 11.7677 | 1.5348 | 0.055505 | 6.2788 | 0.0090538 | 1.1881 | 59.3617 | 24.2458 | 0.0035652 | 23.5677 | 23.8952 | 8.519e-05 | 0.0096369 | 0.80774 | 91.3736 | 0.00050253 | 0.065944 | 0.050213 | 40.7155 | 76.5957 | 85.0283 | 20.7575 | 106.3209 | 0.0030331 | 0.2317 | 0.98418 | 0.98458 | 97.5782 | 276.583 | 343.306 | 348.076 | 1022.906 | 0 | 0 | 0
|  | 780 | 76.5722 | 12.534 | 2.3366 | 0.054005 | 6.1091 | 0.0097884 | 1.2449 | 59.7379 | 24.6119 | 0.0052008 | 23.9254 | 24.2624 | 0.00012619 | 0.014274 | 0.80827 | 91.4333 | 0.00052862 | 0.067229 | 0.051872 | 40.9707 | 76.587 | 84.7565 | 20.7542 | 109.5642 | 0.0031108 | 0.23247 | 0.98399 | 0.98457 | 97.5775 | 276.592 | 343.333 | 348.169 | 1022.82 | 0 | 0 | 0
|  | 785 | 77.6058 | 12.5263 | 5.1602 | 0.054768 | 6.1955 | 0.009235 | 1.2253 | 60.1233 | 24.6215 | 0.01164 | 23.9376 | 24.2802 | 0.00028261 | 0.03197 | 0.80929 | 91.549 | 0.00050578 | 0.067106 | 0.052404 | 41.2314 | 76.5902 | 84.4854 | 20.7523 | 109.6627 | 0.003014 | 0.23207 | 0.98324 | 0.98454 | 97.5776 | 276.612 | 343.372 | 348.287 | 1022.736 | 0 | 0 | 0
|  | 790 | 77.2386 | 12.5512 | 5.0792 | 0.0544 | 6.1539 | 0.0091448 | 1.2078 | 60.5104 | 24.3417 | 0.011506 | 23.6688 | 24.0136 | 0.00027631 | 0.031257 | 0.81069 | 91.707 | 0.00049748 | 0.065707 | 0.05199 | 41.4924 | 76.5955 | 84.21 | 20.7516 | 107.199 | 0.0030032 | 0.23035 | 0.98316 | 0.98444 | 97.5767 | 276.611 | 343.42 | 348.423 | 1022.67 | 0 | 0 | 0
|  | 795 | 76.5839 | 12.71 | 4.5232 | 0.053265 | 6.0255 | 0.008885 | 1.207 | 60.895 | 24.0706 | 0.010147 | 23.406 | 23.7428 | 0.00024093 | 0.027254 | 0.81198 | 91.8533 | 0.00047326 | 0.064289 | 0.051411 | 41.7509 | 76.5974 | 83.942 | 20.7516 | 104.8282 | 0.002923 | 0.22847 | 0.98324 | 0.98438 | 97.5761 | 276.602 | 343.432 | 348.374 | 1022.596 | 0 | 0 | 0
|  | 800 | 75.6346 | 12.0353 | 3.9375 | 0.055554 | 6.2844 | 0.0082731 | 1.1193 | 61.2755 | 23.7928 | 0.0093244 | 23.1336 | 23.4593 | 0.00021874 | 0.024745 | 0.81313 | 91.9833 | 0.00045961 | 0.062184 | 0.050573 | 42.0059 | 76.5944 | 83.6732 | 20.7526 | 102.4126 | 0.0028873 | 0.2247 | 0.98334 | 0.98438 | 97.5768 | 276.608 | 343.398 | 348.233 | 1022.584 | 0 | 0 | 0
|  | 805 | 75.6203 | 11.648 | 2.6291 | 0.05739 | 6.4921 | 0.0082247 | 1.0946 | 61.6536 | 24.221 | 0.0063195 | 23.5459 | 23.8758 | 0.00015088 | 0.017068 | 0.81406 | 92.0878 | 0.00047202 | 0.062821 | 0.050667 | 42.259 | 76.5884 | 83.387 | 20.7556 | 106.1136 | 0.002905 | 0.22339 | 0.98367 | 0.98438 | 97.5767 | 276.617 | 343.339 | 348.15 | 1022.599 | 0 | 0 | 0
|  | 810 | 76.1691 | 11.9235 | 4.3154 | 0.056471 | 6.3881 | 0.0085462 | 1.1428 | 62.0331 | 24.6712 | 0.010023 | 23.9789 | 24.3123 | 0.00024369 | 0.027567 | 0.81504 | 92.1994 | 0.00048261 | 0.064536 | 0.051228 | 42.5137 | 76.5841 | 83.1031 | 20.757 | 110.0739 | 0.0029127 | 0.22485 | 0.98313 | 0.98425 | 97.5758 | 276.621 | 343.273 | 348.045 | 1022.581 | 0 | 0 | 0
|  | 815 | 74.658 | 12.2904 | -1.0652 | 0.053699 | 6.0745 | 0.00887 | 1.199 | 62.4102 | 24.4104 | -0.0023773 | 23.7284 | 24.0617 | -5.7201e-05 | -0.0064707 | 0.81565 | 92.2683 | 0.00047631 | 0.064382 | 0.050384 | 42.7677 | 76.5769 | 82.825 | 20.7581 | 107.7726 | 0.0029076 | 0.22628 | 0.98432 | 0.98405 | 97.5744 | 276.615 | 343.315 | 348.137 | 1022.614 | 0 | 0 | 0
|  | 820 | 74.3823 | 12.6467 | -1.6308 | 0.051993 | 5.8815 | 0.0091969 | 1.2158 | 62.7828 | 24.1829 | -0.0035571 | 23.5057 | 23.8364 | -8.4788e-05 | -0.0095915 | 0.81565 | 92.2683 | 0.00047817 | 0.063215 | 0.050059 | 43.0188 | 76.5644 | 82.5651 | 20.7576 | 105.766 | 0.0029345 | 0.22473 | 0.98434 | 0.98394 | 97.5727 | 276.607 | 343.293 | 348.123 | 1022.66 | 0 | 0 | 0
|  | 825 | 75.0771 | 13.3211 | -1.6463 | 0.049822 | 5.636 | 0.0093043 | 1.2728 | 63.1564 | 24.3714 | -0.0034141 | 23.6881 | 24.0254 | -8.2024e-05 | -0.0092787 | 0.81565 | 92.2683 | 0.00046356 | 0.063416 | 0.05046 | 43.2701 | 76.5533 | 82.3046 | 20.7575 | 107.4174 | 0.0028567 | 0.22395 | 0.98435 | 0.98396 | 97.5721 | 276.607 | 343.281 | 348.169 | 1022.645 | 0 | 0 | 0
|  | 830 | 74.658 | 12.2547 | 1.6645 | 0.053855 | 6.0922 | 0.007798 | 1.1872 | 63.5308 | 24.2687 | 0.0037464 | 23.5882 | 23.9274 | 8.9642e-05 | 0.01014 | 0.81588 | 92.2937 | 0.00041996 | 0.063939 | 0.050295 | 43.522 | 76.5431 | 82.0595 | 20.7574 | 106.5136 | 0.0026793 | 0.22609 | 0.9835 | 0.98392 | 97.57 | 276.589 | 343.279 | 348.216 | 1022.684 | 0 | 0 | 0
|  | 835 | 76.6428 | 12.4132 | -1.2192 | 0.054581 | 6.1743 | 0.0088713 | 1.1674 | 63.909 | 24.7503 | -0.0027256 | 24.061 | 24.4141 | -6.6544e-05 | -0.0075276 | 0.8161 | 92.319 | 0.0004842 | 0.063718 | 0.051362 | 43.7762 | 76.5378 | 81.7692 | 20.7571 | 110.8049 | 0.0029128 | 0.22213 | 0.9844 | 0.98409 | 97.5695 | 276.602 | 343.347 | 348.385 | 1022.777 | 0 | 0 | 0
|  | 840 | 74.7565 | 11.887 | 1.0448 | 0.055594 | 6.2889 | 0.0074208 | 1.111 | 64.2875 | 24.3833 | 0.0024137 | 23.7095 | 24.0648 | 5.8085e-05 | 0.0065707 | 0.81625 | 92.3355 | 0.00041255 | 0.061767 | 0.050017 | 44.0296 | 76.5328 | 81.5138 | 20.7593 | 107.567 | 0.0026394 | 0.21941 | 0.98376 | 0.98403 | 97.5714 | 276.6 | 343.423 | 348.569 | 1022.771 | 0 | 0 | 0
|  | 845 | 73.6461 | 11.4946 | 0.90657 | 0.056638 | 6.407 | 0.0058547 | 1.1237 | 64.6585 | 24.4728 | 0.0021277 | 23.7891 | 24.1326 | 5.1346e-05 | 0.0058084 | 0.81652 | 92.3664 | 0.00033159 | 0.063645 | 0.049668 | 44.2788 | 76.519 | 81.2141 | 20.7612 | 108.3245 | 0.002291 | 0.22385 | 0.98377 | 0.98401 | 97.5723 | 276.61 | 343.315 | 348.272 | 1022.868 | 0 | 0 | 0
|  | 850 | 73.9974 | 12.6464 | 5.2669 | 0.051725 | 5.8513 | 0.0077893 | 1.2166 | 65.0276 | 23.916 | 0.011555 | 23.2486 | 23.5773 | 0.00027243 | 0.030818 | 0.81733 | 92.458 | 0.0004029 | 0.062927 | 0.049777 | 44.5274 | 76.5031 | 80.9543 | 20.7566 | 103.4544 | 0.0026319 | 0.22586 | 0.98284 | 0.98413 | 97.5711 | 276.605 | 343.327 | 348.182 | 1022.906 | 0 | 0 | 0
|  | 855 | 77.9946 | 13.3358 | -1.1614 | 0.051701 | 5.8485 | 0.0094216 | 1.2397 | 65.4076 | 24.8016 | -0.0024576 | 24.1014 | 24.4325 | -6.0046e-05 | -0.0067926 | 0.81801 | 92.535 | 0.00048711 | 0.064095 | 0.052152 | 44.7823 | 76.5001 | 80.6917 | 20.7546 | 111.2206 | 0.0029208 | 0.22278 | 0.98434 | 0.98407 | 97.5728 | 276.61 | 343.212 | 347.927 | 1023.365 | 0 | 0 | 0
|  | 860 | 73.8026 | 13.2034 | -0.18702 | 0.049413 | 5.5897 | 0.010477 | 1.2315 | 65.7871 | 23.8523 | -0.00039325 | 23.1781 | 23.499 | -9.2409e-06 | -0.0010454 | 0.81801 | 92.535 | 0.0005177 | 0.060851 | 0.049402 | 45.0361 | 76.4966 | 80.4381 | 20.7575 | 102.8663 | 0.0031342 | 0.2206 | 0.98416 | 0.98412 | 97.5748 | 276.62 | 343.201 | 347.952 | 1022.935 | 0 | 0 | 0
|  | 865 | 74.2149 | 11.4706 | 4.434 | 0.057195 | 6.47 | 0.0085141 | 1.0801 | 66.1572 | 24.2169 | 0.010624 | 23.5334 | 23.8701 | 0.0002536 | 0.028688 | 0.81864 | 92.6067 | 0.00048696 | 0.061776 | 0.049754 | 45.284 | 76.4823 | 80.186 | 20.759 | 106.0396 | 0.0029692 | 0.22058 | 0.98294 | 0.98413 | 97.5746 | 276.619 | 343.215 | 348.125 | 1022.835 | 0 | 0 | 0
|  | 870 | 75.0162 | 11.2196 | 1.89 | 0.059106 | 6.6862 | 0.0076106 | 1.0595 | 66.5302 | 24.1992 | 0.0046845 | 23.5122 | 23.8469 | 0.00011171 | 0.012637 | 0.81956 | 92.7101 | 0.00044983 | 0.062622 | 0.050301 | 45.5342 | 76.4715 | 79.8736 | 20.7568 | 105.8662 | 0.002812 | 0.22301 | 0.9836 | 0.98413 | 97.573 | 276.629 | 343.156 | 348.042 | 1024.492 | 0 | 0 | 0
|  | 875 | 76.7497 | 13.4131 | 4.1575 | 0.050582 | 5.722 | 0.0089442 | 1.275 | 66.9096 | 24.5938 | 0.0086733 | 23.899 | 24.2462 | 0.00021029 | 0.023789 | 0.82036 | 92.8011 | 0.00045242 | 0.064491 | 0.051524 | 45.7887 | 76.4682 | 79.6077 | 20.7553 | 109.3629 | 0.0027921 | 0.22528 | 0.9832 | 0.98417 | 97.5721 | 276.636 | 343.206 | 348.191 | 1023.429 | 0 | 0 | 0
|  | 880 | 76.5523 | 13.0715 | 6.6013 | 0.051771 | 5.8564 | 0.0096273 | 1.2423 | 67.2929 | 24.5042 | 0.01415 | 23.813 | 24.1526 | 0.00034176 | 0.03866 | 0.82174 | 92.9572 | 0.00049841 | 0.064314 | 0.051408 | 46.0461 | 76.4692 | 79.3574 | 20.7551 | 108.5723 | 0.0029931 | 0.22543 | 0.9826 | 0.98418 | 97.5717 | 276.641 | 343.22 | 348.115 | 1022.754 | 0 | 0 | 0
|  | 885 | 75.3869 | 13.1543 | 2.6078 | 0.050662 | 5.731 | 0.009694 | 1.2332 | 67.6728 | 24.1546 | 0.0055516 | 23.4716 | 23.7981 | 0.00013212 | 0.014945 | 0.82293 | 93.0913 | 0.00049112 | 0.062478 | 0.050496 | 46.3008 | 76.4664 | 79.0915 | 20.7557 | 105.4892 | 0.0029923 | 0.22293 | 0.98358 | 0.9842 | 97.5725 | 276.638 | 343.197 | 347.971 | 1022.695 | 0 | 0 | 0
|  | 890 | 74.6108 | 13.3849 | 6.0438 | 0.049276 | 5.5743 | 0.0088261 | 1.2481 | 68.0477 | 24.0809 | 0.012556 | 23.3983 | 23.7199 | 0.00029782 | 0.03369 | 0.824 | 93.2128 | 0.00043492 | 0.0615 | 0.049906 | 46.5518 | 76.4581 | 78.8503 | 20.7574 | 104.8387 | 0.0027574 | 0.22078 | 0.98285 | 0.98426 | 97.5726 | 276.621 | 343.172 | 347.888 | 1022.682 | 0 | 0 | 0
|  | 895 | 75.0095 | 12.0775 | 6.2452 | 0.054902 | 6.2107 | 0.0077145 | 1.1401 | 68.4218 | 24.4617 | 0.01423 | 23.7673 | 24.0958 | 0.00034288 | 0.038787 | 0.8256 | 93.394 | 0.00042354 | 0.062596 | 0.050284 | 46.8023 | 76.4489 | 78.5907 | 20.7589 | 108.1763 | 0.0026803 | 0.22111 | 0.98264 | 0.98423 | 97.573 | 276.616 | 343.157 | 347.899 | 1022.653 | 0 | 0 | 0
|  | 900 | 75.0435 | 11.9654 | 3.5515 | 0.055442 | 6.2717 | 0.0077886 | 1.1346 | 68.7969 | 24.4929 | 0.0081631 | 23.794 | 24.1212 | 0.0001969 | 0.022274 | 0.82695 | 93.5467 | 0.00043181 | 0.062903 | 0.050352 | 47.0539 | 76.441 | 78.3075 | 20.7589 | 108.4356 | 0.0027129 | 0.22172 | 0.9833 | 0.98421 | 97.574 | 276.625 | 343.104 | 347.823 | 1022.661 | 0 | 0 | 0
|  | 905 | 74.5778 | 13.1246 | 2.5164 | 0.050232 | 5.6823 | 0.0087252 | 1.2214 | 69.171 | 24.0613 | 0.0053367 | 23.3702 | 23.6858 | 0.0001264 | 0.014299 | 0.82776 | 93.6381 | 0.00043828 | 0.061354 | 0.049867 | 47.3044 | 76.432 | 78.0432 | 20.7574 | 104.6275 | 0.0027734 | 0.22051 | 0.98364 | 0.98424 | 97.5726 | 276.624 | 343.039 | 347.671 | 1022.664 | 0 | 0 | 0
|  | 910 | 74.5566 | 12.8528 | 1.3279 | 0.051279 | 5.8008 | 0.0089631 | 1.1825 | 69.5438 | 24.0359 | 0.0028781 | 23.3452 | 23.6589 | 6.8093e-05 | 0.0077028 | 0.82825 | 93.6931 | 0.00045962 | 0.060636 | 0.049755 | 47.5535 | 76.4218 | 77.7973 | 20.7576 | 104.4053 | 0.0028672 | 0.21873 | 0.9839 | 0.98422 | 97.5699 | 276.611 | 343.034 | 347.644 | 1022.647 | 0 | 0 | 0
|  | 915 | 75.2111 | 11.28 | 2.184 | 0.058942 | 6.6676 | 0.0073192 | 1.0544 | 69.9182 | 24.6257 | 0.0053103 | 23.919 | 24.241 | 0.00012873 | 0.014562 | 0.82874 | 93.7488 | 0.00043141 | 0.06215 | 0.050328 | 47.8037 | 76.4134 | 77.5232 | 20.76 | 109.5962 | 0.0027014 | 0.21879 | 0.98357 | 0.98416 | 97.5701 | 276.606 | 343.048 | 347.666 | 1022.66 | 0 | 0 | 0
|  | 920 | 74.2906 | 12.4853 | 3.9302 | 0.0526 | 5.9503 | 0.0082538 | 1.2102 | 70.292 | 24.8025 | 0.0084677 | 24.0885 | 24.4138 | 0.00020673 | 0.023385 | 0.82958 | 93.8437 | 0.00043415 | 0.063658 | 0.05006 | 48.0547 | 76.4043 | 77.224 | 20.7623 | 111.1658 | 0.0026999 | 0.22161 | 0.98321 | 0.98416 | 97.5718 | 276.62 | 343.016 | 347.647 | 1022.685 | 0 | 0 | 0
|  | 925 | 72.0355 | 12.4501 | 4.2576 | 0.051148 | 5.7859 | 0.0083532 | 1.232 | 70.6578 | 23.9923 | 0.0092189 | 23.3014 | 23.6214 | 0.00021776 | 0.024634 | 0.83064 | 93.9637 | 0.00042725 | 0.063015 | 0.048738 | 48.3017 | 76.3868 | 76.9927 | 20.7611 | 104.0202 | 0.0027313 | 0.22555 | 0.98315 | 0.98418 | 97.5731 | 276.616 | 343.012 | 347.723 | 1022.814 | 0 | 0 | 0
|  | 930 | 75.2414 | 12.8703 | 3.5949 | 0.05168 | 5.8461 | 0.0094585 | 1.228 | 71.026 | 24.4271 | 0.0077255 | 23.7241 | 24.0485 | 0.00018579 | 0.021017 | 0.83165 | 94.0778 | 0.00048881 | 0.063461 | 0.050566 | 48.5499 | 76.372 | 76.7096 | 20.7576 | 107.8269 | 0.0029591 | 0.22368 | 0.98326 | 0.98412 | 97.5729 | 276.613 | 343.019 | 347.709 | 1022.899 | 0 | 0 | 0
|  | 935 | 74.571 | 13.1581 | 2.9296 | 0.050099 | 5.6673 | 0.010916 | 1.2453 | 71.4005 | 24.1278 | 0.0061779 | 23.4312 | 23.7572 | 0.00014677 | 0.016603 | 0.83248 | 94.1719 | 0.00054686 | 0.062388 | 0.050063 | 48.8015 | 76.3642 | 76.4775 | 20.7571 | 105.1909 | 0.0032335 | 0.22287 | 0.98345 | 0.98414 | 97.5729 | 276.592 | 342.986 | 347.758 | 1022.91 | 0 | 0 | 0
|  | 940 | 76.0626 | 12.3404 | 1.6814 | 0.054487 | 6.1637 | 0.0077165 | 1.1395 | 71.7771 | 24.7288 | 0.0037635 | 24.0117 | 24.3429 | 9.1615e-05 | 0.010364 | 0.83308 | 94.2393 | 0.00042045 | 0.062087 | 0.050776 | 49.0536 | 76.3586 | 76.2029 | 20.7591 | 110.4817 | 0.002648 | 0.21793 | 0.98371 | 0.98413 | 97.5727 | 276.581 | 342.942 | 347.672 | 1022.919 | 0 | 0 | 0
|  | 945 | 73.874 | 13.4504 | 2.1823 | 0.048552 | 5.4923 | 0.0083919 | 1.2571 | 72.152 | 24.3199 | 0.0044256 | 23.6157 | 23.9412 | 0.00010595 | 0.011986 | 0.83357 | 94.2952 | 0.00040744 | 0.061037 | 0.049426 | 49.3041 | 76.3513 | 75.9444 | 20.761 | 106.8631 | 0.0026223 | 0.21787 | 0.98354 | 0.98404 | 97.5726 | 276.592 | 342.956 | 347.683 | 1022.873 | 0 | 0 | 0
|  | 950 | 73.7226 | 14.2579 | 0.98599 | 0.045708 | 5.1706 | 0.01012 | 1.3563 | 72.5209 | 24.376 | 0.0018772 | 23.6709 | 24.0086 | 4.5068e-05 | 0.0050982 | 0.83395 | 94.3379 | 0.00046258 | 0.061993 | 0.049511 | 49.5514 | 76.3378 | 75.714 | 20.7611 | 107.3595 | 0.0028522 | 0.22007 | 0.98388 | 0.98409 | 97.5716 | 276.578 | 342.967 | 347.861 | 1023.17 | 0 | 0 | 0
|  | 955 | 72.9048 | 13.4696 | 14.7626 | 0.047847 | 5.4126 | 0.0093816 | 1.2873 | 72.8875 | 23.697 | 0.03027 | 23.0117 | 23.3346 | 0.00070634 | 0.079903 | 0.83583 | 94.5504 | 0.00044888 | 0.061593 | 0.049001 | 49.7977 | 76.322 | 75.4798 | 20.7578 | 101.4626 | 0.0028486 | 0.22376 | 0.98074 | 0.98412 | 97.571 | 276.586 | 342.97 | 347.783 | 1022.947 | 0 | 0 | 0
|  | 960 | 73.0065 | 11.7207 | 0.36698 | 0.055063 | 6.2289 | 0.0078396 | 1.1052 | 73.2523 | 23.4422 | 0.00087597 | 22.7534 | 23.0684 | 2.0207e-05 | 0.0022859 | 0.83764 | 94.7559 | 0.00043167 | 0.060858 | 0.048938 | 50.0426 | 76.3045 | 75.2288 | 20.756 | 99.2452 | 0.002794 | 0.22355 | 0.98398 | 0.98408 | 97.5703 | 276.59 | 342.806 | 347.551 | 1023.018 | 0 | 0 | 0
|  | 965 | 75.2141 | 11.2433 | 0.025221 | 0.059137 | 6.6897 | 0.0073059 | 1.0523 | 73.6228 | 24.2225 | 6.2564e-05 | 23.5133 | 23.8398 | 1.4915e-06 | 0.00016872 | 0.8377 | 94.762 | 0.00043205 | 0.06223 | 0.050342 | 50.2908 | 76.2931 | 74.9335 | 20.7568 | 105.9734 | 0.0027343 | 0.22178 | 0.9841 | 0.98411 | 97.5702 | 276.578 | 342.843 | 347.603 | 1022.66 | 0 | 0 | 0
|  | 970 | 73.923 | 11.7542 | 4.6342 | 0.055595 | 6.2891 | 0.0077913 | 1.0881 | 73.9957 | 23.8048 | 0.010991 | 23.1129 | 23.4407 | 0.00025764 | 0.029145 | 0.83834 | 94.8353 | 0.00043316 | 0.060495 | 0.04938 | 50.5401 | 76.2842 | 74.6477 | 20.7572 | 102.3726 | 0.0027715 | 0.21995 | 0.98289 | 0.98412 | 97.5695 | 276.577 | 342.917 | 347.781 | 1023.961 | 0 | 0 | 0
|  | 975 | 75.0943 | 12.9471 | 6.5359 | 0.051273 | 5.8001 | 0.0087057 | 1.1932 | 74.3682 | 24.1941 | 0.014061 | 23.4938 | 23.8336 | 0.00033511 | 0.037909 | 0.83983 | 95.0029 | 0.00044636 | 0.061177 | 0.050123 | 50.7888 | 76.2751 | 74.3792 | 20.7574 | 105.7613 | 0.0027976 | 0.21911 | 0.98259 | 0.98416 | 97.5688 | 276.586 | 342.961 | 347.921 | 1023.346 | 0 | 0 | 0
|  | 980 | 76.2503 | 13.3428 | 4.4022 | 0.050518 | 5.7147 | 0.0086427 | 1.24 | 74.7466 | 24.7005 | 0.0091388 | 23.9877 | 24.335 | 0.00022239 | 0.025157 | 0.84122 | 95.1606 | 0.00043661 | 0.062642 | 0.050968 | 51.0416 | 76.272 | 74.1298 | 20.7582 | 110.2451 | 0.0027177 | 0.2196 | 0.98312 | 0.98415 | 97.5688 | 276.571 | 342.99 | 347.956 | 1022.657 | 0 | 0 | 0
|  | 985 | 77.6359 | 12.3911 | 1.0159 | 0.055387 | 6.2655 | 0.0082171 | 1.1488 | 75.1313 | 25.0581 | 0.0022794 | 24.3366 | 24.686 | 5.627e-05 | 0.0063653 | 0.84192 | 95.2394 | 0.00045512 | 0.063631 | 0.051875 | 51.2987 | 76.2754 | 73.8668 | 20.7576 | 113.4676 | 0.002768 | 0.21982 | 0.98385 | 0.98411 | 97.5691 | 276.561 | 343.013 | 347.938 | 1022.667 | 0 | 0 | 0
|  | 990 | 77.5949 | 11.8593 | 2.1354 | 0.05784 | 6.5429 | 0.0087483 | 1.1102 | 75.5194 | 25.0795 | 0.0049974 | 24.3618 | 24.715 | 0.00012351 | 0.013972 | 0.84237 | 95.2902 | 0.000506 | 0.064211 | 0.051961 | 51.5583 | 76.2822 | 73.5793 | 20.7574 | 113.6826 | 0.0029761 | 0.2212 | 0.98359 | 0.98415 | 97.5693 | 276.56 | 343.076 | 348.049 | 1022.684 | 0 | 0 | 0
|  | 995 | 75.8216 | 12.6995 | 4.1485 | 0.052779 | 5.9704 | 0.009801 | 1.2098 | 75.9029 | 24.5454 | 0.0090487 | 23.847 | 24.1974 | 0.00021895 | 0.024769 | 0.84322 | 95.3871 | 0.00051728 | 0.063849 | 0.05095 | 51.8155 | 76.2844 | 73.2984 | 20.7571 | 108.9102 | 0.0030691 | 0.22389 | 0.9832 | 0.98421 | 97.5691 | 276.56 | 343.134 | 348.176 | 1022.683 | 0 | 0 | 0
|  | 1000 | 74.5466 | 14.561 | -0.48782 | 0.045257 | 5.1196 | 0.011746 | 1.3677 | 76.2788 | 24.1006 | -0.00092936 | 23.4147 | 23.7556 | -2.2078e-05 | -0.0024975 | 0.84377 | 95.449 | 0.00053158 | 0.061899 | 0.049969 | 52.0678 | 76.2788 | 73.0532 | 20.7573 | 104.9979 | 0.0031706 | 0.22173 | 0.98433 | 0.98423 | 97.5691 | 276.574 | 343.132 | 348.127 | 1022.729 | 0 | 0 | 0
|  | 1005 | 75.2082 | 11.9878 | 1.5496 | 0.05546 | 6.2737 | 0.009246 | 1.1078 | 76.6532 | 24.0177 | 0.0036286 | 23.3404 | 23.6847 | 8.5941e-05 | 0.0097219 | 0.84398 | 95.4733 | 0.00051279 | 0.061437 | 0.05025 | 52.3184 | 76.2719 | 72.8243 | 20.7556 | 104.3047 | 0.0030976 | 0.22105 | 0.98395 | 0.98436 | 97.5694 | 276.562 | 343.224 | 348.287 | 1022.684 | 0 | 0 | 0
|  | 1010 | 77.0034 | 10.6963 | 7.0481 | 0.06364 | 7.1991 | 0.0073626 | 1.0133 | 77.0338 | 24.6308 | 0.018467 | 23.9365 | 24.2885 | 0.00044854 | 0.05074 | 0.84532 | 95.6245 | 0.00046855 | 0.064483 | 0.051667 | 52.5732 | 76.2711 | 72.5021 | 20.7551 | 109.6991 | 0.002857 | 0.225 | 0.98251 | 0.98457 | 97.5678 | 276.562 | 343.227 | 348.275 | 1022.638 | 0 | 0 | 0
|  | 1015 | 76.086 | 14.4567 | 2.634 | 0.046525 | 5.263 | 0.010694 | 1.3327 | 77.4165 | 23.9466 | 0.0051913 | 23.2706 | 23.6063 | 0.00012255 | 0.013863 | 0.84675 | 95.786 | 0.00049754 | 0.062004 | 0.050805 | 52.8293 | 76.2724 | 72.2174 | 20.7529 | 103.6852 | 0.0030383 | 0.2231 | 0.9841 | 0.98468 | 97.5675 | 276.559 | 343.212 | 348.163 | 1022.69 | 0 | 0 | 0
|  | 1020 | 75.1438 | 13.6239 | 1.0107 | 0.048758 | 5.5156 | 0.0094522 | 1.2634 | 77.7946 | 23.9229 | 0.0020904 | 23.2419 | 23.5747 | 4.928e-05 | 0.0055747 | 0.84718 | 95.8346 | 0.00046087 | 0.061599 | 0.050219 | 53.0819 | 76.2692 | 72.016 | 20.7549 | 103.4545 | 0.0028819 | 0.22216 | 0.98448 | 0.98472 | 97.5675 | 276.564 | 343.129 | 348.043 | 1022.775 | 0 | 0 | 0
|  | 1025 | 75.4855 | 12.8559 | 1.3336 | 0.051905 | 5.8717 | 0.0088557 | 1.2192 | 78.1711 | 24.2195 | 0.0029023 | 23.5231 | 23.8499 | 6.9221e-05 | 0.0078304 | 0.84747 | 95.8681 | 0.00045966 | 0.063282 | 0.050659 | 53.3341 | 76.2645 | 71.7274 | 20.7556 | 106.0042 | 0.0028524 | 0.22466 | 0.98477 | 0.98509 | 97.5673 | 276.552 | 343.028 | 347.794 | 1022.784 | 0 | 0 | 0
|  | 1030 | 75.2867 | 15.0478 | 0.78904 | 0.044228 | 5.0032 | 0.011017 | 1.4159 | 78.5481 | 23.9168 | 0.0014822 | 23.2245 | 23.5451 | 3.4898e-05 | 0.0039477 | 0.84773 | 95.8975 | 0.00048725 | 0.062621 | 0.050462 | 53.5869 | 76.2603 | 71.5078 | 20.754 | 103.3511 | 0.0029965 | 0.22501 | 0.98502 | 0.98519 | 97.568 | 276.576 | 342.96 | 347.693 | 1022.758 | 0 | 0 | 0
|  | 1035 | 78.2925 | 12.8383 | 7.1381 | 0.053909 | 6.0983 | 0.0095983 | 1.193 | 78.932 | 24.5114 | 0.015941 | 23.8051 | 24.1398 | 0.00038481 | 0.04353 | 0.84878 | 96.0162 | 0.00051744 | 0.064314 | 0.052358 | 53.844 | 76.2628 | 71.2659 | 20.7516 | 108.5685 | 0.0030728 | 0.22538 | 0.98347 | 0.98525 | 97.5685 | 276.572 | 343.006 | 347.828 | 1022.809 | 0 | 0 | 0
|  | 1040 | 78.0335 | 12.5307 | 6.1954 | 0.05505 | 6.2274 | 0.0096605 | 1.1405 | 79.3228 | 24.3338 | 0.01424 | 23.6293 | 23.9513 | 0.00034106 | 0.038581 | 0.8506 | 96.2215 | 0.00053181 | 0.062784 | 0.051992 | 54.1048 | 76.272 | 70.9778 | 20.7516 | 106.9859 | 0.0031498 | 0.2225 | 0.98381 | 0.9854 | 97.5686 | 276.576 | 342.958 | 347.631 | 1022.864 | 0 | 0 | 0
|  | 1045 | 77.5496 | 13.3338 | 4.6149 | 0.051414 | 5.816 | 0.010147 | 1.2238 | 79.7118 | 24.5064 | 0.0098404 | 23.7932 | 24.1116 | 0.00023727 | 0.02684 | 0.85204 | 96.385 | 0.00052167 | 0.06292 | 0.051747 | 54.3642 | 76.2792 | 70.7218 | 20.7538 | 108.4917 | 0.0030911 | 0.22167 | 0.98445 | 0.98555 | 97.5683 | 276.588 | 342.904 | 347.493 | 1022.888 | 0 | 0 | 0
|  | 1050 | 77.7532 | 13.033 | 4.0919 | 0.052738 | 5.9659 | 0.0090728 | 1.2341 | 80.1 | 24.8421 | 0.0088309 | 24.1158 | 24.4368 | 0.0002158 | 0.024412 | 0.85318 | 96.5132 | 0.00047849 | 0.065084 | 0.052168 | 54.624 | 76.2858 | 70.4578 | 20.7549 | 111.4691 | 0.0028816 | 0.22512 | 0.98456 | 0.98555 | 97.5681 | 276.587 | 342.856 | 347.42 | 1022.895 | 0 | 0 | 0
|  | 1055 | 78.1592 | 12.3081 | 3.7137 | 0.056136 | 6.3502 | 0.008355 | 1.1607 | 80.4898 | 24.6939 | 0.0085809 | 23.9735 | 24.2951 | 0.00020847 | 0.023583 | 0.85424 | 96.6332 | 0.00046901 | 0.065159 | 0.052395 | 54.8854 | 76.2937 | 70.191 | 20.7529 | 110.15 | 0.0028539 | 0.22636 | 0.98458 | 0.98554 | 97.5679 | 276.602 | 342.879 | 347.479 | 1022.855 | 0 | 0 | 0
|  | 1060 | 77.9707 | 11.1949 | 2.7434 | 0.061569 | 6.9649 | 0.0078088 | 1.0387 | 80.8802 | 24.3267 | 0.007053 | 23.6224 | 23.9486 | 0.00016891 | 0.019107 | 0.85518 | 96.7399 | 0.00048078 | 0.063953 | 0.052114 | 55.1466 | 76.302 | 69.8958 | 20.751 | 106.9232 | 0.0029335 | 0.22571 | 0.98481 | 0.9856 | 97.5683 | 276.608 | 342.958 | 347.693 | 1022.817 | 0 | 0 | 0
|  | 1065 | 77.8871 | 13.0661 | 2.7978 | 0.052695 | 5.961 | 0.0082061 | 1.2092 | 81.2698 | 24.2321 | 0.0061774 | 23.5332 | 23.866 | 0.00014743 | 0.016677 | 0.85597 | 96.8294 | 0.00043242 | 0.063718 | 0.052015 | 55.407 | 76.3097 | 69.5936 | 20.7507 | 106.1054 | 0.0027351 | 0.22575 | 0.98497 | 0.98566 | 97.5682 | 276.589 | 342.996 | 347.846 | 1022.822 | 0 | 0 | 0
|  | 1070 | 78.7696 | 17.7121 | 5.2643 | 0.039313 | 4.4472 | 0.012603 | 1.6282 | 81.6614 | 24.463 | 0.0085887 | 23.7583 | 24.0966 | 0.00020696 | 0.023411 | 0.85686 | 96.9296 | 0.00049545 | 0.064008 | 0.052561 | 55.6684 | 76.3191 | 69.3724 | 20.7505 | 108.1407 | 0.0029842 | 0.2249 | 0.98471 | 0.98567 | 97.567 | 276.576 | 343.009 | 347.893 | 1022.835 | 0 | 0 | 0
|  | 1075 | 78.938 | 12.7097 | 4.6314 | 0.054904 | 6.2109 | 0.009223 | 1.1591 | 82.0557 | 24.4304 | 0.010564 | 23.7303 | 24.0705 | 0.00025428 | 0.028765 | 0.85801 | 97.06 | 0.00050638 | 0.06364 | 0.052601 | 55.9313 | 76.3309 | 69.1661 | 20.7501 | 107.8693 | 0.0030332 | 0.22414 | 0.98437 | 0.98556 | 97.5667 | 276.58 | 343.061 | 347.98 | 1022.817 | 0 | 0 | 0
|  | 1080 | 76.2655 | 11.2899 | 1.7895 | 0.059716 | 6.7552 | 0.0073738 | 1.0247 | 82.4437 | 23.7838 | 0.0045625 | 23.099 | 23.4225 | 0.00010686 | 0.012089 | 0.85891 | 97.1621 | 0.00044033 | 0.061188 | 0.050756 | 56.1897 | 76.3368 | 68.8348 | 20.7518 | 102.2207 | 0.0028043 | 0.22201 | 0.98487 | 0.98538 | 97.5657 | 276.585 | 343.014 | 347.818 | 1022.768 | 0 | 0 | 0
|  | 1085 | 78.8846 | 13.9648 | 0.0085969 | 0.049936 | 5.6488 | 0.011455 | 1.2395 | 82.8316 | 24.4145 | 1.7852e-05 | 23.712 | 24.0475 | 4.2929e-07 | 4.8563e-05 | 0.85918 | 97.1925 | 0.00057202 | 0.061898 | 0.052335 | 56.4474 | 76.3425 | 68.5865 | 20.7509 | 107.7163 | 0.0033126 | 0.21955 | 0.98541 | 0.98541 | 97.565 | 276.578 | 343.021 | 347.874 | 1022.764 | 0 | 0 | 0
|  | 1090 | 74.9053 | 11.6653 | 1.3907 | 0.056763 | 6.4212 | 0.0091355 | 1.0691 | 83.2161 | 24.048 | 0.0033302 | 23.3614 | 23.7049 | 7.8941e-05 | 0.00893 | 0.85938 | 97.2149 | 0.00051856 | 0.060683 | 0.049974 | 56.7032 | 76.345 | 68.3191 | 20.7568 | 104.5305 | 0.0031196 | 0.21877 | 0.98499 | 0.98537 | 97.566 | 276.568 | 343.099 | 348.143 | 1022.684 | 0 | 0 | 0
|  | 1095 | 74.3755 | 14.1658 | 3.147 | 0.046413 | 5.2504 | 0.010773 | 1.3137 | 83.5893 | 24.1579 | 0.0061354 | 23.4662 | 23.8064 | 0.00014606 | 0.016523 | 0.85994 | 97.2786 | 0.00050003 | 0.060972 | 0.049724 | 56.9525 | 76.3372 | 68.0366 | 20.7586 | 105.4791 | 0.0030302 | 0.2188 | 0.98454 | 0.98523 | 97.5662 | 276.578 | 343.07 | 348.044 | 1022.7 | 0 | 0 | 0
|  | 1100 | 75.2647 | 13.7914 | 0.079979 | 0.048243 | 5.4574 | 0.0098031 | 1.2765 | 83.9634 | 24.3407 | 0.00016074 | 23.6516 | 24.0047 | 3.8584e-06 | 0.00043648 | 0.86032 | 97.321 | 0.00047293 | 0.061582 | 0.050288 | 57.2025 | 76.3303 | 67.841 | 20.7579 | 107.117 | 0.002899 | 0.2192 | 0.98497 | 0.98499 | 97.5665 | 276.571 | 343.184 | 348.308 | 1022.649 | 0 | 0 | 0
|  | 1105 | 75.9829 | 11.8688 | 0.064725 | 0.056593 | 6.4019 | 0.007679 | 1.1036 | 84.3415 | 24.4633 | 0.00015181 | 23.7705 | 24.1286 | 3.663e-06 | 0.00041436 | 0.86034 | 97.3231 | 0.00043458 | 0.062458 | 0.050794 | 57.4552 | 76.3271 | 67.5468 | 20.757 | 108.1975 | 0.0027268 | 0.22073 | 0.98495 | 0.98497 | 97.5676 | 276.587 | 343.181 | 348.351 | 1022.665 | 0 | 0 | 0
|  | 1110 | 77.1849 | 14.5606 | 7.5632 | 0.04686 | 5.3009 | 0.0098721 | 1.3613 | 84.7244 | 24.7246 | 0.014541 | 24.0193 | 24.3729 | 0.00035441 | 0.040092 | 0.86123 | 97.4244 | 0.00046261 | 0.063791 | 0.051658 | 57.7113 | 76.3283 | 67.2951 | 20.7558 | 110.4979 | 0.0028246 | 0.2225 | 0.98332 | 0.98494 | 97.5676 | 276.561 | 343.108 | 348.159 | 1022.777 | 0 | 0 | 0
|  | 1115 | 77.8529 | 13.8783 | 7.4957 | 0.049589 | 5.6097 | 0.010145 | 1.2941 | 85.112 | 24.7518 | 0.015239 | 24.0427 | 24.3916 | 0.00037171 | 0.042048 | 0.86305 | 97.6297 | 0.0005031 | 0.064173 | 0.052093 | 57.9707 | 76.3336 | 67.0646 | 20.7544 | 110.727 | 0.0029917 | 0.22333 | 0.98323 | 0.98494 | 97.567 | 276.567 | 343.065 | 348.043 | 1022.871 | 0 | 0 | 0
|  | 1120 | 77.574 | 12.4817 | 3.761 | 0.054941 | 6.215 | 0.0085447 | 1.1495 | 85.5006 | 24.4519 | 0.0085765 | 23.7511 | 24.0929 | 0.00020663 | 0.023375 | 0.86449 | 97.7933 | 0.00046945 | 0.063153 | 0.051774 | 58.2304 | 76.3398 | 66.7955 | 20.7533 | 108.0591 | 0.0028751 | 0.22268 | 0.98406 | 0.98501 | 97.5656 | 276.562 | 343.06 | 347.997 | 1022.861 | 0 | 0 | 0
|  | 1125 | 76.9553 | 13.2363 | 7.9543 | 0.051395 | 5.8139 | 0.0081832 | 1.2008 | 85.8869 | 24.1597 | 0.017178 | 23.466 | 23.7987 | 0.00040881 | 0.046246 | 0.86603 | 97.9673 | 0.00042058 | 0.061718 | 0.051203 | 58.4878 | 76.3439 | 66.5257 | 20.7531 | 105.4859 | 0.00269 | 0.22082 | 0.98317 | 0.98509 | 97.5653 | 276.545 | 343.042 | 347.906 | 1022.84 | 0 | 0 | 0
|  | 1130 | 76.0752 | 13.671 | 9.4977 | 0.049192 | 5.5647 | 0.0088893 | 1.2461 | 86.2695 | 24.2168 | 0.019586 | 23.521 | 23.8549 | 0.00046721 | 0.052852 | 0.86822 | 98.2151 | 0.00043729 | 0.061299 | 0.050669 | 58.7425 | 76.3447 | 66.2804 | 20.7556 | 105.9834 | 0.0027571 | 0.21929 | 0.98286 | 0.98505 | 97.5641 | 276.549 | 343.036 | 347.905 | 1022.831 | 0 | 0 | 0
|  | 1135 | 74.94 | 12.5863 | 1.9417 | 0.052634 | 5.9541 | 0.0093004 | 1.1669 | 86.647 | 24.1862 | 0.0042874 | 23.4952 | 23.8375 | 0.0001022 | 0.011561 | 0.86964 | 98.3761 | 0.00048952 | 0.061421 | 0.050094 | 58.9944 | 76.341 | 66.0273 | 20.7575 | 105.7333 | 0.0029828 | 0.21983 | 0.98449 | 0.98497 | 97.5626 | 276.569 | 343.092 | 348.091 | 1022.79 | 0 | 0 | 0
|  | 1140 | 73.8598 | 12.802 | 1.2387 | 0.051002 | 5.7694 | 0.0080804 | 1.2031 | 87.019 | 23.7534 | 0.0026972 | 23.0803 | 23.4227 | 6.3176e-05 | 0.0071466 | 0.87006 | 98.4229 | 0.00041212 | 0.061358 | 0.049468 | 59.2433 | 76.3325 | 65.7592 | 20.7564 | 102.0075 | 0.0026839 | 0.2227 | 0.98469 | 0.98499 | 97.5645 | 276.568 | 343.175 | 348.266 | 1022.702 | 0 | 0 | 0
|  | 1145 | 76.355 | 13.0682 | 0.9778 | 0.05165 | 5.8428 | 0.009341 | 1.2146 | 87.3945 | 24.2923 | 0.0021074 | 23.6072 | 23.9646 | 5.0503e-05 | 0.0057131 | 0.87034 | 98.455 | 0.00048247 | 0.062736 | 0.051056 | 59.4946 | 76.3271 | 65.5147 | 20.7547 | 106.7031 | 0.0029436 | 0.22266 | 0.98487 | 0.98511 | 97.5632 | 276.554 | 343.222 | 348.418 | 1022.472 | 0 | 0 | 0
|  | 1150 | 75.8329 | 12.1039 | 5.8251 | 0.055384 | 6.2651 | 0.0088121 | 1.1457 | 87.775 | 24.4862 | 0.013348 | 23.8022 | 24.1698 | 0.00032262 | 0.036495 | 0.87128 | 98.5605 | 0.00048805 | 0.063451 | 0.050884 | 59.7495 | 76.3261 | 65.2397 | 20.7569 | 108.4434 | 0.0029509 | 0.22324 | 0.98373 | 0.98523 | 97.5629 | 276.555 | 343.317 | 348.619 | 1022.289 | 0 | 0 | 0
|  | 1155 | 74.2564 | 12.9404 | 4.9458 | 0.050727 | 5.7383 | 0.0087685 | 1.2035 | 88.1502 | 23.7683 | 0.010692 | 23.109 | 23.4641 | 0.00025088 | 0.02838 | 0.87271 | 98.7227 | 0.0004448 | 0.061049 | 0.049649 | 60.0008 | 76.3205 | 64.9701 | 20.7559 | 102.1984 | 0.002825 | 0.22174 | 0.98409 | 0.98528 | 97.5646 | 276.545 | 343.386 | 348.662 | 1022.597 | 0 | 0 | 0
|  | 1160 | 76.3827 | 12.8555 | 1.6902 | 0.052524 | 5.9416 | 0.0082984 | 1.1718 | 88.5268 | 24.2118 | 0.0037147 | 23.5436 | 23.8989 | 8.8778e-05 | 0.010043 | 0.87356 | 98.8188 | 0.00043587 | 0.061547 | 0.050873 | 60.2521 | 76.3162 | 64.7254 | 20.7548 | 106.0632 | 0.0027514 | 0.22 | 0.98479 | 0.98521 | 97.5648 | 276.551 | 343.436 | 348.619 | 1022.486 | 0 | 0 | 0
|  | 1165 | 77.2358 | 12.1891 | 6.4834 | 0.056014 | 6.3365 | 0.0083993 | 1.1362 | 88.9109 | 24.8625 | 0.014805 | 24.1711 | 24.5294 | 0.00036317 | 0.041082 | 0.87469 | 98.9466 | 0.00047048 | 0.063645 | 0.051667 | 60.5084 | 76.3184 | 64.4435 | 20.7568 | 111.8165 | 0.0028466 | 0.22117 | 0.98358 | 0.98524 | 97.5658 | 276.558 | 343.362 | 348.452 | 1022.542 | 0 | 0 | 0
|  | 1170 | 75.678 | 14.1111 | 1.4929 | 0.047409 | 5.363 | 0.010994 | 1.36 | 89.2932 | 24.2757 | 0.0029555 | 23.5986 | 23.9474 | 7.0776e-05 | 0.0080063 | 0.87577 | 99.0693 | 0.00052122 | 0.064474 | 0.050968 | 60.765 | 76.3189 | 64.1785 | 20.7549 | 106.5918 | 0.0031101 | 0.22749 | 0.98491 | 0.98525 | 97.5666 | 276.554 | 343.332 | 348.406 | 1022.526 | 0 | 0 | 0
|  | 1175 | 81.2674 | 14.2941 | -1.0416 | 0.050259 | 5.6854 | 0.011118 | 1.356 | 89.6855 | 25.0731 | -0.0021157 | 24.3777 | 24.7417 | -5.2347e-05 | -0.0059216 | 0.87595 | 99.0893 | 0.00055879 | 0.068148 | 0.054566 | 61.0289 | 76.3281 | 63.9563 | 20.748 | 113.7273 | 0.0031944 | 0.23158 | 0.98539 | 0.98516 | 97.5652 | 276.565 | 343.388 | 348.515 | 1022.551 | 0 | 0 | 0
|  | 1180 | 82.7981 | 13.0474 | -1.4409 | 0.056098 | 6.346 | 0.0090352 | 1.1795 | 90.0957 | 24.7959 | -0.0033032 | 24.1116 | 24.4704 | -8.083e-05 | -0.0091437 | 0.87595 | 99.0893 | 0.00050686 | 0.066167 | 0.055075 | 61.303 | 76.3523 | 63.6724 | 20.7439 | 111.2428 | 0.0030036 | 0.22832 | 0.98542 | 0.98505 | 97.5646 | 276.554 | 343.436 | 348.546 | 1022.62 | 0 | 0 | 0
|  | 1185 | 81.1484 | 14.6691 | 4.5417 | 0.048902 | 5.5319 | 0.0095353 | 1.3031 | 90.5056 | 24.5054 | 0.0091931 | 23.8208 | 24.1595 | 0.0002221 | 0.025124 | 0.8765 | 99.1521 | 0.0004663 | 0.063725 | 0.053796 | 61.5751 | 76.376 | 63.4098 | 20.7462 | 108.6131 | 0.0028575 | 0.22384 | 0.98401 | 0.98503 | 97.5643 | 276.551 | 343.317 | 348.198 | 1022.678 | 0 | 0 | 0
|  | 1190 | 81.4045 | 14.003 | 6.9784 | 0.05139 | 5.8134 | 0.0091277 | 1.2691 | 90.9119 | 24.8971 | 0.01462 | 24.1937 | 24.5295 | 0.00035862 | 0.040568 | 0.87796 | 99.3164 | 0.00046907 | 0.065221 | 0.054162 | 61.845 | 76.3966 | 63.1726 | 20.748 | 112.0764 | 0.0028381 | 0.2251 | 0.98343 | 0.98507 | 97.5644 | 276.56 | 343.205 | 347.969 | 1022.685 | 0 | 0 | 0
|  | 1195 | 81.1102 | 12.25 | 2.1238 | 0.058532 | 6.6212 | 0.0069752 | 1.0973 | 91.3182 | 25.0411 | 0.0050373 | 24.335 | 24.6779 | 0.00012431 | 0.014062 | 0.87916 | 99.453 | 0.00040827 | 0.064224 | 0.053828 | 62.115 | 76.4169 | 62.8919 | 20.7504 | 113.3833 | 0.0025758 | 0.22149 | 0.98453 | 0.98509 | 97.5646 | 276.565 | 343.225 | 348.061 | 1022.633 | 0 | 0 | 0
|  | 1200 | 80.6482 | 17.0347 | 2.3271 | 0.041852 | 4.7343 | 0.011179 | 1.5064 | 91.7226 | 24.7032 | 0.004001 | 24.0069 | 24.3418 | 9.7392e-05 | 0.011017 | 0.87972 | 99.5157 | 0.00046784 | 0.063046 | 0.053423 | 62.3831 | 76.4355 | 62.6128 | 20.7492 | 110.3453 | 0.0028482 | 0.22066 | 0.98464 | 0.98509 | 97.5637 | 276.569 | 343.229 | 348.017 | 1022.615 | 0 | 0 | 0
|  | 1205 | 81.322 | 13.9406 | 4.4855 | 0.051568 | 5.8335 | 0.0088388 | 1.2502 | 92.1275 | 25.0276 | 0.0093814 | 24.3186 | 24.656 | 0.00023131 | 0.026166 | 0.88054 | 99.6086 | 0.0004558 | 0.064469 | 0.053998 | 62.6517 | 76.4544 | 62.4433 | 20.7497 | 113.2458 | 0.0027731 | 0.22223 | 0.98392 | 0.98497 | 97.5628 | 276.568 | 343.179 | 347.939 | 1022.826 | 0 | 0 | 0
|  | 1210 | 78.4217 | 10.8769 | 0.178 | 0.063735 | 7.2099 | 0.0073043 | 0.99954 | 92.5269 | 24.334 | 0.0004734 | 23.6393 | 23.9652 | 1.1345e-05 | 0.0012834 | 0.88115 | 99.6772 | 0.00046554 | 0.063706 | 0.052315 | 62.9175 | 76.4685 | 62.0943 | 20.7504 | 107.0318 | 0.0028681 | 0.22499 | 0.98471 | 0.98476 | 97.5635 | 276.594 | 343.099 | 347.83 | 1022.935 | 0 | 0 | 0
|  | 1215 | 76.4672 | 13.9803 | 2.5292 | 0.048351 | 5.4696 | 0.0090576 | 1.2621 | 92.9141 | 23.8385 | 0.0052096 | 23.1545 | 23.4739 | 0.00012229 | 0.013834 | 0.88148 | 99.715 | 0.00043795 | 0.061023 | 0.05084 | 63.1754 | 76.4725 | 61.838 | 20.7519 | 102.7019 | 0.0027896 | 0.22117 | 0.98402 | 0.98461 | 97.5638 | 276.586 | 343.05 | 347.782 | 1022.914 | 0 | 0 | 0
|  | 1220 | 76.1277 | 13.9924 | 1.1428 | 0.048095 | 5.4407 | 0.0086377 | 1.2888 | 93.2956 | 24.1148 | 0.0023142 | 23.4269 | 23.75 | 5.4961e-05 | 0.0062173 | 0.88192 | 99.7652 | 0.00041543 | 0.061983 | 0.050793 | 63.4294 | 76.4718 | 61.5949 | 20.7543 | 105.1145 | 0.0026713 | 0.22186 | 0.98428 | 0.98454 | 97.5638 | 276.581 | 343.107 | 347.84 | 1022.895 | 0 | 0 | 0
|  | 1225 | 77.1191 | 13.0147 | 3.7282 | 0.052382 | 5.9255 | 0.0076642 | 1.2175 | 93.6787 | 24.3834 | 0.0081346 | 23.6846 | 24.0073 | 0.00019529 | 0.022092 | 0.88255 | 99.8359 | 0.00040147 | 0.063774 | 0.051595 | 63.6854 | 76.4724 | 61.3497 | 20.7534 | 107.4545 | 0.0025924 | 0.22483 | 0.9835 | 0.98441 | 97.5634 | 276.58 | 343.061 | 347.735 | 1023.317 | 0 | 0 | 0
|  | 1230 | 77.3547 | 12.4924 | 5.3765 | 0.054739 | 6.1921 | 0.0075174 | 1.1551 | 94.0649 | 24.0774 | 0.012411 | 23.3905 | 23.7125 | 0.0002943 | 0.033292 | 0.88377 | 99.9744 | 0.00041149 | 0.063229 | 0.051644 | 63.9435 | 76.4755 | 61.0739 | 20.7508 | 104.7886 | 0.0026571 | 0.22553 | 0.98296 | 0.98435 | 97.5636 | 276.584 | 343.108 | 347.83 | 1022.873 | 0 | 0 | 0
|  | 1235 | 76.7898 | 13.8629 | 4.9121 | 0.048967 | 5.5392 | 0.0094878 | 1.2848 | 94.4503 | 23.9324 | 0.010201 | 23.2543 | 23.5782 | 0.00024053 | 0.027209 | 0.88511 | 100.1256 | 0.00046459 | 0.062912 | 0.051311 | 64.2009 | 76.478 | 60.8122 | 20.7509 | 103.5511 | 0.0028972 | 0.2257 | 0.98322 | 0.98436 | 97.5645 | 276.589 | 343.176 | 347.956 | 1022.728 | 0 | 0 | 0
|  | 1240 | 77.2601 | 14.4584 | 0.86642 | 0.047237 | 5.3436 | 0.010797 | 1.3385 | 94.8354 | 24.2019 | 0.0017157 | 23.5202 | 23.8541 | 4.0927e-05 | 0.0046298 | 0.88581 | 100.2052 | 0.00051 | 0.063226 | 0.051631 | 64.4583 | 76.4802 | 60.5792 | 20.7518 | 105.914 | 0.0030689 | 0.22463 | 0.98419 | 0.98438 | 97.5649 | 276.592 | 343.235 | 348.108 | 1023.817 | 0 | 0 | 0
|  | 1245 | 79.049 | 13.1789 | -0.5675 | 0.053024 | 5.9982 | 0.0090437 | 1.2123 | 95.2262 | 24.9328 | -0.0012241 | 24.2354 | 24.5824 | -3.0091e-05 | -0.003404 | 0.88592 | 100.2168 | 0.00047953 | 0.064283 | 0.052749 | 64.7192 | 76.4869 | 60.3305 | 20.7535 | 112.4309 | 0.0028786 | 0.22238 | 0.98449 | 0.98435 | 97.5646 | 276.58 | 343.303 | 348.219 | 1024.092 | 0 | 0 | 0
|  | 1250 | 80.232 | 13.3095 | 1.8549 | 0.053289 | 6.0282 | 0.0082538 | 1.2329 | 95.6244 | 25.2639 | 0.0039685 | 24.5606 | 24.908 | 9.8848e-05 | 0.011182 | 0.88616 | 100.2448 | 0.00043984 | 0.065702 | 0.053589 | 64.985 | 76.4995 | 60.054 | 20.753 | 115.4525 | 0.0026901 | 0.22385 | 0.98384 | 0.98428 | 97.5647 | 276.56 | 343.351 | 348.207 | 1022.699 | 0 | 0 | 0
|  | 1255 | 75.4026 | 11.1794 | -0.056257 | 0.059624 | 6.7448 | 0.0069899 | 1.0351 | 96.0135 | 23.7927 | -0.00014298 | 23.1298 | 23.4601 | -3.3543e-06 | -0.00037944 | 0.88641 | 100.2727 | 0.00041677 | 0.061719 | 0.05036 | 65.2449 | 76.5048 | 59.7924 | 20.7534 | 102.3953 | 0.0027012 | 0.22342 | 0.98429 | 0.98428 | 97.5648 | 276.571 | 343.344 | 348.247 | 1022.648 | 0 | 0 | 0
|  | 1260 | 74.8103 | 12.2108 | -1.6866 | 0.054159 | 6.1266 | 0.0072272 | 1.1586 | 96.389 | 23.9406 | -0.0038686 | 23.2755 | 23.6117 | -9.1344e-05 | -0.010333 | 0.88641 | 100.2727 | 0.00039142 | 0.062751 | 0.050186 | 65.4963 | 76.4992 | 59.4721 | 20.7552 | 103.6808 | 0.0025805 | 0.2252 | 0.98469 | 0.98426 | 97.5644 | 276.567 | 343.371 | 348.331 | 1022.773 | 0 | 0 | 0
|  | 1265 | 74.266 | 13.842 | 6.421 | 0.047429 | 5.3653 | 0.0078555 | 1.2832 | 96.7617 | 23.6057 | 0.013084 | 22.9469 | 23.2754 | 0.00030454 | 0.03445 | 0.88717 | 100.3588 | 0.00037258 | 0.060859 | 0.049597 | 65.7457 | 76.4915 | 59.2524 | 20.7548 | 100.7869 | 0.002522 | 0.22237 | 0.98276 | 0.98422 | 97.5654 | 276.58 | 343.326 | 348.242 | 1022.72 | 0 | 0 | 0
|  | 1270 | 76.574 | 12.7428 | 8.4218 | 0.053121 | 6.0092 | 0.0072712 | 1.1863 | 97.1388 | 24.2912 | 0.018688 | 23.6079 | 23.9393 | 0.00044737 | 0.050608 | 0.88905 | 100.5715 | 0.00038626 | 0.063018 | 0.05118 | 65.9977 | 76.4872 | 58.9836 | 20.7542 | 106.7019 | 0.0025341 | 0.22343 | 0.98217 | 0.98426 | 97.5664 | 276.571 | 343.248 | 348.066 | 1022.789 | 0 | 0 | 0
|  | 1275 | 76.6728 | 13.518 | 6.98 | 0.05014 | 5.6719 | 0.007443 | 1.2708 | 97.5219 | 24.1615 | 0.01471 | 23.4739 | 23.7914 | 0.00034998 | 0.03959 | 0.89105 | 100.797 | 0.00037319 | 0.063717 | 0.051333 | 66.254 | 76.4878 | 58.7297 | 20.7526 | 105.5295 | 0.002487 | 0.22625 | 0.98278 | 0.98443 | 97.5645 | 276.594 | 343.131 | 347.773 | 1022.855 | 0 | 0 | 0
|  | 1280 | 77.733 | 13.5207 | 2.3072 | 0.050823 | 5.7492 | 0.0076315 | 1.2648 | 97.9079 | 24.052 | 0.0049505 | 23.3661 | 23.6857 | 0.00011726 | 0.013264 | 0.89221 | 100.9291 | 0.00038785 | 0.064279 | 0.051998 | 66.5123 | 76.4906 | 58.4779 | 20.7493 | 104.5685 | 0.0025573 | 0.22858 | 0.98402 | 0.98458 | 97.5637 | 276.59 | 343.111 | 347.804 | 1023.216 | 0 | 0 | 0
|  | 1285 | 80.3053 | 12.7164 | 3.9613 | 0.055826 | 6.3151 | 0.0080202 | 1.1784 | 98.303 | 24.3849 | 0.0092051 | 23.6932 | 24.024 | 0.00022114 | 0.025016 | 0.89306 | 101.0248 | 0.00044773 | 0.065786 | 0.053643 | 66.7764 | 76.5004 | 58.2158 | 20.7458 | 107.4999 | 0.0027885 | 0.23025 | 0.98367 | 0.9847 | 97.5641 | 276.581 | 343.165 | 347.956 | 1023.126 | 0 | 0 | 0
|  | 1290 | 80.2825 | 11.7788 | 3.4593 | 0.060252 | 6.8158 | 0.0063619 | 1.0798 | 98.7045 | 24.2536 | 0.0087221 | 23.5685 | 23.897 | 0.00020843 | 0.023578 | 0.89413 | 101.1463 | 0.00038332 | 0.065061 | 0.053496 | 67.0442 | 76.5151 | 57.9214 | 20.7453 | 106.3586 | 0.0025241 | 0.22924 | 0.98375 | 0.98473 | 97.5634 | 276.571 | 343.206 | 347.99 | 1022.863 | 0 | 0 | 0
|  | 1295 | 78.6993 | 12.8254 | 1.3307 | 0.054244 | 6.1362 | 0.0062565 | 1.1892 | 99.1019 | 23.9734 | 0.0030553 | 23.2998 | 23.6256 | 7.2183e-05 | 0.0081654 | 0.89483 | 101.2257 | 0.00033938 | 0.064509 | 0.052537 | 67.3093 | 76.5266 | 57.6272 | 20.7466 | 103.9311 | 0.0023537 | 0.22979 | 0.9844 | 0.98474 | 97.5631 | 276.556 | 343.259 | 348.059 | 1022.74 | 0 | 0 | 0
|  | 1300 | 80.7418 | 15.9578 | 3.7542 | 0.044728 | 5.0597 | 0.0078284 | 1.4743 | 99.5005 | 24.3073 | 0.0070046 | 23.632 | 23.9723 | 0.00016792 | 0.018995 | 0.89544 | 101.2936 | 0.00035015 | 0.065944 | 0.053865 | 67.5753 | 76.5389 | 57.3845 | 20.7444 | 106.8812 | 0.0023794 | 0.23124 | 0.98409 | 0.98487 | 97.5651 | 276.543 | 343.371 | 348.316 | 1022.72 | 0 | 0 | 0
|  | 1305 | 80.4765 | 18.5227 | 5.8151 | 0.038408 | 4.3447 | 0.0096953 | 1.7193 | 99.9036 | 24.1385 | 0.0093812 | 23.4719 | 23.8075 | 0.00022334 | 0.025265 | 0.89641 | 101.4042 | 0.00037237 | 0.066035 | 0.053744 | 67.8443 | 76.5545 | 57.1749 | 20.7434 | 105.4198 | 0.0024851 | 0.23274 | 0.98395 | 0.985 | 97.5639 | 276.538 | 343.429 | 348.34 | 1022.672 | 0 | 0 | 0
|  | 1310 | 79.2364 | 16.8 | -2.0744 | 0.041693 | 4.7164 | 0.0090491 | 1.5418 | 100.3029 | 23.7167 | -0.0036957 | 23.0667 | 23.4024 | -8.6489e-05 | -0.0097838 | 0.89697 | 101.4674 | 0.00037729 | 0.064284 | 0.052809 | 68.1107 | 76.5671 | 56.9862 | 20.7434 | 101.79 | 0.0025348 | 0.23108 | 0.98551 | 0.9851 | 97.5627 | 276.551 | 343.504 | 348.502 | 1022.625 | 0 | 0 | 0
|  | 1315 | 78.8517 | 12.7476 | 0.72373 | 0.054681 | 6.1856 | 0.0068863 | 1.1771 | 100.6981 | 23.7491 | 0.0016879 | 23.1043 | 23.4457 | 3.9574e-05 | 0.0044767 | 0.89707 | 101.4786 | 0.00037655 | 0.064367 | 0.052613 | 68.3743 | 76.5765 | 56.7456 | 20.7444 | 102.095 | 0.0025294 | 0.23107 | 0.98478 | 0.98497 | 97.5625 | 276.532 | 343.595 | 348.671 | 1022.669 | 0 | 0 | 0
|  | 1320 | 82.4171 | 12.794 | 3.3122 | 0.056946 | 6.4419 | 0.0071017 | 1.1944 | 101.1013 | 24.755 | 0.0077186 | 24.0824 | 24.4366 | 0.00018862 | 0.021337 | 0.89764 | 101.5431 | 0.00040442 | 0.068019 | 0.055108 | 68.6436 | 76.5919 | 56.4522 | 20.7434 | 110.9243 | 0.0025792 | 0.23353 | 0.98413 | 0.985 | 97.5612 | 276.535 | 343.586 | 348.64 | 1022.652 | 0 | 0 | 0
|  | 1325 | 84.7009 | 14.1235 | 3.9273 | 0.053015 | 5.9971 | 0.0081798 | 1.3093 | 101.5191 | 24.8937 | 0.0084702 | 24.2204 | 24.5812 | 0.00020821 | 0.023553 | 0.89863 | 101.6553 | 0.00043365 | 0.069413 | 0.056567 | 68.9228 | 76.6182 | 56.1839 | 20.7393 | 112.1853 | 0.0026912 | 0.23621 | 0.98396 | 0.98491 | 97.5616 | 276.542 | 343.631 | 348.749 | 1022.62 | 0 | 0 | 0
|  | 1330 | 83.7008 | 12.2958 | 5.9095 | 0.060176 | 6.8073 | 0.0068588 | 1.1523 | 101.9401 | 24.4169 | 0.014748 | 23.7585 | 24.1117 | 0.00035561 | 0.040227 | 0.90004 | 101.8148 | 0.00041274 | 0.069343 | 0.056006 | 69.2042 | 76.6467 | 55.9091 | 20.7373 | 107.9378 | 0.0026378 | 0.2396 | 0.9832 | 0.98485 | 97.5627 | 276.539 | 343.66 | 348.769 | 1022.612 | 0 | 0 | 0
|  | 1335 | 85.2293 | 10.7868 | 4.8091 | 0.069847 | 7.9013 | 0.0058973 | 0.96883 | 102.3624 | 23.9499 | 0.014203 | 23.3054 | 23.6503 | 0.0003359 | 0.037998 | 0.90177 | 102.0103 | 0.00041191 | 0.06767 | 0.056581 | 69.4857 | 76.6759 | 55.5812 | 20.7311 | 103.8545 | 0.0026683 | 0.23865 | 0.98327 | 0.98486 | 97.5632 | 276.537 | 343.678 | 348.764 | 1022.645 | 0 | 0 | 0
|  | 1340 | 83.2058 | 13.3204 | 0.12222 | 0.055219 | 6.2465 | 0.0077431 | 1.2135 | 102.7835 | 23.9022 | 0.00028579 | 23.2631 | 23.6138 | 6.7486e-06 | 0.00076342 | 0.90263 | 102.1072 | 0.00042757 | 0.067006 | 0.05539 | 69.7656 | 76.7041 | 55.2411 | 20.7352 | 103.4593 | 0.0027396 | 0.23719 | 0.98484 | 0.98487 | 97.5636 | 276.547 | 343.739 | 348.922 | 1022.708 | 0 | 0 | 0
|  | 1345 | 84.306 | 19.3215 | 5.7648 | 0.038572 | 4.3633 | 0.0095786 | 1.7854 | 103.2023 | 24.3556 | 0.0092381 | 23.7085 | 24.0696 | 0.00022236 | 0.025154 | 0.9032 | 102.172 | 0.00036946 | 0.068864 | 0.056245 | 70.0447 | 76.7303 | 55.0307 | 20.7359 | 107.4404 | 0.0024585 | 0.23878 | 0.98396 | 0.985 | 97.5647 | 276.545 | 343.799 | 349.036 | 1022.778 | 0 | 0 | 0
|  | 1350 | 85.0978 | 14.2516 | 4.2069 | 0.052784 | 5.9711 | 0.0073595 | 1.3138 | 103.6258 | 24.5455 | 0.009149 | 23.9004 | 24.2714 | 0.00022206 | 0.02512 | 0.90431 | 102.2977 | 0.00038847 | 0.06935 | 0.056755 | 70.3272 | 76.7598 | 54.8184 | 20.7357 | 109.1543 | 0.0025264 | 0.23864 | 0.98394 | 0.98497 | 97.5633 | 276.543 | 343.901 | 349.24 | 1022.76 | 0 | 0 | 0
|  | 1355 | 84.1633 | 13.6557 | 6.0622 | 0.054483 | 6.1633 | 0.0075053 | 1.272 | 104.0489 | 24.1824 | 0.013807 | 23.5517 | 23.9221 | 0.00033029 | 0.037363 | 0.90569 | 102.4539 | 0.00040891 | 0.069304 | 0.056249 | 70.6097 | 76.7889 | 54.5141 | 20.7344 | 105.9707 | 0.0026384 | 0.24131 | 0.98347 | 0.98502 | 97.5616 | 276.531 | 343.971 | 349.381 | 1022.727 | 0 | 0 | 0
|  | 1360 | 83.7346 | 13.4219 | 4.2026 | 0.05515 | 6.2386 | 0.0071142 | 1.2589 | 104.4687 | 23.82 | 0.0098364 | 23.2016 | 23.5627 | 0.00023177 | 0.026219 | 0.9071 | 102.6129 | 0.00039234 | 0.069429 | 0.056029 | 70.8904 | 76.8152 | 54.2751 | 20.732 | 102.8313 | 0.0025931 | 0.24452 | 0.98396 | 0.98506 | 97.5622 | 276.553 | 344.014 | 349.367 | 1024.045 | 0 | 0 | 0
|  | 1365 | 84.5693 | 11.4173 | 3.2306 | 0.065479 | 7.4071 | 0.0057815 | 1.0615 | 104.8894 | 23.7816 | 0.0089872 | 23.1715 | 23.5371 | 0.00021153 | 0.023929 | 0.90821 | 102.7383 | 0.00037856 | 0.069509 | 0.056488 | 71.1717 | 76.8421 | 53.953 | 20.7299 | 102.5322 | 0.0025359 | 0.24506 | 0.98406 | 0.98506 | 97.5632 | 276.542 | 344.123 | 349.552 | 1023.29 | 0 | 0 | 0
|  | 1370 | 86.2444 | 12.7846 | 1.5889 | 0.059634 | 6.7459 | 0.0068306 | 1.1774 | 105.3165 | 24.236 | 0.0039476 | 23.6218 | 24.0032 | 9.4754e-05 | 0.010719 | 0.90897 | 102.8249 | 0.00040734 | 0.070214 | 0.057514 | 71.4567 | 76.8733 | 53.6389 | 20.7301 | 106.5215 | 0.0026278 | 0.24336 | 0.98461 | 0.98505 | 97.5632 | 276.533 | 344.232 | 349.79 | 1022.784 | 0 | 0 | 0
|  | 1375 | 86.1904 | 13.2543 | 1.2024 | 0.057485 | 6.5028 | 0.0065663 | 1.2302 | 105.7475 | 24.4167 | 0.0028578 | 23.8015 | 24.187 | 6.912e-05 | 0.0078191 | 0.90938 | 102.8712 | 0.00037746 | 0.070717 | 0.057549 | 71.7443 | 76.9073 | 53.3536 | 20.7316 | 108.1323 | 0.0024884 | 0.24331 | 0.98475 | 0.98507 | 97.5626 | 276.529 | 344.284 | 349.86 | 1022.787 | 0 | 0 | 0
|  | 1380 | 85.4386 | 12.21 | 2.4964 | 0.061857 | 6.9974 | 0.0063568 | 1.1502 | 106.1766 | 24.3074 | 0.0064133 | 23.696 | 24.0783 | 0.00015442 | 0.017469 | 0.90994 | 102.9344 | 0.00039321 | 0.071145 | 0.057212 | 72.0312 | 76.9396 | 53.058 | 20.7319 | 107.1714 | 0.0025626 | 0.24532 | 0.98435 | 0.98507 | 97.5624 | 276.523 | 344.299 | 349.853 | 1022.819 | 0 | 0 | 0
|  | 1385 | 87.7106 | 15.8539 | 2.1843 | 0.048907 | 5.5324 | 0.0074311 | 1.4706 | 106.6095 | 24.6345 | 0.0043764 | 24.018 | 24.4103 | 0.00010683 | 0.012085 | 0.91059 | 103.0083 | 0.00036343 | 0.07192 | 0.058549 | 72.3206 | 76.9744 | 52.7551 | 20.7298 | 110.0894 | 0.0024154 | 0.24484 | 0.98456 | 0.98505 | 97.5626 | 276.519 | 344.344 | 349.968 | 1022.844 | 0 | 0 | 0
|  | 1390 | 88.4301 | 18.893 | 1.0467 | 0.041376 | 4.6806 | 0.0090388 | 1.759 | 107.0498 | 24.8508 | 0.0017591 | 24.234 | 24.6203 | 4.3309e-05 | 0.0048993 | 0.91097 | 103.0508 | 0.00037399 | 0.07278 | 0.059073 | 72.6147 | 77.0143 | 52.5623 | 20.7298 | 112.0546 | 0.0024461 | 0.24544 | 0.98492 | 0.98512 | 97.5611 | 276.515 | 344.416 | 349.906 | 1022.891 | 0 | 0 | 0
|  | 1395 | 82.44 | 15.0774 | 10.0819 | 0.048335 | 5.4678 | 0.0071056 | 1.4131 | 107.477 | 23.0764 | 0.021316 | 22.5049 | 22.8609 | 0.00048731 | 0.055126 | 0.9123 | 103.2008 | 0.00034345 | 0.068305 | 0.055138 | 72.9002 | 77.0445 | 52.3219 | 20.7287 | 96.6293 | 0.0024289 | 0.2475 | 0.98251 | 0.98489 | 97.5616 | 276.539 | 344.436 | 349.885 | 1022.909 | 0 | 0 | 0
|  | 1400 | 87.9555 | 13.7164 | 3.486 | 0.056686 | 6.4124 | 0.0068654 | 1.2808 | 107.903 | 24.3741 | 0.0081834 | 23.7721 | 24.1471 | 0.0001976 | 0.022353 | 0.91401 | 103.3945 | 0.00038917 | 0.072602 | 0.058794 | 73.1851 | 77.0736 | 52.0748 | 20.7266 | 107.8102 | 0.0025409 | 0.24873 | 0.98408 | 0.985 | 97.5607 | 276.543 | 344.46 | 349.894 | 1022.862 | 0 | 0 | 0
|  | 1405 | 87.9267 | 11.7369 | 5.3203 | 0.066225 | 7.4915 | 0.0064597 | 1.0952 | 108.3427 | 24.1776 | 0.014711 | 23.5796 | 23.9514 | 0.00035234 | 0.039857 | 0.91538 | 103.5501 | 0.0004278 | 0.072526 | 0.058782 | 73.479 | 77.1122 | 51.7552 | 20.7249 | 106.0751 | 0.0027195 | 0.25012 | 0.98335 | 0.98499 | 97.5603 | 276.551 | 344.447 | 349.879 | 1022.894 | 0 | 0 | 0
|  | 1410 | 88.2918 | 12.4676 | 6.9367 | 0.062602 | 7.0817 | 0.0069867 | 1.1721 | 108.7833 | 24.2207 | 0.018092 | 23.6252 | 24.0024 | 0.00043425 | 0.049124 | 0.91735 | 103.7725 | 0.00043738 | 0.073377 | 0.059113 | 73.7737 | 77.1512 | 51.4297 | 20.724 | 106.4698 | 0.0027572 | 0.25208 | 0.98298 | 0.98501 | 97.561 | 276.55 | 344.5 | 350 | 1022.855 | 0 | 0 | 0
|  | 1415 | 88.1916 | 14.0121 | 6.807 | 0.055639 | 6.294 | 0.0075201 | 1.3021 | 109.2245 | 24.0531 | 0.015881 | 23.4678 | 23.8478 | 0.00037873 | 0.042843 | 0.91938 | 104.0024 | 0.00041841 | 0.072446 | 0.05891 | 74.0688 | 77.1904 | 51.135 | 20.7233 | 105.0285 | 0.0026886 | 0.25092 | 0.98329 | 0.98507 | 97.5614 | 276.539 | 344.589 | 350.169 | 1022.785 | 0 | 0 | 0
|  | 1420 | 88.4121 | 15.1503 | 5.7554 | 0.051587 | 5.8357 | 0.0085384 | 1.3837 | 109.666 | 24.1276 | 0.01241 | 23.5435 | 23.9244 | 0.00029691 | 0.033587 | 0.92107 | 104.1935 | 0.00044047 | 0.07138 | 0.058877 | 74.3633 | 77.2296 | 50.8697 | 20.7241 | 105.6938 | 0.0027776 | 0.2474 | 0.98376 | 0.98515 | 97.5617 | 276.54 | 344.632 | 350.208 | 1022.754 | 0 | 0 | 0
|  | 1425 | 89.6779 | 15.4338 | 8.8368 | 0.051365 | 5.8105 | 0.008605 | 1.4627 | 110.1112 | 24.6083 | 0.018608 | 24.0098 | 24.3932 | 0.0004539 | 0.051346 | 0.92295 | 104.4058 | 0.00044199 | 0.07513 | 0.06013 | 74.6608 | 77.271 | 50.6135 | 20.7238 | 109.9346 | 0.0027471 | 0.25363 | 0.98311 | 0.98519 | 97.5623 | 276.557 | 344.592 | 350.095 | 1022.801 | 0 | 0 | 0
|  | 1430 | 89.4673 | 15.5074 | 17.0294 | 0.051001 | 5.7693 | 0.0076886 | 1.4438 | 110.5591 | 24.2442 | 0.036143 | 23.6521 | 24.0299 | 0.00086852 | 0.098248 | 0.92625 | 104.7798 | 0.00039213 | 0.073634 | 0.05977 | 74.9605 | 77.314 | 50.353 | 20.7218 | 106.6945 | 0.0025624 | 0.25258 | 0.98114 | 0.98518 | 97.5625 | 276.552 | 344.556 | 350.06 | 1022.868 | 0 | 0 | 0
|  | 1435 | 90.342 | 11.5364 | 3.1672 | 0.069227 | 7.8311 | 0.0058322 | 1.072 | 111.0086 | 24.4755 | 0.0090383 | 23.8791 | 24.2586 | 0.00021926 | 0.024803 | 0.92897 | 105.0875 | 0.00040374 | 0.07421 | 0.060336 | 75.2608 | 77.3579 | 50.0832 | 20.7218 | 108.7458 | 0.0025956 | 0.25224 | 0.98433 | 0.98534 | 97.5611 | 276.563 | 344.577 | 350.054 | 1022.723 | 0 | 0 | 0
|  | 1440 | 88.2717 | 11.9263 | 4.4817 | 0.065429 | 7.4014 | 0.0058875 | 1.1147 | 111.4551 | 24.085 | 0.012289 | 23.494 | 23.8615 | 0.00029323 | 0.033171 | 0.93025 | 105.2324 | 0.00038521 | 0.072933 | 0.059014 | 75.5592 | 77.3994 | 49.6868 | 20.7232 | 105.2857 | 0.0025437 | 0.25199 | 0.98417 | 0.98555 | 97.5613 | 276.581 | 344.517 | 349.906 | 1022.797 | 0 | 0 | 0
|  | 1445 | 88.771 | 14.1057 | 4.6716 | 0.055632 | 6.2933 | 0.0067338 | 1.3296 | 111.8977 | 24.3184 | 0.010785 | 23.7284 | 24.097 | 0.00025989 | 0.029399 | 0.93164 | 105.3888 | 0.00037462 | 0.073971 | 0.059437 | 75.8553 | 77.4379 | 49.4376 | 20.7237 | 107.3663 | 0.0024828 | 0.25288 | 0.98456 | 0.98577 | 97.56 | 276.563 | 344.614 | 349.967 | 1022.894 | 0 | 0 | 0
|  | 1450 | 88.0749 | 12.6735 | 5.0405 | 0.061434 | 6.9495 | 0.0063775 | 1.2081 | 112.3398 | 24.0413 | 0.012998 | 23.4605 | 23.8239 | 0.00030966 | 0.035029 | 0.93306 | 105.5499 | 0.00039179 | 0.07422 | 0.059104 | 76.1517 | 77.4758 | 49.1141 | 20.7224 | 104.9445 | 0.002575 | 0.25587 | 0.98456 | 0.98601 | 97.5607 | 276.584 | 344.651 | 349.99 | 1022.92 | 0 | 0 | 0
|  | 1455 | 88.8572 | 15.2095 | 2.4986 | 0.051645 | 5.8422 | 0.0084046 | 1.4617 | 112.7822 | 23.9595 | 0.005433 | 23.3839 | 23.7509 | 0.00012904 | 0.014597 | 0.93416 | 105.674 | 0.00043406 | 0.075488 | 0.059736 | 76.4488 | 77.5135 | 48.8392 | 20.7193 | 104.2457 | 0.0027632 | 0.26005 | 0.98563 | 0.98624 | 97.5621 | 276.591 | 344.698 | 350.109 | 1023.661 | 0 | 0 | 0
|  | 1460 | 91.3038 | 15.4852 | 4.4974 | 0.052122 | 5.8962 | 0.0076458 | 1.4685 | 113.2326 | 24.1062 | 0.009804 | 23.5339 | 23.9098 | 0.00023441 | 0.026517 | 0.93507 | 105.7767 | 0.00039852 | 0.076541 | 0.061207 | 76.7511 | 77.5566 | 48.5858 | 20.7151 | 105.5573 | 0.0025993 | 0.26166 | 0.98542 | 0.98652 | 97.5626 | 276.591 | 344.798 | 350.305 | 1023.596 | 0 | 0 | 0
|  | 1465 | 92.3553 | 14.0659 | 7.0414 | 0.058043 | 6.5659 | 0.0075571 | 1.313 | 113.6917 | 24.2002 | 0.017014 | 23.6367 | 24.0223 | 0.0004087 | 0.046234 | 0.93667 | 105.9586 | 0.00043864 | 0.076208 | 0.061743 | 77.0585 | 77.6053 | 48.3103 | 20.714 | 106.4314 | 0.0027641 | 0.25995 | 0.98493 | 0.98684 | 97.5623 | 276.591 | 344.959 | 350.587 | 1022.897 | 0 | 0 | 0
|  | 1470 | 91.8801 | 13.4034 | 5.1976 | 0.060598 | 6.855 | 0.0071717 | 1.2403 | 114.1523 | 23.9882 | 0.013215 | 23.442 | 23.8331 | 0.00031497 | 0.03563 | 0.93848 | 106.1633 | 0.00043459 | 0.075158 | 0.061325 | 77.3662 | 77.6546 | 48.0098 | 20.7136 | 104.6305 | 0.0027633 | 0.2589 | 0.98562 | 0.9871 | 97.5621 | 276.588 | 345.141 | 350.899 | 1022.697 | 0 | 0 | 0
|  | 1475 | 89.1023 | 13.9906 | 15.1244 | 0.056299 | 6.3687 | 0.0069694 | 1.2943 | 114.6048 | 23.4241 | 0.036587 | 22.8958 | 23.2731 | 0.00085149 | 0.096323 | 0.9414 | 106.4932 | 0.00039237 | 0.072866 | 0.059456 | 77.6681 | 77.6981 | 47.7139 | 20.7152 | 99.789 | 0.002622 | 0.25742 | 0.98313 | 0.98723 | 97.5632 | 276.599 | 345.217 | 350.906 | 1022.599 | 0 | 0 | 0
|  | 1480 | 92.1946 | 16.8592 | 15.1018 | 0.048342 | 5.4685 | 0.0086328 | 1.5786 | 115.058 | 24.3899 | 0.030112 | 23.8458 | 24.2446 | 0.00073004 | 0.082584 | 0.94535 | 106.9404 | 0.00041732 | 0.07631 | 0.061663 | 77.9709 | 77.7419 | 47.4507 | 20.7161 | 108.2149 | 0.0026592 | 0.25861 | 0.98387 | 0.98725 | 97.5635 | 276.597 | 345.305 | 351.079 | 1022.698 | 0 | 0 | 0
|  | 1485 | 93.4122 | 15.7296 | 16.4564 | 0.052497 | 5.9386 | 0.0086371 | 1.4885 | 115.522 | 24.7284 | 0.035147 | 24.1754 | 24.5801 | 0.00086392 | 0.097728 | 0.94934 | 107.3912 | 0.00045343 | 0.078142 | 0.062613 | 78.2816 | 77.7926 | 47.2148 | 20.7158 | 111.2332 | 0.0027859 | 0.26066 | 0.98353 | 0.98747 | 97.5633 | 276.588 | 345.285 | 351.065 | 1022.723 | 0 | 0 | 0
|  | 1490 | 91.8198 | 12.9033 | 9.3726 | 0.062905 | 7.116 | 0.006912 | 1.2166 | 115.9851 | 24.2707 | 0.024436 | 23.7327 | 24.1272 | 0.00058958 | 0.066695 | 0.95297 | 107.8023 | 0.0004348 | 0.076529 | 0.061499 | 78.5919 | 77.8424 | 46.9178 | 20.7156 | 107.1751 | 0.0027423 | 0.26021 | 0.98487 | 0.98761 | 97.5632 | 276.577 | 345.355 | 351.095 | 1022.709 | 0 | 0 | 0
|  | 1495 | 90.8057 | 13.082 | 7.7561 | 0.061361 | 6.9413 | 0.0063869 | 1.2232 | 116.4417 | 24.0121 | 0.019933 | 23.4855 | 23.8755 | 0.00047592 | 0.053837 | 0.95564 | 108.1036 | 0.00039191 | 0.075058 | 0.060711 | 78.8974 | 77.8874 | 46.6007 | 20.7161 | 104.9289 | 0.0025776 | 0.25842 | 0.98553 | 0.98776 | 97.564 | 276.563 | 345.438 | 351.174 | 1022.655 | 0 | 0 | 0
|  | 1500 | 89.7704 | 14.6873 | 11.6493 | 0.054031 | 6.1121 | 0.0074572 | 1.3804 | 116.8931 | 23.6734 | 0.026741 | 23.1544 | 23.5378 | 0.00062943 | 0.071202 | 0.9584 | 108.4162 | 0.00040292 | 0.074583 | 0.060082 | 79.1994 | 77.9287 | 46.3122 | 20.7152 | 101.9901 | 0.0026498 | 0.26004 | 0.98493 | 0.98793 | 97.5649 | 276.556 | 345.439 | 351.159 | 1022.643 | 0 | 0 | 0
|  | 1505 | 88.0497 | 14.5903 | 12.0034 | 0.053348 | 6.0348 | 0.0076973 | 1.3727 | 117.3377 | 23.2538 | 0.027703 | 22.7417 | 23.1152 | 0.00064036 | 0.072438 | 0.96157 | 108.7753 | 0.00041063 | 0.073231 | 0.058948 | 79.497 | 77.9652 | 46.0521 | 20.7155 | 98.3972 | 0.0027159 | 0.25995 | 0.98493 | 0.98803 | 97.5648 | 276.559 | 345.405 | 351.078 | 1022.712 | 0 | 0 | 0
|  | 1510 | 91.7481 | 13.7251 | 4.4926 | 0.059093 | 6.6847 | 0.0078948 | 1.2928 | 117.7872 | 24.1298 | 0.011063 | 23.6055 | 23.9967 | 0.00026548 | 0.030032 | 0.96384 | 109.0315 | 0.00046652 | 0.076393 | 0.061452 | 79.798 | 78.0047 | 45.7707 | 20.7144 | 105.9819 | 0.0028891 | 0.26105 | 0.98682 | 0.98806 | 97.5645 | 276.545 | 345.51 | 351.236 | 1022.76 | 0 | 0 | 0
|  | 1515 | 92.7056 | 14.225 | 9.4899 | 0.057611 | 6.5171 | 0.0079163 | 1.3204 | 118.2483 | 24.1062 | 0.022797 | 23.5898 | 23.9821 | 0.00054672 | 0.061846 | 0.96587 | 109.2612 | 0.00045607 | 0.076067 | 0.061918 | 80.1064 | 78.0517 | 45.4697 | 20.7125 | 105.8078 | 0.0028462 | 0.26037 | 0.98567 | 0.98823 | 97.5638 | 276.521 | 345.618 | 351.365 | 1022.707 | 0 | 0 | 0
|  | 1520 | 92.0972 | 15.3204 | 15.3885 | 0.053141 | 6.0114 | 0.0083842 | 1.4342 | 118.7103 | 24.1682 | 0.034008 | 23.6535 | 24.046 | 0.00081776 | 0.092507 | 0.96928 | 109.6471 | 0.00044554 | 0.076213 | 0.061606 | 80.4152 | 78.0989 | 45.1986 | 20.7142 | 106.3666 | 0.0027961 | 0.26023 | 0.98453 | 0.98834 | 97.5638 | 276.531 | 345.662 | 351.397 | 1022.813 | 0 | 0 | 0
|  | 1525 | 91.7317 | 14.915 | 15.4418 | 0.054369 | 6.1503 | 0.0079441 | 1.4058 | 119.1699 | 24.2785 | 0.034744 | 23.7651 | 24.1642 | 0.00083955 | 0.094972 | 0.97342 | 110.1157 | 0.00043191 | 0.076432 | 0.061436 | 80.7228 | 78.1442 | 44.9315 | 20.7159 | 107.3562 | 0.0027294 | 0.25989 | 0.98436 | 0.98826 | 97.5642 | 276.521 | 345.714 | 351.519 | 1022.91 | 0 | 0 | 0
|  | 1530 | 92.8876 | 14.6367 | 9.0659 | 0.0561 | 6.3462 | 0.0072414 | 1.3709 | 119.6314 | 24.5676 | 0.020798 | 24.0513 | 24.4536 | 0.0005086 | 0.057534 | 0.97679 | 110.497 | 0.00040624 | 0.076908 | 0.062124 | 81.0317 | 78.1905 | 44.6538 | 20.7161 | 109.9428 | 0.0025998 | 0.25872 | 0.98588 | 0.98822 | 97.5643 | 276.511 | 345.761 | 351.544 | 1024.261 | 0 | 0 | 0
|  | 1535 | 89.8376 | 14.3215 | 9.8851 | 0.055453 | 6.2729 | 0.0066662 | 1.3465 | 120.0882 | 23.9692 | 0.022976 | 23.4659 | 23.858 | 0.00054815 | 0.062008 | 0.97944 | 110.7959 | 0.00036965 | 0.074666 | 0.060118 | 81.3373 | 78.2334 | 44.3735 | 20.7179 | 104.654 | 0.0024846 | 0.25771 | 0.98564 | 0.98822 | 97.5655 | 276.5 | 345.767 | 351.545 | 1023.788 | 0 | 0 | 0
|  | 1540 | 90.1339 | 14.7458 | 10.1076 | 0.054035 | 6.1125 | 0.0071015 | 1.3543 | 120.5382 | 23.6708 | 0.023181 | 23.1738 | 23.5603 | 0.00054616 | 0.061783 | 0.98217 | 111.1053 | 0.00038373 | 0.073177 | 0.060059 | 81.6378 | 78.2715 | 44.1005 | 20.7153 | 102.0643 | 0.0025662 | 0.25615 | 0.98559 | 0.98819 | 97.5662 | 276.496 | 345.767 | 351.534 | 1022.82 | 0 | 0 | 0
|  | 1545 | 91.4901 | 14.916 | 6.7001 | 0.054222 | 6.1337 | 0.0069009 | 1.4012 | 120.9922 | 24.2211 | 0.015074 | 23.7114 | 24.1007 | 0.00036329 | 0.041096 | 0.98444 | 111.3625 | 0.00037418 | 0.075975 | 0.061213 | 81.9409 | 78.3121 | 43.8319 | 20.7162 | 106.8603 | 0.0024873 | 0.25913 | 0.98645 | 0.98814 | 97.5656 | 276.502 | 345.751 | 351.427 | 1022.79 | 0 | 0 | 0
|  | 1550 | 93.1525 | 16.4483 | 9.4749 | 0.050064 | 5.6633 | 0.0078034 | 1.5414 | 121.4538 | 24.4326 | 0.019525 | 23.9133 | 24.2948 | 0.00047435 | 0.05366 | 0.98654 | 111.5994 | 0.00039067 | 0.077167 | 0.062301 | 82.2497 | 78.3573 | 43.5632 | 20.7141 | 108.7107 | 0.0025433 | 0.26056 | 0.98593 | 0.98812 | 97.5646 | 276.511 | 345.676 | 351.192 | 1022.83 | 0 | 0 | 0
|  | 1555 | 92.3423 | 17.5614 | 6.4766 | 0.046483 | 5.2582 | 0.008309 | 1.6249 | 121.9176 | 24.0179 | 0.012605 | 23.5091 | 23.8842 | 0.00030105 | 0.034055 | 0.98848 | 111.8187 | 0.00038623 | 0.075528 | 0.061612 | 82.5595 | 78.4036 | 43.3289 | 20.7128 | 105.0592 | 0.0025527 | 0.25966 | 0.98671 | 0.98812 | 97.5646 | 276.518 | 345.701 | 351.217 | 1022.88 | 0 | 0 | 0
|  | 1560 | 92.7243 | 14.0415 | 3.1891 | 0.058376 | 6.6036 | 0.0070103 | 1.3002 | 122.3802 | 24.1479 | 0.0077488 | 23.6423 | 24.0251 | 0.00018617 | 0.02106 | 0.9897 | 111.9565 | 0.00040923 | 0.075899 | 0.061884 | 82.8682 | 78.4489 | 43.0799 | 20.713 | 106.2266 | 0.0026423 | 0.25955 | 0.9871 | 0.98797 | 97.5637 | 276.521 | 345.788 | 351.387 | 1022.737 | 0 | 0 | 0
|  | 1565 | 94.1596 | 13.298 | 15.433 | 0.062594 | 7.0807 | 0.0067789 | 1.2408 | 122.8474 | 24.6462 | 0.039395 | 24.1292 | 24.5214 | 0.00096601 | 0.10928 | 0.99258 | 112.2823 | 0.00042432 | 0.077667 | 0.062935 | 83.1803 | 78.4968 | 42.7547 | 20.7138 | 110.6516 | 0.0026701 | 0.26009 | 0.98332 | 0.98773 | 97.5647 | 276.509 | 345.774 | 351.394 | 1022.694 | 0 | 0 | 0
|  | 1570 | 94.4126 | 15.9795 | 13.0356 | 0.05223 | 5.9084 | 0.0074078 | 1.4874 | 123.3189 | 24.7165 | 0.027678 | 24.2 | 24.5993 | 0.00068085 | 0.077019 | 0.99669 | 112.7481 | 0.00038691 | 0.077686 | 0.063061 | 83.4953 | 78.547 | 42.4725 | 20.714 | 111.2926 | 0.0025086 | 0.25955 | 0.98456 | 0.98766 | 97.564 | 276.51 | 345.803 | 351.509 | 1022.69 | 0 | 0 | 0
|  | 1575 | 91.5295 | 16.5287 | 6.8156 | 0.048953 | 5.5376 | 0.008692 | 1.5467 | 123.7837 | 24.0188 | 0.013959 | 23.5156 | 23.9017 | 0.00033364 | 0.037742 | 0.99923 | 113.035 | 0.0004255 | 0.075717 | 0.061216 | 83.806 | 78.5928 | 42.2247 | 20.7143 | 105.0925 | 0.0027217 | 0.26017 | 0.98598 | 0.98754 | 97.5637 | 276.519 | 345.785 | 351.462 | 1022.778 | 0 | 0 | 0
|  | 1580 | 89.9889 | 15.1766 | 7.8027 | 0.052416 | 5.9294 | 0.0079992 | 1.3997 | 124.2375 | 23.4504 | 0.017533 | 22.9559 | 23.3273 | 0.00040899 | 0.046266 | 1.0011 | 113.245 | 0.00041929 | 0.073368 | 0.060023 | 84.1091 | 78.6313 | 41.9738 | 20.7133 | 100.1636 | 0.0027387 | 0.2586 | 0.98531 | 0.98728 | 97.5642 | 276.523 | 345.736 | 351.329 | 1022.873 | 0 | 0 | 0
|  | 1585 | 90.6514 | 15.0149 | 11.3533 | 0.053371 | 6.0374 | 0.007879 | 1.4073 | 124.6891 | 23.9437 | 0.025437 | 23.4395 | 23.821 | 0.00060594 | 0.068545 | 1.0036 | 113.532 | 0.00042051 | 0.075108 | 0.060646 | 84.4107 | 78.6682 | 41.7023 | 20.7157 | 104.4251 | 0.0027059 | 0.25914 | 0.98406 | 0.98691 | 97.564 | 276.519 | 345.746 | 351.373 | 1022.88 | 0 | 0 | 0
|  | 1590 | 91.004 | 13.9734 | 17.0264 | 0.057572 | 6.5127 | 0.0069545 | 1.3086 | 125.1433 | 24.0559 | 0.040954 | 23.5531 | 23.9351 | 0.00098024 | 0.11089 | 1.0076 | 113.9806 | 0.00040039 | 0.075339 | 0.060864 | 84.7145 | 78.7065 | 41.4382 | 20.7159 | 105.4227 | 0.0026109 | 0.25881 | 0.98179 | 0.98637 | 97.5635 | 276.532 | 345.802 | 351.41 | 1022.995 | 0 | 0 | 0
|  | 1595 | 89.1794 | 16.4708 | 9.544 | 0.047863 | 5.4144 | 0.007645 | 1.5727 | 125.5937 | 23.5023 | 0.019531 | 23.013 | 23.3892 | 0.00045681 | 0.051675 | 1.0112 | 114.387 | 0.00036592 | 0.075275 | 0.059852 | 85.0163 | 78.7421 | 41.1425 | 20.7144 | 100.6348 | 0.0024998 | 0.26349 | 0.98383 | 0.98602 | 97.562 | 276.547 | 345.83 | 351.484 | 1022.922 | 0 | 0 | 0
|  | 1600 | 93.2898 | 17.7167 | 6.4781 | 0.046548 | 5.2656 | 0.0078431 | 1.7065 | 126.0499 | 24.1074 | 0.012566 | 23.609 | 23.9978 | 0.00030155 | 0.034111 | 1.0131 | 114.6015 | 0.00036508 | 0.079436 | 0.062708 | 85.3227 | 78.7812 | 40.9494 | 20.7095 | 105.899 | 0.0024558 | 0.26956 | 0.98418 | 0.98559 | 97.5617 | 276.548 | 345.881 | 351.578 | 1022.833 | 0 | 0 | 0
|  | 1605 | 96.1408 | 15.0297 | 10.1835 | 0.056547 | 6.3967 | 0.0065508 | 1.4086 | 126.5235 | 24.0732 | 0.024037 | 23.5735 | 23.957 | 0.00057585 | 0.065141 | 1.0153 | 114.8496 | 0.00037043 | 0.079654 | 0.064288 | 85.6402 | 78.8308 | 40.6632 | 20.7032 | 105.5901 | 0.002481 | 0.27046 | 0.98264 | 0.98533 | 97.5611 | 276.548 | 345.852 | 351.478 | 1022.767 | 0 | 0 | 0
|  | 1610 | 99.9415 | 16.3189 | 15.0019 | 0.054138 | 6.1243 | 0.0071072 | 1.4546 | 127.0137 | 24.6701 | 0.033093 | 24.1557 | 24.5423 | 0.00081218 | 0.091876 | 1.0187 | 115.2422 | 0.00038477 | 0.078747 | 0.066217 | 85.9664 | 78.8905 | 40.3972 | 20.702 | 110.8804 | 0.0025027 | 0.26277 | 0.98129 | 0.98499 | 97.5607 | 276.554 | 345.819 | 351.353 | 1022.713 | 0 | 0 | 0
|  | 1615 | 97.52 | 14.9656 | 12.6952 | 0.057604 | 6.5163 | 0.0068686 | 1.3417 | 127.5073 | 24.7697 | 0.029688 | 24.2519 | 24.6329 | 0.00073129 | 0.082725 | 1.0226 | 115.6787 | 0.00039566 | 0.077289 | 0.064688 | 86.2937 | 78.9519 | 40.1181 | 20.7086 | 111.7715 | 0.0025416 | 0.25805 | 0.98138 | 0.9847 | 97.5614 | 276.549 | 345.8 | 351.233 | 1022.696 | 0 | 0 | 0
|  | 1620 | 92.6533 | 17.3724 | 10.8759 | 0.047147 | 5.3334 | 0.0074137 | 1.6191 | 127.9828 | 23.9454 | 0.021539 | 23.4432 | 23.8058 | 0.00051276 | 0.058005 | 1.0257 | 116.0305 | 0.00034953 | 0.076335 | 0.061888 | 86.6102 | 79.0017 | 39.8365 | 20.711 | 104.4489 | 0.0023993 | 0.2625 | 0.98211 | 0.98452 | 97.563 | 276.535 | 345.776 | 351.124 | 1022.855 | 0 | 0 | 0
|  | 1625 | 90.758 | 16.8212 | 12.1051 | 0.047696 | 5.3955 | 0.0082273 | 1.5946 | 128.4413 | 23.3577 | 0.024867 | 22.8647 | 23.2184 | 0.00057737 | 0.065313 | 1.0284 | 116.3388 | 0.00039241 | 0.076054 | 0.060835 | 86.917 | 79.0408 | 39.6337 | 20.7092 | 99.3714 | 0.0026271 | 0.26699 | 0.98158 | 0.98436 | 97.5637 | 276.537 | 345.729 | 351.077 | 1023.255 | 0 | 0 | 0
|  | 1630 | 94.6163 | 15.2405 | 13.5347 | 0.054881 | 6.2082 | 0.0082224 | 1.4372 | 128.9047 | 23.914 | 0.031242 | 23.4097 | 23.7752 | 0.00074279 | 0.084027 | 1.0317 | 116.7121 | 0.00045125 | 0.078877 | 0.063376 | 87.2275 | 79.0827 | 39.3513 | 20.7051 | 104.1628 | 0.0028411 | 0.26977 | 0.9808 | 0.98429 | 97.5625 | 276.534 | 345.734 | 351.133 | 1022.923 | 0 | 0 | 0
|  | 1635 | 95.5866 | 16.7334 | 11.7506 | 0.050497 | 5.7123 | 0.0088709 | 1.5506 | 129.3802 | 23.7942 | 0.025083 | 23.2951 | 23.6563 | 0.00059337 | 0.067123 | 1.0351 | 117.09 | 0.00044796 | 0.078299 | 0.063813 | 87.5455 | 79.1316 | 39.098 | 20.7022 | 103.1338 | 0.0028366 | 0.26926 | 0.98151 | 0.98432 | 97.5609 | 276.526 | 345.775 | 351.136 | 1022.838 | 0 | 0 | 0
|  | 1640 | 95.7644 | 16.8707 | 13.284 | 0.050179 | 5.6764 | 0.0084969 | 1.5315 | 129.8586 | 23.791 | 0.028191 | 23.2887 | 23.6454 | 0.00066658 | 0.075405 | 1.0382 | 117.4463 | 0.00042637 | 0.076851 | 0.063683 | 87.8642 | 79.1821 | 38.8431 | 20.7027 | 103.0914 | 0.002743 | 0.26529 | 0.98125 | 0.9844 | 97.5619 | 276.52 | 345.725 | 351.021 | 1022.743 | 0 | 0 | 0
|  | 1645 | 94.4596 | 17.4517 | 13.5561 | 0.047848 | 5.4126 | 0.0093803 | 1.5485 | 130.3342 | 23.5818 | 0.027677 | 23.0822 | 23.4354 | 0.00064863 | 0.073374 | 1.0415 | 117.8183 | 0.00044883 | 0.074091 | 0.062567 | 88.1798 | 79.2305 | 38.5982 | 20.7048 | 101.279 | 0.002858 | 0.25947 | 0.98139 | 0.98449 | 97.5613 | 276.507 | 345.7 | 350.99 | 1022.654 | 0 | 0 | 0
|  | 1650 | 92.0393 | 17.5444 | 12.5185 | 0.046375 | 5.2461 | 0.0078783 | 1.5552 | 130.8004 | 23.4662 | 0.024897 | 22.9683 | 23.3183 | 0.00058055 | 0.065673 | 1.0446 | 118.1659 | 0.00036536 | 0.072121 | 0.060925 | 88.4886 | 79.273 | 38.3635 | 20.7099 | 100.2853 | 0.0024999 | 0.25497 | 0.9818 | 0.98459 | 97.5602 | 276.493 | 345.689 | 350.956 | 1022.62 | 0 | 0 | 0
|  | 1655 | 90.6737 | 17.6442 | 14.7149 | 0.045429 | 5.139 | 0.0081428 | 1.6103 | 131.2572 | 23.7125 | 0.028377 | 23.2068 | 23.5567 | 0.00066848 | 0.07562 | 1.0477 | 118.5191 | 0.00036992 | 0.073155 | 0.060343 | 88.7917 | 79.3095 | 38.1322 | 20.7146 | 102.3901 | 0.002503 | 0.25573 | 0.98159 | 0.98476 | 97.5608 | 276.48 | 345.651 | 350.862 | 1022.655 | 0 | 0 | 0
|  | 1660 | 91.679 | 14.9404 | 17.4527 | 0.054245 | 6.1363 | 0.0071922 | 1.3662 | 131.7131 | 23.9658 | 0.039755 | 23.4538 | 23.8141 | 0.00094672 | 0.10709 | 1.0517 | 118.9759 | 0.00039014 | 0.07411 | 0.06104 | 89.0952 | 79.3452 | 37.898 | 20.7144 | 104.585 | 0.0025732 | 0.25621 | 0.98057 | 0.98502 | 97.5619 | 276.459 | 345.638 | 350.948 | 1022.716 | 0 | 0 | 0
|  | 1665 | 94.3911 | 15.088 | 17.266 | 0.055303 | 6.256 | 0.0078206 | 1.3946 | 132.1783 | 24.6803 | 0.038914 | 24.1596 | 24.5378 | 0.00095487 | 0.10802 | 1.0565 | 119.5137 | 0.0004325 | 0.077125 | 0.062982 | 89.4052 | 79.3863 | 37.5996 | 20.714 | 110.9445 | 0.002702 | 0.25836 | 0.98083 | 0.98518 | 97.5629 | 276.466 | 345.732 | 351.144 | 1022.673 | 0 | 0 | 0
|  | 1670 | 93.0137 | 17.7031 | 9.2107 | 0.046446 | 5.2541 | 0.0089157 | 1.6351 | 132.6468 | 24.333 | 0.017674 | 23.8227 | 24.2048 | 0.0004278 | 0.048394 | 1.06 | 119.9047 | 0.0004141 | 0.075943 | 0.06205 | 89.7178 | 79.4292 | 37.3572 | 20.7141 | 107.858 | 0.0026496 | 0.2581 | 0.98337 | 0.98535 | 97.5625 | 276.439 | 345.776 | 351.321 | 1022.665 | 0 | 0 | 0
|  | 1675 | 92.0023 | 17.3658 | 9.0952 | 0.046833 | 5.2979 | 0.0081933 | 1.5772 | 133.1093 | 24.0498 | 0.017803 | 23.547 | 23.9264 | 0.00042596 | 0.048185 | 1.0621 | 120.1462 | 0.00038372 | 0.073865 | 0.061176 | 90.0259 | 79.4682 | 37.1244 | 20.7147 | 105.3688 | 0.0025397 | 0.25483 | 0.98367 | 0.98566 | 97.5626 | 276.426 | 345.799 | 351.37 | 1022.681 | 0 | 0 | 0
|  | 1680 | 92.806 | 16.1552 | 9.8451 | 0.050783 | 5.7446 | 0.0082219 | 1.4646 | 133.5713 | 24.4233 | 0.020587 | 23.9083 | 24.2853 | 0.00049996 | 0.056556 | 1.0644 | 120.408 | 0.00041753 | 0.074377 | 0.061702 | 90.3331 | 79.5067 | 36.8834 | 20.7163 | 108.6469 | 0.0026576 | 0.25312 | 0.98365 | 0.98596 | 97.5624 | 276.408 | 345.735 | 351.187 | 1022.681 | 0 | 0 | 0
|  | 1685 | 92.0696 | 15.3449 | 10.7197 | 0.05304 | 6 | 0.0080517 | 1.4132 | 134.0335 | 24.5095 | 0.023345 | 23.9862 | 24.3553 | 0.00056857 | 0.064318 | 1.0671 | 120.7102 | 0.00042706 | 0.074954 | 0.061394 | 90.6408 | 79.5451 | 36.6193 | 20.7182 | 109.3858 | 0.0026916 | 0.25396 | 0.98357 | 0.98619 | 97.5624 | 276.392 | 345.642 | 350.961 | 1022.67 | 0 | 0 | 0
|  | 1690 | 90.9629 | 17.1206 | 9.7331 | 0.046967 | 5.3131 | 0.0085362 | 1.5862 | 134.4911 | 24.171 | 0.019041 | 23.65 | 24.0079 | 0.00045714 | 0.051713 | 1.0696 | 121.0003 | 0.00040092 | 0.0745 | 0.060715 | 90.9461 | 79.5805 | 36.3632 | 20.7176 | 106.3628 | 0.002605 | 0.25554 | 0.98423 | 0.98636 | 97.5619 | 276.39 | 345.571 | 350.801 | 1022.698 | 0 | 0 | 0
|  | 1695 | 91.4355 | 18.1771 | 3.8167 | 0.044468 | 5.0303 | 0.0088511 | 1.6653 | 134.9471 | 24.2556 | 0.0070465 | 23.7303 | 24.0859 | 0.00016972 | 0.019199 | 1.0712 | 121.1776 | 0.00039359 | 0.07405 | 0.060901 | 91.2501 | 79.6148 | 36.1449 | 20.7177 | 107.0975 | 0.0025678 | 0.25362 | 0.98571 | 0.9865 | 97.5607 | 276.389 | 345.533 | 350.711 | 1022.776 | 0 | 0 | 0
|  | 1700 | 92.2721 | 15.7651 | 9.169 | 0.05174 | 5.8529 | 0.0078865 | 1.4661 | 135.4064 | 24.59 | 0.019421 | 24.061 | 24.4272 | 0.00047441 | 0.053666 | 1.0728 | 121.3597 | 0.00040805 | 0.075856 | 0.061632 | 91.5565 | 79.6508 | 35.9067 | 20.7181 | 110.0871 | 0.0026058 | 0.25572 | 0.9844 | 0.98658 | 97.5623 | 276.371 | 345.585 | 350.845 | 1022.81 | 0 | 0 | 0
|  | 1705 | 92.7853 | 15.3627 | 7.8877 | 0.05339 | 6.0396 | 0.0080208 | 1.4358 | 135.869 | 24.6106 | 0.017223 | 24.0816 | 24.4518 | 0.00042113 | 0.047639 | 1.0751 | 121.613 | 0.00042823 | 0.076657 | 0.062039 | 91.8656 | 79.6886 | 35.6351 | 20.7168 | 110.2738 | 0.0026892 | 0.25769 | 0.98469 | 0.98662 | 97.5614 | 276.356 | 345.591 | 350.904 | 1022.817 | 0 | 0 | 0
|  | 1710 | 93.1368 | 19.5636 | 18.5418 | 0.042085 | 4.7607 | 0.010515 | 1.8031 | 136.3338 | 24.4377 | 0.032137 | 23.912 | 24.2816 | 0.00078033 | 0.088272 | 1.0781 | 121.9528 | 0.00044251 | 0.075881 | 0.062118 | 92.176 | 79.7274 | 35.3886 | 20.7149 | 108.7275 | 0.0027623 | 0.25705 | 0.98296 | 0.98656 | 97.5625 | 276.345 | 345.585 | 350.927 | 1022.728 | 0 | 0 | 0
|  | 1715 | 93.0904 | 20.9885 | 14.6697 | 0.039208 | 4.4353 | 0.011352 | 1.9118 | 136.7994 | 24.3844 | 0.023747 | 23.8556 | 24.2207 | 0.00057517 | 0.065065 | 1.0815 | 122.3361 | 0.00044511 | 0.074959 | 0.061955 | 92.4862 | 79.7664 | 35.2039 | 20.715 | 108.2349 | 0.0027774 | 0.25501 | 0.98391 | 0.98657 | 97.5618 | 276.351 | 345.525 | 350.812 | 1022.728 | 0 | 0 | 0
|  | 1720 | 91.781 | 17.0494 | 8.3421 | 0.047588 | 5.3832 | 0.0092833 | 1.5976 | 137.2616 | 24.4633 | 0.016337 | 23.9338 | 24.2996 | 0.00039698 | 0.044908 | 1.0839 | 122.611 | 0.00044177 | 0.076026 | 0.061405 | 92.7946 | 79.8032 | 34.9825 | 20.7177 | 108.9411 | 0.0027572 | 0.25723 | 0.98488 | 0.98671 | 97.5615 | 276.358 | 345.539 | 350.82 | 1022.75 | 0 | 0 | 0
|  | 1725 | 92.0589 | 17.6314 | 8.131 | 0.046156 | 5.2213 | 0.0096952 | 1.6192 | 137.7212 | 24.4522 | 0.01545 | 23.9251 | 24.2909 | 0.0003753 | 0.042455 | 1.0858 | 122.8294 | 0.0004475 | 0.074736 | 0.061363 | 93.1015 | 79.8384 | 34.7388 | 20.7178 | 108.8519 | 0.0027823 | 0.25385 | 0.98515 | 0.98688 | 97.5616 | 276.363 | 345.57 | 350.853 | 1022.771 | 0 | 0 | 0
|  | 1730 | 90.9331 | 18.6403 | 8.1645 | 0.043124 | 4.8783 | 0.0096799 | 1.7228 | 138.1786 | 24.2087 | 0.014645 | 23.6841 | 24.0408 | 0.00035209 | 0.039829 | 1.0876 | 123.0352 | 0.00041744 | 0.074294 | 0.060674 | 93.4066 | 79.872 | 34.5228 | 20.7181 | 106.6826 | 0.0026729 | 0.25467 | 0.98533 | 0.98697 | 97.5612 | 276.366 | 345.53 | 350.733 | 1022.788 | 0 | 0 | 0
|  | 1735 | 90.8196 | 15.6939 | 5.1514 | 0.051157 | 5.7869 | 0.0082322 | 1.4507 | 138.633 | 24.126 | 0.011002 | 23.6022 | 23.9525 | 0.00026353 | 0.029811 | 1.0892 | 123.2093 | 0.00042113 | 0.074213 | 0.060602 | 93.7098 | 79.9038 | 34.2955 | 20.7176 | 105.9504 | 0.0026949 | 0.25514 | 0.98591 | 0.98715 | 97.5592 | 276.365 | 345.516 | 350.644 | 1022.77 | 0 | 0 | 0
|  | 1740 | 92.3144 | 17.0812 | 11.9832 | 0.047775 | 5.4044 | 0.0097972 | 1.5615 | 139.0909 | 24.3804 | 0.023657 | 23.8485 | 24.1996 | 0.0005725 | 0.064762 | 1.0913 | 123.4457 | 0.00046806 | 0.074599 | 0.061489 | 94.0151 | 79.9373 | 34.0239 | 20.7167 | 108.1851 | 0.0028751 | 0.25407 | 0.98468 | 0.98733 | 97.5595 | 276.382 | 345.478 | 350.564 | 1022.709 | 0 | 0 | 0
|  | 1745 | 92.3709 | 17.8589 | 11.9076 | 0.045723 | 5.1723 | 0.010708 | 1.5987 | 139.5526 | 24.2195 | 0.022656 | 23.6869 | 24.031 | 0.00054445 | 0.06159 | 1.0941 | 123.7616 | 0.0004896 | 0.073095 | 0.061301 | 94.322 | 79.9728 | 33.8168 | 20.7158 | 106.7426 | 0.0029802 | 0.25132 | 0.98482 | 0.98736 | 97.559 | 276.385 | 345.417 | 350.435 | 1022.719 | 0 | 0 | 0
|  | 1750 | 91.9087 | 16.1201 | 13.2428 | 0.050401 | 5.7015 | 0.0087874 | 1.427 | 140.0133 | 24.0798 | 0.027936 | 23.5485 | 23.8926 | 0.00066745 | 0.075504 | 1.0971 | 124.1043 | 0.00044289 | 0.07192 | 0.060855 | 94.6274 | 80.0076 | 33.5599 | 20.7162 | 105.5067 | 0.0027918 | 0.24926 | 0.98425 | 0.98738 | 97.5591 | 276.392 | 345.391 | 350.438 | 1022.733 | 0 | 0 | 0
|  | 1755 | 89.6026 | 18.7688 | 15.5674 | 0.042202 | 4.774 | 0.010528 | 1.7722 | 140.467 | 24.1863 | 0.027388 | 23.6472 | 23.9876 | 0.00065698 | 0.074319 | 1.1004 | 124.4789 | 0.0004443 | 0.074789 | 0.060039 | 94.9297 | 80.0382 | 33.3274 | 20.7203 | 106.4175 | 0.0027894 | 0.2562 | 0.98439 | 0.98746 | 97.5593 | 276.399 | 345.31 | 350.282 | 1022.745 | 0 | 0 | 0
|  | 1760 | 93.4956 | 21.6825 | 15.8022 | 0.038118 | 4.312 | 0.011636 | 1.912 | 140.9248 | 24.457 | 0.024848 | 23.9057 | 24.2415 | 0.00060236 | 0.06814 | 1.1035 | 124.835 | 0.00044355 | 0.072881 | 0.06186 | 95.2344 | 80.0709 | 33.1324 | 20.716 | 108.7853 | 0.0027652 | 0.24882 | 0.98479 | 0.98758 | 97.5595 | 276.404 | 345.222 | 350.07 | 1022.748 | 0 | 0 | 0
|  | 1765 | 91.8595 | 16.5447 | 15.2906 | 0.049082 | 5.5522 | 0.0093447 | 1.4528 | 141.3882 | 24.5031 | 0.030895 | 23.9513 | 24.2914 | 0.00075049 | 0.084897 | 1.1069 | 125.2176 | 0.00045865 | 0.071306 | 0.060741 | 95.5409 | 80.1066 | 32.9285 | 20.7206 | 109.198 | 0.0028254 | 0.24422 | 0.98417 | 0.98763 | 97.5593 | 276.411 | 345.23 | 350.132 | 1022.755 | 0 | 0 | 0
|  | 1770 | 86.4481 | 15.9155 | 16.1108 | 0.048016 | 5.4317 | 0.0086559 | 1.4003 | 141.8339 | 23.6559 | 0.032953 | 23.1256 | 23.4752 | 0.00077358 | 0.087509 | 1.1107 | 125.6486 | 0.00041562 | 0.067236 | 0.057177 | 95.8357 | 80.1322 | 32.6561 | 20.7262 | 101.7883 | 0.0027066 | 0.23975 | 0.98388 | 0.98757 | 97.5584 | 276.418 | 345.265 | 350.484 | 1022.855 | 0 | 0 | 0
|  | 1775 | 85.2503 | 21.2358 | 21.0083 | 0.035488 | 4.0145 | 0.01096 | 1.895 | 142.2632 | 23.8112 | 0.031578 | 23.2717 | 23.6093 | 0.00074554 | 0.084337 | 1.1145 | 126.0782 | 0.00038893 | 0.06725 | 0.05652 | 96.1199 | 80.1483 | 32.4621 | 20.7301 | 103.1036 | 0.0025789 | 0.23857 | 0.98397 | 0.98751 | 97.5591 | 276.418 | 345.18 | 350.188 | 1022.823 | 0 | 0 | 0
|  | 1780 | 86.1379 | 19.4331 | 11.9744 | 0.039184 | 4.4325 | 0.010554 | 1.7766 | 142.6917 | 24.3075 | 0.019474 | 23.7524 | 24.0939 | 0.0004692 | 0.053077 | 1.1176 | 126.4218 | 0.00041356 | 0.069612 | 0.057367 | 96.4047 | 80.1639 | 32.282 | 20.7313 | 107.427 | 0.0026492 | 0.24117 | 0.98535 | 0.98753 | 97.5576 | 276.436 | 345.117 | 350.078 | 1022.808 | 0 | 0 | 0
|  | 1785 | 86.7703 | 16.5529 | 7.1044 | 0.046339 | 5.242 | 0.0092337 | 1.4427 | 143.1239 | 23.8927 | 0.013906 | 23.3431 | 23.6734 | 0.00032921 | 0.037241 | 1.1196 | 126.6476 | 0.00042788 | 0.066852 | 0.057298 | 96.6913 | 80.1815 | 32.0647 | 20.7279 | 103.774 | 0.0027417 | 0.23684 | 0.98591 | 0.98747 | 97.5569 | 276.452 | 345.058 | 349.941 | 1022.796 | 0 | 0 | 0
|  | 1790 | 83.7913 | 16.0385 | 7.4942 | 0.046184 | 5.2244 | 0.010043 | 1.4225 | 143.5503 | 23.4986 | 0.014871 | 22.9548 | 23.2744 | 0.00034611 | 0.039153 | 1.1213 | 126.8385 | 0.00046381 | 0.065696 | 0.055523 | 96.9734 | 80.1957 | 31.828 | 20.7311 | 100.3647 | 0.0029309 | 0.23669 | 0.98574 | 0.98741 | 97.5574 | 276.46 | 345.01 | 349.813 | 1022.776 | 0 | 0 | 0
|  | 1795 | 86.3375 | 19.4488 | 9.5161 | 0.039243 | 4.4392 | 0.011331 | 1.7099 | 143.9757 | 24.0556 | 0.015674 | 23.4978 | 23.8254 | 0.00037344 | 0.042244 | 1.1231 | 127.042 | 0.00044468 | 0.067101 | 0.057108 | 97.255 | 80.2093 | 31.6111 | 20.7301 | 105.1739 | 0.0028014 | 0.23628 | 0.98566 | 0.98741 | 97.5581 | 276.458 | 344.993 | 349.803 | 1022.76 | 0 | 0 | 0
|  | 1800 | 86.1729 | 18.0808 | 7.5883 | 0.042131 | 4.766 | 0.010084 | 1.5859 | 144.4069 | 24.0629 | 0.01341 | 23.5074 | 23.8412 | 0.00031971 | 0.036166 | 1.1248 | 127.2381 | 0.00042486 | 0.066816 | 0.056968 | 97.5401 | 80.2261 | 31.4238 | 20.7307 | 105.2486 | 0.0027156 | 0.23544 | 0.98575 | 0.98725 | 97.5579 | 276.445 | 345.029 | 349.929 | 1022.8 | 0 | 0 | 0
|  | 1805 | 87.5585 | 15.7999 | 10.838 | 0.048989 | 5.5417 | 0.0094669 | 1.4139 | 144.8413 | 24.6086 | 0.021777 | 24.0408 | 24.3814 | 0.00053094 | 0.060061 | 1.1269 | 127.4786 | 0.00046377 | 0.069265 | 0.058105 | 97.8278 | 80.2445 | 31.1852 | 20.7312 | 110.0777 | 0.0028386 | 0.23794 | 0.98472 | 0.98716 | 97.5585 | 276.445 | 345.034 | 349.923 | 1022.72 | 0 | 0 | 0
|  | 1810 | 88.3455 | 17.9243 | 9.7743 | 0.043571 | 4.9288 | 0.011899 | 1.6269 | 145.281 | 24.6436 | 0.017436 | 24.0776 | 24.4243 | 0.00042587 | 0.048176 | 1.1293 | 127.7492 | 0.00051843 | 0.070883 | 0.058797 | 98.1201 | 80.2658 | 30.9487 | 20.729 | 110.4032 | 0.0030652 | 0.242 | 0.98521 | 0.98716 | 97.5581 | 276.449 | 345.07 | 350.04 | 1022.659 | 0 | 0 | 0
|  | 1815 | 89.5297 | 20.4253 | 9.9767 | 0.038748 | 4.3833 | 0.013483 | 1.7623 | 145.7257 | 24.3949 | 0.015991 | 23.8319 | 24.1741 | 0.00038658 | 0.043731 | 1.1313 | 127.979 | 0.00052242 | 0.068285 | 0.059048 | 98.4147 | 80.2896 | 30.7496 | 20.7259 | 108.1743 | 0.0031043 | 0.23692 | 0.9853 | 0.98709 | 97.5581 | 276.449 | 345.032 | 349.985 | 1022.611 | 0 | 0 | 0
|  | 1820 | 89.0364 | 19.3342 | 9.8991 | 0.040709 | 4.6051 | 0.013267 | 1.6539 | 146.1721 | 24.3987 | 0.01667 | 23.8337 | 24.1735 | 0.00040298 | 0.045586 | 1.1333 | 128.2023 | 0.00054009 | 0.06733 | 0.058643 | 98.7089 | 80.3144 | 30.5537 | 20.7274 | 108.1985 | 0.0031789 | 0.23431 | 0.98519 | 0.98706 | 97.5583 | 276.451 | 345.004 | 349.924 | 1022.561 | 0 | 0 | 0
|  | 1825 | 87.9274 | 22.6095 | 12.3793 | 0.034378 | 3.8889 | 0.013796 | 1.9607 | 146.6145 | 24.5395 | 0.0175 | 23.9731 | 24.3188 | 0.00042558 | 0.048142 | 1.1354 | 128.4366 | 0.00047428 | 0.067407 | 0.058028 | 99.0006 | 80.3367 | 30.3504 | 20.7309 | 109.4599 | 0.0028884 | 0.23348 | 0.98515 | 0.98711 | 97.5581 | 276.448 | 345.031 | 350.006 | 1022.516 | 0 | 0 | 0
|  | 1830 | 85.2359 | 19.3991 | 15.2584 | 0.038841 | 4.3938 | 0.012191 | 1.6769 | 147.0474 | 23.8213 | 0.025105 | 23.2678 | 23.6073 | 0.00059266 | 0.067043 | 1.1379 | 128.7246 | 0.00047353 | 0.065132 | 0.056225 | 99.2862 | 80.3538 | 30.1973 | 20.7313 | 103.1299 | 0.0029454 | 0.23264 | 0.98415 | 0.98697 | 97.5581 | 276.42 | 344.977 | 350.01 | 1022.508 | 0 | 0 | 0
|  | 1835 | 87.0961 | 17.2216 | 7.7577 | 0.044707 | 5.0574 | 0.011684 | 1.4699 | 147.4783 | 24.3796 | 0.014361 | 23.8116 | 24.1511 | 0.00034683 | 0.039234 | 1.1403 | 128.9902 | 0.00052238 | 0.065713 | 0.05734 | 99.5701 | 80.3696 | 29.9608 | 20.7321 | 108.014 | 0.0031055 | 0.23009 | 0.9853 | 0.98691 | 97.5574 | 276.458 | 344.954 | 349.873 | 1022.513 | 0 | 0 | 0
|  | 1840 | 86.6936 | 21.3416 | 7.0407 | 0.03591 | 4.0622 | 0.01453 | 1.8081 | 147.9127 | 24.5828 | 0.010382 | 24.0088 | 24.3516 | 0.00025283 | 0.028601 | 1.1418 | 129.1598 | 0.00052175 | 0.064929 | 0.057003 | 99.856 | 80.3874 | 29.7672 | 20.7351 | 109.8162 | 0.0030846 | 0.22652 | 0.98552 | 0.98668 | 97.5579 | 276.478 | 344.936 | 349.861 | 1022.49 | 0 | 0 | 0
|  | 1845 | 85.0507 | 20.7556 | 7.5915 | 0.036224 | 4.0977 | 0.01277 | 1.7775 | 148.3421 | 24.6239 | 0.011277 | 24.0458 | 24.3858 | 0.00027499 | 0.031108 | 1.1431 | 129.3091 | 0.00046257 | 0.064388 | 0.056008 | 100.1385 | 80.4022 | 29.5918 | 20.7391 | 110.1696 | 0.0028324 | 0.22479 | 0.98527 | 0.98653 | 97.5575 | 276.469 | 344.891 | 349.768 | 1022.48 | 0 | 0 | 0
|  | 1850 | 83.7442 | 18.5969 | 7.4131 | 0.039808 | 4.5031 | 0.011953 | 1.647 | 148.7641 | 24.9197 | 0.011965 | 24.3276 | 24.6634 | 0.0002951 | 0.033382 | 1.1445 | 129.4703 | 0.0004758 | 0.065564 | 0.055484 | 100.4173 | 80.413 | 29.4006 | 20.7434 | 112.7992 | 0.0028642 | 0.22585 | 0.98512 | 0.98646 | 97.5569 | 276.459 | 344.791 | 349.55 | 1022.518 | 0 | 0 | 0
|  | 1855 | 84.395 | 20.3296 | 6.6239 | 0.036698 | 4.1513 | 0.012863 | 1.8055 | 149.1844 | 24.9795 | 0.0098405 | 24.3764 | 24.7023 | 0.00024308 | 0.027498 | 1.1459 | 129.6225 | 0.00047203 | 0.066257 | 0.05594 | 100.6958 | 80.4229 | 29.2014 | 20.7422 | 113.297 | 0.0028439 | 0.22726 | 0.98534 | 0.98644 | 97.5568 | 276.463 | 344.655 | 349.263 | 1022.587 | 0 | 0 | 0
|  | 1860 | 81.3509 | 20.6943 | 5.2379 | 0.034751 | 3.9311 | 0.013744 | 1.8086 | 149.5988 | 23.9517 | 0.0076895 | 23.3657 | 23.6714 | 0.00018202 | 0.020591 | 1.1469 | 129.7428 | 0.00047762 | 0.062851 | 0.053777 | 100.9701 | 80.4295 | 29.0319 | 20.7417 | 104.131 | 0.0029519 | 0.2254 | 0.98557 | 0.98643 | 97.5569 | 276.475 | 344.543 | 349.05 | 1022.634 | 0 | 0 | 0
|  | 1865 | 81.6443 | 17.5973 | 11.9269 | 0.041014 | 4.6396 | 0.012411 | 1.5076 | 150.0063 | 24.0069 | 0.020615 | 23.4165 | 23.7289 | 0.00048917 | 0.055336 | 1.1486 | 129.9326 | 0.000509 | 0.061831 | 0.053794 | 101.239 | 80.4323 | 28.8448 | 20.7421 | 104.5977 | 0.0030823 | 0.2222 | 0.98402 | 0.98633 | 97.5575 | 276.478 | 344.496 | 349.092 | 1022.715 | 0 | 0 | 0
|  | 1870 | 82.5372 | 19.7027 | 8.8954 | 0.037032 | 4.1891 | 0.01367 | 1.6814 | 150.4168 | 24.423 | 0.013646 | 23.822 | 24.1399 | 0.00032941 | 0.037264 | 1.1507 | 130.1641 | 0.00050621 | 0.062265 | 0.054343 | 101.5094 | 80.4368 | 28.6331 | 20.7435 | 108.2535 | 0.0030331 | 0.22048 | 0.98477 | 0.9863 | 97.5578 | 276.468 | 344.493 | 349.09 | 1022.762 | 0 | 0 | 0
|  | 1875 | 81.4755 | 20.009 | 11.4696 | 0.035996 | 4.0719 | 0.012672 | 1.7317 | 150.8268 | 24.4491 | 0.017088 | 23.8456 | 24.1614 | 0.00041286 | 0.046703 | 1.1525 | 130.374 | 0.00045613 | 0.062333 | 0.053758 | 101.7796 | 80.441 | 28.4711 | 20.7459 | 108.4765 | 0.002819 | 0.22049 | 0.98426 | 0.98618 | 97.5582 | 276.462 | 344.466 | 349.027 | 1022.781 | 0 | 0 | 0
|  | 1880 | 81.7136 | 16.3813 | 8.8926 | 0.044096 | 4.9882 | 0.011771 | 1.3965 | 151.2348 | 24.6195 | 0.016124 | 24.007 | 24.3188 | 0.00039212 | 0.044358 | 1.1545 | 130.6016 | 0.00051907 | 0.061578 | 0.053798 | 102.0485 | 80.444 | 28.264 | 20.7472 | 109.972 | 0.00307 | 0.21731 | 0.98426 | 0.98606 | 97.5576 | 276.466 | 344.396 | 348.869 | 1022.822 | 0 | 0 | 0
|  | 1885 | 81.8209 | 22.3352 | 6.9257 | 0.032384 | 3.6633 | 0.015794 | 1.9189 | 151.6436 | 24.6944 | 0.0092018 | 24.0707 | 24.3732 | 0.00022428 | 0.025371 | 1.1561 | 130.776 | 0.00051147 | 0.062142 | 0.053938 | 102.3179 | 80.4475 | 28.0521 | 20.7472 | 110.5991 | 0.0030316 | 0.21831 | 0.98498 | 0.98601 | 97.5567 | 276.469 | 344.262 | 348.589 | 1022.882 | 0 | 0 | 0
|  | 1890 | 79.3591 | 21.9487 | 7.525 | 0.031962 | 3.6157 | 0.016208 | 1.9123 | 152.0465 | 24.1408 | 0.010104 | 23.5183 | 23.8038 | 0.00024052 | 0.027208 | 1.1572 | 130.9074 | 0.00051804 | 0.061123 | 0.052453 | 102.5838 | 80.4479 | 27.9269 | 20.7483 | 105.6383 | 0.0031089 | 0.21933 | 0.98484 | 0.98598 | 97.5571 | 276.464 | 344.075 | 348.253 | 1022.916 | 0 | 0 | 0
|  | 1895 | 78.639 | 15.67 | 11.578 | 0.044363 | 5.0185 | 0.011454 | 1.3617 | 152.4415 | 24.0252 | 0.021687 | 23.3974 | 23.6838 | 0.00051363 | 0.058103 | 1.1591 | 131.1207 | 0.00050815 | 0.06041 | 0.051951 | 102.8449 | 80.4441 | 27.7171 | 20.7492 | 104.5924 | 0.003077 | 0.21818 | 0.98351 | 0.98594 | 97.5573 | 276.486 | 343.954 | 348.163 | 1022.933 | 0 | 0 | 0
|  | 1900 | 81.1223 | 17.5046 | 9.8857 | 0.040967 | 4.6343 | 0.012372 | 1.5138 | 152.8409 | 24.7728 | 0.016585 | 24.1218 | 24.4188 | 0.00040499 | 0.045814 | 1.1614 | 131.3805 | 0.00050686 | 0.062015 | 0.053539 | 103.1086 | 80.4426 | 27.5018 | 20.7493 | 111.1856 | 0.0030056 | 0.21745 | 0.9839 | 0.98576 | 97.5567 | 276.486 | 343.902 | 348.136 | 1022.969 | 0 | 0 | 0
|  | 1905 | 80.7436 | 20.7715 | 7.5248 | 0.034363 | 3.8872 | 0.015064 | 1.8235 | 153.2456 | 24.6094 | 0.010663 | 23.9572 | 24.2494 | 0.00025858 | 0.029251 | 1.1631 | 131.5681 | 0.00051765 | 0.062663 | 0.053436 | 103.376 | 80.4439 | 27.3132 | 20.7484 | 109.6991 | 0.003065 | 0.22028 | 0.9843 | 0.98549 | 97.5567 | 276.486 | 343.823 | 348.016 | 1022.952 | 0 | 0 | 0
|  | 1910 | 80.2209 | 22.8408 | 6.3966 | 0.031048 | 3.5122 | 0.016712 | 1.9916 | 153.648 | 24.3424 | 0.0082793 | 23.6946 | 23.9875 | 0.0001986 | 0.022466 | 1.1642 | 131.6974 | 0.00051887 | 0.061833 | 0.053028 | 103.6422 | 80.444 | 27.1535 | 20.7478 | 107.3188 | 0.003094 | 0.21987 | 0.98436 | 0.98529 | 97.557 | 276.478 | 343.784 | 348.035 | 1022.949 | 0 | 0 | 0
|  | 1915 | 80.9275 | 19.9935 | 5.8329 | 0.035782 | 4.0477 | 0.014338 | 1.7135 | 154.0509 | 24.2342 | 0.0087359 | 23.5896 | 23.8911 | 0.00020871 | 0.02361 | 1.1652 | 131.8126 | 0.00051302 | 0.061311 | 0.053329 | 103.9081 | 80.4443 | 26.9924 | 20.7458 | 106.3686 | 0.0030789 | 0.2192 | 0.98421 | 0.98519 | 97.5575 | 276.472 | 343.788 | 348.182 | 1022.912 | 0 | 0 | 0
|  | 1920 | 81.5326 | 18.9618 | 6.6718 | 0.038011 | 4.2998 | 0.012386 | 1.5862 | 154.457 | 24.2507 | 0.010604 | 23.6066 | 23.9155 | 0.0002536 | 0.028688 | 1.1664 | 131.9434 | 0.00047081 | 0.060291 | 0.053486 | 104.1751 | 80.4464 | 26.7985 | 20.7453 | 106.5179 | 0.0028974 | 0.21632 | 0.98399 | 0.98518 | 97.558 | 276.48 | 343.802 | 348.301 | 1022.933 | 0 | 0 | 0
|  | 1925 | 81.7731 | 21.206 | 16.2769 | 0.034088 | 3.8561 | 0.014245 | 1.7535 | 154.8653 | 24.5024 | 0.022963 | 23.8513 | 24.1622 | 0.00055485 | 0.062766 | 1.1684 | 132.172 | 0.0004856 | 0.059773 | 0.053544 | 104.4427 | 80.4495 | 26.62 | 20.7471 | 108.7389 | 0.0029392 | 0.21325 | 0.98272 | 0.98529 | 97.5591 | 276.478 | 343.798 | 348.28 | 1024.069 | 0 | 0 | 0
|  | 1930 | 79.7024 | 21.1991 | 26.0536 | 0.033236 | 3.7597 | 0.015884 | 1.7512 | 155.269 | 24.3108 | 0.036127 | 23.6607 | 23.9686 | 0.00086591 | 0.097954 | 1.172 | 132.5738 | 0.00052792 | 0.058202 | 0.052201 | 104.707 | 80.4503 | 26.4549 | 20.7506 | 107.0263 | 0.0031353 | 0.21026 | 0.98134 | 0.98538 | 97.5588 | 276.493 | 343.738 | 348.212 | 1023.005 | 0 | 0 | 0
|  | 1935 | 77.4438 | 22.2454 | 21.1679 | 0.030775 | 3.4813 | 0.016703 | 1.8221 | 155.6619 | 23.9843 | 0.027553 | 23.3379 | 23.643 | 0.00065144 | 0.073693 | 1.1757 | 133.0029 | 0.00051403 | 0.056075 | 0.05065 | 104.9642 | 80.4454 | 26.2894 | 20.7538 | 104.1484 | 0.003106 | 0.20657 | 0.98231 | 0.98539 | 97.5579 | 276.507 | 343.664 | 348.157 | 1023.053 | 0 | 0 | 0
|  | 1940 | 77.4089 | 25.7113 | 16.8247 | 0.026615 | 3.0107 | 0.019121 | 2.0854 | 156.049 | 24.0474 | 0.018899 | 23.3912 | 23.6933 | 0.00044778 | 0.050654 | 1.1785 | 133.3138 | 0.0005089 | 0.055502 | 0.050543 | 105.2172 | 80.4376 | 26.1482 | 20.7547 | 104.6612 | 0.0030782 | 0.2046 | 0.98327 | 0.98538 | 97.5569 | 276.514 | 343.545 | 347.982 | 1023.061 | 0 | 0 | 0
|  | 1945 | 76.8703 | 22.1423 | 14.1464 | 0.030689 | 3.4717 | 0.019616 | 1.8056 | 156.4347 | 24.1932 | 0.018228 | 23.5219 | 23.817 | 0.00043415 | 0.049112 | 1.1807 | 133.5632 | 0.00060201 | 0.055412 | 0.050274 | 105.4692 | 80.4291 | 26.0128 | 20.7569 | 105.8842 | 0.0034629 | 0.20344 | 0.98334 | 0.98538 | 97.5569 | 276.511 | 343.383 | 347.691 | 1022.742 | 0 | 0 | 0
|  | 1950 | 75.7644 | 17.9326 | 11.9686 | 0.037349 | 4.2249 | 0.015667 | 1.4608 | 156.8163 | 23.8524 | 0.019053 | 23.1791 | 23.4619 | 0.00044701 | 0.050567 | 1.1829 | 133.8124 | 0.00058515 | 0.054559 | 0.049539 | 105.7187 | 80.4186 | 25.839 | 20.757 | 102.8711 | 0.0034266 | 0.20324 | 0.98318 | 0.98531 | 97.5587 | 276.498 | 343.213 | 347.4 | 1022.767 | 0 | 0 | 0
|  | 1955 | 77.5518 | 23.6367 | 15.6591 | 0.029004 | 3.281 | 0.022756 | 1.9258 | 157.1996 | 24.4346 | 0.018912 | 23.7357 | 24.0159 | 0.00045418 | 0.051378 | 1.1852 | 134.0673 | 0.00066002 | 0.055855 | 0.050734 | 105.9694 | 80.409 | 25.6569 | 20.757 | 107.9124 | 0.003683 | 0.20314 | 0.98309 | 0.9852 | 97.5587 | 276.506 | 343.082 | 347.132 | 1022.736 | 0 | 0 | 0
|  | 1960 | 77.3385 | 25.1057 | 13.2753 | 0.027232 | 3.0805 | 0.029238 | 2.0251 | 157.5868 | 24.3878 | 0.015093 | 23.6761 | 23.9516 | 0.00036151 | 0.040895 | 1.1872 | 134.2979 | 0.00079621 | 0.055148 | 0.050565 | 106.2227 | 80.4014 | 25.5417 | 20.7573 | 107.4354 | 0.0042658 | 0.20152 | 0.98342 | 0.98511 | 97.5574 | 276.505 | 342.877 | 346.866 | 1022.761 | 0 | 0 | 0
|  | 1965 | 79.1613 | 20.4231 | 9.6727 | 0.034264 | 3.8761 | 0.025537 | 1.5956 | 157.978 | 24.8663 | 0.013574 | 24.1358 | 24.416 | 0.00033143 | 0.037492 | 1.1889 | 134.4939 | 0.000875 | 0.054672 | 0.051511 | 106.4778 | 80.3959 | 25.3745 | 20.7574 | 111.6702 | 0.0045285 | 0.1974 | 0.9835 | 0.98502 | 97.5567 | 276.505 | 342.808 | 346.788 | 1022.794 | 0 | 0 | 0
|  | 1970 | 76.6374 | 23.3584 | 11.9406 | 0.029004 | 3.2809 | 0.027071 | 1.7998 | 158.3675 | 24.7299 | 0.014263 | 24.001 | 24.2803 | 0.00034632 | 0.039176 | 1.1906 | 134.6856 | 0.00078515 | 0.052201 | 0.049735 | 106.731 | 80.3896 | 25.2132 | 20.7629 | 110.4375 | 0.0041728 | 0.19162 | 0.98339 | 0.98499 | 97.5574 | 276.51 | 342.774 | 346.762 | 1022.765 | 0 | 0 | 0
|  | 1975 | 72.9594 | 26.8593 | 19.5668 | 0.024013 | 2.7164 | 0.035125 | 2.0596 | 158.7415 | 24.1198 | 0.019847 | 23.4028 | 23.6737 | 0.00046985 | 0.05315 | 1.1927 | 134.9164 | 0.00084344 | 0.049455 | 0.04735 | 106.9737 | 80.3755 | 25.0855 | 20.7673 | 105.0279 | 0.0045058 | 0.18764 | 0.98274 | 0.98496 | 97.5582 | 276.508 | 342.684 | 346.651 | 1022.677 | 0 | 0 | 0
|  | 1980 | 70.496 | 29.5343 | 31.6101 | 0.0211 | 2.3869 | 0.042933 | 2.2946 | 159.1002 | 24.1165 | 0.028196 | 23.3898 | 23.6556 | 0.00066698 | 0.075451 | 1.1955 | 135.2379 | 0.00090591 | 0.048418 | 0.045884 | 107.2068 | 80.3536 | 24.9699 | 20.7727 | 104.9555 | 0.0047741 | 0.18483 | 0.9817 | 0.98485 | 97.5578 | 276.491 | 342.541 | 346.434 | 1022.6 | 0 | 0 | 0
|  | 1985 | 69.3501 | 27.1474 | 14.2079 | 0.022582 | 2.5546 | 0.040341 | 2.096 | 159.4498 | 24.3145 | 0.013462 | 23.5724 | 23.8332 | 0.00032085 | 0.036295 | 1.198 | 135.5173 | 0.00091099 | 0.047333 | 0.045101 | 107.4342 | 80.3273 | 24.8685 | 20.777 | 106.6436 | 0.0047641 | 0.18082 | 0.9832 | 0.98471 | 97.5574 | 276.515 | 342.404 | 346.191 | 1022.57 | 0 | 0 | 0
|  | 1990 | 67.6063 | 24.6859 | 19.3488 | 0.02421 | 2.7387 | 0.037867 | 1.8962 | 159.7922 | 24.1728 | 0.019781 | 23.4263 | 23.6809 | 0.00046843 | 0.05299 | 1.1999 | 135.7405 | 0.00091674 | 0.045908 | 0.043944 | 107.6568 | 80.2976 | 24.7439 | 20.7804 | 105.3645 | 0.0048114 | 0.17769 | 0.98247 | 0.98468 | 97.5567 | 276.493 | 342.276 | 345.996 | 1022.507 | 0 | 0 | 0
|  | 1995 | 67.8883 | 29.0359 | 22.511 | 0.020669 | 2.3381 | 0.049194 | 2.2467 | 160.1309 | 24.7682 | 0.019183 | 23.9934 | 24.2547 | 0.00046527 | 0.052633 | 1.2023 | 136.0045 | 0.0010168 | 0.046436 | 0.044217 | 107.8772 | 80.2661 | 24.6322 | 20.7834 | 110.5731 | 0.0051348 | 0.17609 | 0.98246 | 0.9846 | 97.5563 | 276.501 | 342.135 | 345.862 | 1022.471 | 0 | 0 | 0
|  | 2000 | 66.8296 | 27.8015 | 12.6411 | 0.02125 | 2.4038 | 0.050601 | 2.0788 | 160.4677 | 24.5054 | 0.011201 | 23.7272 | 23.9808 | 0.00026862 | 0.030387 | 1.2041 | 136.2121 | 0.0010753 | 0.044173 | 0.043323 | 108.0961 | 80.2339 | 24.5322 | 20.7849 | 108.1865 | 0.0054271 | 0.17133 | 0.98327 | 0.98452 | 97.5558 | 276.506 | 341.968 | 345.623 | 1022.5 | 0 | 0 | 0
|  | 2005 | 64.86 | 21.893 | 5.2466 | 0.026189 | 2.9626 | 0.042652 | 1.6652 | 160.7969 | 24.1218 | 0.0058269 | 23.3417 | 23.5812 | 0.00013741 | 0.015544 | 1.2051 | 136.3269 | 0.001117 | 0.043611 | 0.042188 | 108.3099 | 80.198 | 24.4149 | 20.7866 | 104.7627 | 0.0056783 | 0.17169 | 0.98387 | 0.98452 | 97.5558 | 276.496 | 341.761 | 345.267 | 1022.549 | 0 | 0 | 0
|  | 2010 | 64.9994 | 24.6526 | 6.6112 | 0.023308 | 2.6366 | 0.050286 | 1.8345 | 161.1216 | 24.3852 | 0.0064702 | 23.5818 | 23.8156 | 0.00015409 | 0.017431 | 1.2059 | 136.4093 | 0.0011721 | 0.042759 | 0.042156 | 108.5207 | 80.16 | 24.2801 | 20.7885 | 106.996 | 0.0058599 | 0.1681 | 0.98385 | 0.98458 | 97.5564 | 276.483 | 341.547 | 344.933 | 1022.591 | 0 | 0 | 0
|  | 2015 | 62.9542 | 33.6022 | 2.1327 | 0.016562 | 1.8735 | 0.072575 | 2.4746 | 161.4415 | 24.2421 | 0.0014922 | 23.4355 | 23.6714 | 3.5321e-05 | 0.0039956 | 1.2063 | 136.4629 | 0.001202 | 0.040983 | 0.040792 | 108.7281 | 80.1198 | 24.1868 | 20.7926 | 105.7084 | 0.0060169 | 0.16396 | 0.98432 | 0.98449 | 97.5557 | 276.499 | 341.431 | 344.868 | 1022.671 | 0 | 0 | 0
|  | 2020 | 62.1899 | 32.5829 | 12.4498 | 0.016873 | 1.9087 | 0.07508 | 2.4191 | 161.7543 | 24.776 | 0.0086883 | 23.9421 | 24.1772 | 0.00021006 | 0.023762 | 1.2069 | 136.5323 | 0.0012668 | 0.040817 | 0.04038 | 108.931 | 80.0764 | 24.1062 | 20.7974 | 110.3718 | 0.0061769 | 0.16112 | 0.98352 | 0.9845 | 97.5564 | 276.497 | 341.296 | 344.647 | 1022.662 | 0 | 0 | 0
|  | 2025 | 61.2536 | 31.8848 | 4.7437 | 0.016982 | 1.9211 | 0.077115 | 2.3826 | 162.0629 | 24.857 | 0.003324 | 24.0044 | 24.2357 | 8.0559e-05 | 0.009113 | 1.2077 | 136.6145 | 0.0013096 | 0.040463 | 0.039836 | 109.1316 | 80.0311 | 24.0175 | 20.7999 | 111.0204 | 0.0063378 | 0.15983 | 0.98418 | 0.98455 | 97.5565 | 276.48 | 341.069 | 344.356 | 1022.659 | 0 | 0 | 0
|  | 2030 | 60.8201 | 33.9877 | 5.5714 | 0.015819 | 1.7895 | 0.082811 | 2.4493 | 162.3681 | 24.511 | 0.0036903 | 23.6558 | 23.8821 | 8.8133e-05 | 0.0099698 | 1.2081 | 136.6622 | 0.00131 | 0.038746 | 0.039341 | 109.3295 | 79.9843 | 23.9374 | 20.7997 | 107.8852 | 0.0064163 | 0.15673 | 0.98415 | 0.98457 | 97.5564 | 276.472 | 340.86 | 344.121 | 1022.691 | 0 | 0 | 0
|  | 2035 | 59.8873 | 29.5523 | 8.6554 | 0.017914 | 2.0265 | 0.075337 | 2.0833 | 162.6699 | 24.1105 | 0.0066046 | 23.2573 | 23.4766 | 0.00015505 | 0.01754 | 1.2087 | 136.731 | 0.0013496 | 0.03732 | 0.038635 | 109.5245 | 79.9361 | 23.8557 | 20.7999 | 104.335 | 0.006678 | 0.15457 | 0.9838 | 0.98454 | 97.5561 | 276.471 | 340.685 | 343.898 | 1022.753 | 0 | 0 | 0
|  | 2040 | 59.4544 | 29.8746 | 5.3043 | 0.017593 | 1.9901 | 0.081883 | 2.1069 | 162.9682 | 24.1199 | 0.0039766 | 23.2554 | 23.4665 | 9.3318e-05 | 0.010556 | 1.2093 | 136.8012 | 0.0014406 | 0.037066 | 0.038398 | 109.717 | 79.8864 | 23.7613 | 20.8008 | 104.3671 | 0.0070656 | 0.15384 | 0.98405 | 0.98449 | 97.5558 | 276.472 | 340.524 | 343.615 | 1022.804 | 0 | 0 | 0
|  | 2045 | 59.7707 | 36.658 | 6.7437 | 0.014414 | 1.6305 | 0.10807 | 2.6318 | 163.2663 | 24.5337 | 0.0040749 | 23.6433 | 23.8533 | 9.72e-05 | 0.010996 | 1.2098 | 136.8551 | 0.0015576 | 0.037933 | 0.038748 | 109.9099 | 79.8368 | 23.6835 | 20.802 | 107.9283 | 0.007455 | 0.15446 | 0.98405 | 0.9845 | 97.5565 | 276.493 | 340.366 | 343.389 | 1022.76 | 0 | 0 | 0
|  | 2050 | 59.6288 | 42.1733 | 3.6295 | 0.012499 | 1.4139 | 0.13526 | 3.0623 | 163.5648 | 24.657 | 0.0018942 | 23.7468 | 23.9497 | 4.5365e-05 | 0.0051317 | 1.2102 | 136.8954 | 0.0016906 | 0.038275 | 0.038775 | 110.1037 | 79.7877 | 23.6156 | 20.8026 | 108.9457 | 0.0079798 | 0.15486 | 0.98433 | 0.98455 | 97.5567 | 276.496 | 340.145 | 343.051 | 1023.204 | 0 | 0 | 0
|  | 2055 | 59.5304 | 40.4597 | 2.0121 | 0.013007 | 1.4714 | 0.14534 | 2.8458 | 163.8627 | 24.5418 | 0.0010988 | 23.6212 | 23.8173 | 2.6171e-05 | 0.0029606 | 1.2103 | 136.9156 | 0.0018904 | 0.037015 | 0.03861 | 110.2972 | 79.7385 | 23.555 | 20.8025 | 107.8633 | 0.0088549 | 0.15196 | 0.98449 | 0.98462 | 97.5565 | 276.509 | 339.935 | 342.756 | 1023.058 | 0 | 0 | 0
|  | 2060 | 58.6024 | 32.4362 | 9.5069 | 0.015971 | 1.8067 | 0.11908 | 2.1378 | 164.158 | 24.5036 | 0.0063893 | 23.5718 | 23.7643 | 0.00015184 | 0.017176 | 1.2108 | 136.966 | 0.0019018 | 0.034143 | 0.037677 | 110.4879 | 79.6884 | 23.4826 | 20.8058 | 107.4699 | 0.0089153 | 0.1444 | 0.98394 | 0.98465 | 97.5569 | 276.513 | 339.753 | 342.527 | 1022.832 | 0 | 0 | 0
|  | 2065 | 57.3219 | 32.4918 | 15.97 | 0.015595 | 1.7642 | 0.11982 | 2.1839 | 164.4478 | 24.804 | 0.010359 | 23.8492 | 24.0429 | 0.00024906 | 0.028174 | 1.2118 | 137.0794 | 0.0018687 | 0.034058 | 0.036959 | 110.6745 | 79.6358 | 23.3997 | 20.8101 | 110.0676 | 0.00868 | 0.14307 | 0.98352 | 0.98467 | 97.5579 | 276.505 | 339.588 | 342.346 | 1022.806 | 0 | 0 | 0
|  | 2070 | 56.7329 | 45.0271 | -3.0923 | 0.011138 | 1.26 | 0.18234 | 3.1053 | 164.733 | 25.3539 | -0.0014022 | 24.3655 | 24.5632 | -3.4443e-05 | -0.0038962 | 1.2124 | 137.1498 | 0.002031 | 0.034587 | 0.036785 | 110.8588 | 79.5811 | 23.3315 | 20.8136 | 114.9436 | 0.009173 | 0.14248 | 0.98491 | 0.98475 | 97.5582 | 276.509 | 339.415 | 342.169 | 1022.85 | 0 | 0 | 0
|  | 2075 | 55.0307 | 40.4289 | 8.4712 | 0.012033 | 1.3612 | 0.17481 | 2.7996 | 165.0124 | 24.8535 | 0.0042347 | 23.8763 | 24.0708 | 0.00010193 | 0.011531 | 1.2127 | 137.1786 | 0.0021035 | 0.033687 | 0.035755 | 111.0402 | 79.524 | 23.282 | 20.8147 | 110.413 | 0.0096413 | 0.1419 | 0.98429 | 0.98476 | 97.5584 | 276.523 | 339.296 | 342.059 | 1023.249 | 0 | 0 | 0
|  | 2080 | 54.0113 | 34.4134 | 3.5218 | 0.013874 | 1.5695 | 0.14932 | 2.3775 | 165.285 | 24.3444 | 0.0020724 | 23.3827 | 23.5784 | 4.8863e-05 | 0.0055275 | 1.213 | 137.2213 | 0.0020717 | 0.032985 | 0.035084 | 111.2173 | 79.4639 | 23.2093 | 20.8145 | 105.9151 | 0.0096894 | 0.14187 | 0.98456 | 0.98479 | 97.558 | 276.532 | 339.23 | 342.07 | 1022.866 | 0 | 0 | 0
|  | 2085 | 52.242 | 31.4496 | 5.4007 | 0.014684 | 1.6611 | 0.13691 | 2.2592 | 165.5506 | 24.0006 | 0.0034122 | 23.0447 | 23.242 | 7.9306e-05 | 0.0089712 | 1.2134 | 137.2575 | 0.0020105 | 0.033175 | 0.034131 | 111.3903 | 79.4008 | 23.1439 | 20.8162 | 102.9102 | 0.0095518 | 0.14367 | 0.9845 | 0.98489 | 97.558 | 276.525 | 339.116 | 342.019 | 1022.646 | 0 | 0 | 0
|  | 2090 | 53.5471 | 25.1861 | 5.5209 | 0.018794 | 2.1261 | 0.11213 | 1.9035 | 165.8151 | 24.2451 | 0.0044213 | 23.2706 | 23.4687 | 0.00010376 | 0.011738 | 1.2138 | 137.3093 | 0.0021074 | 0.035775 | 0.03527 | 111.5638 | 79.3374 | 23.0597 | 20.8133 | 104.9775 | 0.0098776 | 0.14981 | 0.98451 | 0.985 | 97.5592 | 276.521 | 338.986 | 341.872 | 1022.583 | 0 | 0 | 0
|  | 2095 | 56.6509 | 33.0762 | 5.9193 | 0.015141 | 1.7127 | 0.14767 | 2.4104 | 166.0906 | 24.8122 | 0.003733 | 23.8076 | 24.0081 | 8.9621e-05 | 0.010138 | 1.2143 | 137.364 | 0.0022357 | 0.036495 | 0.037109 | 111.7448 | 79.2795 | 22.9663 | 20.8096 | 109.912 | 0.010207 | 0.1495 | 0.98469 | 0.98511 | 97.5602 | 276.524 | 338.883 | 341.737 | 1022.575 | 0 | 0 | 0
|  | 2100 | 57.7626 | 0 | 20.4351 | 0.0051903 | 0.58714 | 0.44646 | 6.9632 | 166.3766 | 24.7934 | 0.0044204 | 23.7867 | 23.9946 | 0.00010606 | 0.011998 | 1.2148 | 137.4193 | 0.0023173 | 0.036141 | 0.037689 | 111.9318 | 79.227 | 22.916 | 20.8074 | 109.7325 | 0.010554 | 0.14864 | 0.98471 | 0.98521 | 97.5581 | 276.518 | 338.842 | 341.804 | 1022.574 | 0 | 0 | 0
|  | 2105 | 57.1097 | 0 | 21.9308 | 0.0042686 | 0.48287 | 0.5529 | 8.2275 | 166.6638 | 24.2982 | 0.0039824 | 23.3055 | 23.5067 | 9.3613e-05 | 0.01059 | 1.2153 | 137.4758 | 0.0023601 | 0.03512 | 0.037197 | 112.119 | 79.1752 | 22.903 | 20.8064 | 105.3651 | 0.010933 | 0.14782 | 0.98483 | 0.98528 | 97.5581 | 276.511 | 338.754 | 341.679 | 1022.562 | 0 | 0 | 0
|  | 2110 | 57.7989 | 55.3665 | 5.1239 | 0.0092284 | 1.0439 | 0.26557 | 3.758 | 166.9511 | 24.4429 | 0.0019997 | 23.4404 | 23.6459 | 4.7286e-05 | 0.0053491 | 1.2156 | 137.5156 | 0.0024508 | 0.03468 | 0.037539 | 112.3058 | 79.1237 | 22.8648 | 20.8059 | 106.6063 | 0.011258 | 0.14608 | 0.98513 | 0.98536 | 97.5581 | 276.507 | 338.697 | 341.666 | 1022.511 | 0 | 0 | 0
|  | 2115 | 57.3107 | 42.3261 | 2.8353 | 0.01197 | 1.354 | 0.19507 | 2.8528 | 167.2388 | 24.7222 | 0.0014193 | 23.7029 | 23.9125 | 3.3938e-05 | 0.0038391 | 1.2158 | 137.5386 | 0.0023349 | 0.034146 | 0.037149 | 112.4925 | 79.0727 | 22.8124 | 20.8089 | 109.0316 | 0.010656 | 0.1436 | 0.98531 | 0.98547 | 97.5576 | 276.507 | 338.622 | 341.616 | 1022.515 | 0 | 0 | 0
|  | 2120 | 56.965 | 32.2799 | 4.5847 | 0.0156 | 1.7647 | 0.15088 | 2.1879 | 167.5245 | 24.9573 | 0.0029635 | 23.9213 | 24.1346 | 7.1522e-05 | 0.0080907 | 1.2161 | 137.5684 | 0.0023538 | 0.034132 | 0.036968 | 112.6778 | 79.021 | 22.7446 | 20.8109 | 111.0829 | 0.010642 | 0.14271 | 0.98523 | 0.98556 | 97.5569 | 276.507 | 338.522 | 341.541 | 1022.584 | 0 | 0 | 0
|  | 2125 | 55.7917 | 28.3524 | 8.2435 | 0.017395 | 1.9678 | 0.13359 | 1.9465 | 167.8064 | 25.0582 | 0.0059186 | 24.0103 | 24.2282 | 0.0001434 | 0.016221 | 1.2166 | 137.6292 | 0.0023239 | 0.03386 | 0.03628 | 112.861 | 78.9677 | 22.6599 | 20.8139 | 111.9472 | 0.010479 | 0.14163 | 0.98496 | 0.98562 | 97.5566 | 276.498 | 338.413 | 341.484 | 1022.881 | 0 | 0 | 0
|  | 2130 | 54.7976 | 45.3925 | 11.1941 | 0.010672 | 1.2072 | 0.20997 | 3.1259 | 168.0829 | 24.8673 | 0.0049711 | 23.8205 | 24.0307 | 0.00011946 | 0.013514 | 1.2173 | 137.7035 | 0.0022407 | 0.033358 | 0.035633 | 113.0407 | 78.9122 | 22.5809 | 20.8152 | 110.2156 | 0.010207 | 0.14099 | 0.98526 | 0.98581 | 97.557 | 276.511 | 338.315 | 341.301 | 1025.004 | 0 | 0 | 0
|  | 2135 | 54.1192 | 51.7901 | 6.5229 | 0.0092376 | 1.045 | 0.23729 | 3.5393 | 168.3552 | 24.3584 | 0.0025608 | 23.3251 | 23.5298 | 6.0256e-05 | 0.0068163 | 1.2177 | 137.7544 | 0.0021919 | 0.032695 | 0.035146 | 113.2177 | 78.8549 | 22.5468 | 20.8143 | 105.7149 | 0.010195 | 0.14104 | 0.98561 | 0.9859 | 97.5557 | 276.509 | 338.201 | 341.169 | 1023.537 | 0 | 0 | 0
|  | 2140 | 53.4363 | 31.6468 | 0.63797 | 0.014927 | 1.6885 | 0.15996 | 2.1922 | 168.6241 | 24.5602 | 0.0004015 | 23.5108 | 23.7179 | 9.5227e-06 | 0.0010772 | 1.2179 | 137.7741 | 0.0023876 | 0.032722 | 0.034858 | 113.3927 | 78.7963 | 22.4801 | 20.8165 | 107.4397 | 0.010942 | 0.14039 | 0.9858 | 0.98585 | 97.5553 | 276.51 | 338.092 | 341.07 | 1022.873 | 0 | 0 | 0
|  | 2145 | 55.7068 | 40.2741 | 6.0458 | 0.012227 | 1.3832 | 0.19544 | 2.7675 | 168.8969 | 25.088 | 0.0030519 | 24.0091 | 24.2221 | 7.3924e-05 | 0.0083625 | 1.2181 | 137.7977 | 0.0023897 | 0.033839 | 0.036257 | 113.5705 | 78.7398 | 22.4076 | 20.8141 | 112.0746 | 0.010739 | 0.14147 | 0.98548 | 0.98582 | 97.5552 | 276.51 | 337.995 | 340.993 | 1022.909 | 0 | 0 | 0
|  | 2150 | 55.1836 | 0 | 41.7238 | 0.005561 | 0.62907 | 0.42248 | 5.9329 | 169.1742 | 25.3074 | 0.0094976 | 24.2139 | 24.4298 | 0.00023203 | 0.026247 | 1.2189 | 137.8842 | 0.0023494 | 0.032993 | 0.03583 | 113.7507 | 78.6857 | 22.3626 | 20.8168 | 114.0186 | 0.010489 | 0.1385 | 0.98483 | 0.9859 | 97.5546 | 276.506 | 337.922 | 340.936 | 1022.876 | 0 | 0 | 0
|  | 2155 | 53.8661 | 56.9018 | 23.5031 | 0.0083684 | 0.94665 | 0.28226 | 3.7795 | 169.4468 | 24.8427 | 0.0082025 | 23.7667 | 23.9786 | 0.00019668 | 0.022249 | 1.22 | 138.0055 | 0.0023621 | 0.031628 | 0.034915 | 113.9276 | 78.6296 | 22.3399 | 20.8177 | 109.858 | 0.010722 | 0.13649 | 0.98501 | 0.98593 | 97.5546 | 276.51 | 337.886 | 340.898 | 1022.875 | 0 | 0 | 0
|  | 2160 | 53.3445 | 29.3338 | 3.7934 | 0.016076 | 1.8185 | 0.15061 | 1.9801 | 169.7148 | 24.6775 | 0.0025607 | 23.6053 | 23.8148 | 6.0982e-05 | 0.0068985 | 1.2206 | 138.0783 | 0.0024212 | 0.031832 | 0.034686 | 114.1016 | 78.5717 | 22.2725 | 20.8177 | 108.3865 | 0.011035 | 0.13759 | 0.98567 | 0.98596 | 97.5549 | 276.496 | 337.838 | 340.836 | 1022.741 | 0 | 0 | 0
|  | 2165 | 53.7817 | 30.5364 | 1.5731 | 0.015569 | 1.7612 | 0.15887 | 2.1789 | 169.9826 | 25.1784 | 0.0010081 | 24.0802 | 24.2957 | 2.4491e-05 | 0.0027705 | 1.2208 | 138.1025 | 0.0024734 | 0.033923 | 0.035262 | 114.2764 | 78.5139 | 22.1893 | 20.8182 | 112.8113 | 0.011048 | 0.14137 | 0.98592 | 0.98603 | 97.5551 | 276.503 | 337.779 | 340.801 | 1022.633 | 0 | 0 | 0
|  | 2170 | 54.175 | 41.6091 | 12.46 | 0.01151 | 1.302 | 0.21456 | 2.9138 | 170.2525 | 25.1278 | 0.0059157 | 24.0263 | 24.2424 | 0.00014341 | 0.016223 | 1.2212 | 138.15 | 0.0024695 | 0.033537 | 0.035414 | 114.4531 | 78.4574 | 22.1224 | 20.8174 | 112.3328 | 0.011052 | 0.14054 | 0.98544 | 0.98611 | 97.555 | 276.507 | 337.701 | 340.738 | 1022.552 | 0 | 0 | 0
|  | 2175 | 53.5659 | 55.8306 | 29.0382 | 0.0084814 | 0.95944 | 0.29054 | 4.013 | 170.5219 | 24.7517 | 0.010316 | 23.6608 | 23.8742 | 0.00024628 | 0.02786 | 1.2222 | 138.2602 | 0.0024642 | 0.034036 | 0.035158 | 114.6296 | 78.4009 | 22.073 | 20.8164 | 108.968 | 0.011184 | 0.1432 | 0.98506 | 0.98622 | 97.5554 | 276.512 | 337.616 | 340.661 | 1022.549 | 0 | 0 | 0
|  | 2180 | 54.0134 | 58.335 | 24.498 | 0.0081851 | 0.92592 | 0.30414 | 4.1354 | 170.7908 | 24.4315 | 0.0085111 | 23.3487 | 23.5596 | 0.00020052 | 0.022683 | 1.2233 | 138.3866 | 0.0024894 | 0.033849 | 0.03538 | 114.8059 | 78.3444 | 22.0329 | 20.8139 | 106.1398 | 0.011426 | 0.14388 | 0.98542 | 0.98638 | 97.5566 | 276.523 | 337.53 | 340.579 | 1022.639 | 0 | 0 | 0
|  | 2185 | 53.8372 | 31.0083 | 6.8667 | 0.015348 | 1.7362 | 0.16076 | 2.1645 | 171.0605 | 24.0842 | 0.0045399 | 23.0083 | 23.214 | 0.00010539 | 0.011922 | 1.2241 | 138.4731 | 0.0024673 | 0.03322 | 0.03518 | 114.9823 | 78.2885 | 21.9821 | 20.8127 | 103.1053 | 0.011483 | 0.14348 | 0.98588 | 0.98639 | 97.5575 | 276.517 | 337.406 | 340.423 | 1022.671 | 0 | 0 | 0
|  | 2190 | 54.6348 | 27.3655 | -0.6604 | 0.017649 | 1.9965 | 0.14071 | 1.9275 | 171.3316 | 24.6671 | -0.00049035 | 23.5596 | 23.7693 | -1.1655e-05 | -0.0013185 | 1.2244 | 138.5029 | 0.0024833 | 0.034017 | 0.03574 | 115.1596 | 78.2336 | 21.8858 | 20.8138 | 108.1307 | 0.0113 | 0.14346 | 0.98659 | 0.98654 | 97.5546 | 276.532 | 337.326 | 340.329 | 1022.783 | 0 | 0 | 0
|  | 2195 | 56.1448 | 45.0348 | 10.4412 | 0.011021 | 1.2467 | 0.23127 | 3.2586 | 171.6086 | 25.5596 | 0.0046727 | 24.4081 | 24.6258 | 0.00011507 | 0.013017 | 1.2247 | 138.5354 | 0.0025488 | 0.035912 | 0.036872 | 115.3411 | 78.1816 | 21.8171 | 20.8144 | 116.0785 | 0.011201 | 0.14517 | 0.98608 | 0.98661 | 97.5545 | 276.537 | 337.272 | 340.28 | 1023.164 | 0 | 0 | 0
|  | 2200 | 56.503 | 66.5424 | 27.5478 | 0.0075063 | 0.84913 | 0.33644 | 4.6451 | 171.8902 | 25.4912 | 0.0084193 | 24.34 | 24.5606 | 0.00020678 | 0.023392 | 1.2255 | 138.6264 | 0.0025254 | 0.034867 | 0.036898 | 115.5256 | 78.1319 | 21.7724 | 20.8139 | 115.4452 | 0.011134 | 0.14272 | 0.98574 | 0.98668 | 97.5548 | 276.544 | 337.233 | 340.289 | 1023.163 | 0 | 0 | 0
|  | 2205 | 54.0572 | 63.6266 | 19.5399 | 0.0075105 | 0.8496 | 0.33013 | 4.4034 | 172.1666 | 24.5775 | 0.0061969 | 23.4647 | 23.6817 | 0.00014675 | 0.016601 | 1.2263 | 138.7264 | 0.0024794 | 0.033071 | 0.035283 | 115.706 | 78.0801 | 21.736 | 20.815 | 107.3043 | 0.011322 | 0.14126 | 0.98611 | 0.98681 | 97.5539 | 276.557 | 337.193 | 340.311 | 1022.69 | 0 | 0 | 0
|  | 2210 | 54.4173 | 29.776 | 10.2326 | 0.016156 | 1.8276 | 0.15743 | 2.0619 | 172.4378 | 25.0975 | 0.0068381 | 23.9562 | 24.1755 | 0.00016531 | 0.018701 | 1.2271 | 138.8147 | 0.0025433 | 0.03331 | 0.03554 | 115.8831 | 78.0261 | 21.6874 | 20.8168 | 111.8699 | 0.011369 | 0.14005 | 0.9862 | 0.98696 | 97.5531 | 276.559 | 337.123 | 340.209 | 1022.587 | 0 | 0 | 0
|  | 2215 | 53.105 | 33.502 | 12.4504 | 0.014013 | 1.5851 | 0.17587 | 2.3206 | 172.7066 | 24.828 | 0.0072915 | 23.7011 | 23.9267 | 0.00017446 | 0.019736 | 1.228 | 138.9108 | 0.0024644 | 0.032517 | 0.034678 | 116.0586 | 77.9714 | 21.5881 | 20.8185 | 109.4903 | 0.011154 | 0.13889 | 0.98634 | 0.98715 | 97.5536 | 276.568 | 337.153 | 340.361 | 1022.585 | 0 | 0 | 0
|  | 2220 | 51.9464 | 0 | 30.313 | 0.0028205 | 0.31906 | 0.85501 | 11.408 | 172.9692 | 24.59 | 0.0036086 | 23.4712 | 23.6933 | 8.5499e-05 | 0.0096718 | 1.2286 | 138.9843 | 0.0024116 | 0.032177 | 0.033979 | 116.2303 | 77.9141 | 21.5582 | 20.8199 | 107.3886 | 0.011031 | 0.13882 | 0.98697 | 0.98737 | 97.5538 | 276.56 | 337.115 | 340.305 | 1023.81 | 0 | 0 | 0
|  | 2225 | 53.1385 | 0 | 26.7348 | 0.0050737 | 0.57395 | 0.4798 | 6.6142 | 173.2319 | 24.7338 | 0.0056934 | 23.6039 | 23.825 | 0.00013565 | 0.015345 | 1.2292 | 139.0468 | 0.0024344 | 0.033559 | 0.034842 | 116.4023 | 77.857 | 21.5428 | 20.8174 | 108.6276 | 0.011067 | 0.142 | 0.98686 | 0.9875 | 97.5538 | 276.55 | 337.049 | 340.205 | 1023.93 | 0 | 0 | 0
|  | 2230 | 55.3505 | 27.0579 | 15.387 | 0.018083 | 2.0456 | 0.13857 | 1.8513 | 173.5032 | 25.1703 | 0.011479 | 24.0151 | 24.2394 | 0.00027825 | 0.031476 | 1.2302 | 139.1639 | 0.0025058 | 0.033478 | 0.036056 | 116.5796 | 77.8041 | 21.4941 | 20.8153 | 112.4701 | 0.011184 | 0.14024 | 0.98626 | 0.98755 | 97.5539 | 276.548 | 336.973 | 340.12 | 1022.886 | 0 | 0 | 0
|  | 2235 | 55.2295 | 30.5744 | -2.8592 | 0.015969 | 1.8064 | 0.15884 | 2.0574 | 173.7796 | 25.1322 | -0.0018877 | 23.971 | 24.1872 | -4.5658e-05 | -0.0051649 | 1.2309 | 139.2426 | 0.0025365 | 0.032853 | 0.035907 | 116.7595 | 77.7537 | 21.3804 | 20.8156 | 112.0938 | 0.011326 | 0.13873 | 0.98792 | 0.98771 | 97.5543 | 276.561 | 336.865 | 339.903 | 1024.555 | 0 | 0 | 0
|  | 2240 | 53.3382 | 72.6411 | -1.9277 | 0.0064909 | 0.73427 | 0.38998 | 5.0724 | 174.051 | 24.758 | -0.00052523 | 23.6094 | 23.8226 | -1.2512e-05 | -0.0014154 | 1.2309 | 139.2426 | 0.0025313 | 0.032924 | 0.034892 | 116.9365 | 77.7014 | 21.3437 | 20.8174 | 108.7589 | 0.011462 | 0.14022 | 0.98806 | 0.988 | 97.5525 | 276.56 | 336.797 | 339.839 | 1023.106 | 0 | 0 | 0
|  | 2245 | 53.645 | 38.0367 | -1.7039 | 0.012467 | 1.4103 | 0.20622 | 2.7122 | 174.3185 | 24.8142 | -0.00089002 | 23.6571 | 23.8689 | -2.1244e-05 | -0.0024031 | 1.2309 | 139.2426 | 0.002571 | 0.033815 | 0.035209 | 117.1117 | 77.6474 | 21.2976 | 20.8165 | 109.2261 | 0.011603 | 0.14238 | 0.98831 | 0.98821 | 97.5519 | 276.554 | 336.713 | 339.728 | 1022.697 | 0 | 0 | 0
|  | 2250 | 52.9161 | 28.0325 | 8.9944 | 0.016687 | 1.8877 | 0.15545 | 1.9725 | 174.5849 | 24.7631 | 0.0063022 | 23.6043 | 23.8154 | 0.00015009 | 0.016978 | 1.2313 | 139.285 | 0.0025941 | 0.032915 | 0.034687 | 117.2865 | 77.5933 | 21.2213 | 20.8182 | 108.7581 | 0.011722 | 0.14018 | 0.98777 | 0.98848 | 97.5526 | 276.566 | 336.655 | 339.666 | 1022.854 | 0 | 0 | 0
|  | 2255 | 52.4662 | 0 | 73.2639 | 0.0048931 | 0.55351 | 0.52961 | 6.6326 | 174.8483 | 24.486 | 0.015224 | 23.337 | 23.5476 | 0.00035849 | 0.040553 | 1.2326 | 139.4288 | 0.0025914 | 0.032454 | 0.034372 | 117.4591 | 77.5381 | 21.1487 | 20.8179 | 106.3232 | 0.011833 | 0.13993 | 0.98711 | 0.98882 | 97.5536 | 276.583 | 336.61 | 339.647 | 1022.991 | 0 | 0 | 0
|  | 2260 | 52.199 | 52.9362 | 7.7695 | 0.0087169 | 0.98607 | 0.29382 | 3.6559 | 175.11 | 24.5222 | 0.0028729 | 23.3649 | 23.5745 | 6.7726e-05 | 0.0076613 | 1.2336 | 139.5494 | 0.0025612 | 0.031868 | 0.034127 | 117.6304 | 77.4823 | 21.1541 | 20.819 | 106.6075 | 0.01169 | 0.13823 | 0.98876 | 0.98908 | 97.5536 | 276.563 | 336.514 | 339.533 | 1023.018 | 0 | 0 | 0
|  | 2265 | 52.4515 | 21.4999 | -3.9361 | 0.021566 | 2.4396 | 0.11531 | 1.4649 | 175.3716 | 24.8924 | -0.0035464 | 23.7162 | 23.9361 | -8.4887e-05 | -0.0096026 | 1.2338 | 139.5685 | 0.0024868 | 0.031592 | 0.034193 | 117.8012 | 77.4268 | 21.0539 | 20.8206 | 109.8439 | 0.01122 | 0.13623 | 0.98979 | 0.98939 | 97.5536 | 276.576 | 336.494 | 339.614 | 1023.008 | 0 | 0 | 0
|  | 2270 | 52.8364 | 0 | 0 | -0.0056157 | -0.63526 | 0 | 0 | 175.6349 | 25.0289 | 0.0044798 | 23.8441 | 24.0681 | 0.00010782 | 0.012197 | 1.2341 | 139.599 | 0.0023205 | 0.030369 | 0.034151 | 117.972 | 77.3722 | 20.9857 | 20.8214 | 111.042 | 0.010477 | 0.13256 | 0.9893 | 0.98981 | 97.5543 | 276.541 | 336.465 | 339.625 | 1023.007 | 0 | 0 | 0
|  | 2275 | 54.5227 | 0 | 0 | -0.023409 | -2.648 | 0 | 0 | 175.9032 | 25.015 | 0.0060955 | 23.8294 | 24.0534 | 0.00014662 | 0.016586 | 1.2347 | 139.671 | 0.002163 | 0.023006 | 0.033885 | 118.1421 | 77.3201 | 21.0953 | 20.8223 | 110.9119 | 0.0098311 | 0.11323 | 0.98954 | 0.99022 | 97.5529 | 276.529 | 336.443 | 339.606 | 1022.917 | 0 | 0 | 0
|  | 2280 | 46.8496 | 47.2324 | 5.4671 | 0.0087684 | 0.99189 | 0.17303 | 2.3058 | 176.1567 | 25.2168 | 0.0019802 | 24.0032 | 24.2086 | 4.7937e-05 | 0.0054228 | 1.2352 | 139.726 | 0.0015172 | 0.020218 | 0.029058 | 118.2995 | 77.2617 | 21.1481 | 20.8406 | 112.6223 | 0.0071111 | 0.10547 | 0.99043 | 0.99065 | 97.5521 | 276.524 | 336.185 | 339.061 | 1022.901 | 0 | 0 | 0
|  | 2285 | 42.6563 | 4.9576 | -0.57253 | 0.076062 | 8.6043 | 0.017241 | 0.25624 | 176.3804 | 25.6644 | -0.0017747 | 24.3815 | 24.5383 | -4.3548e-05 | -0.0049262 | 1.2353 | 139.7396 | 0.0013114 | 0.01949 | 0.0266 | 118.4386 | 77.1906 | 20.949 | 20.8511 | 116.4276 | 0.0061735 | 0.10268 | 0.99135 | 0.99115 | 97.5546 | 276.503 | 335.527 | 337.686 | 1023.169 | 0 | 0 | 0

## jedle35_1_red
Exported data | Column2 | Column3 | Column4 | Column5 | Column6 | Column7 | Column8 | Column9 | Column10 | Column11 | Column12 | Column13 | Column14 | Column15 | Column16 | Column17 | Column18 | Column19 | Column20 | Column21 | Column22 | Column23 | Column24 | Column25 | Column26 | Column27 | Column28 | Column29 | Column30 | Column31 | Column32 | Column33 | Column34 | Column35 | Column36 | Column37 | Column38 | Column39
Parameter | Value | Time (s) | HRR (kW/mｲ) | EHC (MJ/kg) | SEA (mｲ/kg) | MLR (g/s) | Specific MLR (g/sｷmｲ) | COY (kg/kg) | CO2Y (kg/kg) | THR (MJ/mｲ) | MFR (g/s) | k (1/m) | V stack (l/s) | V smoke (l/s) | SPR (mｲ/s) | RSR ((mｲ/s)/mｲ) | TSP (mｲ) | TSR (mｲ/mｲ) | COP (g/s) | CO2P (g/s) | O2C (g/s) | TOC (g) | ARHE(kW/mｲ) | Specimen mass (g) | Oxygen (%) | DPT (Pa) | CO (%) | CO2 (%) | PDM (-) | PDC (-) | APT (kPa) | Cold Trap TC (K) | Stack TC (K) | Smoke TC (K) | Cone Heater TC (K) | Soot MFM (g/s) | Spare TC (K) | HFM (kW/mｲ)
Peaks |  | 0 | 1.128 | 0 | 0 | -0.25119 | -28.415 | 0 | 0 | 0 | 26.6326 | -0.0024163 | 23.8729 | 23.9781 | -5.7938e-05 | -0.0065541 | 0 | 0 | -1.0135e-05 | 0.00027968 | 0.00079691 | 0 | 0 | 141.7 | 20.9425 | 118.2997 | 0.0014337 | 0.044075 | 1.0121 | 1.0118 | 97.5336 | 275.426 | 316.586 | 317.981 | 926.838 | 0 | 0 | 0
peak HRR (kW/mｲ) | 158.5913 | 5 | 1.9873 | 0 | 0 | -0.05981 | -6.7659 | 0 | 0 | 0.0077883 | 26.2035 | -0.0041303 | 23.5194 | 23.6629 | -9.7734e-05 | -0.011056 | 0 | 0 | 4.1496e-05 | -4.0971e-05 | 0.0012297 | 0.0050665 | 1.5577 | 142.4204 | 20.9409 | 114.67 | 0.0016368 | 0.043281 | 1.0118 | 1.0113 | 97.5347 | 275.419 | 317.005 | 318.939 | 927.725 | 0 | 0 | 0
peak EHC (MJ/kg) | 17.8725 | 10 | 2.631 | 1.4803 | -14.0738 | 0.015711 | 1.7773 | -0.001062 | -0.01303 | 0.019334 | 26.7833 | -0.0091184 | 24.074 | 24.2498 | -0.00022112 | -0.025013 | 0 | 0 | -1.6686e-05 | -0.00020472 | 0.0015324 | 0.011972 | 1.9334 | 142.4912 | 20.94 | 119.971 | 0.0014087 | 0.042881 | 1.0114 | 1.0104 | 97.5335 | 275.407 | 317.456 | 319.775 | 924.774 | 0 | 0 | 0
peak MLR (g/s) | 0.12632 | 15 | -0.89402 | -0.5294 | -20.6501 | 0.014928 | 1.6887 | 0.00055939 | -0.014192 | 0.025912 | 26.3583 | -0.012898 | 23.7139 | 23.9005 | -0.00030827 | -0.034873 | 0 | 0 | 8.3508e-06 | -0.00021187 | -0.0003632 | 0.015803 | 1.7274 | 142.386 | 20.9464 | 116.3012 | 0.0015058 | 0.042855 | 1.01 | 1.0085 | 97.5355 | 275.407 | 317.749 | 320.25 | 923.526 | 0 | 0 | 0
peak SEA (mｲ/kg) | 84.2982 | 20 | -2.0101 | -2.9289 | -4.9753 | 0.0060668 | 0.68629 | 0.0078915 | -0.032768 | 0.025912 | 25.5312 | -0.0013033 | 22.9808 | 23.1602 | -3.0184e-05 | -0.0034145 | 0 | 0 | 4.7876e-05 | -0.0001988 | -0.00095236 | 0.015803 | 1.2956 | 142.3673 | 20.9486 | 109.1695 | 0.001667 | 0.042872 | 1.0057 | 1.0055 | 97.5356 | 275.406 | 317.903 | 320.384 | 922.578 | 0 | 0 | 0
peak COY (kg/kg) | 0.13986 | 25 | -2.9801 | 0 | 0 | -0.00093858 | -0.10617 | 0 | 0 | 0.025912 | 26.4923 | -0.00070936 | 23.8631 | 24.0597 | -1.7067e-05 | -0.0019307 | 0 | 0 | 3.7416e-05 | -0.00013728 | -0.001465 | 0.015803 | 1.0365 | 142.3249 | 20.9502 | 117.6281 | 0.0016191 | 0.043043 | 1.0044 | 1.0043 | 97.5353 | 275.385 | 318.131 | 320.753 | 922.105 | 0 | 0 | 0
peak CO2Y (kg/kg) | 1.385 | 30 | -2.0064 | 0 | 0 | -0.0010225 | -0.11567 | 0 | 0 | 0.025912 | 26.2864 | 0.019977 | 23.6931 | 23.8934 | 0.00047733 | 0.053996 | 0.0011933 | 0.13499 | 8.2174e-05 | -0.00010637 | -0.00091851 | 0.015803 | 0.86372 | 142.3661 | 20.9483 | 115.8825 | 0.0017963 | 0.043118 | 1.0027 | 1.005 | 97.536 | 275.382 | 318.34 | 321.031 | 921.882 | 0 | 0 | 0
|  | 35 | -0.25731 | -0.19866 | 85.4178 | 0.01145 | 1.2953 | 0.008864 | 0.021914 | 0.025912 | 26.4489 | 0.040642 | 23.8564 | 24.0646 | 0.00097804 | 0.11064 | 0.0048317 | 0.54658 | 0.00010149 | 0.00025092 | 8.8075e-05 | 0.016023 | 0.74033 | 142.3204 | 20.9449 | 117.4023 | 0.0018699 | 0.044009 | 1.0012 | 1.0059 | 97.5355 | 275.371 | 318.565 | 321.345 | 922.039 | 0 | 0 | 0
Time To Peaks |  | 40 | 1.1303 | 1.5096 | 178.0972 | 0.0066186 | 0.74871 | 0.03276 | 0.027186 | 0.028737 | 26.472 | 0.04892 | 23.8874 | 24.0957 | 0.0011788 | 0.13334 | 0.010224 | 1.1565 | 0.00021682 | 0.00017993 | 0.00087155 | 0.018422 | 0.71843 | 142.2704 | 20.9422 | 117.6577 | 0.00232 | 0.043832 | 1.0012 | 1.0068 | 97.5335 | 275.345 | 318.7 | 321.479 | 922.409 | 0 | 0 | 0
t peak HRR (s) | 70 | 45 | -0.045013 | -0.041627 | 210.398 | 0.0095591 | 1.0813 | 0.038877 | 0.085522 | 0.031563 | 26.7183 | 0.082593 | 24.1291 | 24.351 | 0.0020112 | 0.22751 | 0.018199 | 2.0587 | 0.00037163 | 0.00081752 | 0.00039702 | 0.021593 | 0.7014 | 142.2464 | 20.9438 | 119.9542 | 0.0029113 | 0.045398 | 0.99816 | 1.0076 | 97.5319 | 275.319 | 318.957 | 321.89 | 923.494 | 0 | 0 | 0
t peak EHC (s) | 1750 | 50 | 0.077713 | 0.071811 | 346.6005 | 0.0095665 | 1.0822 | 0.054038 | 0.072402 | 0.031757 | 25.9298 | 0.14026 | 23.427 | 23.6404 | 0.0033158 | 0.37509 | 0.031516 | 3.5652 | 0.00051695 | 0.00069263 | 0.0004971 | 0.023829 | 0.63514 | 142.1707 | 20.9434 | 113.0268 | 0.0035346 | 0.045142 | 0.99234 | 1.0083 | 97.5309 | 275.326 | 319.093 | 321.999 | 923.525 | 0 | 0 | 0
t peak MLR (s) | 60 | 55 | -13.2854 | -2.3991 | 57.3339 | 0.048953 | 5.5377 | 0.015406 | 1.1485 | 0.031951 | 24.9622 | 0.1233 | 22.5593 | 22.7624 | 0.0028067 | 0.3175 | 0.046822 | 5.2966 | 0.00075419 | 0.05622 | 0.0018496 | 0.029695 | 0.58094 | 142.0957 | 20.9385 | 104.7789 | 0.0045972 | 0.1916 | 0.99467 | 1.0087 | 97.5301 | 275.296 | 319.185 | 322.058 | 924.28 | 0 | 0 | 0
t peak SEA (s) | 70 | 60 | 36.8196 | 2.5768 | 41.1589 | 0.12632 | 14.2891 | 0.012548 | 1.2379 | 0.124 | 25.1143 | 0.22386 | 22.8297 | 23.2247 | 0.005199 | 0.58812 | 0.066836 | 7.5607 | 0.001585 | 0.15636 | 0.044399 | 0.14532 | 2.0667 | 141.6395 | 20.7852 | 106.6809 | 0.0079991 | 0.45312 | 0.98362 | 1.009 | 97.5307 | 275.266 | 321.055 | 326.61 | 925.589 | 0 | 0 | 0
t peak COY (s) | 1370 | 65 | 136.4653 | 9.7668 | 68.426 | 0.12352 | 13.9724 | 0.015619 | 1.1441 | 0.55721 | 25.4423 | 0.35244 | 23.3527 | 23.9806 | 0.0084517 | 0.95607 | 0.10096 | 11.4212 | 0.0019292 | 0.14131 | 0.096155 | 0.4967 | 8.5725 | 140.9341 | 20.6031 | 110.55 | 0.0093139 | 0.40892 | 0.96923 | 1.0089 | 97.5323 | 275.257 | 324.176 | 332.892 | 926.398 | 0 | 0 | 0
t peak CO2Y (s) | 1750 | 70 | 158.5913 | 16.3397 | 84.2982 | 0.0858 | 9.7059 | 0.017134 | 1.2366 | 1.2949 | 24.8995 | 0.30561 | 22.9822 | 23.6668 | 0.0072328 | 0.81819 | 0.14017 | 15.8568 | 0.0014701 | 0.1061 | 0.10271 | 0.99388 | 18.4979 | 140.4565 | 20.5718 | 106.4748 | 0.0075781 | 0.32382 | 0.97421 | 1.0087 | 97.5334 | 275.235 | 325.988 | 335.698 | 927.709 | 0 | 0 | 0
|  | 75 | 151.6039 | 16.8116 | 66.1317 | 0.079717 | 9.0178 | 0.017187 | 1.1885 | 2.0703 | 25.7612 | 0.21467 | 23.8566 | 24.5582 | 0.0052718 | 0.59636 | 0.17144 | 19.3932 | 0.0013701 | 0.094742 | 0.097162 | 1.4936 | 27.6046 | 140.043 | 20.6038 | 114.3504 | 0.0069726 | 0.28542 | 0.98396 | 1.0083 | 97.5334 | 275.261 | 327.071 | 336.69 | 928.47 | 0 | 0 | 0
Test Results (between 53 and 1853 s) |  | 80 | 131.117 | 16.2687 | 30.9632 | 0.071246 | 8.0595 | 0.015658 | 1.1394 | 2.7771 | 25.0509 | 0.092322 | 23.2431 | 23.8946 | 0.002206 | 0.24955 | 0.19013 | 21.508 | 0.0011156 | 0.081175 | 0.083882 | 1.9462 | 34.7143 | 139.6583 | 20.6421 | 108.3384 | 0.0060779 | 0.25664 | 0.99682 | 1.0073 | 97.5325 | 275.309 | 327.695 | 336.88 | 928.821 | 0 | 0 | 0
mean HRR (kW/mｲ) | 46.5158 | 85 | 112.6553 | 16.3144 | 35.8575 | 0.061043 | 6.9053 | 0.016328 | 1.2602 | 3.3866 | 25.5437 | 0.089856 | 23.7257 | 24.3593 | 0.0021888 | 0.24761 | 0.20112 | 22.7509 | 0.00099669 | 0.076926 | 0.073165 | 2.3388 | 39.8421 | 139.3311 | 20.6859 | 112.7628 | 0.0055078 | 0.24158 | 0.99549 | 1.0057 | 97.5331 | 275.325 | 328.046 | 336.807 | 930.332 | 0 | 0 | 0
mean EHC (MJ/kg) | 9.5299 | 90 | 102.9659 | 15.2686 | 21.0589 | 0.059614 | 6.7436 | 0.014766 | 1.1691 | 3.9256 | 25.2872 | 0.052059 | 23.5179 | 24.115 | 0.0012554 | 0.14201 | 0.20973 | 23.7249 | 0.00088023 | 0.069692 | 0.066769 | 2.6886 | 43.6181 | 139.0363 | 20.7062 | 110.6534 | 0.0050725 | 0.22476 | 0.99828 | 1.0042 | 97.5347 | 275.337 | 328.471 | 336.81 | 928.947 | 0 | 0 | 0
mean MLR (g/s) | 0.043121 | 95 | 93.0654 | 13.3888 | 14.1441 | 0.061447 | 6.951 | 0.016966 | 1.0996 | 4.4157 | 25.116 | 0.03634 | 23.3613 | 23.916 | 0.00086911 | 0.098315 | 0.21504 | 24.3257 | 0.0010425 | 0.067566 | 0.061141 | 3.0084 | 46.4811 | 138.7302 | 20.7248 | 109.1725 | 0.005765 | 0.22043 | 0.99828 | 1.0024 | 97.532 | 275.333 | 328.508 | 336.308 | 929.037 | 0 | 0 | 0
mean SEA (mｲ/kg) | -1.5582 | 100 | 88.4106 | 13.489 | 13.9878 | 0.05794 | 6.5543 | 0.017495 | 1.1591 | 4.8694 | 25.2595 | 0.03369 | 23.512 | 24.0559 | 0.00081045 | 0.09168 | 0.21924 | 24.8007 | 0.0010137 | 0.067157 | 0.058544 | 3.3076 | 48.694 | 138.4279 | 20.7354 | 110.504 | 0.0056226 | 0.21835 | 0.9967 | 1.0005 | 97.5323 | 275.352 | 328.749 | 336.354 | 928.849 | 0 | 0 | 0
mean COY (kg/kg) | 0.067973 | 105 | 86.6967 | 13.9153 | 23.6223 | 0.055076 | 6.2303 | 0.018702 | 1.1699 | 5.3072 | 25.6412 | 0.053275 | 23.8866 | 24.421 | 0.001301 | 0.14717 | 0.22452 | 25.3979 | 0.00103 | 0.064431 | 0.057211 | 3.597 | 50.5444 | 138.1505 | 20.7432 | 113.9613 | 0.0056269 | 0.20875 | 0.99205 | 0.99808 | 97.5315 | 275.371 | 329.016 | 336.377 | 928.49 | 0 | 0 | 0
mean CO2Y (kg/kg) | 0.8105 | 110 | 81.2333 | 13.3091 | 9.7548 | 0.053956 | 6.1036 | 0.018556 | 1.0887 | 5.727 | 25.1462 | 0.021992 | 23.4341 | 23.9332 | 0.00052633 | 0.05954 | 0.22909 | 25.9146 | 0.0010012 | 0.058744 | 0.053377 | 3.8735 | 52.0636 | 137.875 | 20.7531 | 109.6442 | 0.0055901 | 0.19712 | 0.99345 | 0.99594 | 97.5335 | 275.372 | 329.137 | 336.146 | 928.21 | 0 | 0 | 0
Total heat release (MJ/mｲ) | 83.4127 | 115 | 74.0897 | 12.4365 | -0.011752 | 0.052664 | 5.9574 | 0.0168 | 1.0521 | 6.1153 | 24.5377 | -2.6534e-05 | 22.8669 | 23.3246 | -6.189e-07 | -7.0012e-05 | 0.2304 | 26.0635 | 0.00088475 | 0.05541 | 0.048955 | 4.1293 | 53.1765 | 137.6113 | 20.7646 | 104.4014 | 0.0052015 | 0.19199 | 0.99445 | 0.99445 | 97.535 | 275.382 | 329.135 | 335.722 | 927.869 | 0 | 0 | 0
Total oxygen consumed (g) | 56.9185 | 120 | 73.2107 | 13.3121 | -0.2126 | 0.048616 | 5.4996 | 0.02041 | 1.1467 | 6.4835 | 25.0667 | -0.00043404 | 23.3628 | 23.813 | -1.0336e-05 | -0.0011692 | 0.2304 | 26.0635 | 0.00099227 | 0.05575 | 0.048574 | 4.3731 | 54.0296 | 137.3515 | 20.7698 | 108.9648 | 0.0055663 | 0.18975 | 0.99301 | 0.99296 | 97.5355 | 275.382 | 329.175 | 335.518 | 927.5 | 0 | 0 | 0
Mass lost (g) | 77.4942 | 125 | 72.3111 | 13.5646 | -3.384 | 0.047125 | 5.3309 | 0.019627 | 1.1738 | 6.8474 | 25.6125 | -0.0065534 | 23.8802 | 24.3343 | -0.00015947 | -0.01804 | 0.2304 | 26.0635 | 0.00092492 | 0.055314 | 0.047996 | 4.6146 | 54.7788 | 137.1225 | 20.7756 | 113.8029 | 0.0052072 | 0.18551 | 0.99222 | 0.99148 | 97.5382 | 275.351 | 329.295 | 335.557 | 927.504 | 0 | 0 | 0
Average specific MLR (g/sｷmｲ) | 4.6754 | 130 | 69.4681 | 14.3673 | -4.7804 | 0.042743 | 4.8352 | 0.021662 | 1.2331 | 7.2018 | 25.3261 | -0.0084954 | 23.6171 | 24.0518 | -0.00020433 | -0.023114 | 0.2304 | 26.0635 | 0.00092588 | 0.052707 | 0.046061 | 4.8497 | 55.3985 | 136.8822 | 20.7806 | 111.2908 | 0.0052533 | 0.18034 | 0.99131 | 0.99035 | 97.5377 | 275.369 | 329.349 | 335.411 | 927.116 | 0 | 0 | 0
Total smoke release (mｲ/mｲ) | 27.1686 | 135 | 67.2044 | 12.4335 | -2.8706 | 0.047781 | 5.4051 | 0.023048 | 1.1246 | 7.5435 | 25.7575 | -0.005617 | 24.0089 | 24.4192 | -0.00013716 | -0.015516 | 0.2304 | 26.0635 | 0.0011013 | 0.053733 | 0.045062 | 5.0775 | 55.8777 | 136.6844 | 20.7868 | 115.0645 | 0.0058941 | 0.18067 | 0.98998 | 0.98935 | 97.5363 | 275.366 | 329.206 | 334.832 | 927.083 | 0 | 0 | 0
Total smoke production (mｲ) | 0.24017 | 140 | 64.5208 | 12.3766 | -1.9287 | 0.046084 | 5.2131 | 0.025172 | 1.0699 | 7.8728 | 25.034 | -0.0037442 | 23.3432 | 23.7382 | -8.8881e-05 | -0.010054 | 0.2304 | 26.0635 | 0.00116 | 0.049307 | 0.042959 | 5.2976 | 56.2343 | 136.4112 | 20.7899 | 108.7313 | 0.0062646 | 0.173 | 0.9892 | 0.98878 | 97.5354 | 275.341 | 329.328 | 334.901 | 926.933 | 0 | 0 | 0
MARHE (kW/mｲ) | 57.0868 | 145 | 63.5462 | 12.2862 | -4.963 | 0.045722 | 5.1722 | 0.024369 | 1.0613 | 8.193 | 25.3007 | -0.0094708 | 23.5856 | 23.9596 | -0.00022692 | -0.025669 | 0.2304 | 26.0635 | 0.0011142 | 0.048523 | 0.042295 | 5.5107 | 56.5032 | 136.2212 | 20.7939 | 111.0312 | 0.0060268 | 0.1696 | 0.98961 | 0.98855 | 97.5369 | 275.337 | 329.241 | 334.461 | 926.846 | 0 | 0 | 0
|  | 150 | 62.7905 | 9.6342 | -1.455 | 0.057614 | 6.5174 | 0.020005 | 0.83122 | 8.5088 | 25.6124 | -0.0034596 | 23.8682 | 24.2312 | -8.383e-05 | -0.0094831 | 0.2304 | 26.0635 | 0.0011526 | 0.04789 | 0.041807 | 5.7209 | 56.7254 | 135.9416 | 20.7974 | 113.7458 | 0.0061262 | 0.16644 | 0.98919 | 0.9888 | 97.5373 | 275.342 | 329.131 | 334.137 | 926.759 | 0 | 0 | 0
Test Averages |  | 155 | 59.422 | 11.3837 | -2.3686 | 0.046144 | 5.2199 | 0.02508 | 1.0255 | 8.8143 | 25.0075 | -0.0046221 | 23.301 | 23.6471 | -0.0001093 | -0.012364 | 0.2304 | 26.0635 | 0.0011573 | 0.047319 | 0.039896 | 5.9252 | 56.8667 | 135.6713 | 20.8008 | 108.42 | 0.0062584 | 0.16791 | 0.98981 | 0.98929 | 97.5385 | 275.323 | 329.081 | 333.969 | 926.84 | 0 | 0 | 0
HRR(60) (kW/mｲ) | 100.8356 | 160 | 61.3634 | 11.6305 | -7.1066 | 0.04664 | 5.2761 | 0.028074 | 1.03 | 9.1163 | 26.2113 | -0.01337 | 24.4291 | 24.7917 | -0.00033145 | -0.037495 | 0.2304 | 26.0635 | 0.0013094 | 0.048041 | 0.041122 | 6.1278 | 56.9769 | 135.4685 | 20.8032 | 119.1408 | 0.0066385 | 0.164 | 0.99154 | 0.99003 | 97.536 | 275.316 | 329.168 | 334.054 | 926.864 | 0 | 0 | 0
HRR(120) (kW/mｲ) | 82.6585 | 165 | 58.36 | 11.2292 | -1.6377 | 0.045943 | 5.1972 | 0.027835 | 0.99963 | 9.4156 | 25.1938 | -0.0031597 | 23.4747 | 23.8124 | -7.5241e-05 | -0.0085114 | 0.2304 | 26.0635 | 0.0012788 | 0.045926 | 0.039159 | 6.3285 | 57.0643 | 135.2051 | 20.8045 | 110.0418 | 0.0067217 | 0.16335 | 0.99117 | 0.99081 | 97.5348 | 275.321 | 329.083 | 333.817 | 927.095 | 0 | 0 | 0
HRR(180) (kW/mｲ) | 73.2263 | 170 | 57.2994 | 11.8142 | -6.4596 | 0.042874 | 4.85 | 0.030252 | 1.0611 | 9.7048 | 25.5497 | -0.011466 | 23.8083 | 24.1541 | -0.00027695 | -0.031329 | 0.2304 | 26.0635 | 0.001297 | 0.045492 | 0.038528 | 6.5227 | 57.0868 | 135.011 | 20.8087 | 113.1824 | 0.0067224 | 0.16056 | 0.99329 | 0.992 | 97.5323 | 275.318 | 329.112 | 333.892 | 927.095 | 0 | 0 | 0
HRR(240) (kW/mｲ) | 67.1768 | 175 | 54.4726 | 10.0255 | -8.9071 | 0.048031 | 5.4334 | 0.027441 | 0.96198 | 9.9842 | 25.1012 | -0.018044 | 23.3863 | 23.7101 | -0.00042782 | -0.048396 | 0.2304 | 26.0635 | 0.001318 | 0.046205 | 0.037113 | 6.7118 | 57.0525 | 134.7673 | 20.8114 | 109.2246 | 0.0069027 | 0.16453 | 0.99496 | 0.99292 | 97.5333 | 275.327 | 329.053 | 333.609 | 927.138 | 0 | 0 | 0
HRR(300) (kW/mｲ) | 62.6197 | 180 | 56.8627 | 10.9511 | -7.3448 | 0.045901 | 5.1924 | 0.027246 | 1.0063 | 10.2625 | 25.2536 | -0.014128 | 23.536 | 23.8621 | -0.00033713 | -0.038137 | 0.2304 | 26.0635 | 0.0012506 | 0.046188 | 0.038378 | 6.9005 | 57.014 | 134.5384 | 20.8076 | 110.5912 | 0.0065939 | 0.16375 | 0.99564 | 0.99404 | 97.5349 | 275.335 | 329.161 | 333.722 | 927.168 | 0 | 0 | 0
HRR(360) (kW/mｲ) | 59.1522 | 185 | 57.5492 | 11.0329 | -2.1777 | 0.046111 | 5.2161 | 0.028161 | 0.99003 | 10.5486 | 25.3489 | -0.0041892 | 23.6319 | 23.97 | -0.00010042 | -0.011359 | 0.2304 | 26.0635 | 0.0012985 | 0.045651 | 0.038687 | 7.0932 | 57.0192 | 134.306 | 20.807 | 111.4611 | 0.0067701 | 0.1619 | 0.99545 | 0.99498 | 97.5377 | 275.335 | 329.26 | 333.97 | 927.167 | 0 | 0 | 0
EHC(60) (MJ/kg) | 11.9263 | 190 | 57.2419 | 10.4211 | -7.8289 | 0.048557 | 5.4929 | 0.027263 | 0.91571 | 10.8355 | 25.4796 | -0.015777 | 23.7614 | 24.0947 | -0.00038015 | -0.043003 | 0.2304 | 26.0635 | 0.0013238 | 0.044464 | 0.038352 | 7.2858 | 57.0291 | 134.0743 | 20.8089 | 112.6495 | 0.0068454 | 0.15823 | 0.99769 | 0.9959 | 97.5395 | 275.351 | 329.367 | 333.986 | 927.538 | 0 | 0 | 0
EHC(120) (MJ/kg) | 11.9649 | 195 | 56.9439 | 9.8989 | -2.0944 | 0.050852 | 5.7525 | 0.02552 | 0.83169 | 11.121 | 25.4496 | -0.0044276 | 23.7314 | 24.0551 | -0.00010651 | -0.012048 | 0.2304 | 26.0635 | 0.0012978 | 0.042294 | 0.037851 | 7.4763 | 57.0308 | 133.8217 | 20.8106 | 112.3746 | 0.006746 | 0.15275 | 0.9975 | 0.99699 | 97.537 | 275.356 | 329.338 | 333.831 | 927.204 | 0 | 0 | 0
EHC(180) (MJ/kg) | 11.6271 | 200 | 54.0492 | 10.9695 | 0.54889 | 0.043557 | 4.9272 | 0.031458 | 0.99452 | 11.3985 | 24.9764 | 0.0010137 | 23.2788 | 23.5849 | 2.3908e-05 | 0.0027045 | 0.23046 | 26.0702 | 0.0013702 | 0.043318 | 0.036466 | 7.6621 | 56.9924 | 133.5775 | 20.813 | 108.182 | 0.0071459 | 0.15752 | 0.99778 | 0.99789 | 97.536 | 275.361 | 329.179 | 333.507 | 927.328 | 0 | 0 | 0
EHC(240) (MJ/kg) | 11.2792 | 205 | 55.8127 | 12.6226 | -8.1436 | 0.039087 | 4.4216 | 0.036552 | 1.0897 | 11.6731 | 25.6586 | -0.013135 | 23.9199 | 24.2337 | -0.00031831 | -0.036008 | 0.23052 | 26.077 | 0.0014287 | 0.042594 | 0.037337 | 7.8466 | 56.9421 | 133.3824 | 20.8135 | 114.1976 | 0.0072308 | 0.15263 | 1.0005 | 0.99902 | 97.5337 | 275.382 | 329.25 | 333.569 | 927.655 | 0 | 0 | 0
EHC(300) (MJ/kg) | 11.0019 | 210 | 53.0889 | 10.288 | -8.6686 | 0.045617 | 5.1603 | 0.030591 | 0.95624 | 11.9454 | 25.5245 | -0.016422 | 23.7879 | 24.0797 | -0.00039544 | -0.044733 | 0.23052 | 26.077 | 0.0013955 | 0.043621 | 0.036005 | 8.0299 | 56.8828 | 133.1731 | 20.8175 | 112.9739 | 0.0071263 | 0.15585 | 1.0014 | 0.99958 | 97.5342 | 275.393 | 329.154 | 333.191 | 927.099 | 0 | 0 | 0
EHC(360) (MJ/kg) | 10.7317 | 215 | 52.7618 | 10.1452 | -3.7591 | 0.045974 | 5.2007 | 0.030423 | 0.92024 | 12.21 | 25.2241 | -0.0072616 | 23.5087 | 23.7993 | -0.00017282 | -0.01955 | 0.23052 | 26.077 | 0.0013987 | 0.042307 | 0.035629 | 8.209 | 56.7908 | 132.9322 | 20.8173 | 110.3341 | 0.0072067 | 0.15376 | 1.0009 | 1.0001 | 97.5346 | 275.417 | 329.164 | 333.233 | 927.046 | 0 | 0 | 0
MLR(60) (g/s) | 0.073873 | 220 | 50.7968 | 9.5108 | -5.3194 | 0.047214 | 5.341 | 0.026934 | 0.85211 | 12.4689 | 24.1706 | -0.011011 | 22.5303 | 22.8091 | -0.00025115 | -0.028411 | 0.23052 | 26.077 | 0.0012716 | 0.040231 | 0.034196 | 8.3836 | 56.6769 | 132.7136 | 20.8171 | 101.3255 | 0.0069132 | 0.15292 | 1.0015 | 1.0003 | 97.5343 | 275.429 | 329.214 | 333.288 | 927.038 | 0 | 0 | 0
MLR(120) (g/s) | 0.060588 | 225 | 52.7608 | 10.1483 | -7.5778 | 0.045959 | 5.199 | 0.029761 | 0.91068 | 12.7278 | 24.989 | -0.014772 | 23.2898 | 23.5757 | -0.00034826 | -0.039396 | 0.23052 | 26.077 | 0.0013678 | 0.041854 | 0.035546 | 8.5579 | 56.568 | 132.4642 | 20.8164 | 108.2879 | 0.0071329 | 0.15361 | 1.0023 | 1.0007 | 97.535 | 275.43 | 329.167 | 333.208 | 927.088 | 0 | 0 | 0
MLR(180) (g/s) | 0.05547 | 230 | 51.5301 | 12.3403 | -11.2956 | 0.036914 | 4.1757 | 0.035967 | 1.0948 | 12.9885 | 24.7739 | -0.01783 | 23.0967 | 23.3852 | -0.00041696 | -0.047167 | 0.23052 | 26.077 | 0.0013277 | 0.040412 | 0.034645 | 8.7334 | 56.4719 | 132.2617 | 20.8186 | 106.4657 | 0.0070146 | 0.15074 | 1.0029 | 1.0009 | 97.537 | 275.439 | 329.272 | 333.385 | 928.685 | 0 | 0 | 0
MLR(240) (g/s) | 0.052497 | 235 | 51.4183 | 9.8665 | -4.62 | 0.046069 | 5.2114 | 0.03106 | 0.89227 | 13.2459 | 25.4884 | -0.0088506 | 23.761 | 24.0477 | -0.00021284 | -0.024077 | 0.23052 | 26.077 | 0.0014309 | 0.041105 | 0.034734 | 8.9068 | 56.3656 | 132.0746 | 20.8218 | 112.6864 | 0.007278 | 0.14952 | 1.0023 | 1.0012 | 97.5359 | 275.428 | 329.246 | 333.219 | 927.133 | 0 | 0 | 0
MLR(300) (g/s) | 0.050176 | 240 | 50.2177 | 9.6918 | -0.31491 | 0.045804 | 5.1815 | 0.030378 | 0.8846 | 13.5 | 25.2412 | -0.00060587 | 23.5277 | 23.8075 | -1.4424e-05 | -0.0016317 | 0.23052 | 26.077 | 0.0013914 | 0.040518 | 0.033978 | 9.0786 | 56.25 | 131.8111 | 20.8233 | 110.4977 | 0.0071733 | 0.14903 | 1.0017 | 1.0017 | 97.5337 | 275.447 | 329.207 | 333.122 | 927.111 | 0 | 0 | 0
MLR(360) (g/s) | 0.04858 | 245 | 49.8068 | 11.2966 | -9.8936 | 0.038976 | 4.409 | 0.038704 | 1.0124 | 13.7501 | 24.9907 | -0.016365 | 23.2903 | 23.5626 | -0.00038561 | -0.043621 | 0.23052 | 26.077 | 0.0015085 | 0.03946 | 0.033641 | 9.2477 | 56.1227 | 131.624 | 20.8233 | 108.2972 | 0.0077149 | 0.1473 | 1.0038 | 1.002 | 97.533 | 275.459 | 329.152 | 333.001 | 927.147 | 0 | 0 | 0
SEA(60) (mｲ/kg) | 40.9361 | 250 | 50.6917 | 9.7136 | -3.6548 | 0.046133 | 5.2186 | 0.034484 | 0.88103 | 14.0013 | 25.4515 | -0.0070273 | 23.7198 | 23.993 | -0.00016861 | -0.019073 | 0.23052 | 26.077 | 0.0015909 | 0.040644 | 0.034333 | 9.4176 | 56.0052 | 131.4056 | 20.8231 | 112.3285 | 0.0079363 | 0.14848 | 1.003 | 1.0022 | 97.5336 | 275.445 | 329.153 | 332.943 | 927.187 | 0 | 0 | 0
SEA(120) (mｲ/kg) | 23.7414 | 255 | 49.9923 | 9.2777 | -4.2032 | 0.047634 | 5.3884 | 0.03437 | 0.84067 | 14.253 | 25.5346 | -0.0083139 | 23.8003 | 24.0818 | -0.00020021 | -0.022649 | 0.23052 | 26.077 | 0.0016372 | 0.040044 | 0.033883 | 9.5882 | 55.8942 | 131.1689 | 20.8251 | 113.0777 | 0.0081029 | 0.14659 | 1.0034 | 1.0025 | 97.5334 | 275.458 | 329.195 | 333.088 | 927.169 | 0 | 0 | 0
SEA(180) (mｲ/kg) | 15.8034 | 260 | 46.9063 | 10.0241 | -6.8301 | 0.041365 | 4.6794 | 0.041867 | 0.93454 | 14.4953 | 24.7986 | -0.012088 | 23.1084 | 23.373 | -0.00028253 | -0.03196 | 0.23052 | 26.077 | 0.0017319 | 0.038658 | 0.032037 | 9.7529 | 55.751 | 130.9385 | 20.8283 | 106.6257 | 0.0086944 | 0.14597 | 1.0041 | 1.0027 | 97.5329 | 275.454 | 329.112 | 332.88 | 927.127 | 0 | 0 | 0
SEA(240) (mｲ/kg) | 11.3479 | 265 | 48.1781 | 9.5195 | -6.9403 | 0.044739 | 5.061 | 0.037204 | 0.85626 | 14.733 | 25.2666 | -0.013032 | 23.5519 | 23.8266 | -0.0003105 | -0.035125 | 0.23052 | 26.077 | 0.0016645 | 0.038308 | 0.032648 | 9.9147 | 55.5961 | 130.745 | 20.8282 | 110.7229 | 0.0082849 | 0.14316 | 1.0044 | 1.0029 | 97.531 | 275.452 | 329.215 | 333.055 | 927.099 | 0 | 0 | 0
SEA(300) (mｲ/kg) | 8.7803 | 270 | 49.3586 | 10.0704 | -7.6011 | 0.043328 | 4.9014 | 0.044047 | 0.94574 | 14.9768 | 26.2299 | -0.013327 | 24.4395 | 24.7126 | -0.00032934 | -0.037256 | 0.23052 | 26.077 | 0.0019085 | 0.040977 | 0.033792 | 10.0808 | 55.4697 | 130.4961 | 20.8286 | 119.2763 | 0.0089966 | 0.1462 | 1.0046 | 1.0031 | 97.5314 | 275.467 | 329.076 | 332.752 | 927.08 | 0 | 0 | 0
SEA(360) (mｲ/kg) | 6.6226 | 275 | 48.4279 | 10.9378 | -6.8081 | 0.03914 | 4.4276 | 0.051832 | 1.0091 | 15.2213 | 25.3608 | -0.011153 | 23.631 | 23.892 | -0.00026647 | -0.030143 | 0.23052 | 26.077 | 0.0020287 | 0.039496 | 0.033107 | 10.248 | 55.3501 | 130.3146 | 20.827 | 111.5088 | 0.0097446 | 0.14587 | 1.0046 | 1.0033 | 97.5314 | 275.458 | 329.093 | 332.728 | 927.098 | 0 | 0 | 0
COY(60) (kg/kg) | 0.015892 | 280 | 49.852 | 10.365 | -4.2375 | 0.042517 | 4.8096 | 0.045335 | 0.91998 | 15.467 | 25.871 | -0.0073869 | 24.1121 | 24.3903 | -0.00018017 | -0.020381 | 0.23052 | 26.077 | 0.0019275 | 0.039115 | 0.033782 | 10.4152 | 55.2392 | 130.0949 | 20.827 | 116.068 | 0.0091771 | 0.14288 | 1.0042 | 1.0034 | 97.5313 | 275.462 | 329.171 | 332.969 | 927.098 | 0 | 0 | 0
COY(120) (kg/kg) | 0.018946 | 285 | 48.1754 | 8.1553 | -8.4127 | 0.05222 | 5.9073 | 0.037293 | 0.76306 | 15.712 | 25.6842 | -0.018143 | 23.9381 | 24.2135 | -0.00043931 | -0.049696 | 0.23052 | 26.077 | 0.0019474 | 0.039847 | 0.032993 | 10.5822 | 55.13 | 129.8833 | 20.8289 | 114.3982 | 0.0093133 | 0.14548 | 1.0055 | 1.0035 | 97.5326 | 275.455 | 329.172 | 332.96 | 928.222 | 0 | 0 | 0
COY(180) (kg/kg) | 0.021891 | 290 | 47.2302 | 9.8252 | -7.421 | 0.042494 | 4.807 | 0.045351 | 0.87425 | 15.9506 | 25.3293 | -0.013199 | 23.6104 | 23.8915 | -0.00031535 | -0.035673 | 0.23052 | 26.077 | 0.0019272 | 0.037151 | 0.032063 | 10.7448 | 55.0019 | 129.5964 | 20.8306 | 111.2732 | 0.0093404 | 0.13991 | 1.005 | 1.0035 | 97.5345 | 275.463 | 329.215 | 333.135 | 927.043 | 0 | 0 | 0
COY(240) (kg/kg) | 0.025669 | 295 | 47.5835 | 13.4952 | 0.21895 | 0.031169 | 3.5259 | 0.06523 | 1.1763 | 16.1876 | 25.8155 | 0.0002805 | 24.057 | 24.3301 | 6.8245e-06 | 0.000772 | 0.23054 | 26.0789 | 0.0020332 | 0.036665 | 0.032225 | 10.9055 | 54.8732 | 129.4598 | 20.8322 | 115.5545 | 0.009617 | 0.13685 | 1.0034 | 1.0035 | 97.5321 | 275.464 | 329.124 | 332.861 | 927.055 | 0 | 0 | 0
COY(300) (kg/kg) | 0.030488 | 300 | 46.6274 | 9.523 | 0.6387 | 0.043283 | 4.8963 | 0.050623 | 0.88986 | 16.4231 | 26.1675 | 0.0011218 | 24.3781 | 24.6434 | 2.7645e-05 | 0.0031273 | 0.23062 | 26.0887 | 0.0021911 | 0.038516 | 0.032052 | 11.0662 | 54.7437 | 129.2572 | 20.8343 | 118.6933 | 0.010132 | 0.14025 | 1.0035 | 1.0037 | 97.5331 | 275.451 | 329.032 | 332.612 | 927.121 | 0 | 0 | 0
COY(360) (kg/kg) | 0.035024 | 305 | 47.8045 | 10.0772 | -8.5229 | 0.041935 | 4.7438 | 0.04913 | 0.87342 | 16.6592 | 25.8423 | -0.014684 | 24.0787 | 24.3404 | -0.00035741 | -0.040431 | 0.23069 | 26.0965 | 0.0020603 | 0.036627 | 0.032349 | 11.2272 | 54.6203 | 129.0398 | 20.8319 | 115.7788 | 0.0097169 | 0.13666 | 1.0054 | 1.0037 | 97.5331 | 275.44 | 329.08 | 332.656 | 927.153 | 0 | 0 | 0
CO2Y(60) (kg/kg) | 1.1596 | 310 | 45.3431 | 8.5512 | -3.8966 | 0.046874 | 5.3025 | 0.046752 | 0.76527 | 16.8921 | 25.4286 | -0.0076291 | 23.6887 | 23.9413 | -0.00018265 | -0.020662 | 0.23069 | 26.0965 | 0.0021915 | 0.035872 | 0.030953 | 11.3855 | 54.4905 | 128.8332 | 20.835 | 112.08 | 0.010385 | 0.13622 | 1.0046 | 1.0038 | 97.5337 | 275.457 | 329.018 | 332.526 | 929.093 | 0 | 0 | 0
CO2Y(120) (kg/kg) | 1.1195 | 315 | 47.1957 | 10.1855 | 0.73691 | 0.040961 | 4.6336 | 0.049615 | 0.90269 | 17.1234 | 26.3316 | 0.0012181 | 24.526 | 24.7794 | 3.0185e-05 | 0.0034146 | 0.23077 | 26.105 | 0.0020323 | 0.036975 | 0.032064 | 11.543 | 54.3601 | 128.5844 | 20.835 | 120.1626 | 0.0094538 | 0.1358 | 1.0036 | 1.0037 | 97.5344 | 275.452 | 328.965 | 332.363 | 927.183 | 0 | 0 | 0
CO2Y(180) (kg/kg) | 1.0764 | 320 | 45.5912 | 12.6794 | -8.7207 | 0.031786 | 3.5957 | 0.074588 | 1.1417 | 17.3554 | 26.1268 | -0.011279 | 24.3291 | 24.5753 | -0.00027719 | -0.031357 | 0.23084 | 26.1136 | 0.0023709 | 0.03629 | 0.031225 | 11.7012 | 54.2356 | 128.4262 | 20.837 | 118.2706 | 0.010856 | 0.1348 | 1.005 | 1.0037 | 97.535 | 275.432 | 328.882 | 332.21 | 927.213 | 0 | 0 | 0
CO2Y(240) (kg/kg) | 1.0409 | 325 | 42.6787 | 8.4043 | -0.65543 | 0.044891 | 5.0782 | 0.055231 | 0.77671 | 17.5761 | 25.1415 | -0.0012443 | 23.4087 | 23.6466 | -2.9423e-05 | -0.0033284 | 0.23084 | 26.1136 | 0.0024794 | 0.034867 | 0.029472 | 11.853 | 54.0802 | 128.2411 | 20.8391 | 109.5044 | 0.01167 | 0.13465 | 1.0038 | 1.0037 | 97.5334 | 275.446 | 328.841 | 332.183 | 927.237 | 0 | 0 | 0
CO2Y(300) (kg/kg) | 1.0136 | 330 | 44.2017 | 9.3436 | -4.7056 | 0.041819 | 4.7307 | 0.059186 | 0.85054 | 17.7933 | 25.8321 | -0.0081023 | 24.0464 | 24.2875 | -0.00019678 | -0.022261 | 0.23084 | 26.1136 | 0.0024751 | 0.035569 | 0.030404 | 12.0027 | 53.919 | 127.9945 | 20.8387 | 115.5776 | 0.011381 | 0.134 | 1.0046 | 1.0037 | 97.534 | 275.421 | 328.768 | 332.065 | 927.254 | 0 | 0 | 0
CO2Y(360) (kg/kg) | 0.98665 | 335 | 42.5334 | 9.724 | -4.8104 | 0.038667 | 4.3741 | 0.060397 | 0.87592 | 18.0101 | 25.1546 | -0.0078638 | 23.415 | 23.6529 | -0.000186 | -0.021041 | 0.23084 | 26.1136 | 0.0023353 | 0.033869 | 0.029185 | 12.1516 | 53.7615 | 127.8241 | 20.8402 | 109.5914 | 0.011073 | 0.13199 | 1.0049 | 1.004 | 97.536 | 275.42 | 328.759 | 332.098 | 927.296 | 0 | 0 | 0
|  | 340 | 42.4094 | 8.6129 | -8.228 | 0.043527 | 4.9239 | 0.051983 | 0.83857 | 18.2225 | 25.8457 | -0.014747 | 24.0496 | 24.2857 | -0.00035814 | -0.040514 | 0.23084 | 26.1136 | 0.0022627 | 0.036501 | 0.029492 | 12.2983 | 53.5955 | 127.5988 | 20.8419 | 115.6541 | 0.010526 | 0.13633 | 1.0058 | 1.0042 | 97.5312 | 275.371 | 328.64 | 331.866 | 927.265 | 0 | 0 | 0
User-defined Test Averages |  | 345 | 40.6757 | 8.5214 | -5.1127 | 0.042197 | 4.7734 | 0.052692 | 0.80723 | 18.4302 | 24.807 | -0.0092524 | 23.086 | 23.3172 | -0.00021574 | -0.024405 | 0.23084 | 26.1136 | 0.0022234 | 0.034062 | 0.028164 | 12.4425 | 53.4208 | 127.3957 | 20.8424 | 106.5581 | 0.010741 | 0.13375 | 1.0054 | 1.0043 | 97.5304 | 275.389 | 328.68 | 331.972 | 927.195 | 0 | 0 | 0
HRR(0-53) (kW/mｲ) | -0.18414 | 350 | 42.9261 | 9.7602 | -8.5819 | 0.038879 | 4.3981 | 0.063179 | 0.88731 | 18.6392 | 25.5696 | -0.013884 | 23.7947 | 24.0313 | -0.00033365 | -0.037744 | 0.23084 | 26.1136 | 0.0024563 | 0.034498 | 0.029543 | 12.5867 | 53.2548 | 127.1795 | 20.8406 | 113.2057 | 0.011406 | 0.13217 | 1.0062 | 1.0046 | 97.5365 | 275.326 | 328.667 | 331.935 | 927.142 | 0 | 0 | 0
EHC(0-53) (MJ/kg) | 0.17293 | 355 | 41.8318 | 9.126 | -4.7384 | 0.040521 | 4.5838 | 0.052985 | 0.85607 | 18.8511 | 25.5148 | -0.0080057 | 23.7455 | 23.9831 | -0.000192 | -0.02172 | 0.23084 | 26.1136 | 0.002147 | 0.034689 | 0.028858 | 12.7327 | 53.1016 | 127.0013 | 20.8428 | 112.7299 | 0.010174 | 0.13286 | 1.0057 | 1.0048 | 97.5339 | 275.348 | 328.692 | 331.98 | 927.182 | 0 | 0 | 0
MLR(0-53) (g/s) | -0.011825 | 360 | 40.9078 | 9.1088 | -5.5644 | 0.0397 | 4.491 | 0.057875 | 0.85345 | 19.0579 | 24.9004 | -0.0094467 | 23.1609 | 23.3846 | -0.00022091 | -0.02499 | 0.23084 | 26.1136 | 0.0022977 | 0.033882 | 0.028292 | 12.8756 | 52.9387 | 126.7763 | 20.8423 | 107.3069 | 0.011014 | 0.13293 | 1.0061 | 1.005 | 97.532 | 275.345 | 328.51 | 331.682 | 927.28 | 0 | 0 | 0
SEA(0-53) (mｲ/kg) | -59.4891 | 365 | 42.1599 | 9.0271 | -8.9426 | 0.041286 | 4.6704 | 0.065305 | 0.80737 | 19.2656 | 25.4506 | -0.015438 | 23.6772 | 23.9147 | -0.00036921 | -0.041765 | 0.23084 | 26.1136 | 0.0026962 | 0.033333 | 0.029045 | 13.019 | 52.7824 | 126.6018 | 20.8419 | 112.1224 | 0.012427 | 0.12958 | 1.007 | 1.0053 | 97.5329 | 275.341 | 328.574 | 331.869 | 927.171 | 0 | 0 | 0
COY(0-53) (kg/kg) | -0.012153 | 370 | 43.0202 | 9.0776 | -5.4044 | 0.041894 | 4.7391 | 0.064415 | 0.74324 | 19.4785 | 25.5438 | -0.0094337 | 23.7635 | 24.0001 | -0.00022641 | -0.025612 | 0.23084 | 26.1136 | 0.0026986 | 0.031137 | 0.029179 | 13.1645 | 52.6447 | 126.3649 | 20.8418 | 112.9433 | 0.012397 | 0.12361 | 1.0066 | 1.0055 | 97.5353 | 275.345 | 328.567 | 331.838 | 927.192 | 0 | 0 | 0
CO2Y(0-53) (kg/kg) | -0.0088653 | 375 | 39.9181 | 9.2002 | -7.6665 | 0.038355 | 4.3388 | 0.06918 | 0.93566 | 19.6859 | 25.6964 | -0.0122 | 23.8858 | 24.1023 | -0.00029405 | -0.033264 | 0.23084 | 26.1136 | 0.0026534 | 0.035888 | 0.028206 | 13.308 | 52.4957 | 126.1873 | 20.8458 | 114.2025 | 0.01215 | 0.1353 | 1.0071 | 1.0057 | 97.5359 | 275.342 | 328.297 | 331.273 | 927.325 | 0 | 0 | 0
HRR(53-2855) (kW/mｲ) | 56.4355 | 380 | 41.1153 | 8.7695 | -5.081 | 0.041446 | 4.6884 | 0.062876 | 0.8065 | 19.8885 | 25.0935 | -0.0089391 | 23.3333 | 23.5578 | -0.00021059 | -0.023822 | 0.23084 | 26.1136 | 0.0026059 | 0.033426 | 0.028457 | 13.4496 | 52.3381 | 125.9744 | 20.8425 | 108.9437 | 0.012211 | 0.13105 | 1.0071 | 1.0061 | 97.5334 | 275.329 | 328.409 | 331.568 | 927.232 | 0 | 0 | 0
EHC(53-2855) (MJ/kg) | 12.259 | 385 | 42.2509 | 9.6865 | -5.9246 | 0.038559 | 4.3618 | 0.066055 | 0.8649 | 20.0969 | 25.6132 | -0.0095054 | 23.8113 | 24.0334 | -0.00022845 | -0.025842 | 0.23084 | 26.1136 | 0.002547 | 0.033349 | 0.029039 | 13.5934 | 52.1997 | 125.7787 | 20.8426 | 113.4782 | 0.011756 | 0.12907 | 1.0073 | 1.0062 | 97.5346 | 275.335 | 328.336 | 331.398 | 927.208 | 0 | 0 | 0
MLR(53-2855) (g/s) | 0.040671 | 390 | 41.3756 | 9.0079 | -7.9814 | 0.040605 | 4.5933 | 0.063997 | 0.79164 | 20.3059 | 25.1559 | -0.013734 | 23.3826 | 23.5971 | -0.00032408 | -0.036661 | 0.23084 | 26.1136 | 0.0025986 | 0.032144 | 0.028401 | 13.737 | 52.0665 | 125.5831 | 20.843 | 109.4455 | 0.012154 | 0.12748 | 1.0082 | 1.0066 | 97.5328 | 275.336 | 328.287 | 331.298 | 928.357 | 0 | 0 | 0
SEA(53-2855) (mｲ/kg) | -3.753 | 395 | 40.8492 | 8.0624 | -0.2109 | 0.044789 | 5.0666 | 0.058015 | 0.76592 | 20.5115 | 25.6215 | -0.00039315 | 23.8084 | 24.0263 | -9.4458e-06 | -0.0010685 | 0.23084 | 26.1136 | 0.0025984 | 0.034305 | 0.028447 | 13.8791 | 51.9279 | 125.3704 | 20.8447 | 113.5009 | 0.01196 | 0.1315 | 1.0068 | 1.0067 | 97.5301 | 275.334 | 328.189 | 331.193 | 927.146 | 0 | 0 | 0
COY(53-2855) (kg/kg) | 0.065529 | 400 | 42.9525 | 9.0245 | -9.6083 | 0.042075 | 4.7596 | 0.06054 | 0.78947 | 20.721 | 25.5275 | -0.016877 | 23.7274 | 23.9543 | -0.00040427 | -0.045731 | 0.23084 | 26.1136 | 0.0025472 | 0.033216 | 0.029398 | 14.0237 | 51.8025 | 125.1436 | 20.8409 | 112.6996 | 0.011791 | 0.12902 | 1.0089 | 1.007 | 97.5307 | 275.356 | 328.278 | 331.417 | 927.147 | 0 | 0 | 0
CO2Y(53-2855) (kg/kg) | 0.95336 | 405 | 42.9364 | 9.7038 | -8.3945 | 0.039114 | 4.4247 | 0.065307 | 0.84889 | 20.9357 | 25.758 | -0.01358 | 23.9455 | 24.1786 | -0.00032834 | -0.037143 | 0.23084 | 26.1136 | 0.0025544 | 0.033203 | 0.029391 | 14.1707 | 51.6932 | 124.9505 | 20.8419 | 114.7627 | 0.011728 | 0.12822 | 1.0086 | 1.007 | 97.5325 | 275.355 | 328.33 | 331.527 | 927.127 | 0 | 0 | 0
|  | 410 | 42.6388 | 9.4774 | -10.7 | 0.039771 | 4.499 | 0.065415 | 0.84575 | 21.1497 | 25.7 | -0.017641 | 23.8902 | 24.1234 | -0.00042555 | -0.048139 | 0.23084 | 26.1136 | 0.0026016 | 0.033637 | 0.029314 | 14.3175 | 51.5846 | 124.7483 | 20.8419 | 114.2397 | 0.011941 | 0.12952 | 1.0092 | 1.0072 | 97.5327 | 275.359 | 328.311 | 331.516 | 927.155 | 0 | 0 | 0
C-factor | 0.043568 | 415 | 41.4755 | 9.475 | -7.0204 | 0.038696 | 4.3774 | 0.070261 | 0.86116 | 21.36 | 25.6418 | -0.011285 | 23.8385 | 24.0736 | -0.00027166 | -0.030731 | 0.23084 | 26.1136 | 0.0027188 | 0.033323 | 0.028684 | 14.4624 | 51.4698 | 124.5546 | 20.8439 | 113.7343 | 0.012437 | 0.12891 | 1.0085 | 1.0072 | 97.5313 | 275.376 | 328.344 | 331.583 | 927.745 | 0 | 0 | 0
Time to ignition (s) | 53 | 420 | 41.6736 | 10.5579 | -6.0245 | 0.034893 | 3.9472 | 0.07991 | 0.9599 | 21.5678 | 25.9836 | -0.0086146 | 24.1598 | 24.402 | -0.00021021 | -0.02378 | 0.23084 | 26.1136 | 0.0027883 | 0.033494 | 0.028846 | 14.6063 | 51.352 | 124.3631 | 20.8447 | 116.8042 | 0.012569 | 0.12822 | 1.0082 | 1.0073 | 97.5308 | 275.374 | 328.393 | 331.684 | 927.139 | 0 | 0 | 0
|  | 425 | 40.5671 | 7.9841 | -4.5941 | 0.044916 | 5.081 | 0.059223 | 0.72589 | 21.7734 | 25.2941 | -0.0086847 | 23.5218 | 23.7599 | -0.00020635 | -0.023342 | 0.23084 | 26.1136 | 0.0026601 | 0.032604 | 0.028059 | 14.7485 | 51.2316 | 124.1909 | 20.8448 | 110.7014 | 0.012347 | 0.12821 | 1.0082 | 1.0072 | 97.5315 | 275.357 | 328.436 | 331.761 | 926.44 | 0 | 0 | 0
|  | 430 | 40.3637 | 9.2387 | -4.7696 | 0.038622 | 4.369 | 0.062113 | 0.85843 | 21.9758 | 25.1701 | -0.0077955 | 23.4024 | 23.6303 | -0.00018421 | -0.020838 | 0.23084 | 26.1136 | 0.0023989 | 0.033154 | 0.027929 | 14.8885 | 51.1064 | 123.932 | 20.8448 | 109.6001 | 0.011328 | 0.13007 | 1.008 | 1.0071 | 97.5329 | 275.381 | 328.379 | 331.576 | 927.331 | 0 | 0 | 0
|  | 435 | 40.7282 | 10.0287 | -10.0664 | 0.035901 | 4.0612 | 0.06781 | 0.93412 | 22.1785 | 25.6029 | -0.015035 | 23.8043 | 24.037 | -0.00036139 | -0.040881 | 0.23084 | 26.1136 | 0.0024344 | 0.033535 | 0.0282 | 15.0288 | 50.985 | 123.8006 | 20.8455 | 113.399 | 0.011305 | 0.12958 | 1.0089 | 1.0071 | 97.5321 | 275.377 | 328.371 | 331.582 | 927.414 | 0 | 0 | 0
|  | 440 | 41.4315 | 7.8184 | -5.3856 | 0.046845 | 5.2993 | 0.057027 | 0.70449 | 22.3839 | 26.1544 | -0.010275 | 24.315 | 24.554 | -0.00025229 | -0.02854 | 0.23084 | 26.1136 | 0.0026714 | 0.033002 | 0.028595 | 15.1708 | 50.8725 | 123.5581 | 20.8462 | 118.3271 | 0.012035 | 0.12642 | 1.0081 | 1.007 | 97.5316 | 275.358 | 328.344 | 331.571 | 927.714 | 0 | 0 | 0
|  | 445 | 39.9305 | 9.2522 | -9.4574 | 0.038152 | 4.3158 | 0.069187 | 0.8467 | 22.5873 | 25.1984 | -0.015258 | 23.4202 | 23.648 | -0.00036082 | -0.040816 | 0.23084 | 26.1136 | 0.0026396 | 0.032303 | 0.02766 | 15.3114 | 50.758 | 123.3536 | 20.8458 | 109.8067 | 0.012305 | 0.12775 | 1.0086 | 1.0068 | 97.5321 | 275.37 | 328.259 | 331.452 | 927.407 | 0 | 0 | 0
|  | 450 | 40.6763 | 9.1682 | -5.9198 | 0.03922 | 4.4367 | 0.067381 | 0.79673 | 22.7888 | 25.4486 | -0.0097212 | 23.6555 | 23.8834 | -0.00023217 | -0.026264 | 0.23084 | 26.1136 | 0.0026427 | 0.031248 | 0.027906 | 15.4504 | 50.6418 | 123.167 | 20.8459 | 112.0108 | 0.012211 | 0.12419 | 1.0076 | 1.0065 | 97.5313 | 275.366 | 328.298 | 331.461 | 927.319 | 0 | 0 | 0
|  | 455 | 39.7343 | 8.8474 | -9.0876 | 0.039701 | 4.4911 | 0.072544 | 0.81207 | 22.9898 | 25.9553 | -0.014829 | 24.1137 | 24.3298 | -0.00036079 | -0.040813 | 0.23084 | 26.1136 | 0.0028801 | 0.03224 | 0.027643 | 15.5892 | 50.5271 | 122.9611 | 20.8488 | 116.454 | 0.012947 | 0.12513 | 1.008 | 1.0063 | 97.5318 | 275.386 | 328.123 | 331.064 | 927.342 | 0 | 0 | 0
|  | 460 | 39.1903 | 9.0368 | -5.6625 | 0.038337 | 4.3367 | 0.080221 | 0.82769 | 23.1872 | 25.6375 | -0.0090356 | 23.8131 | 24.025 | -0.00021708 | -0.024557 | 0.23084 | 26.1136 | 0.0030754 | 0.031731 | 0.027347 | 15.7267 | 50.4068 | 122.7713 | 20.8486 | 113.5946 | 0.013877 | 0.12484 | 1.0071 | 1.006 | 97.5315 | 275.367 | 328.05 | 330.968 | 927.284 | 0 | 0 | 0
|  | 465 | 41.9056 | 8.4165 | -5.212 | 0.044014 | 4.979 | 0.068085 | 0.73704 | 23.3899 | 26.5559 | -0.0092139 | 24.6703 | 24.897 | -0.0002294 | -0.02595 | 0.23084 | 26.1136 | 0.0029967 | 0.03244 | 0.028896 | 15.8673 | 50.3008 | 122.5702 | 20.8467 | 121.899 | 0.013142 | 0.12378 | 1.0067 | 1.0056 | 97.5311 | 275.353 | 328.106 | 331.121 | 927.119 | 0 | 0 | 0
|  | 470 | 39.8647 | 8.3963 | -1.2685 | 0.041971 | 4.7479 | 0.072892 | 0.76877 | 23.5943 | 26.3912 | -0.0021521 | 24.5129 | 24.7389 | -5.3242e-05 | -0.0060228 | 0.23084 | 26.1136 | 0.0030594 | 0.032267 | 0.027791 | 16.009 | 50.2007 | 122.3401 | 20.8499 | 120.37 | 0.01346 | 0.12385 | 1.0055 | 1.0053 | 97.5299 | 275.353 | 328.047 | 331.071 | 927.687 | 0 | 0 | 0
|  | 475 | 37.9299 | 8.5563 | -6.6632 | 0.039188 | 4.433 | 0.077126 | 0.80471 | 23.7888 | 25.3707 | -0.010978 | 23.5635 | 23.7844 | -0.00026112 | -0.029538 | 0.23084 | 26.1136 | 0.0030224 | 0.031535 | 0.026614 | 16.145 | 50.0817 | 122.1523 | 20.8502 | 111.2341 | 0.013791 | 0.12518 | 1.0061 | 1.0049 | 97.5297 | 275.34 | 328.025 | 331.1 | 927.043 | 0 | 0 | 0
|  | 480 | 38.8582 | 8.7591 | -5.337 | 0.039217 | 4.4363 | 0.079747 | 0.79547 | 23.9808 | 25.5789 | -0.0087256 | 23.7622 | 23.9874 | -0.0002093 | -0.023677 | 0.23084 | 26.1136 | 0.0031275 | 0.031196 | 0.027106 | 16.2793 | 49.9599 | 121.9459 | 20.8493 | 113.0924 | 0.014116 | 0.12365 | 1.0055 | 1.0045 | 97.5282 | 275.328 | 328.098 | 331.208 | 927.052 | 0 | 0 | 0
|  | 485 | 39.2089 | 11.3472 | -3.4985 | 0.030546 | 3.4554 | 0.10098 | 1.0071 | 24.1759 | 25.2762 | -0.0045087 | 23.4793 | 23.7018 | -0.00010686 | -0.012089 | 0.23084 | 26.1136 | 0.0030846 | 0.030762 | 0.027212 | 16.4151 | 49.8473 | 121.7679 | 20.8477 | 110.4233 | 0.014092 | 0.12348 | 1.0049 | 1.0044 | 97.5291 | 275.32 | 328.075 | 331.184 | 927.093 | 0 | 0 | 0
|  | 490 | 38.7395 | 8.2747 | -6.6857 | 0.041386 | 4.6817 | 0.074378 | 0.76913 | 24.3708 | 25.7333 | -0.011475 | 23.8991 | 24.1136 | -0.00027669 | -0.0313 | 0.23084 | 26.1136 | 0.0030782 | 0.031831 | 0.02712 | 16.551 | 49.7363 | 121.618 | 20.8498 | 114.4304 | 0.013842 | 0.12479 | 1.0056 | 1.0043 | 97.5295 | 275.316 | 328.008 | 330.952 | 927.132 | 0 | 0 | 0
|  | 495 | 38.54 | 7.5531 | -6.3144 | 0.045106 | 5.1025 | 0.066525 | 0.67777 | 24.564 | 25.5863 | -0.011877 | 23.7597 | 23.9799 | -0.00028482 | -0.03222 | 0.23084 | 26.1136 | 0.0030007 | 0.030572 | 0.02679 | 16.6857 | 49.6243 | 121.3616 | 20.8504 | 113.1129 | 0.0136 | 0.12202 | 1.0056 | 1.0042 | 97.5311 | 275.316 | 327.97 | 331.01 | 927.069 | 0 | 0 | 0
|  | 500 | 38.6572 | 8.5778 | -8.4081 | 0.039839 | 4.5067 | 0.072037 | 0.76331 | 24.757 | 25.6225 | -0.013951 | 23.7928 | 24.0113 | -0.00033497 | -0.037893 | 0.23084 | 26.1136 | 0.0028699 | 0.03041 | 0.026777 | 16.8197 | 49.514 | 121.1786 | 20.8506 | 113.431 | 0.013055 | 0.12149 | 1.0058 | 1.0042 | 97.5324 | 275.317 | 327.963 | 330.974 | 926.941 | 0 | 0 | 0
|  | 505 | 37.3822 | 8.4862 | -8.0512 | 0.038941 | 4.4051 | 0.072696 | 0.7805 | 24.9471 | 24.8817 | -0.013453 | 23.0989 | 23.3047 | -0.00031352 | -0.035466 | 0.23084 | 26.1136 | 0.0028308 | 0.030393 | 0.026066 | 16.9518 | 49.4002 | 120.9591 | 20.8504 | 106.9389 | 0.013237 | 0.12377 | 1.0057 | 1.0041 | 97.5331 | 275.333 | 327.876 | 330.798 | 927.02 | 0 | 0 | 0
|  | 510 | 38.0463 | 9.0241 | -3.4619 | 0.03727 | 4.2161 | 0.078758 | 0.81546 | 25.1357 | 25.2107 | -0.0054645 | 23.4007 | 23.6114 | -0.00012902 | -0.014595 | 0.23084 | 26.1136 | 0.0029353 | 0.030392 | 0.026468 | 17.0831 | 49.2856 | 120.7882 | 20.8502 | 109.7688 | 0.013512 | 0.12272 | 1.0047 | 1.0041 | 97.5342 | 275.33 | 327.826 | 330.777 | 927.251 | 0 | 0 | 0
|  | 515 | 38.3306 | 7.3045 | 4.6715 | 0.046389 | 5.2476 | 0.064485 | 0.63579 | 25.3266 | 25.21 | 0.0091773 | 23.4014 | 23.6129 | 0.0002167 | 0.024514 | 0.23139 | 26.1749 | 0.0029913 | 0.029493 | 0.026507 | 17.2155 | 49.1779 | 120.5747 | 20.85 | 109.7687 | 0.013743 | 0.12038 | 1.0029 | 1.004 | 97.5351 | 275.349 | 327.845 | 330.808 | 927.164 | 0 | 0 | 0
|  | 520 | 36.7372 | 7.7801 | -7.4909 | 0.041742 | 4.7219 | 0.07368 | 0.73707 | 25.5143 | 25.4761 | -0.013108 | 23.6456 | 23.8549 | -0.00031268 | -0.035371 | 0.23193 | 26.2361 | 0.0030755 | 0.030767 | 0.025874 | 17.3465 | 49.0659 | 120.3401 | 20.8533 | 112.0849 | 0.013956 | 0.12286 | 1.0053 | 1.0038 | 97.535 | 275.359 | 327.806 | 330.708 | 927.198 | 0 | 0 | 0
|  | 525 | 36.0851 | 8.4281 | -8.4553 | 0.037849 | 4.2815 | 0.077859 | 0.7926 | 25.6963 | 25.066 | -0.013631 | 23.2669 | 23.4775 | -0.00032002 | -0.036202 | 0.23193 | 26.2361 | 0.0029469 | 0.029999 | 0.025352 | 17.4746 | 48.9454 | 120.1575 | 20.8536 | 108.5144 | 0.01363 | 0.12215 | 1.0048 | 1.0033 | 97.5351 | 275.383 | 327.834 | 330.802 | 927.176 | 0 | 0 | 0
|  | 530 | 37.6041 | 8.4763 | 8.5228 | 0.039218 | 4.4364 | 0.078315 | 0.81095 | 25.8806 | 26.3935 | 0.013527 | 24.49 | 24.7095 | 0.00033424 | 0.03781 | 0.23276 | 26.3307 | 0.0030713 | 0.031803 | 0.026503 | 17.6042 | 48.8313 | 119.9548 | 20.8543 | 120.2683 | 0.013506 | 0.12268 | 1.0012 | 1.0028 | 97.535 | 275.409 | 327.712 | 330.648 | 927.14 | 0 | 0 | 0
|  | 535 | 38.1333 | 8.0861 | -7.4268 | 0.041689 | 4.7159 | 0.075372 | 0.75981 | 26.0699 | 26.1834 | -0.012628 | 24.2987 | 24.5172 | -0.00030961 | -0.035024 | 0.2336 | 26.4252 | 0.0031422 | 0.031675 | 0.026796 | 17.7374 | 48.7288 | 119.7636 | 20.8526 | 118.3789 | 0.013882 | 0.123 | 1.0037 | 1.0022 | 97.5348 | 275.392 | 327.76 | 330.708 | 928.202 | 0 | 0 | 0
|  | 540 | 35.9875 | 7.6471 | -0.75463 | 0.041601 | 4.706 | 0.065699 | 0.72528 | 26.2552 | 25.1215 | -0.0013346 | 23.3131 | 23.5223 | -3.1394e-05 | -0.0035513 | 0.2336 | 26.4252 | 0.0027332 | 0.030173 | 0.025242 | 17.8675 | 48.6208 | 119.542 | 20.8542 | 108.9705 | 0.012723 | 0.12243 | 1.0018 | 1.0017 | 97.5347 | 275.424 | 327.759 | 330.701 | 927.23 | 0 | 0 | 0
|  | 545 | 37.8812 | 9.9696 | -1.5014 | 0.033589 | 3.7997 | 0.08372 | 0.9005 | 26.4399 | 25.6584 | -0.0020991 | 23.8095 | 24.0255 | -5.0432e-05 | -0.0057049 | 0.2336 | 26.4252 | 0.0028121 | 0.030247 | 0.026311 | 17.9964 | 48.5135 | 119.3562 | 20.8524 | 113.6696 | 0.012806 | 0.12096 | 1.0016 | 1.0013 | 97.5359 | 275.399 | 327.733 | 330.706 | 927.224 | 0 | 0 | 0
|  | 550 | 39.1926 | 9.4297 | -7.4871 | 0.036742 | 4.1563 | 0.083112 | 0.79994 | 26.6326 | 25.5912 | -0.011477 | 23.7487 | 23.9689 | -0.00027509 | -0.031119 | 0.2336 | 26.4252 | 0.0030537 | 0.029391 | 0.026984 | 18.1297 | 48.4228 | 119.192 | 20.8497 | 113.0824 | 0.013812 | 0.11897 | 1.0023 | 1.001 | 97.5349 | 275.395 | 327.754 | 330.794 | 927.273 | 0 | 0 | 0
|  | 555 | 37.4169 | 6.8523 | -2.4654 | 0.04827 | 5.4605 | 0.068952 | 0.62802 | 26.8241 | 25.967 | -0.0048943 | 24.0955 | 24.3153 | -0.00011901 | -0.013462 | 0.2336 | 26.4252 | 0.0033284 | 0.030315 | 0.026275 | 18.2628 | 48.3317 | 118.9793 | 20.8536 | 116.4186 | 0.014727 | 0.12021 | 1.0013 | 1.0007 | 97.5378 | 275.39 | 327.729 | 330.718 | 927.209 | 0 | 0 | 0
|  | 560 | 34.9676 | 7.4712 | -6.1343 | 0.041374 | 4.6803 | 0.07627 | 0.71 | 27.0051 | 25.0374 | -0.010823 | 23.2348 | 23.4502 | -0.0002538 | -0.028711 | 0.2336 | 26.4252 | 0.0031556 | 0.029376 | 0.024735 | 18.3903 | 48.2233 | 118.731 | 20.8558 | 108.2411 | 0.014506 | 0.1206 | 1.0027 | 1.0014 | 97.5395 | 275.368 | 327.756 | 330.794 | 927.102 | 0 | 0 | 0
|  | 565 | 38.5813 | 9.255 | -8.7519 | 0.036851 | 4.1687 | 0.084109 | 0.84149 | 27.1889 | 26.2473 | -0.013122 | 24.3523 | 24.5779 | -0.00032252 | -0.036484 | 0.2336 | 26.4252 | 0.0030995 | 0.03101 | 0.026921 | 18.5195 | 48.122 | 118.5643 | 20.8523 | 118.929 | 0.013684 | 0.12114 | 1.0042 | 1.0027 | 97.5391 | 275.348 | 327.684 | 330.72 | 927.075 | 0 | 0 | 0
|  | 570 | 37.7754 | 8.5955 | -7.7285 | 0.03885 | 4.3948 | 0.076043 | 0.76634 | 27.3798 | 24.5864 | -0.013047 | 22.8081 | 23.012 | -0.00030025 | -0.033965 | 0.2336 | 26.4252 | 0.0029542 | 0.029772 | 0.026232 | 18.6524 | 48.0348 | 118.3546 | 20.8486 | 104.3394 | 0.013898 | 0.12307 | 1.0052 | 1.0037 | 97.5389 | 275.343 | 327.637 | 330.566 | 927.218 | 0 | 0 | 0
|  | 575 | 37.6542 | 9.2434 | -8.8498 | 0.036011 | 4.0736 | 0.088194 | 0.85945 | 27.5684 | 25.285 | -0.013463 | 23.4557 | 23.6706 | -0.00031869 | -0.036051 | 0.2336 | 26.4252 | 0.0031759 | 0.030949 | 0.026436 | 18.784 | 47.945 | 118.1792 | 20.8506 | 110.3509 | 0.014461 | 0.12394 | 1.0062 | 1.0047 | 97.5393 | 275.335 | 327.632 | 330.633 | 927.981 | 0 | 0 | 0
|  | 580 | 39.1341 | 7.696 | -7.8474 | 0.044951 | 5.085 | 0.070609 | 0.66634 | 27.7604 | 25.8579 | -0.014563 | 23.9923 | 24.222 | -0.00035275 | -0.039904 | 0.2336 | 26.4252 | 0.0031739 | 0.029953 | 0.027087 | 18.9178 | 47.8627 | 117.9813 | 20.8504 | 115.4329 | 0.014165 | 0.11962 | 1.007 | 1.0054 | 97.5355 | 275.361 | 327.701 | 330.839 | 927.144 | 0 | 0 | 0
|  | 585 | 37.5747 | 7.1361 | -5.2818 | 0.046546 | 5.2654 | 0.069028 | 0.61651 | 27.9521 | 25.3942 | -0.010336 | 23.5628 | 23.786 | -0.00024585 | -0.027811 | 0.2336 | 26.4252 | 0.003213 | 0.028696 | 0.026066 | 19.0507 | 47.7814 | 117.7388 | 20.8523 | 111.3333 | 0.014556 | 0.11775 | 1.0073 | 1.0061 | 97.5385 | 275.355 | 327.712 | 330.816 | 927.086 | 0 | 0 | 0
|  | 590 | 37.2547 | 8.663 | 3.7617 | 0.038016 | 4.3004 | 0.090729 | 0.75929 | 28.1392 | 25.7012 | 0.0059424 | 23.8443 | 24.0646 | 0.000143 | 0.016177 | 0.23396 | 26.4656 | 0.0034491 | 0.028865 | 0.026013 | 19.1809 | 47.6936 | 117.5281 | 20.8536 | 114.0255 | 0.01535 | 0.1173 | 1.0062 | 1.0068 | 97.5382 | 275.341 | 327.665 | 330.693 | 926.953 | 0 | 0 | 0
|  | 595 | 34.7443 | 7.3891 | -8.0037 | 0.041567 | 4.7021 | 0.08127 | 0.69547 | 28.3192 | 25.2163 | -0.014089 | 23.395 | 23.6136 | -0.00033269 | -0.037634 | 0.23431 | 26.5061 | 0.0033781 | 0.028908 | 0.024632 | 19.3075 | 47.5953 | 117.3461 | 20.8568 | 109.7662 | 0.015326 | 0.11883 | 1.0091 | 1.0074 | 97.5357 | 275.352 | 327.673 | 330.735 | 927.034 | 0 | 0 | 0
|  | 600 | 34.4644 | 8.5303 | -4.7771 | 0.035716 | 4.0402 | 0.085444 | 0.79054 | 28.4922 | 24.6269 | -0.0073979 | 22.8514 | 23.0632 | -0.00017062 | -0.019301 | 0.23431 | 26.5061 | 0.0030517 | 0.028235 | 0.024247 | 19.4297 | 47.487 | 117.1211 | 20.8561 | 104.7096 | 0.014287 | 0.11884 | 1.0087 | 1.0078 | 97.5353 | 275.358 | 327.72 | 330.758 | 927.121 | 0 | 0 | 0
|  | 605 | 36.5993 | 7.8806 | -1.4877 | 0.041055 | 4.6442 | 0.078116 | 0.7163 | 28.6699 | 25.595 | -0.002548 | 23.7474 | 23.9701 | -6.1076e-05 | -0.006909 | 0.23431 | 26.5061 | 0.0032071 | 0.029408 | 0.025645 | 19.5545 | 47.3882 | 116.9764 | 20.8545 | 113.0931 | 0.01443 | 0.119 | 1.0081 | 1.0078 | 97.5364 | 275.337 | 327.689 | 330.762 | 927.543 | 0 | 0 | 0
|  | 610 | 34.8084 | 7.1422 | -7.4462 | 0.043083 | 4.8737 | 0.068012 | 0.71177 | 28.8484 | 25.1873 | -0.013607 | 23.3654 | 23.5765 | -0.00032081 | -0.03629 | 0.23431 | 26.5061 | 0.0029302 | 0.030665 | 0.024757 | 19.6805 | 47.2925 | 116.7135 | 20.8562 | 109.5011 | 0.013502 | 0.12351 | 1.0098 | 1.0083 | 97.5384 | 275.345 | 327.636 | 330.596 | 927.593 | 0 | 0 | 0
|  | 615 | 36.2489 | 7.3967 | -4.4872 | 0.043322 | 4.9007 | 0.070672 | 0.68603 | 29.026 | 25.2927 | -0.0082045 | 23.4707 | 23.6935 | -0.00019439 | -0.02199 | 0.23431 | 26.5061 | 0.0030616 | 0.02972 | 0.025445 | 19.806 | 47.1968 | 116.5488 | 20.8541 | 110.4551 | 0.01399 | 0.12072 | 1.0093 | 1.0083 | 97.5396 | 275.343 | 327.74 | 330.851 | 928.358 | 0 | 0 | 0
|  | 620 | 36.6041 | 7.9618 | -0.54745 | 0.040642 | 4.5975 | 0.073624 | 0.74776 | 29.2082 | 25.4553 | -0.00093324 | 23.6208 | 23.8409 | -2.2249e-05 | -0.0025169 | 0.23431 | 26.5061 | 0.0029922 | 0.03039 | 0.025712 | 19.9339 | 47.11 | 116.2846 | 20.8538 | 111.8761 | 0.013628 | 0.12195 | 1.0085 | 1.0084 | 97.5394 | 275.32 | 327.731 | 330.784 | 927.185 | 0 | 0 | 0
|  | 625 | 37.7187 | 9.667 | -8.4061 | 0.034492 | 3.9018 | 0.089873 | 0.86595 | 29.394 | 25.4551 | -0.012168 | 23.6139 | 23.8278 | -0.00028994 | -0.032799 | 0.23431 | 26.5061 | 0.0030999 | 0.029868 | 0.026277 | 20.0638 | 47.0304 | 116.1447 | 20.8517 | 111.8424 | 0.014065 | 0.1206 | 1.0098 | 1.0084 | 97.5394 | 275.332 | 327.637 | 330.605 | 927.328 | 0 | 0 | 0
|  | 630 | 36.6645 | 7.0579 | -0.11386 | 0.045922 | 5.1948 | 0.072305 | 0.67024 | 29.5799 | 25.6102 | -0.00021809 | 23.7567 | 23.9741 | -5.2286e-06 | -0.00059147 | 0.23431 | 26.5061 | 0.0033204 | 0.030779 | 0.025933 | 20.1944 | 46.9523 | 115.9198 | 20.8535 | 113.2045 | 0.014879 | 0.12248 | 1.0083 | 1.0082 | 97.5402 | 275.326 | 327.623 | 330.62 | 927.252 | 0 | 0 | 0
|  | 635 | 37.1599 | 7.4068 | -11.2532 | 0.04435 | 5.017 | 0.062071 | 0.72752 | 29.7645 | 25.8875 | -0.020583 | 24.0217 | 24.2469 | -0.00049909 | -0.056458 | 0.23431 | 26.5061 | 0.0027529 | 0.032266 | 0.026205 | 20.3247 | 46.8732 | 115.6999 | 20.8536 | 115.7068 | 0.012469 | 0.12541 | 1.0105 | 1.0081 | 97.5395 | 275.341 | 327.728 | 330.8 | 927.133 | 0 | 0 | 0
|  | 640 | 36.7322 | 8.1381 | -7.4711 | 0.0399 | 4.5136 | 0.072396 | 0.77016 | 29.9492 | 25.6301 | -0.012422 | 23.7784 | 23.9967 | -0.0002981 | -0.033722 | 0.23431 | 26.5061 | 0.0028886 | 0.030729 | 0.025793 | 20.4547 | 46.7957 | 115.4812 | 20.8541 | 113.3959 | 0.013127 | 0.12229 | 1.0097 | 1.0083 | 97.5403 | 275.348 | 327.667 | 330.675 | 927.163 | 0 | 0 | 0
|  | 645 | 37.3509 | 8.4465 | -9.9481 | 0.039091 | 4.4221 | 0.081567 | 0.7691 | 30.1344 | 25.5374 | -0.01626 | 23.6959 | 23.916 | -0.00038888 | -0.043991 | 0.23431 | 26.5061 | 0.0031885 | 0.030065 | 0.026144 | 20.5845 | 46.7201 | 115.2969 | 20.8525 | 112.5941 | 0.014384 | 0.12086 | 1.0103 | 1.0084 | 97.5414 | 275.346 | 327.715 | 330.758 | 927.115 | 0 | 0 | 0
|  | 650 | 37.7958 | 8.864 | -4.56 | 0.037694 | 4.264 | 0.081603 | 0.86235 | 30.3223 | 26.0556 | -0.0070507 | 24.1674 | 24.378 | -0.00017188 | -0.019444 | 0.23431 | 26.5061 | 0.0030759 | 0.032505 | 0.026713 | 20.7167 | 46.6497 | 115.0899 | 20.8524 | 117.1644 | 0.01368 | 0.12548 | 1.0096 | 1.0088 | 97.5379 | 275.351 | 327.588 | 330.443 | 927.205 | 0 | 0 | 0
|  | 655 | 38.759 | 8.5346 | -11.4098 | 0.040146 | 4.5414 | 0.075186 | 0.83605 | 30.5137 | 26.0103 | -0.018809 | 24.1317 | 24.3523 | -0.00045805 | -0.051816 | 0.23431 | 26.5061 | 0.0030184 | 0.033564 | 0.027372 | 20.8519 | 46.5858 | 114.915 | 20.8499 | 116.788 | 0.013473 | 0.12831 | 1.0107 | 1.0085 | 97.5394 | 275.382 | 327.674 | 330.669 | 927.148 | 0 | 0 | 0
|  | 660 | 39.7709 | 7.9673 | -7.717 | 0.044127 | 4.9918 | 0.061267 | 0.71958 | 30.71 | 25.5819 | -0.014204 | 23.7428 | 23.9736 | -0.00034053 | -0.038522 | 0.23431 | 26.5061 | 0.0027036 | 0.031753 | 0.027518 | 20.9891 | 46.5303 | 114.6874 | 20.8478 | 113.0132 | 0.012401 | 0.12507 | 1.0102 | 1.0085 | 97.5397 | 275.371 | 327.792 | 330.979 | 927.169 | 0 | 0 | 0
|  | 665 | 39.9248 | 9.5622 | -9.3561 | 0.036909 | 4.1753 | 0.079257 | 0.79705 | 30.9093 | 25.4377 | -0.014483 | 23.6146 | 23.8435 | -0.00034533 | -0.039064 | 0.23431 | 26.5061 | 0.0029253 | 0.029419 | 0.027333 | 21.1262 | 46.4801 | 114.4855 | 20.8479 | 111.7696 | 0.013364 | 0.11949 | 1.0102 | 1.0085 | 97.5397 | 275.363 | 327.871 | 331.048 | 927.097 | 0 | 0 | 0
|  | 670 | 37.1615 | 7.3825 | -2.0795 | 0.044498 | 5.0337 | 0.075089 | 0.61011 | 31.102 | 25.3417 | -0.0038975 | 23.5218 | 23.7423 | -9.2535e-05 | -0.010468 | 0.23431 | 26.5061 | 0.0033413 | 0.027149 | 0.025658 | 21.2587 | 46.4209 | 114.3019 | 20.8535 | 110.9098 | 0.015107 | 0.11389 | 1.009 | 1.0086 | 97.5402 | 275.353 | 327.819 | 330.893 | 927.033 | 0 | 0 | 0
|  | 675 | 35.4569 | 6.4957 | 1.6704 | 0.048253 | 5.4585 | 0.078729 | 0.55461 | 31.2835 | 24.871 | 0.0034623 | 23.076 | 23.2797 | 8.0601e-05 | 0.0091178 | 0.23452 | 26.5289 | 0.0037989 | 0.026762 | 0.024855 | 21.385 | 46.346 | 114.0453 | 20.8547 | 106.7869 | 0.017267 | 0.1142 | 1.0083 | 1.0087 | 97.5401 | 275.362 | 327.692 | 330.585 | 927.073 | 0 | 0 | 0
|  | 680 | 34.4489 | 7.9652 | -1.4664 | 0.038232 | 4.3249 | 0.1052 | 0.71923 | 31.4583 | 25.8279 | -0.0023188 | 23.9637 | 24.1783 | -5.6064e-05 | -0.0063421 | 0.23472 | 26.5517 | 0.0040222 | 0.027498 | 0.024515 | 21.5084 | 46.2622 | 113.8358 | 20.8593 | 115.1616 | 0.017576 | 0.11345 | 1.0091 | 1.0089 | 97.5403 | 275.376 | 327.691 | 330.625 | 926.971 | 0 | 0 | 0
|  | 685 | 34.7776 | 8.1732 | -8.7837 | 0.037615 | 4.2551 | 0.094035 | 0.86938 | 31.6314 | 26.249 | -0.013465 | 24.3367 | 24.5384 | -0.0003304 | -0.037375 | 0.23472 | 26.5517 | 0.0035371 | 0.032701 | 0.025295 | 21.633 | 46.1772 | 113.6521 | 20.858 | 118.861 | 0.015407 | 0.12537 | 1.0107 | 1.0092 | 97.5409 | 275.358 | 327.452 | 330.166 | 927.042 | 0 | 0 | 0
|  | 690 | 37.2613 | 7.3894 | -6.1754 | 0.044576 | 5.0425 | 0.072489 | 0.61533 | 31.8114 | 25.0685 | -0.011737 | 23.2501 | 23.4545 | -0.00027528 | -0.03114 | 0.23472 | 26.5517 | 0.0032313 | 0.027429 | 0.02571 | 21.7605 | 46.1035 | 113.4501 | 20.8524 | 108.447 | 0.014801 | 0.11539 | 1.0109 | 1.0096 | 97.542 | 275.38 | 327.563 | 330.443 | 927.083 | 0 | 0 | 0
|  | 695 | 35.9636 | 7.6025 | -4.0166 | 0.041817 | 4.7305 | 0.090515 | 0.69275 | 31.9945 | 25.4732 | -0.0070512 | 23.6174 | 23.821 | -0.00016797 | -0.019001 | 0.23472 | 26.5517 | 0.0037851 | 0.028969 | 0.025462 | 21.8884 | 46.0353 | 113.217 | 20.8547 | 111.9388 | 0.016838 | 0.11823 | 1.0108 | 1.01 | 97.5424 | 275.39 | 327.453 | 330.275 | 928.519 | 0 | 0 | 0
|  | 700 | 37.9275 | 7.9605 | -9.1688 | 0.042118 | 4.7645 | 0.06944 | 0.71633 | 32.1792 | 25.53 | -0.016178 | 23.6641 | 23.8707 | -0.00038617 | -0.043685 | 0.23472 | 26.5517 | 0.0029247 | 0.030171 | 0.026368 | 22.018 | 45.9703 | 113.0295 | 20.8517 | 112.41 | 0.013319 | 0.12116 | 1.0122 | 1.0103 | 97.5441 | 275.395 | 327.371 | 330.229 | 927.201 | 0 | 0 | 0
|  | 705 | 38.0453 | 7.9166 | -7.1564 | 0.042483 | 4.8058 | 0.071275 | 0.69408 | 32.3692 | 25.0403 | -0.012983 | 23.2121 | 23.4165 | -0.00030403 | -0.034392 | 0.23472 | 26.5517 | 0.003028 | 0.029487 | 0.026366 | 22.1498 | 45.9137 | 112.7957 | 20.8499 | 108.148 | 0.013977 | 0.12088 | 1.0122 | 1.0107 | 97.5396 | 275.407 | 327.396 | 330.28 | 927.237 | 0 | 0 | 0
|  | 710 | 39.0788 | 8.3028 | -3.0209 | 0.041607 | 4.7067 | 0.070266 | 0.74225 | 32.562 | 25.2865 | -0.005315 | 23.4411 | 23.6481 | -0.00012569 | -0.014218 | 0.23472 | 26.5517 | 0.0029236 | 0.030883 | 0.027096 | 22.2835 | 45.8619 | 112.6067 | 20.8482 | 110.2889 | 0.013428 | 0.12376 | 1.0114 | 1.0108 | 97.537 | 275.4 | 327.407 | 330.298 | 927.228 | 0 | 0 | 0
|  | 715 | 38.8065 | 9.4437 | -2.8729 | 0.036326 | 4.1093 | 0.097734 | 0.72313 | 32.7567 | 24.8092 | -0.0044976 | 22.9989 | 23.2037 | -0.00010436 | -0.011805 | 0.23472 | 26.5517 | 0.0035503 | 0.026268 | 0.026493 | 22.4174 | 45.8136 | 112.3842 | 20.8485 | 106.1657 | 0.01627 | 0.11307 | 1.0113 | 1.0108 | 97.5366 | 275.419 | 327.412 | 330.328 | 927.21 | 0 | 0 | 0
|  | 720 | 36.4125 | 8.3376 | -5.1849 | 0.038606 | 4.3672 | 0.10892 | 0.71669 | 32.9447 | 25.5382 | -0.0083834 | 23.67 | 23.877 | -0.00020017 | -0.022644 | 0.23472 | 26.5517 | 0.0042049 | 0.027669 | 0.025673 | 22.5478 | 45.7566 | 112.2342 | 20.8542 | 112.4742 | 0.018499 | 0.11469 | 1.0119 | 1.0109 | 97.5386 | 275.396 | 327.347 | 330.21 | 927.071 | 0 | 0 | 0
|  | 725 | 35.8423 | 7.375 | -2.3136 | 0.042962 | 4.8599 | 0.084574 | 0.71636 | 33.1254 | 26.0571 | -0.0040796 | 24.1515 | 24.3645 | -9.9398e-05 | -0.011244 | 0.23472 | 26.5517 | 0.0036335 | 0.030776 | 0.025614 | 22.6761 | 45.6902 | 111.995 | 20.8562 | 117.0939 | 0.015892 | 0.12111 | 1.0114 | 1.0109 | 97.5396 | 275.366 | 327.354 | 330.241 | 926.976 | 0 | 0 | 0
|  | 730 | 37.585 | 7.6994 | -7.4468 | 0.043153 | 4.8815 | 0.078606 | 0.70062 | 33.3089 | 26.0426 | -0.013191 | 24.1414 | 24.3614 | -0.00032135 | -0.036352 | 0.23472 | 26.5517 | 0.003392 | 0.030233 | 0.026379 | 22.806 | 45.6287 | 111.8091 | 20.8535 | 116.98 | 0.014941 | 0.11979 | 1.0123 | 1.0108 | 97.5396 | 275.345 | 327.4 | 330.383 | 927.017 | 0 | 0 | 0
|  | 735 | 37.8005 | 7.0747 | -6.4976 | 0.047233 | 5.3431 | 0.06874 | 0.59765 | 33.4974 | 25.2518 | -0.012986 | 23.4127 | 23.6323 | -0.0003069 | -0.034717 | 0.23472 | 26.5517 | 0.0032468 | 0.028229 | 0.02613 | 22.9373 | 45.5747 | 111.5609 | 20.8515 | 110.004 | 0.014768 | 0.11695 | 1.012 | 1.0105 | 97.5398 | 275.318 | 327.46 | 330.531 | 927.028 | 0 | 0 | 0
|  | 740 | 36.5318 | 8.2324 | 1.3153 | 0.039228 | 4.4375 | 0.10224 | 0.6634 | 33.6832 | 25.1391 | 0.0021948 | 23.3035 | 23.5091 | 5.1597e-05 | 0.0058368 | 0.23485 | 26.5663 | 0.0040107 | 0.026024 | 0.025409 | 23.0662 | 45.5179 | 111.3504 | 20.8537 | 109.0025 | 0.01797 | 0.11151 | 1.0098 | 1.01 | 97.5389 | 275.297 | 327.394 | 330.282 | 927.067 | 0 | 0 | 0
|  | 745 | 34.3898 | 7.7353 | 12.692 | 0.039301 | 4.4458 | 0.11398 | 0.65812 | 33.8605 | 25.7494 | 0.020715 | 23.867 | 24.0801 | 0.00049881 | 0.056427 | 0.23622 | 26.7219 | 0.0044796 | 0.025865 | 0.024415 | 23.1907 | 45.4504 | 111.1597 | 20.8594 | 114.3484 | 0.019462 | 0.10949 | 1.0073 | 1.0096 | 97.5408 | 275.28 | 327.364 | 330.287 | 927.016 | 0 | 0 | 0
|  | 750 | 31.7695 | 6.7596 | 7.9983 | 0.041547 | 4.6999 | 0.093575 | 0.68209 | 34.0259 | 25.2395 | 0.01408 | 23.3944 | 23.6021 | 0.00033231 | 0.037591 | 0.2383 | 26.957 | 0.0038877 | 0.028339 | 0.023139 | 23.3096 | 45.3679 | 110.9538 | 20.8622 | 109.8645 | 0.017401 | 0.11728 | 1.0075 | 1.0091 | 97.543 | 275.284 | 327.365 | 330.271 | 927.034 | 0 | 0 | 0
|  | 755 | 35.5123 | 7.4074 | -5.842 | 0.042381 | 4.7942 | 0.079301 | 0.69951 | 34.1941 | 25.6522 | -0.010323 | 23.7734 | 23.9833 | -0.00024759 | -0.028008 | 0.23913 | 27.0509 | 0.0033608 | 0.029646 | 0.025155 | 23.4303 | 45.2903 | 110.7459 | 20.8564 | 113.4696 | 0.01502 | 0.11944 | 1.0094 | 1.0082 | 97.5429 | 275.27 | 327.315 | 330.205 | 927.178 | 0 | 0 | 0
|  | 760 | 36.5904 | 7.8602 | -1.1984 | 0.041152 | 4.6552 | 0.089086 | 0.63076 | 34.3744 | 25.152 | -0.0020957 | 23.3162 | 23.5322 | -4.9316e-05 | -0.0055787 | 0.23913 | 27.0509 | 0.003666 | 0.025957 | 0.025295 | 23.5565 | 45.2295 | 110.5326 | 20.8542 | 109.1175 | 0.016545 | 0.1113 | 1.0074 | 1.0072 | 97.5422 | 275.29 | 327.405 | 330.438 | 927.191 | 0 | 0 | 0
|  | 765 | 35.0118 | 7.4284 | 0.4308 | 0.041665 | 4.7132 | 0.099307 | 0.61834 | 34.5534 | 25.5338 | 0.00075187 | 23.6642 | 23.8728 | 1.7949e-05 | 0.0020304 | 0.23918 | 27.056 | 0.0041376 | 0.025763 | 0.0246 | 23.6812 | 45.1679 | 110.3327 | 20.858 | 112.4271 | 0.018229 | 0.10979 | 1.006 | 1.0061 | 97.5425 | 275.295 | 327.323 | 330.209 | 927.276 | 0 | 0 | 0
|  | 770 | 33.6583 | 7.4351 | 11.4805 | 0.040018 | 4.5269 | 0.11548 | 0.66468 | 34.7251 | 26.0102 | 0.018897 | 24.1001 | 24.3118 | 0.00045943 | 0.051971 | 0.24037 | 27.191 | 0.0046213 | 0.026599 | 0.024189 | 23.8032 | 45.0975 | 110.1174 | 20.861 | 116.6347 | 0.019845 | 0.11069 | 1.0024 | 1.0046 | 97.5419 | 275.303 | 327.247 | 330.121 | 927.297 | 0 | 0 | 0
|  | 775 | 33.638 | 6.5142 | -2.6824 | 0.045648 | 5.1638 | 0.088686 | 0.60485 | 34.8933 | 26.1821 | -0.005004 | 24.2591 | 24.47 | -0.00012245 | -0.013852 | 0.24152 | 27.321 | 0.0040483 | 0.02761 | 0.024106 | 23.9239 | 45.0236 | 109.9249 | 20.8618 | 118.1801 | 0.017462 | 0.11278 | 1.0039 | 1.0034 | 97.5412 | 275.323 | 327.243 | 330.087 | 927.286 | 0 | 0 | 0
|  | 780 | 33.2928 | 6.8815 | -9.5875 | 0.042768 | 4.838 | 0.080467 | 0.70652 | 35.0607 | 26.0153 | -0.016865 | 24.1036 | 24.3132 | -0.00041004 | -0.046384 | 0.24152 | 27.321 | 0.0034414 | 0.030216 | 0.024076 | 24.0444 | 44.9496 | 109.6711 | 20.8614 | 116.6743 | 0.015152 | 0.11982 | 1.0055 | 1.0035 | 97.5415 | 275.334 | 327.231 | 330.076 | 927.289 | 0 | 0 | 0
|  | 785 | 36.7019 | 8.7362 | -6.9974 | 0.037138 | 4.2011 | 0.0868 | 0.82666 | 35.2356 | 26.0822 | -0.010657 | 24.1666 | 24.3853 | -0.00025987 | -0.029397 | 0.24152 | 27.321 | 0.0032236 | 0.030701 | 0.025906 | 24.1693 | 44.8862 | 109.5004 | 20.8553 | 117.2798 | 0.014253 | 0.12085 | 1.0051 | 1.0038 | 97.5427 | 275.347 | 327.244 | 330.206 | 927.236 | 0 | 0 | 0
|  | 790 | 38.9994 | 8.2418 | -3.6171 | 0.04183 | 4.7319 | 0.085914 | 0.66984 | 35.4249 | 26.0843 | -0.0062 | 24.1734 | 24.404 | -0.0001513 | -0.017116 | 0.24152 | 27.321 | 0.0035938 | 0.028019 | 0.026887 | 24.3013 | 44.8416 | 109.2878 | 20.8519 | 117.3225 | 0.01572 | 0.11408 | 1.0048 | 1.0041 | 97.5428 | 275.343 | 327.309 | 330.432 | 927.232 | 0 | 0 | 0
|  | 795 | 36.7359 | 7.8433 | 0.14128 | 0.041404 | 4.6837 | 0.098198 | 0.6112 | 35.6142 | 25.5056 | 0.0002452 | 23.6368 | 23.8553 | 5.8494e-06 | 0.00066169 | 0.24153 | 27.3226 | 0.0040658 | 0.025306 | 0.025434 | 24.4321 | 44.7978 | 109.0869 | 20.8549 | 112.173 | 0.017956 | 0.10868 | 1.0044 | 1.0044 | 97.5425 | 275.346 | 327.305 | 330.331 | 927.158 | 0 | 0 | 0
|  | 800 | 34.7491 | 7.1976 | 3.9146 | 0.042678 | 4.8279 | 0.095279 | 0.71223 | 35.7929 | 26.1072 | 0.0068482 | 24.1876 | 24.3961 | 0.00016707 | 0.018899 | 0.24196 | 27.3715 | 0.0040664 | 0.030397 | 0.025137 | 24.5585 | 44.7412 | 108.8726 | 20.858 | 117.4948 | 0.017579 | 0.12001 | 1.004 | 1.0048 | 97.543 | 275.357 | 327.214 | 330.034 | 927.115 | 0 | 0 | 0
|  | 805 | 37.563 | 8.115 | -10.9435 | 0.040919 | 4.6288 | 0.082398 | 0.75211 | 35.9737 | 26.0823 | -0.01837 | 24.1651 | 24.377 | -0.0004478 | -0.050656 | 0.24238 | 27.4188 | 0.0033716 | 0.030776 | 0.026441 | 24.6875 | 44.6879 | 108.6638 | 20.8534 | 117.2736 | 0.01484 | 0.12104 | 1.007 | 1.0049 | 97.5414 | 275.338 | 327.222 | 330.091 | 927.18 | 0 | 0 | 0
|  | 810 | 37.5582 | 8.5849 | -9.0418 | 0.038674 | 4.3749 | 0.076717 | 0.82978 | 36.1615 | 25.609 | -0.014608 | 23.7272 | 23.9383 | -0.00034969 | -0.039557 | 0.24238 | 27.4188 | 0.002967 | 0.032091 | 0.026477 | 24.8198 | 44.6439 | 108.4633 | 20.8516 | 113.0588 | 0.013453 | 0.12585 | 1.007 | 1.0053 | 97.5416 | 275.337 | 327.23 | 330.141 | 927.3 | 0 | 0 | 0
|  | 815 | 38.2073 | 7.4604 | -5.8254 | 0.045273 | 5.1214 | 0.058961 | 0.71246 | 36.3509 | 24.8538 | -0.011348 | 23.0287 | 23.2394 | -0.00026373 | -0.029834 | 0.24238 | 27.4188 | 0.0026693 | 0.032255 | 0.026731 | 24.9528 | 44.6024 | 108.2669 | 20.8478 | 106.4945 | 0.012579 | 0.12879 | 1.0067 | 1.0054 | 97.5412 | 275.35 | 327.248 | 330.242 | 927.401 | 0 | 0 | 0
|  | 820 | 40.9924 | 8.1525 | -6.8683 | 0.044449 | 5.0282 | 0.071002 | 0.6841 | 36.5489 | 25.8341 | -0.012614 | 23.9559 | 24.2024 | -0.00030529 | -0.034535 | 0.24238 | 27.4188 | 0.003156 | 0.030408 | 0.028153 | 25.09 | 44.5719 | 108.0184 | 20.8465 | 115.1517 | 0.014105 | 0.12085 | 1.0069 | 1.0055 | 97.5422 | 275.354 | 327.505 | 330.875 | 927.177 | 0 | 0 | 0
|  | 825 | 40.9295 | 7.909 | -4.1254 | 0.045747 | 5.1751 | 0.066095 | 0.69427 | 36.7537 | 25.9543 | -0.0077644 | 24.0681 | 24.3067 | -0.00018873 | -0.021349 | 0.24238 | 27.4188 | 0.0030237 | 0.031761 | 0.028273 | 25.2311 | 44.55 | 107.8214 | 20.8466 | 116.229 | 0.01352 | 0.12392 | 1.0064 | 1.0055 | 97.5421 | 275.37 | 327.516 | 330.763 | 927.126 | 0 | 0 | 0
|  | 830 | 39.8118 | 8.166 | -6.907 | 0.043098 | 4.8753 | 0.060816 | 0.72082 | 36.9556 | 25.1456 | -0.012638 | 23.3199 | 23.5542 | -0.00029768 | -0.033674 | 0.24238 | 27.4188 | 0.002621 | 0.031066 | 0.027401 | 25.3703 | 44.5248 | 107.5664 | 20.8466 | 109.1075 | 0.012251 | 0.12469 | 1.0071 | 1.0057 | 97.5423 | 275.381 | 327.54 | 330.831 | 927.137 | 0 | 0 | 0
|  | 835 | 42.8951 | 10.905 | -9.5341 | 0.034772 | 3.9335 | 0.081647 | 0.98359 | 37.1624 | 26.0177 | -0.013615 | 24.1216 | 24.3489 | -0.00033152 | -0.037502 | 0.24238 | 27.4188 | 0.002839 | 0.034202 | 0.029634 | 25.5129 | 44.5058 | 107.3958 | 20.8421 | 116.7723 | 0.012756 | 0.1299 | 1.0073 | 1.0057 | 97.5432 | 275.376 | 327.444 | 330.529 | 927.223 | 0 | 0 | 0
|  | 840 | 42.5396 | 8.5906 | -9.0956 | 0.043774 | 4.9519 | 0.063277 | 0.74975 | 37.376 | 25.1876 | -0.016883 | 23.3566 | 23.5836 | -0.00039816 | -0.04504 | 0.24238 | 27.4188 | 0.0027699 | 0.03282 | 0.0292 | 25.6599 | 44.4952 | 107.1993 | 20.8403 | 109.4611 | 0.012844 | 0.12914 | 1.0075 | 1.0056 | 97.5444 | 275.361 | 327.509 | 330.692 | 929.095 | 0 | 0 | 0
|  | 845 | 43.7265 | 9.602 | -11.4514 | 0.040256 | 4.5539 | 0.066201 | 0.82406 | 37.5916 | 25.6657 | -0.019178 | 23.802 | 24.0372 | -0.00046099 | -0.052148 | 0.24238 | 27.4188 | 0.002665 | 0.033174 | 0.029857 | 25.8076 | 44.4871 | 106.9704 | 20.8399 | 113.6662 | 0.01221 | 0.12845 | 1.0078 | 1.0056 | 97.5452 | 275.349 | 327.536 | 330.773 | 927.193 | 0 | 0 | 0
|  | 850 | 44.438 | 8.8703 | -8.1173 | 0.044286 | 5.0098 | 0.069246 | 0.74265 | 37.812 | 26.1492 | -0.014671 | 24.259 | 24.5035 | -0.00035949 | -0.040666 | 0.24238 | 27.4188 | 0.0030666 | 0.032889 | 0.030359 | 25.9581 | 44.4847 | 106.7893 | 20.8401 | 118.0311 | 0.0136 | 0.12616 | 1.0075 | 1.0058 | 97.5471 | 275.368 | 327.654 | 330.956 | 927.055 | 0 | 0 | 0
|  | 855 | 42.4463 | 8.2738 | -7.0095 | 0.045351 | 5.1302 | 0.064113 | 0.72151 | 38.0292 | 25.6856 | -0.013202 | 23.834 | 24.0784 | -0.00031789 | -0.03596 | 0.24238 | 27.4188 | 0.0029076 | 0.032721 | 0.029192 | 26.107 | 44.4786 | 106.5313 | 20.8423 | 113.9069 | 0.013178 | 0.12722 | 1.0074 | 1.0059 | 97.5463 | 275.339 | 327.723 | 331.084 | 927.116 | 0 | 0 | 0
|  | 860 | 42.3128 | 9.5599 | -9.0686 | 0.039126 | 4.4261 | 0.067943 | 0.80868 | 38.2411 | 25.4821 | -0.014843 | 23.6544 | 23.9046 | -0.00035482 | -0.040138 | 0.24238 | 27.4188 | 0.0026584 | 0.031641 | 0.028856 | 26.2521 | 44.4664 | 106.3438 | 20.8427 | 112.1529 | 0.01226 | 0.1251 | 1.0076 | 1.0059 | 97.5435 | 275.345 | 327.851 | 331.319 | 927.159 | 0 | 0 | 0
|  | 865 | 41.9372 | 8.3056 | -9.0854 | 0.044636 | 5.0493 | 0.06133 | 0.72498 | 38.4518 | 25.4369 | -0.017006 | 23.6075 | 23.8467 | -0.00040553 | -0.045875 | 0.24238 | 27.4188 | 0.0027375 | 0.03236 | 0.028793 | 26.3962 | 44.4529 | 106.1277 | 20.8427 | 111.7322 | 0.012601 | 0.12711 | 1.008 | 1.006 | 97.5454 | 275.341 | 327.782 | 331.103 | 927.192 | 0 | 0 | 0
|  | 870 | 41.8249 | 9.2001 | -4.7502 | 0.040188 | 4.5461 | 0.090027 | 0.66812 | 38.6612 | 25.1 | -0.0081092 | 23.2999 | 23.5413 | -0.0001909 | -0.021595 | 0.24238 | 27.4188 | 0.003618 | 0.02685 | 0.028242 | 26.5388 | 44.4381 | 105.9079 | 20.8433 | 108.8157 | 0.016378 | 0.11378 | 1.007 | 1.0061 | 97.546 | 275.309 | 327.853 | 331.25 | 927.126 | 0 | 0 | 0
|  | 875 | 38.8055 | 8.6907 | 1.4036 | 0.039472 | 4.4652 | 0.10384 | 0.71805 | 38.8627 | 25.1402 | 0.0023518 | 23.3291 | 23.5584 | 5.5404e-05 | 0.0062674 | 0.24252 | 27.4344 | 0.0040988 | 0.028343 | 0.027025 | 26.677 | 44.4146 | 105.7221 | 20.8479 | 109.1266 | 0.018332 | 0.11758 | 1.0059 | 1.0062 | 97.5431 | 275.318 | 327.739 | 330.961 | 927.1 | 0 | 0 | 0
|  | 880 | 38.9567 | 8.5165 | -9.8711 | 0.040437 | 4.5743 | 0.081821 | 0.7658 | 39.0571 | 25.2347 | -0.016877 | 23.4221 | 23.6513 | -0.00039915 | -0.045153 | 0.24266 | 27.4501 | 0.0033086 | 0.030966 | 0.027194 | 26.8125 | 44.3831 | 105.5107 | 20.8476 | 109.9733 | 0.01503 | 0.12414 | 1.0084 | 1.0065 | 97.5413 | 275.283 | 327.814 | 331.022 | 927.113 | 0 | 0 | 0
|  | 885 | 41.1525 | 9.0281 | -2.1665 | 0.040295 | 4.5583 | 0.086401 | 0.67978 | 39.2574 | 25.6187 | -0.0036345 | 23.7814 | 24.0197 | -8.7299e-05 | -0.0098755 | 0.24266 | 27.4501 | 0.0034816 | 0.027392 | 0.027909 | 26.9503 | 44.3587 | 105.3185 | 20.8466 | 113.3596 | 0.015525 | 0.11375 | 1.007 | 1.0065 | 97.5419 | 275.269 | 327.853 | 331.139 | 927.066 | 0 | 0 | 0
|  | 890 | 39.2432 | 8.0171 | 0.21811 | 0.043271 | 4.8949 | 0.095012 | 0.61753 | 39.4584 | 26.1874 | 0.00038449 | 24.3067 | 24.5462 | 9.4377e-06 | 0.0010676 | 0.24268 | 27.4528 | 0.0041113 | 0.026721 | 0.027026 | 27.0876 | 44.3353 | 105.1051 | 20.8518 | 118.4357 | 0.017707 | 0.11054 | 1.0065 | 1.0066 | 97.5419 | 275.262 | 327.818 | 331.048 | 927.099 | 0 | 0 | 0
|  | 895 | 36.6434 | 8.5905 | 2.5424 | 0.037708 | 4.2656 | 0.11118 | 0.65264 | 39.6481 | 25.2276 | 0.0040559 | 23.4121 | 23.6373 | 9.587e-05 | 0.010845 | 0.24295 | 27.4825 | 0.0041923 | 0.02461 | 0.025327 | 27.2185 | 44.2996 | 104.8951 | 20.8543 | 109.8953 | 0.018657 | 0.10758 | 1.006 | 1.0065 | 97.542 | 275.226 | 327.766 | 330.92 | 927.068 | 0 | 0 | 0
|  | 900 | 34.9853 | 7.915 | -0.74194 | 0.039074 | 4.4201 | 0.11337 | 0.68762 | 39.8272 | 25.8891 | -0.001197 | 24.0075 | 24.2187 | -2.899e-05 | -0.0032795 | 0.24319 | 27.5097 | 0.0044299 | 0.026868 | 0.024871 | 27.344 | 44.2524 | 104.7195 | 20.8582 | 115.6453 | 0.019166 | 0.11168 | 1.0067 | 1.0066 | 97.5429 | 275.224 | 327.514 | 330.395 | 926.963 | 0 | 0 | 0
|  | 905 | 35.2056 | 6.5859 | -4.3453 | 0.047255 | 5.3456 | 0.089001 | 0.54462 | 40.0027 | 25.0915 | -0.0087512 | 23.2632 | 23.4639 | -0.00020534 | -0.023228 | 0.24319 | 27.5097 | 0.0042058 | 0.025736 | 0.024725 | 27.468 | 44.2019 | 104.4965 | 20.856 | 108.6076 | 0.018805 | 0.11089 | 1.0076 | 1.0066 | 97.5444 | 275.236 | 327.449 | 330.274 | 927.002 | 0 | 0 | 0
|  | 910 | 34.4464 | 7.0231 | -0.78442 | 0.043358 | 4.9048 | 0.10036 | 0.57025 | 40.1768 | 25.6987 | -0.0014155 | 23.8229 | 24.0278 | -3.4011e-05 | -0.0038474 | 0.24319 | 27.5097 | 0.0043515 | 0.024725 | 0.024222 | 27.5904 | 44.1503 | 104.2609 | 20.8599 | 113.9121 | 0.018982 | 0.1067 | 1.0067 | 1.0066 | 97.5444 | 275.235 | 327.403 | 330.219 | 927.01 | 0 | 0 | 0
|  | 915 | 33.7528 | 7.1458 | -1.024 | 0.041755 | 4.7234 | 0.11258 | 0.61542 | 40.3473 | 26.0684 | -0.001756 | 24.153 | 24.3491 | -4.2757e-05 | -0.0048367 | 0.24319 | 27.5097 | 0.0047007 | 0.025697 | 0.024134 | 27.7113 | 44.0954 | 104.0612 | 20.8614 | 117.1522 | 0.020119 | 0.10826 | 1.0069 | 1.0067 | 97.5459 | 275.259 | 327.233 | 329.889 | 927.13 | 0 | 0 | 0
|  | 920 | 32.5257 | 6.4589 | -5.1447 | 0.044517 | 5.0358 | 0.098429 | 0.52131 | 40.513 | 24.8417 | -0.0098683 | 23.0164 | 23.2083 | -0.00022903 | -0.025908 | 0.24319 | 27.5097 | 0.0043817 | 0.023207 | 0.022961 | 27.829 | 44.0359 | 103.8386 | 20.8615 | 106.3857 | 0.019712 | 0.10486 | 1.0077 | 1.0066 | 97.5461 | 275.278 | 327.232 | 329.961 | 928.748 | 0 | 0 | 0
|  | 925 | 31.5456 | 6.9884 | 11.5404 | 0.039904 | 4.514 | 0.11857 | 0.61382 | 40.6732 | 25.2595 | 0.01954 | 23.3885 | 23.5674 | 0.00046051 | 0.052094 | 0.24434 | 27.6399 | 0.0047314 | 0.024494 | 0.022767 | 27.9433 | 43.971 | 103.6237 | 20.8636 | 109.9238 | 0.020842 | 0.1072 | 1.0045 | 1.0067 | 97.5466 | 275.294 | 327.023 | 329.524 | 927.16 | 0 | 0 | 0
|  | 930 | 32.5625 | 6.6559 | -6.4272 | 0.043248 | 4.8923 | 0.10291 | 0.58147 | 40.8334 | 25.4222 | -0.011718 | 23.5368 | 23.7216 | -0.00027796 | -0.031444 | 0.24549 | 27.7701 | 0.0044506 | 0.025148 | 0.023306 | 28.0585 | 43.9069 | 103.4316 | 20.8622 | 111.3334 | 0.019576 | 0.10848 | 1.008 | 1.0067 | 97.5447 | 275.338 | 326.989 | 329.557 | 927.194 | 0 | 0 | 0
|  | 935 | 34.0117 | 7.6264 | -4.7431 | 0.039424 | 4.4597 | 0.10182 | 0.73302 | 40.9999 | 26.093 | -0.0076757 | 24.1618 | 24.3616 | -0.00018699 | -0.021153 | 0.24549 | 27.7701 | 0.0040141 | 0.028898 | 0.02449 | 28.178 | 43.8501 | 103.1993 | 20.8602 | 117.3053 | 0.01738 | 0.11627 | 1.0077 | 1.0068 | 97.5434 | 275.367 | 327.043 | 329.747 | 927.181 | 0 | 0 | 0
|  | 940 | 35.8687 | 9.304 | -6.8733 | 0.03408 | 3.8552 | 0.090696 | 0.85852 | 41.1746 | 25.3739 | -0.0098841 | 23.4989 | 23.6989 | -0.00023424 | -0.026498 | 0.24549 | 27.7701 | 0.0030909 | 0.029258 | 0.025181 | 28.3022 | 43.8028 | 103.0384 | 20.8554 | 110.9427 | 0.014069 | 0.11927 | 1.0079 | 1.0068 | 97.5454 | 275.386 | 327.084 | 329.868 | 927.249 | 0 | 0 | 0
|  | 945 | 37.2567 | 7.7691 | 4.0239 | 0.042392 | 4.7955 | 0.091987 | 0.65059 | 41.3574 | 25.7854 | 0.0070882 | 23.8748 | 24.0658 | 0.00017058 | 0.019297 | 0.24591 | 27.8184 | 0.0038995 | 0.02758 | 0.025997 | 28.4301 | 43.7644 | 102.8432 | 20.8539 | 114.5455 | 0.017111 | 0.11377 | 1.006 | 1.0068 | 97.5457 | 275.396 | 327.014 | 329.63 | 927.517 | 0 | 0 | 0
|  | 950 | 36.4076 | 8.788 | -3.5786 | 0.036623 | 4.1429 | 0.11989 | 0.72497 | 41.5416 | 25.8471 | -0.005432 | 23.933 | 24.1274 | -0.00013106 | -0.014826 | 0.24634 | 27.8666 | 0.0043906 | 0.026551 | 0.025575 | 28.559 | 43.728 | 102.6276 | 20.8556 | 115.0999 | 0.019038 | 0.11099 | 1.0075 | 1.0069 | 97.5483 | 275.385 | 327.028 | 329.684 | 927.271 | 0 | 0 | 0
|  | 955 | 34.8456 | 6.124 | -0.10849 | 0.050299 | 5.69 | 0.082593 | 0.4937 | 41.7197 | 25.7276 | -0.00022708 | 23.8273 | 24.0312 | -5.4571e-06 | -0.00061732 | 0.24634 | 27.8666 | 0.0041544 | 0.024833 | 0.024377 | 28.6839 | 43.6855 | 102.4568 | 20.8594 | 114.0613 | 0.01817 | 0.10691 | 1.0071 | 1.0071 | 97.5487 | 275.394 | 327.095 | 329.895 | 927.132 | 0 | 0 | 0
|  | 960 | 33.7797 | 6.3219 | -1.9671 | 0.047235 | 5.3433 | 0.089283 | 0.51645 | 41.8913 | 25.1117 | -0.0039636 | 23.248 | 23.4419 | -9.2915e-05 | -0.010511 | 0.24634 | 27.8666 | 0.0042172 | 0.024394 | 0.023755 | 28.8043 | 43.6367 | 102.1446 | 20.8596 | 108.6241 | 0.018839 | 0.10731 | 1.0077 | 1.0072 | 97.5496 | 275.377 | 326.971 | 329.698 | 926.99 | 0 | 0 | 0
|  | 965 | 36.0846 | 9.4189 | 8.3771 | 0.033867 | 3.8311 | 0.12994 | 0.74558 | 42.0659 | 26.2168 | 0.011594 | 24.2668 | 24.4704 | 0.00028371 | 0.032093 | 0.24705 | 27.9468 | 0.0044007 | 0.02525 | 0.025209 | 28.9267 | 43.5916 | 101.9969 | 20.8581 | 118.374 | 0.01883 | 0.10677 | 1.0061 | 1.0074 | 97.5471 | 275.383 | 326.914 | 329.656 | 927.471 | 0 | 0 | 0
|  | 970 | 36.0803 | 7.7183 | -2.2273 | 0.041324 | 4.6746 | 0.10858 | 0.60067 | 42.2463 | 26.2177 | -0.0037624 | 24.2662 | 24.463 | -9.204e-05 | -0.010412 | 0.24776 | 28.0271 | 0.004487 | 0.024822 | 0.025176 | 29.0526 | 43.5529 | 101.7827 | 20.8583 | 118.3753 | 0.01917 | 0.10569 | 1.0078 | 1.0074 | 97.5464 | 275.387 | 326.895 | 329.546 | 927.562 | 0 | 0 | 0
|  | 975 | 35.5405 | 8.5981 | 9.7509 | 0.03654 | 4.1335 | 0.12389 | 0.69302 | 42.4254 | 25.995 | 0.014705 | 24.0473 | 24.2295 | 0.0003563 | 0.040306 | 0.24865 | 28.1278 | 0.004527 | 0.025323 | 0.024975 | 29.178 | 43.5132 | 101.5941 | 20.8582 | 116.3112 | 0.01948 | 0.10749 | 1.0058 | 1.0075 | 97.5455 | 275.386 | 326.721 | 329.196 | 927.333 | 0 | 0 | 0
|  | 980 | 35.3057 | 6.5672 | 0.34476 | 0.047525 | 5.3761 | 0.093457 | 0.5338 | 42.6025 | 25.8078 | 0.00068092 | 23.8736 | 24.0626 | 1.6385e-05 | 0.0018535 | 0.24958 | 28.2332 | 0.0044415 | 0.025369 | 0.02482 | 29.3025 | 43.4719 | 101.4016 | 20.8581 | 114.6394 | 0.019269 | 0.10808 | 1.0075 | 1.0076 | 97.5441 | 275.388 | 326.714 | 329.3 | 926.679 | 0 | 0 | 0
|  | 985 | 34.2484 | 7.6478 | 1.4487 | 0.039587 | 4.4782 | 0.11022 | 0.64881 | 42.7764 | 25.6239 | 0.0024008 | 23.7035 | 23.8877 | 5.7349e-05 | 0.0064874 | 0.24977 | 28.2541 | 0.0043632 | 0.025685 | 0.024265 | 29.4252 | 43.4278 | 101.1398 | 20.8595 | 113.0111 | 0.019081 | 0.10935 | 1.0074 | 1.0077 | 97.5449 | 275.391 | 326.713 | 329.253 | 927.208 | 0 | 0 | 0
|  | 990 | 33.8032 | 8.031 | 1.5357 | 0.037208 | 4.2091 | 0.10889 | 0.65481 | 42.9465 | 25.0552 | 0.0024444 | 23.1822 | 23.3761 | 5.714e-05 | 0.0064638 | 0.25005 | 28.2865 | 0.0040518 | 0.024365 | 0.023698 | 29.5451 | 43.3803 | 101.0003 | 20.8596 | 108.0729 | 0.018195 | 0.10738 | 1.0074 | 1.0077 | 97.5442 | 275.389 | 326.78 | 329.514 | 927.052 | 0 | 0 | 0
|  | 995 | 33.6122 | 6.965 | 3.9014 | 0.042661 | 4.8259 | 0.097438 | 0.59413 | 43.115 | 25.1949 | 0.0070816 | 23.3099 | 23.5028 | 0.00016644 | 0.018828 | 0.25061 | 28.3497 | 0.0041568 | 0.025346 | 0.023786 | 29.6638 | 43.3317 | 100.7589 | 20.8597 | 109.2742 | 0.018533 | 0.10959 | 1.0069 | 1.0077 | 97.5457 | 275.397 | 326.758 | 329.462 | 927.037 | 0 | 0 | 0
|  | 1000 | 32.8954 | 8.2903 | -0.44574 | 0.035077 | 3.968 | 0.12174 | 0.83004 | 43.2813 | 25.5857 | -0.00065454 | 23.6815 | 23.8867 | -1.5635e-05 | -0.0017687 | 0.25103 | 28.3968 | 0.0042701 | 0.029115 | 0.024018 | 29.7833 | 43.2813 | 100.5864 | 20.8602 | 112.7381 | 0.018731 | 0.11827 | 1.0079 | 1.0078 | 97.5476 | 275.384 | 326.898 | 329.731 | 928.461 | 0 | 0 | 0
|  | 1005 | 37.4248 | 7.2387 | 1.3044 | 0.045704 | 5.1701 | 0.093469 | 0.58472 | 43.4571 | 25.5082 | 0.0025049 | 23.6034 | 23.7996 | 5.9616e-05 | 0.0067439 | 0.25118 | 28.4136 | 0.0042719 | 0.026724 | 0.026103 | 29.9086 | 43.2409 | 100.3887 | 20.8526 | 112.0259 | 0.01879 | 0.11233 | 1.0076 | 1.0079 | 97.5476 | 275.392 | 326.809 | 329.526 | 927.219 | 0 | 0 | 0
|  | 1010 | 38.5443 | 7.9487 | -0.58164 | 0.042866 | 4.8491 | 0.1026 | 0.60158 | 43.647 | 26.1838 | -0.0010208 | 24.2237 | 24.4238 | -2.4933e-05 | -0.0028204 | 0.25133 | 28.4305 | 0.004398 | 0.025788 | 0.026619 | 30.0404 | 43.2149 | 100.1434 | 20.8532 | 118.015 | 0.018841 | 0.1082 | 1.0082 | 1.008 | 97.5482 | 275.397 | 326.743 | 329.443 | 927.236 | 0 | 0 | 0
|  | 1015 | 35.9308 | 7.1778 | 6.1756 | 0.044252 | 5.0059 | 0.097938 | 0.58336 | 43.8332 | 26.1477 | 0.01121 | 24.1844 | 24.3775 | 0.00027328 | 0.030914 | 0.25201 | 28.5078 | 0.0043339 | 0.025814 | 0.025185 | 30.17 | 43.1854 | 99.9573 | 20.858 | 117.6614 | 0.018612 | 0.10836 | 1.0068 | 1.0081 | 97.5493 | 275.426 | 326.665 | 329.272 | 927.198 | 0 | 0 | 0
|  | 1020 | 36.0758 | 8.0201 | 5.5247 | 0.039764 | 4.4982 | 0.11143 | 0.64706 | 44.0132 | 26.1587 | 0.0090086 | 24.1912 | 24.386 | 0.00021968 | 0.024851 | 0.25324 | 28.6472 | 0.0044307 | 0.02573 | 0.025289 | 30.2961 | 43.1502 | 99.7068 | 20.8577 | 117.7441 | 0.018987 | 0.10812 | 1.0071 | 1.0081 | 97.5489 | 275.436 | 326.619 | 329.249 | 927.244 | 0 | 0 | 0
|  | 1025 | 36.2314 | 7.3766 | -1.9704 | 0.043419 | 4.9116 | 0.099174 | 0.61656 | 44.194 | 25.7208 | -0.0035677 | 23.7859 | 23.9794 | -8.5552e-05 | -0.0096778 | 0.25379 | 28.7093 | 0.004306 | 0.026771 | 0.02548 | 30.4231 | 43.1161 | 99.551 | 20.8555 | 113.8329 | 0.018784 | 0.11188 | 1.0085 | 1.0081 | 97.5521 | 275.426 | 326.614 | 329.272 | 928.093 | 0 | 0 | 0
|  | 1030 | 36.5977 | 7.7714 | 7.9922 | 0.04163 | 4.7093 | 0.098921 | 0.60797 | 44.3761 | 25.7468 | 0.013847 | 23.8179 | 24.0273 | 0.00033272 | 0.037637 | 0.25462 | 28.8034 | 0.0041181 | 0.02531 | 0.025382 | 30.5502 | 43.0836 | 99.2791 | 20.856 | 114.1013 | 0.018012 | 0.10808 | 1.0066 | 1.0082 | 97.5504 | 275.421 | 326.724 | 329.596 | 927.094 | 0 | 0 | 0
|  | 1035 | 35.1239 | 9.3563 | -0.32672 | 0.033186 | 3.754 | 0.12518 | 0.78591 | 44.5554 | 25.6296 | -0.00045356 | 23.7064 | 23.9049 | -1.0842e-05 | -0.0012265 | 0.25545 | 28.8975 | 0.0041543 | 0.026081 | 0.024716 | 30.6755 | 43.0487 | 99.1405 | 20.8579 | 113.0502 | 0.018234 | 0.11035 | 1.0084 | 1.0084 | 97.549 | 275.411 | 326.681 | 329.417 | 927.127 | 0 | 0 | 0
|  | 1040 | 34.0823 | 6.1148 | -0.9171 | 0.049272 | 5.5737 | 0.085595 | 0.52107 | 44.7284 | 25.6974 | -0.0018839 | 23.774 | 23.9852 | -4.5187e-05 | -0.0051116 | 0.25545 | 28.8975 | 0.0042174 | 0.025674 | 0.024116 | 30.7975 | 43.0081 | 98.9204 | 20.8602 | 113.6731 | 0.018443 | 0.10913 | 1.0086 | 1.0083 | 97.5464 | 275.413 | 326.748 | 329.65 | 927.11 | 0 | 0 | 0
|  | 1045 | 33.994 | 6.9716 | -1.6616 | 0.043104 | 4.8761 | 0.090905 | 0.60234 | 44.8986 | 25.8766 | -0.0029656 | 23.9438 | 24.1507 | -7.1622e-05 | -0.0081021 | 0.25545 | 28.8975 | 0.0039184 | 0.025963 | 0.023996 | 30.9178 | 42.9652 | 98.6725 | 20.8612 | 115.283 | 0.017131 | 0.10942 | 1.0086 | 1.0082 | 97.5479 | 275.399 | 326.802 | 329.626 | 927.145 | 0 | 0 | 0
|  | 1050 | 33.3172 | 8.2574 | -3.1723 | 0.035668 | 4.0348 | 0.11354 | 0.69492 | 45.0669 | 25.008 | -0.00485 | 23.1336 | 23.3298 | -0.00011315 | -0.0128 | 0.25545 | 28.8975 | 0.0040499 | 0.024787 | 0.023499 | 31.0366 | 42.9208 | 98.4916 | 20.8601 | 107.6432 | 0.018218 | 0.10861 | 1.0086 | 1.0081 | 97.5471 | 275.4 | 326.71 | 329.481 | 927.144 | 0 | 0 | 0
|  | 1055 | 34.8833 | 6.7527 | -2.611 | 0.045666 | 5.1658 | 0.093583 | 0.57995 | 45.2374 | 25.7598 | -0.0049637 | 23.8221 | 24.021 | -0.00011923 | -0.013488 | 0.25545 | 28.8975 | 0.0042735 | 0.026484 | 0.024695 | 31.157 | 42.879 | 98.2963 | 20.8584 | 114.1793 | 0.018627 | 0.11104 | 1.0086 | 1.008 | 97.5482 | 275.388 | 326.616 | 329.343 | 927.198 | 0 | 0 | 0
|  | 1060 | 36.0056 | 7.6928 | -1.6748 | 0.041375 | 4.6804 | 0.10222 | 0.61152 | 45.4146 | 25.6318 | -0.0028971 | 23.713 | 23.9193 | -6.9297e-05 | -0.007839 | 0.25545 | 28.8975 | 0.0042294 | 0.025302 | 0.025104 | 31.2815 | 42.844 | 98.0507 | 20.8565 | 113.0915 | 0.018535 | 0.10835 | 1.0081 | 1.0078 | 97.5479 | 275.359 | 326.744 | 329.587 | 927.149 | 0 | 0 | 0
|  | 1065 | 35.5171 | 9.0397 | -2.1594 | 0.034732 | 3.929 | 0.12336 | 0.76029 | 45.5934 | 25.948 | -0.0030984 | 24.0046 | 24.2061 | -7.5e-05 | -0.0084842 | 0.25545 | 28.8975 | 0.0042846 | 0.026407 | 0.025031 | 31.4069 | 42.8107 | 97.8852 | 20.8579 | 115.8944 | 0.018547 | 0.11036 | 1.0079 | 1.0076 | 97.5487 | 275.357 | 326.731 | 329.474 | 927.15 | 0 | 0 | 0
|  | 1070 | 36.6819 | 7.4669 | 2.1894 | 0.043427 | 4.9126 | 0.091088 | 0.59385 | 45.7739 | 25.8064 | 0.0039465 | 23.8787 | 24.0918 | 9.5078e-05 | 0.010755 | 0.25569 | 28.9244 | 0.0039557 | 0.025789 | 0.025437 | 31.5331 | 42.7793 | 97.6853 | 20.856 | 114.6575 | 0.017323 | 0.10915 | 1.0072 | 1.0076 | 97.5493 | 275.332 | 326.8 | 329.717 | 927.176 | 0 | 0 | 0
|  | 1075 | 35.1873 | 6.7533 | -2.6426 | 0.04606 | 5.2104 | 0.087485 | 0.56233 | 45.9536 | 25.6786 | -0.005079 | 23.7578 | 23.9645 | -0.00012172 | -0.013769 | 0.25593 | 28.9513 | 0.0040296 | 0.025901 | 0.024674 | 31.6583 | 42.7475 | 97.4575 | 20.8582 | 113.5123 | 0.017699 | 0.10976 | 1.0082 | 1.0076 | 97.5507 | 275.317 | 326.764 | 329.607 | 927.133 | 0 | 0 | 0
|  | 1080 | 35.4752 | 7.6436 | -3.8055 | 0.041028 | 4.6412 | 0.1018 | 0.6315 | 46.1302 | 25.9062 | -0.0064577 | 23.9694 | 24.1773 | -0.00015613 | -0.017662 | 0.25593 | 28.9513 | 0.0041768 | 0.025909 | 0.02489 | 31.7822 | 42.7132 | 97.2347 | 20.8582 | 115.5381 | 0.018145 | 0.1092 | 1.0083 | 1.0075 | 97.5517 | 275.328 | 326.778 | 329.613 | 927.124 | 0 | 0 | 0
|  | 1085 | 35.823 | 8.0767 | -3.2144 | 0.039208 | 4.4353 | 0.098712 | 0.64816 | 46.3085 | 25.3291 | -0.0053332 | 23.4304 | 23.632 | -0.00012603 | -0.014257 | 0.25593 | 28.9513 | 0.0038703 | 0.025414 | 0.024879 | 31.9067 | 42.6806 | 97.0436 | 20.8563 | 110.4243 | 0.017273 | 0.10941 | 1.008 | 1.0074 | 97.5511 | 275.304 | 326.708 | 329.519 | 927.033 | 0 | 0 | 0
|  | 1090 | 36.9895 | 7.647 | -0.96874 | 0.04276 | 4.8371 | 0.093718 | 0.61223 | 46.4905 | 25.9413 | -0.0017115 | 23.9985 | 24.2032 | -4.1423e-05 | -0.0046859 | 0.25593 | 28.9513 | 0.0040074 | 0.026179 | 0.025683 | 32.0331 | 42.6518 | 96.8357 | 20.8556 | 115.8354 | 0.017447 | 0.1098 | 1.0074 | 1.0072 | 97.5483 | 275.318 | 326.732 | 329.518 | 927.066 | 0 | 0 | 0
|  | 1095 | 34.9339 | 6.9402 | 1.3634 | 0.044496 | 5.0335 | 0.088826 | 0.58102 | 46.6703 | 25.3152 | 0.0025684 | 23.4171 | 23.6207 | 6.0668e-05 | 0.006863 | 0.25608 | 28.9684 | 0.0039525 | 0.025853 | 0.024498 | 32.1585 | 42.6213 | 96.6185 | 20.8576 | 110.3012 | 0.017617 | 0.11059 | 1.0067 | 1.007 | 97.5486 | 275.332 | 326.702 | 329.542 | 927.05 | 0 | 0 | 0
|  | 1100 | 36.1419 | 8.2309 | 0.065355 | 0.038816 | 4.391 | 0.10038 | 0.67231 | 46.848 | 25.93 | 0.00010486 | 23.9852 | 24.1937 | 2.5369e-06 | 0.00028697 | 0.25624 | 28.9863 | 0.0038962 | 0.026097 | 0.025169 | 32.2827 | 42.5891 | 96.3996 | 20.8573 | 115.7207 | 0.01701 | 0.10962 | 1.0066 | 1.0066 | 97.5524 | 275.35 | 326.694 | 329.533 | 926.994 | 0 | 0 | 0
|  | 1105 | 35.8366 | 8.2212 | -6.084 | 0.038534 | 4.3591 | 0.10334 | 0.67026 | 47.028 | 25.9563 | -0.0096791 | 24.0116 | 24.2213 | -0.00023444 | -0.02652 | 0.25625 | 28.987 | 0.003982 | 0.025828 | 0.024997 | 32.4081 | 42.5592 | 96.2244 | 20.858 | 115.9655 | 0.017336 | 0.10887 | 1.0074 | 1.0063 | 97.5496 | 275.323 | 326.721 | 329.574 | 927.429 | 0 | 0 | 0
|  | 1110 | 34.1024 | 7.4343 | 7.5939 | 0.04055 | 4.5871 | 0.10444 | 0.65439 | 47.2028 | 25.7757 | 0.012809 | 23.8392 | 24.0407 | 0.00030793 | 0.034834 | 0.25702 | 29.0741 | 0.0042349 | 0.026536 | 0.024266 | 32.5313 | 42.525 | 96.012 | 20.86 | 114.3316 | 0.018462 | 0.11114 | 1.0046 | 1.006 | 97.5491 | 275.33 | 326.648 | 329.409 | 927.054 | 0 | 0 | 0
|  | 1115 | 36.0171 | 10.1502 | -4.9327 | 0.031368 | 3.5484 | 0.12768 | 0.81099 | 47.3781 | 26.075 | -0.0063571 | 24.1229 | 24.3393 | -0.00015473 | -0.017503 | 0.25779 | 29.1612 | 0.0040052 | 0.025439 | 0.025045 | 32.6545 | 42.4916 | 95.8297 | 20.8582 | 117.0358 | 0.017356 | 0.10759 | 1.0062 | 1.0055 | 97.5514 | 275.305 | 326.741 | 329.672 | 926.962 | 0 | 0 | 0
|  | 1120 | 36.3742 | 7.6217 | -2.097 | 0.042188 | 4.7724 | 0.08928 | 0.59812 | 47.5591 | 25.7379 | -0.0036837 | 23.81 | 24.0161 | -8.8468e-05 | -0.010008 | 0.25779 | 29.1612 | 0.0037666 | 0.025234 | 0.025111 | 32.7799 | 42.4635 | 95.675 | 20.8569 | 114.0242 | 0.016605 | 0.10791 | 1.0054 | 1.005 | 97.5514 | 275.283 | 326.727 | 329.555 | 927.03 | 0 | 0 | 0
|  | 1125 | 35.3169 | 6.0589 | -1.2441 | 0.051528 | 5.829 | 0.081929 | 0.51599 | 47.7383 | 25.7495 | -0.0026705 | 23.8092 | 24.005 | -6.4106e-05 | -0.0072518 | 0.25779 | 29.1612 | 0.0042217 | 0.026588 | 0.024925 | 32.905 | 42.434 | 95.4101 | 20.8576 | 114.0718 | 0.018426 | 0.11134 | 1.0047 | 1.0044 | 97.5511 | 275.278 | 326.569 | 329.255 | 927.735 | 0 | 0 | 0
|  | 1130 | 35.1988 | 8.0764 | -2.7454 | 0.038527 | 4.3582 | 0.10388 | 0.64136 | 47.9146 | 25.274 | -0.0044865 | 23.3747 | 23.5752 | -0.00010577 | -0.011965 | 0.25779 | 29.1612 | 0.0040021 | 0.02471 | 0.024486 | 33.0285 | 42.4023 | 95.1867 | 20.8575 | 109.9216 | 0.017847 | 0.10773 | 1.004 | 1.0035 | 97.5511 | 275.274 | 326.642 | 329.444 | 927.56 | 0 | 0 | 0
|  | 1135 | 36.1476 | 9.3294 | 0.60318 | 0.034251 | 3.8746 | 0.12808 | 0.74877 | 48.093 | 26.0613 | 0.00085073 | 24.091 | 24.2844 | 2.066e-05 | 0.0023371 | 0.25784 | 29.167 | 0.0043868 | 0.025646 | 0.025297 | 33.153 | 42.3727 | 95.0151 | 20.8573 | 116.8193 | 0.018879 | 0.10815 | 1.0028 | 1.0029 | 97.5517 | 275.267 | 326.481 | 329.103 | 927.02 | 0 | 0 | 0
|  | 1140 | 34.2167 | 6.9598 | -0.84313 | 0.04346 | 4.9163 | 0.097259 | 0.59883 | 48.2689 | 25.7514 | -0.001527 | 23.804 | 23.9958 | -3.6642e-05 | -0.0041451 | 0.25789 | 29.1729 | 0.0042269 | 0.026025 | 0.024247 | 33.2769 | 42.3411 | 94.8269 | 20.86 | 114.0552 | 0.018446 | 0.10989 | 1.0023 | 1.0022 | 97.5516 | 275.261 | 326.474 | 329.105 | 926.931 | 0 | 0 | 0
|  | 1145 | 34.0864 | 6.3166 | -3.0171 | 0.047704 | 5.3963 | 0.0838 | 0.53945 | 48.4396 | 25.5241 | -0.0060498 | 23.5944 | 23.7903 | -0.00014393 | -0.016281 | 0.25789 | 29.1729 | 0.0039976 | 0.025734 | 0.02404 | 33.3976 | 42.3054 | 94.5867 | 20.8599 | 112.0533 | 0.017668 | 0.10974 | 1.0021 | 1.0014 | 97.551 | 275.268 | 326.481 | 329.192 | 928.184 | 0 | 0 | 0
|  | 1150 | 33.2489 | 7.8975 | 0.73101 | 0.037217 | 4.21 | 0.10614 | 0.69807 | 48.608 | 25.141 | 0.0011606 | 23.2433 | 23.4414 | 2.7206e-05 | 0.0030776 | 0.25796 | 29.1806 | 0.00395 | 0.02598 | 0.023604 | 33.5167 | 42.2678 | 94.3672 | 20.8602 | 108.7289 | 0.017719 | 0.11139 | 1.0003 | 1.0004 | 97.5489 | 275.257 | 326.525 | 329.307 | 927.055 | 0 | 0 | 0
|  | 1155 | 35.1974 | 7.8072 | -1.7962 | 0.039853 | 4.5083 | 0.099756 | 0.65974 | 48.7791 | 25.7277 | -0.0029819 | 23.7923 | 24.006 | -7.1585e-05 | -0.0080978 | 0.25802 | 29.1883 | 0.0039756 | 0.026293 | 0.024718 | 33.6375 | 42.233 | 94.1997 | 20.8582 | 113.8941 | 0.017452 | 0.11064 | 1.0001 | 0.99976 | 97.5496 | 275.246 | 326.614 | 329.548 | 927.077 | 0 | 0 | 0
|  | 1160 | 33.6998 | 6.4104 | -3.3527 | 0.046472 | 5.2571 | 0.083026 | 0.55582 | 48.9513 | 24.724 | -0.0067508 | 22.8685 | 23.0797 | -0.00015581 | -0.017625 | 0.25802 | 29.1883 | 0.0038584 | 0.02583 | 0.023787 | 33.7588 | 42.1994 | 93.9638 | 20.8581 | 105.201 | 0.01761 | 0.11214 | 0.99971 | 0.99895 | 97.5513 | 275.273 | 326.677 | 329.695 | 927.129 | 0 | 0 | 0
|  | 1165 | 35.7358 | 8.1568 | -1.6969 | 0.038729 | 4.3811 | 0.10003 | 0.68994 | 49.1249 | 25.8498 | -0.0027222 | 23.9159 | 24.1416 | -6.5718e-05 | -0.0074342 | 0.25802 | 29.1883 | 0.0038741 | 0.026721 | 0.025035 | 33.8808 | 42.1673 | 93.7508 | 20.8575 | 115.0293 | 0.01697 | 0.11141 | 0.99857 | 0.99826 | 97.5489 | 275.278 | 326.76 | 329.844 | 927.148 | 0 | 0 | 0
|  | 1170 | 34.2355 | 7.046 | -1.1467 | 0.042952 | 4.8589 | 0.084389 | 0.61615 | 49.2998 | 25.4503 | -0.0020716 | 23.5487 | 23.7743 | -4.9252e-05 | -0.0055715 | 0.25802 | 29.1883 | 0.0036247 | 0.026465 | 0.024085 | 34.0036 | 42.1366 | 93.5637 | 20.8595 | 111.5127 | 0.0162 | 0.11182 | 0.99787 | 0.99764 | 97.5504 | 275.281 | 326.794 | 329.925 | 927.145 | 0 | 0 | 0
|  | 1175 | 37.0718 | 7.3006 | -3.8389 | 0.044888 | 5.0779 | 0.087031 | 0.61109 | 49.4781 | 26.6466 | -0.0069234 | 24.6589 | 24.89 | -0.00017232 | -0.019494 | 0.25802 | 29.1883 | 0.0039067 | 0.027431 | 0.025882 | 34.1285 | 42.109 | 93.3232 | 20.8573 | 122.2589 | 0.016633 | 0.11113 | 0.99768 | 0.9969 | 97.5498 | 275.302 | 326.838 | 329.901 | 927.21 | 0 | 0 | 0
|  | 1180 | 35.831 | 7.351 | 0.38046 | 0.043089 | 4.8743 | 0.090833 | 0.61164 | 49.6604 | 26.1497 | 0.00067126 | 24.199 | 24.4226 | 1.6394e-05 | 0.0018545 | 0.25807 | 29.1929 | 0.0039139 | 0.026355 | 0.025048 | 34.2558 | 42.0851 | 93.1202 | 20.8585 | 117.7415 | 0.01695 | 0.10971 | 0.99582 | 0.99589 | 97.5515 | 275.306 | 326.836 | 329.856 | 927.282 | 0 | 0 | 0
|  | 1185 | 36.4748 | 8.3929 | 1.5621 | 0.038418 | 4.3459 | 0.12044 | 0.58971 | 49.8411 | 25.5082 | 0.002519 | 23.607 | 23.8235 | 6.0012e-05 | 0.0067887 | 0.25826 | 29.2145 | 0.0046269 | 0.022655 | 0.025112 | 34.3812 | 42.06 | 92.896 | 20.8561 | 112.0429 | 0.020229 | 0.10183 | 0.99499 | 0.99528 | 97.5514 | 275.308 | 326.859 | 329.857 | 927.355 | 0 | 0 | 0
|  | 1190 | 34.5885 | 8.2289 | -2.1646 | 0.037157 | 4.2033 | 0.13511 | 0.69645 | 50.0188 | 25.7809 | -0.003342 | 23.8506 | 24.066 | -8.0429e-05 | -0.0090983 | 0.25841 | 29.2315 | 0.0050202 | 0.025878 | 0.024738 | 34.5059 | 42.0326 | 92.7314 | 20.8583 | 114.4092 | 0.021608 | 0.10944 | 0.99503 | 0.99465 | 97.5506 | 275.332 | 326.739 | 329.69 | 927.275 | 0 | 0 | 0
|  | 1195 | 35.2545 | 7.4811 | 3.0226 | 0.041658 | 4.7125 | 0.097291 | 0.63361 | 50.1934 | 25.7646 | 0.0052316 | 23.8419 | 24.0686 | 0.00012592 | 0.014244 | 0.25872 | 29.2671 | 0.004053 | 0.026395 | 0.024795 | 34.6297 | 42.0028 | 92.5174 | 20.8581 | 114.2957 | 0.017739 | 0.11081 | 0.99333 | 0.99392 | 97.548 | 275.347 | 326.826 | 329.933 | 927.142 | 0 | 0 | 0
|  | 1200 | 36.6335 | 8.0521 | 1.1764 | 0.040218 | 4.5496 | 0.095576 | 0.6508 | 50.3731 | 25.6536 | 0.001974 | 23.7417 | 23.9675 | 4.7312e-05 | 0.0053521 | 0.25915 | 29.3161 | 0.0038439 | 0.026174 | 0.025424 | 34.7552 | 41.9776 | 92.321 | 20.8555 | 113.3248 | 0.016967 | 0.11053 | 0.99351 | 0.99374 | 97.5487 | 275.335 | 326.862 | 329.97 | 927.929 | 0 | 0 | 0
|  | 1205 | 36.5692 | 7.5723 | 3.1923 | 0.042691 | 4.8293 | 0.090084 | 0.63476 | 50.5561 | 25.7506 | 0.0056661 | 23.8302 | 24.0522 | 0.00013628 | 0.015416 | 0.25961 | 29.368 | 0.0038458 | 0.027099 | 0.025531 | 34.8826 | 41.9553 | 92.1124 | 20.8554 | 114.1771 | 0.016916 | 0.11264 | 0.99318 | 0.99382 | 97.5488 | 275.334 | 326.843 | 329.889 | 927.091 | 0 | 0 | 0
|  | 1210 | 37.4419 | 9.5035 | 6.1347 | 0.034828 | 3.9398 | 0.10558 | 0.78844 | 50.7412 | 26.2484 | 0.0087115 | 24.2978 | 24.526 | 0.00021366 | 0.024169 | 0.26049 | 29.467 | 0.0036772 | 0.02746 | 0.025994 | 35.0114 | 41.9348 | 91.9049 | 20.8555 | 118.6683 | 0.015959 | 0.11223 | 0.99302 | 0.99401 | 97.5516 | 275.338 | 326.937 | 330.007 | 927.071 | 0 | 0 | 0
|  | 1215 | 37.3273 | 8.3869 | -0.37256 | 0.039344 | 4.4507 | 0.095551 | 0.68815 | 50.9281 | 25.6871 | -0.0006105 | 23.7803 | 24.0099 | -1.4658e-05 | -0.0016582 | 0.26102 | 29.5274 | 0.0037594 | 0.027075 | 0.025903 | 35.1412 | 41.9161 | 91.7499 | 20.8539 | 113.6574 | 0.016606 | 0.11275 | 0.99414 | 0.99407 | 97.5533 | 275.335 | 326.965 | 330.122 | 927.019 | 0 | 0 | 0
|  | 1220 | 38.5265 | 7.6236 | -0.85617 | 0.044674 | 5.0536 | 0.083828 | 0.6029 | 51.1177 | 25.8423 | -0.0015832 | 23.931 | 24.1584 | -3.8248e-05 | -0.0043268 | 0.26102 | 29.5274 | 0.0037449 | 0.026934 | 0.026525 | 35.2723 | 41.8998 | 91.5103 | 20.8523 | 115.0687 | 0.016458 | 0.11197 | 0.99453 | 0.99435 | 97.5526 | 275.345 | 327.062 | 330.169 | 927.077 | 0 | 0 | 0
|  | 1225 | 37.5272 | 8.8758 | -1.652 | 0.037376 | 4.228 | 0.10469 | 0.73986 | 51.3078 | 26.0328 | -0.0025377 | 24.1046 | 24.3308 | -6.1744e-05 | -0.0069846 | 0.26102 | 29.5274 | 0.0039127 | 0.027653 | 0.026161 | 35.404 | 41.884 | 91.3169 | 20.8542 | 116.7577 | 0.017015 | 0.11329 | 0.9949 | 0.99461 | 97.5495 | 275.356 | 327.023 | 330.092 | 927.19 | 0 | 0 | 0
|  | 1230 | 37.6826 | 7.5281 | -5.1514 | 0.044249 | 5.0056 | 0.086152 | 0.61379 | 51.4959 | 25.9516 | -0.0094007 | 24.0241 | 24.2478 | -0.00022795 | -0.025786 | 0.26102 | 29.5274 | 0.0038121 | 0.02716 | 0.02613 | 35.5347 | 41.8666 | 91.1217 | 20.854 | 116.0051 | 0.016662 | 0.11226 | 0.99605 | 0.99499 | 97.5479 | 275.343 | 326.951 | 329.995 | 927.174 | 0 | 0 | 0
|  | 1235 | 37.6966 | 7.7159 | 0.29643 | 0.043189 | 4.8856 | 0.092822 | 0.62175 | 51.6843 | 25.8494 | 0.00053028 | 23.9267 | 24.1424 | 1.2802e-05 | 0.0014482 | 0.26105 | 29.531 | 0.0040088 | 0.026853 | 0.026168 | 35.6654 | 41.8496 | 90.8832 | 20.8536 | 115.0791 | 0.017509 | 0.11175 | 0.99518 | 0.99524 | 97.5492 | 275.363 | 326.913 | 329.86 | 927.137 | 0 | 0 | 0
|  | 1240 | 37.1133 | 8.7304 | -3.1986 | 0.037579 | 4.251 | 0.10095 | 0.67686 | 51.8713 | 25.7609 | -0.0049982 | 23.8414 | 24.0488 | -0.0001202 | -0.013597 | 0.26109 | 29.5346 | 0.0037935 | 0.025436 | 0.025552 | 35.7947 | 41.8317 | 90.6955 | 20.8554 | 114.2766 | 0.0167 | 0.10836 | 0.99631 | 0.99574 | 97.5506 | 275.38 | 326.866 | 329.709 | 927.211 | 0 | 0 | 0
|  | 1245 | 36.4269 | 8.2293 | -2.8187 | 0.03913 | 4.4265 | 0.096799 | 0.665 | 52.0552 | 25.5665 | -0.0046255 | 23.6497 | 23.8448 | -0.00011029 | -0.012477 | 0.26109 | 29.5346 | 0.0037877 | 0.026022 | 0.025267 | 35.9218 | 41.8114 | 90.4989 | 20.8557 | 112.5023 | 0.016792 | 0.11037 | 0.99668 | 0.99616 | 97.5517 | 275.371 | 326.704 | 329.399 | 927.396 | 0 | 0 | 0
|  | 1250 | 37.7256 | 7.9932 | 1.4641 | 0.041722 | 4.7197 | 0.097287 | 0.63778 | 52.2406 | 25.6705 | 0.0025523 | 23.7424 | 23.9343 | 6.1087e-05 | 0.0069103 | 0.26124 | 29.5519 | 0.0040591 | 0.02661 | 0.026165 | 36.0504 | 41.7925 | 90.3016 | 20.8529 | 113.4027 | 0.017823 | 0.1116 | 0.99581 | 0.9961 | 97.5528 | 275.361 | 326.656 | 329.296 | 927.289 | 0 | 0 | 0
|  | 1255 | 39.1131 | 7.3746 | 0.54539 | 0.046885 | 5.3038 | 0.086213 | 0.56375 | 52.4327 | 25.6445 | 0.0010688 | 23.7225 | 23.9243 | 2.5571e-05 | 0.0028926 | 0.26146 | 29.5764 | 0.0040421 | 0.026432 | 0.026882 | 36.183 | 41.779 | 90.08 | 20.8503 | 113.193 | 0.017772 | 0.11122 | 0.99569 | 0.99581 | 97.5523 | 275.339 | 326.712 | 329.492 | 927.178 | 0 | 0 | 0
|  | 1260 | 40.2298 | 9.2795 | -2.3647 | 0.038325 | 4.3354 | 0.10607 | 0.7049 | 52.631 | 25.8086 | -0.0037646 | 23.8735 | 24.0734 | -9.0626e-05 | -0.010252 | 0.26152 | 29.5837 | 0.0040649 | 0.027015 | 0.027584 | 36.3191 | 41.7707 | 89.8483 | 20.8484 | 114.6422 | 0.017759 | 0.11227 | 0.99554 | 0.99511 | 97.5532 | 275.327 | 326.702 | 329.438 | 927.194 | 0 | 0 | 0
|  | 1265 | 39.7969 | 8.8598 | -1.9293 | 0.039708 | 4.4919 | 0.096256 | 0.67068 | 52.8311 | 25.4913 | -0.0032216 | 23.579 | 23.78 | -7.661e-05 | -0.0086662 | 0.26152 | 29.5837 | 0.0038221 | 0.026631 | 0.027194 | 36.4561 | 41.7637 | 89.6851 | 20.8486 | 111.8361 | 0.016977 | 0.11214 | 0.99399 | 0.99362 | 97.5483 | 275.314 | 326.688 | 329.473 | 927.43 | 0 | 0 | 0
|  | 1270 | 38.5296 | 6.8319 | -4.2924 | 0.049854 | 5.6396 | 0.076116 | 0.5291 | 53.0269 | 25.5824 | -0.008965 | 23.6637 | 23.87 | -0.00021399 | -0.024207 | 0.26152 | 29.5837 | 0.0037947 | 0.026378 | 0.02646 | 36.5902 | 41.7535 | 89.4419 | 20.8516 | 112.6389 | 0.016811 | 0.11124 | 0.9934 | 0.99239 | 97.5487 | 275.314 | 326.695 | 329.543 | 927.216 | 0 | 0 | 0
|  | 1275 | 38.2559 | 8.7758 | 3.4498 | 0.038536 | 4.3593 | 0.11039 | 0.6677 | 53.2189 | 25.7747 | 0.0055278 | 23.8431 | 24.0495 | 0.00013294 | 0.015038 | 0.26185 | 29.6213 | 0.0042539 | 0.02573 | 0.026396 | 36.7224 | 41.7403 | 89.211 | 20.8525 | 114.3464 | 0.018539 | 0.10908 | 0.991 | 0.99162 | 97.5472 | 275.315 | 326.715 | 329.543 | 927.274 | 0 | 0 | 0
|  | 1280 | 36.0714 | 8.6021 | 2.9351 | 0.037069 | 4.1933 | 0.11716 | 0.72558 | 53.4047 | 25.5931 | 0.0045555 | 23.6768 | 23.8835 | 0.0001088 | 0.012308 | 0.26246 | 29.6896 | 0.0043429 | 0.026897 | 0.025426 | 36.8519 | 41.7224 | 89.0465 | 20.8553 | 112.7486 | 0.019019 | 0.11255 | 0.99024 | 0.99076 | 97.5439 | 275.286 | 326.739 | 329.591 | 927.145 | 0 | 0 | 0
|  | 1285 | 37.2747 | 8.3569 | 4.6513 | 0.03943 | 4.4604 | 0.094607 | 0.66175 | 53.5881 | 25.2065 | 0.0077929 | 23.3253 | 23.5343 | 0.0001834 | 0.020747 | 0.26319 | 29.7723 | 0.0037303 | 0.026092 | 0.025711 | 36.9798 | 41.7028 | 88.8344 | 20.8529 | 109.3964 | 0.016776 | 0.11151 | 0.98942 | 0.9903 | 97.5473 | 275.267 | 326.824 | 329.753 | 926.98 | 0 | 0 | 0
|  | 1290 | 37.4449 | 8.2421 | 1.1327 | 0.040161 | 4.5431 | 0.094794 | 0.66126 | 53.7749 | 25.7362 | 0.0018933 | 23.8134 | 24.0272 | 4.5491e-05 | 0.005146 | 0.26376 | 29.837 | 0.003807 | 0.026557 | 0.025907 | 37.1088 | 41.6859 | 88.6534 | 20.8541 | 114.0333 | 0.016769 | 0.11129 | 0.98943 | 0.98964 | 97.5489 | 275.245 | 326.796 | 329.73 | 926.974 | 0 | 0 | 0
|  | 1295 | 39.132 | 8.2258 | -4.4568 | 0.042054 | 4.7572 | 0.10033 | 0.6479 | 53.9663 | 26.4156 | -0.0075992 | 24.4429 | 24.6641 | -0.00018743 | -0.021202 | 0.26387 | 29.8499 | 0.0042195 | 0.027247 | 0.027089 | 37.2413 | 41.6728 | 88.4317 | 20.8524 | 120.137 | 0.01799 | 0.11127 | 0.99005 | 0.9892 | 97.55 | 275.212 | 326.808 | 329.766 | 927.092 | 0 | 0 | 0
|  | 1300 | 38.4318 | 7.931 | -2.1259 | 0.042836 | 4.8457 | 0.092573 | 0.61086 | 54.1602 | 25.7371 | -0.0037883 | 23.8196 | 24.0383 | -9.1065e-05 | -0.010301 | 0.26387 | 29.8499 | 0.0039655 | 0.026167 | 0.026443 | 37.3751 | 41.6617 | 88.2346 | 20.8522 | 114.0669 | 0.017405 | 0.11029 | 0.9893 | 0.98887 | 97.5518 | 275.189 | 326.87 | 329.87 | 927.027 | 0 | 0 | 0
|  | 1305 | 39.2357 | 8.5232 | -2.5032 | 0.040694 | 4.6034 | 0.096165 | 0.67131 | 54.3544 | 26.31 | -0.0041456 | 24.3481 | 24.5716 | -0.00010187 | -0.011523 | 0.26387 | 29.8499 | 0.0039134 | 0.027318 | 0.027035 | 37.5088 | 41.6509 | 88.0074 | 20.8522 | 119.1928 | 0.016853 | 0.11172 | 0.98893 | 0.98847 | 97.5508 | 275.195 | 326.846 | 329.847 | 928.805 | 0 | 0 | 0
|  | 1310 | 38.1822 | 9.2008 | -4.5245 | 0.036685 | 4.1499 | 0.10459 | 0.72515 | 54.5479 | 25.522 | -0.0069651 | 23.6199 | 23.8304 | -0.00016598 | -0.018776 | 0.26387 | 29.8499 | 0.0038367 | 0.026602 | 0.026323 | 37.6422 | 41.6396 | 87.8287 | 20.8518 | 112.1647 | 0.017018 | 0.11198 | 0.98918 | 0.9884 | 97.55 | 275.175 | 326.861 | 329.775 | 927.069 | 0 | 0 | 0
|  | 1315 | 39.0856 | 7.6959 | -2.529 | 0.044896 | 5.0788 | 0.087229 | 0.61081 | 54.7411 | 26.3228 | -0.0046177 | 24.3646 | 24.5883 | -0.00011354 | -0.012844 | 0.26387 | 29.8499 | 0.0039163 | 0.027423 | 0.026971 | 37.7755 | 41.6282 | 87.6264 | 20.8524 | 119.3318 | 0.016857 | 0.11195 | 0.98883 | 0.98831 | 97.5493 | 275.188 | 326.909 | 329.91 | 927.077 | 0 | 0 | 0
|  | 1320 | 37.5172 | 7.0493 | -3.9507 | 0.047048 | 5.3221 | 0.082582 | 0.58195 | 54.9326 | 26.3028 | -0.0075633 | 24.3487 | 24.5752 | -0.00018587 | -0.021026 | 0.26387 | 29.8499 | 0.0038853 | 0.027379 | 0.026104 | 37.9081 | 41.6156 | 87.3876 | 20.8554 | 119.1632 | 0.016747 | 0.11189 | 0.98893 | 0.98808 | 97.5501 | 275.214 | 326.944 | 329.985 | 927.189 | 0 | 0 | 0
|  | 1325 | 38.0371 | 9.5348 | -2.8662 | 0.035265 | 3.9893 | 0.1059 | 0.7617 | 55.1215 | 26.0839 | -0.0041474 | 24.1471 | 24.3715 | -0.00010108 | -0.011434 | 0.26387 | 29.8499 | 0.0037344 | 0.026861 | 0.026246 | 38.039 | 41.6011 | 87.1723 | 20.8541 | 117.1929 | 0.016277 | 0.11116 | 0.98852 | 0.98806 | 97.5511 | 275.207 | 326.958 | 329.997 | 927.218 | 0 | 0 | 0
|  | 1330 | 36.3859 | 8.6402 | -1.758 | 0.037227 | 4.2112 | 0.10392 | 0.70244 | 55.3075 | 25.56 | -0.0027413 | 23.6585 | 23.8745 | -6.5447e-05 | -0.0074035 | 0.26387 | 29.8499 | 0.0038685 | 0.02615 | 0.025296 | 38.1679 | 41.5846 | 87.0192 | 20.8556 | 112.5156 | 0.017123 | 0.11071 | 0.9884 | 0.98809 | 97.5499 | 275.226 | 326.908 | 329.893 | 928.366 | 0 | 0 | 0
|  | 1335 | 35.9048 | 7.383 | -0.96465 | 0.04299 | 4.8631 | 0.092507 | 0.61087 | 55.4883 | 25.4597 | -0.0017445 | 23.5601 | 23.7725 | -4.147e-05 | -0.0046912 | 0.26387 | 29.8499 | 0.0039769 | 0.026261 | 0.025095 | 38.2939 | 41.5642 | 86.7949 | 20.856 | 111.608 | 0.017625 | 0.11127 | 0.98834 | 0.98814 | 97.5495 | 275.234 | 326.832 | 329.778 | 927.28 | 0 | 0 | 0
|  | 1340 | 37.1957 | 8.695 | -1.109 | 0.037816 | 4.2778 | 0.10105 | 0.70894 | 55.671 | 25.6076 | -0.0017534 | 23.7 | 23.9184 | -4.1939e-05 | -0.0047443 | 0.26387 | 29.8499 | 0.0038212 | 0.026809 | 0.025815 | 38.4211 | 41.5455 | 86.6017 | 20.8539 | 112.9229 | 0.016903 | 0.11228 | 0.98831 | 0.98811 | 97.5493 | 275.229 | 326.873 | 329.885 | 927.306 | 0 | 0 | 0
|  | 1345 | 37.6448 | 9.2725 | 0.97135 | 0.035889 | 4.0598 | 0.10611 | 0.7605 | 55.8581 | 25.8709 | 0.0014421 | 23.9464 | 24.1736 | 3.4861e-05 | 0.0039435 | 0.26396 | 29.8597 | 0.0038081 | 0.027293 | 0.026128 | 38.551 | 41.5302 | 86.4122 | 20.8538 | 115.27 | 0.016693 | 0.11281 | 0.988 | 0.98816 | 97.5498 | 275.233 | 326.91 | 330.012 | 928.492 | 0 | 0 | 0
|  | 1350 | 37.6561 | 6.8088 | -0.83346 | 0.04889 | 5.5305 | 0.078482 | 0.54081 | 56.0464 | 25.6415 | -0.0016997 | 23.7403 | 23.9733 | -4.0747e-05 | -0.0046094 | 0.26405 | 29.8696 | 0.003837 | 0.02644 | 0.026014 | 38.6813 | 41.5158 | 86.2266 | 20.8534 | 113.2648 | 0.016946 | 0.11124 | 0.98849 | 0.9883 | 97.5502 | 275.238 | 326.996 | 330.205 | 927.285 | 0 | 0 | 0
|  | 1355 | 38.9937 | 8.4214 | 2.0184 | 0.040932 | 4.6303 | 0.095859 | 0.62688 | 56.238 | 25.8571 | 0.0034181 | 23.9412 | 24.1707 | 8.2618e-05 | 0.0093459 | 0.26425 | 29.8929 | 0.0039237 | 0.02566 | 0.026654 | 38.813 | 41.5041 | 85.9469 | 20.8519 | 115.1835 | 0.017164 | 0.10869 | 0.98794 | 0.98833 | 97.5516 | 275.219 | 327.014 | 330.149 | 927.213 | 0 | 0 | 0
|  | 1360 | 38.5652 | 9.1172 | -1.9601 | 0.037393 | 4.2299 | 0.10988 | 0.70933 | 56.4319 | 26.5563 | -0.0029539 | 24.5864 | 24.8118 | -7.3291e-05 | -0.0082909 | 0.26446 | 29.9163 | 0.0041086 | 0.026524 | 0.02663 | 38.9462 | 41.494 | 85.8133 | 20.8544 | 121.4862 | 0.017471 | 0.10911 | 0.98875 | 0.98842 | 97.5523 | 275.246 | 326.984 | 329.982 | 927.18 | 0 | 0 | 0
|  | 1365 | 35.6319 | 7.0851 | 7.3384 | 0.044457 | 5.0291 | 0.094729 | 0.56184 | 56.6174 | 25.2667 | 0.013827 | 23.3864 | 23.5947 | 0.00032625 | 0.036906 | 0.26528 | 30.0086 | 0.0042114 | 0.024978 | 0.024844 | 39.0749 | 41.4779 | 85.5618 | 20.8562 | 109.9451 | 0.018708 | 0.10844 | 0.98712 | 0.98867 | 97.5519 | 275.254 | 326.9 | 329.812 | 927.159 | 0 | 0 | 0
|  | 1370 | 37.518 | 10.5081 | -1.032 | 0.031562 | 3.5704 | 0.13986 | 0.81129 | 56.8003 | 26.5261 | -0.0013165 | 24.5399 | 24.7418 | -3.2572e-05 | -0.0036846 | 0.26609 | 30.1008 | 0.0044144 | 0.025606 | 0.026045 | 39.2021 | 41.46 | 85.3888 | 20.8563 | 121.1186 | 0.018681 | 0.10691 | 0.9889 | 0.98875 | 97.5498 | 275.255 | 326.738 | 329.426 | 927.185 | 0 | 0 | 0
|  | 1375 | 34.8535 | 7.0738 | 1.4683 | 0.043556 | 4.9271 | 0.098536 | 0.59979 | 56.9812 | 25.6055 | 0.0026776 | 23.6828 | 23.8848 | 6.3955e-05 | 0.0072347 | 0.26625 | 30.1189 | 0.0042918 | 0.026124 | 0.024631 | 39.3288 | 41.4409 | 85.2188 | 20.8581 | 112.8314 | 0.018805 | 0.11053 | 0.9886 | 0.9889 | 97.5518 | 275.255 | 326.662 | 329.449 | 927.193 | 0 | 0 | 0
|  | 1380 | 37.2805 | 7.1439 | -0.6469 | 0.046132 | 5.2185 | 0.095131 | 0.58129 | 57.1615 | 26.0608 | -0.0012272 | 24.1088 | 24.3176 | -2.9843e-05 | -0.0033758 | 0.26641 | 30.137 | 0.0043885 | 0.026816 | 0.026088 | 39.4556 | 41.4214 | 84.9634 | 20.8546 | 116.9033 | 0.018886 | 0.1111 | 0.98916 | 0.98902 | 97.5519 | 275.254 | 326.729 | 329.559 | 927.164 | 0 | 0 | 0
|  | 1385 | 39.9299 | 9.5207 | 12.0336 | 0.037075 | 4.194 | 0.10566 | 0.72201 | 57.3546 | 25.8649 | 0.018478 | 23.9323 | 24.1453 | 0.00044615 | 0.050469 | 0.26753 | 30.2632 | 0.0039174 | 0.026769 | 0.027326 | 39.5891 | 41.4112 | 84.7718 | 20.8496 | 115.1755 | 0.017134 | 0.11149 | 0.98718 | 0.98926 | 97.5498 | 275.267 | 326.793 | 329.701 | 926.976 | 0 | 0 | 0
|  | 1390 | 40.8045 | 9.1823 | -7.3665 | 0.039283 | 4.4438 | 0.097085 | 0.69864 | 57.5564 | 26.3599 | -0.011762 | 24.3921 | 24.6038 | -0.00028938 | -0.032735 | 0.26864 | 30.3893 | 0.0038138 | 0.027445 | 0.027864 | 39.7271 | 41.4075 | 84.5801 | 20.8495 | 119.6347 | 0.016434 | 0.1119 | 0.99079 | 0.98947 | 97.5517 | 275.244 | 326.818 | 329.654 | 926.901 | 0 | 0 | 0
|  | 1395 | 39.3353 | 8.2744 | -3.1929 | 0.042024 | 4.7539 | 0.089343 | 0.63262 | 57.7567 | 26.0899 | -0.0055088 | 24.1428 | 24.3571 | -0.00013418 | -0.015179 | 0.26864 | 30.3893 | 0.0037545 | 0.026585 | 0.026914 | 39.8641 | 41.4027 | 84.3771 | 20.8518 | 117.1991 | 0.016354 | 0.11044 | 0.99024 | 0.98962 | 97.5518 | 275.252 | 326.825 | 329.726 | 926.921 | 0 | 0 | 0
|  | 1400 | 37.6679 | 7.8616 | 1.857 | 0.042356 | 4.7914 | 0.087705 | 0.63024 | 57.9492 | 25.3613 | 0.0033239 | 23.4633 | 23.6627 | 7.8653e-05 | 0.0088974 | 0.26884 | 30.4116 | 0.0037148 | 0.026694 | 0.02601 | 39.9964 | 41.3923 | 84.1631 | 20.8524 | 110.7201 | 0.016619 | 0.11265 | 0.98948 | 0.98985 | 97.5517 | 275.248 | 326.751 | 329.527 | 927.102 | 0 | 0 | 0
|  | 1405 | 38.794 | 8.5711 | -1.6376 | 0.040011 | 4.5261 | 0.097012 | 0.68326 | 58.1404 | 25.845 | -0.0027175 | 23.9081 | 24.1106 | -6.552e-05 | -0.0074118 | 0.26904 | 30.4338 | 0.0038816 | 0.027338 | 0.026784 | 40.1284 | 41.3811 | 83.957 | 20.8514 | 114.9706 | 0.017003 | 0.113 | 0.99058 | 0.99028 | 97.5526 | 275.258 | 326.714 | 329.481 | 927.098 | 0 | 0 | 0
|  | 1410 | 39.211 | 8.6631 | -4.6097 | 0.040012 | 4.5262 | 0.098622 | 0.79923 | 58.3354 | 26.0841 | -0.0075799 | 24.129 | 24.3328 | -0.00018444 | -0.020864 | 0.26904 | 30.4338 | 0.003946 | 0.031978 | 0.027741 | 40.2647 | 41.3726 | 83.7607 | 20.8489 | 117.1062 | 0.017116 | 0.12407 | 0.99141 | 0.99055 | 97.5524 | 275.257 | 326.711 | 329.47 | 927.236 | 0 | 0 | 0
|  | 1415 | 42.5169 | 9.9316 | -0.92265 | 0.037844 | 4.281 | 0.099168 | 0.74063 | 58.5397 | 25.8492 | -0.0014467 | 23.9194 | 24.1353 | -3.4917e-05 | -0.0039498 | 0.26904 | 30.4338 | 0.0037529 | 0.028028 | 0.028851 | 40.4062 | 41.3708 | 83.5588 | 20.8442 | 115.0433 | 0.016486 | 0.11474 | 0.99109 | 0.99093 | 97.5512 | 275.264 | 326.815 | 329.766 | 927.107 | 0 | 0 | 0
|  | 1420 | 42.3217 | 9.6852 | -6.8051 | 0.038629 | 4.3697 | 0.095945 | 0.71397 | 58.7518 | 26.0659 | -0.010802 | 24.1188 | 24.3361 | -0.00026287 | -0.029737 | 0.26904 | 30.4338 | 0.0037062 | 0.027579 | 0.02866 | 40.5499 | 41.3745 | 83.3784 | 20.8457 | 116.9751 | 0.016176 | 0.11302 | 0.99241 | 0.99119 | 97.5527 | 275.276 | 326.801 | 329.745 | 927.157 | 0 | 0 | 0
|  | 1425 | 41.0057 | 8.4513 | 4.2858 | 0.042892 | 4.852 | 0.085299 | 0.63223 | 58.9601 | 25.7338 | 0.0076503 | 23.8128 | 24.0287 | 0.00018383 | 0.020795 | 0.26949 | 30.4858 | 0.0036586 | 0.027118 | 0.027858 | 40.6912 | 41.3755 | 83.1686 | 20.8472 | 114.0193 | 0.016174 | 0.11273 | 0.99063 | 0.99149 | 97.553 | 275.259 | 326.818 | 329.782 | 927.949 | 0 | 0 | 0
|  | 1430 | 39.5314 | 8.3937 | -0.6525 | 0.041633 | 4.7096 | 0.090983 | 0.65328 | 59.1615 | 25.8339 | -0.0011263 | 23.9059 | 24.1196 | -2.7166e-05 | -0.003073 | 0.26995 | 30.5378 | 0.0037879 | 0.027198 | 0.027125 | 40.8287 | 41.3717 | 82.9568 | 20.8501 | 114.9106 | 0.016635 | 0.11267 | 0.99186 | 0.99174 | 97.5534 | 275.263 | 326.825 | 329.746 | 927.208 | 0 | 0 | 0
|  | 1435 | 39.4294 | 10.3805 | -5.8445 | 0.033578 | 3.7984 | 0.11447 | 0.77191 | 59.3589 | 25.6903 | -0.008179 | 23.779 | 23.9939 | -0.00019625 | -0.0222 | 0.26995 | 30.5378 | 0.0038435 | 0.025919 | 0.026897 | 40.9637 | 41.3651 | 82.76 | 20.8504 | 113.6649 | 0.016943 | 0.10978 | 0.99305 | 0.99213 | 97.5548 | 275.259 | 326.907 | 329.861 | 927.142 | 0 | 0 | 0
|  | 1440 | 38.4911 | 9.3422 | -3.9093 | 0.036422 | 4.1201 | 0.11186 | 0.7078 | 59.5537 | 25.543 | -0.0059705 | 23.6391 | 23.8481 | -0.00014238 | -0.016107 | 0.26995 | 30.5378 | 0.0040743 | 0.025779 | 0.026458 | 41.0971 | 41.3567 | 82.6073 | 20.8514 | 112.3487 | 0.017966 | 0.1098 | 0.99327 | 0.9926 | 97.5537 | 275.256 | 326.858 | 329.747 | 927.217 | 0 | 0 | 0
|  | 1445 | 37.1361 | 7.0658 | -2.0102 | 0.046461 | 5.2558 | 0.083132 | 0.57581 | 59.7428 | 25.1143 | -0.0039847 | 23.2376 | 23.4385 | -9.3395e-05 | -0.010565 | 0.26995 | 30.5378 | 0.0038624 | 0.026753 | 0.025788 | 41.2278 | 41.3445 | 82.3871 | 20.8522 | 108.5871 | 0.017376 | 0.11349 | 0.99355 | 0.9931 | 97.5522 | 275.255 | 326.791 | 329.615 | 927.21 | 0 | 0 | 0
|  | 1450 | 39.8053 | 8.1239 | -1.8044 | 0.043314 | 4.8998 | 0.083192 | 0.62876 | 59.9351 | 25.4857 | -0.0032836 | 23.5886 | 23.8021 | -7.8157e-05 | -0.0088413 | 0.26995 | 30.5378 | 0.0036034 | 0.027234 | 0.027204 | 41.3602 | 41.3346 | 82.1588 | 20.8486 | 111.857 | 0.016093 | 0.11371 | 0.99397 | 0.9936 | 97.5522 | 275.258 | 326.892 | 329.851 | 929.023 | 0 | 0 | 0
|  | 1455 | 41.1513 | 10.0956 | -2.4795 | 0.036033 | 4.0761 | 0.10782 | 0.73668 | 60.1375 | 25.9922 | -0.0036802 | 24.0585 | 24.2773 | -8.9345e-05 | -0.010107 | 0.26995 | 30.5378 | 0.0038852 | 0.026545 | 0.027941 | 41.4981 | 41.3316 | 81.9598 | 20.8479 | 116.3526 | 0.016929 | 0.11059 | 0.99446 | 0.99404 | 97.5533 | 275.265 | 326.908 | 329.881 | 927.215 | 0 | 0 | 0
|  | 1460 | 39.3665 | 9.3762 | 2.7789 | 0.037115 | 4.1986 | 0.11388 | 0.66466 | 60.3388 | 25.331 | 0.0043609 | 23.4443 | 23.651 | 0.00010314 | 0.011667 | 0.27021 | 30.567 | 0.0042266 | 0.024669 | 0.026822 | 41.635 | 41.3279 | 81.7878 | 20.8493 | 110.4982 | 0.018726 | 0.10747 | 0.99411 | 0.9946 | 97.5545 | 275.269 | 326.877 | 329.759 | 927.22 | 0 | 0 | 0
|  | 1465 | 37.1555 | 7.3572 | -2.5046 | 0.044644 | 5.0503 | 0.081584 | 0.71665 | 60.5301 | 25.6421 | -0.0046754 | 23.7214 | 23.9157 | -0.00011182 | -0.012649 | 0.27047 | 30.5961 | 0.0036422 | 0.031994 | 0.02651 | 41.7683 | 41.3175 | 81.5808 | 20.8516 | 113.177 | 0.016161 | 0.1255 | 0.99545 | 0.99492 | 97.5546 | 275.256 | 326.728 | 329.405 | 927.26 | 0 | 0 | 0
|  | 1470 | 44.1251 | 9.4856 | -11.1168 | 0.041122 | 4.6518 | 0.057013 | 0.84327 | 60.7333 | 25.3667 | -0.019302 | 23.4735 | 23.6843 | -0.00045715 | -0.051714 | 0.27047 | 30.5961 | 0.0023445 | 0.034677 | 0.030173 | 41.91 | 41.3152 | 81.354 | 20.8375 | 110.7913 | 0.01103 | 0.13335 | 0.9977 | 0.99551 | 97.5528 | 275.264 | 326.823 | 329.759 | 927.216 | 0 | 0 | 0
|  | 1475 | 47.5612 | 10.4147 | -14.0189 | 0.04037 | 4.5667 | 0.058512 | 0.84683 | 60.9625 | 25.6084 | -0.02362 | 23.7216 | 23.9603 | -0.00056594 | -0.06402 | 0.27047 | 30.5961 | 0.0023621 | 0.034187 | 0.031965 | 42.0654 | 41.3305 | 81.1679 | 20.8322 | 113.029 | 0.011011 | 0.13124 | 0.99858 | 0.99591 | 97.5516 | 275.268 | 327.161 | 330.453 | 927.209 | 0 | 0 | 0
|  | 1480 | 47.6992 | 11.2602 | -11.9184 | 0.037447 | 4.2361 | 0.056581 | 0.93766 | 61.2007 | 24.8197 | -0.01921 | 22.9991 | 23.2334 | -0.00044631 | -0.050487 | 0.27047 | 30.5961 | 0.0021188 | 0.035113 | 0.032081 | 42.2255 | 41.3518 | 80.9518 | 20.8282 | 106.2113 | 0.0103 | 0.13649 | 0.99835 | 0.99617 | 97.5528 | 275.254 | 327.276 | 330.611 | 927.268 | 0 | 0 | 0
|  | 1485 | 49.8342 | 10.7155 | -1.5444 | 0.041112 | 4.6507 | 0.052044 | 0.84644 | 61.4445 | 24.9237 | -0.0027186 | 23.106 | 23.3557 | -6.3494e-05 | -0.0071826 | 0.27047 | 30.5961 | 0.0021396 | 0.034799 | 0.033197 | 42.3887 | 41.3768 | 80.7859 | 20.8246 | 107.1525 | 0.01035 | 0.13527 | 0.99666 | 0.99635 | 97.5526 | 275.246 | 327.426 | 330.964 | 927.276 | 0 | 0 | 0
|  | 1490 | 52.1041 | 11.5829 | -6.8584 | 0.039765 | 4.4984 | 0.063353 | 0.86998 | 61.6994 | 25.9102 | -0.01122 | 24.0393 | 24.3067 | -0.00027273 | -0.030851 | 0.27047 | 30.5961 | 0.0025193 | 0.034595 | 0.034548 | 42.5581 | 41.409 | 80.5452 | 20.8245 | 115.8929 | 0.011527 | 0.13125 | 0.99778 | 0.9965 | 97.5554 | 275.267 | 327.68 | 331.325 | 927.227 | 0 | 0 | 0
|  | 1495 | 48.501 | 9.5758 | -6.691 | 0.044774 | 5.0649 | 0.053224 | 0.78033 | 61.9509 | 24.7021 | -0.012927 | 22.9194 | 23.1758 | -0.00029958 | -0.033889 | 0.27047 | 30.5961 | 0.002383 | 0.034939 | 0.032591 | 42.7259 | 41.4387 | 80.3814 | 20.8258 | 105.3417 | 0.011449 | 0.13647 | 0.99826 | 0.99679 | 97.5541 | 275.26 | 327.694 | 331.361 | 927.019 | 0 | 0 | 0
|  | 1500 | 52.4664 | 9.5434 | -10.2959 | 0.048599 | 5.4976 | 0.046857 | 0.76725 | 62.2033 | 25.8579 | -0.020621 | 23.9981 | 24.2649 | -0.00050037 | -0.056603 | 0.27047 | 30.5961 | 0.0022772 | 0.037288 | 0.035057 | 42.895 | 41.4689 | 80.101 | 20.8225 | 115.4606 | 0.010579 | 0.13829 | 0.99926 | 0.99692 | 97.5519 | 275.248 | 327.781 | 331.425 | 927.19 | 0 | 0 | 0
|  | 1505 | 53.5118 | 15.0959 | -8.6791 | 0.031336 | 3.5448 | 0.071712 | 1.1582 | 62.4682 | 25.7906 | -0.011231 | 23.9429 | 24.2149 | -0.00027197 | -0.030766 | 0.27047 | 30.5961 | 0.0022472 | 0.036293 | 0.035459 | 43.0713 | 41.5071 | 79.9189 | 20.8207 | 114.8954 | 0.010483 | 0.136 | 0.99835 | 0.99707 | 97.5531 | 275.253 | 327.88 | 331.605 | 927.455 | 0 | 0 | 0
|  | 1510 | 53.6781 | 13.0966 | -13.124 | 0.036232 | 4.0986 | 0.069431 | 0.94805 | 62.7362 | 25.4303 | -0.019909 | 23.6162 | 23.8841 | -0.00047551 | -0.05379 | 0.27047 | 30.5961 | 0.0025156 | 0.034349 | 0.035359 | 43.2484 | 41.5472 | 79.7619 | 20.8193 | 111.7444 | 0.011702 | 0.13228 | 0.99915 | 0.99689 | 97.5527 | 275.237 | 327.988 | 331.709 | 927.639 | 0 | 0 | 0
|  | 1515 | 51.4721 | 9.782 | -6.3855 | 0.046515 | 5.2619 | 0.055606 | 0.79015 | 62.9991 | 25.6154 | -0.012361 | 23.7775 | 24.0302 | -0.00029703 | -0.0336 | 0.27047 | 30.5961 | 0.0025865 | 0.036754 | 0.034559 | 43.4232 | 41.5836 | 79.5484 | 20.8231 | 113.3267 | 0.011914 | 0.13781 | 0.99836 | 0.99695 | 97.5551 | 275.22 | 327.843 | 331.326 | 927.728 | 0 | 0 | 0
|  | 1520 | 51.2692 | 10.082 | -9.6794 | 0.044954 | 5.0852 | 0.051393 | 0.83397 | 63.2559 | 25.0948 | -0.018477 | 23.2988 | 23.5499 | -0.00043512 | -0.049222 | 0.27047 | 30.5961 | 0.0023103 | 0.03749 | 0.034449 | 43.5957 | 41.6157 | 79.3108 | 20.8209 | 108.7882 | 0.010993 | 0.1417 | 0.99931 | 0.99722 | 97.5545 | 275.218 | 327.905 | 331.44 | 927.34 | 0 | 0 | 0
|  | 1525 | 53.1876 | 10.9634 | -7.4092 | 0.042886 | 4.8514 | 0.060052 | 0.89626 | 63.5171 | 25.8478 | -0.013089 | 24.0088 | 24.276 | -0.00031775 | -0.035945 | 0.27047 | 30.5961 | 0.0025754 | 0.038437 | 0.035738 | 43.7711 | 41.6505 | 79.1017 | 20.82 | 115.4676 | 0.011776 | 0.14125 | 0.99931 | 0.99782 | 97.5529 | 275.233 | 328.055 | 331.705 | 927.131 | 0 | 0 | 0
|  | 1530 | 53.5047 | 12.4402 | 5.6324 | 0.03802 | 4.301 | 0.058645 | 0.9665 | 63.7838 | 25.0786 | 0.0090879 | 23.3025 | 23.5641 | 0.00021415 | 0.024225 | 0.27101 | 30.6567 | 0.0022297 | 0.036747 | 0.035514 | 43.9493 | 41.6888 | 78.885 | 20.817 | 108.7356 | 0.010667 | 0.13981 | 0.99734 | 0.99837 | 97.5538 | 275.227 | 328.17 | 331.854 | 929.025 | 0 | 0 | 0
|  | 1535 | 55.3823 | 13.0371 | -11.9539 | 0.037553 | 4.248 | 0.054378 | 0.98901 | 64.056 | 25.7786 | -0.018532 | 23.9578 | 24.2227 | -0.0004489 | -0.050781 | 0.27154 | 30.7173 | 0.002042 | 0.03714 | 0.036519 | 44.1294 | 41.7303 | 78.7149 | 20.817 | 114.9137 | 0.0096641 | 0.1382 | 1.0011 | 0.99896 | 97.5533 | 275.241 | 328.237 | 331.866 | 927.052 | 0 | 0 | 0
|  | 1540 | 53.6952 | 10.0004 | -7.0808 | 0.047464 | 5.3693 | 0.043122 | 0.80211 | 64.3287 | 25.2447 | -0.014174 | 23.4566 | 23.7116 | -0.00033609 | -0.038019 | 0.27154 | 30.7173 | 0.0020467 | 0.038072 | 0.035747 | 44.31 | 41.7719 | 78.4977 | 20.817 | 110.1794 | 0.0098566 | 0.14263 | 1.0011 | 0.99953 | 97.5541 | 275.227 | 328.166 | 331.734 | 927.159 | 0 | 0 | 0
|  | 1545 | 55.5234 | 11.3418 | -10.1923 | 0.043276 | 4.8955 | 0.052419 | 0.8993 | 64.6018 | 25.7311 | -0.018247 | 23.9112 | 24.1732 | -0.00044109 | -0.049897 | 0.27154 | 30.7173 | 0.0022685 | 0.038918 | 0.036954 | 44.4918 | 41.8134 | 78.2561 | 20.8152 | 114.4788 | 0.010589 | 0.14292 | 1.0022 | 1.0002 | 97.5543 | 275.233 | 328.203 | 331.799 | 927.119 | 0 | 0 | 0
|  | 1550 | 56.902 | 12.1811 | -4.9235 | 0.041295 | 4.6713 | 0.055782 | 0.97647 | 64.8828 | 25.649 | -0.0084328 | 23.842 | 24.1098 | -0.00020331 | -0.022999 | 0.27154 | 30.7173 | 0.0023035 | 0.040323 | 0.037926 | 44.679 | 41.8599 | 78.063 | 20.8113 | 113.783 | 0.01076 | 0.14685 | 1.0018 | 1.0008 | 97.5544 | 275.233 | 328.301 | 331.989 | 927.141 | 0 | 0 | 0
|  | 1555 | 55.9411 | 10.4013 | -6.0707 | 0.047544 | 5.3783 | 0.040678 | 0.80787 | 65.1649 | 24.6161 | -0.012462 | 22.8953 | 23.1609 | -0.00028862 | -0.03265 | 0.27154 | 30.7173 | 0.001934 | 0.038409 | 0.036966 | 44.8662 | 41.9067 | 77.834 | 20.8093 | 104.8648 | 0.0095971 | 0.14607 | 1.003 | 1.0016 | 97.5569 | 275.222 | 328.494 | 332.305 | 927.489 | 0 | 0 | 0
|  | 1560 | 58.599 | 11.548 | -5.9747 | 0.044857 | 5.0744 | 0.04242 | 0.89003 | 65.4513 | 25.2405 | -0.011277 | 23.4837 | 23.7653 | -0.00026801 | -0.030318 | 0.27154 | 30.7173 | 0.0019028 | 0.039925 | 0.038625 | 45.0552 | 41.956 | 77.5979 | 20.8067 | 110.288 | 0.0092684 | 0.14748 | 1.0036 | 1.0024 | 97.5568 | 275.216 | 328.601 | 332.542 | 927.12 | 0 | 0 | 0
|  | 1565 | 61.1849 | 13.3708 | -0.20367 | 0.040452 | 4.576 | 0.050844 | 1.0022 | 65.7507 | 26.2364 | -0.00033327 | 24.4223 | 24.7209 | -8.2388e-06 | -0.00093199 | 0.27154 | 30.7173 | 0.0020567 | 0.04054 | 0.040183 | 45.2522 | 42.0133 | 77.3884 | 20.8066 | 119.2219 | 0.0095791 | 0.14507 | 1.0029 | 1.0029 | 97.5545 | 275.208 | 328.762 | 332.782 | 927.171 | 0 | 0 | 0
|  | 1570 | 57.7996 | 12.9713 | -7.4692 | 0.039391 | 4.4559 | 0.050291 | 0.99383 | 66.0482 | 25.5488 | -0.012219 | 23.7869 | 24.0779 | -0.00029422 | -0.033283 | 0.27154 | 30.7173 | 0.001981 | 0.039148 | 0.038107 | 45.4479 | 42.0689 | 77.1897 | 20.8102 | 113.0767 | 0.0094907 | 0.14422 | 1.0048 | 1.0034 | 97.5547 | 275.203 | 328.827 | 332.85 | 927.446 | 0 | 0 | 0
|  | 1575 | 57.3038 | 14.0564 | -8.3406 | 0.036038 | 4.0767 | 0.057937 | 1.0935 | 66.336 | 25.1747 | -0.012679 | 23.4345 | 23.7063 | -0.00030058 | -0.034002 | 0.27154 | 30.7173 | 0.0020879 | 0.039409 | 0.037918 | 45.638 | 42.1181 | 76.9951 | 20.8089 | 109.7701 | 0.010049 | 0.14641 | 1.0052 | 1.0038 | 97.5549 | 275.186 | 328.77 | 332.583 | 927.255 | 0 | 0 | 0
|  | 1580 | 57.4788 | 11.5178 | -7.4723 | 0.044115 | 4.9904 | 0.04806 | 0.95019 | 66.6229 | 25.9347 | -0.013497 | 24.1453 | 24.4232 | -0.00032964 | -0.03729 | 0.27154 | 30.7173 | 0.0021202 | 0.041918 | 0.038409 | 45.8288 | 42.1664 | 76.8152 | 20.8111 | 116.5142 | 0.0099264 | 0.14975 | 1.0057 | 1.0041 | 97.5563 | 275.166 | 328.815 | 332.599 | 927.229 | 0 | 0 | 0
|  | 1585 | 58.1585 | 9.8564 | -5.8508 | 0.052161 | 5.9006 | 0.039724 | 0.76655 | 66.912 | 25.2618 | -0.012811 | 23.5335 | 23.8222 | -0.00030519 | -0.034523 | 0.27154 | 30.7173 | 0.0020721 | 0.039984 | 0.038462 | 46.021 | 42.2158 | 76.5546 | 20.8074 | 110.6152 | 0.0099546 | 0.14755 | 1.0059 | 1.0044 | 97.5576 | 275.132 | 329.02 | 333.057 | 927.088 | 0 | 0 | 0
|  | 1590 | 58.0528 | 11.6082 | -6.6107 | 0.044209 | 5.001 | 0.04597 | 0.90451 | 67.2025 | 25.5812 | -0.012115 | 23.8358 | 24.1238 | -0.00029225 | -0.03306 | 0.27154 | 30.7173 | 0.0020323 | 0.039987 | 0.038391 | 46.2131 | 42.2658 | 76.3124 | 20.8093 | 113.453 | 0.0096879 | 0.14626 | 1.0063 | 1.0049 | 97.5551 | 275.132 | 329.085 | 333.061 | 927.028 | 0 | 0 | 0
|  | 1595 | 58.9368 | 11.2362 | -9.7565 | 0.046368 | 5.2453 | 0.047703 | 0.88543 | 67.495 | 26.1096 | -0.018372 | 24.3323 | 24.6242 | -0.00045239 | -0.051176 | 0.27154 | 30.7173 | 0.0022119 | 0.041056 | 0.039105 | 46.4069 | 42.3166 | 76.1031 | 20.8096 | 118.2081 | 0.010233 | 0.14687 | 1.0074 | 1.0053 | 97.5548 | 275.111 | 329.142 | 333.09 | 927.069 | 0 | 0 | 0
|  | 1600 | 57.7341 | 12.2594 | -12.2205 | 0.041631 | 4.7094 | 0.051677 | 0.94658 | 67.7867 | 25.2661 | -0.021348 | 23.5511 | 23.8314 | -0.00050875 | -0.057551 | 0.27154 | 30.7173 | 0.0021514 | 0.039407 | 0.038176 | 46.6001 | 42.3667 | 75.8555 | 20.8084 | 110.7166 | 0.010278 | 0.14603 | 1.0078 | 1.0053 | 97.5527 | 275.084 | 329.21 | 333.128 | 927.076 | 0 | 0 | 0
|  | 1605 | 57.7008 | 12.2046 | -13.0817 | 0.041794 | 4.7278 | 0.055175 | 0.96389 | 68.0753 | 25.3557 | -0.022864 | 23.6344 | 23.9124 | -0.00054673 | -0.061848 | 0.27154 | 30.7173 | 0.002306 | 0.040285 | 0.038352 | 46.7914 | 42.4145 | 75.6814 | 20.8083 | 111.5022 | 0.010877 | 0.14794 | 1.0081 | 1.0054 | 97.5535 | 275.066 | 329.207 | 333.079 | 927.09 | 0 | 0 | 0
|  | 1610 | 56.6856 | 11.8275 | -12.4813 | 0.042367 | 4.7927 | 0.050614 | 0.92774 | 68.3612 | 25.2925 | -0.022163 | 23.5805 | 23.8595 | -0.0005288 | -0.059819 | 0.27154 | 30.7173 | 0.0021444 | 0.039306 | 0.037591 | 46.9812 | 42.4604 | 75.437 | 20.8107 | 110.9708 | 0.01024 | 0.14566 | 1.0081 | 1.0056 | 97.5553 | 275.051 | 329.276 | 333.172 | 928.431 | 0 | 0 | 0
|  | 1615 | 56.789 | 13.1698 | -3.7039 | 0.038119 | 4.312 | 0.05156 | 1.0467 | 68.6449 | 25.7889 | -0.0058046 | 24.0449 | 24.323 | -0.00014119 | -0.015971 | 0.27154 | 30.7173 | 0.0019654 | 0.039897 | 0.037668 | 47.1694 | 42.5046 | 75.262 | 20.813 | 115.3772 | 0.0093535 | 0.1452 | 1.0065 | 1.0058 | 97.5555 | 275.067 | 329.299 | 333.108 | 927.067 | 0 | 0 | 0
|  | 1620 | 56.6455 | 10.8882 | -8.7766 | 0.04599 | 5.2025 | 0.044239 | 0.88699 | 68.9285 | 25.5513 | -0.016761 | 23.8165 | 24.0824 | -0.00040364 | -0.04566 | 0.27154 | 30.7173 | 0.0020345 | 0.040793 | 0.037752 | 47.3579 | 42.5485 | 75.0426 | 20.8114 | 113.2283 | 0.0097065 | 0.14845 | 1.008 | 1.0061 | 97.5562 | 275.087 | 329.204 | 332.879 | 927.164 | 0 | 0 | 0
|  | 1625 | 60.6772 | 12.2162 | -7.9119 | 0.043908 | 4.9669 | 0.052795 | 0.9165 | 69.2218 | 26.2541 | -0.014034 | 24.4751 | 24.7538 | -0.00034739 | -0.039298 | 0.27154 | 30.7173 | 0.0023181 | 0.040241 | 0.039965 | 47.5522 | 42.598 | 74.8135 | 20.8074 | 119.5597 | 0.010603 | 0.14426 | 1.008 | 1.0064 | 97.5583 | 275.079 | 329.251 | 333.001 | 927.196 | 0 | 0 | 0
|  | 1630 | 57.233 | 13.199 | -11.6204 | 0.038332 | 4.3362 | 0.067301 | 1.0555 | 69.5166 | 25.7543 | -0.018366 | 23.9988 | 24.2524 | -0.00044543 | -0.050388 | 0.27154 | 30.7173 | 0.0025797 | 0.040461 | 0.038235 | 47.7477 | 42.6482 | 74.608 | 20.8108 | 115.0014 | 0.011831 | 0.14677 | 1.0087 | 1.0066 | 97.5582 | 275.105 | 329.108 | 332.587 | 927.369 | 0 | 0 | 0
|  | 1635 | 58.3236 | 12.6275 | -5.1444 | 0.04083 | 4.6188 | 0.055937 | 1.0361 | 69.8055 | 25.8111 | -0.0086451 | 24.0462 | 24.2967 | -0.00021005 | -0.023761 | 0.27154 | 30.7173 | 0.0022839 | 0.042302 | 0.038989 | 47.9408 | 42.6945 | 74.4201 | 20.8085 | 115.4831 | 0.010623 | 0.15124 | 1.0077 | 1.0068 | 97.5562 | 275.127 | 329.033 | 332.461 | 927.266 | 0 | 0 | 0
|  | 1640 | 58.3714 | 11.1412 | -6.2386 | 0.046315 | 5.2392 | 0.044468 | 0.88749 | 70.0972 | 25.115 | -0.012214 | 23.4033 | 23.657 | -0.00028894 | -0.032685 | 0.27154 | 30.7173 | 0.0020595 | 0.041104 | 0.038742 | 48.1351 | 42.7422 | 74.1957 | 20.8056 | 109.3643 | 0.0099525 | 0.15109 | 1.0082 | 1.0068 | 97.5549 | 275.148 | 329.112 | 332.679 | 927.129 | 0 | 0 | 0
|  | 1645 | 61.327 | 11.866 | -8.5448 | 0.045688 | 5.1683 | 0.042249 | 0.90545 | 70.3965 | 25.5963 | -0.016175 | 23.8652 | 24.1362 | -0.00039039 | -0.044162 | 0.27154 | 30.7173 | 0.0019303 | 0.041368 | 0.040333 | 48.3328 | 42.7942 | 73.9644 | 20.8026 | 113.6599 | 0.0092709 | 0.14975 | 1.0086 | 1.0067 | 97.5545 | 275.176 | 329.296 | 333.035 | 927.135 | 0 | 0 | 0
|  | 1650 | 60.5831 | 12.4122 | -6.8774 | 0.043148 | 4.881 | 0.044282 | 0.89055 | 70.7013 | 25.2305 | -0.012468 | 23.5324 | 23.8009 | -0.00029674 | -0.033568 | 0.27154 | 30.7173 | 0.0019107 | 0.038425 | 0.039475 | 48.5323 | 42.8492 | 73.7412 | 20.8036 | 110.4732 | 0.0093036 | 0.14361 | 1.0081 | 1.0067 | 97.5558 | 275.186 | 329.413 | 333.171 | 927.166 | 0 | 0 | 0
|  | 1655 | 56.9846 | 10.7697 | -8.9009 | 0.046774 | 5.2912 | 0.050445 | 0.85306 | 70.9952 | 24.9073 | -0.017736 | 23.222 | 23.4743 | -0.00041633 | -0.047096 | 0.27154 | 30.7173 | 0.0023595 | 0.039901 | 0.037926 | 48.7258 | 42.8974 | 73.5259 | 20.8074 | 107.6192 | 0.011269 | 0.14881 | 1.0088 | 1.0067 | 97.5568 | 275.181 | 329.285 | 332.863 | 926.939 | 0 | 0 | 0
|  | 1660 | 57.3738 | 10.4489 | -0.78194 | 0.048539 | 5.4909 | 0.055863 | 0.8088 | 71.2811 | 25.4462 | -0.0015812 | 23.7311 | 24.0041 | -3.7955e-05 | -0.0042936 | 0.27154 | 30.7173 | 0.0027115 | 0.039259 | 0.03818 | 48.9161 | 42.9404 | 73.2766 | 20.8094 | 112.3584 | 0.012492 | 0.14492 | 1.0069 | 1.0068 | 97.557 | 275.171 | 329.378 | 333.167 | 927.037 | 0 | 0 | 0
|  | 1665 | 55.5194 | 12.5807 | -3.5399 | 0.039011 | 4.4131 | 0.06308 | 1.0536 | 71.5633 | 25.1784 | -0.0058161 | 23.4785 | 23.744 | -0.0001381 | -0.015622 | 0.27154 | 30.7173 | 0.0024608 | 0.041104 | 0.037356 | 49.1049 | 42.981 | 73.0535 | 20.8109 | 109.9923 | 0.011579 | 0.15082 | 1.0075 | 1.0069 | 97.5561 | 275.177 | 329.338 | 333.062 | 927.396 | 0 | 0 | 0
|  | 1670 | 57.751 | 12.7125 | -10.724 | 0.040159 | 4.5429 | 0.050277 | 1.0082 | 71.8465 | 24.8468 | -0.018377 | 23.1727 | 23.435 | -0.00043066 | -0.048718 | 0.27154 | 30.7173 | 0.0020191 | 0.040487 | 0.038295 | 49.2941 | 43.0218 | 72.8742 | 20.8057 | 107.1303 | 0.0098757 | 0.15062 | 1.009 | 1.0069 | 97.5591 | 275.175 | 329.386 | 333.115 | 927.265 | 0 | 0 | 0
|  | 1675 | 58.8773 | 11.8711 | -3.635 | 0.043844 | 4.9597 | 0.040505 | 0.9191 | 72.138 | 24.6232 | -0.0068644 | 22.9659 | 23.2177 | -0.00015937 | -0.018029 | 0.27154 | 30.7173 | 0.0017759 | 0.040297 | 0.038779 | 49.4867 | 43.0675 | 72.6477 | 20.8026 | 105.2186 | 0.0089307 | 0.15109 | 1.0075 | 1.0068 | 97.558 | 275.184 | 329.412 | 333.024 | 927.559 | 0 | 0 | 0
|  | 1680 | 61.5554 | 12.4287 | -4.5199 | 0.043782 | 4.9527 | 0.049883 | 0.95092 | 72.4391 | 25.4019 | -0.0082612 | 23.6926 | 23.9539 | -0.00019789 | -0.022386 | 0.27154 | 30.7173 | 0.002184 | 0.041633 | 0.040595 | 49.6852 | 43.1185 | 72.44 | 20.8005 | 111.9805 | 0.010363 | 0.15125 | 1.0077 | 1.0067 | 97.5553 | 275.186 | 329.417 | 333.051 | 927.649 | 0 | 0 | 0
|  | 1685 | 60.7265 | 12.2773 | -9.9341 | 0.043725 | 4.9462 | 0.056936 | 0.9355 | 72.7448 | 25.2996 | -0.018209 | 23.5962 | 23.8541 | -0.00043437 | -0.049136 | 0.27154 | 30.7173 | 0.0024895 | 0.040904 | 0.040156 | 49.8871 | 43.172 | 72.2107 | 20.8015 | 111.0763 | 0.011648 | 0.14979 | 1.0087 | 1.0066 | 97.5532 | 275.196 | 329.404 | 333.003 | 927.146 | 0 | 0 | 0
|  | 1690 | 58.9334 | 12.5976 | 0.70741 | 0.041355 | 4.6782 | 0.05531 | 0.99621 | 73.044 | 24.994 | 0.0012412 | 23.3129 | 23.5698 | 2.9255e-05 | 0.0033094 | 0.27161 | 30.7255 | 0.0022873 | 0.041198 | 0.039149 | 50.0853 | 43.2213 | 72.005 | 20.8034 | 108.417 | 0.010936 | 0.15186 | 1.0062 | 1.0063 | 97.5546 | 275.196 | 329.428 | 333.058 | 927.07 | 0 | 0 | 0
|  | 1695 | 59.3148 | 12.0643 | -8.8117 | 0.043462 | 4.9166 | 0.053713 | 0.91988 | 73.3396 | 25.7182 | -0.015779 | 23.9962 | 24.2712 | -0.00038298 | -0.043323 | 0.27169 | 30.7338 | 0.0023345 | 0.03998 | 0.039193 | 50.2812 | 43.2682 | 71.7913 | 20.8072 | 114.8276 | 0.010859 | 0.14569 | 1.0082 | 1.0064 | 97.5558 | 275.218 | 329.535 | 333.312 | 927.124 | 0 | 0 | 0
|  | 1700 | 56.9575 | 10.2752 | -6.833 | 0.049002 | 5.5432 | 0.047685 | 0.90399 | 73.6303 | 25.3695 | -0.014004 | 23.657 | 23.9103 | -0.00033483 | -0.037877 | 0.27169 | 30.7338 | 0.0023366 | 0.044297 | 0.03857 | 50.4756 | 43.3119 | 71.5659 | 20.8076 | 111.6699 | 0.010997 | 0.15829 | 1.0076 | 1.006 | 97.5551 | 275.197 | 329.342 | 332.869 | 927.215 | 0 | 0 | 0
|  | 1705 | 62.3375 | 10.4711 | -7.2477 | 0.052627 | 5.9533 | 0.040722 | 0.85795 | 73.9285 | 25.9517 | -0.015573 | 24.2167 | 24.4935 | -0.00038143 | -0.043148 | 0.27169 | 30.7338 | 0.0021431 | 0.045151 | 0.041538 | 50.6759 | 43.3598 | 71.3055 | 20.8003 | 116.9352 | 0.010012 | 0.15788 | 1.0074 | 1.0056 | 97.5547 | 275.184 | 329.572 | 333.339 | 927.148 | 0 | 0 | 0
|  | 1710 | 62.9799 | 13.7332 | -8.2101 | 0.04054 | 4.586 | 0.052137 | 1.0306 | 74.2418 | 25.5889 | -0.01377 | 23.8878 | 24.1707 | -0.00033283 | -0.037651 | 0.27169 | 30.7338 | 0.0021136 | 0.04178 | 0.041362 | 50.8831 | 43.4163 | 71.0585 | 20.7989 | 113.7344 | 0.010014 | 0.15084 | 1.0068 | 1.0052 | 97.5559 | 275.152 | 329.703 | 333.608 | 927.054 | 0 | 0 | 0
|  | 1715 | 61.8939 | 14.4757 | -9.9304 | 0.037797 | 4.2757 | 0.060943 | 1.0974 | 74.554 | 25.1735 | -0.015785 | 23.5029 | 23.7783 | -0.00037535 | -0.04246 | 0.27169 | 30.7338 | 0.0023035 | 0.041477 | 0.040801 | 51.0885 | 43.4717 | 70.8897 | 20.7985 | 110.0855 | 0.010935 | 0.15182 | 1.0067 | 1.0049 | 97.5566 | 275.149 | 329.744 | 333.608 | 927.033 | 0 | 0 | 0
|  | 1720 | 60.3671 | 13.0558 | -5.532 | 0.040874 | 4.6238 | 0.059979 | 0.99161 | 74.8597 | 24.7677 | -0.0096634 | 23.1282 | 23.3992 | -0.00022611 | -0.025579 | 0.27169 | 30.7338 | 0.0024516 | 0.040531 | 0.039888 | 51.2902 | 43.5231 | 70.6724 | 20.7994 | 106.5843 | 0.011708 | 0.15108 | 1.0054 | 1.0043 | 97.556 | 275.158 | 329.804 | 333.668 | 927.138 | 0 | 0 | 0
|  | 1725 | 61.7103 | 13.8246 | -11.873 | 0.03946 | 4.4638 | 0.048351 | 1.0195 | 75.1648 | 25.0552 | -0.019798 | 23.3954 | 23.6639 | -0.00046851 | -0.052999 | 0.27169 | 30.7338 | 0.0019079 | 0.04023 | 0.040357 | 51.4908 | 43.5738 | 70.4845 | 20.7994 | 109.0668 | 0.0093471 | 0.14905 | 1.0061 | 1.0038 | 97.5552 | 275.144 | 329.787 | 333.572 | 927.154 | 0 | 0 | 0
|  | 1730 | 60.3968 | 11.63 | -10.8162 | 0.045908 | 5.1932 | 0.044982 | 0.91442 | 75.4701 | 25.1827 | -0.020898 | 23.5065 | 23.7612 | -0.00049655 | -0.056171 | 0.27169 | 30.7338 | 0.002065 | 0.041979 | 0.039973 | 51.6917 | 43.6243 | 70.2687 | 20.8015 | 110.1422 | 0.0099523 | 0.15309 | 1.0059 | 1.0035 | 97.5557 | 275.137 | 329.675 | 333.247 | 927.308 | 0 | 0 | 0
|  | 1735 | 61.3464 | 10.9674 | -7.7174 | 0.049447 | 5.5935 | 0.047276 | 0.89287 | 75.7745 | 25.7333 | -0.015723 | 24.014 | 24.2696 | -0.0003816 | -0.043167 | 0.27169 | 30.7338 | 0.0023376 | 0.044149 | 0.040925 | 51.8939 | 43.674 | 70.0277 | 20.8012 | 114.9805 | 0.010866 | 0.15629 | 1.005 | 1.0032 | 97.5544 | 275.137 | 329.587 | 333.095 | 927.239 | 0 | 0 | 0
|  | 1740 | 61.4586 | 9.5054 | -6.6718 | 0.057156 | 6.4657 | 0.04227 | 0.72066 | 76.0815 | 24.9313 | -0.016209 | 23.2713 | 23.5269 | -0.00038134 | -0.043138 | 0.27169 | 30.7338 | 0.002416 | 0.04119 | 0.040565 | 52.0976 | 43.725 | 69.7727 | 20.7979 | 107.9518 | 0.011493 | 0.15211 | 1.0048 | 1.003 | 97.5536 | 275.144 | 329.668 | 333.288 | 927.125 | 0 | 0 | 0
|  | 1745 | 62.9476 | 13.075 | -10.1192 | 0.042559 | 4.8143 | 0.052636 | 1.0409 | 76.3925 | 25.485 | -0.017902 | 23.7937 | 24.056 | -0.00043066 | -0.048717 | 0.27169 | 30.7338 | 0.0022401 | 0.044301 | 0.041776 | 52.3035 | 43.7779 | 69.4833 | 20.7968 | 112.8266 | 0.010562 | 0.15778 | 1.0048 | 1.0027 | 97.5552 | 275.129 | 329.745 | 333.38 | 927.137 | 0 | 0 | 0
|  | 1750 | 62.3316 | 17.8725 | -9.1061 | 0.03083 | 3.4876 | 0.060328 | 1.385 | 76.7057 | 25.0236 | -0.011879 | 23.366 | 23.6337 | -0.00028074 | -0.031758 | 0.27169 | 30.7338 | 0.0018599 | 0.042699 | 0.041048 | 52.5106 | 43.8318 | 69.3426 | 20.7967 | 108.7927 | 0.0091587 | 0.15568 | 1.004 | 1.0026 | 97.5551 | 275.086 | 329.788 | 333.565 | 927.113 | 0 | 0 | 0
|  | 1755 | 63.5285 | 11.6669 | -6.1465 | 0.048136 | 5.4452 | 0.036949 | 0.94156 | 77.0203 | 25.6735 | -0.012205 | 23.9748 | 24.2415 | -0.00029586 | -0.033469 | 0.27169 | 30.7338 | 0.0017786 | 0.045323 | 0.042064 | 52.7183 | 43.8862 | 69.1407 | 20.7969 | 114.5261 | 0.0086365 | 0.15956 | 1.0039 | 1.0025 | 97.555 | 275.094 | 329.814 | 333.483 | 928.427 | 0 | 0 | 0
|  | 1760 | 65.122 | 12.4972 | -2.7987 | 0.046065 | 5.2109 | 0.039814 | 0.95195 | 77.342 | 25.4942 | -0.0053514 | 23.8176 | 24.0914 | -0.00012892 | -0.014584 | 0.27169 | 30.7338 | 0.001834 | 0.043851 | 0.042725 | 52.9303 | 43.9443 | 68.8819 | 20.7935 | 112.9805 | 0.0089118 | 0.15658 | 1.0029 | 1.0023 | 97.5543 | 275.066 | 329.956 | 333.75 | 927.092 | 0 | 0 | 0
|  | 1765 | 64.6317 | 14.5658 | -12.4148 | 0.039225 | 4.4372 | 0.043216 | 1.1481 | 77.6664 | 25.7786 | -0.019998 | 24.0824 | 24.3512 | -0.00048697 | -0.055087 | 0.27169 | 30.7338 | 0.0016952 | 0.045036 | 0.042586 | 53.1436 | 44.0036 | 68.6857 | 20.7957 | 115.5106 | 0.0082727 | 0.15836 | 1.0044 | 1.0021 | 97.5541 | 275.057 | 329.944 | 333.627 | 927.143 | 0 | 0 | 0
|  | 1770 | 65.3471 | 10.7052 | -10.511 | 0.053962 | 6.1043 | 0.03076 | 0.8525 | 77.9913 | 25.4727 | -0.023577 | 23.7972 | 24.0572 | -0.00056719 | -0.064162 | 0.27169 | 30.7338 | 0.0016599 | 0.046002 | 0.043104 | 53.3578 | 44.0629 | 68.4666 | 20.792 | 112.7886 | 0.0082111 | 0.16223 | 1.0045 | 1.0018 | 97.5552 | 275.091 | 329.951 | 333.556 | 927.175 | 0 | 0 | 0
|  | 1775 | 66.879 | 13.0686 | -2.0388 | 0.045239 | 5.1175 | 0.039967 | 0.97524 | 78.3219 | 25.3775 | -0.0038455 | 23.7148 | 23.9851 | -9.2234e-05 | -0.010434 | 0.27169 | 30.7338 | 0.0018081 | 0.044119 | 0.043706 | 53.5748 | 44.125 | 68.1715 | 20.7893 | 111.9781 | 0.0088402 | 0.1578 | 1.0021 | 1.0016 | 97.557 | 275.08 | 330.042 | 333.804 | 927.098 | 0 | 0 | 0
|  | 1780 | 67.2296 | 13.2106 | -4.8043 | 0.044987 | 5.0891 | 0.044666 | 1.0406 | 78.6571 | 26.3422 | -0.008683 | 24.6141 | 24.8915 | -0.00021613 | -0.02445 | 0.27169 | 30.7338 | 0.0020094 | 0.046814 | 0.044387 | 53.7951 | 44.1894 | 68.0064 | 20.7927 | 120.6427 | 0.0093608 | 0.16034 | 1.0023 | 1.0013 | 97.555 | 275.078 | 330.014 | 333.733 | 927.133 | 0 | 0 | 0
|  | 1785 | 64.0279 | 11.9651 | -8.625 | 0.047305 | 5.3512 | 0.040703 | 0.94387 | 78.9853 | 25.1328 | -0.01717 | 23.4925 | 23.7621 | -0.000408 | -0.046154 | 0.27169 | 30.7338 | 0.0019255 | 0.04465 | 0.042288 | 54.0118 | 44.2495 | 67.7182 | 20.7929 | 109.8588 | 0.009395 | 0.1603 | 1.003 | 1.001 | 97.555 | 275.075 | 330.133 | 333.921 | 927.131 | 0 | 0 | 0
|  | 1790 | 65.7013 | 13.3744 | -11.3733 | 0.043426 | 4.9125 | 0.045733 | 1.0813 | 79.3096 | 25.9466 | -0.020123 | 24.2615 | 24.5438 | -0.0004939 | -0.055871 | 0.27169 | 30.7338 | 0.001986 | 0.046957 | 0.043571 | 54.2264 | 44.307 | 67.5391 | 20.7932 | 117.1287 | 0.0093877 | 0.16249 | 1.003 | 1.0007 | 97.5541 | 275.074 | 330.245 | 334.088 | 927.17 | 0 | 0 | 0
|  | 1795 | 66.1941 | 11.4014 | -10.8603 | 0.051323 | 5.8058 | 0.034773 | 0.90523 | 79.6393 | 25.7302 | -0.022881 | 24.0697 | 24.3603 | -0.00055739 | -0.063053 | 0.27169 | 30.7338 | 0.0017847 | 0.046459 | 0.043682 | 54.4445 | 44.3673 | 67.2714 | 20.7915 | 115.2332 | 0.0086452 | 0.16221 | 1.0031 | 1.0005 | 97.5541 | 275.083 | 330.39 | 334.38 | 927.104 | 0 | 0 | 0
|  | 1800 | 63.7642 | 11.8083 | -8.3268 | 0.047736 | 5.4 | 0.031766 | 0.95627 | 79.9642 | 24.571 | -0.017085 | 22.9863 | 23.2645 | -0.00039748 | -0.044964 | 0.27169 | 30.7338 | 0.0015164 | 0.045648 | 0.042133 | 54.6591 | 44.4246 | 67.038 | 20.79 | 105.089 | 0.0078545 | 0.16565 | 1.0023 | 1.0003 | 97.5525 | 275.059 | 330.404 | 334.403 | 927.077 | 0 | 0 | 0
|  | 1805 | 71.4024 | 12.5354 | -7.2965 | 0.050353 | 5.696 | 0.030988 | 0.94401 | 80.3022 | 25.8189 | -0.015018 | 24.1636 | 24.4647 | -0.0003674 | -0.041561 | 0.27169 | 30.7338 | 0.0015603 | 0.047534 | 0.046577 | 54.8808 | 44.4887 | 66.7891 | 20.7819 | 116.0819 | 0.0077221 | 0.16454 | 1.0018 | 1.0001 | 97.5535 | 275.062 | 330.539 | 334.658 | 927.069 | 0 | 0 | 0
|  | 1810 | 69.6222 | 14.2235 | -9.2792 | 0.043271 | 4.8949 | 0.038084 | 1.095 | 80.6547 | 25.5343 | -0.016586 | 23.907 | 24.2078 | -0.00040152 | -0.045421 | 0.27169 | 30.7338 | 0.0016479 | 0.04738 | 0.045623 | 55.1113 | 44.5606 | 66.5443 | 20.7835 | 113.5833 | 0.0081464 | 0.1655 | 1.0027 | 1.0008 | 97.5548 | 275.063 | 330.674 | 334.834 | 927.416 | 0 | 0 | 0
|  | 1815 | 69.7778 | 12.8599 | -9.8927 | 0.047966 | 5.426 | 0.03568 | 1.0085 | 81.0032 | 25.636 | -0.019524 | 24.0047 | 24.3035 | -0.00047451 | -0.053678 | 0.27169 | 30.7338 | 0.0017114 | 0.048371 | 0.045883 | 55.3401 | 44.6299 | 66.3429 | 20.7832 | 114.5018 | 0.0083761 | 0.16756 | 1.0039 | 1.0017 | 97.5518 | 275.058 | 330.709 | 334.825 | 927.087 | 0 | 0 | 0
|  | 1820 | 71.2442 | 11.8987 | -8.5549 | 0.05293 | 5.9876 | 0.031967 | 0.90241 | 81.3558 | 25.6907 | -0.018579 | 24.0668 | 24.3725 | -0.00045281 | -0.051223 | 0.27169 | 30.7338 | 0.001692 | 0.047765 | 0.046578 | 55.5713 | 44.701 | 66.0645 | 20.7811 | 115.0425 | 0.0082834 | 0.16574 | 1.0052 | 1.0031 | 97.552 | 275.051 | 330.859 | 335.062 | 927.061 | 0 | 0 | 0
|  | 1825 | 70.7235 | 13.836 | -9.0119 | 0.045186 | 5.1116 | 0.034732 | 1.0163 | 81.7107 | 25.6801 | -0.016717 | 24.0588 | 24.3592 | -0.00040721 | -0.046065 | 0.27169 | 30.7338 | 0.0015694 | 0.045922 | 0.045969 | 55.8026 | 44.773 | 65.8286 | 20.7832 | 114.957 | 0.0077924 | 0.16107 | 1.0059 | 1.004 | 97.5524 | 275.047 | 330.884 | 335.016 | 927.096 | 0 | 0 | 0
|  | 1830 | 68.5465 | 13.8759 | -7.9934 | 0.043669 | 4.94 | 0.036366 | 1.1279 | 82.0589 | 25.3722 | -0.014526 | 23.758 | 24.031 | -0.00034907 | -0.039487 | 0.27169 | 30.7338 | 0.0015881 | 0.049255 | 0.0453 | 56.0308 | 44.8409 | 65.6062 | 20.7836 | 112.1585 | 0.0079452 | 0.17114 | 1.0066 | 1.005 | 97.5517 | 275.05 | 330.714 | 334.514 | 927.232 | 0 | 0 | 0
|  | 1835 | 69.1672 | 13.8203 | -11.438 | 0.044242 | 5.0048 | 0.037162 | 1.0945 | 82.4032 | 25.2505 | -0.021137 | 23.6557 | 23.9414 | -0.00050604 | -0.057245 | 0.27169 | 30.7338 | 0.0016441 | 0.048423 | 0.045532 | 56.2579 | 44.9064 | 65.3877 | 20.782 | 111.14 | 0.0082059 | 0.16959 | 1.0083 | 1.0058 | 97.5523 | 275.046 | 330.877 | 334.872 | 928.446 | 0 | 0 | 0
|  | 1840 | 71.2242 | 12.5225 | -8.0809 | 0.050279 | 5.6877 | 0.034182 | 0.97252 | 82.7541 | 25.3214 | -0.01691 | 23.7333 | 24.028 | -0.0004063 | -0.045962 | 0.27169 | 30.7338 | 0.0017187 | 0.048898 | 0.046748 | 56.4886 | 44.9751 | 65.1576 | 20.7781 | 111.8177 | 0.0084915 | 0.17047 | 1.0085 | 1.0066 | 97.5525 | 275.043 | 331.032 | 335.142 | 927.171 | 0 | 0 | 0
|  | 1845 | 67.6403 | 12.4136 | -7.9117 | 0.048168 | 5.4489 | 0.034227 | 0.95932 | 83.1013 | 24.3128 | -0.016507 | 22.7942 | 23.087 | -0.00038109 | -0.04311 | 0.27169 | 30.7338 | 0.0016487 | 0.046209 | 0.044368 | 56.7164 | 45.0414 | 64.8944 | 20.78 | 103.1152 | 0.0084849 | 0.16846 | 1.0091 | 1.0072 | 97.5538 | 275.039 | 331.123 | 335.377 | 927.231 | 0 | 0 | 0
|  | 1850 | 69.6113 | 13.5072 | -6.9556 | 0.045558 | 5.1536 | 0.035835 | 1.0954 | 83.4444 | 25.5615 | -0.013065 | 23.9593 | 24.2549 | -0.00031689 | -0.035847 | 0.27169 | 30.7338 | 0.0016326 | 0.049906 | 0.045994 | 56.9423 | 45.1051 | 64.6764 | 20.7823 | 113.9527 | 0.0080774 | 0.17187 | 1.0093 | 1.0078 | 97.5541 | 275.039 | 331.046 | 335.13 | 927.138 | 0 | 0 | 0
|  | 1855 | 70.0922 | 11.8081 | -5.1612 | 0.052474 | 5.936 | 0.034264 | 0.96087 | 83.7937 | 25.2605 | -0.011297 | 23.68 | 23.9743 | -0.00027083 | -0.030636 | 0.27169 | 30.7338 | 0.001798 | 0.050421 | 0.046396 | 57.1733 | 45.1718 | 64.4285 | 20.7789 | 111.2985 | 0.0088329 | 0.17474 | 1.0097 | 1.0084 | 97.5542 | 275.047 | 331.085 | 335.199 | 927.164 | 0 | 0 | 0
|  | 1860 | 70.9016 | 12.8186 | -7.8897 | 0.048896 | 5.5312 | 0.031858 | 0.9774 | 84.1462 | 24.7187 | -0.016433 | 23.181 | 23.4753 | -0.00038577 | -0.043639 | 0.27169 | 30.7338 | 0.0015577 | 0.04779 | 0.04634 | 57.4051 | 45.2399 | 64.1638 | 20.7755 | 106.6161 | 0.0079894 | 0.17062 | 1.0109 | 1.0091 | 97.5514 | 275.064 | 331.213 | 335.417 | 927.134 | 0 | 0 | 0
|  | 1865 | 71.5012 | 14.6283 | -2.35 | 0.043209 | 4.8879 | 0.034248 | 1.1905 | 84.5022 | 25.5317 | -0.0041906 | 23.942 | 24.2306 | -0.00010154 | -0.011486 | 0.27169 | 30.7338 | 0.0014798 | 0.051438 | 0.047189 | 57.6389 | 45.3095 | 63.9417 | 20.7779 | 113.7377 | 0.0074664 | 0.17597 | 1.0098 | 1.0093 | 97.55 | 275.07 | 331.192 | 335.184 | 927.194 | 0 | 0 | 0
|  | 1870 | 70.7568 | 12.2547 | -7.6074 | 0.051041 | 5.7739 | 0.029164 | 1.0037 | 84.8578 | 24.8331 | -0.016461 | 23.2952 | 23.5884 | -0.00038829 | -0.043924 | 0.27169 | 30.7338 | 0.0014886 | 0.051229 | 0.046755 | 57.8738 | 45.3785 | 63.7161 | 20.7748 | 107.6369 | 0.0076714 | 0.17915 | 1.0114 | 1.0095 | 97.5482 | 275.085 | 331.31 | 335.481 | 927.19 | 0 | 0 | 0
|  | 1875 | 75.1491 | 12.7883 | -4.1999 | 0.051947 | 5.8764 | 0.029125 | 1.0031 | 85.2226 | 25.5357 | -0.0089859 | 23.9657 | 24.2796 | -0.00021817 | -0.02468 | 0.27169 | 30.7338 | 0.001513 | 0.052106 | 0.049279 | 58.1139 | 45.452 | 63.4391 | 20.7705 | 113.8681 | 0.0075996 | 0.17767 | 1.0107 | 1.0096 | 97.5499 | 275.09 | 331.469 | 335.81 | 927.727 | 0 | 0 | 0
|  | 1880 | 73.6651 | 14.1829 | -6.9472 | 0.045914 | 5.1939 | 0.031508 | 1.1374 | 85.5946 | 25.3197 | -0.013246 | 23.775 | 24.0808 | -0.00031898 | -0.036083 | 0.27169 | 30.7338 | 0.0014467 | 0.052221 | 0.048466 | 58.3582 | 45.5291 | 63.2051 | 20.7719 | 112.0066 | 0.0073812 | 0.17912 | 1.0114 | 1.0099 | 97.5516 | 275.093 | 331.636 | 335.901 | 927.322 | 0 | 0 | 0
|  | 1885 | 73.3221 | 13.6884 | -3.3573 | 0.047351 | 5.3565 | 0.027614 | 1.0944 | 85.9621 | 24.7061 | -0.0067631 | 23.202 | 23.5058 | -0.00015897 | -0.017983 | 0.27169 | 30.7338 | 0.0013075 | 0.051821 | 0.048163 | 58.5998 | 45.6032 | 62.9713 | 20.7687 | 106.6584 | 0.0069456 | 0.18142 | 1.0109 | 1.0101 | 97.5521 | 275.094 | 331.681 | 336.024 | 927.313 | 0 | 0 | 0
|  | 1890 | 75.1762 | 13.0973 | -10.4392 | 0.05074 | 5.7398 | 0.029004 | 1.0505 | 86.3333 | 25.2182 | -0.022078 | 23.6862 | 23.9911 | -0.00052969 | -0.059919 | 0.27169 | 30.7338 | 0.0014717 | 0.053304 | 0.049458 | 58.8438 | 45.679 | 62.7281 | 20.7677 | 111.1408 | 0.0075074 | 0.18249 | 1.0128 | 1.0102 | 97.5525 | 275.11 | 331.728 | 335.998 | 927.281 | 0 | 0 | 0
|  | 1895 | 77.3168 | 12.5136 | -5.8142 | 0.054619 | 6.1786 | 0.025047 | 1.0215 | 86.7146 | 25.6748 | -0.013004 | 24.1182 | 24.4209 | -0.00031757 | -0.035924 | 0.27169 | 30.7338 | 0.0013681 | 0.055793 | 0.050955 | 59.0949 | 45.7597 | 62.4641 | 20.7656 | 115.2172 | 0.0069828 | 0.18639 | 1.0119 | 1.0105 | 97.5512 | 275.101 | 331.77 | 335.934 | 927.185 | 0 | 0 | 0
|  | 1900 | 78.5228 | 13.9579 | -8.4174 | 0.049731 | 5.6257 | 0.027756 | 1.1219 | 87.1042 | 25.5042 | -0.017243 | 23.9603 | 24.2765 | -0.00041861 | -0.047354 | 0.27169 | 30.7338 | 0.0013803 | 0.055795 | 0.051613 | 59.3513 | 45.8443 | 62.1922 | 20.762 | 113.702 | 0.0070694 | 0.18736 | 1.0125 | 1.0105 | 97.5498 | 275.114 | 331.804 | 336.182 | 927.186 | 0 | 0 | 0
|  | 1905 | 79.2116 | 14.1432 | -8.414 | 0.04951 | 5.6007 | 0.029177 | 1.1257 | 87.4985 | 25.7332 | -0.016991 | 24.1922 | 24.5177 | -0.00041658 | -0.047125 | 0.27169 | 30.7338 | 0.0014445 | 0.055734 | 0.052003 | 59.6103 | 45.931 | 61.9613 | 20.7623 | 115.8333 | 0.0072777 | 0.18592 | 1.0125 | 1.0105 | 97.5501 | 275.115 | 332.034 | 336.501 | 927.245 | 0 | 0 | 0
|  | 1910 | 77.7662 | 12.1509 | -5.9305 | 0.056576 | 6.4 | 0.02659 | 0.96554 | 87.8909 | 25.2456 | -0.013943 | 23.7424 | 24.0647 | -0.00033552 | -0.037955 | 0.27169 | 30.7338 | 0.0015044 | 0.054626 | 0.051074 | 59.868 | 46.0162 | 61.6894 | 20.7621 | 111.5256 | 0.0076348 | 0.18579 | 1.0121 | 1.0105 | 97.5505 | 275.113 | 332.154 | 336.663 | 927.189 | 0 | 0 | 0
|  | 1915 | 82.2756 | 14.6464 | 3.0254 | 0.049658 | 5.6174 | 0.032192 | 1.0998 | 88.2911 | 25.9509 | 0.0060693 | 24.4176 | 24.7534 | 0.00015024 | 0.016995 | 0.27206 | 30.7763 | 0.0015986 | 0.054612 | 0.053555 | 60.1296 | 46.105 | 61.4117 | 20.7584 | 117.9016 | 0.0078429 | 0.18188 | 1.0097 | 1.0104 | 97.552 | 275.117 | 332.316 | 336.886 | 928.029 | 0 | 0 | 0
|  | 1920 | 81.843 | 16.1494 | -3.62 | 0.0448 | 5.0679 | 0.033205 | 1.2433 | 88.7013 | 26.1567 | -0.0064994 | 24.6168 | 24.9523 | -0.00016217 | -0.018345 | 0.27244 | 30.8188 | 0.0014876 | 0.055698 | 0.053442 | 60.3971 | 46.1986 | 61.1902 | 20.7603 | 119.806 | 0.0073538 | 0.18352 | 1.0113 | 1.0106 | 97.5518 | 275.113 | 332.391 | 336.921 | 927.176 | 0 | 0 | 0
|  | 1925 | 75.6736 | 12.5444 | -5.7727 | 0.053327 | 6.0325 | 0.025588 | 1.0142 | 89.0951 | 24.543 | -0.013159 | 23.0939 | 23.3948 | -0.00030784 | -0.034824 | 0.27244 | 30.8188 | 0.0013645 | 0.054083 | 0.049801 | 60.6552 | 46.2832 | 60.9477 | 20.7615 | 105.4605 | 0.0072219 | 0.18841 | 1.0121 | 1.0106 | 97.5509 | 275.116 | 332.33 | 336.66 | 927.352 | 0 | 0 | 0
|  | 1930 | 80.5323 | 13.0526 | -5.4026 | 0.054541 | 6.1698 | 0.026566 | 0.99855 | 89.4857 | 25.2547 | -0.012238 | 23.7641 | 24.0787 | -0.00029467 | -0.033333 | 0.27244 | 30.8188 | 0.0014489 | 0.054462 | 0.052526 | 60.911 | 46.3656 | 60.6656 | 20.7569 | 111.668 | 0.0074056 | 0.18531 | 1.012 | 1.0106 | 97.5494 | 275.09 | 332.338 | 336.737 | 927.239 | 0 | 0 | 0
|  | 1935 | 75.9839 | 14.4412 | -5.0358 | 0.046513 | 5.2616 | 0.029449 | 1.1432 | 89.8769 | 24.5821 | -0.0099957 | 23.1362 | 23.4329 | -0.00023423 | -0.026496 | 0.27244 | 30.8188 | 0.0013698 | 0.053171 | 0.049833 | 61.1669 | 46.448 | 60.4145 | 20.7617 | 105.8221 | 0.0072349 | 0.18573 | 1.0116 | 1.0105 | 97.5501 | 275.093 | 332.409 | 336.672 | 927.069 | 0 | 0 | 0
|  | 1940 | 78.7378 | 17.1822 | -10.3876 | 0.040509 | 4.5825 | 0.034192 | 1.3759 | 90.2637 | 25.6994 | -0.017187 | 24.18 | 24.4833 | -0.00042079 | -0.047601 | 0.27244 | 30.8188 | 0.0013851 | 0.055737 | 0.051723 | 61.4208 | 46.5277 | 60.1969 | 20.763 | 115.6226 | 0.007046 | 0.18611 | 1.0122 | 1.0103 | 97.5501 | 275.09 | 332.302 | 336.47 | 927.618 | 0 | 0 | 0
|  | 1945 | 77.4209 | 13.1669 | -7.8417 | 0.051979 | 5.88 | 0.025862 | 1.0771 | 90.6541 | 25.2553 | -0.016947 | 23.7602 | 24.0523 | -0.00040761 | -0.046109 | 0.27244 | 30.8188 | 0.0013443 | 0.055985 | 0.051029 | 61.6777 | 46.6088 | 59.9886 | 20.7623 | 111.6522 | 0.0069769 | 0.18927 | 1.012 | 1.0101 | 97.5502 | 275.069 | 332.275 | 336.36 | 926.983 | 0 | 0 | 0
|  | 1950 | 78.0393 | 13.009 | -4.1529 | 0.05303 | 5.9988 | 0.026037 | 1.0595 | 91.0428 | 24.9228 | -0.0092709 | 23.4558 | 23.7546 | -0.00022023 | -0.024913 | 0.27244 | 30.8188 | 0.0013807 | 0.056187 | 0.051408 | 61.9338 | 46.6886 | 59.6889 | 20.7585 | 108.7707 | 0.0072016 | 0.19175 | 1.0109 | 1.0099 | 97.55 | 275.052 | 332.393 | 336.627 | 927.051 | 0 | 0 | 0
|  | 1955 | 81.4826 | 16.1386 | -6.6684 | 0.044633 | 5.0489 | 0.033579 | 1.2525 | 91.4416 | 25.2874 | -0.012337 | 23.8069 | 24.125 | -0.00029763 | -0.033668 | 0.27244 | 30.8188 | 0.0014987 | 0.055901 | 0.053279 | 62.1955 | 46.7732 | 59.4696 | 20.7545 | 112.0138 | 0.0076015 | 0.18887 | 1.011 | 1.0095 | 97.5464 | 275.043 | 332.506 | 336.948 | 927.066 | 0 | 0 | 0
|  | 1960 | 80.0365 | 14.0311 | -5.5936 | 0.050425 | 5.7042 | 0.028961 | 1.0659 | 91.8454 | 24.865 | -0.011881 | 23.4195 | 23.7415 | -0.00028206 | -0.031907 | 0.27244 | 30.8188 | 0.0014603 | 0.053751 | 0.052153 | 62.4591 | 46.8599 | 59.2271 | 20.7553 | 108.35 | 0.0075461 | 0.18565 | 1.0105 | 1.0092 | 97.5481 | 275.04 | 332.651 | 337.225 | 927.029 | 0 | 0 | 0
|  | 1965 | 79.1961 | 14.3476 | -6.6237 | 0.048795 | 5.5198 | 0.027497 | 1.1407 | 92.2435 | 25.07 | -0.013517 | 23.6054 | 23.9107 | -0.0003232 | -0.036561 | 0.27244 | 30.8188 | 0.0013417 | 0.055658 | 0.05194 | 62.7193 | 46.9432 | 58.9718 | 20.7577 | 110.1113 | 0.0070072 | 0.18949 | 1.01 | 1.0085 | 97.5493 | 275.024 | 332.55 | 336.85 | 927.095 | 0 | 0 | 0
|  | 1970 | 79.6979 | 12.7911 | -2.0788 | 0.05508 | 6.2307 | 0.023911 | 0.98857 | 92.6407 | 24.6181 | -0.0048755 | 23.1806 | 23.4841 | -0.0001145 | -0.012952 | 0.27244 | 30.8188 | 0.001317 | 0.05445 | 0.052019 | 62.9792 | 47.0257 | 58.732 | 20.7539 | 106.1805 | 0.0070048 | 0.18894 | 1.0087 | 1.0082 | 97.5501 | 275.042 | 332.56 | 336.914 | 927.142 | 0 | 0 | 0
|  | 1975 | 80.2063 | 14.5885 | -1.8968 | 0.048602 | 5.4979 | 0.029672 | 1.153 | 93.0405 | 24.9772 | -0.0038663 | 23.5291 | 23.8441 | -9.2189e-05 | -0.010429 | 0.27244 | 30.8188 | 0.0014421 | 0.056039 | 0.052584 | 63.2407 | 47.1091 | 58.4362 | 20.7546 | 109.3484 | 0.0074432 | 0.19104 | 1.008 | 1.0076 | 97.5495 | 275.003 | 332.706 | 337.161 | 927.29 | 0 | 0 | 0
|  | 1980 | 80.6089 | 17.1555 | -9.158 | 0.041537 | 4.6987 | 0.034347 | 1.3163 | 93.4425 | 24.8634 | -0.016027 | 23.4254 | 23.7351 | -0.00038039 | -0.043031 | 0.27244 | 30.8188 | 0.0014267 | 0.054676 | 0.05259 | 63.5036 | 47.1932 | 58.2468 | 20.7537 | 108.371 | 0.0074064 | 0.18811 | 1.0091 | 1.0073 | 97.5498 | 274.99 | 332.757 | 337.156 | 928.717 | 0 | 0 | 0
|  | 1985 | 81.9682 | 15.9143 | -6.3389 | 0.045531 | 5.1506 | 0.029432 | 1.2527 | 93.849 | 25.2252 | -0.011995 | 23.7599 | 24.062 | -0.00028862 | -0.032649 | 0.27244 | 30.8188 | 0.0013401 | 0.057037 | 0.053651 | 63.7693 | 47.2791 | 58.0067 | 20.7527 | 111.5177 | 0.0069663 | 0.19219 | 1.0082 | 1.0069 | 97.5503 | 274.969 | 332.666 | 336.896 | 927.217 | 0 | 0 | 0
|  | 1990 | 80.2235 | 13.8611 | -5.4114 | 0.051163 | 5.7877 | 0.026489 | 1.0481 | 94.2544 | 24.5048 | -0.011839 | 23.0889 | 23.385 | -0.00027687 | -0.03132 | 0.27244 | 30.8188 | 0.0013553 | 0.053624 | 0.052193 | 64.0339 | 47.364 | 57.7881 | 20.7524 | 105.2736 | 0.0071918 | 0.1874 | 1.0081 | 1.0067 | 97.5495 | 274.969 | 332.776 | 337.043 | 927.373 | 0 | 0 | 0
|  | 1995 | 81.6084 | 13.1655 | -6.4454 | 0.054796 | 6.1986 | 0.026899 | 1.0258 | 94.659 | 25.3094 | -0.014634 | 23.8406 | 24.1351 | -0.00035318 | -0.039953 | 0.27244 | 30.8188 | 0.0014739 | 0.056211 | 0.053384 | 64.2978 | 47.4481 | 57.4987 | 20.7543 | 112.2699 | 0.0074949 | 0.18955 | 1.0082 | 1.0065 | 97.5478 | 274.983 | 332.687 | 336.797 | 927.397 | 0 | 0 | 0
|  | 2000 | 80.6573 | 14.6626 | -4.4072 | 0.048628 | 5.5009 | 0.029445 | 1.1646 | 95.0647 | 24.6396 | -0.0091222 | 23.2051 | 23.4936 | -0.00021431 | -0.024243 | 0.27244 | 30.8188 | 0.0014319 | 0.056629 | 0.052913 | 64.5635 | 47.5323 | 57.2526 | 20.7508 | 106.3851 | 0.007482 | 0.19464 | 1.0072 | 1.0061 | 97.5468 | 274.982 | 332.621 | 336.756 | 927.316 | 0 | 0 | 0
|  | 2005 | 85.6749 | 16.681 | -1.7019 | 0.045403 | 5.1361 | 0.033881 | 1.25 | 95.4805 | 25.4965 | -0.0031744 | 24.0256 | 24.3419 | -7.7272e-05 | -0.0087412 | 0.27244 | 30.8188 | 0.0015383 | 0.056754 | 0.055696 | 64.8351 | 47.6212 | 57.0101 | 20.7475 | 113.9773 | 0.0077118 | 0.18988 | 1.006 | 1.0056 | 97.5485 | 274.993 | 332.808 | 337.19 | 927.122 | 0 | 0 | 0
|  | 2010 | 82.5382 | 17.6184 | -6.7193 | 0.041413 | 4.6848 | 0.03213 | 1.344 | 95.901 | 24.9706 | -0.011676 | 23.5317 | 23.8332 | -0.00027827 | -0.031478 | 0.27244 | 30.8188 | 0.0013306 | 0.055658 | 0.053747 | 65.1087 | 47.712 | 56.797 | 20.7504 | 109.3318 | 0.0069831 | 0.19007 | 1.0064 | 1.005 | 97.5489 | 274.993 | 332.832 | 337.096 | 927.088 | 0 | 0 | 0
|  | 2015 | 84.3285 | 14.1891 | -2.6339 | 0.052538 | 5.9432 | 0.024348 | 1.0741 | 96.3182 | 25.2423 | -0.0057444 | 23.7852 | 24.0891 | -0.00013838 | -0.015654 | 0.27244 | 30.8188 | 0.0012792 | 0.056432 | 0.054815 | 65.3801 | 47.8006 | 56.5782 | 20.7486 | 111.7119 | 0.0067132 | 0.19051 | 1.0048 | 1.0041 | 97.5493 | 274.988 | 332.795 | 337.048 | 927.112 | 0 | 0 | 0
|  | 2020 | 84.2559 | 13.7292 | -5.9315 | 0.054251 | 6.137 | 0.022755 | 1.0386 | 96.7397 | 25.2328 | -0.013363 | 23.7803 | 24.0815 | -0.00032179 | -0.036402 | 0.27244 | 30.8188 | 0.0012345 | 0.056345 | 0.054745 | 65.654 | 47.8909 | 56.2825 | 20.7488 | 111.6471 | 0.0065319 | 0.19034 | 1.0046 | 1.003 | 97.5491 | 274.997 | 332.853 | 337.068 | 927.04 | 0 | 0 | 0
|  | 2025 | 85.0782 | 15.4262 | -6.5158 | 0.048754 | 5.5152 | 0.028868 | 1.1895 | 97.163 | 25.5689 | -0.013013 | 24.1012 | 24.411 | -0.00031767 | -0.035936 | 0.27244 | 30.8188 | 0.0014074 | 0.057994 | 0.055509 | 65.9296 | 47.9817 | 56.0461 | 20.7487 | 114.6606 | 0.0071649 | 0.19265 | 1.0045 | 1.003 | 97.5476 | 275.01 | 332.91 | 337.19 | 926.992 | 0 | 0 | 0
|  | 2030 | 83.8849 | 17.0901 | 2.1071 | 0.04339 | 4.9084 | 0.031456 | 1.3047 | 97.5854 | 25.0977 | 0.003815 | 23.6605 | 23.9654 | 9.1427e-05 | 0.010342 | 0.27267 | 30.8446 | 0.0013649 | 0.05661 | 0.054635 | 66.205 | 48.0716 | 55.7951 | 20.7481 | 110.4897 | 0.0070965 | 0.19183 | 1.0027 | 1.0031 | 97.5468 | 274.989 | 332.959 | 337.249 | 926.915 | 0 | 0 | 0
|  | 2035 | 83.9046 | 16.8541 | -3.0452 | 0.044008 | 4.9783 | 0.029339 | 1.2482 | 98.0049 | 24.7387 | -0.0056701 | 23.3304 | 23.6349 | -0.00013401 | -0.01516 | 0.2729 | 30.8705 | 0.0012912 | 0.054932 | 0.054362 | 66.4775 | 48.1596 | 55.6041 | 20.7463 | 107.3901 | 0.0068699 | 0.18952 | 1.004 | 1.0033 | 97.5441 | 274.978 | 333.078 | 337.424 | 927.264 | 0 | 0 | 0
|  | 2040 | 84.2875 | 15.3013 | -5.0067 | 0.048695 | 5.5085 | 0.02671 | 1.1189 | 98.4254 | 25.0173 | -0.010197 | 23.5972 | 23.9099 | -0.0002438 | -0.027579 | 0.2729 | 30.8705 | 0.0013007 | 0.054487 | 0.054506 | 66.7496 | 48.2477 | 55.3498 | 20.748 | 109.841 | 0.006849 | 0.18672 | 1.0047 | 1.0035 | 97.5442 | 274.984 | 333.135 | 337.55 | 927.23 | 0 | 0 | 0
|  | 2045 | 81.1482 | 15.372 | -4.8907 | 0.046666 | 5.279 | 0.028183 | 1.1805 | 98.839 | 24.7801 | -0.0096351 | 23.3749 | 23.6873 | -0.00022823 | -0.025818 | 0.2729 | 30.8705 | 0.0013152 | 0.055089 | 0.052901 | 67.0182 | 48.332 | 55.1246 | 20.752 | 107.7749 | 0.0069611 | 0.18969 | 1.0047 | 1.0036 | 97.5448 | 274.957 | 333.155 | 337.608 | 927.638 | 0 | 0 | 0
|  | 2050 | 80.6609 | 15.2991 | -6.4385 | 0.046607 | 5.2723 | 0.031744 | 1.1645 | 99.2435 | 24.7095 | -0.012698 | 23.317 | 23.6327 | -0.00030008 | -0.033946 | 0.2729 | 30.8705 | 0.0014795 | 0.054273 | 0.052578 | 67.2819 | 48.4115 | 54.8811 | 20.7526 | 107.2018 | 0.0076645 | 0.18793 | 1.0051 | 1.0037 | 97.5452 | 274.935 | 333.28 | 337.792 | 927.602 | 0 | 0 | 0
|  | 2055 | 84.6935 | 14.7398 | -2.0705 | 0.050794 | 5.7459 | 0.02834 | 1.1107 | 99.6569 | 25.6302 | -0.0042923 | 24.1874 | 24.502 | -0.00010517 | -0.011897 | 0.2729 | 30.8705 | 0.0014395 | 0.056418 | 0.055075 | 67.551 | 48.4948 | 54.6541 | 20.7507 | 115.3466 | 0.0072806 | 0.18825 | 1.0043 | 1.0039 | 97.5461 | 274.934 | 333.301 | 337.636 | 927.124 | 0 | 0 | 0
|  | 2060 | 83.271 | 15.3076 | -4.3805 | 0.048088 | 5.4398 | 0.026509 | 1.1768 | 100.0768 | 25.2339 | -0.0087371 | 23.8094 | 24.1099 | -0.00021065 | -0.023829 | 0.2729 | 30.8705 | 0.0012748 | 0.05659 | 0.054264 | 67.8243 | 48.581 | 54.3817 | 20.7505 | 111.7888 | 0.0066968 | 0.19097 | 1.0052 | 1.0042 | 97.5479 | 274.903 | 333.245 | 337.451 | 929.084 | 0 | 0 | 0
|  | 2065 | 81.6858 | 17.4396 | -7.0049 | 0.041406 | 4.6839 | 0.030963 | 1.3132 | 100.4892 | 24.6972 | -0.012279 | 23.3127 | 23.6205 | -0.00029004 | -0.03281 | 0.2729 | 30.8705 | 0.0012821 | 0.054374 | 0.053071 | 68.0927 | 48.663 | 54.1777 | 20.7507 | 107.1283 | 0.0068408 | 0.18828 | 1.0057 | 1.0043 | 97.5473 | 274.928 | 333.383 | 337.785 | 927.117 | 0 | 0 | 0
|  | 2070 | 80.4695 | 15.9695 | -5.3521 | 0.044544 | 5.0389 | 0.028698 | 1.2296 | 100.8946 | 24.5581 | -0.010152 | 23.1821 | 23.484 | -0.0002384 | -0.026969 | 0.2729 | 30.8705 | 0.0012783 | 0.054773 | 0.05247 | 68.3565 | 48.7413 | 53.9554 | 20.7518 | 105.9283 | 0.0068555 | 0.19016 | 1.0056 | 1.0045 | 97.5455 | 274.932 | 333.395 | 337.736 | 927.158 | 0 | 0 | 0
|  | 2075 | 80.8058 | 13.8289 | -2.45 | 0.051654 | 5.8432 | 0.025157 | 1.0207 | 101.2977 | 24.2705 | -0.0054533 | 22.912 | 23.2072 | -0.00012655 | -0.014316 | 0.2729 | 30.8705 | 0.0012995 | 0.052724 | 0.05235 | 68.6186 | 48.8182 | 53.7278 | 20.75 | 103.4682 | 0.0070094 | 0.18635 | 1.0052 | 1.0045 | 97.546 | 274.942 | 333.414 | 337.709 | 927.21 | 0 | 0 | 0
|  | 2080 | 80.1786 | 15.4858 | -5.3789 | 0.04577 | 5.1775 | 0.029755 | 1.1699 | 101.7002 | 24.4525 | -0.010537 | 23.0778 | 23.3646 | -0.00024619 | -0.02785 | 0.2729 | 30.8705 | 0.0013619 | 0.053547 | 0.05216 | 68.8798 | 48.8943 | 53.4549 | 20.7521 | 104.998 | 0.007232 | 0.1875 | 1.0056 | 1.0044 | 97.5447 | 274.937 | 333.327 | 337.47 | 927.238 | 0 | 0 | 0
|  | 2085 | 81.2746 | 19.3856 | -10.3578 | 0.037062 | 4.1925 | 0.035629 | 1.4915 | 102.1038 | 25.1409 | -0.015985 | 23.725 | 24.015 | -0.00038388 | -0.043425 | 0.2729 | 30.8705 | 0.0013205 | 0.055279 | 0.053001 | 69.1427 | 48.9707 | 53.2727 | 20.7544 | 110.9816 | 0.0069041 | 0.18809 | 1.0062 | 1.0044 | 97.5449 | 274.927 | 333.292 | 337.366 | 928.077 | 0 | 0 | 0
|  | 2090 | 82.7811 | 15.2791 | -6.7104 | 0.047894 | 5.4179 | 0.027758 | 1.1634 | 102.514 | 25.3308 | -0.013283 | 23.9038 | 24.1948 | -0.00032139 | -0.036356 | 0.2729 | 30.8705 | 0.0013295 | 0.055719 | 0.053888 | 69.41 | 49.0497 | 53.0612 | 20.7526 | 112.663 | 0.0069001 | 0.18815 | 1.0059 | 1.0044 | 97.5452 | 274.94 | 333.287 | 337.344 | 927.141 | 0 | 0 | 0
|  | 2095 | 79.822 | 13.6807 | -3.5054 | 0.051578 | 5.8347 | 0.024578 | 1.0424 | 102.9205 | 24.4089 | -0.0077562 | 23.03 | 23.3103 | -0.0001808 | -0.020453 | 0.2729 | 30.8705 | 0.0012677 | 0.053767 | 0.051962 | 69.6746 | 49.1267 | 52.8023 | 20.7525 | 104.5939 | 0.0068433 | 0.18835 | 1.0052 | 1.0043 | 97.5497 | 274.971 | 333.231 | 337.287 | 927.094 | 0 | 0 | 0
|  | 2100 | 82.3502 | 18.8462 | 2.4867 | 0.038627 | 4.3696 | 0.032803 | 1.3527 | 103.3259 | 24.6473 | 0.0040819 | 23.2535 | 23.5322 | 9.6056e-05 | 0.010866 | 0.27314 | 30.8977 | 0.0012671 | 0.052249 | 0.053104 | 69.9373 | 49.2028 | 52.5648 | 20.7502 | 106.6404 | 0.0067889 | 0.1829 | 1.0039 | 1.0044 | 97.5482 | 274.959 | 333.21 | 337.204 | 927.111 | 0 | 0 | 0
|  | 2105 | 81.8753 | 16.87 | -7.2648 | 0.042903 | 4.8533 | 0.033375 | 1.2816 | 103.7365 | 25.458 | -0.012833 | 24.0125 | 24.2869 | -0.00031168 | -0.035258 | 0.27338 | 30.9248 | 0.0014319 | 0.054983 | 0.053327 | 70.2033 | 49.281 | 52.3963 | 20.7556 | 113.7436 | 0.007289 | 0.18552 | 1.0062 | 1.0047 | 97.5444 | 274.995 | 333.13 | 336.936 | 927.035 | 0 | 0 | 0
|  | 2110 | 82.9275 | 14.3656 | -7.5551 | 0.05103 | 5.7726 | 0.026458 | 1.0637 | 104.1485 | 25.4169 | -0.015899 | 23.9689 | 24.2485 | -0.00038554 | -0.043613 | 0.27338 | 30.9248 | 0.0013501 | 0.054281 | 0.053759 | 70.4711 | 49.3595 | 52.1316 | 20.7537 | 113.3539 | 0.0069658 | 0.18393 | 1.0066 | 1.0048 | 97.5445 | 275.02 | 333.062 | 336.947 | 927.02 | 0 | 0 | 0
|  | 2115 | 83.456 | 19.8941 | -7.2607 | 0.037084 | 4.195 | 0.034804 | 1.5016 | 104.5644 | 25.4198 | -0.0111 | 23.9701 | 24.2563 | -0.00026926 | -0.030459 | 0.27338 | 30.9248 | 0.0012906 | 0.055685 | 0.054234 | 70.741 | 49.4395 | 51.9104 | 20.7521 | 113.3723 | 0.0067232 | 0.18755 | 1.0062 | 1.0049 | 97.5441 | 275.032 | 333.041 | 337.017 | 927.058 | 0 | 0 | 0
|  | 2120 | 82.7972 | 17.1803 | -9.235 | 0.042603 | 4.8193 | 0.03285 | 1.2731 | 104.9801 | 24.9564 | -0.016507 | 23.5422 | 23.8339 | -0.00039344 | -0.044506 | 0.27338 | 30.9248 | 0.0013995 | 0.054235 | 0.053699 | 71.0109 | 49.5189 | 51.7389 | 20.7504 | 109.3184 | 0.0072718 | 0.1864 | 1.0069 | 1.005 | 97.5425 | 275.088 | 333.169 | 337.297 | 926.974 | 0 | 0 | 0
|  | 2125 | 81.295 | 14.1302 | -5.1015 | 0.050859 | 5.7533 | 0.027363 | 1.0761 | 105.3903 | 24.8679 | -0.010922 | 23.4615 | 23.756 | -0.00025946 | -0.02935 | 0.27338 | 30.9248 | 0.0013916 | 0.054727 | 0.052956 | 71.2775 | 49.5954 | 51.48 | 20.7524 | 108.5575 | 0.0072597 | 0.18821 | 1.0065 | 1.0052 | 97.5409 | 275.09 | 333.208 | 337.391 | 926.977 | 0 | 0 | 0
|  | 2130 | 84.3033 | 15.6637 | -3.2999 | 0.047578 | 5.3821 | 0.027948 | 1.1899 | 105.8043 | 25.5267 | -0.0064365 | 24.0879 | 24.3922 | -0.000157 | -0.01776 | 0.27338 | 30.9248 | 0.0013297 | 0.056615 | 0.05485 | 71.547 | 49.6734 | 51.2447 | 20.7507 | 114.4084 | 0.0068594 | 0.18934 | 1.0061 | 1.0054 | 97.5419 | 275.098 | 333.275 | 337.486 | 926.981 | 0 | 0 | 0
|  | 2135 | 84.7818 | 17.8321 | -9.5837 | 0.042029 | 4.7544 | 0.032581 | 1.3433 | 106.227 | 25.4058 | -0.016581 | 23.9845 | 24.2921 | -0.0004028 | -0.045565 | 0.27338 | 30.9248 | 0.0013694 | 0.056458 | 0.055101 | 71.8219 | 49.755 | 51.0084 | 20.7489 | 113.3776 | 0.0070465 | 0.18963 | 1.0072 | 1.0053 | 97.5408 | 275.124 | 333.424 | 337.701 | 927.017 | 0 | 0 | 0
|  | 2140 | 84.087 | 18.838 | -9.8879 | 0.039459 | 4.4637 | 0.035678 | 1.3643 | 106.6492 | 25.1669 | -0.016205 | 23.7653 | 24.0762 | -0.00039017 | -0.044136 | 0.27338 | 30.9248 | 0.0014078 | 0.053832 | 0.054341 | 72.0955 | 49.8361 | 50.8207 | 20.7497 | 111.2851 | 0.0072574 | 0.18415 | 1.0072 | 1.0054 | 97.5409 | 275.09 | 333.513 | 337.876 | 928.927 | 0 | 0 | 0
|  | 2145 | 82.8481 | 19.0756 | -8.9326 | 0.038393 | 4.3431 | 0.030339 | 1.3825 | 107.0665 | 24.7762 | -0.014479 | 23.3931 | 23.6862 | -0.00034295 | -0.038795 | 0.27338 | 30.9248 | 0.0011648 | 0.05308 | 0.05346 | 72.365 | 49.9145 | 50.6099 | 20.7499 | 107.8414 | 0.0063344 | 0.18438 | 1.0068 | 1.0052 | 97.5397 | 275.116 | 333.467 | 337.646 | 927.161 | 0 | 0 | 0
|  | 2150 | 84.8562 | 15.295 | -6.5984 | 0.049044 | 5.548 | 0.026909 | 1.1213 | 107.4858 | 25.6844 | -0.013172 | 24.2565 | 24.5686 | -0.00032361 | -0.036608 | 0.27338 | 30.9248 | 0.0013197 | 0.054993 | 0.054901 | 72.6359 | 49.9934 | 50.424 | 20.7517 | 115.9211 | 0.0067862 | 0.18429 | 1.0064 | 1.0049 | 97.5396 | 275.113 | 333.548 | 337.839 | 927.199 | 0 | 0 | 0
|  | 2155 | 83.342 | 17.0888 | 1.3519 | 0.043113 | 4.877 | 0.031847 | 1.2629 | 107.9063 | 25.3285 | 0.0024075 | 23.912 | 24.2082 | 5.8282e-05 | 0.006593 | 0.27352 | 30.9413 | 0.001373 | 0.054446 | 0.054017 | 72.9082 | 50.0725 | 50.138 | 20.7522 | 112.6913 | 0.0070784 | 0.18485 | 1.0045 | 1.0048 | 97.5398 | 275.121 | 333.431 | 337.561 | 927.223 | 0 | 0 | 0
|  | 2160 | 82.9389 | 17.7486 | -13.0718 | 0.041309 | 4.673 | 0.033628 | 1.295 | 108.322 | 25.222 | -0.02239 | 23.8164 | 24.1168 | -0.00053999 | -0.061084 | 0.27367 | 30.9578 | 0.0013891 | 0.053495 | 0.053661 | 73.1774 | 50.1491 | 49.9886 | 20.7526 | 111.7687 | 0.0071681 | 0.18297 | 1.0069 | 1.0044 | 97.5405 | 275.116 | 333.5 | 337.707 | 927.232 | 0 | 0 | 0
|  | 2165 | 81.8809 | 14.2418 | -0.68882 | 0.050824 | 5.7493 | 0.026389 | 1.0453 | 108.734 | 25.17 | -0.0014542 | 23.7708 | 24.0744 | -3.5009e-05 | -0.0039602 | 0.27367 | 30.9578 | 0.0013412 | 0.053128 | 0.053013 | 73.4441 | 50.2236 | 49.7137 | 20.7545 | 111.3247 | 0.006983 | 0.18229 | 1.0041 | 1.004 | 97.5401 | 275.131 | 333.55 | 337.81 | 927.255 | 0 | 0 | 0
|  | 2170 | 81.1733 | 20.8096 | -10.0707 | 0.034483 | 3.9008 | 0.034931 | 1.5486 | 109.1417 | 24.9833 | -0.014546 | 23.5862 | 23.874 | -0.00034726 | -0.039283 | 0.27367 | 30.9578 | 0.0012045 | 0.053399 | 0.052616 | 73.7081 | 50.2957 | 49.5076 | 20.7546 | 109.641 | 0.0064584 | 0.18405 | 1.0052 | 1.0036 | 97.5395 | 275.151 | 333.432 | 337.501 | 927.364 | 0 | 0 | 0
|  | 2175 | 80.9199 | 15.5359 | -3.8149 | 0.046044 | 5.2086 | 0.028046 | 1.1477 | 109.5469 | 24.5831 | -0.0074766 | 23.2101 | 23.4934 | -0.00017565 | -0.01987 | 0.27367 | 30.9578 | 0.0012913 | 0.052846 | 0.052428 | 73.9708 | 50.3664 | 49.3392 | 20.7521 | 106.1644 | 0.0069048 | 0.18486 | 1.0039 | 1.0031 | 97.5406 | 275.153 | 333.457 | 337.527 | 927.292 | 0 | 0 | 0
|  | 2180 | 83.0042 | 16.9913 | -7.4809 | 0.043184 | 4.8851 | 0.029241 | 1.2051 | 109.9567 | 25.0263 | -0.013507 | 23.6301 | 23.917 | -0.00032306 | -0.036545 | 0.27367 | 30.9578 | 0.0012628 | 0.052039 | 0.053426 | 74.2354 | 50.4389 | 49.0622 | 20.752 | 110.0339 | 0.0066906 | 0.18023 | 1.0042 | 1.0027 | 97.5371 | 275.178 | 333.48 | 337.529 | 927.223 | 0 | 0 | 0
|  | 2185 | 79.0508 | 20.0148 | -15.7311 | 0.034915 | 3.9496 | 0.034611 | 1.5083 | 110.3619 | 24.5403 | -0.023425 | 23.1703 | 23.4471 | -0.00054924 | -0.062132 | 0.27367 | 30.9578 | 0.0012084 | 0.05266 | 0.051354 | 74.4973 | 50.5089 | 48.9134 | 20.7558 | 105.7978 | 0.0065649 | 0.18461 | 1.0065 | 1.0038 | 97.5366 | 275.152 | 333.465 | 337.449 | 927.107 | 0 | 0 | 0
|  | 2190 | 81.145 | 15.9555 | -5.013 | 0.044958 | 5.0857 | 0.027977 | 1.1581 | 110.7623 | 24.8886 | -0.0094698 | 23.5039 | 23.799 | -0.00022537 | -0.025495 | 0.27367 | 30.9578 | 0.0012578 | 0.052066 | 0.05242 | 74.7568 | 50.5764 | 48.6922 | 20.7545 | 108.8443 | 0.0066988 | 0.18106 | 1.0064 | 1.0054 | 97.5362 | 275.191 | 333.534 | 337.721 | 927.381 | 0 | 0 | 0
|  | 2195 | 81.2661 | 16.053 | -9.6875 | 0.044751 | 5.0624 | 0.026028 | 1.1765 | 111.1684 | 25.1847 | -0.017993 | 23.7905 | 24.094 | -0.00043353 | -0.049042 | 0.27367 | 30.9578 | 0.0011648 | 0.052652 | 0.052538 | 75.0192 | 50.6462 | 48.4737 | 20.7564 | 111.4823 | 0.0062554 | 0.18097 | 1.009 | 1.0069 | 97.5365 | 275.176 | 333.631 | 337.887 | 927.596 | 0 | 0 | 0
|  | 2200 | 78.5701 | 14.2046 | -8.5474 | 0.048897 | 5.5313 | 0.024086 | 1.0791 | 111.568 | 24.7741 | -0.017628 | 23.4071 | 23.7083 | -0.00041794 | -0.047278 | 0.27367 | 30.9578 | 0.0011777 | 0.052763 | 0.051098 | 75.2783 | 50.7127 | 48.2421 | 20.7585 | 107.8971 | 0.0063887 | 0.18355 | 1.0104 | 1.0084 | 97.5356 | 275.194 | 333.696 | 337.989 | 927.26 | 0 | 0 | 0
|  | 2205 | 81.1531 | 17.225 | -4.5757 | 0.041648 | 4.7114 | 0.031941 | 1.2548 | 111.9673 | 25.3989 | -0.0078387 | 24.0015 | 24.3114 | -0.00019057 | -0.021558 | 0.27367 | 30.9578 | 0.0013303 | 0.05226 | 0.052483 | 75.5372 | 50.7788 | 47.998 | 20.7582 | 113.4276 | 0.006889 | 0.17879 | 1.0103 | 1.0094 | 97.538 | 275.215 | 333.752 | 338.061 | 927.827 | 0 | 0 | 0
|  | 2210 | 78.7652 | 17.4983 | -10.4163 | 0.039791 | 4.5013 | 0.033411 | 1.2702 | 112.3671 | 24.8442 | -0.017458 | 23.4626 | 23.742 | -0.00041448 | -0.046887 | 0.27367 | 30.9578 | 0.0013295 | 0.050542 | 0.050928 | 75.7957 | 50.8448 | 47.8203 | 20.7596 | 108.4594 | 0.0070064 | 0.17727 | 1.0122 | 1.0102 | 97.5363 | 275.216 | 333.542 | 337.513 | 926.941 | 0 | 0 | 0
|  | 2215 | 80.2814 | 17.91 | -6.847 | 0.039625 | 4.4825 | 0.035434 | 1.3138 | 112.7647 | 25.3339 | -0.011213 | 23.9198 | 24.1955 | -0.00027131 | -0.030692 | 0.27367 | 30.9578 | 0.0014041 | 0.052059 | 0.05201 | 76.0531 | 50.9096 | 47.5977 | 20.7594 | 112.7522 | 0.007204 | 0.17862 | 1.0117 | 1.0104 | 97.5347 | 275.232 | 333.469 | 337.312 | 927.025 | 0 | 0 | 0
|  | 2220 | 78.9781 | 19.6239 | -11.7391 | 0.035577 | 4.0246 | 0.034587 | 1.4335 | 113.1628 | 24.9656 | -0.017519 | 23.5664 | 23.8398 | -0.00041764 | -0.047245 | 0.27367 | 30.9578 | 0.0012305 | 0.051001 | 0.051074 | 76.3108 | 50.9742 | 47.4271 | 20.76 | 109.4712 | 0.0065696 | 0.17782 | 1.0122 | 1.0102 | 97.535 | 275.243 | 333.389 | 337.256 | 926.98 | 0 | 0 | 0
|  | 2225 | 78.7637 | 16.6572 | -11.2671 | 0.0418 | 4.7285 | 0.031433 | 1.2328 | 113.5572 | 25.2163 | -0.019563 | 23.8025 | 24.0739 | -0.00047096 | -0.053276 | 0.27367 | 30.9578 | 0.0013139 | 0.051532 | 0.051071 | 76.5662 | 51.0369 | 47.2301 | 20.7619 | 111.6783 | 0.0068609 | 0.17787 | 1.0118 | 1.0096 | 97.535 | 275.209 | 333.381 | 337.182 | 927.058 | 0 | 0 | 0
|  | 2230 | 78.4947 | 15.9115 | -10.5628 | 0.04361 | 4.9332 | 0.029022 | 1.1912 | 113.9503 | 24.9406 | -0.019359 | 23.5331 | 23.795 | -0.00046064 | -0.052109 | 0.27367 | 30.9578 | 0.0012656 | 0.051948 | 0.050969 | 76.8213 | 51.0988 | 47.0139 | 20.7602 | 109.207 | 0.0067203 | 0.18046 | 1.0111 | 1.0089 | 97.5344 | 275.214 | 333.252 | 336.961 | 927.167 | 0 | 0 | 0
|  | 2235 | 77.4504 | 17.0501 | -9.5124 | 0.040156 | 4.5425 | 0.032956 | 1.2618 | 114.3402 | 24.613 | -0.016262 | 23.2273 | 23.489 | -0.00038198 | -0.04321 | 0.27367 | 30.9578 | 0.0013234 | 0.050668 | 0.050231 | 77.0743 | 51.1589 | 46.8005 | 20.7605 | 106.372 | 0.0070327 | 0.17886 | 1.0097 | 1.0078 | 97.5349 | 275.202 | 333.3 | 337.055 | 927.062 | 0 | 0 | 0
|  | 2240 | 78.3463 | 16.5699 | -11.6494 | 0.041798 | 4.7282 | 0.031845 | 1.228 | 114.7297 | 24.888 | -0.020493 | 23.4871 | 23.7603 | -0.00048692 | -0.055081 | 0.27367 | 30.9578 | 0.0013311 | 0.051326 | 0.05082 | 77.3269 | 51.2186 | 46.6069 | 20.7604 | 108.7639 | 0.0070033 | 0.1791 | 1.009 | 1.0066 | 97.5345 | 275.181 | 333.303 | 337.18 | 926.994 | 0 | 0 | 0
|  | 2245 | 82.6283 | 16.7976 | -10.6011 | 0.043484 | 4.919 | 0.035875 | 1.2263 | 115.1321 | 25.9294 | -0.018622 | 24.4686 | 24.7548 | -0.00046098 | -0.052147 | 0.27367 | 30.9578 | 0.00156 | 0.053324 | 0.053536 | 77.5878 | 51.2838 | 46.3831 | 20.7583 | 118.0498 | 0.0076942 | 0.17873 | 1.0081 | 1.0059 | 97.5323 | 275.196 | 333.286 | 337.184 | 927.057 | 0 | 0 | 0
|  | 2250 | 79.3847 | 19.6704 | -9.3159 | 0.035676 | 4.0357 | 0.039428 | 1.4061 | 115.5372 | 24.9673 | -0.013932 | 23.5696 | 23.8554 | -0.00033235 | -0.037596 | 0.27367 | 30.9578 | 0.0014066 | 0.050165 | 0.051237 | 77.8497 | 51.3498 | 46.1828 | 20.7594 | 109.4936 | 0.0072987 | 0.17561 | 1.0065 | 1.0049 | 97.5337 | 275.176 | 333.411 | 337.454 | 926.966 | 0 | 0 | 0
|  | 2255 | 79.624 | 19.7501 | -12.1279 | 0.035639 | 4.0316 | 0.040073 | 1.403 | 115.9347 | 25.0272 | -0.018083 | 23.6215 | 23.9024 | -0.00043223 | -0.048895 | 0.27367 | 30.9578 | 0.0014282 | 0.050002 | 0.051351 | 78.1062 | 51.4123 | 46.0169 | 20.7595 | 109.9979 | 0.0073738 | 0.17487 | 1.0059 | 1.0039 | 97.5334 | 275.17 | 333.345 | 337.309 | 927.048 | 0 | 0 | 0
|  | 2260 | 78.021 | 16.3176 | -11.9549 | 0.042268 | 4.7814 | 0.034994 | 1.1531 | 116.3288 | 24.8736 | -0.021266 | 23.4779 | 23.7606 | -0.0005053 | -0.057161 | 0.27367 | 30.9578 | 0.0014791 | 0.04874 | 0.050311 | 78.3603 | 51.4729 | 45.818 | 20.7621 | 108.6583 | 0.0076219 | 0.17234 | 1.005 | 1.0026 | 97.5302 | 275.19 | 333.366 | 337.38 | 927.037 | 0 | 0 | 0
|  | 2265 | 78.3744 | 16.4548 | -8.9628 | 0.042105 | 4.763 | 0.032089 | 1.1673 | 116.7198 | 25.2453 | -0.015651 | 23.8279 | 24.1118 | -0.00037738 | -0.04269 | 0.27367 | 30.9578 | 0.0013511 | 0.049149 | 0.050515 | 78.6124 | 51.5319 | 45.6026 | 20.7641 | 111.9259 | 0.0070072 | 0.17151 | 1.0035 | 1.0017 | 97.5332 | 275.17 | 333.354 | 337.325 | 927.019 | 0 | 0 | 0
|  | 2270 | 79.2289 | 19.374 | -6.5744 | 0.036151 | 4.0894 | 0.039 | 1.3915 | 117.1138 | 25.8935 | -0.0096194 | 24.429 | 24.7074 | -0.00023767 | -0.026886 | 0.27367 | 30.9578 | 0.0014099 | 0.050305 | 0.051178 | 78.8666 | 51.592 | 45.4044 | 20.7663 | 117.696 | 0.0071032 | 0.17124 | 1.0018 | 1.0007 | 97.5307 | 275.175 | 333.208 | 337.005 | 927.137 | 0 | 0 | 0
|  | 2275 | 77.9226 | 20.0877 | -13.7689 | 0.034291 | 3.8791 | 0.040874 | 1.4726 | 117.5067 | 25.554 | -0.019365 | 24.106 | 24.3819 | -0.00047215 | -0.053411 | 0.27367 | 30.9578 | 0.0014016 | 0.050498 | 0.050495 | 79.1208 | 51.6513 | 45.2351 | 20.7663 | 114.6166 | 0.0071447 | 0.17343 | 1.0022 | 0.99997 | 97.5301 | 275.162 | 333.17 | 336.983 | 927.091 | 0 | 0 | 0
|  | 2280 | 75.9206 | 14.7087 | -7.4306 | 0.045629 | 5.1616 | 0.033629 | 1.074 | 117.8913 | 25.1326 | -0.014148 | 23.7053 | 23.9652 | -0.00033905 | -0.038354 | 0.27367 | 30.9578 | 0.0015345 | 0.049005 | 0.049235 | 79.3701 | 51.7067 | 45.047 | 20.7679 | 110.8527 | 0.0077863 | 0.17171 | 1.0018 | 1.0002 | 97.5294 | 275.183 | 333.125 | 336.778 | 927.097 | 0 | 0 | 0
|  | 2285 | 75.8678 | 17.8292 | -12.4638 | 0.037616 | 4.2553 | 0.047085 | 1.2907 | 118.2707 | 25.112 | -0.019596 | 23.6742 | 23.9258 | -0.00046884 | -0.053037 | 0.27367 | 30.9578 | 0.0017712 | 0.04855 | 0.049231 | 79.6163 | 51.7596 | 44.8006 | 20.7677 | 110.6166 | 0.0087661 | 0.17062 | 1.0025 | 1.0003 | 97.5308 | 275.182 | 332.962 | 336.501 | 928.795 | 0 | 0 | 0
|  | 2290 | 76.2586 | 19.5663 | -15.3422 | 0.034453 | 3.8974 | 0.051151 | 1.4057 | 118.6511 | 24.8342 | -0.022346 | 23.4053 | 23.6548 | -0.00052859 | -0.059795 | 0.27367 | 30.9578 | 0.0017623 | 0.048431 | 0.04942 | 79.8629 | 51.8127 | 44.6663 | 20.7651 | 108.1508 | 0.0088109 | 0.17173 | 1.003 | 1.0005 | 97.5315 | 275.185 | 332.861 | 336.409 | 927.183 | 0 | 0 | 0
|  | 2295 | 78.7912 | 18.12 | -8.4269 | 0.038439 | 4.3483 | 0.043044 | 1.2935 | 119.0387 | 25.4464 | -0.013367 | 23.9801 | 24.2326 | -0.00032392 | -0.036643 | 0.27367 | 30.9578 | 0.0016545 | 0.049719 | 0.050947 | 80.1138 | 51.8687 | 44.4464 | 20.764 | 113.5379 | 0.0081964 | 0.17197 | 1.0023 | 1.0007 | 97.5296 | 275.176 | 332.831 | 336.336 | 927.208 | 0 | 0 | 0
|  | 2300 | 76.7286 | 15.5008 | -8.0203 | 0.043758 | 4.95 | 0.034982 | 1.0995 | 119.4275 | 24.5663 | -0.015008 | 23.1448 | 23.3845 | -0.00035095 | -0.0397 | 0.27367 | 30.9578 | 0.0015307 | 0.048114 | 0.049535 | 80.365 | 51.925 | 44.28 | 20.7627 | 105.7934 | 0.0079162 | 0.17228 | 1.0025 | 1.0008 | 97.5289 | 275.187 | 332.747 | 336.193 | 927.159 | 0 | 0 | 0
|  | 2305 | 77.9761 | 15.3438 | -1.2672 | 0.044924 | 5.0819 | 0.035437 | 1.0362 | 119.8142 | 24.5398 | -0.002434 | 23.1292 | 23.3876 | -5.6927e-05 | -0.0064397 | 0.27367 | 30.9578 | 0.001592 | 0.046548 | 0.049998 | 80.6139 | 51.9801 | 44.0168 | 20.7608 | 105.6077 | 0.0081812 | 0.16822 | 1.0011 | 1.0008 | 97.5308 | 275.172 | 332.881 | 336.6 | 927.041 | 0 | 0 | 0
|  | 2310 | 77.071 | 28.9979 | -20.0057 | 0.023495 | 2.6578 | 0.070294 | 2.0814 | 120.2019 | 24.974 | -0.019764 | 23.5297 | 23.7827 | -0.00047004 | -0.053171 | 0.27367 | 30.9578 | 0.0016516 | 0.048902 | 0.049888 | 80.8636 | 52.0354 | 43.8553 | 20.7644 | 109.3376 | 0.0083112 | 0.17225 | 1.0034 | 1.0011 | 97.5302 | 275.176 | 332.758 | 336.336 | 926.998 | 0 | 0 | 0
|  | 2315 | 79.6864 | 20.0703 | -16.1378 | 0.035098 | 3.9704 | 0.050563 | 1.4153 | 120.5938 | 25.7152 | -0.02311 | 24.2358 | 24.5091 | -0.0005664 | -0.064073 | 0.27367 | 30.9578 | 0.0017747 | 0.049673 | 0.051473 | 81.117 | 52.0923 | 43.744 | 20.764 | 115.9607 | 0.0086091 | 0.17051 | 1.0038 | 1.0012 | 97.5283 | 275.172 | 332.864 | 336.618 | 927.032 | 0 | 0 | 0
|  | 2320 | 78.995 | 16.796 | -4.9467 | 0.041576 | 4.7032 | 0.039857 | 1.1839 | 120.9905 | 25.6615 | -0.0084106 | 24.1831 | 24.4533 | -0.00020567 | -0.023266 | 0.27367 | 30.9578 | 0.0016571 | 0.049222 | 0.050984 | 81.3731 | 52.1511 | 43.5075 | 20.7654 | 115.4671 | 0.0081503 | 0.16962 | 1.0023 | 1.0014 | 97.5295 | 275.192 | 332.836 | 336.555 | 927.024 | 0 | 0 | 0
|  | 2325 | 76.9677 | 17.4486 | -7.2005 | 0.038994 | 4.4111 | 0.04158 | 1.2348 | 121.3804 | 25.2827 | -0.011656 | 23.8242 | 24.0892 | -0.00028078 | -0.031762 | 0.27367 | 30.9578 | 0.0016214 | 0.048151 | 0.049708 | 81.6249 | 52.2066 | 43.34 | 20.7672 | 112.0746 | 0.0081043 | 0.16872 | 1.0028 | 1.0015 | 97.5276 | 275.176 | 332.809 | 336.51 | 927.11 | 0 | 0 | 0
|  | 2330 | 75.6876 | 17.7164 | -10.2645 | 0.037766 | 4.2722 | 0.037315 | 1.2296 | 121.762 | 24.7411 | -0.016442 | 23.3148 | 23.5772 | -0.00038765 | -0.043852 | 0.27367 | 30.9578 | 0.0014092 | 0.046438 | 0.04867 | 81.8708 | 52.2584 | 43.1177 | 20.7671 | 107.3285 | 0.0073628 | 0.16691 | 1.0035 | 1.0016 | 97.5255 | 275.171 | 332.821 | 336.568 | 927.079 | 0 | 0 | 0
|  | 2335 | 76.2225 | 21.1857 | -1.6908 | 0.031805 | 3.5978 | 0.047387 | 1.5045 | 122.1418 | 25.4236 | -0.0022213 | 23.9499 | 24.209 | -5.3777e-05 | -0.0060833 | 0.27367 | 30.9578 | 0.0015071 | 0.047851 | 0.049214 | 82.1155 | 52.3091 | 42.9659 | 20.77 | 113.2936 | 0.0076029 | 0.16725 | 1.0019 | 1.0017 | 97.5296 | 275.144 | 332.711 | 336.31 | 927.111 | 0 | 0 | 0
|  | 2340 | 74.3151 | 15.0779 | -5.6606 | 0.04357 | 4.9287 | 0.043792 | 1.1379 | 122.5181 | 25.1177 | -0.010318 | 23.6548 | 23.9027 | -0.00024663 | -0.0279 | 0.27367 | 30.9578 | 0.001908 | 0.049579 | 0.048599 | 82.3601 | 52.3582 | 42.7805 | 20.7701 | 110.5508 | 0.0093279 | 0.17328 | 1.0031 | 1.0019 | 97.5301 | 275.146 | 332.613 | 336.1 | 927.151 | 0 | 0 | 0
|  | 2345 | 77.006 | 18.3102 | -11.4458 | 0.037178 | 4.2056 | 0.054376 | 1.3218 | 122.8964 | 25.1512 | -0.017781 | 23.6819 | 23.9311 | -0.00042553 | -0.048137 | 0.27367 | 30.9578 | 0.0020216 | 0.049143 | 0.050036 | 82.6066 | 52.4079 | 42.5501 | 20.7651 | 110.8257 | 0.0097843 | 0.17197 | 1.0042 | 1.0021 | 97.5301 | 275.165 | 332.55 | 336.049 | 927.143 | 0 | 0 | 0
|  | 2350 | 79.6066 | 20.3996 | -11.8472 | 0.034497 | 3.9024 | 0.055046 | 1.4192 | 123.288 | 25.5102 | -0.016835 | 24.0259 | 24.2764 | -0.00040869 | -0.046232 | 0.27367 | 30.9578 | 0.0018989 | 0.048959 | 0.05137 | 82.8602 | 52.463 | 42.4058 | 20.7629 | 114.0402 | 0.0091701 | 0.16969 | 1.0041 | 1.0022 | 97.533 | 275.16 | 332.632 | 336.1 | 927.127 | 0 | 0 | 0
|  | 2355 | 77.3691 | 19.0822 | -5.4929 | 0.035842 | 4.0545 | 0.058797 | 1.35 | 123.6804 | 24.8644 | -0.0083259 | 23.4068 | 23.6464 | -0.00019688 | -0.022271 | 0.27367 | 30.9578 | 0.0021074 | 0.048386 | 0.050151 | 83.114 | 52.5182 | 42.1994 | 20.7626 | 108.2894 | 0.010237 | 0.17145 | 1.003 | 1.0021 | 97.5303 | 275.171 | 332.479 | 335.882 | 927.15 | 0 | 0 | 0
|  | 2360 | 76.8601 | 17.6338 | 0.53598 | 0.038531 | 4.3587 | 0.053263 | 1.2591 | 124.066 | 24.7258 | 0.00087782 | 23.2785 | 23.5262 | 2.0652e-05 | 0.0023362 | 0.27372 | 30.9636 | 0.0020523 | 0.048513 | 0.049872 | 83.364 | 52.5703 | 42.0448 | 20.7626 | 107.0949 | 0.010056 | 0.17251 | 1.0019 | 1.002 | 97.5288 | 275.175 | 332.51 | 336.048 | 927.074 | 0 | 0 | 0
|  | 2365 | 77.308 | 15.329 | -8.5821 | 0.044582 | 5.0433 | 0.043192 | 1.0664 | 124.4514 | 24.8741 | -0.016155 | 23.4272 | 23.6839 | -0.00038261 | -0.043282 | 0.27377 | 30.9695 | 0.0019256 | 0.047543 | 0.049919 | 83.6135 | 52.6222 | 41.8125 | 20.7635 | 108.4258 | 0.0094779 | 0.16917 | 1.0038 | 1.002 | 97.5276 | 275.19 | 332.639 | 336.283 | 927.026 | 0 | 0 | 0
|  | 2370 | 78.0873 | 22.5584 | -11.8861 | 0.0306 | 3.4616 | 0.058605 | 1.5687 | 124.8399 | 25.2184 | -0.015142 | 23.7531 | 24.021 | -0.00036372 | -0.041144 | 0.27377 | 30.9695 | 0.0017933 | 0.048004 | 0.05036 | 83.8642 | 52.6751 | 41.622 | 20.7644 | 111.4555 | 0.0088262 | 0.16866 | 1.0035 | 1.0018 | 97.5292 | 275.178 | 332.661 | 336.414 | 927.039 | 0 | 0 | 0
|  | 2375 | 77.6647 | 23.1331 | -13.0127 | 0.029678 | 3.3573 | 0.061878 | 1.6046 | 125.2293 | 25.6025 | -0.015836 | 24.1154 | 24.3868 | -0.0003862 | -0.043688 | 0.27377 | 30.9695 | 0.0018364 | 0.047623 | 0.050091 | 84.1153 | 52.7281 | 41.4918 | 20.7681 | 114.8791 | 0.0088901 | 0.1658 | 1.0034 | 1.0016 | 97.5313 | 275.184 | 332.668 | 336.412 | 927.06 | 0 | 0 | 0
|  | 2380 | 74.7594 | 18.1937 | -4.7347 | 0.036324 | 4.1091 | 0.049869 | 1.3017 | 125.6103 | 25.0639 | -0.0072066 | 23.6039 | 23.8646 | -0.00017198 | -0.019455 | 0.27377 | 30.9695 | 0.0018115 | 0.047284 | 0.048454 | 84.3617 | 52.7774 | 41.3152 | 20.7702 | 110.0768 | 0.0089464 | 0.16754 | 1.0024 | 1.0016 | 97.5303 | 275.168 | 332.61 | 336.284 | 927.031 | 0 | 0 | 0
|  | 2385 | 77.3463 | 21.4481 | -9.8996 | 0.031879 | 3.6062 | 0.059358 | 1.5872 | 125.9906 | 26.0445 | -0.012733 | 24.5193 | 24.7853 | -0.00031559 | -0.0357 | 0.27377 | 30.9695 | 0.0018923 | 0.050599 | 0.050392 | 84.6088 | 52.8262 | 41.1393 | 20.7701 | 118.8197 | 0.0089858 | 0.17124 | 1.0031 | 1.0016 | 97.5299 | 275.142 | 332.5 | 336.107 | 927.047 | 0 | 0 | 0
|  | 2390 | 76.8294 | 16.5037 | -9.2867 | 0.041153 | 4.6553 | 0.054335 | 1.2036 | 126.376 | 25.5095 | -0.015733 | 24.021 | 24.2907 | -0.00038217 | -0.043232 | 0.27377 | 30.9695 | 0.002236 | 0.049531 | 0.050084 | 84.86 | 52.877 | 40.9818 | 20.7675 | 114.014 | 0.010537 | 0.17117 | 1.0033 | 1.0015 | 97.5315 | 275.145 | 332.575 | 336.308 | 927.115 | 0 | 0 | 0
|  | 2395 | 78.3611 | 16.2869 | -11.8125 | 0.042532 | 4.8113 | 0.059229 | 1.1374 | 126.764 | 25.4688 | -0.020727 | 23.9792 | 24.2391 | -0.00050241 | -0.056833 | 0.27377 | 30.9695 | 0.0025191 | 0.048374 | 0.05085 | 85.1123 | 52.9286 | 40.7366 | 20.7645 | 113.6339 | 0.011701 | 0.16838 | 1.0035 | 1.0012 | 97.5331 | 275.137 | 332.526 | 336.13 | 927.232 | 0 | 0 | 0
|  | 2400 | 76.6777 | 16.8827 | -5.6305 | 0.040149 | 4.5418 | 0.050258 | 1.1831 | 127.1516 | 24.9562 | -0.0095199 | 23.4954 | 23.746 | -0.00022606 | -0.025572 | 0.27377 | 30.9695 | 0.0020178 | 0.047502 | 0.049608 | 85.3635 | 52.9798 | 40.5627 | 20.7653 | 109.1001 | 0.0098337 | 0.16865 | 1.0021 | 1.001 | 97.5337 | 275.14 | 332.51 | 336.057 | 927.147 | 0 | 0 | 0
|  | 2405 | 77.3096 | 19.4127 | -3.7222 | 0.035205 | 3.9824 | 0.057034 | 1.3495 | 127.5366 | 25.1633 | -0.0054725 | 23.6878 | 23.945 | -0.00013104 | -0.014824 | 0.27377 | 30.9695 | 0.0020079 | 0.047507 | 0.049947 | 85.6124 | 53.0298 | 40.3389 | 20.7655 | 110.9064 | 0.0097239 | 0.16763 | 1.0016 | 1.001 | 97.5303 | 275.13 | 332.474 | 336.084 | 927.117 | 0 | 0 | 0
|  | 2410 | 76.06 | 22.0557 | -10.2356 | 0.030485 | 3.4485 | 0.057425 | 1.5522 | 127.92 | 24.8303 | -0.013199 | 23.3794 | 23.6407 | -0.00031203 | -0.035298 | 0.27377 | 30.9695 | 0.0017506 | 0.04732 | 0.04914 | 85.8601 | 53.0788 | 40.2087 | 20.7661 | 108.0139 | 0.0087633 | 0.1688 | 1.0023 | 1.0008 | 97.5265 | 275.135 | 332.546 | 336.262 | 927.137 | 0 | 0 | 0
|  | 2415 | 77.4024 | 16.8009 | -9.5612 | 0.040726 | 4.607 | 0.046949 | 1.1942 | 128.3036 | 25.0734 | -0.016308 | 23.6091 | 23.8769 | -0.00038939 | -0.044049 | 0.27377 | 30.9695 | 0.0019121 | 0.048636 | 0.050131 | 86.1083 | 53.1278 | 40.0168 | 20.7642 | 110.1434 | 0.0093585 | 0.17104 | 1.0025 | 1.0006 | 97.5278 | 275.131 | 332.557 | 336.329 | 927.187 | 0 | 0 | 0
|  | 2420 | 78.0191 | 18.3089 | -4.8321 | 0.03767 | 4.2613 | 0.053757 | 1.2821 | 128.6922 | 24.9721 | -0.0076538 | 23.512 | 23.7818 | -0.00018202 | -0.020591 | 0.27377 | 30.9695 | 0.002025 | 0.048295 | 0.050457 | 86.3597 | 53.1786 | 39.8154 | 20.7623 | 109.247 | 0.0098581 | 0.17066 | 1.0014 | 1.0005 | 97.5267 | 275.1 | 332.533 | 336.349 | 927.143 | 0 | 0 | 0
|  | 2425 | 78.233 | 17.0365 | -8.9093 | 0.040594 | 4.5921 | 0.049587 | 1.175 | 129.0828 | 24.9799 | -0.015203 | 23.522 | 23.7891 | -0.00036166 | -0.040912 | 0.27377 | 30.9695 | 0.0020129 | 0.047698 | 0.050478 | 86.6121 | 53.23 | 39.636 | 20.7623 | 109.3274 | 0.0098055 | 0.16905 | 1.0023 | 1.0006 | 97.528 | 275.098 | 332.57 | 336.346 | 927.152 | 0 | 0 | 0
|  | 2430 | 77.8889 | 21.7879 | -14.0515 | 0.031602 | 3.5749 | 0.061765 | 1.5084 | 129.4731 | 25.1385 | -0.018563 | 23.6638 | 23.9215 | -0.00044405 | -0.050232 | 0.27377 | 30.9695 | 0.0019519 | 0.047669 | 0.050264 | 86.8639 | 53.2811 | 39.4227 | 20.7642 | 110.6848 | 0.0095018 | 0.16818 | 1.0027 | 1.0006 | 97.5266 | 275.079 | 332.464 | 336.085 | 927.255 | 0 | 0 | 0
|  | 2435 | 77.0072 | 23.0531 | -11.1757 | 0.029529 | 3.3404 | 0.071823 | 1.6314 | 129.8604 | 24.8547 | -0.013956 | 23.3921 | 23.6471 | -0.00033001 | -0.037332 | 0.27377 | 30.9695 | 0.0021209 | 0.048174 | 0.049928 | 87.1144 | 53.3307 | 39.3106 | 20.7634 | 108.1788 | 0.010297 | 0.17094 | 1.0023 | 1.0007 | 97.5288 | 275.065 | 332.399 | 336.023 | 927.208 | 0 | 0 | 0
|  | 2440 | 78.6185 | 15.9539 | -7.0123 | 0.043562 | 4.9279 | 0.047593 | 1.0963 | 130.2494 | 24.7159 | -0.012994 | 23.2568 | 23.5096 | -0.00030547 | -0.034556 | 0.27377 | 30.9695 | 0.0020733 | 0.047756 | 0.050719 | 87.366 | 53.3809 | 39.1083 | 20.7594 | 106.9522 | 0.010147 | 0.17054 | 1.0019 | 1.0004 | 97.5275 | 275.065 | 332.333 | 335.946 | 927.256 | 0 | 0 | 0
|  | 2445 | 78.7612 | 16.5532 | -6.1062 | 0.042061 | 4.7581 | 0.052365 | 1.1506 | 130.6429 | 24.9432 | -0.010816 | 23.4808 | 23.746 | -0.00025684 | -0.029054 | 0.27377 | 30.9695 | 0.0022025 | 0.048395 | 0.050944 | 87.6202 | 53.4327 | 38.893 | 20.7603 | 108.9757 | 0.010604 | 0.17107 | 1.0017 | 1.0004 | 97.5262 | 275.037 | 332.476 | 336.231 | 928.174 | 0 | 0 | 0
|  | 2450 | 80.4623 | 20.3576 | -10.2153 | 0.03494 | 3.9524 | 0.065217 | 1.3808 | 131.0409 | 25.4111 | -0.014757 | 23.9192 | 24.1859 | -0.00035692 | -0.040375 | 0.27377 | 30.9695 | 0.0022786 | 0.048244 | 0.051875 | 87.8772 | 53.4861 | 38.6957 | 20.7604 | 113.0925 | 0.010745 | 0.16833 | 1.0022 | 1.0005 | 97.5247 | 275.057 | 332.447 | 336.155 | 927.186 | 0 | 0 | 0
|  | 2455 | 81.0019 | 18.9728 | -6.1507 | 0.037741 | 4.2694 | 0.059183 | 1.2814 | 131.4446 | 25.5614 | -0.0095429 | 24.0593 | 24.3255 | -0.00023214 | -0.02626 | 0.27377 | 30.9695 | 0.0022337 | 0.048364 | 0.052168 | 88.1373 | 53.5416 | 38.5332 | 20.7605 | 114.4278 | 0.010509 | 0.1679 | 1.0015 | 1.0004 | 97.5262 | 275.057 | 332.428 | 336.106 | 927.15 | 0 | 0 | 0
|  | 2460 | 80.7646 | 21.3996 | -10.6207 | 0.033363 | 3.7741 | 0.060711 | 1.4557 | 131.849 | 25.7347 | -0.014469 | 24.2239 | 24.489 | -0.00035434 | -0.040084 | 0.27377 | 30.9695 | 0.0020255 | 0.048566 | 0.051989 | 88.3977 | 53.5972 | 38.326 | 20.7623 | 115.992 | 0.0096117 | 0.16758 | 1.002 | 1.0004 | 97.5278 | 275.039 | 332.449 | 336.087 | 927.092 | 0 | 0 | 0
|  | 2465 | 78.8488 | 25.5748 | -11.46 | 0.027254 | 3.0831 | 0.075149 | 1.7935 | 132.2481 | 25.4455 | -0.012898 | 23.9494 | 24.2152 | -0.00031233 | -0.035332 | 0.27377 | 30.9695 | 0.0020481 | 0.048881 | 0.051006 | 88.6552 | 53.6503 | 38.2002 | 20.7637 | 113.389 | 0.0097961 | 0.16981 | 1.0018 | 1.0003 | 97.5285 | 275.046 | 332.417 | 336.106 | 927.065 | 0 | 0 | 0
|  | 2470 | 76.89 | 18.0274 | -7.8008 | 0.037704 | 4.2652 | 0.052891 | 1.2524 | 132.6374 | 24.7429 | -0.012495 | 23.283 | 23.5391 | -0.00029412 | -0.033272 | 0.27377 | 30.9695 | 0.0019942 | 0.04722 | 0.04967 | 88.9069 | 53.6994 | 38.0337 | 20.7635 | 107.1895 | 0.009807 | 0.16898 | 1.0017 | 1.0003 | 97.5302 | 275.048 | 332.344 | 336 | 927.117 | 0 | 0 | 0
|  | 2475 | 77.3035 | 16.0147 | -6.8557 | 0.042671 | 4.827 | 0.046195 | 1.1165 | 133.0229 | 24.8216 | -0.01239 | 23.3567 | 23.6103 | -0.00029254 | -0.033092 | 0.27377 | 30.9695 | 0.0019712 | 0.047642 | 0.049949 | 89.1559 | 53.7466 | 37.8295 | 20.763 | 107.8711 | 0.0096847 | 0.1697 | 1.0016 | 1.0002 | 97.5286 | 275.008 | 332.339 | 335.947 | 927.217 | 0 | 0 | 0
|  | 2480 | 79.9595 | 19.8656 | -10.4782 | 0.035581 | 4.025 | 0.059018 | 1.3804 | 133.416 | 25.5131 | -0.015358 | 24.0077 | 24.2754 | -0.00037283 | -0.042175 | 0.27377 | 30.9695 | 0.0020999 | 0.049118 | 0.051664 | 89.41 | 53.7968 | 37.6222 | 20.7619 | 113.9666 | 0.0099839 | 0.17008 | 1.002 | 1.0002 | 97.5282 | 275.002 | 332.343 | 336.049 | 927.076 | 0 | 0 | 0
|  | 2485 | 81.6252 | 22.3851 | -10.5048 | 0.032234 | 3.6464 | 0.070548 | 1.5518 | 133.82 | 25.8632 | -0.013758 | 24.3377 | 24.6116 | -0.00033861 | -0.038305 | 0.27377 | 30.9695 | 0.0022741 | 0.050022 | 0.052773 | 89.6711 | 53.8511 | 37.4692 | 20.7605 | 117.1186 | 0.010565 | 0.17067 | 1.0019 | 1.0004 | 97.5274 | 274.992 | 332.351 | 336.091 | 927.186 | 0 | 0 | 0
|  | 2490 | 78.7574 | 17.0891 | -6.8507 | 0.04074 | 4.6086 | 0.054129 | 1.1807 | 134.221 | 25.0573 | -0.011704 | 23.5816 | 23.8467 | -0.0002791 | -0.031572 | 0.27377 | 30.9695 | 0.0022052 | 0.048101 | 0.050899 | 89.9303 | 53.904 | 37.2862 | 20.7613 | 109.9442 | 0.010573 | 0.16972 | 1.0017 | 1.0004 | 97.5275 | 275.003 | 332.383 | 336.12 | 927.124 | 0 | 0 | 0
|  | 2495 | 81.7177 | 19.645 | -10.4574 | 0.036772 | 4.1597 | 0.062554 | 1.3403 | 134.6221 | 25.8083 | -0.015661 | 24.2836 | 24.5543 | -0.00038454 | -0.0435 | 0.27377 | 30.9695 | 0.0023002 | 0.049287 | 0.052722 | 90.1893 | 53.9568 | 37.0755 | 20.7603 | 116.6101 | 0.010689 | 0.16907 | 1.0023 | 1.0005 | 97.5289 | 274.999 | 332.318 | 336.023 | 927.129 | 0 | 0 | 0
|  | 2500 | 83.557 | 21.2221 | -9.4248 | 0.034805 | 3.9373 | 0.064581 | 1.4072 | 135.0353 | 25.9203 | -0.013307 | 24.3849 | 24.6511 | -0.00032803 | -0.037108 | 0.27377 | 30.9695 | 0.0022478 | 0.048977 | 0.053652 | 90.4552 | 54.0141 | 36.9174 | 20.7578 | 117.605 | 0.01044 | 0.16773 | 1.0021 | 1.0006 | 97.5296 | 274.981 | 332.263 | 335.89 | 927.159 | 0 | 0 | 0
|  | 2505 | 83.1583 | 21.4867 | -3.4859 | 0.034213 | 3.8702 | 0.065211 | 1.3514 | 135.4521 | 25.586 | -0.0049018 | 24.0664 | 24.3307 | -0.00011926 | -0.013491 | 0.27377 | 30.9695 | 0.0022311 | 0.046235 | 0.053014 | 90.7219 | 54.0727 | 36.7251 | 20.7576 | 114.5719 | 0.01049 | 0.16231 | 1.0016 | 1.001 | 97.5298 | 275.004 | 332.206 | 335.855 | 927.167 | 0 | 0 | 0
|  | 2510 | 80.174 | 19.209 | -7.1946 | 0.036896 | 4.1738 | 0.05526 | 1.3384 | 135.8604 | 25.647 | -0.010894 | 24.1174 | 24.3676 | -0.00026545 | -0.030029 | 0.27377 | 30.9695 | 0.0020389 | 0.049382 | 0.051797 | 90.9839 | 54.1277 | 36.5714 | 20.7624 | 115.0884 | 0.0096935 | 0.1701 | 1.0026 | 1.0014 | 97.5306 | 275.03 | 332.12 | 335.565 | 928.961 | 0 | 0 | 0
|  | 2515 | 78.014 | 18.8242 | -9.5288 | 0.036636 | 4.1443 | 0.058954 | 1.294 | 136.2559 | 25.0546 | -0.014665 | 23.5562 | 23.8045 | -0.0003491 | -0.039491 | 0.27377 | 30.9695 | 0.0021599 | 0.047408 | 0.050374 | 91.2394 | 54.1773 | 36.3602 | 20.7632 | 109.8137 | 0.010387 | 0.16791 | 1.0036 | 1.002 | 97.5277 | 275.028 | 332.06 | 335.561 | 927.157 | 0 | 0 | 0
|  | 2520 | 78.4706 | 23.2619 | -4.396 | 0.02982 | 3.3733 | 0.072436 | 1.6044 | 136.6471 | 25.3295 | -0.0054464 | 23.818 | 24.0695 | -0.00013109 | -0.014829 | 0.27377 | 30.9695 | 0.0021601 | 0.047844 | 0.050688 | 91.492 | 54.2251 | 36.2119 | 20.7641 | 112.2525 | 0.010291 | 0.16769 | 1.0032 | 1.0026 | 97.5272 | 275.052 | 332.107 | 335.614 | 927.004 | 0 | 0 | 0
|  | 2525 | 77.7856 | 19.2114 | -4.974 | 0.035793 | 4.0489 | 0.060237 | 1.3295 | 137.0378 | 25.4117 | -0.0073713 | 23.8981 | 24.152 | -0.00017803 | -0.020139 | 0.27377 | 30.9695 | 0.002156 | 0.047588 | 0.050277 | 91.7444 | 54.2724 | 36.0469 | 20.7661 | 112.9956 | 0.010246 | 0.16663 | 1.0039 | 1.0031 | 97.5288 | 275.074 | 332.146 | 335.675 | 926.978 | 0 | 0 | 0
|  | 2530 | 78.5019 | 16.6451 | -5.2535 | 0.041691 | 4.7162 | 0.057295 | 1.1574 | 137.4285 | 25.4178 | -0.0090659 | 23.9032 | 24.1593 | -0.00021903 | -0.024777 | 0.27377 | 30.9695 | 0.0023887 | 0.048254 | 0.050857 | 91.9973 | 54.3196 | 35.8537 | 20.7641 | 113.0467 | 0.011191 | 0.16832 | 1.0047 | 1.0036 | 97.5314 | 275.063 | 332.138 | 335.696 | 927.051 | 0 | 0 | 0
|  | 2535 | 75.4515 | 17.4162 | -11.1471 | 0.038297 | 4.3323 | 0.066629 | 1.2193 | 137.8134 | 24.4828 | -0.018349 | 23.0186 | 23.2661 | -0.0004269 | -0.048292 | 0.27377 | 30.9695 | 0.0025517 | 0.046694 | 0.049029 | 92.247 | 54.3643 | 35.6425 | 20.7639 | 104.8585 | 0.01225 | 0.1689 | 1.0063 | 1.0042 | 97.5316 | 275.037 | 332.061 | 335.632 | 927.132 | 0 | 0 | 0
|  | 2540 | 78.0069 | 24.1275 | -13.2869 | 0.028581 | 3.2331 | 0.08257 | 1.5739 | 138.197 | 24.9732 | -0.01599 | 23.4863 | 23.7485 | -0.00037975 | -0.042958 | 0.27377 | 30.9695 | 0.0023599 | 0.044982 | 0.050081 | 92.4948 | 54.4083 | 35.4786 | 20.7637 | 109.1321 | 0.011244 | 0.16192 | 1.0064 | 1.0046 | 97.5324 | 275.037 | 332.154 | 335.862 | 927.072 | 0 | 0 | 0
|  | 2545 | 77.3605 | 23.3858 | -9.5536 | 0.029243 | 3.308 | 0.076596 | 1.5198 | 138.5854 | 25.2074 | -0.01166 | 23.7022 | 23.9604 | -0.00027937 | -0.031603 | 0.27377 | 30.9695 | 0.0022399 | 0.044442 | 0.049603 | 92.744 | 54.454 | 35.344 | 20.7671 | 111.1684 | 0.010661 | 0.15941 | 1.0062 | 1.0049 | 97.5293 | 275.034 | 332.094 | 335.712 | 927.06 | 0 | 0 | 0
|  | 2550 | 78.1583 | 20.4417 | -13.6528 | 0.0338 | 3.8235 | 0.065792 | 1.4161 | 138.9742 | 25.7521 | -0.018873 | 24.2019 | 24.4507 | -0.00046146 | -0.052201 | 0.27377 | 30.9695 | 0.0022237 | 0.047864 | 0.050548 | 92.9943 | 54.4997 | 35.1801 | 20.7675 | 115.9649 | 0.010402 | 0.1657 | 1.0073 | 1.0051 | 97.531 | 275.011 | 331.923 | 335.335 | 927.13 | 0 | 0 | 0
|  | 2555 | 75.9671 | 18.7779 | -8.3922 | 0.035763 | 4.0455 | 0.066216 | 1.2599 | 139.3595 | 24.9868 | -0.012648 | 23.4813 | 23.7294 | -0.00030013 | -0.033951 | 0.27377 | 30.9695 | 0.0023681 | 0.045057 | 0.04899 | 93.2432 | 54.5439 | 35.0088 | 20.7677 | 109.1684 | 0.011273 | 0.16206 | 1.007 | 1.0056 | 97.5285 | 275.006 | 331.902 | 335.409 | 927.106 | 0 | 0 | 0
|  | 2560 | 77.796 | 18.855 | -3.7087 | 0.036474 | 4.126 | 0.062983 | 1.2579 | 139.744 | 25.6132 | -0.0055609 | 24.0745 | 24.3253 | -0.00013527 | -0.015302 | 0.27377 | 30.9695 | 0.0022972 | 0.04588 | 0.05008 | 93.4909 | 54.5875 | 34.8252 | 20.7682 | 114.7324 | 0.010747 | 0.16127 | 1.0063 | 1.0057 | 97.5304 | 275.016 | 331.965 | 335.423 | 927.11 | 0 | 0 | 0
|  | 2565 | 78.0007 | 21.3527 | -14.1513 | 0.032292 | 3.653 | 0.067926 | 1.4063 | 140.1334 | 25.611 | -0.018807 | 24.0616 | 24.2986 | -0.00045698 | -0.051694 | 0.27377 | 30.9695 | 0.0021935 | 0.045413 | 0.05008 | 93.7413 | 54.6329 | 34.6502 | 20.7682 | 114.661 | 0.010329 | 0.16008 | 1.008 | 1.0059 | 97.5312 | 275.014 | 331.816 | 335.084 | 928.152 | 0 | 0 | 0
|  | 2570 | 74.1373 | 21.7944 | -8.7635 | 0.030071 | 3.4017 | 0.076673 | 1.4003 | 140.5138 | 24.7583 | -0.011212 | 23.2649 | 23.5043 | -0.00026353 | -0.029811 | 0.27377 | 30.9695 | 0.0023056 | 0.042107 | 0.047527 | 93.9853 | 54.6746 | 34.4996 | 20.7714 | 107.1733 | 0.011102 | 0.15531 | 1.0072 | 1.0059 | 97.5302 | 274.987 | 331.88 | 335.295 | 927.553 | 0 | 0 | 0
|  | 2575 | 72.3846 | 18.8989 | -8.8659 | 0.033858 | 3.8301 | 0.064534 | 1.2781 | 140.8801 | 24.5817 | -0.01287 | 23.0929 | 23.3245 | -0.00030018 | -0.033957 | 0.27377 | 30.9695 | 0.002185 | 0.043274 | 0.046706 | 94.2209 | 54.7107 | 34.3417 | 20.7732 | 105.6219 | 0.010664 | 0.15924 | 1.0074 | 1.006 | 97.531 | 275.007 | 331.793 | 335.121 | 927.004 | 0 | 0 | 0
|  | 2580 | 76.3723 | 18.0718 | -12.0066 | 0.037358 | 4.226 | 0.062757 | 1.1683 | 141.252 | 25.5185 | -0.01852 | 23.9735 | 24.2194 | -0.00044855 | -0.05074 | 0.27377 | 30.9695 | 0.0023445 | 0.043644 | 0.048989 | 94.4601 | 54.7488 | 34.1618 | 20.7714 | 113.8285 | 0.010973 | 0.15594 | 1.0079 | 1.0058 | 97.5344 | 275.014 | 331.799 | 335.202 | 926.694 | 0 | 0 | 0
|  | 2585 | 74.3932 | 20.7383 | -5.7144 | 0.031711 | 3.5872 | 0.07095 | 1.3951 | 141.6289 | 25.5857 | -0.0074648 | 24.0341 | 24.2756 | -0.00018121 | -0.020499 | 0.27377 | 30.9695 | 0.0022499 | 0.044239 | 0.047969 | 94.7025 | 54.7887 | 33.9793 | 20.7755 | 114.4166 | 0.010566 | 0.15717 | 1.0067 | 1.0058 | 97.5363 | 275.014 | 331.764 | 335.098 | 927.028 | 0 | 0 | 0
|  | 2590 | 73.0039 | 22.1791 | -11.1011 | 0.029097 | 3.2916 | 0.082711 | 1.4769 | 141.9974 | 24.9839 | -0.013635 | 23.4584 | 23.6893 | -0.00032301 | -0.03654 | 0.27377 | 30.9695 | 0.0024067 | 0.042973 | 0.047085 | 94.9401 | 54.8252 | 33.8415 | 20.7746 | 109.0494 | 0.011434 | 0.15658 | 1.0077 | 1.0062 | 97.5325 | 275.013 | 331.619 | 334.883 | 928.246 | 0 | 0 | 0
|  | 2595 | 72.7131 | 20.4433 | -9.0754 | 0.031442 | 3.5568 | 0.083793 | 1.3366 | 142.3617 | 25.0668 | -0.011998 | 23.542 | 23.7826 | -0.00028535 | -0.03228 | 0.27377 | 30.9695 | 0.0026346 | 0.042025 | 0.046874 | 95.175 | 54.86 | 33.682 | 20.7759 | 109.8014 | 0.012341 | 0.15372 | 1.0079 | 1.0066 | 97.5315 | 275.041 | 331.699 | 335.088 | 927.052 | 0 | 0 | 0
|  | 2600 | 74.376 | 20.6842 | -1.1582 | 0.031787 | 3.5958 | 0.085844 | 1.3086 | 142.7294 | 25.5415 | -0.0015201 | 23.9804 | 24.2204 | -3.6816e-05 | -0.0041647 | 0.27377 | 30.9695 | 0.0027287 | 0.041596 | 0.047748 | 95.4116 | 54.8959 | 33.5297 | 20.776 | 113.9638 | 0.01252 | 0.15056 | 1.0069 | 1.0068 | 97.5315 | 275.041 | 331.597 | 334.915 | 927.015 | 0 | 0 | 0
|  | 2605 | 70.4437 | 24.3569 | -16.176 | 0.025567 | 2.8921 | 0.099579 | 1.5977 | 143.0915 | 24.8528 | -0.017555 | 23.3289 | 23.5587 | -0.00041357 | -0.046783 | 0.27377 | 30.9695 | 0.0025459 | 0.040848 | 0.04543 | 95.6445 | 54.9295 | 33.3718 | 20.7797 | 107.8784 | 0.012066 | 0.15155 | 1.0091 | 1.0071 | 97.532 | 275.05 | 331.526 | 334.792 | 927.001 | 0 | 0 | 0
|  | 2610 | 73.3976 | 26.4796 | -15.4829 | 0.024503 | 2.7719 | 0.10784 | 1.7252 | 143.4511 | 25.4668 | -0.015718 | 23.9034 | 24.1363 | -0.00037938 | -0.042916 | 0.27377 | 30.9695 | 0.0026424 | 0.042274 | 0.047286 | 95.8763 | 54.9621 | 33.2673 | 20.7771 | 113.2658 | 0.012202 | 0.15263 | 1.0093 | 1.0075 | 97.532 | 275.048 | 331.501 | 334.731 | 927.097 | 0 | 0 | 0
|  | 2615 | 73.3163 | 19.9912 | -10.6221 | 0.03242 | 3.6674 | 0.085099 | 1.2709 | 143.8178 | 25.3635 | -0.014326 | 23.7995 | 24.0382 | -0.00034437 | -0.038956 | 0.27377 | 30.9695 | 0.0027589 | 0.041203 | 0.047126 | 96.1123 | 54.9973 | 33.1161 | 20.777 | 112.3158 | 0.012721 | 0.15029 | 1.0096 | 1.0079 | 97.5335 | 275.052 | 331.404 | 334.728 | 927.091 | 0 | 0 | 0
|  | 2620 | 73.0356 | 21.1973 | -11.7651 | 0.030458 | 3.4455 | 0.086338 | 1.2984 | 144.1837 | 25.1765 | -0.015027 | 23.6188 | 23.8468 | -0.00035834 | -0.040537 | 0.27377 | 30.9695 | 0.0026297 | 0.039546 | 0.046671 | 96.3468 | 55.032 | 32.9541 | 20.7774 | 110.6413 | 0.012274 | 0.14676 | 1.01 | 1.0082 | 97.5343 | 275.043 | 331.331 | 334.529 | 927.137 | 0 | 0 | 0
|  | 2625 | 72.6692 | 21.3723 | -8.6927 | 0.030057 | 3.4002 | 0.081544 | 1.3088 | 144.548 | 25.0901 | -0.010992 | 23.5391 | 23.7699 | -0.00026128 | -0.029557 | 0.27377 | 30.9695 | 0.002451 | 0.039338 | 0.046371 | 96.5794 | 55.0659 | 32.8118 | 20.7779 | 109.89 | 0.011574 | 0.14657 | 1.0097 | 1.0084 | 97.5333 | 275.03 | 331.35 | 334.599 | 927.085 | 0 | 0 | 0
|  | 2630 | 70.9088 | 26.8208 | -14.3125 | 0.023371 | 2.6438 | 0.11113 | 1.6396 | 144.9069 | 25.0817 | -0.014082 | 23.5261 | 23.7529 | -0.0003345 | -0.037839 | 0.27377 | 30.9695 | 0.0025973 | 0.038319 | 0.04532 | 96.8087 | 55.0977 | 32.6599 | 20.7816 | 109.7922 | 0.012181 | 0.14393 | 1.0101 | 1.0085 | 97.5334 | 275.023 | 331.277 | 334.471 | 927.144 | 0 | 0 | 0
|  | 2635 | 71.0397 | 23.9621 | -14.1652 | 0.026208 | 2.9647 | 0.097355 | 1.4464 | 145.2618 | 25.2969 | -0.015494 | 23.7272 | 23.9598 | -0.00037124 | -0.041995 | 0.27377 | 30.9695 | 0.0025514 | 0.037906 | 0.045312 | 97.0353 | 55.1278 | 32.5658 | 20.7831 | 111.681 | 0.011902 | 0.142 | 1.0102 | 1.0084 | 97.5351 | 275.003 | 331.268 | 334.515 | 927.113 | 0 | 0 | 0
|  | 2640 | 69.2634 | 16.081 | -13.4936 | 0.038075 | 4.3072 | 0.077138 | 1.0136 | 145.6126 | 25.3122 | -0.021444 | 23.7345 | 23.9588 | -0.00051377 | -0.058119 | 0.27377 | 30.9695 | 0.002937 | 0.038592 | 0.044605 | 97.26 | 55.1563 | 32.3886 | 20.7857 | 111.7826 | 0.013471 | 0.14372 | 1.0107 | 1.0082 | 97.5388 | 275.006 | 331.168 | 334.298 | 927.154 | 0 | 0 | 0
|  | 2645 | 69.6626 | 24.9631 | -16.6478 | 0.024669 | 2.7906 | 0.11896 | 1.5249 | 145.9599 | 25.2522 | -0.017186 | 23.674 | 23.8969 | -0.00041068 | -0.046458 | 0.27377 | 30.9695 | 0.0029346 | 0.037618 | 0.044672 | 97.4832 | 55.1833 | 32.2141 | 20.7851 | 111.2333 | 0.01349 | 0.14142 | 1.0103 | 1.0083 | 97.5315 | 275.013 | 331.11 | 334.227 | 927.089 | 0 | 0 | 0
|  | 2650 | 65.6018 | 25.8707 | -6.9824 | 0.022416 | 2.5358 | 0.16609 | 1.557 | 146.298 | 24.9159 | -0.0066423 | 23.3497 | 23.5638 | -0.00015652 | -0.017706 | 0.27377 | 30.9695 | 0.0037231 | 0.034902 | 0.042371 | 97.7008 | 55.2068 | 32.1305 | 20.7913 | 108.2486 | 0.016924 | 0.13557 | 1.0094 | 1.0087 | 97.532 | 275.025 | 330.982 | 334.017 | 927.155 | 0 | 0 | 0
|  | 2655 | 64.9074 | 21.3682 | -5.9157 | 0.026852 | 3.0376 | 0.15283 | 1.3599 | 146.6243 | 25.4842 | -0.0065984 | 23.8661 | 24.0738 | -0.00015885 | -0.017969 | 0.27377 | 30.9695 | 0.0041038 | 0.036515 | 0.042391 | 97.9128 | 55.2257 | 31.9813 | 20.7946 | 113.166 | 0.018124 | 0.13768 | 1.0095 | 1.0087 | 97.5294 | 275.064 | 330.758 | 333.637 | 927.064 | 0 | 0 | 0
|  | 2660 | 65.7209 | 26.5369 | -7.5842 | 0.021893 | 2.4766 | 0.15746 | 1.6609 | 146.9509 | 25.6379 | -0.0068593 | 24.0006 | 24.207 | -0.00016604 | -0.018783 | 0.27377 | 30.9695 | 0.0034473 | 0.036362 | 0.04255 | 98.1251 | 55.2447 | 31.8715 | 20.795 | 114.4902 | 0.015377 | 0.13672 | 1.0096 | 1.0088 | 97.5317 | 275.071 | 330.628 | 333.471 | 927.071 | 0 | 0 | 0
|  | 2665 | 65.6025 | 22.4203 | -16.0791 | 0.025866 | 2.926 | 0.11726 | 1.3797 | 147.2792 | 25.8699 | -0.01702 | 24.2172 | 24.4363 | -0.0004159 | -0.047048 | 0.27377 | 30.9695 | 0.0030331 | 0.035687 | 0.042222 | 98.337 | 55.2642 | 31.7527 | 20.7975 | 116.5694 | 0.013597 | 0.13417 | 1.0108 | 1.0088 | 97.5328 | 275.083 | 330.62 | 333.61 | 927.077 | 0 | 0 | 0
|  | 2670 | 64.4102 | 20.3951 | -14.5579 | 0.027918 | 3.1581 | 0.11023 | 1.152 | 147.6042 | 25.1549 | -0.017107 | 23.5426 | 23.7582 | -0.00040643 | -0.045976 | 0.27377 | 30.9695 | 0.0030774 | 0.032161 | 0.041057 | 98.5452 | 55.2825 | 31.6156 | 20.7975 | 110.1897 | 0.014123 | 0.12752 | 1.0108 | 1.0088 | 97.5327 | 275.097 | 330.546 | 333.573 | 927.155 | 0 | 0 | 0
|  | 2675 | 60.6143 | 29.4573 | -20.9523 | 0.01819 | 2.0577 | 0.21855 | 1.7922 | 147.9168 | 25.0975 | -0.016096 | 23.4774 | 23.6783 | -0.00038112 | -0.043113 | 0.27377 | 30.9695 | 0.0039755 | 0.032601 | 0.039421 | 98.7464 | 55.296 | 31.4867 | 20.803 | 109.6339 | 0.017852 | 0.12887 | 1.0108 | 1.0089 | 97.5335 | 275.112 | 330.385 | 333.212 | 927.093 | 0 | 0 | 0
|  | 2680 | 60.1849 | 25.0021 | -12.8719 | 0.02128 | 2.4072 | 0.18759 | 1.489 | 148.2188 | 25.1491 | -0.01155 | 23.5211 | 23.7148 | -0.00027391 | -0.030985 | 0.27377 | 30.9695 | 0.0039917 | 0.031685 | 0.039057 | 98.9426 | 55.3055 | 31.4182 | 20.8046 | 110.0635 | 0.017886 | 0.1263 | 1.0104 | 1.0091 | 97.5356 | 275.116 | 330.32 | 333.04 | 927.01 | 0 | 0 | 0
|  | 2685 | 62.671 | 16.6983 | -5.717 | 0.033178 | 3.7531 | 0.12603 | 0.93648 | 148.5259 | 25.9433 | -0.0077628 | 24.2471 | 24.434 | -0.00018968 | -0.021457 | 0.27377 | 30.9695 | 0.0041815 | 0.03107 | 0.040387 | 99.1412 | 55.3169 | 31.2645 | 20.8043 | 117.0443 | 0.018139 | 0.1222 | 1.01 | 1.0091 | 97.5366 | 275.124 | 330.091 | 332.636 | 927.005 | 0 | 0 | 0
|  | 2690 | 58.1931 | 25.385 | -11.0025 | 0.020265 | 2.2924 | 0.17393 | 1.5183 | 148.8281 | 24.1844 | -0.0098074 | 22.58 | 22.7345 | -0.00022297 | -0.025222 | 0.27377 | 30.9695 | 0.0035248 | 0.030768 | 0.037652 | 99.3363 | 55.3264 | 31.1147 | 20.8043 | 101.6072 | 0.016544 | 0.12711 | 1.0104 | 1.0093 | 97.5326 | 275.152 | 329.752 | 332.009 | 927.039 | 0 | 0 | 0
|  | 2695 | 62.9181 | 28.6904 | -18.0077 | 0.019386 | 2.193 | 0.15565 | 1.7225 | 149.1309 | 25.2882 | -0.014686 | 23.6048 | 23.7708 | -0.0003491 | -0.039491 | 0.27377 | 30.9695 | 0.0030174 | 0.033393 | 0.040412 | 99.5315 | 55.3361 | 31.0498 | 20.8005 | 111.0664 | 0.013811 | 0.13029 | 1.0112 | 1.0095 | 97.5343 | 275.16 | 329.671 | 331.99 | 927.472 | 0 | 0 | 0
|  | 2700 | 65.2248 | 26.8165 | -7.1927 | 0.021501 | 2.4323 | 0.14559 | 1.491 | 149.4512 | 26.1133 | -0.0062966 | 24.3793 | 24.5611 | -0.00015465 | -0.017494 | 0.27377 | 30.9695 | 0.0031303 | 0.032058 | 0.041507 | 99.7363 | 55.3523 | 30.9164 | 20.8013 | 118.4532 | 0.013869 | 0.12418 | 1.0103 | 1.0096 | 97.5355 | 275.185 | 329.731 | 332.19 | 927.052 | 0 | 0 | 0
|  | 2705 | 61.8735 | 31.8456 | -11.9812 | 0.017175 | 1.9429 | 0.21336 | 1.7241 | 149.769 | 25.6929 | -0.008523 | 23.9742 | 24.1442 | -0.00020578 | -0.023278 | 0.27377 | 30.9695 | 0.0036645 | 0.029612 | 0.03953 | 99.9389 | 55.3675 | 30.8409 | 20.8059 | 114.6095 | 0.016221 | 0.11923 | 1.0108 | 1.0098 | 97.5339 | 275.19 | 329.557 | 331.895 | 927.06 | 0 | 0 | 0
|  | 2710 | 62.4617 | 25.0166 | -17.9453 | 0.022072 | 2.4968 | 0.17687 | 1.309 | 150.0798 | 26.0926 | -0.016158 | 24.3399 | 24.513 | -0.00039609 | -0.044806 | 0.27377 | 30.9695 | 0.0039039 | 0.028892 | 0.039835 | 100.1373 | 55.38 | 30.7341 | 20.807 | 118.1678 | 0.016944 | 0.11626 | 1.0118 | 1.0099 | 97.5342 | 275.161 | 329.459 | 331.803 | 927.089 | 0 | 0 | 0
|  | 2715 | 59.7956 | 20.3686 | -9.9945 | 0.025951 | 2.9357 | 0.15233 | 1.1352 | 150.3854 | 25.6008 | -0.010799 | 23.8625 | 24.0181 | -0.00025937 | -0.029341 | 0.27377 | 30.9695 | 0.0039531 | 0.029459 | 0.038495 | 100.3331 | 55.3906 | 30.6217 | 20.8091 | 113.6666 | 0.01744 | 0.11911 | 1.0114 | 1.0102 | 97.5344 | 275.154 | 329.202 | 331.349 | 927.142 | 0 | 0 | 0
|  | 2720 | 58.9435 | 26.6181 | -18.4692 | 0.019575 | 2.2144 | 0.23833 | 1.4214 | 150.6823 | 25.5428 | -0.015092 | 23.7963 | 23.9552 | -0.00036154 | -0.040899 | 0.27377 | 30.9695 | 0.0046653 | 0.027824 | 0.038066 | 100.5245 | 55.3979 | 30.4873 | 20.8103 | 113.0947 | 0.020359 | 0.11507 | 1.012 | 1.0103 | 97.5325 | 275.123 | 329.035 | 331.232 | 927.148 | 0 | 0 | 0
|  | 2725 | 58.0114 | 35.2413 | -25.6243 | 0.014552 | 1.6461 | 0.28835 | 1.9101 | 150.9747 | 25.4086 | -0.015648 | 23.6684 | 23.8291 | -0.00037288 | -0.042181 | 0.27377 | 30.9695 | 0.004196 | 0.027795 | 0.037372 | 100.7131 | 55.4036 | 30.4235 | 20.8121 | 111.896 | 0.018549 | 0.11538 | 1.0121 | 1.0103 | 97.535 | 275.099 | 328.994 | 331.228 | 927.11 | 0 | 0 | 0
|  | 2730 | 58.4507 | 20.0151 | -5.9686 | 0.025816 | 2.9203 | 0.16157 | 1.1102 | 151.2658 | 25.805 | -0.0063702 | 24.0257 | 24.1882 | -0.00015408 | -0.01743 | 0.27377 | 30.9695 | 0.004171 | 0.02866 | 0.037732 | 100.9009 | 55.4087 | 30.323 | 20.8128 | 115.3569 | 0.018187 | 0.11647 | 1.0111 | 1.0104 | 97.5341 | 275.098 | 328.831 | 331.055 | 927.663 | 0 | 0 | 0
|  | 2735 | 56.9818 | 21.3632 | -14.1238 | 0.023579 | 2.6673 | 0.1701 | 1.1453 | 151.5544 | 25.1318 | -0.014135 | 23.398 | 23.5604 | -0.00033302 | -0.037672 | 0.27377 | 30.9695 | 0.0040109 | 0.027005 | 0.036621 | 101.0868 | 55.4129 | 30.1807 | 20.8133 | 109.4127 | 0.017976 | 0.1141 | 1.012 | 1.0104 | 97.5354 | 275.073 | 328.818 | 331.1 | 927.677 | 0 | 0 | 0
|  | 2740 | 56.7736 | 29.1632 | -15.2481 | 0.017209 | 1.9468 | 0.22738 | 1.6093 | 151.8388 | 25.4268 | -0.011013 | 23.6661 | 23.8277 | -0.00026241 | -0.029684 | 0.27377 | 30.9695 | 0.003913 | 0.027694 | 0.036575 | 101.2698 | 55.4156 | 30.0936 | 20.815 | 111.9654 | 0.017386 | 0.11506 | 1.0118 | 1.0105 | 97.5348 | 275.063 | 328.727 | 330.971 | 927.632 | 0 | 0 | 0
|  | 2745 | 57.8179 | 33.0025 | -18.2189 | 0.015487 | 1.7519 | 0.26198 | 1.7441 | 152.1253 | 25.7604 | -0.011689 | 23.9697 | 24.1376 | -0.00028216 | -0.031918 | 0.27377 | 30.9695 | 0.0040572 | 0.027011 | 0.037095 | 101.4539 | 55.419 | 30.003 | 20.8148 | 114.8893 | 0.017759 | 0.11239 | 1.012 | 1.0106 | 97.5338 | 275.056 | 328.632 | 330.934 | 927.08 | 0 | 0 | 0
|  | 2750 | 57.089 | 30.2481 | -26.0802 | 0.016684 | 1.8874 | 0.21629 | 1.6643 | 152.4126 | 25.5062 | -0.018231 | 23.7134 | 23.8679 | -0.00043513 | -0.049223 | 0.27377 | 30.9695 | 0.0036086 | 0.027767 | 0.036638 | 101.6383 | 55.4227 | 29.934 | 20.8152 | 112.539 | 0.016103 | 0.11503 | 1.0128 | 1.0107 | 97.5354 | 275.047 | 328.358 | 330.498 | 927.112 | 0 | 0 | 0
|  | 2755 | 56.0369 | 23.8424 | -19.7753 | 0.020777 | 2.3503 | 0.1777 | 1.325 | 152.6954 | 25.2543 | -0.017404 | 23.4651 | 23.6069 | -0.00041086 | -0.046478 | 0.27377 | 30.9695 | 0.0036919 | 0.027528 | 0.036064 | 101.82 | 55.4248 | 29.8329 | 20.8159 | 110.2607 | 0.01659 | 0.11512 | 1.0128 | 1.0108 | 97.5328 | 275.062 | 328.161 | 330.145 | 927.12 | 0 | 0 | 0
|  | 2760 | 56.4187 | 27.0185 | -16.3842 | 0.018459 | 2.0882 | 0.18922 | 1.523 | 152.9765 | 25.4234 | -0.012725 | 23.6178 | 23.7682 | -0.00030244 | -0.034213 | 0.27377 | 30.9695 | 0.0034928 | 0.028113 | 0.036281 | 102.0009 | 55.4263 | 29.734 | 20.816 | 111.7219 | 0.015679 | 0.11616 | 1.012 | 1.0106 | 97.5331 | 275.084 | 328.1 | 330.189 | 927.092 | 0 | 0 | 0
|  | 2765 | 57.1851 | 32.5444 | -19.9709 | 0.015533 | 1.7571 | 0.25691 | 1.7524 | 153.2605 | 25.8747 | -0.012818 | 24.0386 | 24.2018 | -0.00031021 | -0.035092 | 0.27377 | 30.9695 | 0.0039906 | 0.02722 | 0.036758 | 102.1835 | 55.4288 | 29.6495 | 20.8166 | 115.7307 | 0.017421 | 0.11262 | 1.0115 | 1.0101 | 97.5349 | 275.049 | 328.121 | 330.349 | 927.065 | 0 | 0 | 0
|  | 2770 | 56.155 | 32.4878 | -32.8155 | 0.01528 | 1.7285 | 0.26134 | 1.6777 | 153.5439 | 25.639 | -0.020911 | 23.8156 | 23.9784 | -0.00050142 | -0.056721 | 0.27377 | 30.9695 | 0.0039932 | 0.025634 | 0.035961 | 102.3653 | 55.431 | 29.5741 | 20.8182 | 113.613 | 0.017578 | 0.10918 | 1.012 | 1.0096 | 97.5358 | 275.072 | 328.065 | 330.307 | 927.175 | 0 | 0 | 0
|  | 2775 | 55.1736 | 20.6802 | -19.0616 | 0.023585 | 2.6679 | 0.16778 | 1.14 | 153.8222 | 25.513 | -0.018857 | 23.6871 | 23.841 | -0.00044956 | -0.050855 | 0.27377 | 30.9695 | 0.003957 | 0.026886 | 0.035604 | 102.5442 | 55.4314 | 29.4859 | 20.8189 | 112.4446 | 0.017511 | 0.11274 | 1.0109 | 1.0088 | 97.5345 | 275.065 | 327.906 | 330.036 | 927.736 | 0 | 0 | 0
|  | 2780 | 57.7664 | 16.5868 | -13.3394 | 0.030787 | 3.4827 | 0.13352 | 0.88098 | 154.1045 | 26.5997 | -0.016512 | 24.698 | 24.871 | -0.00041068 | -0.046457 | 0.27377 | 30.9695 | 0.0041107 | 0.027123 | 0.037109 | 102.726 | 55.4333 | 29.342 | 20.8189 | 122.2374 | 0.017453 | 0.11049 | 1.0098 | 1.0079 | 97.5331 | 275.061 | 327.933 | 330.229 | 927.134 | 0 | 0 | 0
|  | 2785 | 54.3288 | 36.9357 | -33.139 | 0.013003 | 1.4709 | 0.3023 | 1.9651 | 154.3848 | 25.1799 | -0.0183 | 23.3752 | 23.5461 | -0.0004309 | -0.048744 | 0.27377 | 30.9695 | 0.0039308 | 0.025552 | 0.034933 | 102.9061 | 55.4344 | 29.2081 | 20.8196 | 109.5153 | 0.017615 | 0.11017 | 1.0089 | 1.0068 | 97.5313 | 275.051 | 327.87 | 330.267 | 927.121 | 0 | 0 | 0
|  | 2790 | 54.3812 | 0 | -78.5916 | 0.0059268 | 0.67045 | 0.62783 | 4.2658 | 154.6565 | 25.2727 | -0.019717 | 23.4573 | 23.6241 | -0.0004658 | -0.052692 | 0.27377 | 30.9695 | 0.003721 | 0.025283 | 0.034838 | 103.0805 | 55.4325 | 29.1988 | 20.8204 | 110.3047 | 0.016698 | 0.10922 | 1.008 | 1.0057 | 97.5324 | 275.05 | 327.812 | 330.143 | 927.511 | 0 | 0 | 0
|  | 2795 | 53.9996 | 21.1265 | -24.7218 | 0.022595 | 2.556 | 0.16372 | 1.1027 | 154.9275 | 25.3646 | -0.023561 | 23.541 | 23.708 | -0.00055859 | -0.063189 | 0.27377 | 30.9695 | 0.0036993 | 0.024916 | 0.034568 | 103.254 | 55.4302 | 29.1204 | 20.8218 | 111.1009 | 0.016554 | 0.10803 | 1.0078 | 1.0051 | 97.5345 | 275.012 | 327.79 | 330.116 | 927.114 | 0 | 0 | 0
|  | 2800 | 53.7556 | 28.8191 | -22.7465 | 0.016489 | 1.8653 | 0.23936 | 1.5133 | 155.1969 | 25.4026 | -0.015799 | 23.5724 | 23.74 | -0.00037507 | -0.042429 | 0.27377 | 30.9695 | 0.0039468 | 0.024953 | 0.034539 | 103.4268 | 55.4275 | 28.996 | 20.8221 | 111.4157 | 0.017539 | 0.10803 | 1.0063 | 1.0045 | 97.5362 | 274.991 | 327.737 | 330.067 | 927.109 | 0 | 0 | 0
|  | 2805 | 55.5159 | 19.2235 | -17.847 | 0.025529 | 2.8879 | 0.15496 | 1.0004 | 155.4701 | 25.8235 | -0.01888 | 23.9601 | 24.1323 | -0.00045562 | -0.051541 | 0.27377 | 30.9695 | 0.003956 | 0.025541 | 0.035587 | 103.6021 | 55.426 | 28.9414 | 20.8205 | 115.1248 | 0.017314 | 0.10847 | 1.006 | 1.0038 | 97.5347 | 274.985 | 327.698 | 330.052 | 927.137 | 0 | 0 | 0
|  | 2810 | 54.3935 | 20.9155 | -18.5833 | 0.02299 | 2.6006 | 0.16876 | 1.111 | 155.7448 | 25.4185 | -0.017989 | 23.5816 | 23.7495 | -0.00042722 | -0.048328 | 0.27377 | 30.9695 | 0.0038797 | 0.025543 | 0.034948 | 103.7784 | 55.4252 | 28.7564 | 20.8207 | 111.529 | 0.017256 | 0.10952 | 1.0053 | 1.0033 | 97.535 | 274.947 | 327.66 | 329.993 | 927.111 | 0 | 0 | 0
|  | 2815 | 54.3316 | 0 | 0 | -0.0015991 | -0.18089 | 0 | 0 | 156.0167 | 25.4587 | -0.019917 | 23.6154 | 23.7859 | -0.00047375 | -0.053592 | 0.27377 | 30.9695 | 0.0037779 | 0.026247 | 0.034981 | 103.9533 | 55.4233 | 28.7354 | 20.8208 | 111.8657 | 0.016817 | 0.11123 | 1.0058 | 1.0035 | 97.5349 | 274.973 | 327.611 | 329.976 | 928.812 | 0 | 0 | 0
|  | 2820 | 55.2459 | 37.8593 | -17.6102 | 0.0129 | 1.4592 | 0.32723 | 1.8035 | 156.2906 | 25.6138 | -0.009502 | 23.7487 | 23.9073 | -0.00022717 | -0.025698 | 0.27377 | 30.9695 | 0.0042211 | 0.023265 | 0.035199 | 104.1287 | 55.4222 | 28.727 | 20.8208 | 113.1823 | 0.018514 | 0.10316 | 1.0049 | 1.0038 | 97.5334 | 274.948 | 327.465 | 329.652 | 927.186 | 0 | 0 | 0
|  | 2825 | 53.9935 | 21.6847 | -8.442 | 0.022011 | 2.4899 | 0.21874 | 0.96959 | 156.5637 | 25.7464 | -0.0077406 | 23.8564 | 24.0054 | -0.00018582 | -0.02102 | 0.27377 | 30.9695 | 0.0048147 | 0.021342 | 0.034464 | 104.3029 | 55.4208 | 28.6101 | 20.824 | 114.284 | 0.02081 | 0.097936 | 1.0049 | 1.0041 | 97.5342 | 274.951 | 327.257 | 329.301 | 927.159 | 0 | 0 | 0
|  | 2830 | 51.9307 | 32.5793 | -28.6623 | 0.014091 | 1.594 | 0.33471 | 1.4936 | 156.8285 | 25.6367 | -0.016921 | 23.7327 | 23.8684 | -0.00040387 | -0.045687 | 0.27377 | 30.9695 | 0.0047163 | 0.021046 | 0.033263 | 104.4722 | 55.4164 | 28.5278 | 20.8277 | 113.2074 | 0.020496 | 0.097409 | 1.0063 | 1.0044 | 97.5366 | 274.972 | 326.953 | 328.822 | 927.153 | 0 | 0 | 0
|  | 2835 | 48.7423 | 32.2694 | -26.6034 | 0.013353 | 1.5105 | 0.33535 | 1.532 | 157.0802 | 24.9369 | -0.015306 | 23.0771 | 23.2079 | -0.00035523 | -0.040184 | 0.27377 | 30.9695 | 0.0044777 | 0.020456 | 0.031351 | 104.6337 | 55.4075 | 28.4623 | 20.8314 | 107.0752 | 0.02004 | 0.097368 | 1.0065 | 1.0048 | 97.5369 | 274.972 | 326.843 | 328.695 | 927.122 | 0 | 0 | 0
|  | 2840 | 49.9666 | 30.8406 | -17.7897 | 0.014322 | 1.6202 | 0.32794 | 1.5246 | 157.327 | 25.9198 | -0.010564 | 23.9771 | 24.1185 | -0.00025479 | -0.028822 | 0.27377 | 30.9695 | 0.0046968 | 0.021836 | 0.032314 | 104.7929 | 55.3968 | 28.3907 | 20.8323 | 115.6356 | 0.02021 | 0.098825 | 1.0064 | 1.0052 | 97.5293 | 274.973 | 326.712 | 328.639 | 927.141 | 0 | 0 | 0
|  | 2845 | 50.8266 | 23.0481 | -12.2114 | 0.019494 | 2.2052 | 0.24887 | 1.1088 | 157.5789 | 25.9252 | -0.0098695 | 23.9775 | 24.1199 | -0.00023805 | -0.026929 | 0.27377 | 30.9695 | 0.0048516 | 0.021615 | 0.032806 | 104.9557 | 55.388 | 28.3146 | 20.8306 | 115.662 | 0.020824 | 0.098253 | 1.0067 | 1.0056 | 97.5304 | 274.998 | 326.648 | 328.589 | 927.146 | 0 | 0 | 0
|  | 2850 | 50.3821 | 20.7852 | -17.6496 | 0.021428 | 2.4239 | 0.22192 | 0.96823 | 157.832 | 25.601 | -0.015876 | 23.6759 | 23.8213 | -0.00037819 | -0.042782 | 0.27377 | 30.9695 | 0.0047553 | 0.020747 | 0.032395 | 105.1187 | 55.3796 | 28.2052 | 20.8307 | 112.7792 | 0.02068 | 0.096716 | 1.0076 | 1.0057 | 97.533 | 274.999 | 326.625 | 328.63 | 927.129 | 0 | 0 | 0
|  | 2855 | 50.6197 | 0 | 0 | -0.0051392 | -0.58136 | 0 | 0 | 158.0845 | 25.5517 | -0.019222 | 23.6221 | 23.7631 | -0.00045678 | -0.051672 | 0.27377 | 30.9695 | 0.0046195 | 0.020187 | 0.032385 | 105.2806 | 55.3711 | 28.1478 | 20.8305 | 112.3062 | 0.020167 | 0.095378 | 1.0082 | 1.006 | 97.5355 | 274.985 | 326.512 | 328.46 | 927.104 | 0 | 0 | 0

## jasan50_1_red
Exported data | Column2 | Column3 | Column4 | Column5 | Column6 | Column7 | Column8 | Column9 | Column10 | Column11 | Column12 | Column13 | Column14 | Column15 | Column16 | Column17 | Column18 | Column19 | Column20 | Column21 | Column22 | Column23 | Column24 | Column25 | Column26 | Column27 | Column28 | Column29 | Column30 | Column31 | Column32 | Column33 | Column34 | Column35 | Column36 | Column37 | Column38 | Column39
Parameter | Value | Time (s) | HRR (kW/mｲ) | EHC (MJ/kg) | SEA (mｲ/kg) | MLR (g/s) | Specific MLR (g/sｷmｲ) | COY (kg/kg) | CO2Y (kg/kg) | THR (MJ/mｲ) | MFR (g/s) | k (1/m) | V stack (l/s) | V smoke (l/s) | SPR (mｲ/s) | RSR ((mｲ/s)/mｲ) | TSP (mｲ) | TSR (mｲ/mｲ) | COP (g/s) | CO2P (g/s) | O2C (g/s) | TOC (g) | ARHE(kW/mｲ) | Specimen mass (g) | Oxygen (%) | DPT (Pa) | CO (%) | CO2 (%) | PDM (-) | PDC (-) | APT (kPa) | Cold Trap TC (K) | Stack TC (K) | Smoke TC (K) | Cone Heater TC (K) | Soot MFM (g/s) | Spare TC (K) | HFM (kW/mｲ)
Peaks |  | 0 | 0.84445 | 0 | 0 | -0.094026 | -10.6365 | 0 | 0 | 0 | 26.0393 | 0.010137 | 23.858 | 24.0365 | 0.00024367 | 0.027564 | 0 | 0 | -8.1742e-06 | 0.00080819 | 0.00063604 | 0 | 0 | 209.3 | 20.9351 | 115.5924 | 0.00057369 | 0.072045 | 0.99636 | 0.99751 | 97.9608 | 276.205 | 323.597 | 326.017 | 1022.484 | 0 | 0 | 0
peak HRR (kW/mｲ) | 173.4199 | 5 | -1.4954 | -0.23117 | 2.7016 | 0.057184 | 6.4688 | -4.7767e-05 | 0.10096 | 0.0021111 | 25.2637 | 0.0066054 | 23.1734 | 23.3883 | 0.00015449 | 0.017476 | 0.00099539 | 0.1126 | -2.7315e-06 | 0.0057735 | 0.00012964 | 0.0019142 | 0.42223 | 209.2898 | 20.9369 | 108.9311 | 0.00059497 | 0.085041 | 0.99699 | 0.99773 | 97.9623 | 276.217 | 323.96 | 326.964 | 1021.348 | 0 | 0 | 0
peak EHC (MJ/kg) | 13.7307 | 10 | 3.2521 | 0.80089 | 5.8013 | 0.035896 | 4.0606 | 0.00010876 | 0.16484 | 0.010241 | 25.7443 | 0.0087033 | 23.6603 | 23.9268 | 0.00020824 | 0.023557 | 0.0019022 | 0.21518 | 3.9038e-06 | 0.0059171 | 0.0027182 | 0.0090339 | 1.0241 | 209.0157 | 20.9278 | 113.3355 | 0.00062183 | 0.085128 | 0.99699 | 0.99798 | 97.9623 | 276.247 | 324.594 | 328.25 | 1019.435 | 0 | 0 | 0
peak MLR (g/s) | 0.16258 | 15 | 5.0868 | 19.765 | 96.848 | 0.0022751 | 0.25736 | 0.0054888 | 2.0915 | 0.031089 | 25.6657 | 0.0092116 | 23.6273 | 23.9196 | 0.00022034 | 0.024925 | 0.0029737 | 0.33639 | 1.2487e-05 | 0.0047583 | 0.0035358 | 0.024669 | 2.0726 | 208.975 | 20.9249 | 112.8318 | 0.00065646 | 0.082203 | 0.99729 | 0.99834 | 97.963 | 276.257 | 325.132 | 329.155 | 1018.238 | 0 | 0 | 0
peak SEA (mｲ/kg) | 111.651 | 20 | 3.4009 | 1.6165 | 45.9357 | 0.018598 | 2.1038 | 0.002879 | 0.45001 | 0.052308 | 26.1555 | 0.034983 | 24.1072 | 24.4209 | 0.00085431 | 0.096642 | 0.0056603 | 0.6403 | 5.3544e-05 | 0.0083694 | 0.0031926 | 0.04149 | 2.6154 | 208.9355 | 20.9263 | 117.3207 | 0.00081783 | 0.09106 | 0.99468 | 0.99865 | 97.9627 | 276.287 | 325.525 | 329.76 | 1017.309 | 0 | 0 | 0
peak COY (kg/kg) | 0.015019 | 25 | 5.169 | 1.36 | 68.4032 | 0.033599 | 3.8008 | 0.005157 | 0.23166 | 0.073733 | 26.2882 | 0.093508 | 24.2525 | 24.5783 | 0.0022983 | 0.25999 | 0.013542 | 1.5319 | 0.00017327 | 0.0077835 | 0.0041056 | 0.059735 | 2.9493 | 208.7852 | 20.9232 | 118.6266 | 0.0012877 | 0.089487 | 0.9886 | 0.99917 | 97.9634 | 276.283 | 325.834 | 330.211 | 1016.659 | 0 | 0 | 0
peak CO2Y (kg/kg) | 2.7203 | 30 | -5.7252 | -1.6602 | 111.651 | 0.030485 | 3.4485 | 0.015019 | 2.7203 | 0.086655 | 25.1738 | 0.14447 | 23.2445 | 23.5589 | 0.0034036 | 0.38503 | 0.027797 | 3.1444 | 0.00045784 | 0.082928 | 0.0097882 | 0.09447 | 2.8885 | 208.6127 | 20.9021 | 108.8764 | 0.0024868 | 0.2868 | 0.98345 | 0.99974 | 97.9626 | 276.313 | 326.116 | 330.527 | 1016.274 | 0 | 0 | 0
|  | 35 | 56.4495 | 5.9434 | 61.9434 | 0.083962 | 9.4979 | 0.011507 | 1.9409 | 0.22778 | 25.7123 | 0.21445 | 23.8203 | 24.2515 | 0.0052009 | 0.58833 | 0.049308 | 5.5778 | 0.00096618 | 0.16296 | 0.055678 | 0.25814 | 6.508 | 208.4082 | 20.7413 | 113.9599 | 0.0044917 | 0.48711 | 0.97624 | 1.0003 | 97.9627 | 276.328 | 327.194 | 333.118 | 1016.343 | 0 | 0 | 0
Time To Peaks |  | 40 | 139.9915 | 7.6119 | 40.4845 | 0.16258 | 18.3912 | 0.0062818 | 1.0886 | 0.71888 | 23.8763 | 0.28688 | 22.323 | 22.9429 | 0.0065819 | 0.74456 | 0.078765 | 8.91 | 0.0010213 | 0.17698 | 0.10304 | 0.65494 | 17.972 | 207.7487 | 20.5467 | 99.1708 | 0.0050291 | 0.55782 | 0.96888 | 1.001 | 97.9623 | 276.342 | 330.205 | 339.376 | 1016.858 | 0 | 0 | 0
t peak HRR (s) | 50 | 45 | 172.0036 | 11.2432 | 53.5176 | 0.13524 | 15.2984 | 0.008437 | 1.3145 | 1.4989 | 24.3143 | 0.30449 | 22.9494 | 23.7695 | 0.0072376 | 0.81873 | 0.11331 | 12.8183 | 0.001141 | 0.17777 | 0.12061 | 1.2141 | 33.3082 | 206.9111 | 20.4883 | 103.8238 | 0.0054585 | 0.55115 | 0.96765 | 1.0017 | 97.9628 | 276.378 | 333.356 | 345.269 | 1019.084 | 0 | 0 | 0
t peak EHC (s) | 1075 | 50 | 173.4199 | 12.6479 | 64.2812 | 0.12121 | 13.7114 | 0.0091933 | 1.3618 | 2.3624 | 23.5806 | 0.3338 | 22.4299 | 23.3417 | 0.0077914 | 0.88138 | 0.15089 | 17.0686 | 0.0011143 | 0.16507 | 0.11948 | 1.8143 | 47.2486 | 206.3903 | 20.4787 | 98.4118 | 0.0054925 | 0.53068 | 0.96516 | 1.0025 | 97.9615 | 276.374 | 335.949 | 349.605 | 1018.554 | 0 | 0 | 0
t peak MLR (s) | 40 | 55 | 172.0576 | 10.2648 | 49.3749 | 0.14817 | 16.7619 | 0.0074449 | 1.0743 | 3.2261 | 23.8948 | 0.30708 | 22.8503 | 23.8245 | 0.0073161 | 0.82762 | 0.18865 | 21.3411 | 0.0011031 | 0.15919 | 0.11785 | 2.4076 | 58.6568 | 205.6552 | 20.4909 | 101.5922 | 0.0053799 | 0.50844 | 0.96871 | 1.0031 | 97.9611 | 276.36 | 337.744 | 352.143 | 1019.645 | 0 | 0 | 0
t peak SEA (s) | 30 | 60 | 168.9096 | 13.0506 | 75.9679 | 0.11441 | 12.9427 | 0.0090766 | 1.3898 | 4.0785 | 24.3976 | 0.35504 | 23.4481 | 24.4812 | 0.0086917 | 0.98323 | 0.22867 | 25.8682 | 0.0010385 | 0.15901 | 0.11608 | 2.9924 | 67.9757 | 204.9741 | 20.5067 | 106.4435 | 0.0050075 | 0.49892 | 0.96403 | 1.0037 | 97.9618 | 276.35 | 339.437 | 354.393 | 1020.504 | 0 | 0 | 0
t peak COY (s) | 30 | 65 | 161.9599 | 12.2192 | 78.8183 | 0.11717 | 13.2545 | 0.0084977 | 1.2881 | 4.9057 | 24.0694 | 0.3811 | 23.2096 | 24.2329 | 0.0092351 | 1.0447 | 0.27349 | 30.938 | 0.00099568 | 0.15093 | 0.11107 | 3.5603 | 75.4725 | 204.4721 | 20.5197 | 103.9433 | 0.0048836 | 0.48268 | 0.9614 | 1.004 | 97.963 | 276.351 | 340.566 | 355.582 | 1021.417 | 0 | 0 | 0
t peak CO2Y (s) | 30 | 70 | 153.0899 | 10.4897 | 58.8033 | 0.12901 | 14.5943 | 0.0069215 | 1.1105 | 5.6933 | 24.0917 | 0.31196 | 23.3097 | 24.3187 | 0.0075864 | 0.85819 | 0.31555 | 35.6952 | 0.00089297 | 0.14326 | 0.10505 | 4.1006 | 81.3334 | 203.7903 | 20.5427 | 104.4889 | 0.0044388 | 0.46135 | 0.96913 | 1.0041 | 97.9612 | 276.368 | 341.719 | 356.51 | 1022.287 | 0 | 0 | 0
|  | 75 | 145.5226 | 11.7532 | 57.076 | 0.10945 | 12.3815 | 0.0079591 | 1.2857 | 6.4399 | 24.2342 | 0.25526 | 23.4991 | 24.4732 | 0.0062471 | 0.70669 | 0.35013 | 39.6074 | 0.00087114 | 0.14072 | 0.10054 | 4.6146 | 85.8649 | 203.2152 | 20.5618 | 105.9609 | 0.0043231 | 0.45214 | 0.97536 | 1.0041 | 97.9612 | 276.363 | 342.47 | 356.666 | 1022.816 | 0 | 0 | 0
Test Results (between 30 and 1830 s) |  | 80 | 141.6587 | 10.1014 | 64.5933 | 0.12397 | 14.0237 | 0.0077361 | 1.0612 | 7.1578 | 24.1066 | 0.32875 | 23.4198 | 24.358 | 0.0080076 | 0.90584 | 0.38577 | 43.6387 | 0.00095904 | 0.13155 | 0.097099 | 5.1087 | 89.4728 | 202.6596 | 20.5728 | 105.047 | 0.0047199 | 0.42914 | 0.9671 | 1.0039 | 97.9616 | 276.38 | 343.122 | 356.867 | 1023.176 | 0 | 0 | 0
mean HRR (kW/mｲ) | 79.597 | 85 | 134.5548 | 9.5668 | 44.5111 | 0.12433 | 14.0648 | 0.0070199 | 1.0459 | 7.8484 | 24.2868 | 0.22561 | 23.6287 | 24.5297 | 0.0055342 | 0.62604 | 0.41962 | 47.4684 | 0.00087281 | 0.13003 | 0.092974 | 5.5839 | 92.3336 | 201.9932 | 20.5908 | 106.7764 | 0.0043222 | 0.42236 | 0.97806 | 1.0035 | 97.9619 | 276.38 | 343.612 | 356.715 | 1023.3 | 0 | 0 | 0
mean EHC (MJ/kg) | 9.2163 | 90 | 127.6879 | 12.2077 | 61.127 | 0.092463 | 10.4597 | 0.0093304 | 1.319 | 8.504 | 23.691 | 0.23618 | 23.0762 | 23.9305 | 0.005652 | 0.63937 | 0.44759 | 50.6319 | 0.00086272 | 0.12195 | 0.088024 | 6.0364 | 94.4885 | 201.4531 | 20.601 | 101.7214 | 0.0043716 | 0.40878 | 0.97645 | 1.003 | 97.9622 | 276.388 | 344.018 | 356.754 | 1023.423 | 0 | 0 | 0
mean MLR (g/s) | 0.07637 | 95 | 124.4549 | 10.9457 | 47.3707 | 0.10051 | 11.3702 | 0.0084434 | 1.2085 | 9.1343 | 24.1678 | 0.19513 | 23.5628 | 24.4008 | 0.0047613 | 0.53861 | 0.47362 | 53.5769 | 0.00084866 | 0.12147 | 0.086187 | 6.4719 | 96.1507 | 201.0231 | 20.6145 | 105.9568 | 0.0042372 | 0.40077 | 0.9804 | 1.0024 | 97.9612 | 276.389 | 344.341 | 356.587 | 1023.297 | 0 | 0 | 0
mean SEA (mｲ/kg) | 20.2423 | 100 | 120.2587 | 9.8431 | 53.2243 | 0.108 | 12.2175 | 0.0074971 | 1.0929 | 9.7461 | 23.821 | 0.23925 | 23.2309 | 24.0269 | 0.0057484 | 0.65027 | 0.49989 | 56.5491 | 0.00080971 | 0.11804 | 0.083377 | 6.8958 | 97.461 | 200.4466 | 20.6205 | 102.9653 | 0.0041209 | 0.39611 | 0.97472 | 1.0016 | 97.9619 | 276.405 | 344.434 | 356.235 | 1023.399 | 0 | 0 | 0
mean COY (kg/kg) | 0.006761 | 105 | 118.6134 | 11.7315 | 51.4716 | 0.089379 | 10.1107 | 0.0095285 | 1.2802 | 10.3433 | 23.9525 | 0.19044 | 23.3786 | 24.1569 | 0.0046005 | 0.52042 | 0.52577 | 59.4758 | 0.00085165 | 0.11442 | 0.081955 | 7.3092 | 98.5075 | 199.9725 | 20.6276 | 104.1917 | 0.0042827 | 0.38439 | 0.97927 | 1.0007 | 97.9609 | 276.416 | 344.721 | 356.198 | 1023.434 | 0 | 0 | 0
mean CO2Y (kg/kg) | 1.073 | 110 | 117.6879 | 11.2742 | 50.76 | 0.092278 | 10.4387 | 0.0090664 | 1.2437 | 10.934 | 24.5478 | 0.18933 | 23.9753 | 24.7404 | 0.004684 | 0.52987 | 0.54898 | 62.1015 | 0.00083663 | 0.11477 | 0.081497 | 7.7178 | 99.4003 | 199.5278 | 20.6368 | 109.5068 | 0.0041303 | 0.37768 | 0.97857 | 0.99986 | 97.9606 | 276.424 | 344.947 | 355.954 | 1023.303 | 0 | 0 | 0
Total heat release (MJ/mｲ) | 143.289 | 115 | 113.5997 | 9.3356 | 35.9126 | 0.10757 | 12.1684 | 0.006754 | 1.0204 | 11.5123 | 24.372 | 0.15737 | 23.8077 | 24.5481 | 0.0038631 | 0.437 | 0.57034 | 64.5187 | 0.00072652 | 0.10977 | 0.078481 | 8.1177 | 100.1066 | 199.0351 | 20.6459 | 107.9625 | 0.0036886 | 0.3664 | 0.98125 | 0.99896 | 97.9601 | 276.425 | 345.005 | 355.734 | 1023.256 | 0 | 0 | 0
Total oxygen consumed (g) | 100.3557 | 120 | 110.1854 | 10.1907 | 30.228 | 0.095581 | 10.8123 | 0.0071513 | 1.1327 | 12.0717 | 24.2032 | 0.11857 | 23.655 | 24.3671 | 0.0028892 | 0.32684 | 0.58723 | 66.4283 | 0.00068353 | 0.10827 | 0.076385 | 8.5049 | 100.5977 | 198.4844 | 20.6517 | 106.5268 | 0.0035264 | 0.3644 | 0.98462 | 0.99798 | 97.9605 | 276.416 | 345.183 | 355.575 | 1023.039 | 0 | 0 | 0
Mass lost (g) | 137.4251 | 125 | 106.0179 | 11.1486 | 36.269 | 0.084065 | 9.5096 | 0.0085627 | 1.2452 | 12.6122 | 23.7378 | 0.12772 | 23.1995 | 23.8725 | 0.0030489 | 0.3449 | 0.60207 | 68.1076 | 0.00071982 | 0.10468 | 0.073596 | 8.8798 | 100.8978 | 198.0794 | 20.6567 | 102.4672 | 0.0037417 | 0.36021 | 0.98267 | 0.99705 | 97.9597 | 276.413 | 345.174 | 355.186 | 1024.075 | 0 | 0 | 0
Average specific MLR (g/sｷmｲ) | 8.182 | 130 | 105.9704 | 9.9642 | 35.2852 | 0.094015 | 10.6351 | 0.0076051 | 1.0994 | 13.1422 | 23.8301 | 0.13849 | 23.2939 | 23.9528 | 0.0033173 | 0.37526 | 0.61799 | 69.908 | 0.00071499 | 0.10336 | 0.073369 | 9.2473 | 101.0938 | 197.6171 | 20.6587 | 103.2839 | 0.0037086 | 0.35544 | 0.98045 | 0.99601 | 97.9608 | 276.408 | 345.235 | 355.001 | 1022.67 | 0 | 0 | 0
Total smoke release (mｲ/mｲ) | 314.6835 | 135 | 105.0948 | 9.0174 | 24.8471 | 0.10303 | 11.6546 | 0.0064575 | 0.98234 | 13.6699 | 24.1903 | 0.10526 | 23.6602 | 24.32 | 0.0025599 | 0.28958 | 0.63268 | 71.5701 | 0.0006653 | 0.10121 | 0.07255 | 9.6121 | 101.2582 | 197.1407 | 20.6659 | 106.4939 | 0.00345 | 0.34534 | 0.98296 | 0.9948 | 97.9609 | 276.432 | 345.444 | 355.077 | 1022.736 | 0 | 0 | 0
Total smoke production (mｲ) | 2.7818 | 140 | 98.0391 | 9.7919 | 23.0826 | 0.088508 | 10.0122 | 0.0069631 | 1.0997 | 14.1777 | 23.4172 | 0.086835 | 22.9063 | 23.5273 | 0.002043 | 0.23111 | 0.64419 | 72.8719 | 0.00061629 | 0.09733 | 0.068117 | 9.9637 | 101.2693 | 196.6155 | 20.674 | 99.8052 | 0.0033275 | 0.34353 | 0.98384 | 0.9936 | 97.9602 | 276.426 | 345.478 | 354.844 | 1022.822 | 0 | 0 | 0
MARHE (kW/mｲ) | 101.2693 | 145 | 97.5466 | 10.8854 | 25.4414 | 0.079218 | 8.9613 | 0.0081546 | 1.2315 | 14.6667 | 23.7042 | 0.08471 | 23.1859 | 23.7919 | 0.0020154 | 0.22799 | 0.65433 | 74.0196 | 0.00064598 | 0.097555 | 0.067895 | 10.3038 | 101.1494 | 196.2482 | 20.6781 | 102.2619 | 0.0034241 | 0.34085 | 0.98302 | 0.99253 | 97.9606 | 276.432 | 345.461 | 354.49 | 1022.787 | 0 | 0 | 0
|  | 150 | 100.298 | 8.9315 | 23.815 | 0.09927 | 11.2297 | 0.0059776 | 1.005 | 15.1613 | 24.2413 | 0.097313 | 23.7041 | 24.294 | 0.0023641 | 0.26743 | 0.66528 | 75.2581 | 0.0005934 | 0.099762 | 0.069701 | 10.6477 | 101.0752 | 195.7877 | 20.6771 | 106.9161 | 0.0031374 | 0.34084 | 0.98057 | 0.99148 | 97.9609 | 276.44 | 345.357 | 353.951 | 1023.249 | 0 | 0 | 0
Test Averages |  | 155 | 99.1168 | 8.144 | 22.7846 | 0.10759 | 12.1705 | 0.0058168 | 0.90468 | 15.6598 | 24.0335 | 0.10172 | 23.5101 | 24.0991 | 0.0024513 | 0.2773 | 0.67732 | 76.62 | 0.00062581 | 0.097332 | 0.068706 | 10.9938 | 101.031 | 195.2713 | 20.6786 | 105.1321 | 0.0032987 | 0.33653 | 0.97888 | 0.99026 | 97.9606 | 276.439 | 345.492 | 354.148 | 1022.69 | 0 | 0 | 0
HRR(60) (kW/mｲ) | 140.0499 | 160 | 97.9273 | 10.8722 | 25.0364 | 0.079623 | 9.0071 | 0.0075895 | 1.2147 | 16.1524 | 24.1425 | 0.082341 | 23.622 | 24.21 | 0.0019935 | 0.22551 | 0.68843 | 77.877 | 0.0006043 | 0.096714 | 0.067959 | 11.3354 | 100.9526 | 194.7568 | 20.6825 | 106.1118 | 0.0031944 | 0.33364 | 0.97986 | 0.98907 | 97.961 | 276.445 | 345.569 | 354.17 | 1022.6 | 0 | 0 | 0
HRR(120) (kW/mｲ) | 125.5025 | 165 | 97.4914 | 12.8577 | 36.8987 | 0.067028 | 7.5824 | 0.0096144 | 1.4377 | 16.641 | 24.4556 | 0.10091 | 23.9317 | 24.5083 | 0.0024732 | 0.27978 | 0.6996 | 79.1402 | 0.00064443 | 0.096364 | 0.067685 | 11.6745 | 100.8543 | 194.4565 | 20.6868 | 108.8972 | 0.0033309 | 0.32932 | 0.97684 | 0.98811 | 97.9606 | 276.457 | 345.616 | 353.943 | 1022.596 | 0 | 0 | 0
HRR(180) (kW/mｲ) | 115.3744 | 170 | 93.7657 | 9.6962 | 21.9344 | 0.085486 | 9.6703 | 0.0070568 | 1.1039 | 17.1191 | 24.0027 | 0.077988 | 23.494 | 24.043 | 0.0018751 | 0.21211 | 0.71047 | 80.3699 | 0.00060325 | 0.094364 | 0.065346 | 12.0071 | 100.7006 | 194.0468 | 20.6909 | 104.9254 | 0.003205 | 0.32873 | 0.97854 | 0.98726 | 97.96 | 276.453 | 345.698 | 353.776 | 1022.562 | 0 | 0 | 0
HRR(240) (kW/mｲ) | 108.0791 | 175 | 92.9768 | 8.8069 | 13.8516 | 0.093326 | 10.5572 | 0.0060628 | 1.0269 | 17.586 | 24.1274 | 0.053428 | 23.6262 | 24.1953 | 0.0012927 | 0.14623 | 0.71839 | 81.2658 | 0.00056582 | 0.095839 | 0.065126 | 12.3333 | 100.4912 | 193.6124 | 20.693 | 106.064 | 0.0030311 | 0.33142 | 0.98066 | 0.98663 | 97.9604 | 276.466 | 345.847 | 354.177 | 1022.6 | 0 | 0 | 0
HRR(300) (kW/mｲ) | 102.6963 | 180 | 96.7392 | 10.0106 | 18.8972 | 0.085427 | 9.6637 | 0.0072445 | 1.1615 | 18.0603 | 24.9141 | 0.064648 | 24.3946 | 24.971 | 0.0016143 | 0.18262 | 0.72566 | 82.0879 | 0.00061887 | 0.09922 | 0.067698 | 12.6653 | 100.3348 | 193.1327 | 20.6914 | 113.0847 | 0.0031747 | 0.33209 | 0.97885 | 0.98607 | 97.961 | 276.481 | 345.819 | 353.989 | 1022.725 | 0 | 0 | 0
HRR(360) (kW/mｲ) | 98.898 | 185 | 93.4128 | 9.2647 | 20.4741 | 0.089131 | 10.0826 | 0.0069488 | 1.0857 | 18.5356 | 23.9055 | 0.07612 | 23.4187 | 23.9736 | 0.0018249 | 0.20643 | 0.73426 | 83.0606 | 0.00061935 | 0.096772 | 0.065524 | 12.9984 | 100.1926 | 192.7438 | 20.6892 | 104.1659 | 0.0032852 | 0.33641 | 0.97725 | 0.98574 | 97.9595 | 276.456 | 345.99 | 354.188 | 1022.576 | 0 | 0 | 0
EHC(60) (MJ/kg) | 10.3752 | 190 | 96.0998 | 7.4954 | 15.8425 | 0.11334 | 12.8211 | 0.0057449 | 0.84778 | 19.0094 | 24.449 | 0.07322 | 23.9581 | 24.5231 | 0.0017956 | 0.20312 | 0.74331 | 84.0844 | 0.00065112 | 0.096086 | 0.066891 | 13.3294 | 100.0496 | 192.224 | 20.6897 | 108.988 | 0.00336 | 0.32864 | 0.97748 | 0.98565 | 97.9603 | 276.456 | 346.092 | 354.253 | 1022.663 | 0 | 0 | 0
EHC(120) (MJ/kg) | 10.3808 | 195 | 94.7128 | 12.7221 | 28.926 | 0.065811 | 7.4447 | 0.0095238 | 1.4034 | 19.4864 | 24.26 | 0.078212 | 23.7804 | 24.3396 | 0.0019037 | 0.21535 | 0.75255 | 85.1306 | 0.00062678 | 0.09236 | 0.065566 | 13.6606 | 99.9305 | 191.6902 | 20.6927 | 107.3434 | 0.0032777 | 0.32055 | 0.97707 | 0.9858 | 97.9586 | 276.472 | 346.201 | 354.342 | 1022.626 | 0 | 0 | 0
EHC(180) (MJ/kg) | 10.2142 | 200 | 91.592 | 10.816 | 19.8467 | 0.074859 | 8.4682 | 0.0077488 | 1.2285 | 19.9522 | 24.1172 | 0.061422 | 23.646 | 24.1882 | 0.0014857 | 0.16806 | 0.76103 | 86.0891 | 0.00058006 | 0.091967 | 0.063796 | 13.984 | 99.7611 | 191.5037 | 20.6979 | 106.1084 | 0.0030932 | 0.32096 | 0.97922 | 0.98608 | 97.9588 | 276.468 | 346.283 | 354.223 | 1022.53 | 0 | 0 | 0
EHC(240) (MJ/kg) | 10.0385 | 205 | 91.2099 | 8.8963 | 23.8927 | 0.090633 | 10.2526 | 0.0061469 | 1.0175 | 20.4092 | 23.8952 | 0.090338 | 23.4309 | 23.9707 | 0.0021655 | 0.24496 | 0.77016 | 87.1217 | 0.00055712 | 0.092219 | 0.063618 | 14.3025 | 99.5571 | 190.9306 | 20.6964 | 104.1752 | 0.003017 | 0.32398 | 0.9765 | 0.98658 | 97.9595 | 276.475 | 346.32 | 354.298 | 1024.496 | 0 | 0 | 0
EHC(300) (MJ/kg) | 9.8436 | 210 | 92.4489 | 12.0733 | 29.7265 | 0.067691 | 7.6573 | 0.0082339 | 1.357 | 20.8684 | 24.3737 | 0.082321 | 23.9031 | 24.4434 | 0.0020122 | 0.22763 | 0.7806 | 88.3032 | 0.00055736 | 0.091859 | 0.064236 | 14.6222 | 99.3732 | 190.6393 | 20.6988 | 108.4029 | 0.0029707 | 0.31803 | 0.97807 | 0.98727 | 97.9598 | 276.473 | 346.364 | 354.193 | 1022.592 | 0 | 0 | 0
EHC(360) (MJ/kg) | 9.694 | 215 | 92.0756 | 9.7636 | 21.7377 | 0.083366 | 9.4305 | 0.0073302 | 1.1068 | 21.3297 | 24.6354 | 0.073362 | 24.1612 | 24.7019 | 0.0018122 | 0.205 | 0.79016 | 89.3847 | 0.00061109 | 0.092266 | 0.064116 | 14.943 | 99.2078 | 190.2128 | 20.7018 | 110.75 | 0.0031711 | 0.31648 | 0.98012 | 0.98833 | 97.9614 | 276.486 | 346.385 | 354.136 | 1022.661 | 0 | 0 | 0
MLR(60) (g/s) | 0.11925 | 220 | 90.4246 | 9.8838 | 24.7624 | 0.080875 | 9.1488 | 0.0073827 | 1.1401 | 21.7859 | 24.5832 | 0.081257 | 24.113 | 24.6458 | 0.0020027 | 0.22655 | 0.7997 | 90.4636 | 0.00059708 | 0.092204 | 0.063205 | 15.2613 | 99.0269 | 189.8227 | 20.7046 | 110.2945 | 0.0031176 | 0.31684 | 0.98005 | 0.98915 | 97.9622 | 276.48 | 346.428 | 354.083 | 1022.789 | 0 | 0 | 0
MLR(120) (g/s) | 0.10704 | 225 | 90.2467 | 9.6095 | 20.373 | 0.08302 | 9.3914 | 0.00669 | 1.0795 | 22.2376 | 24.1491 | 0.069865 | 23.6907 | 24.2089 | 0.0016914 | 0.19133 | 0.80893 | 91.5083 | 0.0005554 | 0.089622 | 0.062703 | 15.5761 | 98.8338 | 189.3995 | 20.7023 | 106.4497 | 0.0029843 | 0.31424 | 0.9826 | 0.99044 | 97.961 | 276.503 | 346.479 | 354.057 | 1022.841 | 0 | 0 | 0
MLR(180) (g/s) | 0.10013 | 230 | 89.9587 | 8.5002 | 20.4168 | 0.093555 | 10.5832 | 0.0065704 | 0.93028 | 22.6881 | 24.237 | 0.078629 | 23.7777 | 24.2926 | 0.0019101 | 0.21607 | 0.81794 | 92.5268 | 0.00061469 | 0.087033 | 0.062179 | 15.8883 | 98.644 | 188.9853 | 20.7051 | 107.2291 | 0.0032286 | 0.30632 | 0.98279 | 0.99162 | 97.9613 | 276.515 | 346.49 | 353.994 | 1023.835 | 0 | 0 | 0
MLR(240) (g/s) | 0.095281 | 235 | 85.7895 | 9.804 | 20.888 | 0.077354 | 8.7505 | 0.0078943 | 1.1188 | 23.1275 | 24.1979 | 0.066624 | 23.7424 | 24.2523 | 0.0016158 | 0.18278 | 0.82675 | 93.5239 | 0.00061066 | 0.086547 | 0.059843 | 16.1934 | 98.4148 | 188.4953 | 20.7135 | 106.8973 | 0.0032156 | 0.30538 | 0.98536 | 0.99285 | 97.961 | 276.522 | 346.534 | 353.977 | 1022.749 | 0 | 0 | 0
MLR(300) (g/s) | 0.092245 | 240 | 83.8619 | 10.7139 | 29.5357 | 0.069194 | 7.8274 | 0.0090223 | 1.2541 | 23.5516 | 23.8704 | 0.085476 | 23.4183 | 23.9097 | 0.0020437 | 0.23119 | 0.8359 | 94.5588 | 0.00062429 | 0.086773 | 0.058837 | 16.4901 | 98.1317 | 188.2025 | 20.7142 | 104.0111 | 0.0033105 | 0.30924 | 0.9844 | 0.99402 | 97.9616 | 276.518 | 346.494 | 353.764 | 1022.692 | 0 | 0 | 0
MLR(360) (g/s) | 0.090218 | 245 | 83.4363 | 9.087 | 27.7239 | 0.081169 | 9.182 | 0.0065152 | 1.0552 | 23.9699 | 23.552 | 0.095426 | 23.1026 | 23.5818 | 0.0022503 | 0.25456 | 0.84664 | 95.7732 | 0.00052883 | 0.085647 | 0.058398 | 16.7832 | 97.8362 | 187.7782 | 20.7129 | 101.2403 | 0.0029279 | 0.30932 | 0.98449 | 0.99523 | 97.9604 | 276.546 | 346.445 | 353.63 | 1022.75 | 0 | 0 | 0
SEA(60) (mｲ/kg) | 58.6331 | 250 | 86.0049 | 9.0205 | 19.5006 | 0.084284 | 9.5344 | 0.0073182 | 1.0324 | 24.3935 | 24.1836 | 0.067845 | 23.7265 | 24.2256 | 0.0016436 | 0.18593 | 0.85637 | 96.8744 | 0.00061681 | 0.087012 | 0.060032 | 17.0792 | 97.5739 | 187.3998 | 20.7126 | 106.7627 | 0.0032435 | 0.30679 | 0.98899 | 0.99665 | 97.9617 | 276.542 | 346.508 | 353.797 | 1022.472 | 0 | 0 | 0
SEA(120) (mｲ/kg) | 49.7066 | 255 | 83.101 | 8.9984 | 28.5261 | 0.081638 | 9.2351 | 0.0083553 | 1.0417 | 24.8162 | 23.6231 | 0.098424 | 23.1794 | 23.6611 | 0.0023288 | 0.26344 | 0.8663 | 97.9978 | 0.00068211 | 0.085039 | 0.058185 | 17.3748 | 97.3185 | 186.9435 | 20.7144 | 101.8835 | 0.0035919 | 0.30691 | 0.98677 | 0.99788 | 97.9624 | 276.55 | 346.549 | 353.751 | 1022.338 | 0 | 0 | 0
SEA(180) (mｲ/kg) | 41.8844 | 260 | 81.0625 | 8.9111 | 19.2809 | 0.080415 | 9.0968 | 0.0074704 | 1.0257 | 25.2266 | 23.4122 | 0.066162 | 22.9735 | 23.4344 | 0.0015505 | 0.17539 | 0.876 | 99.0949 | 0.00060074 | 0.082481 | 0.056661 | 17.6619 | 97.0255 | 186.5823 | 20.7183 | 100.0766 | 0.0032594 | 0.30185 | 0.99159 | 0.99908 | 97.9618 | 276.546 | 346.565 | 353.519 | 1022.437 | 0 | 0 | 0
SEA(240) (mｲ/kg) | 37.7361 | 265 | 82.7241 | 8.9415 | 18.1891 | 0.081785 | 9.2517 | 0.0080117 | 1.0279 | 25.6361 | 24.4686 | 0.060764 | 24.0085 | 24.4815 | 0.0014876 | 0.16828 | 0.88359 | 99.9541 | 0.00065524 | 0.084067 | 0.057824 | 17.9481 | 96.74 | 186.1368 | 20.7234 | 109.3047 | 0.0033752 | 0.29611 | 0.99346 | 1.0003 | 97.9614 | 276.541 | 346.541 | 353.368 | 1022.515 | 0 | 0 | 0
SEA(300) (mｲ/kg) | 34.4364 | 270 | 78.8131 | 9.1119 | 12.8419 | 0.076462 | 8.6495 | 0.0081005 | 1.0559 | 26.0399 | 23.3553 | 0.042034 | 22.9111 | 23.3598 | 0.00098191 | 0.11108 | 0.88977 | 100.6525 | 0.00061938 | 0.080737 | 0.055186 | 18.2306 | 96.4443 | 185.7706 | 20.7235 | 99.5626 | 0.0033484 | 0.2975 | 0.99637 | 1.0011 | 97.9625 | 276.535 | 346.466 | 353.251 | 1022.661 | 0 | 0 | 0
SEA(360) (mｲ/kg) | 31.8807 | 275 | 81.5232 | 8.3647 | 15.2267 | 0.086155 | 9.7461 | 0.0070861 | 0.97312 | 26.4408 | 23.941 | 0.054836 | 23.4767 | 23.9232 | 0.0013119 | 0.1484 | 0.8955 | 101.3012 | 0.00061051 | 0.08384 | 0.057121 | 18.5114 | 96.1483 | 185.3568 | 20.7214 | 104.5787 | 0.003243 | 0.30047 | 0.9957 | 1.0019 | 97.9615 | 276.523 | 346.334 | 352.921 | 1022.67 | 0 | 0 | 0
COY(60) (kg/kg) | 0.0081264 | 280 | 79.9711 | 9.2772 | 18.8759 | 0.076202 | 8.6202 | 0.0080818 | 1.083 | 26.8445 | 23.3975 | 0.061525 | 22.9416 | 23.379 | 0.0014384 | 0.16271 | 0.90238 | 102.079 | 0.00061585 | 0.082528 | 0.056083 | 18.7944 | 95.8733 | 184.9307 | 20.7204 | 99.875 | 0.0033278 | 0.30213 | 0.99581 | 1.0028 | 97.9612 | 276.526 | 346.301 | 352.904 | 1022.523 | 0 | 0 | 0
COY(120) (kg/kg) | 0.0079858 | 285 | 83.3712 | 10.1462 | 16.3286 | 0.072638 | 8.217 | 0.0081837 | 1.1884 | 27.2529 | 24.021 | 0.049384 | 23.5559 | 24.0177 | 0.0011861 | 0.13417 | 0.90894 | 102.8212 | 0.00059445 | 0.086325 | 0.058492 | 19.0808 | 95.6241 | 184.587 | 20.7169 | 105.2821 | 0.0031651 | 0.30651 | 0.99782 | 1.0034 | 97.9608 | 276.525 | 346.344 | 353.135 | 1022.481 | 0 | 0 | 0
COY(180) (kg/kg) | 0.0077214 | 290 | 85.1715 | 8.6951 | 15.5829 | 0.086591 | 9.7954 | 0.0072558 | 1.0065 | 27.6742 | 24.2151 | 0.055705 | 23.7502 | 24.2227 | 0.0013493 | 0.15264 | 0.91528 | 103.5382 | 0.00062829 | 0.087158 | 0.059607 | 19.3761 | 95.4284 | 184.1839 | 20.7145 | 107.0086 | 0.003289 | 0.30687 | 0.99758 | 1.0039 | 97.9598 | 276.518 | 346.402 | 353.294 | 1022.573 | 0 | 0 | 0
COY(240) (kg/kg) | 0.0076703 | 295 | 83.0442 | 8.7103 | 17.1741 | 0.08428 | 9.534 | 0.0070889 | 0.97448 | 28.0948 | 23.6246 | 0.061238 | 23.1774 | 23.6363 | 0.0014474 | 0.16374 | 0.92227 | 104.3292 | 0.00059745 | 0.08213 | 0.057681 | 19.6693 | 95.2365 | 183.7403 | 20.7163 | 101.8809 | 0.0032212 | 0.29879 | 0.99749 | 1.0045 | 97.9604 | 276.496 | 346.497 | 353.358 | 1022.429 | 0 | 0 | 0
COY(300) (kg/kg) | 0.0076388 | 300 | 80.4905 | 9.8969 | 24.3267 | 0.071895 | 8.1329 | 0.0087009 | 1.1417 | 28.5036 | 24.0988 | 0.07258 | 23.642 | 24.0973 | 0.001749 | 0.19785 | 0.93026 | 105.2331 | 0.00062555 | 0.082084 | 0.056301 | 19.9543 | 95.012 | 183.3528 | 20.7259 | 106.0094 | 0.0032903 | 0.29416 | 0.99688 | 1.0051 | 97.9609 | 276.509 | 346.488 | 353.161 | 1022.275 | 0 | 0 | 0
COY(360) (kg/kg) | 0.0075011 | 305 | 79.5099 | 8.4646 | 23.2928 | 0.083036 | 9.3932 | 0.0073435 | 0.97862 | 28.9036 | 23.9915 | 0.080697 | 23.5308 | 23.9678 | 0.0019341 | 0.21879 | 0.93947 | 106.2747 | 0.00060978 | 0.081261 | 0.055639 | 20.2341 | 94.7659 | 182.9952 | 20.7274 | 105.0408 | 0.0032343 | 0.29291 | 0.99644 | 1.0056 | 97.9599 | 276.514 | 346.4 | 352.834 | 1022.334 | 0 | 0 | 0
CO2Y(60) (kg/kg) | 1.257 | 310 | 78.7796 | 8.5827 | 18.5146 | 0.081142 | 9.1789 | 0.0079981 | 1.0226 | 29.2993 | 23.7414 | 0.06336 | 23.2878 | 23.7108 | 0.0015023 | 0.16994 | 0.94806 | 107.2466 | 0.00064898 | 0.082977 | 0.055518 | 20.512 | 94.514 | 182.5365 | 20.7257 | 102.8723 | 0.0034327 | 0.30001 | 0.99882 | 1.006 | 97.9603 | 276.505 | 346.435 | 352.728 | 1022.608 | 0 | 0 | 0
CO2Y(120) (kg/kg) | 1.2092 | 315 | 82.7042 | 10.4241 | 22.1508 | 0.070136 | 7.9339 | 0.009217 | 1.2036 | 29.703 | 24.5245 | 0.063392 | 24.0587 | 24.5074 | 0.0015536 | 0.17574 | 0.9557 | 108.1108 | 0.00064644 | 0.084416 | 0.057863 | 20.7955 | 94.2954 | 182.1925 | 20.7238 | 109.7831 | 0.0033318 | 0.29653 | 0.99887 | 1.0061 | 97.9593 | 276.516 | 346.475 | 352.938 | 1022.589 | 0 | 0 | 0
CO2Y(180) (kg/kg) | 1.1814 | 320 | 80.9209 | 7.8765 | 20.3285 | 0.090819 | 10.2737 | 0.0063577 | 0.89081 | 30.1121 | 24.07 | 0.076654 | 23.6241 | 24.085 | 0.0018462 | 0.20885 | 0.9642 | 109.0723 | 0.0005774 | 0.080903 | 0.056337 | 21.081 | 94.1003 | 181.8002 | 20.7255 | 105.8022 | 0.0030866 | 0.2912 | 0.99748 | 1.0062 | 97.9606 | 276.512 | 346.64 | 353.403 | 1022.527 | 0 | 0 | 0
CO2Y(240) (kg/kg) | 1.1583 | 325 | 81.0733 | 8.1942 | 16.8019 | 0.087463 | 9.894 | 0.0058843 | 0.93927 | 30.5171 | 24.5077 | 0.059972 | 24.0534 | 24.5038 | 0.0014695 | 0.16624 | 0.97249 | 110.01 | 0.00051465 | 0.082152 | 0.056584 | 21.3633 | 93.8988 | 181.3125 | 20.7284 | 109.6837 | 0.0027776 | 0.2906 | 0.99932 | 1.0062 | 97.9604 | 276.522 | 346.636 | 353.127 | 1022.566 | 0 | 0 | 0
CO2Y(300) (kg/kg) | 1.1361 | 330 | 76.0304 | 10.3032 | 27.0403 | 0.065233 | 7.3793 | 0.0076534 | 1.1866 | 30.9099 | 23.2168 | 0.075961 | 22.7898 | 23.2214 | 0.0017639 | 0.19954 | 0.98057 | 110.9244 | 0.00049925 | 0.077403 | 0.053126 | 21.6375 | 93.6662 | 180.945 | 20.7302 | 98.448 | 0.0028297 | 0.28941 | 0.99729 | 1.0059 | 97.9604 | 276.507 | 346.686 | 353.252 | 1022.54 | 0 | 0 | 0
CO2Y(360) (kg/kg) | 1.1212 | 335 | 76.7952 | 6.9013 | 16.6033 | 0.098368 | 11.1276 | 0.0053998 | 0.80366 | 31.2919 | 23.7072 | 0.068871 | 23.2733 | 23.7145 | 0.0016332 | 0.18476 | 0.98906 | 111.8852 | 0.00053117 | 0.079055 | 0.053803 | 21.9049 | 93.4087 | 180.599 | 20.7319 | 102.6605 | 0.0029229 | 0.28946 | 0.99774 | 1.0056 | 97.9606 | 276.501 | 346.719 | 353.291 | 1022.625 | 0 | 0 | 0
|  | 340 | 77.4409 | 7.4142 | 21.2964 | 0.092333 | 10.4449 | 0.005681 | 0.89967 | 31.6775 | 24.5179 | 0.080212 | 24.0665 | 24.5144 | 0.0019664 | 0.22244 | 0.99806 | 112.9032 | 0.00052454 | 0.083069 | 0.054758 | 22.1763 | 93.1691 | 180.0068 | 20.7352 | 109.7895 | 0.0028184 | 0.29297 | 0.99616 | 1.0053 | 97.9622 | 276.501 | 346.681 | 353.133 | 1022.722 | 0 | 0 | 0
User-defined Test Averages |  | 345 | 78.9758 | 12.4808 | 22.8958 | 0.055938 | 6.3278 | 0.0098441 | 1.4919 | 32.0686 | 24.4292 | 0.052481 | 23.9724 | 24.4037 | 0.0012807 | 0.14488 | 1.0062 | 113.8215 | 0.00055066 | 0.083452 | 0.055658 | 22.4523 | 92.9523 | 179.7089 | 20.7311 | 108.9644 | 0.002937 | 0.29482 | 0.99908 | 1.0051 | 97.9622 | 276.506 | 346.578 | 352.814 | 1022.713 | 0 | 0 | 0
HRR(0-30) (kW/mｲ) | 2.1622 | 350 | 78.3515 | 7.2474 | 12.9281 | 0.09557 | 10.811 | 0.0054317 | 0.85044 | 32.4619 | 23.9561 | 0.051592 | 23.5138 | 23.9483 | 0.0012355 | 0.13977 | 1.0125 | 114.5331 | 0.00051911 | 0.081276 | 0.054978 | 22.7289 | 92.7482 | 179.3638 | 20.7296 | 104.8102 | 0.0028468 | 0.29328 | 0.9985 | 1.0044 | 97.9622 | 276.522 | 346.661 | 353.067 | 1024.473 | 0 | 0 | 0
EHC(0-30) (MJ/kg) | 0.83425 | 355 | 81.3858 | 9.118 | 16.8358 | 0.078904 | 8.9258 | 0.0070159 | 1.0545 | 32.8612 | 24.6795 | 0.053866 | 24.2213 | 24.6616 | 0.0013284 | 0.15027 | 1.0189 | 115.2582 | 0.00055358 | 0.083206 | 0.056929 | 23.0087 | 92.5668 | 178.8115 | 20.7285 | 111.2237 | 0.0029256 | 0.29188 | 0.99774 | 1.0039 | 97.9629 | 276.521 | 346.626 | 352.928 | 1022.633 | 0 | 0 | 0
MLR(0-30) (g/s) | 0.019297 | 360 | 79.3663 | 9.041 | 13.0988 | 0.077602 | 8.7785 | 0.0066722 | 1.0708 | 33.2631 | 24.3884 | 0.04167 | 23.9445 | 24.3937 | 0.0010165 | 0.11499 | 1.0247 | 115.9213 | 0.00051777 | 0.083095 | 0.055803 | 23.2905 | 92.3975 | 178.5619 | 20.7302 | 108.6558 | 0.0028014 | 0.29423 | 0.99878 | 1.0035 | 97.9625 | 276.502 | 346.754 | 353.26 | 1022.675 | 0 | 0 | 0
SEA(0-30) (mｲ/kg) | 40.441 | 365 | 78.3734 | 8.263 | 12.6149 | 0.083846 | 9.4848 | 0.0065076 | 0.98404 | 33.6574 | 23.8865 | 0.044281 | 23.4493 | 23.886 | 0.0010577 | 0.11965 | 1.0299 | 116.5079 | 0.00054563 | 0.082508 | 0.055186 | 23.568 | 92.2122 | 178.0275 | 20.7282 | 104.2192 | 0.0029682 | 0.29732 | 0.99779 | 1.0028 | 97.9618 | 276.516 | 346.718 | 353.175 | 1022.706 | 0 | 0 | 0
COY(0-30) (kg/kg) | 0.0033849 | 370 | 80.1753 | 11.0916 | 19.8128 | 0.063899 | 7.2284 | 0.0088729 | 1.2748 | 34.0538 | 23.9158 | 0.052915 | 23.4828 | 23.9255 | 0.001266 | 0.14322 | 1.0357 | 117.1651 | 0.00056697 | 0.081456 | 0.056012 | 23.846 | 92.0373 | 177.7481 | 20.7253 | 104.4957 | 0.0030575 | 0.29415 | 0.99633 | 1.0023 | 97.9625 | 276.521 | 346.788 | 353.327 | 1022.695 | 0 | 0 | 0
CO2Y(0-30) (kg/kg) | 0.54173 | 375 | 83.5635 | 7.5625 | 17.4618 | 0.097679 | 11.0497 | 0.0059079 | 0.86623 | 34.4632 | 24.9514 | 0.068362 | 24.501 | 24.9506 | 0.0017057 | 0.19295 | 1.0432 | 118.0055 | 0.00057708 | 0.084612 | 0.058331 | 24.1318 | 91.9018 | 177.3317 | 20.7257 | 113.748 | 0.0029977 | 0.29317 | 0.99418 | 1.0019 | 97.9618 | 276.528 | 346.808 | 353.171 | 1022.695 | 0 | 0 | 0
HRR(30-2435) (kW/mｲ) | 76.8301 | 380 | 81.6623 | 9.0795 | 13.0171 | 0.079508 | 8.9941 | 0.0067719 | 1.1075 | 34.8762 | 24.6631 | 0.041963 | 24.2207 | 24.6635 | 0.001035 | 0.11708 | 1.05 | 118.7806 | 0.00053842 | 0.088056 | 0.057806 | 24.4222 | 91.7795 | 176.8289 | 20.7252 | 111.1476 | 0.0028635 | 0.30497 | 0.9966 | 1.0014 | 97.9622 | 276.507 | 346.848 | 353.189 | 1022.706 | 0 | 0 | 0
EHC(30-2435) (MJ/kg) | 1.1813 | 385 | 83.3461 | 11.3974 | 21.376 | 0.064645 | 7.3127 | 0.0078477 | 1.3057 | 35.2887 | 24.242 | 0.05697 | 23.8112 | 24.2558 | 0.0013818 | 0.15632 | 1.0561 | 119.464 | 0.00050731 | 0.084405 | 0.058154 | 24.7121 | 91.6591 | 176.5351 | 20.7202 | 107.4027 | 0.0027701 | 0.29914 | 0.996 | 1.0025 | 97.9614 | 276.498 | 346.907 | 353.384 | 1022.744 | 0 | 0 | 0
MLR(30-2435) (g/s) | 0.59001 | 390 | 82.8493 | 9.1309 | 16.646 | 0.08021 | 9.0735 | 0.0063738 | 1.024 | 35.7042 | 24.3949 | 0.054713 | 23.9621 | 24.4033 | 0.0013352 | 0.15104 | 1.0629 | 120.2324 | 0.00051124 | 0.082132 | 0.057543 | 25.0013 | 91.5493 | 176.146 | 20.7238 | 108.7649 | 0.0027731 | 0.29157 | 0.99795 | 1.0042 | 97.9621 | 276.498 | 346.917 | 353.305 | 1022.698 | 0 | 0 | 0
SEA(30-2435) (mｲ/kg) | 3.2097 | 395 | 78.9452 | 8.5583 | 11.3445 | 0.081544 | 9.2245 | 0.0060001 | 0.97942 | 36.1087 | 24.1283 | 0.038355 | 23.6952 | 24.1187 | 0.00092508 | 0.10465 | 1.0685 | 120.8716 | 0.00048927 | 0.079866 | 0.055075 | 25.2828 | 91.4145 | 175.7472 | 20.7307 | 106.3777 | 0.0027029 | 0.28784 | 1.0013 | 1.0057 | 97.9621 | 276.48 | 346.843 | 353.042 | 1022.634 | 0 | 0 | 0
COY(30-2435) (kg/kg) | 0.0010931 | 400 | 78.1514 | 8.9166 | 13.4042 | 0.07748 | 8.7647 | 0.0064953 | 1.0686 | 36.5015 | 24.5193 | 0.042403 | 24.0745 | 24.4925 | 0.0010386 | 0.11748 | 1.0734 | 121.427 | 0.00050326 | 0.082797 | 0.055094 | 25.5583 | 91.2537 | 175.3386 | 20.734 | 109.8322 | 0.0027285 | 0.29223 | 1.002 | 1.0068 | 97.9643 | 276.504 | 346.776 | 352.797 | 1022.7 | 0 | 0 | 0
CO2Y(30-2435) (kg/kg) | 0.1344 | 405 | 78.5447 | 9.1105 | 16.4282 | 0.076212 | 8.6213 | 0.0065272 | 1.0692 | 36.8932 | 24.2891 | 0.051587 | 23.8522 | 24.2703 | 0.001252 | 0.14163 | 1.0791 | 122.0748 | 0.00049745 | 0.081488 | 0.055107 | 25.8338 | 91.0943 | 174.9688 | 20.732 | 107.7965 | 0.0027239 | 0.29079 | 1.0017 | 1.0075 | 97.9632 | 276.502 | 346.83 | 352.909 | 1022.959 | 0 | 0 | 0
|  | 410 | 77.7569 | 8.2619 | 13.9833 | 0.083198 | 9.4116 | 0.0055699 | 0.97457 | 37.284 | 23.9808 | 0.048528 | 23.5533 | 23.9736 | 0.0011634 | 0.1316 | 1.0852 | 122.7579 | 0.0004634 | 0.081082 | 0.054605 | 26.108 | 90.9365 | 174.5673 | 20.7312 | 105.0945 | 0.0026043 | 0.29252 | 1.0026 | 1.0082 | 97.9632 | 276.484 | 346.886 | 353.076 | 1022.661 | 0 | 0 | 0
C-factor | 0.043568 | 415 | 79.162 | 8.8561 | 15.0172 | 0.079018 | 8.9387 | 0.0066708 | 1.0033 | 37.6763 | 24.2066 | 0.049016 | 23.78 | 24.2091 | 0.0011866 | 0.13423 | 1.0911 | 123.4224 | 0.00052712 | 0.079279 | 0.055119 | 26.3824 | 90.7862 | 174.1492 | 20.7312 | 107.1049 | 0.0028578 | 0.28554 | 1.003 | 1.0086 | 97.9619 | 276.478 | 346.958 | 353.22 | 1022.629 | 0 | 0 | 0
Time to ignition (s) | 30 | 420 | 75.3544 | 8.521 | 14.4589 | 0.078176 | 8.8434 | 0.006814 | 0.98498 | 38.0625 | 23.6263 | 0.047832 | 23.2097 | 23.6311 | 0.0011303 | 0.12787 | 1.0968 | 124.0777 | 0.00053269 | 0.077002 | 0.052712 | 26.6519 | 90.6251 | 173.7737 | 20.7354 | 102.0306 | 0.0029375 | 0.28449 | 1.0035 | 1.009 | 97.9609 | 276.462 | 346.955 | 353.254 | 1022.553 | 0 | 0 | 0
|  | 425 | 77.7848 | 8.3117 | 19.1875 | 0.082729 | 9.3585 | 0.0067252 | 0.96937 | 38.4454 | 24.5137 | 0.064737 | 24.0821 | 24.5202 | 0.0015874 | 0.17957 | 1.1036 | 124.8463 | 0.00055637 | 0.080195 | 0.054523 | 26.92 | 90.4597 | 173.3609 | 20.736 | 109.8421 | 0.002953 | 0.2853 | 1.0016 | 1.009 | 97.9613 | 276.468 | 346.965 | 353.277 | 1022.586 | 0 | 0 | 0
|  | 430 | 74.2443 | 7.8858 | 14.7902 | 0.083228 | 9.4149 | 0.0057702 | 0.94818 | 38.8255 | 23.7962 | 0.051689 | 23.3816 | 23.8148 | 0.001231 | 0.13925 | 1.1107 | 125.6433 | 0.00048024 | 0.078914 | 0.05238 | 27.1873 | 90.2918 | 172.9515 | 20.7381 | 103.525 | 0.002693 | 0.28825 | 1.0027 | 1.0086 | 97.9617 | 276.471 | 347.029 | 353.459 | 1024.549 | 0 | 0 | 0
|  | 435 | 76.0722 | 8.5404 | 14.8895 | 0.07874 | 8.9073 | 0.0059118 | 1.0283 | 39.2013 | 23.9193 | 0.048995 | 23.4964 | 23.9289 | 0.0011724 | 0.13262 | 1.1167 | 126.323 | 0.0004655 | 0.080969 | 0.053675 | 27.4524 | 90.1178 | 172.5354 | 20.7342 | 104.5716 | 0.0026185 | 0.29278 | 1.0027 | 1.0083 | 97.962 | 276.46 | 346.938 | 353.324 | 1022.485 | 0 | 0 | 0
|  | 440 | 78.8271 | 9.3944 | 17.45 | 0.074175 | 8.3909 | 0.0069977 | 1.1214 | 39.5885 | 24.2159 | 0.05344 | 23.7898 | 24.221 | 0.0012944 | 0.14642 | 1.1229 | 127.0206 | 0.00051906 | 0.083179 | 0.055524 | 27.7254 | 89.9739 | 172.1635 | 20.7298 | 107.1902 | 0.0028226 | 0.29605 | 1.0016 | 1.0077 | 97.9618 | 276.475 | 346.969 | 353.258 | 1022.512 | 0 | 0 | 0
|  | 445 | 78.1057 | 8.6173 | 19.2431 | 0.080124 | 9.0638 | 0.0065861 | 0.98432 | 39.9808 | 23.7779 | 0.064845 | 23.3575 | 23.7773 | 0.0015418 | 0.17442 | 1.13 | 127.8227 | 0.0005277 | 0.078868 | 0.054484 | 28.0004 | 89.8446 | 171.7815 | 20.7299 | 103.3393 | 0.002901 | 0.28829 | 0.99965 | 1.007 | 97.9625 | 276.468 | 346.939 | 353.173 | 1021.758 | 0 | 0 | 0
|  | 450 | 78.258 | 8.8099 | 13.3707 | 0.078525 | 8.883 | 0.0070743 | 0.99677 | 40.3717 | 24.1739 | 0.043466 | 23.7394 | 24.1553 | 0.0010499 | 0.11877 | 1.1364 | 128.5557 | 0.00055551 | 0.078271 | 0.054488 | 28.2729 | 89.715 | 171.3704 | 20.7333 | 106.7778 | 0.0029823 | 0.28309 | 1.0012 | 1.0062 | 97.9622 | 276.471 | 346.836 | 352.912 | 1022.81 | 0 | 0 | 0
|  | 455 | 77.1887 | 9.0482 | 9.1079 | 0.075412 | 8.5308 | 0.0068875 | 1.0353 | 40.7604 | 23.9698 | 0.028705 | 23.5336 | 23.9279 | 0.00068685 | 0.077698 | 1.1408 | 129.0469 | 0.0005194 | 0.078072 | 0.053863 | 28.5437 | 89.5832 | 170.9981 | 20.7339 | 104.9583 | 0.0028468 | 0.28435 | 1.0022 | 1.0055 | 97.9612 | 276.488 | 346.756 | 352.566 | 1023.502 | 0 | 0 | 0
|  | 460 | 75.644 | 8.3218 | 10.7075 | 0.080354 | 9.0899 | 0.0061395 | 0.97339 | 41.1424 | 24.0183 | 0.035902 | 23.5743 | 23.9651 | 0.0008604 | 0.09733 | 1.1446 | 129.4844 | 0.00049333 | 0.078216 | 0.053038 | 28.811 | 89.4401 | 170.6081 | 20.7375 | 105.3527 | 0.00273 | 0.28431 | 1.0007 | 1.0048 | 97.9615 | 276.487 | 346.655 | 352.401 | 1022.427 | 0 | 0 | 0
|  | 465 | 78.9753 | 9.5532 | 18.7031 | 0.073079 | 8.2669 | 0.0068682 | 1.1219 | 41.529 | 24.926 | 0.054996 | 24.4571 | 24.8529 | 0.0013668 | 0.15462 | 1.1502 | 130.1143 | 0.00050193 | 0.081987 | 0.055418 | 29.0821 | 89.3097 | 170.2078 | 20.7361 | 113.4282 | 0.0026883 | 0.28647 | 0.99774 | 1.004 | 97.9617 | 276.484 | 346.539 | 352.148 | 1022.991 | 0 | 0 | 0
|  | 470 | 76.9924 | 9.6145 | 13.4807 | 0.07079 | 8.0079 | 0.0074446 | 1.1347 | 41.9189 | 24.5168 | 0.039085 | 24.0408 | 24.416 | 0.0009543 | 0.10795 | 1.156 | 130.7707 | 0.000527 | 0.080327 | 0.054102 | 29.3559 | 89.1892 | 169.869 | 20.7376 | 109.6672 | 0.0028288 | 0.28562 | 0.99898 | 1.0034 | 97.9624 | 276.479 | 346.325 | 351.73 | 1022.793 | 0 | 0 | 0
|  | 475 | 75.2023 | 6.9018 | 8.7882 | 0.096321 | 10.896 | 0.005628 | 0.80593 | 42.2994 | 23.9511 | 0.035461 | 23.4899 | 23.8707 | 0.00084649 | 0.095757 | 1.1605 | 131.28 | 0.0005421 | 0.077628 | 0.052729 | 29.623 | 89.0514 | 169.47 | 20.7381 | 104.6819 | 0.0029465 | 0.2833 | 0.99856 | 1.0026 | 97.9628 | 276.483 | 346.383 | 351.998 | 1022.765 | 0 | 0 | 0
|  | 480 | 74.7338 | 8.2122 | 8.8617 | 0.080447 | 9.1003 | 0.0061534 | 0.95304 | 42.6742 | 23.9615 | 0.02986 | 23.4986 | 23.8745 | 0.00071289 | 0.080644 | 1.1644 | 131.721 | 0.00049502 | 0.076669 | 0.052311 | 29.8856 | 88.9047 | 168.9536 | 20.7397 | 104.7664 | 0.0027423 | 0.28057 | 0.99864 | 1.002 | 97.9623 | 276.5 | 346.36 | 351.9 | 1022.82 | 0 | 0 | 0
|  | 485 | 74.4238 | 9.6349 | 15.9191 | 0.068284 | 7.7244 | 0.0075532 | 1.1201 | 43.0471 | 24.0564 | 0.045342 | 23.5917 | 23.9736 | 0.001087 | 0.12297 | 1.1689 | 132.23 | 0.00051576 | 0.076485 | 0.052124 | 30.1467 | 88.757 | 168.6641 | 20.7412 | 105.5979 | 0.0028231 | 0.27924 | 0.99587 | 1.001 | 97.9627 | 276.5 | 346.36 | 351.966 | 1022.821 | 0 | 0 | 0
|  | 490 | 72.4371 | 8.5974 | 14.0974 | 0.074481 | 8.4254 | 0.0074765 | 1.014 | 43.4143 | 23.8255 | 0.044259 | 23.3568 | 23.7237 | 0.00105 | 0.11878 | 1.1743 | 132.8344 | 0.00055686 | 0.075525 | 0.050918 | 30.4043 | 88.6006 | 168.2481 | 20.7439 | 103.5428 | 0.0030229 | 0.27862 | 0.99532 | 1.0003 | 97.9623 | 276.503 | 346.234 | 351.673 | 1022.642 | 0 | 0 | 0
|  | 495 | 73.9318 | 8.7212 | 12.63 | 0.074939 | 8.4773 | 0.0066433 | 1.0347 | 43.7802 | 24.5221 | 0.038758 | 24.0378 | 24.4204 | 0.00094648 | 0.10707 | 1.1792 | 133.399 | 0.00049784 | 0.077542 | 0.052011 | 30.6616 | 88.4449 | 167.9229 | 20.7454 | 109.6776 | 0.0027054 | 0.2781 | 0.99521 | 0.9996 | 97.9628 | 276.496 | 346.208 | 351.718 | 1022.651 | 0 | 0 | 0
|  | 500 | 71.5045 | 7.7235 | 10.1289 | 0.081841 | 9.2581 | 0.0063882 | 0.92552 | 44.1438 | 24.09 | 0.034553 | 23.6114 | 23.9908 | 0.00082896 | 0.093774 | 1.1837 | 133.9011 | 0.00052282 | 0.075746 | 0.050433 | 30.9177 | 88.2876 | 167.4929 | 20.7478 | 105.8337 | 0.0028503 | 0.27693 | 0.99564 | 0.99956 | 97.962 | 276.505 | 346.166 | 351.728 | 1022.645 | 0 | 0 | 0
|  | 505 | 73.0148 | 8.4011 | 12.0271 | 0.076829 | 8.6911 | 0.0063344 | 1.0278 | 44.5051 | 24.5365 | 0.037814 | 24.0512 | 24.4364 | 0.00092403 | 0.10453 | 1.1881 | 134.3968 | 0.00048667 | 0.078964 | 0.051725 | 31.1731 | 88.1289 | 167.1184 | 20.7465 | 109.803 | 0.0026571 | 0.2818 | 0.99527 | 0.99956 | 97.9617 | 276.514 | 346.197 | 351.741 | 1022.539 | 0 | 0 | 0
|  | 510 | 72.9728 | 8.7912 | 9.1407 | 0.073378 | 8.3007 | 0.0066351 | 1.006 | 44.8701 | 23.5765 | 0.02857 | 23.1099 | 23.477 | 0.00067073 | 0.075874 | 1.1921 | 134.8478 | 0.00048687 | 0.073816 | 0.050922 | 31.4297 | 87.9805 | 166.7232 | 20.7418 | 101.3772 | 0.0027415 | 0.27605 | 0.99649 | 0.99974 | 97.9609 | 276.499 | 346.193 | 351.693 | 1024.611 | 0 | 0 | 0
|  | 515 | 73.6424 | 8.406 | 13.1177 | 0.077444 | 8.7607 | 0.0065215 | 0.96733 | 45.2366 | 24.0344 | 0.04247 | 23.5523 | 23.9204 | 0.0010159 | 0.11492 | 1.1963 | 135.3248 | 0.00050505 | 0.074914 | 0.051459 | 31.6857 | 87.8381 | 166.3754 | 20.7435 | 105.3248 | 0.002779 | 0.27513 | 0.99543 | 1.0002 | 97.9609 | 276.513 | 346.098 | 351.507 | 1022.598 | 0 | 0 | 0
|  | 520 | 73.3504 | 8.1598 | 14.653 | 0.079464 | 8.9892 | 0.0063937 | 0.95088 | 45.6041 | 23.9281 | 0.048934 | 23.4395 | 23.7952 | 0.0011644 | 0.13172 | 1.2017 | 135.9414 | 0.00050807 | 0.075561 | 0.051399 | 31.9428 | 87.7002 | 165.9515 | 20.7429 | 104.357 | 0.0028017 | 0.27782 | 0.995 | 1.0006 | 97.962 | 276.491 | 345.971 | 351.221 | 1022.621 | 0 | 0 | 0
|  | 525 | 73.3251 | 8.9848 | 10.782 | 0.072143 | 8.161 | 0.0068657 | 1.0432 | 45.9708 | 24.0959 | 0.032425 | 23.6119 | 23.989 | 0.00077785 | 0.087992 | 1.2066 | 136.4907 | 0.00049531 | 0.075262 | 0.051335 | 32.1997 | 87.5634 | 165.5913 | 20.7445 | 105.8618 | 0.0027317 | 0.27556 | 0.99722 | 1.0009 | 97.9628 | 276.492 | 346.088 | 351.615 | 1022.584 | 0 | 0 | 0
|  | 530 | 72.9235 | 8.49 | 11.6313 | 0.07593 | 8.5894 | 0.0057175 | 0.99381 | 46.3364 | 24.1515 | 0.036746 | 23.661 | 24.0344 | 0.00088317 | 0.099906 | 1.2107 | 136.9604 | 0.00043413 | 0.07546 | 0.051124 | 32.4558 | 87.4272 | 165.2182 | 20.7457 | 106.3266 | 0.0024649 | 0.27562 | 0.99703 | 1.0012 | 97.9607 | 276.486 | 346.01 | 351.471 | 1022.563 | 0 | 0 | 0
|  | 535 | 70.4517 | 8.473 | 11.389 | 0.073504 | 8.3149 | 0.0059717 | 0.98065 | 46.6948 | 23.5393 | 0.03572 | 23.0643 | 23.4356 | 0.00083713 | 0.094698 | 1.215 | 137.4469 | 0.00043894 | 0.072081 | 0.049275 | 32.7068 | 87.2801 | 164.8375 | 20.7479 | 101.018 | 0.0025343 | 0.27152 | 0.99745 | 1.0015 | 97.9613 | 276.495 | 346.055 | 351.626 | 1022.537 | 0 | 0 | 0
|  | 540 | 70.7289 | 8.0203 | 9.2045 | 0.077958 | 8.8188 | 0.0059978 | 0.91908 | 47.0478 | 24.0092 | 0.030014 | 23.5249 | 23.9078 | 0.00071756 | 0.081172 | 1.2189 | 137.8866 | 0.00046758 | 0.071649 | 0.049371 | 32.9534 | 87.1255 | 164.4763 | 20.7512 | 105.0918 | 0.0026199 | 0.2664 | 0.99879 | 1.0022 | 97.9606 | 276.499 | 346.059 | 351.692 | 1022.611 | 0 | 0 | 0
|  | 545 | 71.2397 | 8.4231 | 13.0929 | 0.074766 | 8.4577 | 0.006428 | 1.0108 | 47.4027 | 24.2826 | 0.040521 | 23.7865 | 24.158 | 0.0009789 | 0.11074 | 1.2232 | 138.3664 | 0.0004806 | 0.075575 | 0.050247 | 33.2025 | 86.9774 | 164.0668 | 20.75 | 107.4704 | 0.0026527 | 0.27483 | 0.99815 | 1.0028 | 97.961 | 276.488 | 345.967 | 351.371 | 1022.747 | 0 | 0 | 0
|  | 550 | 71.7469 | 9.0811 | 11.594 | 0.069842 | 7.9006 | 0.0076086 | 1.0365 | 47.7602 | 24.0369 | 0.033848 | 23.5474 | 23.923 | 0.00080975 | 0.0916 | 1.2276 | 138.8722 | 0.0005314 | 0.072391 | 0.05006 | 33.4532 | 86.8367 | 163.7304 | 20.7488 | 105.3141 | 0.0028922 | 0.2682 | 0.99931 | 1.0032 | 97.9607 | 276.498 | 345.991 | 351.509 | 1022.711 | 0 | 0 | 0
|  | 555 | 70.0308 | 8.1589 | 9.3414 | 0.075877 | 8.5834 | 0.0062178 | 0.94617 | 48.1146 | 23.7087 | 0.030019 | 23.2292 | 23.6115 | 0.0007088 | 0.080181 | 1.2314 | 139.3017 | 0.00047179 | 0.071793 | 0.049016 | 33.7009 | 86.693 | 163.3563 | 20.7502 | 102.4724 | 0.0026638 | 0.26928 | 1.0001 | 1.0035 | 97.9617 | 276.507 | 346.039 | 351.735 | 1022.613 | 0 | 0 | 0
|  | 560 | 71.0296 | 8.8623 | 12.1692 | 0.070851 | 8.0148 | 0.0067233 | 1.0017 | 48.4673 | 23.8336 | 0.036337 | 23.3505 | 23.7281 | 0.00086221 | 0.097535 | 1.2354 | 139.746 | 0.00047635 | 0.070974 | 0.049435 | 33.9471 | 86.5487 | 162.9824 | 20.7496 | 103.5504 | 0.0026728 | 0.26598 | 0.99982 | 1.004 | 97.9604 | 276.511 | 346.024 | 351.619 | 1022.657 | 0 | 0 | 0
|  | 565 | 70.2021 | 8.0085 | 12.5174 | 0.077491 | 8.766 | 0.0065681 | 0.94216 | 48.8203 | 24.2824 | 0.04013 | 23.7907 | 24.1712 | 0.00096999 | 0.10973 | 1.2399 | 140.2641 | 0.00050897 | 0.073009 | 0.049308 | 34.1939 | 86.4077 | 162.6351 | 20.7535 | 107.4888 | 0.0027735 | 0.26787 | 0.99981 | 1.0044 | 97.9602 | 276.517 | 346.031 | 351.566 | 1022.55 | 0 | 0 | 0
|  | 570 | 68.7822 | 7.5597 | 9.0485 | 0.080431 | 9.0986 | 0.0058083 | 0.88622 | 49.1678 | 23.8012 | 0.030725 | 23.3148 | 23.6869 | 0.00072778 | 0.082328 | 1.2442 | 140.7443 | 0.00046717 | 0.07128 | 0.04826 | 34.4378 | 86.2593 | 162.2122 | 20.7538 | 103.2512 | 0.0026358 | 0.26709 | 1.0013 | 1.0048 | 97.9608 | 276.532 | 345.964 | 351.486 | 1022.499 | 0 | 0 | 0
|  | 575 | 70.3244 | 8.5894 | 12.9859 | 0.072376 | 8.1874 | 0.0059887 | 0.97744 | 49.5156 | 24.1861 | 0.039061 | 23.6874 | 24.0617 | 0.00093987 | 0.10632 | 1.2483 | 141.2159 | 0.00043344 | 0.070744 | 0.049002 | 34.681 | 86.114 | 161.8442 | 20.754 | 106.5978 | 0.0024592 | 0.2625 | 1.0009 | 1.0054 | 97.9617 | 276.525 | 345.9 | 351.366 | 1022.517 | 0 | 0 | 0
|  | 580 | 66.089 | 8.1982 | 9.1288 | 0.071263 | 8.0614 | 0.0064268 | 0.9893 | 49.8566 | 23.5218 | 0.027822 | 23.0289 | 23.3822 | 0.00065054 | 0.073591 | 1.2523 | 141.6657 | 0.00045799 | 0.0705 | 0.046679 | 34.9202 | 85.9597 | 161.4809 | 20.7577 | 100.7877 | 0.0026195 | 0.26725 | 1.0025 | 1.0056 | 97.9609 | 276.523 | 345.782 | 351.087 | 1022.551 | 0 | 0 | 0
|  | 585 | 69.5997 | 8.5919 | 10.7416 | 0.071609 | 8.1006 | 0.0070403 | 1.0196 | 50.1958 | 24.3405 | 0.031781 | 23.8275 | 24.2028 | 0.0007692 | 0.087013 | 1.2559 | 142.0672 | 0.00050415 | 0.073014 | 0.048981 | 35.1594 | 85.8048 | 161.1276 | 20.7552 | 107.9126 | 0.0027479 | 0.26741 | 1.0023 | 1.0059 | 97.9617 | 276.548 | 345.74 | 351.185 | 1022.634 | 0 | 0 | 0
|  | 590 | 69.4276 | 7.5404 | 9.5272 | 0.081394 | 9.2074 | 0.0055942 | 0.85958 | 50.5434 | 23.7393 | 0.032828 | 23.2466 | 23.6216 | 0.00077545 | 0.087721 | 1.2597 | 142.504 | 0.00045533 | 0.069964 | 0.048406 | 35.4028 | 85.6668 | 160.7556 | 20.7528 | 102.6812 | 0.0025895 | 0.26396 | 1.0023 | 1.0061 | 97.9604 | 276.542 | 345.852 | 351.432 | 1022.691 | 0 | 0 | 0
|  | 595 | 67.9042 | 8.599 | 11.6022 | 0.069808 | 7.8968 | 0.0072791 | 1.0296 | 50.8867 | 23.991 | 0.033912 | 23.4984 | 23.8833 | 0.00080992 | 0.09162 | 1.2637 | 142.9524 | 0.00050813 | 0.071876 | 0.047891 | 35.6436 | 85.5239 | 160.338 | 20.7567 | 104.8943 | 0.0027963 | 0.26717 | 1.0023 | 1.0062 | 97.9612 | 276.549 | 345.932 | 351.597 | 1022.599 | 0 | 0 | 0
|  | 600 | 69.4138 | 9.0967 | 10.6432 | 0.067455 | 7.6306 | 0.0063667 | 1.0573 | 51.23 | 23.8883 | 0.030198 | 23.3962 | 23.7742 | 0.00071794 | 0.081214 | 1.2675 | 143.3845 | 0.00042946 | 0.071322 | 0.048594 | 35.8848 | 85.3834 | 160.0474 | 20.7532 | 103.9909 | 0.0024651 | 0.26649 | 1.0029 | 1.0063 | 97.9606 | 276.553 | 345.908 | 351.496 | 1022.625 | 0 | 0 | 0
|  | 605 | 70.5828 | 8.2379 | 8.7989 | 0.075742 | 8.568 | 0.005727 | 0.93894 | 51.58 | 24.2154 | 0.027628 | 23.7232 | 24.1216 | 0.00066644 | 0.075389 | 1.271 | 143.776 | 0.00043377 | 0.071117 | 0.049198 | 36.1293 | 85.2562 | 159.6504 | 20.7534 | 106.888 | 0.0024584 | 0.26328 | 1.0032 | 1.0063 | 97.9608 | 276.553 | 346.005 | 351.815 | 1022.568 | 0 | 0 | 0
|  | 610 | 70.4847 | 8.5684 | 9.2765 | 0.072719 | 8.2261 | 0.0054707 | 0.971 | 51.9327 | 24.2513 | 0.027957 | 23.7507 | 24.1287 | 0.00067457 | 0.076309 | 1.2743 | 144.1552 | 0.00039782 | 0.07061 | 0.049055 | 36.3749 | 85.1355 | 159.3018 | 20.7542 | 107.1709 | 0.0023024 | 0.26161 | 1.003 | 1.0062 | 97.9603 | 276.554 | 345.893 | 351.397 | 1022.531 | 0 | 0 | 0
|  | 615 | 70.2019 | 8.1883 | 11.2796 | 0.07579 | 8.5735 | 0.0058371 | 0.94984 | 52.2844 | 24.487 | 0.035106 | 23.9754 | 24.3514 | 0.00085487 | 0.096705 | 1.2782 | 144.5877 | 0.00044239 | 0.071988 | 0.049128 | 36.6203 | 85.0153 | 158.9181 | 20.7557 | 109.2358 | 0.0024743 | 0.26347 | 1.0019 | 1.006 | 97.96 | 276.539 | 345.804 | 351.227 | 1023.395 | 0 | 0 | 0
|  | 620 | 69.7941 | 8.7018 | 9.7525 | 0.070902 | 8.0206 | 0.0068038 | 1.0165 | 52.6344 | 24.654 | 0.028212 | 24.1319 | 24.51 | 0.00069147 | 0.078221 | 1.282 | 145.0251 | 0.0004824 | 0.072076 | 0.048936 | 36.8655 | 84.8942 | 158.5526 | 20.7577 | 110.6986 | 0.0026294 | 0.2624 | 1.0026 | 1.0058 | 97.959 | 276.562 | 345.704 | 351.121 | 1022.735 | 0 | 0 | 0
|  | 625 | 67.7503 | 8.4758 | 13.4906 | 0.070662 | 7.9934 | 0.0071406 | 0.98281 | 52.9782 | 24.0433 | 0.039889 | 23.5322 | 23.898 | 0.00095327 | 0.10784 | 1.2861 | 145.4902 | 0.00050457 | 0.069447 | 0.047439 | 37.1064 | 84.7652 | 158.2038 | 20.7587 | 105.274 | 0.0027761 | 0.26009 | 1.0008 | 1.0053 | 97.959 | 276.565 | 345.674 | 351.048 | 1022.774 | 0 | 0 | 0
|  | 630 | 66.2151 | 7.8998 | 12.159 | 0.074095 | 8.3818 | 0.0066265 | 0.94147 | 53.3132 | 24.1745 | 0.037493 | 23.6608 | 24.0292 | 0.00090092 | 0.10191 | 1.2908 | 146.0146 | 0.00049099 | 0.069759 | 0.046649 | 37.3417 | 84.6241 | 157.8416 | 20.7627 | 106.4269 | 0.0027063 | 0.25991 | 1.0005 | 1.0048 | 97.9592 | 276.555 | 345.679 | 351.061 | 1024.505 | 0 | 0 | 0
|  | 635 | 65.4248 | 8.153 | 9.3994 | 0.070938 | 8.0246 | 0.0071369 | 0.99619 | 53.6423 | 24.0973 | 0.027837 | 23.5832 | 23.9525 | 0.00066677 | 0.075426 | 1.2947 | 146.4579 | 0.00050628 | 0.070667 | 0.046365 | 37.5742 | 84.476 | 157.47 | 20.7632 | 105.7391 | 0.0027786 | 0.263 | 1.001 | 1.0042 | 97.9588 | 276.553 | 345.648 | 351.06 | 1022.737 | 0 | 0 | 0
|  | 640 | 67.4575 | 8.2624 | 13.485 | 0.072173 | 8.1644 | 0.0062503 | 1.0014 | 53.9745 | 24.1269 | 0.040571 | 23.6154 | 23.9889 | 0.00097325 | 0.1101 | 1.2988 | 146.9217 | 0.0004511 | 0.072277 | 0.047688 | 37.8093 | 84.3351 | 157.128 | 20.7584 | 106.0135 | 0.0025395 | 0.26715 | 0.99865 | 1.0033 | 97.9594 | 276.548 | 345.696 | 351.163 | 1022.732 | 0 | 0 | 0
|  | 645 | 69.9954 | 8.7391 | 9.1546 | 0.070803 | 8.0094 | 0.0067621 | 1.0198 | 54.3181 | 24.4603 | 0.026648 | 23.9446 | 24.3236 | 0.00064817 | 0.073323 | 1.3028 | 147.3803 | 0.00047878 | 0.072203 | 0.049063 | 38.0512 | 84.2141 | 156.7513 | 20.7558 | 108.977 | 0.0026301 | 0.26426 | 0.99926 | 1.0023 | 97.9588 | 276.547 | 345.737 | 351.209 | 1022.701 | 0 | 0 | 0
|  | 650 | 68.6434 | 9.1405 | 10.2872 | 0.066387 | 7.5098 | 0.0074267 | 1.0663 | 54.6647 | 24.2476 | 0.028321 | 23.739 | 24.1144 | 0.00068293 | 0.077255 | 1.3062 | 147.7567 | 0.00049304 | 0.070791 | 0.048122 | 38.2942 | 84.0995 | 156.4223 | 20.7577 | 107.1012 | 0.0027087 | 0.26214 | 0.99782 | 1.001 | 97.9583 | 276.542 | 345.775 | 351.243 | 1022.506 | 0 | 0 | 0
|  | 655 | 67.4572 | 7.9547 | 13.3496 | 0.074964 | 8.4801 | 0.0068709 | 0.91968 | 55.0049 | 24.0158 | 0.041899 | 23.5118 | 23.8849 | 0.0010007 | 0.11321 | 1.3104 | 148.2329 | 0.00051507 | 0.068943 | 0.047208 | 38.5325 | 83.977 | 156.0726 | 20.7594 | 105.0627 | 0.0028239 | 0.25893 | 0.99479 | 0.99954 | 97.9578 | 276.544 | 345.771 | 351.257 | 1022.442 | 0 | 0 | 0
|  | 660 | 67.4198 | 7.8153 | 10.7428 | 0.07626 | 8.6267 | 0.0070299 | 0.94499 | 55.3421 | 24.2476 | 0.033965 | 23.7412 | 24.1201 | 0.00081925 | 0.092675 | 1.3149 | 148.7476 | 0.0005361 | 0.072065 | 0.047669 | 38.7697 | 83.8517 | 155.6817 | 20.7594 | 107.1113 | 0.0028923 | 0.26559 | 0.9943 | 0.99815 | 97.9571 | 276.545 | 345.806 | 351.326 | 1022.488 | 0 | 0 | 0
|  | 665 | 69.6103 | 9.3278 | 13.1171 | 0.06597 | 7.4626 | 0.0074188 | 1.0606 | 55.6847 | 24.3382 | 0.035727 | 23.8301 | 24.2204 | 0.00086533 | 0.097888 | 1.3191 | 149.224 | 0.00048942 | 0.069964 | 0.048519 | 39.0102 | 83.7364 | 155.3241 | 20.7569 | 107.9141 | 0.0026855 | 0.25919 | 0.99259 | 0.99662 | 97.957 | 276.544 | 345.81 | 351.474 | 1022.484 | 0 | 0 | 0
|  | 670 | 70.1153 | 9.4421 | 13.718 | 0.065644 | 7.4258 | 0.0067964 | 1.1272 | 56.034 | 24.7849 | 0.036526 | 24.2651 | 24.6542 | 0.00090051 | 0.10187 | 1.3236 | 149.7234 | 0.00044614 | 0.073996 | 0.049386 | 39.2549 | 83.6329 | 155.0098 | 20.757 | 111.9006 | 0.0024675 | 0.26648 | 0.99104 | 0.99516 | 97.9572 | 276.539 | 345.776 | 351.321 | 1022.608 | 0 | 0 | 0
|  | 675 | 73.6299 | 8.6773 | 16.5537 | 0.07501 | 8.4853 | 0.006014 | 0.98406 | 56.3934 | 25.2596 | 0.049461 | 24.7194 | 25.1048 | 0.0012417 | 0.14046 | 1.3289 | 150.3292 | 0.00045111 | 0.073815 | 0.051266 | 39.5065 | 83.5458 | 154.656 | 20.7536 | 116.1793 | 0.0024528 | 0.26232 | 0.98828 | 0.99385 | 97.9566 | 276.545 | 345.629 | 351.018 | 1022.555 | 0 | 0 | 0
|  | 680 | 71.0271 | 8.8254 | 8.999 | 0.071144 | 8.048 | 0.0068319 | 1.0096 | 56.755 | 24.5317 | 0.026276 | 24.0039 | 24.3653 | 0.00064023 | 0.072424 | 1.3336 | 150.8614 | 0.00048605 | 0.071825 | 0.049567 | 39.7586 | 83.4633 | 154.2751 | 20.7545 | 109.5659 | 0.0026549 | 0.26268 | 0.98969 | 0.99265 | 97.9574 | 276.547 | 345.584 | 350.787 | 1021.807 | 0 | 0 | 0
|  | 685 | 69.1014 | 9.3534 | 11.2465 | 0.065309 | 7.3879 | 0.0070349 | 1.0691 | 57.1054 | 24.0183 | 0.030814 | 23.4947 | 23.8361 | 0.0007345 | 0.083088 | 1.3371 | 151.2502 | 0.00045944 | 0.069823 | 0.04821 | 40.0031 | 83.3655 | 153.9472 | 20.7557 | 104.9969 | 0.0025841 | 0.26132 | 0.98818 | 0.99164 | 97.9566 | 276.544 | 345.484 | 350.504 | 1022.996 | 0 | 0 | 0
|  | 690 | 69.6078 | 8.7154 | 10.0933 | 0.070603 | 7.9868 | 0.0069439 | 0.9926 | 57.4521 | 24.3907 | 0.029444 | 23.8564 | 24.2029 | 0.00071262 | 0.080613 | 1.3407 | 151.6595 | 0.00049026 | 0.070081 | 0.048536 | 40.2449 | 83.264 | 153.6082 | 20.7572 | 108.2664 | 0.0026846 | 0.25909 | 0.98745 | 0.99076 | 97.9558 | 276.538 | 345.445 | 350.463 | 1023.573 | 0 | 0 | 0
|  | 695 | 66.0158 | 7.4932 | 13.749 | 0.077882 | 8.8101 | 0.0060218 | 0.8653 | 57.7912 | 23.7158 | 0.045461 | 23.201 | 23.5541 | 0.0010708 | 0.12113 | 1.3451 | 152.1638 | 0.00046899 | 0.067391 | 0.046174 | 40.4817 | 83.1528 | 153.2389 | 20.7611 | 102.3784 | 0.002651 | 0.25701 | 0.98477 | 0.98987 | 97.9569 | 276.543 | 345.517 | 350.775 | 1023.411 | 0 | 0 | 0
|  | 700 | 66.7069 | 8.1162 | 12.2625 | 0.072656 | 8.219 | 0.0052778 | 0.9232 | 58.123 | 23.8255 | 0.037636 | 23.3126 | 23.6729 | 0.00089095 | 0.10079 | 1.35 | 152.7186 | 0.00038346 | 0.067076 | 0.046467 | 40.7133 | 83.0329 | 152.845 | 20.7608 | 103.3466 | 0.0022704 | 0.25528 | 0.98507 | 0.98929 | 97.9571 | 276.53 | 345.58 | 350.922 | 1022.247 | 0 | 0 | 0
|  | 705 | 65.7566 | 8.7812 | 10.2973 | 0.066197 | 7.4883 | 0.0062345 | 1.017 | 58.4542 | 23.8326 | 0.02877 | 23.3246 | 23.6929 | 0.00068165 | 0.07711 | 1.354 | 153.1633 | 0.0004127 | 0.067325 | 0.046001 | 40.9445 | 82.9137 | 152.5142 | 20.7626 | 103.431 | 0.0023968 | 0.25591 | 0.98556 | 0.98879 | 97.9564 | 276.543 | 345.655 | 351.113 | 1022.564 | 0 | 0 | 0
|  | 710 | 66.0732 | 8.2851 | 13.1758 | 0.070498 | 7.9749 | 0.0058785 | 0.96119 | 58.7837 | 24.1456 | 0.038715 | 23.6252 | 23.9926 | 0.00092887 | 0.10508 | 1.358 | 153.6188 | 0.00041442 | 0.067762 | 0.04624 | 41.1751 | 82.794 | 152.1702 | 20.764 | 106.1397 | 0.0023809 | 0.25469 | 0.98407 | 0.98842 | 97.9566 | 276.532 | 345.57 | 350.944 | 1022.578 | 0 | 0 | 0
|  | 715 | 64.2837 | 7.9595 | 12.2815 | 0.071395 | 8.0764 | 0.0062153 | 0.94855 | 59.1096 | 23.8543 | 0.036991 | 23.3395 | 23.7043 | 0.00087684 | 0.09919 | 1.3625 | 154.1295 | 0.00044374 | 0.067722 | 0.045276 | 41.4039 | 82.6708 | 151.8128 | 20.7655 | 103.5913 | 0.0025297 | 0.25684 | 0.98401 | 0.98816 | 97.9567 | 276.53 | 345.561 | 350.962 | 1022.508 | 0 | 0 | 0
|  | 720 | 65.2534 | 8.7827 | 9.948 | 0.065679 | 7.4298 | 0.0065958 | 1.0635 | 59.4335 | 24.1795 | 0.027194 | 23.6555 | 24.0265 | 0.00065337 | 0.073911 | 1.3663 | 154.5622 | 0.00043321 | 0.069853 | 0.04612 | 41.6324 | 82.5465 | 151.4635 | 20.7647 | 106.4248 | 0.0024587 | 0.26012 | 0.98498 | 0.98803 | 97.9569 | 276.536 | 345.529 | 350.949 | 1022.594 | 0 | 0 | 0
|  | 725 | 66.6749 | 8.4254 | 9.2125 | 0.069956 | 7.9136 | 0.0064339 | 0.98046 | 59.7633 | 23.7115 | 0.027337 | 23.2031 | 23.5748 | 0.00064447 | 0.072904 | 1.3696 | 154.9293 | 0.00045009 | 0.068589 | 0.046705 | 41.8644 | 82.4321 | 151.1445 | 20.7591 | 102.3691 | 0.0025689 | 0.26037 | 0.98495 | 0.98801 | 97.9572 | 276.537 | 345.611 | 351.148 | 1022.549 | 0 | 0 | 0
|  | 730 | 70.0835 | 8.3201 | 17.7108 | 0.074463 | 8.4234 | 0.0065785 | 0.94946 | 60.1052 | 24.8843 | 0.053277 | 24.356 | 24.7535 | 0.0013188 | 0.14919 | 1.3745 | 155.4845 | 0.00048986 | 0.0707 | 0.048888 | 42.1034 | 82.3359 | 150.7642 | 20.7595 | 112.7706 | 0.0026417 | 0.25698 | 0.98213 | 0.98809 | 97.9577 | 276.528 | 345.686 | 351.327 | 1022.474 | 0 | 0 | 0
|  | 735 | 66.0137 | 8.9627 | 13.3826 | 0.06511 | 7.3653 | 0.00678 | 1.0559 | 60.4454 | 24.0488 | 0.036435 | 23.5333 | 23.9146 | 0.00087133 | 0.098567 | 1.38 | 156.1039 | 0.00044144 | 0.068752 | 0.046368 | 42.3416 | 82.2387 | 150.4155 | 20.7628 | 105.3032 | 0.0025042 | 0.25814 | 0.98434 | 0.98843 | 97.9567 | 276.517 | 345.612 | 351.211 | 1022.561 | 0 | 0 | 0
|  | 740 | 66.1766 | 8.5304 | 14.9277 | 0.068578 | 7.7577 | 0.0065936 | 0.96851 | 60.7759 | 23.9088 | 0.043054 | 23.3982 | 23.7772 | 0.0010237 | 0.1158 | 1.3847 | 156.6398 | 0.00045218 | 0.066419 | 0.046107 | 42.5727 | 82.1296 | 150.0999 | 20.7628 | 104.0889 | 0.0025618 | 0.25282 | 0.98391 | 0.98874 | 97.9565 | 276.509 | 345.641 | 351.24 | 1022.598 | 0 | 0 | 0
|  | 745 | 65.2131 | 8.8763 | 14.4257 | 0.064946 | 7.3469 | 0.0073143 | 1.0343 | 61.1044 | 24.0086 | 0.039262 | 23.4943 | 23.8623 | 0.00093689 | 0.10598 | 1.3896 | 157.1943 | 0.00047503 | 0.067175 | 0.045709 | 42.8023 | 82.0193 | 149.7363 | 20.765 | 104.9528 | 0.0026521 | 0.25414 | 0.98507 | 0.98948 | 97.9568 | 276.519 | 345.617 | 351.031 | 1022.588 | 0 | 0 | 0
|  | 750 | 65.4363 | 8.7783 | 14.2701 | 0.065897 | 7.4544 | 0.0077538 | 1.045 | 61.431 | 24.3744 | 0.038844 | 23.8425 | 24.2085 | 0.00094035 | 0.10637 | 1.3943 | 157.7252 | 0.00051095 | 0.068862 | 0.0461 | 43.0318 | 81.908 | 149.4448 | 20.7661 | 108.1313 | 0.0027737 | 0.25593 | 0.98577 | 0.99013 | 97.9566 | 276.504 | 345.476 | 350.778 | 1022.699 | 0 | 0 | 0
|  | 755 | 66.8306 | 8.3229 | 10.6082 | 0.070983 | 8.0298 | 0.0067485 | 0.96382 | 61.7617 | 24.4962 | 0.030952 | 23.9603 | 24.3284 | 0.000753 | 0.085181 | 1.3985 | 158.2041 | 0.00047903 | 0.068415 | 0.046775 | 43.264 | 81.8035 | 149.0717 | 20.7645 | 109.2083 | 0.0026282 | 0.2538 | 0.9872 | 0.99067 | 97.9574 | 276.51 | 345.456 | 350.763 | 1022.761 | 0 | 0 | 0
|  | 760 | 65.6812 | 7.8456 | 14.2943 | 0.074006 | 8.3717 | 0.0063796 | 0.95357 | 62.0929 | 23.9999 | 0.044378 | 23.4744 | 23.8376 | 0.0010579 | 0.11967 | 1.4031 | 158.7162 | 0.00047212 | 0.07057 | 0.046475 | 43.4971 | 81.7012 | 148.7373 | 20.7621 | 104.8257 | 0.0026403 | 0.26351 | 0.98653 | 0.99152 | 97.9576 | 276.489 | 345.449 | 350.795 | 1022.841 | 0 | 0 | 0
|  | 765 | 68.7845 | 8.0109 | 10.8414 | 0.075903 | 8.5863 | 0.0057264 | 0.90355 | 62.4291 | 24.3265 | 0.034057 | 23.7931 | 24.1626 | 0.0008229 | 0.093088 | 1.4078 | 159.2481 | 0.00043465 | 0.068582 | 0.047841 | 43.7329 | 81.6067 | 148.3356 | 20.7593 | 107.6947 | 0.0024537 | 0.25554 | 0.98828 | 0.99211 | 97.9566 | 276.5 | 345.439 | 350.804 | 1022.838 | 0 | 0 | 0
|  | 770 | 69.9597 | 9.8993 | 19.2527 | 0.062473 | 7.0671 | 0.0076186 | 1.0968 | 62.776 | 24.8534 | 0.048705 | 24.3105 | 24.695 | 0.0012028 | 0.13606 | 1.4128 | 159.8209 | 0.00047596 | 0.068521 | 0.048485 | 43.9737 | 81.5272 | 147.9961 | 20.7608 | 112.4199 | 0.0025864 | 0.25144 | 0.98726 | 0.99274 | 97.9564 | 276.513 | 345.468 | 350.932 | 1022.778 | 0 | 0 | 0
|  | 775 | 68.1962 | 9.8841 | 10.3561 | 0.060993 | 6.8996 | 0.0075482 | 1.1205 | 63.1214 | 24.6329 | 0.025821 | 24.0932 | 24.4628 | 0.00063164 | 0.071453 | 1.4174 | 160.3397 | 0.00046038 | 0.068341 | 0.047496 | 44.2137 | 81.4469 | 147.6959 | 20.7628 | 110.4268 | 0.0025387 | 0.25258 | 0.9905 | 0.99342 | 97.9569 | 276.529 | 345.444 | 350.743 | 1022.776 | 0 | 0 | 0
|  | 780 | 63.7243 | 7.5946 | 12.2623 | 0.074175 | 8.3908 | 0.0069194 | 0.92188 | 63.4512 | 23.6569 | 0.038716 | 23.1345 | 23.4926 | 0.00090955 | 0.10289 | 1.4213 | 160.7756 | 0.00051324 | 0.06838 | 0.0451 | 44.4452 | 81.3476 | 147.3683 | 20.7648 | 101.8314 | 0.0028495 | 0.26023 | 0.98993 | 0.99429 | 97.9566 | 276.51 | 345.384 | 350.731 | 1022.761 | 0 | 0 | 0
|  | 785 | 68.7245 | 8.5502 | 10.2084 | 0.071054 | 8.0377 | 0.0071115 | 0.99393 | 63.7823 | 24.5321 | 0.029765 | 23.9963 | 24.3686 | 0.00072534 | 0.082052 | 1.4253 | 161.2379 | 0.0005053 | 0.070622 | 0.048145 | 44.6783 | 81.2513 | 146.9727 | 20.7597 | 109.5326 | 0.002736 | 0.25946 | 0.99179 | 0.99516 | 97.9571 | 276.505 | 345.47 | 350.83 | 1022.768 | 0 | 0 | 0
|  | 790 | 66.6055 | 8.7842 | 10.2042 | 0.067029 | 7.5825 | 0.0065979 | 0.99034 | 64.1206 | 23.6354 | 0.029118 | 23.1201 | 23.4897 | 0.00068398 | 0.077373 | 1.4289 | 161.6365 | 0.00044225 | 0.066381 | 0.04633 | 44.9145 | 81.1653 | 146.6607 | 20.7599 | 101.6754 | 0.002541 | 0.25483 | 0.99307 | 0.99636 | 97.9592 | 276.508 | 345.483 | 351.006 | 1022.721 | 0 | 0 | 0
|  | 795 | 66.6222 | 8.7887 | 9.7716 | 0.067011 | 7.5804 | 0.0070012 | 0.99572 | 64.4537 | 24.1881 | 0.027248 | 23.659 | 24.0317 | 0.00065481 | 0.074073 | 1.4322 | 162.0151 | 0.00046916 | 0.066724 | 0.046402 | 45.1463 | 81.0738 | 146.2982 | 20.7637 | 106.4784 | 0.0026118 | 0.25154 | 0.99432 | 0.9974 | 97.957 | 276.529 | 345.457 | 350.9 | 1022.374 | 0 | 0 | 0
|  | 800 | 65.7417 | 9.4186 | 13.4831 | 0.061703 | 6.98 | 0.0077708 | 1.0737 | 64.7846 | 24.132 | 0.034697 | 23.6025 | 23.9774 | 0.00083195 | 0.094111 | 1.4359 | 162.4356 | 0.00047948 | 0.066252 | 0.045858 | 45.377 | 80.9807 | 145.9944 | 20.7653 | 105.978 | 0.0026607 | 0.25068 | 0.99454 | 0.99847 | 97.9574 | 276.505 | 345.434 | 350.92 | 1022.458 | 0 | 0 | 0
|  | 805 | 65.1845 | 7.8746 | 11.5464 | 0.073176 | 8.2778 | 0.0068298 | 0.90644 | 65.1119 | 24.2178 | 0.035135 | 23.6816 | 24.0477 | 0.00084491 | 0.095578 | 1.4401 | 162.9098 | 0.00049978 | 0.066329 | 0.045576 | 45.6055 | 80.8843 | 145.6631 | 20.767 | 106.7113 | 0.0027401 | 0.25025 | 0.99562 | 0.9996 | 97.9573 | 276.502 | 345.363 | 350.702 | 1022.537 | 0 | 0 | 0
|  | 810 | 63.5558 | 8.3763 | 8.8593 | 0.067074 | 7.5876 | 0.0077194 | 0.95746 | 65.4338 | 23.5241 | 0.025456 | 23.0002 | 23.3434 | 0.00059423 | 0.067221 | 1.4437 | 163.3168 | 0.00051777 | 0.064221 | 0.04438 | 45.8304 | 80.7824 | 145.2821 | 20.7666 | 100.6721 | 0.0028821 | 0.24966 | 0.99747 | 1.0004 | 97.956 | 276.496 | 345.316 | 350.469 | 1022.565 | 0 | 0 | 0
|  | 815 | 65.761 | 9.1984 | 16.5322 | 0.063198 | 7.1491 | 0.0076549 | 1.0577 | 65.757 | 24.3742 | 0.043185 | 23.8314 | 24.1937 | 0.0010448 | 0.11819 | 1.4478 | 163.7803 | 0.00048378 | 0.066844 | 0.04596 | 46.0563 | 80.6835 | 144.9901 | 20.7667 | 108.0799 | 0.0026585 | 0.25048 | 0.99616 | 1.0011 | 97.9563 | 276.504 | 345.318 | 350.567 | 1024.059 | 0 | 0 | 0
|  | 820 | 64.5315 | 7.7619 | 12.0276 | 0.073494 | 8.3139 | 0.0059238 | 0.93604 | 66.0828 | 24.2607 | 0.036733 | 23.7133 | 24.0646 | 0.00088396 | 0.099995 | 1.4526 | 164.3258 | 0.00043536 | 0.068794 | 0.04557 | 46.2851 | 80.5888 | 144.6349 | 20.7673 | 107.0434 | 0.0024617 | 0.25661 | 0.99762 | 1.0018 | 97.9574 | 276.506 | 345.214 | 350.328 | 1022.642 | 0 | 0 | 0
|  | 825 | 66.7242 | 9.4205 | 11.1846 | 0.062613 | 7.0829 | 0.0070518 | 1.0646 | 66.4109 | 23.9209 | 0.029523 | 23.3765 | 23.7206 | 0.0007003 | 0.079219 | 1.4566 | 164.7738 | 0.00044154 | 0.066661 | 0.046437 | 46.5151 | 80.4981 | 144.2775 | 20.7616 | 104.0452 | 0.0025148 | 0.2534 | 0.99907 | 1.0024 | 97.9563 | 276.484 | 345.145 | 350.225 | 1022.712 | 0 | 0 | 0
|  | 830 | 67.2756 | 8.5991 | 8.8457 | 0.069161 | 7.8236 | 0.0065667 | 1.0042 | 66.7459 | 24.5593 | 0.025132 | 23.9934 | 24.3427 | 0.00061177 | 0.069205 | 1.4599 | 165.1449 | 0.00045416 | 0.069452 | 0.047163 | 46.7491 | 80.4168 | 143.9905 | 20.7635 | 109.6407 | 0.0025183 | 0.25611 | 1.0002 | 1.0031 | 97.957 | 276.494 | 345.045 | 350.069 | 1022.661 | 0 | 0 | 0
|  | 835 | 67.0907 | 8.478 | 9.8801 | 0.069956 | 7.9135 | 0.0058859 | 0.96642 | 67.0818 | 24.6011 | 0.02836 | 24.0262 | 24.3714 | 0.00069117 | 0.078187 | 1.4631 | 165.5134 | 0.00041175 | 0.067607 | 0.046767 | 46.9839 | 80.3375 | 143.5921 | 20.7653 | 109.9778 | 0.0023368 | 0.25086 | 1.0005 | 1.0037 | 97.9567 | 276.49 | 344.929 | 349.885 | 1022.678 | 0 | 0 | 0
|  | 840 | 65.8518 | 9.5154 | 12.3972 | 0.061178 | 6.9206 | 0.0070416 | 1.0596 | 67.4142 | 24.2586 | 0.031553 | 23.6914 | 24.0371 | 0.00075844 | 0.085796 | 1.4668 | 165.9233 | 0.00043079 | 0.064827 | 0.045683 | 47.2151 | 80.255 | 143.3012 | 20.7669 | 106.9353 | 0.0024424 | 0.24587 | 1.0006 | 1.0042 | 97.9574 | 276.495 | 344.925 | 349.958 | 1022.645 | 0 | 0 | 0
|  | 845 | 66.1177 | 8.2384 | 11.1958 | 0.070946 | 8.0255 | 0.0066441 | 0.93536 | 67.7441 | 24.7464 | 0.032417 | 24.1598 | 24.502 | 0.00079429 | 0.089852 | 1.4706 | 166.3624 | 0.00047137 | 0.06636 | 0.046075 | 47.4445 | 80.1705 | 142.96 | 20.7688 | 111.2419 | 0.0025758 | 0.24648 | 1.001 | 1.0047 | 97.9569 | 276.484 | 344.811 | 349.695 | 1022.766 | 0 | 0 | 0
|  | 850 | 65.6666 | 8.5128 | 13.3886 | 0.068191 | 7.7139 | 0.0070468 | 0.9656 | 68.0736 | 24.5863 | 0.037508 | 24.0022 | 24.3411 | 0.00091298 | 0.10328 | 1.4749 | 166.8453 | 0.00048053 | 0.065845 | 0.045756 | 47.674 | 80.0866 | 142.6048 | 20.7689 | 109.8015 | 0.0026271 | 0.24625 | 1.0008 | 1.0051 | 97.9569 | 276.487 | 344.793 | 349.661 | 1022.802 | 0 | 0 | 0
|  | 855 | 64.7264 | 8.632 | 12.7176 | 0.066286 | 7.4984 | 0.0075534 | 0.94462 | 68.3996 | 24.0493 | 0.035396 | 23.4784 | 23.8159 | 0.000843 | 0.095362 | 1.4793 | 167.3419 | 0.00050069 | 0.062615 | 0.044765 | 47.9003 | 79.9995 | 142.2779 | 20.7689 | 105.0598 | 0.0027589 | 0.24135 | 1.0016 | 1.0057 | 97.9565 | 276.481 | 344.799 | 349.755 | 1023.155 | 0 | 0 | 0
|  | 860 | 64.0161 | 8.1093 | 8.888 | 0.069785 | 7.8942 | 0.0073637 | 0.92474 | 68.7214 | 24.6553 | 0.025394 | 24.0714 | 24.4248 | 0.00062024 | 0.070163 | 1.483 | 167.7557 | 0.00051387 | 0.064533 | 0.044677 | 48.124 | 79.9086 | 141.9355 | 20.7733 | 110.4273 | 0.0027613 | 0.24225 | 1.0034 | 1.0063 | 97.9559 | 276.485 | 344.818 | 349.88 | 1022.848 | 0 | 0 | 0
|  | 865 | 61.399 | 7.5624 | 13.0128 | 0.071772 | 8.119 | 0.0063025 | 0.88412 | 69.0349 | 24.0735 | 0.039186 | 23.4939 | 23.8338 | 0.00093395 | 0.10565 | 1.4868 | 168.1952 | 0.00045234 | 0.063455 | 0.043071 | 48.3433 | 79.8092 | 141.5827 | 20.7754 | 105.2349 | 0.0025491 | 0.24347 | 1.0022 | 1.0067 | 97.9566 | 276.488 | 344.68 | 349.666 | 1022.812 | 0 | 0 | 0
|  | 870 | 61.5131 | 8.6046 | 14.1715 | 0.063196 | 7.1489 | 0.0066611 | 1.0117 | 69.3422 | 24.1253 | 0.037484 | 23.5444 | 23.8927 | 0.00089559 | 0.10131 | 1.4914 | 168.7126 | 0.00042096 | 0.063937 | 0.043194 | 48.559 | 79.7037 | 141.2302 | 20.7753 | 105.6877 | 0.0024104 | 0.24441 | 1.0027 | 1.0069 | 97.9566 | 276.476 | 344.679 | 349.778 | 1023.045 | 0 | 0 | 0
|  | 875 | 60.7613 | 8.6395 | 14.6665 | 0.062171 | 7.0329 | 0.0075179 | 1.0159 | 69.6479 | 24.1973 | 0.038049 | 23.6138 | 23.9647 | 0.00091183 | 0.10315 | 1.4959 | 169.2238 | 0.0004674 | 0.06316 | 0.042687 | 48.7737 | 79.5976 | 140.9421 | 20.7777 | 106.3154 | 0.0026035 | 0.24178 | 1.0029 | 1.0073 | 97.9557 | 276.467 | 344.666 | 349.788 | 1022.724 | 0 | 0 | 0
|  | 880 | 59.9889 | 8.1017 | 12.2778 | 0.065456 | 7.4045 | 0.0074012 | 0.96581 | 69.9498 | 24.3807 | 0.033285 | 23.792 | 24.1449 | 0.00080366 | 0.090911 | 1.5002 | 169.7089 | 0.00048445 | 0.063218 | 0.042285 | 48.9861 | 79.4884 | 140.6029 | 20.7804 | 107.9299 | 0.0026608 | 0.24065 | 1.0039 | 1.0077 | 97.9554 | 276.475 | 344.655 | 349.767 | 1022.681 | 0 | 0 | 0
|  | 885 | 60.4083 | 8.5405 | 11.6172 | 0.062527 | 7.0732 | 0.0075452 | 0.9883 | 70.2508 | 24.1673 | 0.030358 | 23.5808 | 23.9274 | 0.00072639 | 0.082171 | 1.5041 | 170.1416 | 0.00047178 | 0.061796 | 0.042291 | 49.1976 | 79.3794 | 140.294 | 20.7789 | 106.0353 | 0.0026247 | 0.23828 | 1.0045 | 1.008 | 97.9563 | 276.475 | 344.612 | 349.678 | 1022.693 | 0 | 0 | 0
|  | 890 | 60.5521 | 8.4016 | 10.1629 | 0.063711 | 7.2072 | 0.0074501 | 0.99164 | 70.5532 | 24.282 | 0.02696 | 23.6809 | 24.0169 | 0.00064749 | 0.073246 | 1.5075 | 170.5302 | 0.00047466 | 0.063179 | 0.04258 | 49.4097 | 79.2732 | 139.9727 | 20.7786 | 106.9912 | 0.0026274 | 0.24123 | 1.0049 | 1.008 | 97.9574 | 276.481 | 344.44 | 349.326 | 1022.678 | 0 | 0 | 0
|  | 895 | 60.8353 | 7.9333 | 11.4599 | 0.067788 | 7.6684 | 0.0067869 | 0.96723 | 70.8567 | 24.69 | 0.031812 | 24.0735 | 24.4201 | 0.00077685 | 0.087879 | 1.511 | 170.933 | 0.00046007 | 0.065567 | 0.04309 | 49.6239 | 79.1694 | 139.6528 | 20.7794 | 110.5926 | 0.0025329 | 0.24477 | 1.0046 | 1.0083 | 97.9571 | 276.48 | 344.364 | 349.322 | 1024.17 | 0 | 0 | 0
|  | 900 | 62.1167 | 7.5941 | 9.744 | 0.072307 | 8.1796 | 0.0067624 | 0.90627 | 71.164 | 24.4591 | 0.029103 | 23.8541 | 24.2091 | 0.00070456 | 0.079702 | 1.5148 | 171.3519 | 0.00048897 | 0.06553 | 0.043789 | 49.8411 | 79.0711 | 139.2958 | 20.7753 | 108.5599 | 0.0026733 | 0.24632 | 1.005 | 1.0084 | 97.9569 | 276.488 | 344.447 | 349.573 | 1022.71 | 0 | 0 | 0
|  | 905 | 62.4568 | 8.6951 | 12.4869 | 0.063498 | 7.183 | 0.0077761 | 1.0072 | 71.4755 | 24.127 | 0.033208 | 23.5322 | 23.8765 | 0.00079289 | 0.089693 | 1.5185 | 171.7754 | 0.00049376 | 0.063954 | 0.043736 | 50.0599 | 78.9784 | 138.946 | 20.7733 | 105.6403 | 0.0027223 | 0.24445 | 1.0046 | 1.0084 | 97.9579 | 276.478 | 344.476 | 349.517 | 1022.626 | 0 | 0 | 0
|  | 910 | 64.309 | 9.676 | 9.9237 | 0.058753 | 6.6462 | 0.008681 | 1.0805 | 71.7924 | 24.3275 | 0.024196 | 23.7322 | 24.0968 | 0.00058304 | 0.065955 | 1.5219 | 172.1645 | 0.00051003 | 0.063481 | 0.044674 | 50.281 | 78.8927 | 138.6564 | 20.7711 | 107.4235 | 0.002774 | 0.24173 | 1.0056 | 1.0083 | 97.9577 | 276.468 | 344.541 | 349.834 | 1022.559 | 0 | 0 | 0
|  | 915 | 60.5921 | 8.651 | 9.208 | 0.061916 | 7.0041 | 0.0083483 | 0.97718 | 72.1046 | 23.4988 | 0.024485 | 22.9286 | 23.2841 | 0.00057012 | 0.064493 | 1.5248 | 172.4907 | 0.00051689 | 0.060503 | 0.042212 | 50.4982 | 78.8029 | 138.3473 | 20.7747 | 100.2505 | 0.0028807 | 0.23945 | 1.0055 | 1.0083 | 97.9578 | 276.457 | 344.613 | 349.957 | 1022.422 | 0 | 0 | 0
|  | 920 | 63.5075 | 8.106 | 10.2834 | 0.069258 | 7.8347 | 0.0072463 | 0.92383 | 72.4149 | 24.6263 | 0.029186 | 24.0288 | 24.4021 | 0.00071221 | 0.080567 | 1.528 | 172.8533 | 0.00050187 | 0.063983 | 0.044313 | 50.7145 | 78.7118 | 138.0318 | 20.7745 | 110.1023 | 0.0027134 | 0.24099 | 1.0049 | 1.0082 | 97.9595 | 276.465 | 344.613 | 349.967 | 1022.43 | 0 | 0 | 0
|  | 925 | 62.6881 | 7.9656 | 11.4316 | 0.06957 | 7.8699 | 0.0067403 | 0.92968 | 72.7304 | 24.1509 | 0.033223 | 23.5664 | 23.9383 | 0.00079529 | 0.089965 | 1.5318 | 173.2796 | 0.00046892 | 0.064678 | 0.043961 | 50.9352 | 78.6274 | 137.6639 | 20.7726 | 105.899 | 0.0026138 | 0.24625 | 1.0042 | 1.008 | 97.9585 | 276.438 | 344.635 | 350.073 | 1022.491 | 0 | 0 | 0
|  | 930 | 63.9199 | 8.8748 | 11.1097 | 0.063669 | 7.2024 | 0.0073306 | 1.0451 | 73.0469 | 24.9203 | 0.028615 | 24.3234 | 24.7196 | 0.00070735 | 0.080016 | 1.5355 | 173.7046 | 0.00046673 | 0.066541 | 0.044911 | 51.1574 | 78.545 | 137.3447 | 20.7742 | 112.7824 | 0.0025428 | 0.24573 | 1.0044 | 1.0077 | 97.9581 | 276.465 | 344.724 | 350.339 | 1022.602 | 0 | 0 | 0
|  | 935 | 62.0147 | 9.2894 | 11.9172 | 0.059015 | 6.6759 | 0.0084217 | 1.0941 | 73.3617 | 24.5798 | 0.028834 | 23.995 | 24.3905 | 0.00070329 | 0.079557 | 1.5391 | 174.1035 | 0.000497 | 0.06457 | 0.043592 | 51.3786 | 78.4617 | 137.0248 | 20.7768 | 109.74 | 0.002697 | 0.24288 | 1.0041 | 1.0074 | 97.958 | 276.478 | 344.78 | 350.463 | 1022.622 | 0 | 0 | 0
|  | 940 | 60.6917 | 7.9055 | 13.1775 | 0.067866 | 7.6772 | 0.0065391 | 0.92589 | 73.6685 | 24.1937 | 0.037268 | 23.6159 | 23.9969 | 0.00089431 | 0.10117 | 1.5431 | 174.5553 | 0.00044378 | 0.062837 | 0.042592 | 51.5941 | 78.3707 | 136.7388 | 20.778 | 106.3094 | 0.0025029 | 0.24093 | 1.0028 | 1.0071 | 97.9576 | 276.464 | 344.747 | 350.309 | 1022.668 | 0 | 0 | 0
|  | 945 | 59.7741 | 7.9894 | 9.3586 | 0.066138 | 7.4816 | 0.0078054 | 0.9744 | 73.9697 | 24.1916 | 0.02579 | 23.6155 | 23.9999 | 0.00061896 | 0.070018 | 1.5469 | 174.9833 | 0.00051623 | 0.064444 | 0.042367 | 51.8065 | 78.2748 | 136.3577 | 20.7788 | 106.2983 | 0.0028127 | 0.24532 | 1.0036 | 1.0066 | 97.9582 | 276.469 | 344.771 | 350.383 | 1022.692 | 0 | 0 | 0
|  | 950 | 63.4957 | 9.0246 | 14.3381 | 0.062197 | 7.0359 | 0.0083024 | 1.0587 | 74.2778 | 24.9961 | 0.035976 | 24.3994 | 24.7881 | 0.00089179 | 0.10088 | 1.5506 | 175.4105 | 0.00051639 | 0.065845 | 0.044595 | 52.0239 | 78.1872 | 136.0799 | 20.7759 | 113.4789 | 0.0027423 | 0.24336 | 1.002 | 1.0062 | 97.9585 | 276.478 | 344.752 | 350.245 | 1022.988 | 0 | 0 | 0
|  | 955 | 62.114 | 7.7965 | 11.8329 | 0.070428 | 7.9669 | 0.0063991 | 0.93127 | 74.5919 | 24.7221 | 0.034013 | 24.1279 | 24.5015 | 0.00083336 | 0.094272 | 1.5549 | 175.8984 | 0.00045067 | 0.065587 | 0.043782 | 52.2448 | 78.1067 | 135.7222 | 20.777 | 110.9863 | 0.0024912 | 0.2446 | 1.0017 | 1.0056 | 97.9577 | 276.459 | 344.695 | 350.032 | 1022.623 | 0 | 0 | 0
|  | 960 | 61.2823 | 7.8999 | 14.2925 | 0.068575 | 7.7574 | 0.0063288 | 0.91552 | 74.9003 | 24.2074 | 0.040857 | 23.6259 | 23.989 | 0.00098011 | 0.11087 | 1.5595 | 176.4113 | 0.000434 | 0.062782 | 0.042899 | 52.4615 | 78.0212 | 135.3871 | 20.7769 | 106.4146 | 0.00246 | 0.24068 | 1.0005 | 1.0051 | 97.9576 | 276.452 | 344.698 | 349.996 | 1022.635 | 0 | 0 | 0
|  | 965 | 61.2353 | 8.3823 | 12.9192 | 0.064579 | 7.3053 | 0.0075519 | 1.0066 | 75.2066 | 25.0409 | 0.033627 | 24.4365 | 24.8112 | 0.00083431 | 0.094379 | 1.564 | 176.9244 | 0.0004877 | 0.065003 | 0.043233 | 52.6768 | 77.9343 | 135.0405 | 20.7811 | 113.8551 | 0.00262 | 0.24084 | 1.0007 | 1.0045 | 97.9578 | 276.467 | 344.659 | 349.944 | 1022.691 | 0 | 0 | 0
|  | 970 | 57.6811 | 8.4189 | 15.2298 | 0.060566 | 6.8513 | 0.0078476 | 1.0271 | 75.5039 | 23.99 | 0.038808 | 23.4092 | 23.7682 | 0.00092241 | 0.10434 | 1.5684 | 177.4212 | 0.0004753 | 0.06221 | 0.040879 | 52.8871 | 77.8391 | 134.7404 | 20.7831 | 104.4915 | 0.0026548 | 0.24066 | 0.99978 | 1.0042 | 97.9576 | 276.476 | 344.632 | 349.917 | 1022.695 | 0 | 0 | 0
|  | 975 | 61.0148 | 8.1798 | 14.5811 | 0.065939 | 7.4592 | 0.0079776 | 1.0162 | 75.8007 | 24.9171 | 0.038964 | 24.3104 | 24.6757 | 0.00096147 | 0.10876 | 1.5731 | 177.954 | 0.00052604 | 0.06701 | 0.043432 | 53.0979 | 77.7443 | 134.4237 | 20.7796 | 112.7077 | 0.0027892 | 0.24699 | 0.99938 | 1.0038 | 97.9577 | 276.478 | 344.584 | 349.762 | 1024.667 | 0 | 0 | 0
|  | 980 | 62.4731 | 8.2849 | 14.2524 | 0.066659 | 7.5406 | 0.0066805 | 0.9678 | 76.1094 | 24.4226 | 0.039297 | 23.8235 | 24.1761 | 0.00095005 | 0.10747 | 1.5779 | 178.4946 | 0.00044531 | 0.064512 | 0.043811 | 53.316 | 77.6626 | 134.0865 | 20.775 | 108.2585 | 0.0024916 | 0.24384 | 0.99961 | 1.0041 | 97.958 | 276.479 | 344.52 | 349.618 | 1022.697 | 0 | 0 | 0
|  | 985 | 61.292 | 9.1082 | 12.9596 | 0.059487 | 6.7293 | 0.0072235 | 1.0792 | 76.4188 | 24.4972 | 0.031774 | 23.9003 | 24.2627 | 0.00077093 | 0.087209 | 1.5822 | 178.9813 | 0.00042971 | 0.064197 | 0.043118 | 53.5333 | 77.5825 | 133.7652 | 20.778 | 108.939 | 0.00242 | 0.24246 | 1.0019 | 1.0056 | 97.9575 | 276.474 | 344.577 | 349.803 | 1022.691 | 0 | 0 | 0
|  | 990 | 61.3199 | 7.8285 | 12.5087 | 0.069243 | 7.8329 | 0.0067296 | 0.94233 | 76.7253 | 24.6445 | 0.035496 | 24.0405 | 24.4009 | 0.00086614 | 0.09798 | 1.5863 | 179.4443 | 0.00046598 | 0.06525 | 0.043307 | 53.7494 | 77.5003 | 133.4724 | 20.7783 | 110.2374 | 0.0025613 | 0.24424 | 1.0028 | 1.0068 | 97.9576 | 276.496 | 344.527 | 349.691 | 1022.988 | 0 | 0 | 0
|  | 995 | 60.8446 | 7.3514 | 12.5292 | 0.073165 | 8.2766 | 0.0053124 | 0.9138 | 77.0307 | 24.7925 | 0.037332 | 24.1886 | 24.5557 | 0.0009167 | 0.1037 | 1.5907 | 179.9485 | 0.00038869 | 0.066859 | 0.043263 | 53.9658 | 77.4178 | 133.0806 | 20.7794 | 111.5826 | 0.0022273 | 0.24747 | 1.0037 | 1.008 | 97.9576 | 276.489 | 344.58 | 349.809 | 1022.708 | 0 | 0 | 0
|  | 1000 | 62.6156 | 9.9522 | 17.2086 | 0.055618 | 6.2916 | 0.0072692 | 1.1753 | 77.3394 | 24.5111 | 0.03944 | 23.9078 | 24.2675 | 0.00095711 | 0.10827 | 1.5954 | 180.4784 | 0.0004043 | 0.065367 | 0.044002 | 54.184 | 77.3394 | 132.7639 | 20.7748 | 109.0354 | 0.0023117 | 0.24551 | 1.0047 | 1.0092 | 97.9569 | 276.491 | 344.49 | 349.672 | 1022.542 | 0 | 0 | 0
|  | 1005 | 61.9124 | 7.5079 | 11.1457 | 0.072897 | 8.2463 | 0.0060967 | 0.88441 | 77.6507 | 24.1083 | 0.034054 | 23.5152 | 23.8586 | 0.00081249 | 0.09191 | 1.5999 | 180.9788 | 0.00044443 | 0.064471 | 0.0435 | 54.4027 | 77.2644 | 132.4867 | 20.774 | 105.482 | 0.0025124 | 0.24599 | 1.0061 | 1.01 | 97.9572 | 276.503 | 344.494 | 349.525 | 1022.004 | 0 | 0 | 0
|  | 1010 | 61.8244 | 7.7588 | 11.4043 | 0.07044 | 7.9683 | 0.006028 | 0.92271 | 77.9601 | 24.6303 | 0.032957 | 24.0232 | 24.3748 | 0.00080332 | 0.090874 | 1.6039 | 181.4358 | 0.00042461 | 0.064996 | 0.043525 | 54.6203 | 77.1882 | 132.0582 | 20.7774 | 110.0942 | 0.0023888 | 0.24367 | 1.0069 | 1.0107 | 97.9573 | 276.494 | 344.477 | 349.519 | 1021.69 | 0 | 0 | 0
|  | 1015 | 61.3613 | 12.5846 | 18.3136 | 0.043103 | 4.8759 | 0.009935 | 1.4844 | 78.268 | 24.3715 | 0.032716 | 23.7749 | 24.1278 | 0.00078937 | 0.089296 | 1.6079 | 181.8862 | 0.00042823 | 0.063983 | 0.043122 | 54.8369 | 77.1114 | 131.8092 | 20.7772 | 107.8114 | 0.002423 | 0.24278 | 1.0071 | 1.0109 | 97.9575 | 276.52 | 344.538 | 349.652 | 1022.379 | 0 | 0 | 0
|  | 1020 | 59.3026 | 8.1478 | 11.3406 | 0.064341 | 7.2784 | 0.0067478 | 0.98485 | 78.5697 | 23.8674 | 0.030887 | 23.2819 | 23.6237 | 0.00072966 | 0.082541 | 1.6117 | 182.3158 | 0.00043416 | 0.063366 | 0.041915 | 55.0495 | 77.0291 | 131.5707 | 20.7784 | 103.3923 | 0.0024871 | 0.24472 | 1.0075 | 1.011 | 97.9573 | 276.509 | 344.52 | 349.578 | 1022.665 | 0 | 0 | 0
|  | 1025 | 59.6437 | 6.7503 | 9.3127 | 0.078108 | 8.8357 | 0.0053414 | 0.8353 | 78.867 | 23.7911 | 0.030878 | 23.2103 | 23.5575 | 0.0007274 | 0.082285 | 1.6153 | 182.7279 | 0.00041721 | 0.065243 | 0.042377 | 55.2602 | 76.9435 | 131.1724 | 20.7761 | 102.7451 | 0.0024195 | 0.25048 | 1.0075 | 1.011 | 97.9577 | 276.502 | 344.561 | 349.714 | 1023.459 | 0 | 0 | 0
|  | 1030 | 65.019 | 9.1837 | 11.838 | 0.062586 | 7.0798 | 0.0075201 | 1.0901 | 79.1787 | 24.8424 | 0.030092 | 24.2397 | 24.6208 | 0.00074089 | 0.083811 | 1.619 | 183.1431 | 0.00047065 | 0.068227 | 0.045763 | 55.4806 | 76.8725 | 130.8245 | 20.7706 | 112.0433 | 0.0025652 | 0.25074 | 1.0076 | 1.011 | 97.9567 | 276.504 | 344.615 | 350.032 | 1022.783 | 0 | 0 | 0
|  | 1035 | 64.3554 | 8.3852 | 11.6435 | 0.067846 | 7.6749 | 0.0070219 | 0.97265 | 79.5021 | 24.5998 | 0.032378 | 24.0114 | 24.3978 | 0.00078996 | 0.089362 | 1.6228 | 183.576 | 0.00047641 | 0.06599 | 0.045067 | 55.7077 | 76.8137 | 130.5262 | 20.7715 | 109.9036 | 0.0026087 | 0.24654 | 1.0071 | 1.0108 | 97.9578 | 276.526 | 344.735 | 350.283 | 1022.847 | 0 | 0 | 0
|  | 1040 | 63.1299 | 9.1439 | 13.1677 | 0.061031 | 6.904 | 0.0068522 | 1.0582 | 79.8209 | 24.3005 | 0.033343 | 23.7235 | 24.1021 | 0.00080364 | 0.09091 | 1.6268 | 184.0267 | 0.0004182 | 0.064582 | 0.044166 | 55.9307 | 76.7508 | 130.1561 | 20.7728 | 107.2652 | 0.0023857 | 0.2449 | 1.0063 | 1.0101 | 97.9585 | 276.521 | 344.797 | 350.3 | 1022.795 | 0 | 0 | 0
|  | 1045 | 60.5594 | 7.4791 | 9.2202 | 0.071578 | 8.0971 | 0.0066693 | 0.88125 | 80.1301 | 23.7753 | 0.027994 | 23.208 | 23.5755 | 0.00065997 | 0.074657 | 1.6305 | 184.4406 | 0.00047738 | 0.063079 | 0.042569 | 56.1476 | 76.6795 | 129.8964 | 20.7753 | 102.6665 | 0.0026824 | 0.2446 | 1.0064 | 1.0096 | 97.9582 | 276.538 | 344.755 | 350.215 | 1022.753 | 0 | 0 | 0
|  | 1050 | 61.6763 | 7.0507 | 8.0752 | 0.077328 | 8.7475 | 0.0058134 | 0.82844 | 80.4357 | 24.1703 | 0.026057 | 23.5919 | 23.9644 | 0.00062444 | 0.070638 | 1.6337 | 184.8039 | 0.00044954 | 0.064062 | 0.043312 | 56.3623 | 76.6054 | 129.4474 | 20.7751 | 106.0982 | 0.0025293 | 0.24443 | 1.0058 | 1.0088 | 97.9564 | 276.549 | 344.731 | 350.175 | 1022.713 | 0 | 0 | 0
|  | 1055 | 62.9729 | 9.4207 | 11.3174 | 0.059091 | 6.6845 | 0.0066069 | 1.1177 | 80.7473 | 25.0004 | 0.026995 | 24.3975 | 24.7736 | 0.00066876 | 0.075652 | 1.6369 | 185.1696 | 0.00039041 | 0.066047 | 0.044293 | 56.5813 | 76.5377 | 129.1511 | 20.777 | 113.4899 | 0.0022209 | 0.24386 | 1.0046 | 1.0077 | 97.9567 | 276.538 | 344.666 | 349.979 | 1024.219 | 0 | 0 | 0
|  | 1060 | 60.9428 | 9.0643 | 14.2398 | 0.059435 | 6.7234 | 0.0071865 | 1.0756 | 81.0571 | 24.3423 | 0.035095 | 23.7556 | 24.1158 | 0.00084634 | 0.09574 | 1.6407 | 185.5981 | 0.00042713 | 0.063927 | 0.042886 | 56.7992 | 76.4689 | 128.8339 | 20.7779 | 107.5951 | 0.0024205 | 0.24283 | 1.0025 | 1.0065 | 97.9578 | 276.529 | 344.671 | 349.896 | 1022.691 | 0 | 0 | 0
|  | 1065 | 61.3177 | 6.7805 | 9.2484 | 0.079942 | 9.0432 | 0.0051605 | 0.78102 | 81.3627 | 23.8401 | 0.031316 | 23.2636 | 23.609 | 0.00073934 | 0.083636 | 1.6447 | 186.0465 | 0.00041254 | 0.062436 | 0.042857 | 57.0136 | 76.3969 | 128.5336 | 20.7746 | 103.1928 | 0.0023955 | 0.24236 | 1.0018 | 1.0053 | 97.9587 | 276.525 | 344.643 | 349.759 | 1022.677 | 0 | 0 | 0
|  | 1070 | 61.6029 | 7.9926 | 12.5209 | 0.068134 | 7.7075 | 0.0060099 | 0.94015 | 81.67 | 23.8475 | 0.036129 | 23.2677 | 23.6124 | 0.0008531 | 0.096504 | 1.6486 | 186.4969 | 0.00040948 | 0.064056 | 0.043256 | 57.2289 | 76.3271 | 128.0737 | 20.7732 | 103.2431 | 0.0023817 | 0.24677 | 0.99975 | 1.0039 | 97.958 | 276.54 | 344.597 | 349.701 | 1022.704 | 0 | 0 | 0
|  | 1075 | 65.5477 | 13.7307 | 15.7557 | 0.042201 | 4.7738 | 0.010965 | 1.5954 | 81.9879 | 24.7004 | 0.027202 | 24.0945 | 24.443 | 0.0006649 | 0.075215 | 1.6524 | 186.9262 | 0.00046271 | 0.067328 | 0.04591 | 57.4518 | 76.2678 | 127.8662 | 20.7691 | 110.7355 | 0.0025432 | 0.24939 | 0.99921 | 1.0023 | 97.9573 | 276.511 | 344.52 | 349.503 | 1022.675 | 0 | 0 | 0
|  | 1080 | 63.0535 | 7.1478 | 10.1881 | 0.077981 | 8.8214 | 0.0054489 | 0.82994 | 82.3094 | 23.4536 | 0.034232 | 22.8734 | 23.2086 | 0.00079447 | 0.089872 | 1.6561 | 187.3389 | 0.00042491 | 0.06472 | 0.044147 | 57.6769 | 76.2124 | 127.5824 | 20.767 | 99.817 | 0.0024795 | 0.2516 | 0.99732 | 1.0012 | 97.9569 | 276.527 | 344.445 | 349.493 | 1022.793 | 0 | 0 | 0
|  | 1085 | 65.0791 | 8.333 | 12.4242 | 0.069039 | 7.8098 | 0.0069657 | 0.95947 | 82.6297 | 24.5326 | 0.035309 | 23.9338 | 24.2924 | 0.00085775 | 0.097031 | 1.6602 | 187.8061 | 0.0004809 | 0.066241 | 0.045498 | 57.9011 | 76.1564 | 127.135 | 20.7695 | 109.2493 | 0.0026331 | 0.2477 | 0.9974 | 1.0014 | 97.9576 | 276.505 | 344.562 | 349.725 | 1022.617 | 0 | 0 | 0
|  | 1090 | 64.9006 | 11.1121 | 14.6166 | 0.05163 | 5.8405 | 0.0091267 | 1.2582 | 82.9547 | 24.7995 | 0.030725 | 24.1987 | 24.5616 | 0.00075466 | 0.085369 | 1.6642 | 188.2621 | 0.00047121 | 0.064963 | 0.045205 | 58.1278 | 76.1052 | 126.9032 | 20.7723 | 111.6607 | 0.0025709 | 0.24239 | 0.99819 | 1.0017 | 97.9568 | 276.467 | 344.626 | 349.794 | 1022.655 | 0 | 0 | 0
|  | 1095 | 63.363 | 7.7554 | 9.7019 | 0.072224 | 8.1701 | 0.0070299 | 0.91238 | 83.2754 | 24.8023 | 0.02854 | 24.1978 | 24.5515 | 0.00070071 | 0.079266 | 1.6679 | 188.6737 | 0.00050772 | 0.065895 | 0.044527 | 58.3521 | 76.0505 | 126.575 | 20.7748 | 111.6686 | 0.0027229 | 0.24485 | 0.99875 | 1.002 | 97.9561 | 276.466 | 344.575 | 349.612 | 1022.687 | 0 | 0 | 0
|  | 1100 | 60.9423 | 7.1965 | 10.3994 | 0.07486 | 8.4684 | 0.0062929 | 0.8204 | 83.5861 | 23.9253 | 0.032874 | 23.337 | 23.6813 | 0.0007785 | 0.088066 | 1.6716 | 189.092 | 0.00047109 | 0.061416 | 0.042522 | 58.5698 | 75.9874 | 126.1998 | 20.7765 | 103.8885 | 0.0026422 | 0.23894 | 0.99879 | 1.0025 | 97.9565 | 276.445 | 344.498 | 349.58 | 1022.798 | 0 | 0 | 0
|  | 1105 | 61.5787 | 8.1027 | 12.9015 | 0.067182 | 7.5998 | 0.0069661 | 0.96954 | 83.8924 | 24.8313 | 0.035279 | 24.2176 | 24.5684 | 0.00086675 | 0.098049 | 1.6757 | 189.5573 | 0.000468 | 0.065136 | 0.043431 | 58.7846 | 75.9207 | 125.8413 | 20.779 | 111.8909 | 0.002555 | 0.24263 | 0.999 | 1.003 | 97.9566 | 276.437 | 344.455 | 349.444 | 1022.735 | 0 | 0 | 0
|  | 1110 | 60.9116 | 8.6083 | 15.5908 | 0.062551 | 7.076 | 0.0074836 | 1.0137 | 84.1986 | 23.9038 | 0.041264 | 23.3036 | 23.634 | 0.00097522 | 0.11032 | 1.6803 | 190.0783 | 0.00046811 | 0.063409 | 0.042806 | 59.0002 | 75.8546 | 125.5252 | 20.7752 | 103.6464 | 0.0026311 | 0.24457 | 0.99865 | 1.0033 | 97.9567 | 276.44 | 344.314 | 349.197 | 1022.761 | 0 | 0 | 0
|  | 1115 | 61.7505 | 8.8024 | 17.6181 | 0.062014 | 7.0152 | 0.0070418 | 1.0226 | 84.5053 | 24.3877 | 0.045291 | 23.7755 | 24.1231 | 0.0010926 | 0.12359 | 1.6855 | 190.663 | 0.00043669 | 0.063413 | 0.04325 | 59.2154 | 75.7895 | 125.209 | 20.7768 | 107.8861 | 0.0024577 | 0.24112 | 0.99835 | 1.0035 | 97.9563 | 276.412 | 344.318 | 349.351 | 1022.783 | 0 | 0 | 0
|  | 1120 | 61.3251 | 7.7568 | 9.7848 | 0.069889 | 7.9059 | 0.006314 | 0.91689 | 84.813 | 24.3778 | 0.028361 | 23.765 | 24.1119 | 0.00068385 | 0.077358 | 1.6899 | 191.1654 | 0.00044128 | 0.06408 | 0.043122 | 59.4313 | 75.7259 | 124.8949 | 20.7772 | 107.7946 | 0.0024779 | 0.24299 | 1.0004 | 1.0036 | 97.9566 | 276.404 | 344.305 | 349.331 | 1022.736 | 0 | 0 | 0
|  | 1125 | 61.9856 | 7.8801 | 11.9476 | 0.069537 | 7.8661 | 0.0069257 | 0.91658 | 85.1213 | 24.4625 | 0.034349 | 23.8419 | 24.1867 | 0.0008308 | 0.093982 | 1.6937 | 191.5938 | 0.00048159 | 0.063736 | 0.043444 | 59.6477 | 75.6633 | 124.5198 | 20.7766 | 108.5192 | 0.0026418 | 0.24147 | 1 | 1.0039 | 97.9564 | 276.398 | 344.222 | 349.2 | 1022.717 | 0 | 0 | 0
|  | 1130 | 61.7076 | 8.2786 | 9.8878 | 0.065893 | 7.4539 | 0.0076967 | 1.0054 | 85.4305 | 24.4797 | 0.02694 | 23.8502 | 24.1848 | 0.00065153 | 0.073702 | 1.6974 | 192.013 | 0.00050715 | 0.066247 | 0.043684 | 59.8655 | 75.6022 | 124.2044 | 20.7758 | 108.6333 | 0.0027484 | 0.2481 | 1.0011 | 1.0042 | 97.9566 | 276.406 | 344.101 | 348.928 | 1022.733 | 0 | 0 | 0
|  | 1135 | 62.0342 | 8.4494 | 9.6689 | 0.064902 | 7.3418 | 0.0075284 | 0.997 | 85.7399 | 24.0132 | 0.02646 | 23.3904 | 23.7164 | 0.00062753 | 0.070988 | 1.7006 | 192.3747 | 0.00048861 | 0.064707 | 0.043619 | 60.0838 | 75.5417 | 123.8571 | 20.7729 | 104.5087 | 0.0027102 | 0.24734 | 1.0014 | 1.0044 | 97.9569 | 276.397 | 344.023 | 348.817 | 1024.667 | 0 | 0 | 0
|  | 1140 | 61.3364 | 7.6601 | 11.2814 | 0.070784 | 8.0073 | 0.0063245 | 0.88914 | 86.0483 | 23.937 | 0.033739 | 23.3262 | 23.6683 | 0.00079855 | 0.090333 | 1.7042 | 192.778 | 0.00044768 | 0.062937 | 0.042957 | 60.3002 | 75.4809 | 123.5474 | 20.7749 | 103.891 | 0.00254 | 0.24304 | 1.0007 | 1.0046 | 97.957 | 276.385 | 344.171 | 349.219 | 1022.644 | 0 | 0 | 0
|  | 1145 | 63.2095 | 7.9756 | 10.2366 | 0.07006 | 7.9254 | 0.0067255 | 0.93067 | 86.3596 | 25.0468 | 0.028956 | 24.4077 | 24.768 | 0.00071718 | 0.081129 | 1.7079 | 193.2067 | 0.00047119 | 0.065203 | 0.044325 | 60.5184 | 75.4233 | 123.1585 | 20.7772 | 113.7475 | 0.0025514 | 0.24132 | 1.0014 | 1.0047 | 97.9579 | 276.403 | 344.171 | 349.252 | 1022.454 | 0 | 0 | 0
|  | 1150 | 60.7228 | 9.9529 | 15.2478 | 0.053933 | 6.101 | 0.0094548 | 1.2242 | 86.6695 | 24.2929 | 0.034247 | 23.6697 | 24.0128 | 0.00082236 | 0.093027 | 1.7118 | 193.642 | 0.00050992 | 0.066025 | 0.043117 | 60.7371 | 75.3648 | 122.8623 | 20.7767 | 106.9885 | 0.0027766 | 0.24887 | 1.001 | 1.0049 | 97.9575 | 276.408 | 344.123 | 349.111 | 1023.271 | 0 | 0 | 0
|  | 1155 | 62.6569 | 7.3417 | 10.5273 | 0.075444 | 8.5344 | 0.006237 | 0.86961 | 86.9779 | 24.5388 | 0.032721 | 23.914 | 24.2723 | 0.00079422 | 0.089844 | 1.7158 | 194.0992 | 0.00047054 | 0.065607 | 0.044086 | 60.9551 | 75.3056 | 122.5792 | 20.7747 | 109.1867 | 0.002589 | 0.24595 | 1.0016 | 1.0053 | 97.9576 | 276.403 | 344.19 | 349.347 | 1022.485 | 0 | 0 | 0
|  | 1160 | 60.924 | 9.0938 | 12.6854 | 0.059223 | 6.6995 | 0.0086841 | 1.0888 | 87.2869 | 24.0067 | 0.031632 | 23.3986 | 23.7501 | 0.00075127 | 0.084985 | 1.7197 | 194.5363 | 0.0005143 | 0.06448 | 0.042994 | 61.1728 | 75.2473 | 122.1494 | 20.7752 | 104.5169 | 0.0028214 | 0.24676 | 1.002 | 1.0056 | 97.9564 | 276.397 | 344.237 | 349.408 | 1022.819 | 0 | 0 | 0
|  | 1165 | 64.4688 | 13.1087 | 16.6675 | 0.043475 | 4.918 | 0.011695 | 1.5831 | 87.6004 | 25.2618 | 0.028967 | 24.6297 | 25.0155 | 0.00072462 | 0.081971 | 1.7234 | 194.9537 | 0.00050846 | 0.068824 | 0.045571 | 61.3942 | 75.1934 | 121.9826 | 20.7741 | 115.7677 | 0.0026874 | 0.2493 | 1.0025 | 1.0058 | 97.9574 | 276.419 | 344.346 | 349.74 | 1022.54 | 0 | 0 | 0
|  | 1170 | 60.6515 | 5.8571 | 13.3609 | 0.09154 | 10.3552 | 0.0046497 | 0.68435 | 87.9132 | 23.491 | 0.052571 | 22.9055 | 23.2649 | 0.0012231 | 0.13835 | 1.7283 | 195.5045 | 0.00042563 | 0.062646 | 0.042533 | 61.6144 | 75.1395 | 121.6428 | 20.7735 | 100.1169 | 0.0024797 | 0.2455 | 0.99987 | 1.0059 | 97.9569 | 276.419 | 344.38 | 349.783 | 1022.564 | 0 | 0 | 0
|  | 1175 | 60.7886 | 6.7317 | 9.6735 | 0.079827 | 9.0302 | 0.0058946 | 0.82092 | 88.2168 | 24.2425 | 0.032138 | 23.644 | 24.0277 | 0.00077221 | 0.087354 | 1.7332 | 196.0688 | 0.00047055 | 0.065531 | 0.043063 | 61.8284 | 75.0781 | 121.1343 | 20.7766 | 106.6505 | 0.0026132 | 0.2479 | 1.0026 | 1.0063 | 97.9571 | 276.43 | 344.464 | 350.054 | 1023.799 | 0 | 0 | 0
|  | 1180 | 61.8246 | 8.3799 | 13.0905 | 0.065219 | 7.3777 | 0.0069023 | 1.0222 | 88.5233 | 24.452 | 0.035218 | 23.8544 | 24.2419 | 0.00085374 | 0.096577 | 1.7373 | 196.5286 | 0.00045016 | 0.066669 | 0.043788 | 62.0455 | 75.0197 | 120.8556 | 20.7752 | 108.5292 | 0.0025098 | 0.24944 | 1.0025 | 1.0065 | 97.9561 | 276.429 | 344.551 | 350.149 | 1022.562 | 0 | 0 | 0
|  | 1185 | 63.1418 | 10.13 | 13.6059 | 0.055101 | 6.2331 | 0.0076628 | 1.2405 | 88.8357 | 24.7127 | 0.030575 | 24.1167 | 24.5196 | 0.0007497 | 0.084807 | 1.7413 | 196.9821 | 0.00042223 | 0.068355 | 0.044746 | 62.2669 | 74.9668 | 120.4751 | 20.7734 | 110.8923 | 0.0023728 | 0.25203 | 1.0034 | 1.0069 | 97.9562 | 276.434 | 344.665 | 350.423 | 1022.55 | 0 | 0 | 0
|  | 1190 | 64.2104 | 9.4608 | 13.5045 | 0.059997 | 6.787 | 0.0073744 | 1.155 | 89.1541 | 24.5186 | 0.033299 | 23.9309 | 24.3316 | 0.00081023 | 0.091655 | 1.7452 | 197.4232 | 0.00044244 | 0.069299 | 0.045475 | 62.4924 | 74.9194 | 120.2822 | 20.7695 | 109.1741 | 0.0024721 | 0.25601 | 1.0034 | 1.0072 | 97.956 | 276.438 | 344.718 | 350.489 | 1022.607 | 0 | 0 | 0
|  | 1195 | 64.5804 | 6.6061 | 11.4381 | 0.086418 | 9.7758 | 0.0045461 | 0.78035 | 89.4761 | 24.1336 | 0.04125 | 23.5629 | 23.9627 | 0.00098846 | 0.11182 | 1.7497 | 197.9319 | 0.00039286 | 0.067436 | 0.045374 | 62.7196 | 74.8754 | 119.8526 | 20.7672 | 105.8073 | 0.0022894 | 0.2539 | 1.0026 | 1.0073 | 97.9553 | 276.444 | 344.831 | 350.681 | 1022.658 | 0 | 0 | 0
|  | 1200 | 66.5807 | 9.2935 | 17.6859 | 0.063332 | 7.1642 | 0.0058609 | 1.058 | 89.804 | 24.8072 | 0.045479 | 24.2187 | 24.6285 | 0.0011201 | 0.12671 | 1.755 | 198.5282 | 0.00037118 | 0.067006 | 0.046384 | 62.949 | 74.8366 | 119.4755 | 20.7681 | 111.7876 | 0.0021533 | 0.24776 | 1.0023 | 1.0075 | 97.9554 | 276.433 | 344.804 | 350.638 | 1022.567 | 0 | 0 | 0
|  | 1205 | 60.973 | 10.3197 | 14.7961 | 0.05223 | 5.9084 | 0.0072517 | 1.1946 | 90.1229 | 23.4436 | 0.0332 | 22.893 | 23.2773 | 0.0007728 | 0.087421 | 1.7597 | 199.0635 | 0.00037876 | 0.062392 | 0.04265 | 63.1715 | 74.7907 | 119.2073 | 20.7727 | 99.8602 | 0.0022767 | 0.24515 | 1.004 | 1.0078 | 97.9556 | 276.428 | 344.888 | 350.677 | 1022.556 | 0 | 0 | 0
|  | 1210 | 62.4891 | 7.9888 | 10.3803 | 0.069147 | 7.8221 | 0.005881 | 0.95493 | 90.4315 | 24.5426 | 0.029459 | 23.9689 | 24.3651 | 0.00071777 | 0.081196 | 1.7634 | 199.4851 | 0.00040665 | 0.06603 | 0.044034 | 63.3883 | 74.7368 | 118.919 | 20.7749 | 109.4545 | 0.0023194 | 0.24706 | 1.0045 | 1.0079 | 97.9545 | 276.432 | 344.927 | 350.628 | 1022.616 | 0 | 0 | 0
|  | 1215 | 62.1781 | 8.0016 | 11.4822 | 0.068693 | 7.7707 | 0.0061164 | 0.96013 | 90.7432 | 24.4995 | 0.032414 | 23.933 | 24.3332 | 0.00078875 | 0.089225 | 1.7672 | 199.9111 | 0.00042016 | 0.065955 | 0.04386 | 63.608 | 74.6857 | 118.5344 | 20.7753 | 109.0987 | 0.0023795 | 0.24717 | 1.0043 | 1.008 | 97.9555 | 276.419 | 345.017 | 350.785 | 1023.819 | 0 | 0 | 0
|  | 1220 | 62.0908 | 9.0145 | 12.9468 | 0.060889 | 6.8879 | 0.0069382 | 1.0787 | 91.0538 | 24.136 | 0.032891 | 23.5789 | 23.9679 | 0.00078832 | 0.089176 | 1.7712 | 200.3571 | 0.00042246 | 0.065681 | 0.043771 | 63.8271 | 74.6343 | 118.2418 | 20.7732 | 105.8896 | 0.0024161 | 0.24909 | 1.0044 | 1.0082 | 97.9552 | 276.424 | 345.032 | 350.724 | 1022.637 | 0 | 0 | 0
|  | 1225 | 62.4878 | 8.4528 | 11.4784 | 0.06535 | 7.3926 | 0.0062669 | 1.0183 | 91.3653 | 23.8334 | 0.031724 | 23.2754 | 23.6448 | 0.00075012 | 0.084855 | 1.775 | 200.7922 | 0.00040954 | 0.066545 | 0.044112 | 64.0468 | 74.5839 | 117.9111 | 20.7698 | 103.2159 | 0.002383 | 0.25375 | 1.0046 | 1.0082 | 97.9555 | 276.412 | 344.914 | 350.388 | 1022.641 | 0 | 0 | 0
|  | 1230 | 65.3171 | 7.9555 | 11.2276 | 0.072579 | 8.2103 | 0.0060643 | 0.91806 | 91.6848 | 24.3477 | 0.033728 | 23.7809 | 24.1608 | 0.00081489 | 0.092182 | 1.7789 | 201.2348 | 0.00044014 | 0.066632 | 0.04567 | 64.2712 | 74.5405 | 117.5856 | 20.7676 | 107.7335 | 0.0024754 | 0.2501 | 1.0044 | 1.0083 | 97.9548 | 276.432 | 344.96 | 350.471 | 1023.229 | 0 | 0 | 0
|  | 1235 | 62.8606 | 8.9441 | 13.2551 | 0.062129 | 7.0281 | 0.0059057 | 1.0445 | 92.0053 | 23.8872 | 0.034738 | 23.3319 | 23.707 | 0.00082352 | 0.093159 | 1.783 | 201.6981 | 0.00036691 | 0.064895 | 0.044047 | 64.4955 | 74.4982 | 117.2055 | 20.7704 | 103.7005 | 0.0021945 | 0.24879 | 1.0043 | 1.0082 | 97.9542 | 276.418 | 344.973 | 350.518 | 1022.747 | 0 | 0 | 0
|  | 1240 | 62.3382 | 8.7565 | 11.8733 | 0.062933 | 7.1191 | 0.0063341 | 1.034 | 92.3182 | 24.0835 | 0.031252 | 23.5317 | 23.9098 | 0.00074722 | 0.084527 | 1.7869 | 202.1423 | 0.00039862 | 0.065073 | 0.043804 | 64.7151 | 74.4502 | 116.9517 | 20.7727 | 105.4477 | 0.0023176 | 0.24782 | 1.0047 | 1.0082 | 97.9539 | 276.412 | 345.092 | 350.636 | 1022.83 | 0 | 0 | 0
|  | 1245 | 64.2621 | 8.0369 | 11.5236 | 0.070683 | 7.9959 | 0.005284 | 0.95335 | 92.6347 | 24.8424 | 0.033015 | 24.2749 | 24.6717 | 0.00081453 | 0.092142 | 1.7908 | 202.584 | 0.00037349 | 0.067386 | 0.045187 | 64.9376 | 74.4054 | 116.5675 | 20.7727 | 112.2058 | 0.0021607 | 0.24852 | 1.0044 | 1.0081 | 97.9539 | 276.43 | 345.115 | 350.757 | 1022.13 | 0 | 0 | 0
|  | 1250 | 64.6525 | 8.6666 | 11.5347 | 0.065946 | 7.4599 | 0.0061307 | 1.0166 | 92.957 | 24.7204 | 0.030989 | 24.1555 | 24.5464 | 0.00076067 | 0.086048 | 1.7948 | 203.0295 | 0.00040429 | 0.067039 | 0.045358 | 65.164 | 74.3656 | 116.2578 | 20.7713 | 111.1055 | 0.0022973 | 0.24847 | 1.0044 | 1.008 | 97.9545 | 276.424 | 345.113 | 350.698 | 1022.233 | 0 | 0 | 0
|  | 1255 | 63.9599 | 7.6499 | 10.9299 | 0.07391 | 8.3608 | 0.0056098 | 0.91649 | 93.2786 | 24.8565 | 0.032716 | 24.2924 | 24.6921 | 0.00080783 | 0.091383 | 1.7987 | 203.4731 | 0.00041462 | 0.067738 | 0.045093 | 65.3901 | 74.3256 | 115.8959 | 20.7731 | 112.3503 | 0.002331 | 0.24935 | 1.0042 | 1.0079 | 97.9536 | 276.415 | 345.167 | 350.847 | 1024.243 | 0 | 0 | 0
|  | 1260 | 61.5772 | 8.1536 | 15.6251 | 0.066761 | 7.5522 | 0.0060037 | 0.99044 | 93.5924 | 24.0012 | 0.043743 | 23.4566 | 23.8473 | 0.0010431 | 0.118 | 1.8033 | 203.9965 | 0.00040082 | 0.066123 | 0.043552 | 65.6117 | 74.2797 | 115.5354 | 20.7731 | 104.7518 | 0.002333 | 0.25131 | 1.0029 | 1.0079 | 97.9537 | 276.409 | 345.169 | 350.919 | 1022.912 | 0 | 0 | 0
|  | 1265 | 61.6257 | 8.2083 | 11.6077 | 0.066368 | 7.5077 | 0.0063057 | 0.99586 | 93.9004 | 24.0585 | 0.032228 | 23.5118 | 23.904 | 0.00077038 | 0.087147 | 1.8079 | 204.5094 | 0.0004185 | 0.066093 | 0.04358 | 65.8296 | 74.2296 | 115.2227 | 20.7734 | 105.2491 | 0.0024049 | 0.2508 | 1.0041 | 1.0078 | 97.953 | 276.404 | 345.157 | 350.915 | 1023.334 | 0 | 0 | 0
|  | 1270 | 62.9245 | 9.3773 | 12.1927 | 0.059319 | 6.7103 | 0.0076813 | 1.1256 | 94.2118 | 23.9948 | 0.030351 | 23.4479 | 23.83 | 0.00072326 | 0.081816 | 1.8116 | 204.9318 | 0.00045565 | 0.06677 | 0.044401 | 66.0495 | 74.1825 | 114.8776 | 20.7698 | 104.6857 | 0.0025697 | 0.25313 | 1.0042 | 1.0076 | 97.9526 | 276.408 | 345.133 | 350.756 | 1022.658 | 0 | 0 | 0
|  | 1275 | 64.1431 | 8.9588 | 12.706 | 0.063293 | 7.1598 | 0.0071325 | 1.0435 | 94.5295 | 24.1363 | 0.033525 | 23.5901 | 23.9879 | 0.0008042 | 0.090973 | 1.8154 | 205.3638 | 0.00045143 | 0.066047 | 0.04495 | 66.2729 | 74.1408 | 114.6159 | 20.7688 | 105.9413 | 0.0025402 | 0.25009 | 1.0035 | 1.0073 | 97.9529 | 276.424 | 345.191 | 351.011 | 1022.694 | 0 | 0 | 0
|  | 1280 | 63.5646 | 7.9101 | 11.7495 | 0.071037 | 8.0358 | 0.0056059 | 0.93593 | 94.8487 | 23.9507 | 0.035062 | 23.4126 | 23.8048 | 0.00083464 | 0.094417 | 1.8195 | 205.8273 | 0.00039823 | 0.066486 | 0.044682 | 66.497 | 74.1006 | 114.2404 | 20.7685 | 104.3357 | 0.0023254 | 0.25269 | 1.0029 | 1.007 | 97.9528 | 276.427 | 345.248 | 351.031 | 1022.681 | 0 | 0 | 0
|  | 1285 | 64.0153 | 8.9103 | 15.174 | 0.06351 | 7.1844 | 0.0071425 | 1.0644 | 95.1677 | 24.2981 | 0.039924 | 23.7455 | 24.1387 | 0.0009637 | 0.10902 | 1.824 | 206.3359 | 0.00045362 | 0.067602 | 0.045117 | 66.7215 | 74.0605 | 113.9225 | 20.7693 | 107.3541 | 0.0025366 | 0.2531 | 1.0021 | 1.0067 | 97.9524 | 276.42 | 345.151 | 350.866 | 1022.709 | 0 | 0 | 0
|  | 1290 | 65.0689 | 8.4878 | 16.9281 | 0.067769 | 7.6661 | 0.006659 | 1.0115 | 95.4904 | 24.4315 | 0.047315 | 23.8688 | 24.2459 | 0.0011472 | 0.12977 | 1.8293 | 206.9328 | 0.00045127 | 0.068545 | 0.04583 | 66.9488 | 74.0236 | 113.5929 | 20.7675 | 108.5041 | 0.0025161 | 0.25464 | 1.0011 | 1.0065 | 97.9521 | 276.419 | 345.048 | 350.499 | 1022.778 | 0 | 0 | 0
|  | 1295 | 66.798 | 8.3815 | 12.3923 | 0.070452 | 7.9697 | 0.0056844 | 0.97125 | 95.8201 | 24.5944 | 0.03579 | 24.024 | 24.3942 | 0.00087306 | 0.098763 | 1.8343 | 207.5042 | 0.00040048 | 0.068426 | 0.046728 | 67.1802 | 73.9923 | 113.2461 | 20.7654 | 109.9374 | 0.0022899 | 0.2531 | 1.0021 | 1.0062 | 97.9525 | 276.453 | 344.992 | 350.308 | 1022.851 | 0 | 0 | 0
|  | 1300 | 65.816 | 8.6008 | 12.5893 | 0.067647 | 7.6523 | 0.0067696 | 1.0107 | 96.1516 | 24.3091 | 0.035332 | 23.7417 | 24.1033 | 0.00085162 | 0.096338 | 1.8386 | 207.9919 | 0.00045794 | 0.06837 | 0.04621 | 67.4126 | 73.9628 | 112.8947 | 20.7653 | 107.3854 | 0.0025541 | 0.2551 | 1.0017 | 1.0058 | 97.952 | 276.447 | 344.939 | 350.193 | 1022.838 | 0 | 0 | 0
|  | 1305 | 65.8304 | 8.3141 | 12.0021 | 0.069995 | 7.918 | 0.0055203 | 0.95847 | 96.4807 | 24.2072 | 0.035023 | 23.6321 | 23.9869 | 0.00084008 | 0.095032 | 1.8429 | 208.4703 | 0.0003864 | 0.067088 | 0.045996 | 67.6431 | 73.9316 | 112.5645 | 20.7654 | 106.4418 | 0.0022567 | 0.25239 | 1.0013 | 1.0053 | 97.951 | 276.438 | 344.793 | 349.969 | 1022.893 | 0 | 0 | 0
|  | 1310 | 64.511 | 8.3798 | 11.5215 | 0.068054 | 7.6984 | 0.0057937 | 0.96811 | 96.8066 | 23.9198 | 0.033069 | 23.3562 | 23.7108 | 0.00078408 | 0.088697 | 1.8469 | 208.9297 | 0.00039429 | 0.065884 | 0.045102 | 67.8708 | 73.8981 | 112.199 | 20.7667 | 103.95 | 0.0023106 | 0.25127 | 1.0011 | 1.0049 | 97.9508 | 276.439 | 344.862 | 350.097 | 1023.507 | 0 | 0 | 0
|  | 1315 | 65.788 | 8.1155 | 13.2006 | 0.071661 | 8.1065 | 0.0060972 | 0.93919 | 97.1323 | 24.4127 | 0.03907 | 23.84 | 24.2124 | 0.00094597 | 0.10701 | 1.8513 | 209.4189 | 0.00043693 | 0.067304 | 0.046026 | 68.0986 | 73.8649 | 111.8796 | 20.7667 | 108.2898 | 0.0024568 | 0.25144 | 0.99982 | 1.0043 | 97.9513 | 276.453 | 344.897 | 350.284 | 1022.761 | 0 | 0 | 0
|  | 1320 | 65.59 | 9.5818 | 15.1445 | 0.060512 | 6.8452 | 0.007227 | 1.1083 | 97.4608 | 24.4212 | 0.037819 | 23.8513 | 24.2316 | 0.00091642 | 0.10367 | 1.8559 | 209.9456 | 0.00043732 | 0.067063 | 0.045882 | 68.3284 | 73.8339 | 111.4989 | 20.7673 | 108.3788 | 0.0024578 | 0.25072 | 0.9993 | 1.0036 | 97.9501 | 276.447 | 344.941 | 350.441 | 1022.981 | 0 | 0 | 0
|  | 1325 | 66.3681 | 10.231 | 16.5145 | 0.057345 | 6.4869 | 0.0064403 | 1.2064 | 97.7906 | 24.8037 | 0.038494 | 24.2204 | 24.6016 | 0.00094701 | 0.10713 | 1.8606 | 210.4726 | 0.00036931 | 0.069179 | 0.046598 | 68.5596 | 73.8043 | 111.2635 | 20.7673 | 111.7792 | 0.0021458 | 0.25355 | 0.99862 | 1.003 | 97.9511 | 276.445 | 344.877 | 350.306 | 1022.657 | 0 | 0 | 0
|  | 1330 | 66.7023 | 7.8089 | 11.2063 | 0.07551 | 8.5418 | 0.0051643 | 0.9044 | 98.1233 | 24.666 | 0.034567 | 24.0913 | 24.4799 | 0.00084619 | 0.095722 | 1.8651 | 210.9797 | 0.00038995 | 0.068291 | 0.046652 | 68.7927 | 73.7769 | 110.9009 | 20.7661 | 110.5666 | 0.0022409 | 0.25221 | 0.99831 | 1.0022 | 97.95 | 276.438 | 344.954 | 350.518 | 1022.645 | 0 | 0 | 0
|  | 1335 | 65.7307 | 8.522 | 12.315 | 0.068184 | 7.7131 | 0.0061981 | 0.98778 | 98.4544 | 24.2036 | 0.034958 | 23.6423 | 24.0193 | 0.00083968 | 0.094986 | 1.8693 | 211.4565 | 0.00042261 | 0.067351 | 0.045996 | 69.0244 | 73.7486 | 110.5366 | 20.7653 | 106.4717 | 0.0024116 | 0.25313 | 0.99764 | 1.0016 | 97.9493 | 276.439 | 344.993 | 350.494 | 1022.721 | 0 | 0 | 0
|  | 1340 | 65.2011 | 8.5918 | 12.9235 | 0.067085 | 7.5888 | 0.006043 | 1.002 | 98.7817 | 23.9956 | 0.036383 | 23.4437 | 23.8293 | 0.00086698 | 0.098074 | 1.8735 | 211.9392 | 0.00040539 | 0.067219 | 0.045682 | 69.2536 | 73.7177 | 110.2147 | 20.765 | 104.6699 | 0.0023531 | 0.25436 | 0.99686 | 1.001 | 97.9488 | 276.434 | 345.06 | 350.735 | 1022.695 | 0 | 0 | 0
|  | 1345 | 64.2264 | 8.4263 | 12.3704 | 0.06738 | 7.6222 | 0.0065057 | 0.98518 | 99.1053 | 23.8773 | 0.035153 | 23.3315 | 23.7113 | 0.00083352 | 0.09429 | 1.8778 | 212.4201 | 0.00043835 | 0.066381 | 0.04504 | 69.4804 | 73.6842 | 109.8643 | 20.7666 | 103.6553 | 0.0025045 | 0.25296 | 0.99635 | 1.0003 | 97.9498 | 276.425 | 345.11 | 350.728 | 1022.601 | 0 | 0 | 0
|  | 1350 | 65.0997 | 9.515 | 15.2705 | 0.060481 | 6.8418 | 0.0068165 | 1.133 | 99.4286 | 24.3103 | 0.038264 | 23.7535 | 24.137 | 0.00092358 | 0.10448 | 1.8822 | 212.917 | 0.00041227 | 0.068528 | 0.045828 | 69.7075 | 73.6508 | 109.5478 | 20.7667 | 107.4441 | 0.0023597 | 0.25551 | 0.99569 | 1 | 97.9489 | 276.426 | 345.094 | 350.665 | 1022.578 | 0 | 0 | 0
|  | 1355 | 66.5703 | 8.8311 | 13.6901 | 0.066638 | 7.5382 | 0.0062796 | 1.0491 | 99.7578 | 24.4487 | 0.037619 | 23.881 | 24.2506 | 0.00091228 | 0.1032 | 1.8868 | 213.4362 | 0.00041846 | 0.069911 | 0.046837 | 69.9392 | 73.622 | 109.2444 | 20.7639 | 108.6358 | 0.002376 | 0.25819 | 0.99554 | 0.99981 | 97.9498 | 276.419 | 344.981 | 350.32 | 1022.639 | 0 | 0 | 0
|  | 1360 | 68.005 | 8.621 | 12.7751 | 0.069733 | 7.8883 | 0.0054605 | 0.98518 | 100.0942 | 24.3846 | 0.036817 | 23.8227 | 24.1961 | 0.00089084 | 0.10077 | 1.8913 | 213.9461 | 0.00038078 | 0.068699 | 0.047415 | 70.1748 | 73.5987 | 108.8843 | 20.7613 | 108.0862 | 0.0022208 | 0.25541 | 0.99509 | 0.99926 | 97.9491 | 276.411 | 345.044 | 350.453 | 1022.61 | 0 | 0 | 0
|  | 1365 | 65.4259 | 8.773 | 12.3597 | 0.065926 | 7.4577 | 0.0066875 | 1.0288 | 100.4278 | 23.5706 | 0.034839 | 23.028 | 23.3884 | 0.00081482 | 0.092174 | 1.8955 | 214.4285 | 0.00044087 | 0.067825 | 0.045909 | 70.4081 | 73.5735 | 108.5549 | 20.761 | 100.9928 | 0.0025402 | 0.25937 | 0.99503 | 0.99898 | 97.9494 | 276.407 | 345.053 | 350.453 | 1022.617 | 0 | 0 | 0
|  | 1370 | 67.7239 | 8.3852 | 13.9008 | 0.071397 | 8.0766 | 0.0054541 | 0.98722 | 100.7607 | 24.6446 | 0.040577 | 24.078 | 24.4588 | 0.00099248 | 0.11227 | 1.9001 | 214.9396 | 0.00038941 | 0.070485 | 0.047537 | 70.6417 | 73.5479 | 108.2153 | 20.7627 | 110.4096 | 0.00224 | 0.25822 | 0.99416 | 0.99876 | 97.9494 | 276.409 | 345.062 | 350.52 | 1022.739 | 0 | 0 | 0
|  | 1375 | 65.3891 | 8.1725 | 13.1969 | 0.070729 | 8.0011 | 0.0051575 | 0.96748 | 101.0935 | 23.9816 | 0.039203 | 23.433 | 23.8099 | 0.00093341 | 0.10559 | 1.9049 | 215.4842 | 0.00036479 | 0.068429 | 0.045951 | 70.8755 | 73.5225 | 107.8477 | 20.7639 | 104.5612 | 0.002179 | 0.25779 | 0.99396 | 0.9984 | 97.9505 | 276.4 | 345.104 | 350.654 | 1022.787 | 0 | 0 | 0
|  | 1380 | 66.1122 | 8.5208 | 11.6537 | 0.068589 | 7.759 | 0.0063252 | 1.0096 | 101.4222 | 24.4288 | 0.032942 | 23.8742 | 24.2643 | 0.00079932 | 0.09042 | 1.9092 | 215.9743 | 0.00043384 | 0.069249 | 0.046494 | 71.1066 | 73.4944 | 107.5105 | 20.7651 | 108.5166 | 0.0024425 | 0.25656 | 0.99433 | 0.99806 | 97.9504 | 276.388 | 345.165 | 350.804 | 1022.603 | 0 | 0 | 0
|  | 1385 | 67.5472 | 8.7347 | 14.4247 | 0.068361 | 7.7332 | 0.0053011 | 1.0391 | 101.7564 | 24.9074 | 0.039832 | 24.35 | 24.7565 | 0.0009861 | 0.11155 | 1.9137 | 216.4792 | 0.00036239 | 0.071033 | 0.047514 | 71.3416 | 73.4703 | 107.1603 | 20.7647 | 112.8475 | 0.0021106 | 0.25768 | 0.99321 | 0.99772 | 97.9504 | 276.396 | 345.278 | 351.042 | 1022.589 | 0 | 0 | 0
|  | 1390 | 65.541 | 9.294 | 18.0841 | 0.06234 | 7.052 | 0.0075494 | 1.127 | 102.0891 | 24.4068 | 0.046452 | 23.863 | 24.269 | 0.0011274 | 0.12753 | 1.919 | 217.0769 | 0.00047063 | 0.070258 | 0.046352 | 71.5763 | 73.4454 | 106.8317 | 20.7654 | 108.3675 | 0.0026 | 0.25945 | 0.99221 | 0.99747 | 97.9498 | 276.389 | 345.314 | 351.19 | 1022.613 | 0 | 0 | 0
|  | 1395 | 67.2889 | 8.1674 | 15.9672 | 0.07283 | 8.2387 | 0.0068965 | 0.98122 | 102.4212 | 24.1234 | 0.048527 | 23.5803 | 23.964 | 0.0011629 | 0.13155 | 1.9247 | 217.7246 | 0.00050228 | 0.071462 | 0.047493 | 71.8109 | 73.4202 | 106.5188 | 20.7591 | 105.8408 | 0.0027591 | 0.26496 | 0.99162 | 0.99711 | 97.9504 | 276.402 | 345.232 | 350.849 | 1022.812 | 0 | 0 | 0
|  | 1400 | 67.443 | 8.5043 | 17.326 | 0.070106 | 7.9305 | 0.0058645 | 0.97387 | 102.758 | 23.7214 | 0.051528 | 23.1902 | 23.5727 | 0.0012146 | 0.1374 | 1.9306 | 218.397 | 0.00041113 | 0.068273 | 0.047058 | 72.0473 | 73.3986 | 106.1186 | 20.7578 | 102.355 | 0.0023983 | 0.25941 | 0.9909 | 0.99672 | 97.9486 | 276.391 | 345.275 | 350.969 | 1022.911 | 0 | 0 | 0
|  | 1405 | 69.064 | 9.9448 | 14.1059 | 0.061391 | 6.9447 | 0.0062885 | 1.1611 | 103.0993 | 24.6383 | 0.035379 | 24.0893 | 24.4773 | 0.00086598 | 0.097961 | 1.9358 | 218.9854 | 0.00038606 | 0.071282 | 0.048382 | 72.2859 | 73.3803 | 105.8253 | 20.7596 | 110.4331 | 0.0022264 | 0.2604 | 0.99221 | 0.99621 | 97.9489 | 276.421 | 345.314 | 350.875 | 1022.715 | 0 | 0 | 0
|  | 1410 | 67.0912 | 9.1687 | 11.5007 | 0.064686 | 7.3174 | 0.0062534 | 1.0778 | 103.4397 | 23.9398 | 0.031283 | 23.4033 | 23.7806 | 0.00074393 | 0.084155 | 1.9399 | 219.4407 | 0.00040451 | 0.069718 | 0.047083 | 72.5245 | 73.3615 | 105.4906 | 20.7593 | 104.2465 | 0.0023534 | 0.26166 | 0.99215 | 0.99568 | 97.9495 | 276.41 | 345.268 | 350.835 | 1022.733 | 0 | 0 | 0
|  | 1415 | 66.8687 | 8.9315 | 13.7192 | 0.066183 | 7.4868 | 0.007152 | 1.0905 | 103.7746 | 24.1821 | 0.037816 | 23.6389 | 24.0104 | 0.00090798 | 0.10271 | 1.944 | 219.9078 | 0.00047334 | 0.072175 | 0.047362 | 72.7606 | 73.3389 | 105.1782 | 20.7601 | 106.362 | 0.0026302 | 0.26642 | 0.99103 | 0.9953 | 97.9501 | 276.401 | 345.249 | 350.674 | 1022.69 | 0 | 0 | 0
|  | 1420 | 69.3598 | 8.261 | 15.5662 | 0.074221 | 8.396 | 0.0067216 | 0.995 | 104.1151 | 24.3345 | 0.04784 | 23.7814 | 24.1499 | 0.0011553 | 0.13069 | 1.9491 | 220.4914 | 0.00049888 | 0.07385 | 0.048975 | 73.0015 | 73.3205 | 104.8222 | 20.7552 | 107.6773 | 0.002726 | 0.26972 | 0.98957 | 0.99496 | 97.9494 | 276.44 | 345.155 | 350.503 | 1022.841 | 0 | 0 | 0
|  | 1425 | 68.7806 | 8.5396 | 11.8647 | 0.0712 | 8.0543 | 0.0062335 | 1.0056 | 104.4605 | 23.7973 | 0.035761 | 23.2587 | 23.6225 | 0.00084477 | 0.095562 | 1.9541 | 221.057 | 0.00044382 | 0.071596 | 0.048298 | 73.2447 | 73.3056 | 104.4497 | 20.7536 | 102.9858 | 0.0025346 | 0.268 | 0.99066 | 0.9947 | 97.948 | 276.436 | 345.189 | 350.589 | 1022.832 | 0 | 0 | 0
|  | 1430 | 68.4461 | 9.431 | 13.944 | 0.064157 | 7.2576 | 0.0064604 | 1.1347 | 104.8035 | 24.0121 | 0.037515 | 23.4741 | 23.8467 | 0.00089461 | 0.1012 | 1.9585 | 221.5489 | 0.00041448 | 0.072798 | 0.048288 | 73.4861 | 73.2892 | 104.1162 | 20.7553 | 104.8778 | 0.002391 | 0.26952 | 0.99011 | 0.99435 | 97.9477 | 276.463 | 345.269 | 350.749 | 1022.692 | 0 | 0 | 0
|  | 1435 | 68.7271 | 10.0241 | 13.6225 | 0.060609 | 6.8562 | 0.0067618 | 1.2535 | 105.1465 | 24.4242 | 0.034048 | 23.8747 | 24.2496 | 0.00082565 | 0.093399 | 1.9628 | 222.0354 | 0.00040983 | 0.075971 | 0.048919 | 73.7291 | 73.2728 | 103.8017 | 20.756 | 108.4983 | 0.0023412 | 0.27471 | 0.99008 | 0.99392 | 97.948 | 276.475 | 345.237 | 350.658 | 1022.705 | 0 | 0 | 0
|  | 1440 | 73.8264 | 8.5386 | 11.1616 | 0.076433 | 8.6462 | 0.0052253 | 0.99524 | 105.5029 | 24.7935 | 0.03464 | 24.2409 | 24.6281 | 0.00085311 | 0.096506 | 1.967 | 222.5102 | 0.00039939 | 0.076069 | 0.051692 | 73.9807 | 73.2659 | 103.4879 | 20.7486 | 111.8278 | 0.0022718 | 0.27191 | 0.9896 | 0.99351 | 97.9485 | 276.466 | 345.311 | 350.827 | 1022.733 | 0 | 0 | 0
|  | 1445 | 71.4695 | 8.7151 | 14.0964 | 0.072494 | 8.2007 | 0.0053793 | 1.0292 | 105.8661 | 24.1976 | 0.042463 | 23.6721 | 24.0656 | 0.0010219 | 0.1156 | 1.9717 | 223.0404 | 0.00038996 | 0.074608 | 0.05019 | 74.2354 | 73.2637 | 103.0598 | 20.7496 | 106.5793 | 0.0022726 | 0.27291 | 0.98835 | 0.99313 | 97.9475 | 276.482 | 345.512 | 351.256 | 1022.605 | 0 | 0 | 0
|  | 1450 | 72.2913 | 9.6223 | 14.326 | 0.066414 | 7.5129 | 0.0061457 | 1.1462 | 106.2255 | 24.2206 | 0.039452 | 23.7087 | 24.1165 | 0.00095144 | 0.10763 | 1.9766 | 223.5985 | 0.00040816 | 0.076122 | 0.050871 | 74.488 | 73.259 | 102.7668 | 20.7472 | 106.8458 | 0.0023487 | 0.27683 | 0.98833 | 0.99278 | 97.9479 | 276.478 | 345.718 | 351.664 | 1022.593 | 0 | 0 | 0
|  | 1455 | 72.9181 | 8.9625 | 13.2017 | 0.071921 | 8.1359 | 0.0059774 | 1.0781 | 106.5885 | 24.2154 | 0.039353 | 23.7158 | 24.1276 | 0.00094949 | 0.10741 | 1.9814 | 224.1361 | 0.00042991 | 0.077537 | 0.051433 | 74.7438 | 73.2567 | 102.3827 | 20.7451 | 106.8551 | 0.0024419 | 0.28072 | 0.98793 | 0.99236 | 97.947 | 276.508 | 345.896 | 351.901 | 1022.546 | 0 | 0 | 0
|  | 1460 | 77.9226 | 10.1408 | 12.3044 | 0.067927 | 7.6841 | 0.0061422 | 1.1804 | 106.9656 | 24.4059 | 0.034341 | 23.9153 | 24.338 | 0.0008358 | 0.094548 | 1.9858 | 224.641 | 0.00041722 | 0.080184 | 0.054541 | 75.0087 | 73.2641 | 102.0561 | 20.7351 | 108.6011 | 0.0023738 | 0.28622 | 0.98799 | 0.99186 | 97.9466 | 276.497 | 346.083 | 352.201 | 1022.57 | 0 | 0 | 0
|  | 1465 | 79.6127 | 9.1294 | 11.6236 | 0.077089 | 8.7204 | 0.005535 | 1.0284 | 107.3595 | 24.3831 | 0.036839 | 23.8995 | 24.3231 | 0.00089604 | 0.10136 | 1.9902 | 225.1308 | 0.00042669 | 0.079278 | 0.055324 | 75.2834 | 73.2829 | 101.6893 | 20.732 | 108.4282 | 0.0024156 | 0.28397 | 0.98735 | 0.99149 | 97.9467 | 276.533 | 346.178 | 352.314 | 1022.584 | 0 | 0 | 0
|  | 1470 | 77.1932 | 8.7505 | 13.1728 | 0.077983 | 8.8216 | 0.0053363 | 1.0073 | 107.7515 | 24.2322 | 0.042454 | 23.763 | 24.197 | 0.0010273 | 0.1162 | 1.995 | 225.6747 | 0.00041614 | 0.078549 | 0.053898 | 75.5564 | 73.3003 | 101.2952 | 20.736 | 107.1417 | 0.0023819 | 0.28333 | 0.9863 | 0.99107 | 97.9469 | 276.577 | 346.345 | 352.67 | 1023.215 | 0 | 0 | 0
|  | 1475 | 75.6752 | 9.5569 | 12.6078 | 0.069998 | 7.9184 | 0.0054665 | 1.14 | 108.1336 | 23.9636 | 0.036906 | 23.4997 | 23.9127 | 0.00088252 | 0.099833 | 1.9997 | 226.2148 | 0.00038264 | 0.079798 | 0.053251 | 75.8243 | 73.3109 | 100.9212 | 20.7362 | 104.7801 | 0.0022573 | 0.28915 | 0.9865 | 0.99065 | 97.9479 | 276.571 | 346.347 | 352.433 | 1022.571 | 0 | 0 | 0
|  | 1480 | 78.943 | 10.5673 | 12.5739 | 0.066039 | 7.4705 | 0.0056325 | 1.2429 | 108.5202 | 24.4063 | 0.034066 | 23.9463 | 24.3752 | 0.00083037 | 0.093933 | 2.004 | 226.6992 | 0.00037197 | 0.08208 | 0.055363 | 76.0958 | 73.3245 | 100.59 | 20.732 | 108.7436 | 0.0021821 | 0.29133 | 0.98645 | 0.99028 | 97.9483 | 276.565 | 346.526 | 352.733 | 1022.519 | 0 | 0 | 0
|  | 1485 | 79.8134 | 9.7004 | 11.1683 | 0.072734 | 8.2279 | 0.004725 | 1.0982 | 108.9171 | 23.9765 | 0.033908 | 23.5331 | 23.9569 | 0.00081232 | 0.091891 | 2.0081 | 227.1638 | 0.00034367 | 0.079878 | 0.05549 | 76.373 | 73.3448 | 100.2474 | 20.7279 | 104.9853 | 0.0020883 | 0.28925 | 0.98616 | 0.98997 | 97.9465 | 276.574 | 346.652 | 352.895 | 1022.54 | 0 | 0 | 0
|  | 1490 | 79.2623 | 9.2288 | 14.3353 | 0.075923 | 8.5886 | 0.0052866 | 1.0676 | 109.3148 | 24.1585 | 0.045079 | 23.7173 | 24.1439 | 0.0010884 | 0.12312 | 2.0129 | 227.7013 | 0.00040138 | 0.081056 | 0.055392 | 76.6502 | 73.3656 | 99.8669 | 20.7298 | 106.6104 | 0.0023241 | 0.29081 | 0.98497 | 0.99003 | 97.9465 | 276.575 | 346.733 | 352.97 | 1022.683 | 0 | 0 | 0
|  | 1495 | 79.2905 | 10.2882 | 15.8145 | 0.068129 | 7.7069 | 0.0061322 | 1.1935 | 109.7112 | 24.2116 | 0.044527 | 23.7713 | 24.1973 | 0.0010774 | 0.12188 | 2.0183 | 228.3138 | 0.00041778 | 0.081311 | 0.055453 | 76.9273 | 73.3854 | 99.5006 | 20.73 | 107.0881 | 0.0023904 | 0.29102 | 0.985 | 0.98999 | 97.9455 | 276.574 | 346.76 | 352.974 | 1024.732 | 0 | 0 | 0
|  | 1500 | 80.9787 | 9.7989 | 18.3077 | 0.073054 | 8.2641 | 0.0061829 | 1.1635 | 110.1118 | 24.8828 | 0.053763 | 24.4332 | 24.877 | 0.0013375 | 0.1513 | 2.0243 | 228.9967 | 0.00045169 | 0.085001 | 0.056939 | 77.2083 | 73.4079 | 99.1714 | 20.7302 | 113.1212 | 0.0024832 | 0.29481 | 0.98399 | 0.99003 | 97.9449 | 276.577 | 346.801 | 353.1 | 1022.683 | 0 | 0 | 0
|  | 1505 | 78.4563 | 9.038 | 12.7848 | 0.076738 | 8.6807 | 0.0061709 | 1.0855 | 110.5104 | 23.8236 | 0.041163 | 23.4049 | 23.8339 | 0.00098107 | 0.11098 | 2.0301 | 229.6524 | 0.00047354 | 0.083302 | 0.055323 | 77.4889 | 73.4288 | 98.7711 | 20.7271 | 103.7478 | 0.0026615 | 0.30012 | 0.98553 | 0.99016 | 97.9452 | 276.577 | 346.977 | 353.336 | 1022.697 | 0 | 0 | 0
|  | 1510 | 80.3166 | 10.0337 | 15.2321 | 0.070761 | 8.0046 | 0.0059576 | 1.1829 | 110.9073 | 23.8634 | 0.045102 | 23.4549 | 23.8979 | 0.0010778 | 0.12193 | 2.0353 | 230.2347 | 0.00042157 | 0.083704 | 0.056372 | 77.7682 | 73.4486 | 98.4143 | 20.7235 | 104.1432 | 0.0024329 | 0.30084 | 0.98524 | 0.99031 | 97.9444 | 276.588 | 347.136 | 353.693 | 1022.638 | 0 | 0 | 0
|  | 1515 | 81.3848 | 9.1075 | 14.2025 | 0.078994 | 8.936 | 0.0047285 | 1.0452 | 111.3116 | 23.7008 | 0.047235 | 23.3046 | 23.7514 | 0.0011219 | 0.12691 | 2.0408 | 230.8568 | 0.00037352 | 0.082562 | 0.056759 | 78.051 | 73.473 | 98.0484 | 20.7206 | 102.7709 | 0.0022358 | 0.29925 | 0.98538 | 0.99068 | 97.945 | 276.568 | 347.279 | 353.937 | 1022.713 | 0 | 0 | 0
|  | 1520 | 82.2059 | 9.3328 | 15.4558 | 0.077865 | 8.8083 | 0.0058016 | 1.1018 | 111.7206 | 24.1167 | 0.049774 | 23.7227 | 24.1789 | 0.0012035 | 0.13614 | 2.0466 | 231.5144 | 0.00045174 | 0.085795 | 0.057724 | 78.3372 | 73.5004 | 97.6347 | 20.7207 | 106.4498 | 0.002543 | 0.30412 | 0.98539 | 0.99098 | 97.9449 | 276.567 | 347.413 | 354.095 | 1023.307 | 0 | 0 | 0
|  | 1525 | 81.5644 | 9.8328 | 19.4295 | 0.073329 | 8.2952 | 0.0057302 | 1.1721 | 112.13 | 23.7051 | 0.059913 | 23.3282 | 23.7803 | 0.0014247 | 0.16117 | 2.0532 | 232.2577 | 0.00042019 | 0.085951 | 0.057387 | 78.625 | 73.5279 | 97.274 | 20.7182 | 102.8934 | 0.0024391 | 0.30862 | 0.98466 | 0.99139 | 97.9448 | 276.558 | 347.567 | 354.303 | 1022.776 | 0 | 0 | 0
|  | 1530 | 84.694 | 9.5697 | 11.4522 | 0.078236 | 8.8503 | 0.0053188 | 1.1094 | 112.5456 | 23.7905 | 0.037516 | 23.4242 | 23.8828 | 0.00089598 | 0.10135 | 2.059 | 232.914 | 0.00041612 | 0.086798 | 0.05921 | 78.9165 | 73.5592 | 96.8916 | 20.7121 | 103.6891 | 0.0024148 | 0.31011 | 0.98776 | 0.99198 | 97.9446 | 276.545 | 347.745 | 354.553 | 1022.719 | 0 | 0 | 0
|  | 1535 | 86.6525 | 10.6845 | 18.9241 | 0.071693 | 8.1101 | 0.0060004 | 1.237 | 112.974 | 23.9241 | 0.056489 | 23.5588 | 24.0176 | 0.0013567 | 0.15348 | 2.0646 | 233.5511 | 0.00043019 | 0.088686 | 0.060563 | 79.2159 | 73.5987 | 96.5027 | 20.7082 | 104.8706 | 0.0024655 | 0.31396 | 0.98618 | 0.99254 | 97.9451 | 276.546 | 347.791 | 354.563 | 1022.751 | 0 | 0 | 0
|  | 1540 | 86.6045 | 9.5968 | 16.794 | 0.079775 | 9.0243 | 0.00521 | 1.1128 | 113.4072 | 24.0455 | 0.055487 | 23.6832 | 24.145 | 0.0013397 | 0.15155 | 2.0713 | 234.3137 | 0.00041562 | 0.088772 | 0.060544 | 79.5187 | 73.641 | 96.1582 | 20.7094 | 105.9593 | 0.0023935 | 0.31296 | 0.98666 | 0.99291 | 97.9459 | 276.532 | 347.862 | 354.644 | 1022.784 | 0 | 0 | 0
|  | 1545 | 85.9919 | 8.975 | 14.3136 | 0.084698 | 9.5812 | 0.0047239 | 1.0561 | 113.8386 | 24.0937 | 0.050073 | 23.7438 | 24.2113 | 0.0012123 | 0.13714 | 2.0777 | 235.0354 | 0.0004001 | 0.089447 | 0.060308 | 79.8208 | 73.682 | 95.7091 | 20.7108 | 106.4434 | 0.0023233 | 0.31432 | 0.98789 | 0.99353 | 97.9462 | 276.541 | 348.054 | 354.907 | 1022.797 | 0 | 0 | 0
|  | 1550 | 83.3209 | 9.8767 | 16.0717 | 0.074575 | 8.4361 | 0.0054732 | 1.1822 | 114.2619 | 23.4615 | 0.050835 | 23.1246 | 23.5772 | 0.0011986 | 0.13558 | 2.0837 | 235.7172 | 0.00040817 | 0.088162 | 0.058668 | 80.1182 | 73.7174 | 95.3292 | 20.711 | 100.9474 | 0.0024051 | 0.3173 | 0.98839 | 0.99412 | 97.9466 | 276.529 | 348.112 | 354.925 | 1022.718 | 0 | 0 | 0
|  | 1555 | 89.4711 | 10.5243 | 19.7721 | 0.075152 | 8.5014 | 0.006471 | 1.2509 | 114.6939 | 24.5724 | 0.0602 | 24.219 | 24.6829 | 0.0014859 | 0.16809 | 2.0905 | 236.4764 | 0.00048631 | 0.094008 | 0.062917 | 80.4222 | 73.7581 | 94.9527 | 20.7056 | 110.7308 | 0.0026526 | 0.32178 | 0.98781 | 0.99459 | 97.9464 | 276.541 | 348.104 | 354.772 | 1022.829 | 0 | 0 | 0
|  | 1560 | 87.5204 | 11.2385 | 12.5543 | 0.068842 | 7.7875 | 0.0062398 | 1.3074 | 115.1364 | 23.5651 | 0.036497 | 23.2375 | 23.6803 | 0.00086426 | 0.097767 | 2.0963 | 237.141 | 0.00042956 | 0.09 | 0.061231 | 80.7326 | 73.8054 | 94.5813 | 20.7021 | 101.888 | 0.002491 | 0.32135 | 0.9911 | 0.99522 | 97.9449 | 276.531 | 348.272 | 354.909 | 1022.754 | 0 | 0 | 0
|  | 1565 | 85.9015 | 8.607 | 11.4526 | 0.088227 | 9.9804 | 0.0050573 | 1.0259 | 115.5699 | 23.2126 | 0.043299 | 22.8946 | 23.3359 | 0.0010104 | 0.1143 | 2.101 | 237.6712 | 0.00044619 | 0.090516 | 0.060438 | 81.0367 | 73.8466 | 94.2349 | 20.7017 | 98.8831 | 0.0025938 | 0.32663 | 0.99069 | 0.99558 | 97.945 | 276.533 | 348.345 | 355.059 | 1022.768 | 0 | 0 | 0
|  | 1570 | 92.322 | 8.8621 | 11.8239 | 0.092092 | 10.4176 | 0.0053451 | 1.0453 | 116.0155 | 24.2363 | 0.044655 | 23.9156 | 24.3845 | 0.0010889 | 0.12318 | 2.1063 | 238.2649 | 0.00049224 | 0.096265 | 0.064806 | 81.3499 | 73.8952 | 93.7181 | 20.6953 | 107.8481 | 0.0027063 | 0.3314 | 0.9912 | 0.99625 | 97.945 | 276.531 | 348.509 | 355.342 | 1022.839 | 0 | 0 | 0
|  | 1575 | 90.3657 | 10.871 | 18.0734 | 0.073483 | 8.3125 | 0.0063513 | 1.2837 | 116.4722 | 23.4887 | 0.056198 | 23.182 | 23.6321 | 0.0013281 | 0.15024 | 2.1123 | 238.9484 | 0.00046671 | 0.094332 | 0.063443 | 81.6705 | 73.9506 | 93.3404 | 20.6929 | 101.3151 | 0.0026607 | 0.3343 | 0.99021 | 0.99656 | 97.9439 | 276.518 | 348.572 | 355.339 | 1023.811 | 0 | 0 | 0
|  | 1580 | 93.5306 | 9.5387 | 14.4586 | 0.086679 | 9.8053 | 0.005502 | 1.1054 | 116.932 | 23.92 | 0.052035 | 23.6174 | 24.0852 | 0.0012533 | 0.14177 | 2.1188 | 239.6785 | 0.00047691 | 0.095811 | 0.065387 | 81.9926 | 74.0076 | 92.9503 | 20.6899 | 105.1133 | 0.0026678 | 0.33361 | 0.99099 | 0.99687 | 97.9449 | 276.518 | 348.716 | 355.622 | 1022.09 | 0 | 0 | 0
|  | 1585 | 93.8341 | 11.3357 | 21.0691 | 0.073176 | 8.2778 | 0.0060873 | 1.3088 | 117.4004 | 23.9031 | 0.064011 | 23.6133 | 24.0854 | 0.0015417 | 0.17441 | 2.1257 | 240.4689 | 0.00044544 | 0.095776 | 0.065534 | 82.3199 | 74.0696 | 92.5012 | 20.6892 | 105.021 | 0.0025331 | 0.33369 | 0.98999 | 0.99722 | 97.9453 | 276.52 | 348.901 | 355.877 | 1022.312 | 0 | 0 | 0
|  | 1590 | 93.4421 | 11.7391 | 17.4496 | 0.070365 | 7.9599 | 0.0060086 | 1.3824 | 117.8686 | 23.8421 | 0.051103 | 23.557 | 24.0268 | 0.0012279 | 0.1389 | 2.1327 | 241.2522 | 0.0004228 | 0.097276 | 0.065539 | 82.6475 | 74.1312 | 92.2055 | 20.6885 | 104.5031 | 0.0024398 | 0.33851 | 0.99177 | 0.99755 | 97.9451 | 276.512 | 348.96 | 355.919 | 1024.365 | 0 | 0 | 0
|  | 1595 | 93.5885 | 9.3484 | 18.5546 | 0.088499 | 10.0111 | 0.0053881 | 1.1181 | 118.3361 | 23.6413 | 0.068894 | 23.3659 | 23.8344 | 0.0016421 | 0.18575 | 2.1398 | 242.0638 | 0.00047684 | 0.098951 | 0.065892 | 82.9761 | 74.1919 | 91.7727 | 20.6851 | 102.7823 | 0.0026918 | 0.34545 | 0.99053 | 0.99832 | 97.9454 | 276.507 | 349.068 | 356.068 | 1022.661 | 0 | 0 | 0
|  | 1600 | 99.431 | 10.2584 | 15.9392 | 0.085683 | 9.6926 | 0.0064083 | 1.1926 | 118.8187 | 24.1164 | 0.056145 | 23.8424 | 24.3246 | 0.0013657 | 0.15449 | 2.1474 | 242.9144 | 0.00054908 | 0.10218 | 0.069578 | 83.3148 | 74.2617 | 91.3439 | 20.6762 | 106.9859 | 0.0029604 | 0.34884 | 0.99255 | 0.99891 | 97.9449 | 276.52 | 349.171 | 356.233 | 1023.703 | 0 | 0 | 0
|  | 1605 | 99.5335 | 10.6775 | 15.2884 | 0.082404 | 9.3218 | 0.0058881 | 1.2327 | 119.3161 | 23.9066 | 0.052199 | 23.6478 | 24.1351 | 0.0012598 | 0.14251 | 2.1539 | 243.6569 | 0.00048521 | 0.10158 | 0.069518 | 83.6625 | 74.3403 | 90.9185 | 20.6741 | 105.1897 | 0.0027048 | 0.34964 | 0.99341 | 0.99932 | 97.9447 | 276.508 | 349.36 | 356.559 | 1022.736 | 0 | 0 | 0
|  | 1610 | 98.9851 | 10.1723 | 20.3832 | 0.08602 | 9.7308 | 0.0059718 | 1.1714 | 119.8124 | 23.5588 | 0.073663 | 23.3151 | 23.8025 | 0.0017534 | 0.19834 | 2.1615 | 244.5091 | 0.0005137 | 0.10076 | 0.069108 | 84.0091 | 74.4176 | 90.513 | 20.6718 | 102.2009 | 0.0028608 | 0.35148 | 0.99143 | 0.99977 | 97.9445 | 276.505 | 349.53 | 356.837 | 1022.687 | 0 | 0 | 0
|  | 1615 | 99.6552 | 11.1983 | 19.8558 | 0.078669 | 8.8992 | 0.0066444 | 1.2788 | 120.309 | 23.5588 | 0.065607 | 23.3245 | 23.8089 | 0.001562 | 0.1767 | 2.1697 | 245.4467 | 0.0005227 | 0.1006 | 0.069451 | 84.3555 | 74.4947 | 90.0695 | 20.6705 | 102.2419 | 0.0029004 | 0.35104 | 0.99321 | 1.0006 | 97.9435 | 276.507 | 349.671 | 356.933 | 1022.675 | 0 | 0 | 0
|  | 1620 | 100.9414 | 10.6801 | 17.8501 | 0.08355 | 9.4513 | 0.0061136 | 1.2241 | 120.8105 | 23.9252 | 0.061656 | 23.6965 | 24.1886 | 0.0014914 | 0.16871 | 2.1774 | 246.3102 | 0.00051079 | 0.10227 | 0.070396 | 84.7051 | 74.5744 | 89.7132 | 20.671 | 105.4883 | 0.0028137 | 0.35132 | 0.99412 | 1.0011 | 97.9434 | 276.497 | 349.808 | 357.072 | 1022.656 | 0 | 0 | 0
|  | 1625 | 100.2072 | 10.6721 | 20.4445 | 0.083005 | 9.3896 | 0.0061502 | 1.2387 | 121.3134 | 23.6254 | 0.070965 | 23.4148 | 23.9129 | 0.001697 | 0.19197 | 2.1854 | 247.2119 | 0.00051049 | 0.10281 | 0.070079 | 85.0563 | 74.6544 | 89.2403 | 20.6688 | 102.928 | 0.0028405 | 0.3564 | 0.99373 | 1.0018 | 97.9427 | 276.493 | 350.035 | 357.481 | 1022.628 | 0 | 0 | 0
|  | 1630 | 101.5813 | 12.3765 | 27.8073 | 0.072555 | 8.2076 | 0.0072207 | 1.4426 | 121.8178 | 23.8241 | 0.083649 | 23.6177 | 24.1194 | 0.0020176 | 0.22823 | 2.1946 | 248.2624 | 0.0005239 | 0.10466 | 0.071109 | 85.4093 | 74.7349 | 88.8926 | 20.6672 | 104.693 | 0.00288 | 0.35912 | 0.99272 | 1.0022 | 97.943 | 276.5 | 350.124 | 357.562 | 1022.677 | 0 | 0 | 0
|  | 1635 | 104.9821 | 10.4259 | 18.8364 | 0.089013 | 10.0694 | 0.005515 | 1.2175 | 122.3342 | 24.0811 | 0.068738 | 23.8812 | 24.3925 | 0.0016767 | 0.18967 | 2.2039 | 249.3071 | 0.00049091 | 0.10837 | 0.0735 | 85.7708 | 74.8222 | 88.4854 | 20.6611 | 107.0029 | 0.0027141 | 0.36616 | 0.99508 | 1.0029 | 97.9427 | 276.506 | 350.251 | 357.751 | 1022.716 | 0 | 0 | 0
|  | 1640 | 104.123 | 11.1676 | 20.5592 | 0.082421 | 9.3236 | 0.0051061 | 1.2537 | 122.857 | 23.3942 | 0.07147 | 23.2123 | 23.7092 | 0.0016945 | 0.19169 | 2.2123 | 250.2605 | 0.00042085 | 0.10333 | 0.072247 | 86.1352 | 74.9128 | 88.0268 | 20.6578 | 101.0394 | 0.0024663 | 0.36069 | 0.9955 | 1.0036 | 97.9426 | 276.489 | 350.437 | 357.939 | 1023.028 | 0 | 0 | 0
|  | 1645 | 101.5833 | 10.8319 | 20.3734 | 0.082903 | 9.3781 | 0.00575 | 1.2204 | 123.3713 | 22.8238 | 0.073008 | 22.6508 | 23.1346 | 0.001689 | 0.19106 | 2.2208 | 251.2174 | 0.00047669 | 0.10117 | 0.070566 | 86.4922 | 74.9977 | 87.6542 | 20.6575 | 96.191 | 0.0027658 | 0.36173 | 0.99593 | 1.0042 | 97.9422 | 276.476 | 350.506 | 357.993 | 1024.484 | 0 | 0 | 0
|  | 1650 | 102.2637 | 9.8553 | 22.0504 | 0.091728 | 10.3765 | 0.0058107 | 1.1066 | 123.8809 | 23.2842 | 0.085694 | 23.1119 | 23.6032 | 0.0020226 | 0.22881 | 2.23 | 252.2671 | 0.000533 | 0.1015 | 0.071007 | 86.8461 | 75.0793 | 87.1889 | 20.6613 | 100.1291 | 0.0029732 | 0.35689 | 0.99517 | 1.0049 | 97.9423 | 276.468 | 350.569 | 358.022 | 1022.806 | 0 | 0 | 0
|  | 1655 | 99.815 | 10.6277 | 25.304 | 0.083025 | 9.392 | 0.0062574 | 1.2182 | 124.3861 | 23.1224 | 0.089589 | 22.9596 | 23.4501 | 0.0021009 | 0.23766 | 2.2403 | 253.4332 | 0.00051952 | 0.10114 | 0.069618 | 87.1977 | 75.1578 | 86.7561 | 20.6648 | 98.7783 | 0.0029294 | 0.35788 | 0.99535 | 1.0055 | 97.9429 | 276.451 | 350.695 | 358.188 | 1023.597 | 0 | 0 | 0
|  | 1660 | 100.4874 | 10.185 | 20.6121 | 0.087217 | 9.8662 | 0.0065219 | 1.2155 | 124.8868 | 23.2567 | 0.076223 | 23.0982 | 23.5851 | 0.0017977 | 0.20336 | 2.2501 | 254.5358 | 0.00056882 | 0.10601 | 0.070737 | 87.5486 | 75.233 | 86.3456 | 20.662 | 99.9522 | 0.0031352 | 0.36999 | 0.99717 | 1.0058 | 97.9424 | 276.456 | 350.776 | 358.17 | 1023.628 | 0 | 0 | 0
|  | 1665 | 105.4676 | 11.0729 | 22.6687 | 0.084199 | 9.5248 | 0.0068525 | 1.2512 | 125.4017 | 23.5718 | 0.07981 | 23.4177 | 23.9155 | 0.0019087 | 0.21591 | 2.2594 | 255.584 | 0.00057698 | 0.10535 | 0.073343 | 87.9088 | 75.3164 | 85.89 | 20.6557 | 102.707 | 0.0031372 | 0.36414 | 0.99704 | 1.0061 | 97.9435 | 276.424 | 350.874 | 358.333 | 1022.811 | 0 | 0 | 0
|  | 1670 | 106.1622 | 10.294 | 25.2727 | 0.091167 | 10.313 | 0.0068479 | 1.164 | 125.9308 | 23.9037 | 0.094944 | 23.7569 | 24.2674 | 0.002304 | 0.26064 | 2.2699 | 256.7754 | 0.0006243 | 0.10612 | 0.073854 | 88.2768 | 75.4077 | 85.4926 | 20.6577 | 105.6622 | 0.0033068 | 0.36217 | 0.99559 | 1.0064 | 97.9434 | 276.423 | 351.014 | 358.557 | 1022.755 | 0 | 0 | 0
|  | 1675 | 105.8786 | 9.9065 | 21.8146 | 0.09448 | 10.6878 | 0.0060767 | 1.1452 | 126.4609 | 24.4833 | 0.082886 | 24.3414 | 24.866 | 0.002061 | 0.23315 | 2.2808 | 258.0098 | 0.00057413 | 0.1082 | 0.073994 | 88.6464 | 75.499 | 84.9837 | 20.6638 | 110.8866 | 0.0030309 | 0.36084 | 0.99736 | 1.0068 | 97.942 | 276.438 | 351.136 | 358.704 | 1022.702 | 0 | 0 | 0
|  | 1680 | 102.4034 | 11.1522 | 22.4197 | 0.081172 | 9.1824 | 0.0070095 | 1.3259 | 126.9816 | 23.9279 | 0.074951 | 23.7904 | 24.2804 | 0.0018199 | 0.20587 | 2.2905 | 259.1074 | 0.00056898 | 0.10762 | 0.072019 | 89.0114 | 75.5843 | 84.5657 | 20.6649 | 105.9182 | 0.003065 | 0.366 | 0.99851 | 1.0071 | 97.9425 | 276.423 | 351.154 | 358.387 | 1022.643 | 0 | 0 | 0
|  | 1685 | 104.1865 | 9.6875 | 32.0683 | 0.095072 | 10.7547 | 0.0060358 | 1.1453 | 127.4981 | 23.9075 | 0.1257 | 23.7707 | 24.255 | 0.0030488 | 0.34489 | 2.3027 | 260.4842 | 0.00057384 | 0.10888 | 0.073178 | 89.3744 | 75.6665 | 84.1433 | 20.6603 | 105.7404 | 0.0030881 | 0.36972 | 0.99289 | 1.0072 | 97.9427 | 276.429 | 351.163 | 358.317 | 1022.668 | 0 | 0 | 0
|  | 1690 | 103.2191 | 10.5298 | 26.0645 | 0.086655 | 9.8026 | 0.0065738 | 1.2264 | 128.0166 | 23.4413 | 0.09494 | 23.3122 | 23.7899 | 0.0022586 | 0.2555 | 2.3159 | 261.9852 | 0.00056965 | 0.10627 | 0.072259 | 89.738 | 75.7495 | 83.6397 | 20.6583 | 101.6788 | 0.003119 | 0.36836 | 0.99665 | 1.0075 | 97.9428 | 276.436 | 351.238 | 358.435 | 1022.703 | 0 | 0 | 0
|  | 1695 | 104.6388 | 12.3439 | 36.9734 | 0.074936 | 8.477 | 0.0075304 | 1.4347 | 128.5362 | 23.9183 | 0.11407 | 23.7934 | 24.2882 | 0.0027707 | 0.31342 | 2.3285 | 263.4075 | 0.0005643 | 0.10751 | 0.073214 | 90.1017 | 75.8326 | 83.2802 | 20.6603 | 105.8892 | 0.0030457 | 0.36582 | 0.99443 | 1.0074 | 97.9423 | 276.421 | 351.339 | 358.645 | 1022.74 | 0 | 0 | 0
|  | 1700 | 104.3899 | 10.3126 | 38.0343 | 0.089483 | 10.1225 | 0.0066876 | 1.2078 | 129.0588 | 23.8749 | 0.14029 | 23.7596 | 24.2595 | 0.0034034 | 0.385 | 2.344 | 265.1536 | 0.00059843 | 0.10808 | 0.073177 | 90.4677 | 75.917 | 82.8598 | 20.6599 | 105.547 | 0.003198 | 0.36791 | 0.9916 | 1.0075 | 97.9422 | 276.434 | 351.478 | 358.872 | 1022.67 | 0 | 0 | 0
|  | 1705 | 102.9557 | 10.1352 | 38.1457 | 0.089799 | 10.1583 | 0.0067185 | 1.201 | 129.5772 | 23.1965 | 0.14522 | 23.0932 | 23.5887 | 0.0034254 | 0.38749 | 2.361 | 267.0848 | 0.00060331 | 0.10785 | 0.072366 | 90.8315 | 75.9983 | 82.4003 | 20.655 | 99.6716 | 0.0032955 | 0.37598 | 0.99118 | 1.0077 | 97.9429 | 276.445 | 351.61 | 359.154 | 1022.638 | 0 | 0 | 0
|  | 1710 | 107.8262 | 11.2927 | 38.602 | 0.084407 | 9.5483 | 0.007021 | 1.2851 | 130.1041 | 23.4688 | 0.13644 | 23.3726 | 23.881 | 0.0032583 | 0.36858 | 2.3777 | 268.975 | 0.00059262 | 0.10847 | 0.075099 | 91.2002 | 76.0843 | 81.9696 | 20.6477 | 102.0617 | 0.0032172 | 0.37417 | 0.99253 | 1.008 | 97.9433 | 276.444 | 351.735 | 359.386 | 1022.662 | 0 | 0 | 0
|  | 1715 | 107.9898 | 10.9304 | 35.029 | 0.087337 | 9.8798 | 0.006504 | 1.2256 | 130.6437 | 23.4508 | 0.1281 | 23.3634 | 23.8814 | 0.0030593 | 0.34608 | 2.3935 | 270.7617 | 0.00056804 | 0.10704 | 0.074963 | 91.5753 | 76.1771 | 81.5466 | 20.648 | 101.9432 | 0.0031109 | 0.37039 | 0.99393 | 1.0085 | 97.9431 | 276.449 | 351.867 | 359.669 | 1022.677 | 0 | 0 | 0
|  | 1720 | 104.5972 | 10.1209 | 37.3541 | 0.09136 | 10.3348 | 0.0065138 | 1.1826 | 131.1751 | 23.2639 | 0.14396 | 23.1868 | 23.7062 | 0.0034127 | 0.38605 | 2.4097 | 272.592 | 0.0005951 | 0.10804 | 0.073283 | 91.946 | 76.2646 | 81.0946 | 20.6522 | 100.3661 | 0.0032512 | 0.37564 | 0.99258 | 1.009 | 97.9433 | 276.445 | 352.013 | 359.898 | 1022.682 | 0 | 0 | 0
|  | 1725 | 108.6411 | 10.8256 | 35.4192 | 0.088714 | 10.0355 | 0.0072742 | 1.2542 | 131.7082 | 23.7679 | 0.12968 | 23.6972 | 24.2304 | 0.0031422 | 0.35545 | 2.4261 | 274.4457 | 0.00064532 | 0.11126 | 0.075983 | 92.3191 | 76.3526 | 80.6409 | 20.648 | 104.7976 | 0.0034137 | 0.37807 | 0.99463 | 1.0094 | 97.9434 | 276.441 | 352.133 | 360.056 | 1022.72 | 0 | 0 | 0
|  | 1730 | 109.1111 | 11.0384 | 41.3925 | 0.087381 | 9.8847 | 0.0068822 | 1.2844 | 132.2526 | 23.7874 | 0.14909 | 23.7248 | 24.2605 | 0.0036169 | 0.40915 | 2.443 | 276.3572 | 0.00060137 | 0.11223 | 0.076367 | 92.7 | 76.4466 | 80.2054 | 20.6468 | 105.0063 | 0.0032203 | 0.38049 | 0.99285 | 1.0098 | 97.9434 | 276.437 | 352.253 | 360.207 | 1022.745 | 0 | 0 | 0
|  | 1735 | 105.2007 | 9.7065 | 32.2264 | 0.09581 | 10.8382 | 0.0059235 | 1.1257 | 132.7884 | 22.8299 | 0.13254 | 22.781 | 23.2954 | 0.0030876 | 0.34928 | 2.4598 | 278.2533 | 0.00056753 | 0.10786 | 0.073572 | 93.0748 | 76.5351 | 79.7554 | 20.6456 | 96.7699 | 0.0031767 | 0.38091 | 0.99493 | 1.01 | 97.9419 | 276.438 | 352.426 | 360.385 | 1022.768 | 0 | 0 | 0
|  | 1740 | 110.255 | 9.7784 | 39.0704 | 0.099674 | 11.2754 | 0.0061062 | 1.1245 | 133.327 | 23.7374 | 0.1607 | 23.6966 | 24.2339 | 0.0038943 | 0.44053 | 2.4772 | 280.2278 | 0.00060863 | 0.11209 | 0.076969 | 93.4512 | 76.6247 | 79.2537 | 20.6438 | 104.6608 | 0.0032574 | 0.38076 | 0.99192 | 1.0102 | 97.9436 | 276.429 | 352.575 | 360.57 | 1022.812 | 0 | 0 | 0
|  | 1745 | 107.2919 | 10.6723 | 46.0703 | 0.088871 | 10.0533 | 0.006653 | 1.2188 | 133.8709 | 23.1057 | 0.17355 | 23.0704 | 23.5921 | 0.0040943 | 0.46316 | 2.4972 | 282.4871 | 0.00059126 | 0.10832 | 0.074786 | 93.8306 | 76.7169 | 78.7765 | 20.6444 | 99.1833 | 0.0032522 | 0.37852 | 0.99043 | 1.0102 | 97.9436 | 276.446 | 352.644 | 360.618 | 1022.793 | 0 | 0 | 0
|  | 1750 | 109.299 | 10.9988 | 32.7924 | 0.087846 | 9.9373 | 0.0070513 | 1.2514 | 134.4124 | 23.4712 | 0.12027 | 23.4372 | 23.9525 | 0.0028807 | 0.32587 | 2.5146 | 284.4596 | 0.00061943 | 0.10993 | 0.07613 | 94.2079 | 76.8071 | 78.3543 | 20.6438 | 102.3542 | 0.0033351 | 0.37824 | 0.99628 | 1.01 | 97.9431 | 276.436 | 352.672 | 360.426 | 1024.212 | 0 | 0 | 0
|  | 1755 | 110.5792 | 10.9108 | 37.4255 | 0.089592 | 10.1349 | 0.0068431 | 1.236 | 134.9621 | 23.6227 | 0.13909 | 23.5906 | 24.1064 | 0.003353 | 0.3793 | 2.5302 | 286.2226 | 0.00061309 | 0.11074 | 0.076944 | 94.5906 | 76.9015 | 77.8925 | 20.6425 | 103.6887 | 0.0032898 | 0.37851 | 0.99389 | 1.0097 | 97.9431 | 276.425 | 352.703 | 360.415 | 1022.685 | 0 | 0 | 0
|  | 1760 | 111.7929 | 10.0921 | 31.3138 | 0.097923 | 11.0773 | 0.006474 | 1.1455 | 135.518 | 23.8365 | 0.1261 | 23.8061 | 24.3172 | 0.0030663 | 0.34687 | 2.5463 | 288.038 | 0.00063395 | 0.11217 | 0.077827 | 94.9775 | 76.9989 | 77.4526 | 20.6418 | 105.5835 | 0.0033562 | 0.3797 | 0.99498 | 1.0093 | 97.9441 | 276.434 | 352.733 | 360.306 | 1022.651 | 0 | 0 | 0
|  | 1765 | 111.3208 | 11.4375 | 33.043 | 0.086039 | 9.733 | 0.0074116 | 1.3111 | 136.0758 | 23.8903 | 0.11663 | 23.865 | 24.3763 | 0.002843 | 0.32161 | 2.561 | 289.7092 | 0.00063769 | 0.11281 | 0.077667 | 95.3662 | 77.0968 | 76.9378 | 20.6431 | 106.0835 | 0.0033662 | 0.38075 | 0.99542 | 1.0087 | 97.9431 | 276.46 | 352.81 | 360.368 | 1022.724 | 0 | 0 | 0
|  | 1770 | 112.2037 | 13.6296 | 56.8336 | 0.072774 | 8.2323 | 0.0090645 | 1.5641 | 136.6346 | 24.0473 | 0.16855 | 24.0246 | 24.5388 | 0.004136 | 0.46787 | 2.5785 | 291.6829 | 0.00065966 | 0.11383 | 0.078309 | 95.7562 | 77.1947 | 76.5923 | 20.6426 | 107.4944 | 0.0034427 | 0.38151 | 0.98922 | 1.0084 | 97.9439 | 276.472 | 352.85 | 360.402 | 1022.789 | 0 | 0 | 0
|  | 1775 | 109.5507 | 10.6408 | 43.4638 | 0.091011 | 10.2954 | 0.0066631 | 1.2194 | 137.189 | 23.2914 | 0.16638 | 23.2737 | 23.7744 | 0.0039557 | 0.44748 | 2.5987 | 293.9713 | 0.00060642 | 0.11098 | 0.076419 | 96.143 | 77.2896 | 76.1727 | 20.6404 | 100.8615 | 0.0032984 | 0.38357 | 0.98902 | 1.0079 | 97.9439 | 276.485 | 352.915 | 360.507 | 1022.794 | 0 | 0 | 0
|  | 1780 | 113.2559 | 10.6832 | 33.3551 | 0.093715 | 10.6013 | 0.0067764 | 1.2117 | 137.746 | 23.8362 | 0.12841 | 23.8249 | 24.3436 | 0.0031259 | 0.35361 | 2.6164 | 295.974 | 0.00063505 | 0.11356 | 0.07883 | 96.5311 | 77.3854 | 75.6981 | 20.638 | 105.6653 | 0.003361 | 0.38353 | 0.99267 | 1.0073 | 97.9438 | 276.47 | 353.015 | 360.701 | 1022.818 | 0 | 0 | 0
|  | 1785 | 111.0175 | 10.9008 | 39.6561 | 0.09003 | 10.1843 | 0.0073457 | 1.2489 | 138.3067 | 23.507 | 0.1486 | 23.5068 | 24.0253 | 0.0035702 | 0.40387 | 2.6332 | 297.8677 | 0.00066133 | 0.11244 | 0.077457 | 96.9218 | 77.4827 | 75.2452 | 20.6391 | 102.815 | 0.0035152 | 0.38479 | 0.98982 | 1.0067 | 97.9441 | 276.472 | 353.18 | 360.97 | 1022.789 | 0 | 0 | 0
|  | 1790 | 110.2323 | 10.9378 | 34.4246 | 0.089091 | 10.0781 | 0.0069082 | 1.2626 | 138.8598 | 23.2486 | 0.12899 | 23.2565 | 23.7754 | 0.0030669 | 0.34694 | 2.6497 | 299.7447 | 0.00061546 | 0.11249 | 0.07702 | 97.308 | 77.5753 | 74.7952 | 20.6375 | 100.6018 | 0.0033435 | 0.38842 | 0.99128 | 1.0059 | 97.9437 | 276.508 | 353.303 | 361.186 | 1022.769 | 0 | 0 | 0
|  | 1795 | 114.4112 | 11.2251 | 45.9314 | 0.090101 | 10.1924 | 0.007179 | 1.2707 | 139.4214 | 23.8747 | 0.16948 | 23.8888 | 24.4181 | 0.0041385 | 0.46815 | 2.6678 | 301.7824 | 0.00064683 | 0.11449 | 0.079602 | 97.6996 | 77.6721 | 74.3512 | 20.6355 | 106.1198 | 0.0034076 | 0.38559 | 0.98634 | 1.0055 | 97.9436 | 276.523 | 353.392 | 361.222 | 1022.761 | 0 | 0 | 0
|  | 1800 | 112.2662 | 10.6509 | 58.3319 | 0.093179 | 10.5406 | 0.0071236 | 1.207 | 139.9881 | 23.4651 | 0.22651 | 23.4807 | 23.9959 | 0.0054353 | 0.61485 | 2.6917 | 304.4899 | 0.00066376 | 0.11246 | 0.07814 | 98.0939 | 77.7712 | 73.8921 | 20.6359 | 102.5175 | 0.0035311 | 0.38542 | 0.98096 | 1.0066 | 97.9435 | 276.504 | 353.419 | 361.173 | 1022.711 | 0 | 0 | 0
|  | 1805 | 113.055 | 10.9621 | 43.4781 | 0.091169 | 10.3133 | 0.0068556 | 1.2439 | 140.5514 | 23.5142 | 0.16484 | 23.5347 | 24.0474 | 0.0039639 | 0.4484 | 2.7152 | 307.148 | 0.00062502 | 0.11341 | 0.078695 | 98.486 | 77.8678 | 73.4257 | 20.6344 | 102.9679 | 0.0033547 | 0.38741 | 0.98984 | 1.0086 | 97.9434 | 276.513 | 353.491 | 361.192 | 1022.716 | 0 | 0 | 0
|  | 1810 | 110.9903 | 11.2002 | 41.1634 | 0.087602 | 9.9097 | 0.0069697 | 1.2438 | 141.1115 | 23.0605 | 0.1528 | 23.0894 | 23.5997 | 0.003606 | 0.40792 | 2.7341 | 309.2888 | 0.00061056 | 0.10896 | 0.076899 | 98.875 | 77.9622 | 72.9819 | 20.6355 | 99.0711 | 0.0033439 | 0.38096 | 0.99289 | 1.0103 | 97.9435 | 276.517 | 353.626 | 361.44 | 1022.659 | 0 | 0 | 0
|  | 1815 | 112.3592 | 10.8437 | 36.275 | 0.091598 | 10.3617 | 0.0069662 | 1.2548 | 141.6699 | 23.6251 | 0.13737 | 23.6622 | 24.1887 | 0.0033227 | 0.37587 | 2.7514 | 311.2483 | 0.00063809 | 0.11494 | 0.078553 | 99.2636 | 78.055 | 72.54 | 20.6364 | 104.014 | 0.003399 | 0.39018 | 0.99587 | 1.0115 | 97.9431 | 276.515 | 353.738 | 361.609 | 1022.567 | 0 | 0 | 0
|  | 1820 | 114.8433 | 10.1772 | 36.4144 | 0.099754 | 11.2844 | 0.0069815 | 1.147 | 142.2379 | 23.7658 | 0.1494 | 23.8003 | 24.3141 | 0.0036325 | 0.41091 | 2.7688 | 313.2153 | 0.00069644 | 0.11442 | 0.079846 | 99.6596 | 78.1527 | 72.0626 | 20.6332 | 105.2448 | 0.0036363 | 0.38684 | 0.99543 | 1.0125 | 97.9422 | 276.545 | 353.696 | 361.331 | 1022.88 | 0 | 0 | 0
|  | 1825 | 113.5767 | 11.6923 | 49.0443 | 0.08587 | 9.7138 | 0.0079282 | 1.3082 | 142.809 | 23.5847 | 0.17453 | 23.62 | 24.1298 | 0.0042114 | 0.47641 | 2.7884 | 315.4336 | 0.0006808 | 0.11234 | 0.078839 | 100.0563 | 78.2515 | 71.5676 | 20.6348 | 103.6514 | 0.003591 | 0.38347 | 0.99296 | 1.0129 | 97.943 | 276.541 | 353.712 | 361.346 | 1022.799 | 0 | 0 | 0
|  | 1830 | 113.0869 | 11.5252 | 49.0535 | 0.08674 | 9.8122 | 0.0080924 | 1.3048 | 143.3756 | 23.5126 | 0.17695 | 23.5492 | 24.0458 | 0.0042549 | 0.48132 | 2.8096 | 317.8279 | 0.00070193 | 0.11317 | 0.078707 | 100.4502 | 78.3473 | 71.1876 | 20.6343 | 103.0245 | 0.0036931 | 0.38677 | 0.9926 | 1.0128 | 97.9439 | 276.541 | 353.733 | 361.192 | 1024.038 | 0 | 0 | 0
|  | 1835 | 109.6487 | 10.3667 | 47.7149 | 0.093501 | 10.577 | 0.0072013 | 1.1766 | 143.9325 | 22.8149 | 0.19116 | 22.8545 | 23.3386 | 0.0044614 | 0.50468 | 2.8314 | 320.2929 | 0.00067332 | 0.11002 | 0.076354 | 100.8379 | 78.4373 | 70.6916 | 20.6344 | 97.0186 | 0.0036578 | 0.38734 | 0.99067 | 1.0124 | 97.9422 | 276.553 | 353.795 | 361.29 | 1021.868 | 0 | 0 | 0
|  | 1840 | 109.7979 | 10.3127 | 41.3757 | 0.094119 | 10.6469 | 0.0070586 | 1.1807 | 144.4811 | 22.9992 | 0.1654 | 23.0484 | 23.5438 | 0.0038942 | 0.44052 | 2.8523 | 322.6559 | 0.00066434 | 0.11112 | 0.076598 | 101.2202 | 78.5223 | 70.2594 | 20.6359 | 98.6321 | 0.003593 | 0.38797 | 0.993 | 1.0118 | 97.9421 | 276.551 | 353.939 | 361.546 | 1021.79 | 0 | 0 | 0
|  | 1845 | 114.1137 | 10.5783 | 45.6732 | 0.095362 | 10.7875 | 0.0067246 | 1.2032 | 145.0409 | 23.6077 | 0.18025 | 23.6593 | 24.1639 | 0.0043555 | 0.4927 | 2.8729 | 324.9889 | 0.00064127 | 0.11474 | 0.079476 | 101.6104 | 78.6129 | 69.7522 | 20.6326 | 103.9246 | 0.003415 | 0.38985 | 0.99034 | 1.0108 | 97.9421 | 276.562 | 353.955 | 361.505 | 1022.653 | 0 | 0 | 0
|  | 1850 | 116.3299 | 11.9586 | 63.3182 | 0.085993 | 9.7277 | 0.0074241 | 1.342 | 145.617 | 23.8426 | 0.22292 | 23.903 | 24.4258 | 0.0054449 | 0.61594 | 2.8974 | 327.7606 | 0.00063842 | 0.1154 | 0.080779 | 102.0111 | 78.7119 | 69.3188 | 20.6307 | 106.0404 | 0.0033749 | 0.38853 | 0.98446 | 1.0097 | 97.9423 | 276.562 | 354.077 | 361.821 | 1022.667 | 0 | 0 | 0
|  | 1855 | 118.0894 | 13.228 | 59.0268 | 0.078916 | 8.9272 | 0.0078332 | 1.4485 | 146.203 | 24.148 | 0.18817 | 24.2143 | 24.7556 | 0.0046582 | 0.52694 | 2.9227 | 330.6178 | 0.00061817 | 0.11431 | 0.081561 | 102.4169 | 78.8156 | 68.8887 | 20.6316 | 108.797 | 0.0032532 | 0.38153 | 0.98656 | 1.0079 | 97.9434 | 276.559 | 354.153 | 362.07 | 1022.624 | 0 | 0 | 0
|  | 1860 | 114.7598 | 12.0524 | 56.963 | 0.084172 | 9.5218 | 0.007404 | 1.3431 | 146.7851 | 23.8597 | 0.19606 | 23.9263 | 24.4558 | 0.0047947 | 0.54239 | 2.9463 | 333.2911 | 0.00062321 | 0.11305 | 0.079566 | 102.8197 | 78.9167 | 68.5112 | 20.6355 | 106.2197 | 0.003307 | 0.38182 | 0.98335 | 1.0055 | 97.9422 | 276.56 | 354.168 | 362.006 | 1022.617 | 0 | 0 | 0
|  | 1865 | 108.6793 | 8.9011 | 36.1398 | 0.10793 | 12.2097 | 0.0056592 | 1.0069 | 147.3437 | 22.811 | 0.16687 | 22.8761 | 23.3761 | 0.0039007 | 0.44126 | 2.968 | 335.7502 | 0.00061082 | 0.10868 | 0.075602 | 103.2076 | 79.0047 | 68.0267 | 20.6373 | 97.0937 | 0.003375 | 0.38355 | 0.98489 | 1.0037 | 97.9418 | 276.566 | 354.191 | 361.933 | 1022.673 | 0 | 0 | 0
|  | 1870 | 110.5235 | 9.9388 | 36.3974 | 0.098304 | 11.1204 | 0.0062204 | 1.0954 | 147.8917 | 23.174 | 0.15064 | 23.2425 | 23.7516 | 0.003578 | 0.40475 | 2.9867 | 337.8652 | 0.00061149 | 0.10768 | 0.076453 | 103.5878 | 79.0865 | 67.4732 | 20.6387 | 100.2183 | 0.0033346 | 0.37581 | 0.98649 | 1.0035 | 97.9418 | 276.554 | 354.227 | 361.987 | 1022.717 | 0 | 0 | 0
|  | 1875 | 111.8022 | 13.0362 | 51.9693 | 0.075814 | 8.5763 | 0.0077305 | 1.4331 | 148.4476 | 24.0092 | 0.16009 | 24.0827 | 24.6108 | 0.00394 | 0.4457 | 3.0055 | 339.9914 | 0.00058608 | 0.10865 | 0.077282 | 103.9721 | 79.172 | 67.0607 | 20.646 | 107.5838 | 0.0031303 | 0.36781 | 0.98617 | 1.0043 | 97.9425 | 276.55 | 354.264 | 362.033 | 1022.77 | 0 | 0 | 0
|  | 1880 | 106.9479 | 11.6193 | 49.6525 | 0.081367 | 9.2044 | 0.0073144 | 1.3108 | 148.9944 | 23.7096 | 0.16635 | 23.7769 | 24.2868 | 0.0040401 | 0.45702 | 3.0255 | 342.2482 | 0.00059515 | 0.10665 | 0.074349 | 104.3512 | 79.2524 | 66.6814 | 20.6535 | 104.8922 | 0.0032017 | 0.36603 | 0.98636 | 1.0052 | 97.9429 | 276.54 | 354.186 | 361.781 | 1022.777 | 0 | 0 | 0
|  | 1885 | 105.8878 | 10.339 | 37.8319 | 0.090535 | 10.2416 | 0.0062691 | 1.1584 | 149.5265 | 23.5973 | 0.14181 | 23.6597 | 24.1522 | 0.0034251 | 0.38746 | 3.0441 | 344.3594 | 0.00056758 | 0.10488 | 0.073496 | 104.7208 | 79.3244 | 66.2405 | 20.6554 | 103.8813 | 0.0030933 | 0.3625 | 0.99004 | 1.0061 | 97.9426 | 276.538 | 354.117 | 361.487 | 1022.806 | 0 | 0 | 0
|  | 1890 | 106.1945 | 11.0489 | 37.3881 | 0.084964 | 9.6113 | 0.0062166 | 1.2385 | 150.0567 | 23.9441 | 0.12975 | 24.0013 | 24.4823 | 0.0031766 | 0.35935 | 3.0606 | 346.2264 | 0.00052818 | 0.10523 | 0.073699 | 105.0888 | 79.3951 | 65.7938 | 20.6587 | 106.9298 | 0.0028871 | 0.35922 | 0.99239 | 1.0071 | 97.9433 | 276.541 | 354.026 | 361.121 | 1022.815 | 0 | 0 | 0
|  | 1895 | 103.3314 | 11.5293 | 48.1149 | 0.079228 | 8.9625 | 0.0068857 | 1.2741 | 150.5805 | 23.617 | 0.15797 | 23.6667 | 24.1317 | 0.0038121 | 0.43123 | 3.0781 | 348.2028 | 0.00054554 | 0.10094 | 0.071506 | 105.4518 | 79.462 | 65.3926 | 20.6633 | 103.9985 | 0.0029947 | 0.35128 | 0.99012 | 1.0081 | 97.9429 | 276.532 | 353.925 | 360.879 | 1022.789 | 0 | 0 | 0
|  | 1900 | 101.8848 | 11.594 | 49.2059 | 0.077684 | 8.7877 | 0.00687 | 1.3129 | 151.0936 | 23.6287 | 0.15836 | 23.6767 | 24.1385 | 0.0038225 | 0.43241 | 3.0972 | 350.3619 | 0.00053369 | 0.10199 | 0.070875 | 105.8078 | 79.5229 | 64.9961 | 20.6658 | 104.0941 | 0.0029417 | 0.35407 | 0.9907 | 1.0087 | 97.943 | 276.531 | 353.9 | 360.803 | 1022.786 | 0 | 0 | 0
|  | 1905 | 106.2499 | 11.9791 | 44.1555 | 0.078408 | 8.8696 | 0.0075475 | 1.3217 | 151.6139 | 24.3664 | 0.1391 | 24.4114 | 24.8887 | 0.0034621 | 0.39164 | 3.1154 | 352.4221 | 0.00059178 | 0.10363 | 0.073513 | 106.1687 | 79.5874 | 64.6127 | 20.6643 | 110.6747 | 0.0031175 | 0.34989 | 0.99349 | 1.0093 | 97.9436 | 276.532 | 353.835 | 360.753 | 1022.862 | 0 | 0 | 0
|  | 1910 | 104.6871 | 12.4531 | 47.8374 | 0.074314 | 8.4065 | 0.008148 | 1.3573 | 152.1413 | 24.143 | 0.14421 | 24.1833 | 24.6521 | 0.003555 | 0.40215 | 3.133 | 354.4065 | 0.00060551 | 0.10086 | 0.072253 | 106.5331 | 79.6551 | 64.2154 | 20.6665 | 108.6353 | 0.0031995 | 0.34494 | 0.99328 | 1.0097 | 97.9445 | 276.534 | 353.773 | 360.631 | 1022.801 | 0 | 0 | 0
|  | 1915 | 102.6347 | 10.3949 | 41.392 | 0.087283 | 9.8736 | 0.0065478 | 1.1389 | 152.6596 | 23.7784 | 0.14891 | 23.8117 | 24.2616 | 0.0036128 | 0.40869 | 3.1509 | 356.4336 | 0.00057151 | 0.099407 | 0.070907 | 106.891 | 79.7178 | 63.8514 | 20.6674 | 105.3505 | 0.0030914 | 0.34513 | 0.9928 | 1.0097 | 97.9436 | 276.518 | 353.677 | 360.36 | 1022.769 | 0 | 0 | 0
|  | 1920 | 101.7217 | 11.0724 | 38.5456 | 0.081213 | 9.187 | 0.0060867 | 1.2363 | 153.1705 | 24.0331 | 0.12769 | 24.06 | 24.5155 | 0.0031304 | 0.35412 | 3.1677 | 358.3406 | 0.00049431 | 0.1004 | 0.070531 | 107.2446 | 79.7763 | 63.3644 | 20.6717 | 107.5897 | 0.002733 | 0.34494 | 0.99499 | 1.0095 | 97.9429 | 276.523 | 353.578 | 360.271 | 1022.804 | 0 | 0 | 0
|  | 1925 | 100.1946 | 12.0592 | 50.9301 | 0.073448 | 8.3086 | 0.0070479 | 1.3265 | 153.6752 | 23.9397 | 0.15325 | 23.9577 | 24.4087 | 0.0037407 | 0.42316 | 3.1849 | 360.2838 | 0.00051765 | 0.097428 | 0.069263 | 107.5941 | 79.8313 | 63.0417 | 20.6755 | 106.716 | 0.002842 | 0.33783 | 0.99151 | 1.0089 | 97.9424 | 276.531 | 353.448 | 360.102 | 1022.701 | 0 | 0 | 0
|  | 1930 | 97.3397 | 10.3737 | 22.8311 | 0.082948 | 9.3833 | 0.0064084 | 1.1619 | 154.1691 | 23.5778 | 0.0788 | 23.5945 | 24.033 | 0.0018938 | 0.21423 | 3.199 | 361.8773 | 0.00053156 | 0.096381 | 0.067561 | 107.9362 | 79.8804 | 62.6107 | 20.678 | 103.5092 | 0.0029374 | 0.33902 | 0.99921 | 1.0082 | 97.9421 | 276.517 | 353.432 | 360.001 | 1022.636 | 0 | 0 | 0
|  | 1935 | 98.4268 | 11.3027 | 40.6038 | 0.076981 | 8.7082 | 0.0067241 | 1.2595 | 154.6585 | 23.9782 | 0.12787 | 23.99 | 24.4446 | 0.0031257 | 0.35359 | 3.2115 | 363.2968 | 0.00051763 | 0.09696 | 0.068233 | 108.2757 | 79.9269 | 62.2285 | 20.6798 | 107.0315 | 0.0028384 | 0.33612 | 0.99277 | 1.0073 | 97.9413 | 276.503 | 353.357 | 360.053 | 1022.443 | 0 | 0 | 0
|  | 1940 | 94.3931 | 10.8873 | 30.3913 | 0.076643 | 8.67 | 0.0066111 | 1.2231 | 155.1406 | 23.123 | 0.098793 | 23.1378 | 23.5773 | 0.0023293 | 0.26349 | 3.2252 | 364.8395 | 0.00050669 | 0.093741 | 0.065554 | 108.6101 | 79.9694 | 61.8357 | 20.6807 | 99.5477 | 0.002872 | 0.3368 | 0.99493 | 1.0062 | 97.9421 | 276.516 | 353.41 | 360.122 | 1022.405 | 0 | 0 | 0
|  | 1945 | 96.6548 | 10.9552 | 31.1128 | 0.077993 | 8.8227 | 0.0063844 | 1.2205 | 155.6182 | 23.6804 | 0.10055 | 23.6885 | 24.1341 | 0.0024266 | 0.2745 | 3.2371 | 366.1845 | 0.00049794 | 0.09519 | 0.066996 | 108.9415 | 80.0093 | 61.4602 | 20.6813 | 104.3737 | 0.0027804 | 0.33455 | 0.99367 | 1.0051 | 97.9441 | 276.508 | 353.305 | 359.95 | 1022.391 | 0 | 0 | 0
|  | 1950 | 93.953 | 11.372 | 32.965 | 0.073034 | 8.2618 | 0.0066594 | 1.2597 | 156.0947 | 23.0244 | 0.10265 | 23.03 | 23.4544 | 0.0024076 | 0.27235 | 3.2492 | 367.5516 | 0.00048636 | 0.092001 | 0.065045 | 109.2716 | 80.0486 | 61.0628 | 20.6816 | 98.6613 | 0.0027904 | 0.33297 | 0.99236 | 1.004 | 97.9418 | 276.507 | 353.27 | 359.78 | 1022.431 | 0 | 0 | 0
|  | 1955 | 95.9286 | 11.844 | 35.0999 | 0.071598 | 8.0993 | 0.0073673 | 1.3106 | 156.5694 | 23.5165 | 0.10497 | 23.5197 | 23.9406 | 0.0025131 | 0.28428 | 3.2615 | 368.9432 | 0.00052748 | 0.093836 | 0.06641 | 109.6002 | 80.0866 | 60.7254 | 20.6817 | 102.9126 | 0.0029255 | 0.3326 | 0.99068 | 1.0026 | 97.9419 | 276.501 | 353.23 | 359.552 | 1022.376 | 0 | 0 | 0
|  | 1960 | 97.0832 | 11.2686 | 37.8969 | 0.07616 | 8.6154 | 0.0074881 | 1.2473 | 157.0519 | 23.7698 | 0.11926 | 23.7692 | 24.2018 | 0.0028862 | 0.3265 | 3.275 | 370.4702 | 0.00057029 | 0.094996 | 0.067228 | 109.9343 | 80.1285 | 60.3396 | 20.6813 | 105.1246 | 0.003087 | 0.33301 | 0.98785 | 1.0013 | 97.9423 | 276.504 | 353.175 | 359.603 | 1022.37 | 0 | 0 | 0
|  | 1965 | 95.5475 | 11.2791 | 39.4626 | 0.074885 | 8.4712 | 0.007388 | 1.2539 | 157.5335 | 23.375 | 0.12417 | 23.3707 | 23.7985 | 0.0029552 | 0.33429 | 3.2896 | 372.1221 | 0.00055325 | 0.093895 | 0.066222 | 110.268 | 80.1697 | 59.9704 | 20.6809 | 101.6454 | 0.0030535 | 0.33436 | 0.98588 | 0.9999 | 97.9422 | 276.489 | 353.117 | 359.582 | 1022.425 | 0 | 0 | 0
|  | 1970 | 99.1037 | 12.118 | 46.1466 | 0.072295 | 8.1782 | 0.0072791 | 1.3536 | 158.0201 | 24.1838 | 0.13549 | 24.1765 | 24.6239 | 0.0033362 | 0.3774 | 3.3053 | 373.9014 | 0.00052625 | 0.097861 | 0.068739 | 110.6054 | 80.2133 | 59.5925 | 20.6801 | 108.7884 | 0.0028562 | 0.33631 | 0.98332 | 0.99859 | 97.9421 | 276.488 | 353.075 | 359.609 | 1022.557 | 0 | 0 | 0
|  | 1975 | 102.1716 | 12.1179 | 50.3621 | 0.074534 | 8.4315 | 0.0065841 | 1.3573 | 158.5233 | 24.8061 | 0.14857 | 24.7981 | 25.2657 | 0.0037537 | 0.42463 | 3.323 | 375.9064 | 0.00049074 | 0.10117 | 0.070889 | 110.9544 | 80.265 | 59.2414 | 20.6787 | 114.4568 | 0.0026518 | 0.3384 | 0.9803 | 0.997 | 97.9414 | 276.495 | 353.069 | 359.726 | 1022.693 | 0 | 0 | 0
|  | 1980 | 100.2741 | 11.3752 | 51.5763 | 0.077926 | 8.8151 | 0.0067617 | 1.295 | 159.0294 | 24.3626 | 0.16199 | 24.3536 | 24.8104 | 0.0040191 | 0.45465 | 3.3424 | 378.1046 | 0.00052691 | 0.10091 | 0.069835 | 111.3063 | 80.3179 | 58.8449 | 20.6779 | 110.3955 | 0.0028425 | 0.3426 | 0.97746 | 0.99563 | 97.942 | 276.499 | 353.052 | 359.674 | 1022.774 | 0 | 0 | 0
|  | 1985 | 100.7735 | 10.9469 | 58.9107 | 0.081378 | 9.2057 | 0.0070017 | 1.2549 | 159.532 | 24.3146 | 0.19357 | 24.3055 | 24.7663 | 0.0047941 | 0.54231 | 3.3645 | 380.597 | 0.00056978 | 0.10212 | 0.070305 | 111.6566 | 80.3688 | 58.4619 | 20.6756 | 109.9604 | 0.0030293 | 0.3464 | 0.97283 | 0.99448 | 97.9421 | 276.488 | 353.05 | 359.743 | 1022.781 | 0 | 0 | 0
|  | 1990 | 101.1926 | 10.4004 | 44.7372 | 0.086011 | 9.7297 | 0.0063933 | 1.1905 | 160.037 | 23.9948 | 0.15734 | 23.99 | 24.4559 | 0.0038479 | 0.43528 | 3.3861 | 383.041 | 0.00054989 | 0.10239 | 0.070566 | 112.0088 | 80.4206 | 58.0318 | 20.6711 | 107.1055 | 0.0029758 | 0.35084 | 0.97595 | 0.99356 | 97.9422 | 276.503 | 353.112 | 359.97 | 1022.764 | 0 | 0 | 0
|  | 1995 | 102.5988 | 11.8629 | 51.4636 | 0.076455 | 8.6487 | 0.007006 | 1.3532 | 160.5464 | 23.7193 | 0.16269 | 23.7175 | 24.1847 | 0.0039346 | 0.44509 | 3.4055 | 385.242 | 0.00053564 | 0.10346 | 0.071484 | 112.3639 | 80.4744 | 57.6192 | 20.6646 | 104.6733 | 0.0029412 | 0.35705 | 0.97446 | 0.99265 | 97.9417 | 276.492 | 353.156 | 360.112 | 1022.827 | 0 | 0 | 0
|  | 2000 | 104.0255 | 13.4074 | 63.6173 | 0.068588 | 7.7588 | 0.0080584 | 1.5149 | 161.063 | 23.4255 | 0.18276 | 23.4205 | 23.8744 | 0.0043634 | 0.4936 | 3.4263 | 387.5887 | 0.00055271 | 0.10391 | 0.072333 | 112.7234 | 80.5315 | 57.2642 | 20.6579 | 102.0823 | 0.0030459 | 0.36191 | 0.97156 | 0.99196 | 97.9414 | 276.495 | 353.108 | 359.951 | 1022.887 | 0 | 0 | 0
|  | 2005 | 107.3298 | 11.8569 | 54.7139 | 0.08002 | 9.0521 | 0.0074657 | 1.3316 | 161.5914 | 23.8819 | 0.17985 | 23.8815 | 24.3438 | 0.0043782 | 0.49527 | 3.4481 | 390.0609 | 0.00059741 | 0.10655 | 0.074542 | 113.0906 | 80.5942 | 56.9083 | 20.6548 | 106.1194 | 0.0031928 | 0.36362 | 0.97149 | 0.99156 | 97.941 | 276.516 | 353.176 | 360.013 | 1022.925 | 0 | 0 | 0
|  | 2010 | 106.1229 | 9.967 | 52.5522 | 0.094123 | 10.6474 | 0.0065699 | 1.1431 | 162.125 | 23.629 | 0.20519 | 23.639 | 24.1061 | 0.0049464 | 0.55954 | 3.4714 | 392.6979 | 0.00061838 | 0.1076 | 0.074053 | 113.4621 | 80.6592 | 56.4603 | 20.6537 | 103.9297 | 0.0033123 | 0.36967 | 0.96857 | 0.99143 | 97.9408 | 276.533 | 353.333 | 360.314 | 1022.938 | 0 | 0 | 0
|  | 2015 | 107.5111 | 10.5295 | 54.7421 | 0.09026 | 10.2105 | 0.0067522 | 1.2098 | 162.6591 | 23.3121 | 0.20766 | 23.3267 | 23.7938 | 0.004941 | 0.55894 | 3.4962 | 395.4941 | 0.00060945 | 0.1092 | 0.075045 | 113.8349 | 80.7241 | 55.989 | 20.646 | 101.1812 | 0.0033094 | 0.37828 | 0.96838 | 0.99152 | 97.9407 | 276.55 | 353.404 | 360.48 | 1022.926 | 0 | 0 | 0
|  | 2020 | 112.5945 | 11.0825 | 57.9188 | 0.089812 | 10.1597 | 0.0069594 | 1.2382 | 163.2094 | 23.5132 | 0.21668 | 23.5351 | 24.0063 | 0.0052018 | 0.58844 | 3.5215 | 398.3626 | 0.00062504 | 0.1112 | 0.078113 | 114.2178 | 80.7967 | 55.5567 | 20.6366 | 102.9652 | 0.0033548 | 0.38124 | 0.96767 | 0.99181 | 97.9398 | 276.553 | 353.512 | 360.59 | 1022.962 | 0 | 0 | 0
|  | 2025 | 113.3977 | 11.5675 | 62.7902 | 0.08666 | 9.8031 | 0.0073149 | 1.2667 | 163.7744 | 23.2593 | 0.22909 | 23.2899 | 23.7521 | 0.0054414 | 0.61554 | 3.5481 | 401.3725 | 0.00063391 | 0.10977 | 0.078337 | 114.6089 | 80.8762 | 55.0958 | 20.6325 | 100.7926 | 0.0034243 | 0.38059 | 0.96681 | 0.99232 | 97.9403 | 276.55 | 353.647 | 360.666 | 1022.953 | 0 | 0 | 0
|  | 2030 | 113.5063 | 14.1361 | 87.6549 | 0.070981 | 8.0295 | 0.009448 | 1.5547 | 164.3416 | 23.2867 | 0.26142 | 23.3256 | 23.7997 | 0.0062218 | 0.70383 | 3.5773 | 404.6709 | 0.00067063 | 0.11036 | 0.078499 | 115.001 | 80.9565 | 54.7034 | 20.6322 | 101.0661 | 0.003584 | 0.38188 | 0.96397 | 0.99305 | 97.9411 | 276.562 | 353.773 | 360.964 | 1022.904 | 0 | 0 | 0
|  | 2035 | 115.0904 | 13.566 | 78.6986 | 0.074996 | 8.4838 | 0.0093875 | 1.4882 | 164.9131 | 23.5298 | 0.24522 | 23.5786 | 24.0684 | 0.0059021 | 0.66766 | 3.6076 | 408.0996 | 0.00070403 | 0.11161 | 0.079561 | 115.3961 | 81.0384 | 54.3614 | 20.6313 | 103.2287 | 0.0037 | 0.38216 | 0.96664 | 0.99397 | 97.9396 | 276.592 | 353.916 | 361.268 | 1022.903 | 0 | 0 | 0
|  | 2040 | 115.1383 | 11.5285 | 65.6047 | 0.088288 | 9.9873 | 0.0075586 | 1.2793 | 165.4887 | 23.4575 | 0.24131 | 23.5133 | 24.0031 | 0.0057921 | 0.65521 | 3.6368 | 411.4068 | 0.00066733 | 0.11294 | 0.079773 | 115.7945 | 81.1219 | 53.9407 | 20.6295 | 102.6265 | 0.0035478 | 0.38687 | 0.96842 | 0.99536 | 97.9392 | 276.607 | 354.024 | 361.399 | 1022.856 | 0 | 0 | 0
|  | 2045 | 117.8751 | 11.7954 | 81.4387 | 0.088341 | 9.9933 | 0.0079648 | 1.2951 | 166.0712 | 23.7003 | 0.29647 | 23.765 | 24.267 | 0.0071944 | 0.81384 | 3.6693 | 415.0795 | 0.00070362 | 0.11441 | 0.081495 | 116.1976 | 81.2084 | 53.4943 | 20.6261 | 104.7988 | 0.003676 | 0.3877 | 0.96393 | 0.99698 | 97.9388 | 276.624 | 354.148 | 361.629 | 1022.847 | 0 | 0 | 0
|  | 2050 | 117.8463 | 12.3643 | 84.4539 | 0.084256 | 9.5312 | 0.0080338 | 1.3279 | 166.6605 | 23.6144 | 0.29422 | 23.6844 | 24.1852 | 0.0071157 | 0.80495 | 3.7051 | 419.1264 | 0.00067689 | 0.11188 | 0.081088 | 116.6041 | 81.2978 | 53.0635 | 20.6265 | 104.0648 | 0.0035701 | 0.3818 | 0.96575 | 0.9986 | 97.9384 | 276.608 | 354.229 | 361.72 | 1022.796 | 0 | 0 | 0
|  | 2055 | 115.4253 | 11.6238 | 74.9993 | 0.087782 | 9.9301 | 0.0073968 | 1.2257 | 167.2437 | 23.3548 | 0.27521 | 23.4251 | 23.9225 | 0.0065836 | 0.74475 | 3.7393 | 423.0007 | 0.0006493 | 0.1076 | 0.079117 | 117.0046 | 81.3838 | 52.6445 | 20.6307 | 101.7939 | 0.0034809 | 0.3732 | 0.96941 | 1.0002 | 97.9393 | 276.592 | 354.246 | 361.768 | 1022.785 | 0 | 0 | 0
|  | 2060 | 113.4992 | 12.328 | 68.6517 | 0.081386 | 9.2066 | 0.0077391 | 1.2933 | 167.816 | 23.3665 | 0.23343 | 23.4408 | 23.9358 | 0.0055873 | 0.63205 | 3.7698 | 426.4427 | 0.00062986 | 0.10526 | 0.07771 | 117.3967 | 81.4641 | 52.1975 | 20.6363 | 101.9131 | 0.0033935 | 0.36645 | 0.97541 | 1.0016 | 97.9396 | 276.609 | 354.307 | 361.788 | 1022.771 | 0 | 0 | 0
|  | 2065 | 111.058 | 13.5594 | 64.0114 | 0.072404 | 8.1904 | 0.0092237 | 1.4248 | 168.3774 | 23.2457 | 0.19476 | 23.3162 | 23.7962 | 0.0046347 | 0.52428 | 3.7953 | 429.3335 | 0.00066783 | 0.10316 | 0.076084 | 117.7811 | 81.5387 | 51.8328 | 20.6411 | 100.8473 | 0.0035768 | 0.36207 | 0.98132 | 1.0033 | 97.9401 | 276.618 | 354.255 | 361.547 | 1022.711 | 0 | 0 | 0
|  | 2070 | 109.4636 | 11.8741 | 65.3517 | 0.081493 | 9.2187 | 0.008091 | 1.2126 | 168.9287 | 23.3992 | 0.22234 | 23.4709 | 23.9525 | 0.0053257 | 0.60246 | 3.8202 | 432.1504 | 0.00065936 | 0.098817 | 0.07456 | 118.1578 | 81.6081 | 51.4532 | 20.6489 | 102.1871 | 0.0035199 | 0.34793 | 0.97989 | 1.005 | 97.9404 | 276.62 | 354.266 | 361.535 | 1024.306 | 0 | 0 | 0
|  | 2075 | 102.873 | 11.9282 | 80.5105 | 0.07624 | 8.6244 | 0.0073763 | 1.249 | 169.4595 | 22.803 | 0.26306 | 22.8696 | 23.3334 | 0.0061381 | 0.69435 | 3.8489 | 435.3924 | 0.00056237 | 0.095224 | 0.070403 | 118.5202 | 81.6672 | 51.0344 | 20.6579 | 97.0323 | 0.0031563 | 0.34482 | 0.9767 | 1.0063 | 97.9409 | 276.614 | 354.214 | 361.398 | 1023.106 | 0 | 0 | 0
|  | 2080 | 105.369 | 14.396 | 74.4699 | 0.064703 | 7.3193 | 0.0086775 | 1.4707 | 169.9801 | 23.704 | 0.19883 | 23.7643 | 24.2342 | 0.0048184 | 0.54507 | 3.8763 | 438.4909 | 0.00056146 | 0.095155 | 0.071746 | 118.8755 | 81.7212 | 50.7001 | 20.6634 | 104.8118 | 0.0030554 | 0.33419 | 0.98511 | 1.0076 | 97.9401 | 276.606 | 354.081 | 361.083 | 1022.534 | 0 | 0 | 0
|  | 2085 | 100.8452 | 15.6256 | 88.6728 | 0.057052 | 6.4538 | 0.0094497 | 1.5265 | 170.4957 | 23.3201 | 0.21244 | 23.3669 | 23.8135 | 0.0050589 | 0.57228 | 3.901 | 441.2843 | 0.00053913 | 0.087088 | 0.068065 | 119.2251 | 81.7725 | 50.3825 | 20.6732 | 101.3904 | 0.0029967 | 0.31577 | 0.98483 | 1.0089 | 97.9401 | 276.617 | 353.892 | 360.655 | 1022.551 | 0 | 0 | 0
|  | 2090 | 96.9183 | 15.1084 | 68.7799 | 0.056707 | 6.4149 | 0.0088607 | 1.441 | 170.9901 | 23.4473 | 0.16308 | 23.4809 | 23.9165 | 0.0039003 | 0.44121 | 3.9234 | 443.818 | 0.00050247 | 0.081716 | 0.065109 | 119.558 | 81.8134 | 50.1202 | 20.686 | 102.4406 | 0.002822 | 0.29936 | 0.99124 | 1.0098 | 97.9392 | 276.613 | 353.689 | 360.251 | 1022.505 | 0 | 0 | 0
|  | 2095 | 90.4372 | 15.3664 | 58.2457 | 0.052027 | 5.8854 | 0.010199 | 1.512 | 171.4585 | 23.6231 | 0.126 | 23.6336 | 24.0495 | 0.0030303 | 0.3428 | 3.9407 | 445.7781 | 0.00053064 | 0.078666 | 0.061142 | 119.8736 | 81.8418 | 49.8186 | 20.7031 | 103.88 | 0.0029289 | 0.28915 | 0.99627 | 1.0106 | 97.9389 | 276.612 | 353.339 | 359.557 | 1022.501 | 0 | 0 | 0
|  | 2100 | 87.9608 | 14.1338 | 63.0761 | 0.055015 | 6.2234 | 0.010323 | 1.4001 | 171.9045 | 23.7593 | 0.14365 | 23.7507 | 24.1563 | 0.0034701 | 0.39255 | 3.9569 | 447.6164 | 0.00056793 | 0.077026 | 0.059565 | 120.1754 | 81.8593 | 49.5913 | 20.7104 | 104.9964 | 0.0030778 | 0.28335 | 0.99488 | 1.0113 | 97.9403 | 276.607 | 353.055 | 359.084 | 1022.474 | 0 | 0 | 0
|  | 2105 | 86.5922 | 13.7326 | 51.5868 | 0.055741 | 6.3056 | 0.0094734 | 1.2743 | 172.3409 | 24.1335 | 0.11742 | 24.1019 | 24.4888 | 0.0028755 | 0.32529 | 3.9728 | 449.411 | 0.00052806 | 0.071034 | 0.057902 | 120.4691 | 81.8721 | 49.2722 | 20.7202 | 108.227 | 0.0028687 | 0.26371 | 0.99796 | 1.0114 | 97.9394 | 276.614 | 352.72 | 358.382 | 1022.392 | 0 | 0 | 0
|  | 2110 | 79.1672 | 17.066 | 75.5004 | 0.041008 | 4.6389 | 0.01149 | 1.512 | 172.7553 | 23.959 | 0.12765 | 23.8997 | 24.2554 | 0.0030961 | 0.35024 | 3.9877 | 451.0998 | 0.00047116 | 0.062006 | 0.052488 | 120.745 | 81.8745 | 49.0503 | 20.739 | 106.5432 | 0.0026396 | 0.24032 | 0.9967 | 1.0113 | 97.9389 | 276.62 | 352.31 | 357.552 | 1022.287 | 0 | 0 | 0
|  | 2115 | 72.6861 | 12.4919 | 47.2572 | 0.051437 | 5.8187 | 0.0097252 | 1.1208 | 173.1349 | 24.4591 | 0.098438 | 24.3602 | 24.6936 | 0.0024308 | 0.27497 | 4.0015 | 452.6629 | 0.00050024 | 0.057651 | 0.048328 | 120.9971 | 81.8605 | 48.8355 | 20.7585 | 110.8628 | 0.002721 | 0.22512 | 0.99979 | 1.011 | 97.9378 | 276.6 | 351.756 | 356.569 | 1022.219 | 0 | 0 | 0
|  | 2120 | 67.5424 | 13.9867 | 54.0358 | 0.042689 | 4.829 | 0.011192 | 1.2877 | 173.4855 | 24.8364 | 0.092246 | 24.7006 | 25.0063 | 0.0023067 | 0.26094 | 4.0134 | 454.0027 | 0.00047777 | 0.054972 | 0.045126 | 121.2307 | 81.8328 | 48.5576 | 20.7729 | 114.1461 | 0.0025953 | 0.21566 | 1.0002 | 1.0108 | 97.939 | 276.624 | 351.251 | 355.598 | 1022.172 | 0 | 0 | 0
|  | 2125 | 59.8265 | 19.5423 | 73.4198 | 0.027063 | 3.0614 | 0.017945 | 1.841 | 173.8039 | 23.7618 | 0.083316 | 23.5899 | 23.848 | 0.0019869 | 0.22477 | 4.0241 | 455.2169 | 0.00048564 | 0.049821 | 0.040168 | 121.4439 | 81.7901 | 48.4172 | 20.7843 | 104.2967 | 0.0027195 | 0.20799 | 1.0006 | 1.0101 | 97.9394 | 276.632 | 350.628 | 354.464 | 1022.196 | 0 | 0 | 0
|  | 2130 | 58.7406 | 17.0124 | 62.0502 | 0.030523 | 3.4528 | 0.016759 | 1.5452 | 174.1003 | 24.2238 | 0.078079 | 24.0123 | 24.2569 | 0.0018939 | 0.21425 | 4.0338 | 456.3145 | 0.00051153 | 0.047164 | 0.039188 | 121.6423 | 81.7372 | 48.2652 | 20.7909 | 108.2283 | 0.0027897 | 0.19814 | 1.0004 | 1.0093 | 97.9383 | 276.657 | 350.099 | 353.665 | 1022.189 | 0 | 0 | 0
|  | 2135 | 54.354 | 19.7385 | 56.8928 | 0.024343 | 2.7537 | 0.020546 | 1.7717 | 174.383 | 24.051 | 0.057631 | 23.8054 | 24.0309 | 0.0013849 | 0.15667 | 4.042 | 457.2417 | 0.00050015 | 0.043129 | 0.036196 | 121.8308 | 81.6782 | 48.1199 | 20.8011 | 106.5301 | 0.0027564 | 0.18801 | 1.002 | 1.0086 | 97.9383 | 276.651 | 349.577 | 352.889 | 1022.135 | 0 | 0 | 0
|  | 2140 | 50.05 | 15.6263 | 50.002 | 0.028314 | 3.2029 | 0.01609 | 1.4632 | 174.644 | 24.0785 | 0.059001 | 23.7896 | 23.9952 | 0.0014158 | 0.16015 | 4.049 | 458.0338 | 0.00045558 | 0.04143 | 0.033591 | 122.0053 | 81.6094 | 48.0106 | 20.8111 | 106.581 | 0.0025626 | 0.18324 | 1.0011 | 1.0078 | 97.9391 | 276.623 | 348.945 | 351.962 | 1022.113 | 0 | 0 | 0
|  | 2145 | 48.3766 | 15.0653 | 58.4737 | 0.028386 | 3.2111 | 0.017814 | 1.3926 | 174.8901 | 23.9656 | 0.069634 | 23.6432 | 23.8369 | 0.0016599 | 0.18777 | 4.0567 | 458.9036 | 0.00050567 | 0.039531 | 0.032416 | 122.1703 | 81.5339 | 47.8411 | 20.8149 | 105.4286 | 0.0027879 | 0.17855 | 0.99909 | 1.007 | 97.9378 | 276.604 | 348.432 | 351.287 | 1022.094 | 0 | 0 | 0
|  | 2150 | 47.9213 | 18.5256 | 58.9602 | 0.022867 | 2.5868 | 0.029912 | 1.6862 | 175.1309 | 24.8007 | 0.054764 | 24.4317 | 24.619 | 0.0013482 | 0.15252 | 4.0642 | 459.7543 | 0.00068399 | 0.038558 | 0.032094 | 122.3316 | 81.4562 | 47.7335 | 20.8202 | 112.741 | 0.0034579 | 0.17232 | 1.0004 | 1.0066 | 97.9386 | 276.615 | 347.927 | 350.595 | 1022.186 | 0 | 0 | 0
|  | 2155 | 45.5512 | 17.4965 | 58.8045 | 0.023014 | 2.6034 | 0.031592 | 1.595 | 175.3645 | 24.3318 | 0.056147 | 23.932 | 24.1036 | 0.0013534 | 0.15309 | 4.071 | 460.5183 | 0.00072708 | 0.036709 | 0.030547 | 122.4882 | 81.3757 | 47.6058 | 20.8237 | 108.3475 | 0.003696 | 0.16929 | 1.0005 | 1.0069 | 97.9385 | 276.615 | 347.38 | 349.87 | 1022.264 | 0 | 0 | 0
|  | 2160 | 44.9996 | 15.926 | 66.0813 | 0.024978 | 2.8256 | 0.030112 | 1.4456 | 175.5909 | 24.8898 | 0.067055 | 24.4477 | 24.6152 | 0.0016506 | 0.18672 | 4.0785 | 461.3678 | 0.00075213 | 0.036108 | 0.030168 | 122.6399 | 81.2921 | 47.5008 | 20.8276 | 113.22 | 0.0037308 | 0.16548 | 1.0015 | 1.0091 | 97.9375 | 276.584 | 346.909 | 349.287 | 1022.362 | 0 | 0 | 0
|  | 2165 | 44.3674 | 16.7757 | 62.5351 | 0.023379 | 2.6447 | 0.030861 | 1.4886 | 175.8143 | 25.0813 | 0.059041 | 24.6064 | 24.7631 | 0.001462 | 0.16539 | 4.0863 | 462.2481 | 0.00072152 | 0.034803 | 0.029616 | 122.7894 | 81.2075 | 47.3607 | 20.8305 | 114.8319 | 0.0035808 | 0.16132 | 1.004 | 1.0108 | 97.9375 | 276.618 | 346.496 | 348.702 | 1022.36 | 0 | 0 | 0
|  | 2170 | 40.4741 | 19.8125 | 87.1288 | 0.018059 | 2.0429 | 0.042612 | 1.868 | 176.0264 | 24.5316 | 0.065085 | 24.0358 | 24.175 | 0.0015734 | 0.17799 | 4.0939 | 463.1066 | 0.00076952 | 0.033733 | 0.027365 | 122.9319 | 81.1182 | 47.2708 | 20.8364 | 109.711 | 0.0038497 | 0.1605 | 1.0046 | 1.012 | 97.9374 | 276.612 | 346.045 | 348.049 | 1021.592 | 0 | 0 | 0
|  | 2175 | 39.2154 | 14.9065 | 73.1972 | 0.023256 | 2.6308 | 0.03756 | 1.4665 | 176.2257 | 24.4326 | 0.070784 | 23.9089 | 24.0488 | 0.0017023 | 0.19256 | 4.1021 | 464.0329 | 0.00087348 | 0.034105 | 0.026781 | 123.0672 | 81.0233 | 47.1684 | 20.8381 | 108.6908 | 0.0043029 | 0.16187 | 1.0047 | 1.0128 | 97.9368 | 276.599 | 345.613 | 347.636 | 1021.691 | 0 | 0 | 0
|  | 2180 | 40.319 | 16.2913 | 78.5199 | 0.021878 | 2.4749 | 0.043471 | 1.5632 | 176.4245 | 24.9313 | 0.070084 | 24.371 | 24.5112 | 0.0017179 | 0.19433 | 4.1106 | 465.0002 | 0.00095105 | 0.034201 | 0.027424 | 123.2027 | 80.9287 | 47.0461 | 20.8378 | 113.0532 | 0.0045507 | 0.16028 | 1.0054 | 1.0134 | 97.938 | 276.598 | 345.246 | 347.232 | 1021.954 | 0 | 0 | 0
|  | 2185 | 41.0001 | 29.0191 | 120.7995 | 0.01249 | 1.4129 | 0.081584 | 2.8404 | 176.6278 | 24.9421 | 0.061586 | 24.3584 | 24.4983 | 0.0015088 | 0.17067 | 4.1187 | 465.9127 | 0.001019 | 0.035476 | 0.028013 | 123.3413 | 80.8365 | 46.9583 | 20.8357 | 113.0435 | 0.0048305 | 0.16361 | 1.0066 | 1.0137 | 97.9371 | 276.602 | 344.917 | 346.899 | 1022.728 | 0 | 0 | 0
|  | 2190 | 41.1364 | 19.2546 | 78.1797 | 0.018886 | 2.1364 | 0.056536 | 1.7434 | 176.8331 | 24.5766 | 0.061225 | 23.9794 | 24.1162 | 0.0014765 | 0.16703 | 4.1261 | 466.7569 | 0.0010678 | 0.032925 | 0.027718 | 123.4806 | 80.7457 | 46.9027 | 20.8353 | 109.6538 | 0.0050986 | 0.15817 | 1.0069 | 1.0139 | 97.9359 | 276.573 | 344.6 | 346.566 | 1023.244 | 0 | 0 | 0
|  | 2195 | 40.4699 | 15.4724 | 57.6068 | 0.023122 | 2.6156 | 0.042582 | 1.3774 | 177.0372 | 24.5476 | 0.055335 | 23.9309 | 24.0715 | 0.001332 | 0.15068 | 4.1332 | 467.5512 | 0.00098458 | 0.031847 | 0.027161 | 123.6178 | 80.6547 | 46.7711 | 20.8372 | 109.3033 | 0.0047535 | 0.15538 | 1.0075 | 1.0138 | 97.9361 | 276.585 | 344.31 | 346.332 | 1022.718 | 0 | 0 | 0
|  | 2200 | 39.495 | 17.9121 | 69.726 | 0.019492 | 2.2049 | 0.051558 | 1.618 | 177.2371 | 24.5181 | 0.056551 | 23.8851 | 24.0326 | 0.0013591 | 0.15374 | 4.1399 | 468.3122 | 0.0010049 | 0.031537 | 0.026594 | 123.7522 | 80.5623 | 46.6818 | 20.8392 | 108.9627 | 0.0048444 | 0.15465 | 1.0071 | 1.0136 | 97.9354 | 276.572 | 344.064 | 346.189 | 1022.849 | 0 | 0 | 0
|  | 2205 | 39.2023 | 23.6405 | 97.9678 | 0.014659 | 1.6583 | 0.077079 | 2.2735 | 177.4338 | 25.2674 | 0.058011 | 24.598 | 24.7561 | 0.0014361 | 0.16246 | 4.1469 | 469.1027 | 0.0011299 | 0.033327 | 0.026758 | 123.8856 | 80.4688 | 46.5784 | 20.8415 | 115.6445 | 0.0052302 | 0.1568 | 1.0066 | 1.0133 | 97.9361 | 276.569 | 343.825 | 346.035 | 1024.634 | 0 | 0 | 0
|  | 2210 | 39.187 | 27.5262 | 107.2764 | 0.012585 | 1.4236 | 0.095244 | 2.5932 | 177.6298 | 24.7891 | 0.055621 | 24.114 | 24.2723 | 0.0013501 | 0.15272 | 4.1538 | 469.8907 | 0.0011986 | 0.032635 | 0.026671 | 124.0192 | 80.3755 | 46.5308 | 20.8399 | 111.2227 | 0.005606 | 0.15664 | 1.0065 | 1.0129 | 97.9358 | 276.556 | 343.564 | 345.82 | 1022.444 | 0 | 0 | 0
|  | 2215 | 36.5226 | 17.0211 | 82.0408 | 0.018968 | 2.1457 | 0.066096 | 1.6496 | 177.8191 | 24.2874 | 0.065451 | 23.6163 | 23.7762 | 0.0015562 | 0.17604 | 4.1611 | 470.7126 | 0.0012537 | 0.031289 | 0.025046 | 124.1485 | 80.2795 | 46.4422 | 20.844 | 106.7226 | 0.0059439 | 0.15479 | 1.0048 | 1.0123 | 97.9353 | 276.563 | 343.424 | 345.749 | 1022.434 | 0 | 0 | 0
|  | 2220 | 37.1572 | 16.5602 | 65.3715 | 0.019835 | 2.2438 | 0.065259 | 1.5831 | 178.0033 | 24.6375 | 0.053775 | 23.9446 | 24.1123 | 0.0012966 | 0.14668 | 4.1682 | 471.5194 | 0.0012944 | 0.0314 | 0.025423 | 124.2747 | 80.1816 | 46.347 | 20.8439 | 109.7664 | 0.0060387 | 0.15388 | 1.0055 | 1.0116 | 97.9356 | 276.54 | 343.251 | 345.655 | 1022.487 | 0 | 0 | 0
|  | 2225 | 37.0403 | 16.7392 | 76.2553 | 0.019561 | 2.2128 | 0.061113 | 1.5143 | 178.1887 | 24.7361 | 0.061649 | 24.0263 | 24.1956 | 0.0014916 | 0.16874 | 4.1752 | 472.3079 | 0.0011954 | 0.029621 | 0.025051 | 124.4008 | 80.0848 | 46.2462 | 20.8457 | 110.5815 | 0.0056034 | 0.14881 | 1.0033 | 1.0104 | 97.9367 | 276.562 | 343.049 | 345.466 | 1022.5 | 0 | 0 | 0
|  | 2230 | 33.8791 | 16.0341 | 64.8124 | 0.018678 | 2.1129 | 0.060326 | 1.5087 | 178.366 | 23.6887 | 0.052284 | 22.993 | 23.1543 | 0.0012106 | 0.13694 | 4.182 | 473.0721 | 0.0011268 | 0.02818 | 0.023093 | 124.5212 | 79.9848 | 46.1533 | 20.8491 | 101.3448 | 0.0055247 | 0.14829 | 1.003 | 1.009 | 97.9369 | 276.543 | 342.811 | 345.215 | 1022.479 | 0 | 0 | 0
|  | 2235 | 35.8255 | 28.6087 | 140.1243 | 0.01107 | 1.2523 | 0.11329 | 2.797 | 178.5403 | 24.6246 | 0.064475 | 23.8875 | 24.0584 | 0.0015512 | 0.17547 | 4.1889 | 473.8531 | 0.0012541 | 0.030963 | 0.024621 | 124.6405 | 79.8838 | 46.0666 | 20.8468 | 109.4471 | 0.0058722 | 0.15275 | 1.0005 | 1.0079 | 97.9361 | 276.54 | 342.61 | 345.062 | 1022.477 | 0 | 0 | 0
|  | 2240 | 35.9903 | 23.4338 | 114.7926 | 0.013577 | 1.5358 | 0.10267 | 2.2716 | 178.7198 | 24.0755 | 0.066299 | 23.3401 | 23.5071 | 0.0015585 | 0.1763 | 4.1966 | 474.7326 | 0.001394 | 0.030841 | 0.024745 | 124.7639 | 79.7856 | 46.0304 | 20.8443 | 104.5541 | 0.0065932 | 0.15431 | 0.99826 | 1.0058 | 97.9367 | 276.532 | 342.395 | 344.846 | 1022.634 | 0 | 0 | 0
|  | 2245 | 37.4204 | 17.1063 | 69.4636 | 0.019338 | 2.1875 | 0.079104 | 1.5242 | 178.9034 | 24.6776 | 0.055781 | 23.9125 | 24.0809 | 0.0013433 | 0.15195 | 4.2039 | 475.5532 | 0.0015297 | 0.029474 | 0.025366 | 124.8892 | 79.6897 | 45.9265 | 20.8443 | 109.7975 | 0.0070158 | 0.1486 | 0.99811 | 1.0045 | 97.9356 | 276.54 | 342.232 | 344.643 | 1022.757 | 0 | 0 | 0
|  | 2250 | 34.6055 | 19.4463 | 90.4686 | 0.015731 | 1.7795 | 0.085814 | 1.9553 | 179.0834 | 24.7916 | 0.058857 | 24.0111 | 24.1802 | 0.0014232 | 0.16099 | 4.2108 | 476.3356 | 0.0013499 | 0.030759 | 0.023968 | 125.0125 | 79.5926 | 45.8475 | 20.8498 | 110.7597 | 0.0062366 | 0.15165 | 0.99762 | 1.0043 | 97.9356 | 276.527 | 342.064 | 344.473 | 1022.773 | 0 | 0 | 0
|  | 2255 | 35.6915 | 17.6893 | 85.6916 | 0.017836 | 2.0177 | 0.083851 | 1.7397 | 179.2592 | 25.4213 | 0.061672 | 24.6058 | 24.7832 | 0.0015284 | 0.1729 | 4.2182 | 477.1703 | 0.0014956 | 0.03103 | 0.024655 | 125.1341 | 79.4941 | 45.7642 | 20.8496 | 116.3858 | 0.0066896 | 0.15033 | 0.99769 | 1.0047 | 97.9348 | 276.553 | 341.853 | 344.317 | 1022.801 | 0 | 0 | 0
|  | 2260 | 34.4692 | 22.1987 | 96.1206 | 0.013726 | 1.5528 | 0.10866 | 2.127 | 179.4346 | 24.4208 | 0.055443 | 23.6267 | 23.7973 | 0.0013194 | 0.14925 | 4.2253 | 477.9757 | 0.0014915 | 0.029196 | 0.023712 | 125.255 | 79.3958 | 45.6755 | 20.8495 | 107.3562 | 0.0069216 | 0.14868 | 0.99884 | 1.0052 | 97.9352 | 276.548 | 341.698 | 344.166 | 1022.796 | 0 | 0 | 0
|  | 2265 | 35.4278 | 21.7556 | 101.8001 | 0.014395 | 1.6284 | 0.1048 | 2.0849 | 179.6093 | 24.3161 | 0.061915 | 23.5057 | 23.669 | 0.0014655 | 0.16578 | 4.2323 | 478.7633 | 0.0015087 | 0.030014 | 0.024361 | 125.3752 | 79.2977 | 45.6203 | 20.8467 | 106.3489 | 0.0070216 | 0.15123 | 0.99858 | 1.0056 | 97.9333 | 276.552 | 341.412 | 343.783 | 1022.858 | 0 | 0 | 0
|  | 2270 | 37.3457 | 13.0315 | 54.2737 | 0.025334 | 2.8658 | 0.062663 | 1.175 | 179.7913 | 25.012 | 0.056463 | 24.1717 | 24.3516 | 0.001375 | 0.15554 | 4.2394 | 479.5665 | 0.0015875 | 0.029766 | 0.025393 | 125.4996 | 79.2032 | 45.5199 | 20.8454 | 112.4915 | 0.007169 | 0.14832 | 0.99954 | 1.006 | 97.9345 | 276.573 | 341.317 | 343.857 | 1022.993 | 0 | 0 | 0
|  | 2275 | 35.5346 | 13.0643 | 55.0075 | 0.024045 | 2.72 | 0.069463 | 1.2322 | 179.9735 | 24.6991 | 0.055 | 23.8612 | 24.0478 | 0.0013226 | 0.14962 | 4.2461 | 480.3294 | 0.0016702 | 0.029628 | 0.024424 | 125.6241 | 79.1092 | 45.3834 | 20.8478 | 109.6577 | 0.0075985 | 0.14894 | 1.0001 | 1.0063 | 97.9341 | 276.589 | 341.202 | 343.869 | 1022.987 | 0 | 0 | 0
|  | 2280 | 33.2817 | 55.6127 | 257.4017 | 0.0052903 | 0.59845 | 0.29844 | 5.2375 | 180.1455 | 24.1137 | 0.058049 | 23.2806 | 23.4585 | 0.0013617 | 0.15404 | 4.2528 | 481.0886 | 0.0015789 | 0.027708 | 0.022877 | 125.7424 | 79.0112 | 45.3005 | 20.8515 | 104.453 | 0.0073766 | 0.14562 | 1.0001 | 1.0067 | 97.9356 | 276.598 | 340.981 | 343.587 | 1023.133 | 0 | 0 | 0
|  | 2285 | 34.0116 | 58.5476 | 331.7084 | 0.0051354 | 0.58092 | 0.32461 | 5.7294 | 180.3137 | 25.4942 | 0.068704 | 24.6052 | 24.7937 | 0.0017034 | 0.1927 | 4.2605 | 481.9554 | 0.001667 | 0.029422 | 0.02357 | 125.8585 | 78.9119 | 45.3076 | 20.8537 | 116.7164 | 0.0073674 | 0.14595 | 0.9994 | 1.0072 | 97.9361 | 276.608 | 340.867 | 343.479 | 1024.842 | 0 | 0 | 0
|  | 2290 | 33.9847 | 16.1773 | 68.0716 | 0.018571 | 2.1008 | 0.091945 | 1.5076 | 180.4837 | 24.7491 | 0.052537 | 23.8766 | 24.0618 | 0.0012641 | 0.143 | 4.2679 | 482.7947 | 0.0017075 | 0.027998 | 0.023353 | 125.9758 | 78.8139 | 45.2306 | 20.8519 | 109.95 | 0.0077402 | 0.14445 | 1.0017 | 1.0077 | 97.9358 | 276.613 | 340.732 | 343.376 | 1022.761 | 0 | 0 | 0
|  | 2295 | 31.9342 | 12.2804 | 63.491 | 0.022988 | 2.6004 | 0.077214 | 1.4002 | 180.6485 | 25.2867 | 0.059394 | 24.3851 | 24.5732 | 0.0014595 | 0.1651 | 4.2747 | 483.5649 | 0.001775 | 0.032186 | 0.022908 | 126.0914 | 78.714 | 45.1325 | 20.8553 | 114.7312 | 0.0078644 | 0.15377 | 1.0014 | 1.0082 | 97.9345 | 276.613 | 340.591 | 343.217 | 1022.713 | 0 | 0 | 0
|  | 2300 | 37.2482 | 17.676 | 75.8463 | 0.018628 | 2.1073 | 0.097977 | 1.7903 | 180.8215 | 25.3852 | 0.057268 | 24.4784 | 24.6716 | 0.0014129 | 0.15983 | 4.2819 | 484.3773 | 0.0018251 | 0.03335 | 0.025979 | 126.2137 | 78.618 | 45.0144 | 20.8447 | 115.6185 | 0.0080406 | 0.15646 | 1.0021 | 1.0087 | 97.935 | 276.618 | 340.566 | 343.255 | 1022.582 | 0 | 0 | 0
|  | 2305 | 39.8906 | 69.261 | 310.4728 | 0.0050914 | 0.57595 | 0.3613 | 6.1027 | 181.0143 | 25.5205 | 0.063723 | 24.5991 | 24.8062 | 0.0015807 | 0.17882 | 4.2894 | 485.2239 | 0.0018395 | 0.031071 | 0.027068 | 126.3463 | 78.5312 | 44.9568 | 20.8413 | 116.8081 | 0.0080595 | 0.15013 | 1.0019 | 1.0092 | 97.9353 | 276.621 | 340.431 | 343.298 | 1022.523 | 0 | 0 | 0
|  | 2310 | 36.5664 | 35.8256 | 193.2014 | 0.0090228 | 1.0207 | 0.18305 | 3.1336 | 181.2055 | 24.0884 | 0.074474 | 23.2097 | 23.407 | 0.0017432 | 0.1972 | 4.2977 | 486.1639 | 0.0016516 | 0.028274 | 0.024769 | 126.4759 | 78.4439 | 44.9424 | 20.8443 | 104.0258 | 0.007696 | 0.14725 | 1.0012 | 1.0097 | 97.9353 | 276.627 | 340.299 | 343.193 | 1022.526 | 0 | 0 | 0
|  | 2315 | 37.4977 | 20.9057 | 91.5807 | 0.015856 | 1.7937 | 0.10854 | 1.8469 | 181.3906 | 25.335 | 0.059029 | 24.4008 | 24.5996 | 0.0014521 | 0.16426 | 4.3057 | 487.0676 | 0.0017211 | 0.029284 | 0.025455 | 126.6014 | 78.3545 | 44.8621 | 20.8464 | 115.0243 | 0.0076306 | 0.14607 | 1.0033 | 1.0101 | 97.9356 | 276.607 | 340.16 | 342.931 | 1022.517 | 0 | 0 | 0
|  | 2320 | 33.9764 | 30.6789 | 120.0624 | 0.0097902 | 1.1075 | 0.16763 | 2.7593 | 181.5693 | 24.4039 | 0.049616 | 23.497 | 23.6908 | 0.0011754 | 0.13297 | 4.3122 | 487.8106 | 0.0016411 | 0.027014 | 0.023173 | 126.723 | 78.2626 | 44.7982 | 20.8514 | 106.6929 | 0.0075599 | 0.14285 | 1.0046 | 1.0103 | 97.9351 | 276.583 | 340.058 | 342.863 | 1022.609 | 0 | 0 | 0
|  | 2325 | 31.9359 | 22.9686 | 108.6386 | 0.012291 | 1.3904 | 0.12971 | 2.2086 | 181.7341 | 25.0516 | 0.054914 | 24.1154 | 24.3165 | 0.0013353 | 0.15105 | 4.3185 | 488.5207 | 0.0015943 | 0.027147 | 0.022072 | 126.8361 | 78.1652 | 44.7545 | 20.8576 | 112.4073 | 0.0071868 | 0.14132 | 1.0042 | 1.0105 | 97.9337 | 276.572 | 339.985 | 342.819 | 1022.677 | 0 | 0 | 0
|  | 2330 | 30.5377 | 13.589 | 72.4649 | 0.019866 | 2.2472 | 0.079991 | 1.3762 | 181.8903 | 24.8692 | 0.059648 | 23.9306 | 24.1342 | 0.0014396 | 0.16285 | 4.3255 | 489.3054 | 0.0015891 | 0.02734 | 0.021343 | 126.9446 | 78.0645 | 44.6692 | 20.8597 | 110.7334 | 0.0072133 | 0.14235 | 1.0037 | 1.0106 | 97.9332 | 276.559 | 339.853 | 342.745 | 1022.667 | 0 | 0 | 0
|  | 2335 | 30.647 | 15.5929 | 90.5792 | 0.017375 | 1.9655 | 0.09268 | 1.5617 | 182.0432 | 24.4904 | 0.066225 | 23.5625 | 23.764 | 0.0015738 | 0.17803 | 4.333 | 490.1576 | 0.0016103 | 0.027135 | 0.021379 | 127.0515 | 77.9628 | 44.5682 | 20.8583 | 107.3695 | 0.007405 | 0.14292 | 1.0031 | 1.0107 | 97.9334 | 276.542 | 339.802 | 342.708 | 1022.639 | 0 | 0 | 0
|  | 2340 | 30.5802 | 22.6347 | 118.1725 | 0.011943 | 1.351 | 0.13944 | 2.2176 | 182.1963 | 24.4816 | 0.059438 | 23.545 | 23.7447 | 0.0014113 | 0.15965 | 4.3405 | 491.0018 | 0.0016654 | 0.026485 | 0.021265 | 127.1581 | 77.8617 | 44.4998 | 20.8587 | 107.2514 | 0.0076402 | 0.1412 | 1.004 | 1.0109 | 97.9325 | 276.551 | 339.672 | 342.553 | 1022.608 | 0 | 0 | 0
|  | 2345 | 29.654 | 20.8677 | 101.1903 | 0.012562 | 1.421 | 0.13619 | 2.2046 | 182.3469 | 24.6226 | 0.05325 | 23.6708 | 23.8716 | 0.0012712 | 0.1438 | 4.3472 | 491.7605 | 0.0017108 | 0.027694 | 0.020967 | 127.2636 | 77.7599 | 44.4415 | 20.8603 | 108.4453 | 0.0077908 | 0.14402 | 1.0049 | 1.011 | 97.9327 | 276.521 | 339.531 | 342.411 | 1022.603 | 0 | 0 | 0
|  | 2350 | 30.311 | 18.7876 | 92.563 | 0.014262 | 1.6133 | 0.12027 | 1.9943 | 182.4968 | 24.964 | 0.054549 | 23.9938 | 24.201 | 0.0013201 | 0.14934 | 4.3536 | 492.4933 | 0.0017153 | 0.028443 | 0.021438 | 127.3697 | 77.6582 | 44.3723 | 20.8596 | 111.4493 | 0.0077112 | 0.14498 | 1.0048 | 1.0111 | 97.9333 | 276.5 | 339.456 | 342.388 | 1023.231 | 0 | 0 | 0
|  | 2355 | 29.6599 | 20.096 | 105.7736 | 0.013047 | 1.4759 | 0.13061 | 2.0863 | 182.6467 | 24.396 | 0.058357 | 23.4419 | 23.6479 | 0.00138 | 0.15611 | 4.3604 | 493.2569 | 0.0017041 | 0.02722 | 0.020895 | 127.4755 | 77.557 | 44.3022 | 20.8598 | 106.4082 | 0.0078291 | 0.14343 | 1.0044 | 1.0111 | 97.9327 | 276.497 | 339.371 | 342.354 | 1022.924 | 0 | 0 | 0
|  | 2360 | 30.5542 | 20.9524 | 105.03 | 0.012891 | 1.4583 | 0.13788 | 2.1562 | 182.7973 | 25.0265 | 0.055831 | 24.0401 | 24.2511 | 0.001354 | 0.15316 | 4.3672 | 494.0301 | 0.0017774 | 0.027796 | 0.021496 | 127.5815 | 77.4565 | 44.2408 | 20.8596 | 111.9441 | 0.00795 | 0.14309 | 1.0044 | 1.0108 | 97.932 | 276.485 | 339.263 | 342.24 | 1022.625 | 0 | 0 | 0
|  | 2365 | 31.3517 | 19.5891 | 91.2384 | 0.014148 | 1.6005 | 0.12718 | 2.0452 | 182.952 | 25.2667 | 0.05274 | 24.2649 | 24.4758 | 0.0012909 | 0.14602 | 4.3738 | 494.7781 | 0.0017994 | 0.028936 | 0.022109 | 127.6905 | 77.3582 | 44.1719 | 20.8581 | 114.0753 | 0.0079702 | 0.14537 | 1.0045 | 1.0105 | 97.9323 | 276.493 | 339.179 | 342.128 | 1022.619 | 0 | 0 | 0
|  | 2370 | 31.785 | 24.7424 | 110.0113 | 0.011356 | 1.2846 | 0.15407 | 2.6024 | 183.1099 | 24.8413 | 0.051941 | 23.849 | 24.0526 | 0.0012493 | 0.14132 | 4.3802 | 495.4964 | 0.0017497 | 0.029554 | 0.022417 | 127.8018 | 77.2616 | 44.1035 | 20.8557 | 110.2325 | 0.0078891 | 0.1483 | 1.0041 | 1.01 | 97.9322 | 276.496 | 339.075 | 341.969 | 1022.617 | 0 | 0 | 0
|  | 2375 | 32.6689 | 22.7971 | 96.998 | 0.012668 | 1.433 | 0.13598 | 2.2675 | 183.271 | 24.3756 | 0.052099 | 23.3895 | 23.5854 | 0.0012288 | 0.139 | 4.3864 | 496.1973 | 0.0017226 | 0.028724 | 0.022757 | 127.9147 | 77.1667 | 44.0531 | 20.8528 | 106.0818 | 0.0079135 | 0.14755 | 1.0036 | 1.0095 | 97.932 | 276.484 | 338.896 | 341.734 | 1023.808 | 0 | 0 | 0
|  | 2380 | 32.707 | 16.0039 | 70.4944 | 0.018066 | 2.0437 | 0.09913 | 1.5297 | 183.4345 | 24.4172 | 0.053912 | 23.4224 | 23.623 | 0.0012736 | 0.14407 | 4.3926 | 496.9049 | 0.0017909 | 0.027637 | 0.02264 | 128.0282 | 77.0733 | 43.972 | 20.8534 | 106.4125 | 0.0081903 | 0.14449 | 1.0029 | 1.0091 | 97.9318 | 276.471 | 338.793 | 341.695 | 1023.81 | 0 | 0 | 0
|  | 2385 | 31.5172 | 15.6017 | 71.0205 | 0.017858 | 2.0201 | 0.1041 | 1.596 | 183.595 | 24.7789 | 0.052892 | 23.768 | 23.9787 | 0.0012683 | 0.14347 | 4.399 | 497.6238 | 0.001859 | 0.028502 | 0.022155 | 128.1402 | 76.979 | 43.8794 | 20.8564 | 109.5821 | 0.008364 | 0.1457 | 1.0026 | 1.0086 | 97.9312 | 276.469 | 338.775 | 341.777 | 1022.801 | 0 | 0 | 0
|  | 2390 | 31.7423 | 18.1852 | 79.3037 | 0.01543 | 1.7455 | 0.12382 | 1.9397 | 183.7532 | 24.9098 | 0.050756 | 23.8925 | 24.1089 | 0.0012237 | 0.13842 | 4.4052 | 498.3285 | 0.0019106 | 0.02993 | 0.022515 | 128.2519 | 76.8842 | 43.7973 | 20.8555 | 110.7377 | 0.008537 | 0.14908 | 1.0024 | 1.0082 | 97.9306 | 276.481 | 338.759 | 341.827 | 1022.79 | 0 | 0 | 0
|  | 2395 | 34.56 | 27.402 | 125.5972 | 0.011149 | 1.2612 | 0.1754 | 2.5765 | 183.9189 | 25.096 | 0.057642 | 24.0695 | 24.2932 | 0.0014003 | 0.15841 | 4.4118 | 499.0706 | 0.0019556 | 0.028726 | 0.023874 | 128.3678 | 76.7929 | 43.727 | 20.8512 | 112.3918 | 0.0086639 | 0.14533 | 1.0012 | 1.0078 | 97.9298 | 276.489 | 338.737 | 341.885 | 1022.757 | 0 | 0 | 0
|  | 2400 | 34.4951 | 24.434 | 121.9778 | 0.01248 | 1.4118 | 0.15429 | 2.1693 | 184.0916 | 25.1409 | 0.06256 | 24.1085 | 24.3334 | 0.0015223 | 0.1722 | 4.4191 | 499.8971 | 0.0019255 | 0.027073 | 0.023576 | 128.4865 | 76.7048 | 43.679 | 20.8525 | 112.7755 | 0.0085256 | 0.14087 | 1.0003 | 1.0074 | 97.929 | 276.498 | 338.68 | 341.839 | 1022.707 | 0 | 0 | 0
|  | 2405 | 31.7628 | 0 | 0 | -3.7539 | -424.6547 | 0 | 0 | 184.2572 | 24.6632 | 0.054744 | 23.645 | 23.863 | 0.0013063 | 0.14778 | 4.4262 | 500.6971 | 0.0019363 | 0.026376 | 0.021995 | 128.6004 | 76.6142 | 43.6023 | 20.8566 | 108.5058 | 0.0087241 | 0.14038 | 1.0008 | 1.007 | 97.9291 | 276.509 | 338.603 | 341.724 | 1022.674 | 0 | 0 | 0
|  | 2410 | 31.328 | 0.018417 | 0.0893 | 15.0368 | 1700.998 | 0.00012431 | 0.0017117 | 184.4149 | 24.3049 | 0.057116 | 23.2942 | 23.5097 | 0.0013428 | 0.1519 | 4.4328 | 501.4462 | 0.0018692 | 0.025738 | 0.021636 | 128.7095 | 76.5207 | 43.5485 | 20.8568 | 105.3429 | 0.0085587 | 0.13969 | 1.0002 | 1.0067 | 97.9289 | 276.517 | 338.496 | 341.628 | 1022.657 | 0 | 0 | 0
|  | 2415 | 32.3015 | 0.0028376 | 0.014962 | 100.6296 | 11383.4382 | 1.6617e-05 | 0.00017701 | 184.574 | 24.3904 | 0.063807 | 23.3741 | 23.5958 | 0.0015056 | 0.17031 | 4.4399 | 502.2518 | 0.0016722 | 0.017812 | 0.020882 | 128.8158 | 76.4282 | -182.5539 | 20.8598 | 106.0763 | 0.0076953 | 0.11806 | 0.99894 | 1.0062 | 97.9287 | 276.529 | 338.466 | 341.677 | 1022.647 | 0 | 0 | 0
|  | 2420 | 27.1539 | 0.0021454 | 0.010757 | 111.8861 | 12656.7996 | 7.9858e-06 | 5.3616e-05 | 184.7226 | 24.514 | 0.050812 | 23.4778 | 23.6865 | 0.0012035 | 0.13615 | 4.4467 | 503.0179 | 0.00089349 | 0.0059989 | 0.015996 | 128.908 | 76.3317 | -863.3614 | 20.8783 | 107.0869 | 0.004375 | 0.086107 | 0.9999 | 1.0057 | 97.93 | 276.522 | 338.254 | 341.261 | 1022.906 | 0 | 0 | 0
|  | 2425 | 14.6895 | 0.0052147 | 0.049805 | 24.9015 | 2816.9124 | 7.8985e-06 | -2.3142e-05 | 184.8272 | 25.3534 | 0.050878 | 24.2263 | 24.3762 | 0.0012402 | 0.1403 | 4.4528 | 503.709 | 0.00019668 | -0.00057627 | 0.0079838 | 128.9679 | 76.2174 | -1173.9012 | 20.9088 | 114.2847 | 0.0014083 | 0.068506 | 0.99928 | 1.0051 | 97.9307 | 276.524 | 337.482 | 339.57 | 1023.739 | 0 | 0 | 0
|  | 2430 | 3.8113 | 0 | 0 | -14.4957 | -1639.7846 | 0 | 0 | 184.8735 | 25.9098 | 0.051968 | 24.6992 | 24.81 | 0.0012893 | 0.14585 | 4.4591 | 504.4244 | 4.18e-05 | -0.0032594 | 0.0016381 | 128.992 | 76.0796 | -1174.0632 | 20.9316 | 119.0726 | 0.00077297 | 0.061723 | 0.99834 | 1.0043 | 97.9294 | 276.521 | 336.682 | 338.192 | 1023.788 | 0 | 0 | 0
|  | 2435 | -2.2232 | -0.00059219 | 0.042063 | 33.1873 | 3754.2148 | 4.8257e-07 | -0.00011601 | 184.883 | 25.6151 | 0.057178 | 24.3537 | 24.4141 | 0.0013959 | 0.15791 | 4.4658 | 505.1838 | 1.6015e-05 | -0.00385 | -0.0017213 | 128.9961 | 75.9273 | -1174.0778 | 20.9434 | 116.0717 | 0.0006708 | 0.06011 | 0.99712 | 1.0036 | 97.9292 | 276.515 | 335.791 | 336.623 | 1024.412 | 0 | 0 | 0

## jasan35_1_red
Exported data | Column2 | Column3 | Column4 | Column5 | Column6 | Column7 | Column8 | Column9 | Column10 | Column11 | Column12 | Column13 | Column14 | Column15 | Column16 | Column17 | Column18 | Column19 | Column20 | Column21 | Column22 | Column23 | Column24 | Column25 | Column26 | Column27 | Column28 | Column29 | Column30 | Column31 | Column32 | Column33 | Column34 | Column35 | Column36 | Column37 | Column38 | Column39
Parameter | Value | Time (s) | HRR (kW/mｲ) | EHC (MJ/kg) | SEA (mｲ/kg) | MLR (g/s) | Specific MLR (g/sｷmｲ) | COY (kg/kg) | CO2Y (kg/kg) | THR (MJ/mｲ) | MFR (g/s) | k (1/m) | V stack (l/s) | V smoke (l/s) | SPR (mｲ/s) | RSR ((mｲ/s)/mｲ) | TSP (mｲ) | TSR (mｲ/mｲ) | COP (g/s) | CO2P (g/s) | O2C (g/s) | TOC (g) | ARHE(kW/mｲ) | Specimen mass (g) | Oxygen (%) | DPT (Pa) | CO (%) | CO2 (%) | PDM (-) | PDC (-) | APT (kPa) | Cold Trap TC (K) | Stack TC (K) | Smoke TC (K) | Cone Heater TC (K) | Soot MFM (g/s) | Spare TC (K) | HFM (kW/mｲ)
Peaks |  | 0 | -1.3627 | -0.13064 | -0.33145 | 0.092205 | 10.4305 | 0.00067572 | 0.0095004 | 0 | 26.7412 | -0.001269 | 23.9993 | 24.0829 | -3.0562e-05 | -0.0034572 | 0 | 0 | 6.2305e-05 | 0.00087599 | -0.00042701 | 0 | 0 | 215.8 | 20.9501 | 119.4111 | 0.0017073 | 0.04882 | 0.99122 | 0.99108 | 97.521 | 275.936 | 316.97 | 318.074 | 927.285 | 0 | 0 | 0
peak HRR (kW/mｲ) | 158.2637 | 5 | 0.38239 | 0.10696 | -3.8152 | 0.031604 | 3.5751 | 0.00098278 | 0.014141 | 0.00095597 | 25.7036 | -0.0051907 | 23.1002 | 23.2295 | -0.00012058 | -0.01364 | 0 | 0 | 3.106e-05 | 0.00044692 | 0.00043034 | 0.0010759 | 0.19119 | 215.5097 | 20.9471 | 110.4773 | 0.0015913 | 0.047808 | 0.99159 | 0.99101 | 97.521 | 275.936 | 317.411 | 319.188 | 926.186 | 0 | 0 | 0
peak EHC (MJ/kg) | 15.0032 | 10 | 1.7563 | 1.6903 | -14.6762 | 0.0091854 | 1.0391 | 0.0025829 | -0.080995 | 0.0063028 | 25.9167 | -0.0057433 | 23.3212 | 23.4721 | -0.00013481 | -0.01525 | 0 | 0 | 2.3725e-05 | -0.00074397 | 0.00098807 | 0.0046219 | 0.63028 | 215.4203 | 20.9452 | 112.4592 | 0.001561 | 0.044775 | 0.99272 | 0.99207 | 97.5213 | 275.938 | 317.812 | 319.869 | 924.758 | 0 | 0 | 0
peak MLR (g/s) | 0.12923 | 15 | 0.67922 | 0.70415 | -19.7064 | 0.008527 | 0.9646 | -0.0022915 | -0.10788 | 0.012392 | 26.7748 | -0.0069145 | 24.1219 | 24.3021 | -0.00016804 | -0.019009 | 0 | 0 | -1.9539e-05 | -0.00091993 | 0.00036815 | 0.0080125 | 0.82611 | 215.3809 | 20.9474 | 120.172 | 0.0013909 | 0.044403 | 0.99387 | 0.99309 | 97.5204 | 275.931 | 318.189 | 320.566 | 923.364 | 0 | 0 | 0
peak SEA (mｲ/kg) | 56.5894 | 20 | -1.4945 | -0.77552 | -6.3614 | 0.017035 | 1.927 | 0.001783 | -0.032324 | 0.01409 | 26.4063 | -0.0045117 | 23.8232 | 24.0187 | -0.00010837 | -0.012259 | 0 | 0 | 3.0374e-05 | -0.00055064 | -0.00072996 | 0.0089328 | 0.70449 | 215.3206 | 20.9512 | 117.0498 | 0.0015853 | 0.045291 | 0.99451 | 0.994 | 97.5216 | 275.946 | 318.634 | 321.249 | 922.309 | 0 | 0 | 0
peak COY (kg/kg) | 0.040511 | 25 | -0.83709 | -0.55498 | -2.6955 | 0.013334 | 1.5083 | 0.00095105 | -0.05268 | 0.01409 | 26.4204 | -0.0014939 | 23.8554 | 24.0576 | -3.594e-05 | -0.0040656 | 0 | 0 | 1.2681e-05 | -0.00070242 | -0.00040556 | 0.0089328 | 0.56359 | 215.2235 | 20.9501 | 117.2708 | 0.001516 | 0.044914 | 0.9951 | 0.99493 | 97.5205 | 275.94 | 318.894 | 321.598 | 921.561 | 0 | 0 | 0
peak CO2Y (kg/kg) | 1.4775 | 30 | -0.83083 | -0.50302 | -1.4004 | 0.014601 | 1.6517 | 0.0024844 | -0.04748 | 0.01409 | 26.193 | -0.00085694 | 23.6617 | 23.8597 | -2.0446e-05 | -0.0023129 | 0 | 0 | 3.6274e-05 | -0.00069324 | -0.00039276 | 0.0089328 | 0.46966 | 215.183 | 20.95 | 115.3179 | 0.0016096 | 0.044922 | 0.99566 | 0.99557 | 97.5203 | 275.949 | 319.051 | 321.721 | 922.391 | 0 | 0 | 0
|  | 35 | -1.6391 | -1.0467 | -2.6917 | 0.013843 | 1.566 | -0.0055633 | -0.054564 | 0.01409 | 26.7721 | -0.001527 | 24.1994 | 24.4028 | -3.7262e-05 | -0.0042152 | 0 | 0 | -7.7016e-05 | -0.00075535 | -0.00087946 | 0.0089328 | 0.40256 | 215.0799 | 20.9516 | 120.5459 | 0.0011689 | 0.044807 | 0.99661 | 0.99644 | 97.5201 | 275.959 | 319.243 | 321.926 | 921.748 | 0 | 0 | 0
Time To Peaks |  | 40 | -1.3975 | -1.2802 | 4.0457 | 0.0096501 | 1.0916 | 0.0059382 | -0.085818 | 0.01409 | 26.0847 | 0.0016409 | 23.5888 | 23.7924 | 3.9042e-05 | 0.0044165 | 9.7604e-05 | 0.011041 | 5.7304e-05 | -0.00082815 | -0.00071115 | 0.0089328 | 0.35224 | 215.0479 | 20.9511 | 114.4874 | 0.0016935 | 0.044574 | 0.9969 | 0.99709 | 97.521 | 275.973 | 319.389 | 322.145 | 921.817 | 0 | 0 | 0
t peak HRR (s) | 95 | 45 | -1.4387 | -0.90327 | 26.7842 | 0.01408 | 1.5928 | 0.0070088 | -0.060273 | 0.01409 | 26.1944 | 0.015783 | 23.6962 | 23.8947 | 0.00037713 | 0.042661 | 0.001138 | 0.12874 | 9.8685e-05 | -0.00084865 | -0.00071955 | 0.0089328 | 0.31311 | 214.9736 | 20.9512 | 115.492 | 0.0018559 | 0.044532 | 0.99611 | 0.9979 | 97.521 | 275.961 | 319.499 | 322.176 | 923.423 | 0 | 0 | 0
t peak EHC (s) | 1765 | 50 | -1.7446 | -1.1661 | 53.401 | 0.013226 | 1.4961 | 0.0038701 | -0.045428 | 0.01409 | 26.1857 | 0.029544 | 23.7006 | 23.9052 | 0.00070626 | 0.079894 | 0.0038465 | 0.43512 | 5.1185e-05 | -0.00060081 | -0.00086547 | 0.0089328 | 0.2818 | 214.9121 | 20.9517 | 115.4749 | 0.0016685 | 0.045154 | 0.99537 | 0.99872 | 97.5215 | 275.964 | 319.665 | 322.424 | 923.46 | 0 | 0 | 0
t peak MLR (s) | 85 | 55 | -2.0349 | -1.1368 | 62.047 | 0.015824 | 1.79 | 0.0061415 | -0.015639 | 0.01409 | 26.267 | 0.040921 | 23.7862 | 23.9933 | 0.00098183 | 0.11107 | 0.0080667 | 0.91252 | 9.7182e-05 | -0.00024746 | -0.00094953 | 0.0089328 | 0.25618 | 214.8385 | 20.9519 | 116.2517 | 0.0018489 | 0.046044 | 0.9946 | 0.99923 | 97.5214 | 275.968 | 319.827 | 322.612 | 924.135 | 0 | 0 | 0
t peak SEA (s) | 75 | 60 | -2.0564 | -1.4298 | 110.1743 | 0.012714 | 1.4383 | 0.011477 | -0.012404 | 0.01409 | 26.213 | 0.058521 | 23.74 | 23.9364 | 0.0014008 | 0.15846 | 0.014023 | 1.5863 | 0.00014592 | -0.00015771 | -0.0009285 | 0.0089328 | 0.23483 | 214.7602 | 20.9519 | 115.7873 | 0.002042 | 0.046268 | 0.99318 | 0.99981 | 97.5212 | 275.964 | 319.863 | 322.509 | 924.854 | 0 | 0 | 0
t peak COY (s) | 1575 | 65 | -2.2772 | -1.713 | 168.4693 | 0.011752 | 1.3294 | 0.020786 | 0.028949 | 0.01409 | 26.3722 | 0.082207 | 23.8885 | 24.0828 | 0.0019798 | 0.22396 | 0.022475 | 2.5424 | 0.00024426 | 0.0003402 | -0.00093196 | 0.0089328 | 0.21677 | 214.7076 | 20.9519 | 117.2193 | 0.0024241 | 0.047513 | 0.99104 | 1.0003 | 97.521 | 275.954 | 319.92 | 322.523 | 925.547 | 0 | 0 | 0
t peak CO2Y (s) | 1765 | 70 | -2.4993 | -1.1634 | 161.9577 | 0.01899 | 2.1482 | 0.017082 | 0.058381 | 0.01409 | 26.6384 | 0.12632 | 24.1399 | 24.347 | 0.0030756 | 0.34791 | 0.035113 | 3.9721 | 0.00032439 | 0.0011086 | -0.00090147 | 0.0089328 | 0.20128 | 214.6281 | 20.9517 | 119.6485 | 0.0027256 | 0.049403 | 0.98635 | 1.0006 | 97.5217 | 275.958 | 320.057 | 322.803 | 927.833 | 0 | 0 | 0
|  | 75 | -13.3949 | -2.5592 | 56.5894 | 0.046269 | 5.2341 | 0.016494 | 1.0967 | 0.01409 | 26.3783 | 0.10856 | 23.9137 | 24.1196 | 0.0026183 | 0.29619 | 0.049348 | 5.5823 | 0.00076314 | 0.050742 | 0.00097127 | 0.011361 | 0.18786 | 214.4864 | 20.9453 | 117.3704 | 0.0044579 | 0.17326 | 0.9886 | 1.0009 | 97.5205 | 275.949 | 320.185 | 322.941 | 926.49 | 0 | 0 | 0
Test Results (between 73 and 1873 s) |  | 80 | 3.6593 | 0.31559 | 35.8254 | 0.1025 | 11.5952 | 0.010891 | 1.067 | 0.023238 | 24.6718 | 0.1613 | 22.4555 | 22.766 | 0.0036722 | 0.4154 | 0.065074 | 7.3613 | 0.0011164 | 0.10937 | 0.019212 | 0.061818 | 0.29047 | 214.1301 | 20.8782 | 103.0833 | 0.0061452 | 0.33839 | 0.98277 | 1.001 | 97.5219 | 275.949 | 321.455 | 325.9 | 927.138 | 0 | 0 | 0
mean HRR (kW/mｲ) | 62.6425 | 85 | 89.6533 | 6.1329 | 54.5322 | 0.12923 | 14.6185 | 0.011475 | 1.0586 | 0.25652 | 24.5059 | 0.30607 | 22.5016 | 23.0243 | 0.0070471 | 0.79718 | 0.091872 | 10.3928 | 0.0014829 | 0.1368 | 0.069893 | 0.28458 | 3.0179 | 213.5 | 20.6905 | 102.6001 | 0.0077234 | 0.41404 | 0.96678 | 1.001 | 97.5219 | 275.947 | 324.297 | 331.83 | 927.974 | 0 | 0 | 0
mean EHC (MJ/kg) | 9.0583 | 90 | 141.6196 | 10.338 | 47.3453 | 0.1211 | 13.6989 | 0.01332 | 1.1725 | 0.8347 | 25.5196 | 0.23548 | 23.6249 | 24.348 | 0.0057334 | 0.64858 | 0.12382 | 14.0072 | 0.001613 | 0.14198 | 0.098885 | 0.70652 | 9.2745 | 212.8864 | 20.5979 | 112.1779 | 0.0080022 | 0.41281 | 0.97473 | 1.0012 | 97.521 | 275.955 | 326.961 | 336.969 | 928.622 | 0 | 0 | 0
mean MLR (g/s) | 0.061129 | 95 | 158.2637 | 11.9919 | 47.4595 | 0.11667 | 13.1975 | 0.012611 | 1.1336 | 1.5844 | 24.974 | 0.23014 | 23.2697 | 24.0594 | 0.0055369 | 0.62635 | 0.152 | 17.1945 | 0.0014713 | 0.13226 | 0.10641 | 1.2198 | 16.678 | 212.2908 | 20.563 | 108.1295 | 0.0075581 | 0.39518 | 0.97537 | 1.0012 | 97.5194 | 275.957 | 329.081 | 340.249 | 929.338 | 0 | 0 | 0
mean SEA (mｲ/kg) | 1.6835 | 100 | 155.9828 | 12.5535 | 46.6212 | 0.10984 | 12.4254 | 0.012434 | 1.1131 | 2.37 | 24.2535 | 0.21812 | 22.6917 | 23.4772 | 0.0051209 | 0.57929 | 0.17864 | 20.2086 | 0.0013658 | 0.12227 | 0.10363 | 1.7449 | 23.7003 | 211.7228 | 20.5619 | 102.4017 | 0.0072892 | 0.37843 | 0.97659 | 1.0011 | 97.5203 | 275.966 | 330.44 | 341.878 | 929.588 | 0 | 0 | 0
mean COY (kg/kg) | 0.02055 | 105 | 152.7402 | 13.0709 | 39.2242 | 0.1033 | 11.6855 | 0.013092 | 1.1507 | 3.1418 | 24.3364 | 0.17145 | 22.8528 | 23.6331 | 0.0040519 | 0.45835 | 0.20158 | 22.8027 | 0.0013524 | 0.11886 | 0.10135 | 2.2573 | 29.9222 | 211.1909 | 20.5717 | 103.4809 | 0.0072124 | 0.36809 | 0.98163 | 1.001 | 97.5224 | 275.962 | 331.653 | 342.976 | 929.641 | 0 | 0 | 0
mean CO2Y (kg/kg) | 0.88069 | 110 | 149.1592 | 12.2988 | 38.97 | 0.10721 | 12.1279 | 0.011588 | 1.0489 | 3.8966 | 24.6666 | 0.17392 | 23.2299 | 24.0222 | 0.004178 | 0.47263 | 0.22215 | 25.1301 | 0.0012423 | 0.11246 | 0.098398 | 2.7567 | 35.4235 | 210.6777 | 20.5876 | 106.6155 | 0.0066743 | 0.34669 | 0.98125 | 1.0008 | 97.5224 | 275.951 | 332.611 | 343.956 | 929.535 | 0 | 0 | 0
Total heat release (MJ/mｲ) | 112.4715 | 115 | 141.8809 | 12.0586 | 41.0899 | 0.10401 | 11.7659 | 0.011587 | 1.0499 | 4.6242 | 24.9284 | 0.17585 | 23.5188 | 24.3032 | 0.0042738 | 0.48346 | 0.24328 | 27.5204 | 0.0012052 | 0.1092 | 0.093938 | 3.2375 | 40.2103 | 210.1279 | 20.6076 | 109.0871 | 0.0064653 | 0.33495 | 0.98087 | 1.0007 | 97.5205 | 275.957 | 333.212 | 344.326 | 929.31 | 0 | 0 | 0
Total oxygen consumed (g) | 76.5534 | 120 | 135.1176 | 13.4558 | 33.9562 | 0.088768 | 10.0416 | 0.013828 | 1.1361 | 5.3167 | 24.5595 | 0.12577 | 23.2177 | 23.9666 | 0.0030142 | 0.34097 | 0.2615 | 29.5815 | 0.0012275 | 0.10085 | 0.089017 | 3.6949 | 44.3057 | 209.6511 | 20.6206 | 106.097 | 0.0066346 | 0.31691 | 0.98615 | 1.0004 | 97.5218 | 275.958 | 333.887 | 344.657 | 929.117 | 0 | 0 | 0
Mass lost (g) | 109.9279 | 125 | 125.6282 | 12.085 | 29.1026 | 0.091896 | 10.3954 | 0.013076 | 1.0392 | 5.9685 | 24.3091 | 0.11285 | 22.9967 | 23.6981 | 0.0026744 | 0.30253 | 0.27572 | 31.1902 | 0.0012016 | 0.095498 | 0.083048 | 4.1251 | 47.7484 | 209.2193 | 20.6394 | 104.016 | 0.0065775 | 0.3052 | 0.98737 | 1.0001 | 97.5213 | 275.945 | 334.115 | 344.305 | 929.66 | 0 | 0 | 0
Average specific MLR (g/sｷmｲ) | 6.7218 | 130 | 117.8437 | 11.3741 | 25.5621 | 0.091589 | 10.3607 | 0.012601 | 0.99835 | 6.5772 | 24.0507 | 0.10001 | 22.7663 | 23.4102 | 0.0023412 | 0.26484 | 0.28826 | 32.6087 | 0.0011541 | 0.091437 | 0.078192 | 4.5282 | 50.594 | 208.7351 | 20.6544 | 101.879 | 0.0064284 | 0.29687 | 0.98864 | 0.99994 | 97.5216 | 275.957 | 334.322 | 343.778 | 928.615 | 0 | 0 | 0
Total smoke release (mｲ/mｲ) | 41.7544 | 135 | 116.3577 | 12.4338 | 27.6228 | 0.082726 | 9.3582 | 0.012857 | 1.1181 | 7.1627 | 24.7768 | 0.094813 | 23.4655 | 24.1014 | 0.0022851 | 0.2585 | 0.29983 | 33.917 | 0.0010636 | 0.092496 | 0.07751 | 4.9174 | 53.0572 | 208.3133 | 20.6655 | 108.178 | 0.0059053 | 0.29235 | 0.98904 | 0.99975 | 97.5208 | 275.958 | 334.491 | 343.555 | 928.19 | 0 | 0 | 0
Total smoke production (mｲ) | 0.36911 | 140 | 111.5136 | 11.9279 | 17.334 | 0.082645 | 9.349 | 0.01291 | 1.068 | 7.7324 | 24.6585 | 0.059729 | 23.3671 | 23.9844 | 0.0014326 | 0.16206 | 0.30912 | 34.9684 | 0.0010669 | 0.088262 | 0.074245 | 5.2968 | 55.2315 | 207.8981 | 20.6761 | 107.2099 | 0.0059405 | 0.28222 | 0.99269 | 0.99945 | 97.5216 | 275.967 | 334.686 | 343.528 | 927.837 | 0 | 0 | 0
MARHE (kW/mｲ) | 69.1677 | 145 | 108.9792 | 11.7684 | 16.4053 | 0.081861 | 9.2603 | 0.012028 | 1.0415 | 8.2836 | 24.8291 | 0.055638 | 23.5426 | 24.1375 | 0.001343 | 0.15192 | 0.31606 | 35.7533 | 0.00098464 | 0.085259 | 0.072385 | 5.6634 | 57.1285 | 207.4867 | 20.6848 | 108.7627 | 0.005567 | 0.27265 | 0.99282 | 0.99912 | 97.5209 | 275.968 | 334.882 | 343.345 | 927.581 | 0 | 0 | 0
|  | 150 | 103.567 | 11.5463 | 10.499 | 0.079292 | 8.9697 | 0.011638 | 1.0407 | 8.815 | 24.8898 | 0.034429 | 23.6054 | 24.1796 | 0.00083249 | 0.094173 | 0.3215 | 36.3686 | 0.00092279 | 0.082523 | 0.069013 | 6.0169 | 58.7667 | 207.0812 | 20.6977 | 109.3197 | 0.0053 | 0.26486 | 0.99489 | 0.9988 | 97.523 | 275.966 | 334.957 | 343.105 | 927.423 | 0 | 0 | 0
Test Averages |  | 155 | 100.9051 | 11.1146 | 9.3652 | 0.080255 | 9.0786 | 0.012372 | 0.98863 | 9.3262 | 25.1473 | 0.030782 | 23.853 | 24.4167 | 0.00075161 | 0.085023 | 0.32546 | 36.8166 | 0.00099292 | 0.079343 | 0.067118 | 6.3572 | 60.1689 | 206.6897 | 20.7071 | 111.609 | 0.0055492 | 0.2543 | 0.99491 | 0.9984 | 97.5219 | 275.97 | 335.006 | 342.922 | 927.153 | 0 | 0 | 0
HRR(60) (kW/mｲ) | 118.5858 | 160 | 97.8005 | 10.6965 | 7.3097 | 0.080827 | 9.1433 | 0.011606 | 0.97324 | 9.8229 | 24.9576 | 0.024423 | 23.6673 | 24.1916 | 0.00059082 | 0.066835 | 0.32881 | 37.1962 | 0.00093806 | 0.078664 | 0.065311 | 6.6883 | 61.3934 | 206.2795 | 20.7118 | 109.9047 | 0.0053529 | 0.25409 | 0.99514 | 0.99791 | 97.5216 | 275.958 | 334.923 | 342.342 | 927.093 | 0 | 0 | 0
HRR(120) (kW/mｲ) | 107.7081 | 165 | 98.2767 | 11.4585 | 15.2988 | 0.075819 | 8.5768 | 0.011783 | 1.0435 | 10.3131 | 25.6351 | 0.046692 | 24.3151 | 24.8422 | 0.0011599 | 0.13121 | 0.33319 | 37.6913 | 0.00089341 | 0.079114 | 0.065621 | 7.0156 | 62.5039 | 205.8885 | 20.717 | 115.9777 | 0.0050701 | 0.24977 | 0.99237 | 0.99765 | 97.5209 | 275.957 | 334.997 | 342.259 | 927.067 | 0 | 0 | 0
HRR(180) (kW/mｲ) | 97.5168 | 170 | 94.0384 | 11.7555 | 7.9188 | 0.070716 | 7.9995 | 0.01268 | 1.0571 | 10.7939 | 24.9816 | 0.023158 | 23.6932 | 24.1814 | 0.00055999 | 0.063347 | 0.33749 | 38.1777 | 0.00089664 | 0.074754 | 0.062666 | 7.3363 | 63.4937 | 205.5213 | 20.7216 | 110.1306 | 0.0051777 | 0.24359 | 0.99457 | 0.99719 | 97.5204 | 275.952 | 334.967 | 341.869 | 926.966 | 0 | 0 | 0
HRR(240) (kW/mｲ) | 90.2837 | 175 | 89.6335 | 10.9924 | 14.1659 | 0.072082 | 8.1541 | 0.013265 | 0.9896 | 11.2531 | 24.6774 | 0.042766 | 23.4068 | 23.8765 | 0.0010211 | 0.11551 | 0.34144 | 38.6249 | 0.00095616 | 0.071333 | 0.059785 | 7.6425 | 64.3035 | 205.1733 | 20.7294 | 107.4746 | 0.0054728 | 0.2369 | 0.99199 | 0.99682 | 97.5223 | 275.954 | 334.998 | 341.721 | 926.753 | 0 | 0 | 0
HRR(300) (kW/mｲ) | 85.8001 | 180 | 87.0604 | 10.6454 | 7.0102 | 0.072295 | 8.1782 | 0.013387 | 0.97049 | 11.6948 | 24.4065 | 0.021489 | 23.1459 | 23.5846 | 0.00050681 | 0.057331 | 0.34526 | 39.057 | 0.00096781 | 0.070162 | 0.058217 | 7.9375 | 64.9713 | 204.8009 | 20.7328 | 105.1102 | 0.0055667 | 0.23585 | 0.99383 | 0.99626 | 97.5217 | 275.948 | 334.941 | 341.289 | 926.784 | 0 | 0 | 0
HRR(360) (kW/mｲ) | 81.7023 | 185 | 88.2807 | 10.7447 | 8.2586 | 0.072631 | 8.2162 | 0.012644 | 0.98349 | 12.1332 | 25.4007 | 0.024444 | 24.0878 | 24.5392 | 0.00059983 | 0.067854 | 0.34803 | 39.3699 | 0.00091834 | 0.071432 | 0.059054 | 8.2307 | 65.5848 | 204.4501 | 20.7382 | 113.8431 | 0.0052048 | 0.23174 | 0.99283 | 0.9956 | 97.5213 | 275.947 | 334.928 | 341.204 | 926.805 | 0 | 0 | 0
EHC(60) (MJ/kg) | 10.1889 | 190 | 83.3225 | 9.9855 | 1.888 | 0.073764 | 8.3444 | 0.011795 | 0.93699 | 12.5622 | 24.7901 | 0.005818 | 23.5057 | 23.9371 | 0.00013927 | 0.015754 | 0.34988 | 39.579 | 0.00087007 | 0.069116 | 0.055998 | 8.5183 | 66.1169 | 204.0738 | 20.7442 | 108.4219 | 0.0050956 | 0.23015 | 0.99445 | 0.99511 | 97.521 | 275.935 | 334.884 | 341.03 | 926.798 | 0 | 0 | 0
EHC(120) (MJ/kg) | 10.6067 | 195 | 80.8146 | 9.6942 | 5.0014 | 0.073694 | 8.3364 | 0.01181 | 0.91707 | 12.9725 | 24.3521 | 0.015682 | 23.0879 | 23.5033 | 0.00036857 | 0.041694 | 0.35115 | 39.7226 | 0.00087033 | 0.067583 | 0.054406 | 8.7943 | 66.5259 | 203.7143 | 20.7464 | 104.6131 | 0.0051619 | 0.2293 | 0.993 | 0.99477 | 97.5209 | 275.937 | 334.849 | 340.873 | 926.888 | 0 | 0 | 0
EHC(180) (MJ/kg) | 10.4752 | 200 | 81.0378 | 10.0248 | 8.1056 | 0.07146 | 8.0837 | 0.012311 | 0.90008 | 13.3772 | 24.5088 | 0.024473 | 23.2435 | 23.6681 | 0.00057922 | 0.065523 | 0.35352 | 39.9906 | 0.00087972 | 0.064319 | 0.054038 | 9.0654 | 66.8859 | 203.3404 | 20.7491 | 105.9955 | 0.0051779 | 0.21937 | 0.9913 | 0.99406 | 97.5183 | 275.949 | 334.95 | 341.068 | 926.85 | 0 | 0 | 0
EHC(240) (MJ/kg) | 10.317 | 205 | 79.2616 | 10.9592 | 3.465 | 0.063935 | 7.2324 | 0.014489 | 1.057 | 13.7779 | 25.1583 | 0.0091329 | 23.8484 | 24.2564 | 0.00022153 | 0.02506 | 0.35552 | 40.2171 | 0.00092637 | 0.067576 | 0.053589 | 9.3345 | 67.2094 | 203.0051 | 20.7559 | 111.6363 | 0.0052738 | 0.22343 | 0.99242 | 0.99345 | 97.5183 | 275.934 | 334.794 | 340.521 | 926.849 | 0 | 0 | 0
EHC(300) (MJ/kg) | 10.1593 | 210 | 76.9082 | 9.9364 | 1.8862 | 0.068422 | 7.74 | 0.012456 | 0.96409 | 14.1684 | 24.5465 | 0.0054546 | 23.2659 | 23.6599 | 0.00012906 | 0.014599 | 0.3564 | 40.3162 | 0.00085229 | 0.065965 | 0.05204 | 9.5985 | 67.4683 | 202.6875 | 20.7568 | 106.2612 | 0.0050567 | 0.22352 | 0.993 | 0.99362 | 97.5193 | 275.946 | 334.757 | 340.426 | 926.637 | 0 | 0 | 0
EHC(360) (MJ/kg) | 9.9996 | 215 | 79.6767 | 10.6537 | 1.0432 | 0.066112 | 7.4788 | 0.013296 | 1.0043 | 14.5598 | 24.9494 | 0.0028689 | 23.6484 | 24.0397 | 6.8968e-05 | 0.0078018 | 0.35689 | 40.3722 | 0.00087901 | 0.066396 | 0.053616 | 9.8627 | 67.7201 | 202.3272 | 20.7542 | 109.7812 | 0.0051094 | 0.2218 | 0.99317 | 0.9935 | 97.5184 | 275.958 | 334.766 | 340.305 | 927.111 | 0 | 0 | 0
MLR(60) (g/s) | 0.10255 | 220 | 78.048 | 10.2202 | 1.4876 | 0.067508 | 7.6366 | 0.013775 | 0.97123 | 14.9541 | 25.1519 | 0.0041436 | 23.8466 | 24.2355 | 0.00010042 | 0.01136 | 0.35731 | 40.4201 | 0.00092994 | 0.065566 | 0.052629 | 10.1283 | 67.9733 | 202.0222 | 20.7593 | 111.5995 | 0.0052895 | 0.21822 | 0.9932 | 0.99367 | 97.5182 | 275.95 | 334.854 | 340.315 | 927.665 | 0 | 0 | 0
MLR(120) (g/s) | 0.089625 | 225 | 76.4325 | 9.3016 | 3.658 | 0.072639 | 8.2171 | 0.012588 | 0.87986 | 15.3403 | 24.6704 | 0.011185 | 23.3883 | 23.7566 | 0.00026571 | 0.030058 | 0.35823 | 40.5237 | 0.00091441 | 0.063912 | 0.051497 | 10.3886 | 68.1792 | 201.6492 | 20.7597 | 107.3592 | 0.005299 | 0.21716 | 0.99259 | 0.99386 | 97.5183 | 275.942 | 334.828 | 340.101 | 927.202 | 0 | 0 | 0
MLR(180) (g/s) | 0.082112 | 230 | 77.2944 | 11.2682 | 3.3626 | 0.060638 | 6.8595 | 0.015123 | 1.0843 | 15.7246 | 25.5325 | 0.0082886 | 24.2082 | 24.6004 | 0.0002039 | 0.023066 | 0.3594 | 40.6565 | 0.00091703 | 0.065747 | 0.052245 | 10.648 | 68.368 | 201.3142 | 20.7635 | 115.006 | 0.0051802 | 0.21613 | 0.99279 | 0.99373 | 97.5174 | 275.949 | 334.865 | 340.29 | 928.996 | 0 | 0 | 0
MLR(240) (g/s) | 0.077351 | 235 | 75.8188 | 9.9297 | 1.8991 | 0.067498 | 7.6355 | 0.013663 | 0.95723 | 16.1074 | 25.168 | 0.0052851 | 23.8668 | 24.2539 | 0.00012819 | 0.014501 | 0.36023 | 40.7504 | 0.0009222 | 0.064612 | 0.051275 | 10.9068 | 68.5422 | 201.0216 | 20.7643 | 111.7651 | 0.0052553 | 0.21561 | 0.99325 | 0.99384 | 97.5173 | 275.94 | 334.923 | 340.356 | 927.197 | 0 | 0 | 0
MLR(300) (g/s) | 0.074567 | 240 | 73.8675 | 8.6949 | -1.2493 | 0.075101 | 8.4955 | 0.012179 | 0.80912 | 16.4816 | 24.4036 | -0.0039898 | 23.1434 | 23.5165 | -9.3827e-05 | -0.010614 | 0.36055 | 40.7867 | 0.00091465 | 0.060766 | 0.049631 | 11.159 | 68.6735 | 200.6394 | 20.7646 | 105.0864 | 0.0053419 | 0.21053 | 0.99447 | 0.99402 | 97.5177 | 275.945 | 334.944 | 340.344 | 927.158 | 0 | 0 | 0
MLR(360) (g/s) | 0.072234 | 245 | 74.885 | 11.812 | -2.9235 | 0.056043 | 6.3397 | 0.019001 | 1.1274 | 16.8535 | 25.1419 | -0.0067668 | 23.8428 | 24.2123 | -0.00016384 | -0.018534 | 0.36055 | 40.7867 | 0.0010649 | 0.063185 | 0.05061 | 11.4096 | 68.7899 | 200.3003 | 20.7665 | 111.5374 | 0.005846 | 0.21206 | 0.99475 | 0.99399 | 97.5179 | 275.949 | 334.934 | 340.124 | 927.181 | 0 | 0 | 0
SEA(60) (mｲ/kg) | 40.5753 | 250 | 76.2066 | 10.8967 | -2.8461 | 0.061823 | 6.9935 | 0.017887 | 1.0101 | 17.2313 | 25.4222 | -0.0071905 | 24.1055 | 24.47 | -0.00017595 | -0.019904 | 0.36055 | 40.7867 | 0.0011058 | 0.062448 | 0.051231 | 11.6642 | 68.925 | 200.0505 | 20.7663 | 114.0232 | 0.0059643 | 0.20832 | 0.99491 | 0.99409 | 97.5178 | 275.954 | 334.891 | 339.955 | 927.156 | 0 | 0 | 0
SEA(120) (mｲ/kg) | 28.0168 | 255 | 71.5311 | 8.5479 | 1.3548 | 0.073976 | 8.3683 | 0.012967 | 0.82082 | 17.6006 | 24.6688 | 0.0042209 | 23.3891 | 23.7445 | 0.00010022 | 0.011337 | 0.3608 | 40.815 | 0.00095924 | 0.060721 | 0.048378 | 11.9133 | 69.0219 | 199.6735 | 20.7712 | 107.3561 | 0.0054872 | 0.20865 | 0.99375 | 0.99423 | 97.5187 | 275.961 | 334.861 | 339.949 | 927.93 | 0 | 0 | 0
SEA(180) (mｲ/kg) | 20.8797 | 260 | 72.3008 | 9.6491 | -0.58708 | 0.066238 | 7.493 | 0.015856 | 0.9188 | 17.9602 | 24.9662 | -0.0016188 | 23.6687 | 24.0225 | -3.8887e-05 | -0.004399 | 0.36106 | 40.8433 | 0.0010503 | 0.06086 | 0.048853 | 12.1563 | 69.0776 | 199.3343 | 20.7715 | 109.9491 | 0.0058163 | 0.20709 | 0.99443 | 0.99425 | 97.5188 | 275.957 | 334.829 | 339.834 | 927.22 | 0 | 0 | 0
SEA(240) (mｲ/kg) | 16.2502 | 265 | 69.0532 | 9.9693 | -5.0684 | 0.061231 | 6.9266 | 0.015463 | 0.94738 | 18.3136 | 24.0269 | -0.013429 | 22.7804 | 23.11 | -0.00031034 | -0.035107 | 0.36106 | 40.8433 | 0.00094683 | 0.058009 | 0.04662 | 12.395 | 69.1078 | 199.0092 | 20.773 | 101.8414 | 0.0055412 | 0.20555 | 0.99567 | 0.99415 | 97.5204 | 275.938 | 334.86 | 339.705 | 927.156 | 0 | 0 | 0
SEA(300) (mｲ/kg) | 13.036 | 270 | 71.0493 | 9.563 | 0.94915 | 0.065678 | 7.4296 | 0.015865 | 0.92524 | 18.6638 | 24.9907 | 0.0025924 | 23.6972 | 24.0462 | 6.2338e-05 | 0.0070518 | 0.36121 | 40.861 | 0.001042 | 0.060767 | 0.048159 | 12.632 | 69.1252 | 198.7103 | 20.7742 | 110.1894 | 0.0057777 | 0.20669 | 0.99396 | 0.99425 | 97.5185 | 275.934 | 334.903 | 339.835 | 927.237 | 0 | 0 | 0
SEA(360) (mｲ/kg) | 10.8827 | 275 | 70.0523 | 9.1237 | -0.099927 | 0.067874 | 7.6781 | 0.01589 | 0.87622 | 19.0166 | 24.9038 | -0.0002831 | 23.6125 | 23.9579 | -6.7825e-06 | -0.00076725 | 0.36137 | 40.8786 | 0.0010785 | 0.059473 | 0.047437 | 12.871 | 69.1512 | 198.3554 | 20.7763 | 109.4136 | 0.0059445 | 0.20383 | 0.99423 | 0.9942 | 97.5176 | 275.947 | 334.87 | 339.769 | 927.213 | 0 | 0 | 0
COY(60) (kg/kg) | 0.012429 | 280 | 70.0906 | 10.5758 | -2.7271 | 0.058587 | 6.6275 | 0.019859 | 1.0243 | 19.3669 | 25.545 | -0.0065004 | 24.2244 | 24.5789 | -0.00015977 | -0.018074 | 0.36137 | 40.8786 | 0.0011635 | 0.060011 | 0.047575 | 13.1085 | 69.1676 | 198.0446 | 20.7801 | 115.1391 | 0.0061759 | 0.20127 | 0.9949 | 0.99417 | 97.5179 | 275.927 | 334.924 | 339.826 | 927.233 | 0 | 0 | 0
COY(120) (kg/kg) | 0.012403 | 285 | 68.2608 | 9.8354 | -2.0482 | 0.061352 | 6.9403 | 0.017336 | 0.94702 | 19.7128 | 25.1212 | -0.0052002 | 23.8193 | 24.165 | -0.00012566 | -0.014215 | 0.36137 | 40.8786 | 0.0010636 | 0.058102 | 0.046255 | 13.3431 | 69.1677 | 197.756 | 20.782 | 111.3352 | 0.0058444 | 0.19887 | 0.99485 | 0.99426 | 97.5172 | 275.928 | 334.879 | 339.74 | 927.233 | 0 | 0 | 0
COY(180) (kg/kg) | 0.012807 | 290 | 67.8339 | 9.3425 | -3.6607 | 0.064185 | 7.2608 | 0.016766 | 0.90589 | 20.053 | 24.9142 | -0.0098147 | 23.6151 | 23.9403 | -0.00023497 | -0.02658 | 0.36137 | 40.8786 | 0.0010761 | 0.058145 | 0.046035 | 13.5738 | 69.1484 | 197.4298 | 20.7814 | 109.4716 | 0.0059327 | 0.20025 | 0.99531 | 0.9942 | 97.5149 | 275.932 | 334.768 | 339.377 | 927.393 | 0 | 0 | 0
COY(240) (kg/kg) | 0.013654 | 295 | 68.826 | 9.5036 | -2.9992 | 0.06402 | 7.2421 | 0.01691 | 0.90242 | 20.3947 | 25.1235 | -0.0079492 | 23.8174 | 24.154 | -0.00019201 | -0.02172 | 0.36137 | 40.8786 | 0.0010826 | 0.057773 | 0.046519 | 13.8052 | 69.1346 | 197.118 | 20.7811 | 111.3371 | 0.0059221 | 0.198 | 0.99518 | 0.99428 | 97.5142 | 275.956 | 334.822 | 339.554 | 927.314 | 0 | 0 | 0
COY(300) (kg/kg) | 0.013973 | 300 | 65.3309 | 9.3057 | 0.039693 | 0.062062 | 7.0206 | 0.017688 | 0.8709 | 20.7301 | 24.1385 | 0.00010615 | 22.8834 | 23.206 | 2.4634e-06 | 0.00027867 | 0.36137 | 40.8793 | 0.0010978 | 0.05405 | 0.044066 | 14.0316 | 69.1003 | 196.7922 | 20.7834 | 102.7768 | 0.0061689 | 0.19402 | 0.99428 | 0.99429 | 97.5138 | 275.927 | 334.818 | 339.538 | 927.361 | 0 | 0 | 0
COY(360) (kg/kg) | 0.014854 | 305 | 65.9492 | 9.519 | -1.721 | 0.061245 | 6.9282 | 0.017438 | 0.93162 | 21.0583 | 24.7287 | -0.0044398 | 23.4285 | 23.74 | -0.0001054 | -0.011923 | 0.36138 | 40.88 | 0.001068 | 0.057057 | 0.044846 | 14.2539 | 69.0436 | 196.4967 | 20.7845 | 107.7979 | 0.0059323 | 0.19851 | 0.99476 | 0.99426 | 97.5143 | 275.946 | 334.614 | 339.063 | 927.337 | 0 | 0 | 0
CO2Y(60) (kg/kg) | 1.0874 | 310 | 65.6886 | 10.3432 | -5.6044 | 0.056142 | 6.3509 | 0.01955 | 1.0339 | 21.3874 | 24.6332 | -0.013312 | 23.3315 | 23.6361 | -0.00031464 | -0.035593 | 0.36138 | 40.88 | 0.0010976 | 0.058043 | 0.044866 | 14.4782 | 68.9915 | 196.1832 | 20.7838 | 106.9367 | 0.0060736 | 0.20173 | 0.99582 | 0.99432 | 97.5138 | 275.934 | 334.52 | 338.887 | 929.16 | 0 | 0 | 0
CO2Y(120) (kg/kg) | 1.0549 | 315 | 65.6236 | 9.2905 | -4.6142 | 0.062441 | 7.0635 | 0.016351 | 0.9046 | 21.7157 | 24.2467 | -0.012376 | 22.9727 | 23.2802 | -0.00028812 | -0.032592 | 0.36138 | 40.88 | 0.001021 | 0.056484 | 0.044563 | 14.7018 | 68.9386 | 195.9204 | 20.7823 | 103.6402 | 0.0058205 | 0.19997 | 0.99569 | 0.99428 | 97.5164 | 275.934 | 334.626 | 339.106 | 927.278 | 0 | 0 | 0
CO2Y(180) (kg/kg) | 1.0286 | 320 | 68.4666 | 7.6971 | -3.0577 | 0.078633 | 8.8951 | 0.01384 | 0.74672 | 22.0509 | 25.2102 | -0.0099315 | 23.8866 | 24.2094 | -0.00024044 | -0.027199 | 0.36138 | 40.88 | 0.0010883 | 0.058717 | 0.04647 | 14.9294 | 68.909 | 195.5502 | 20.7818 | 112.0458 | 0.0059301 | 0.19994 | 0.99513 | 0.99401 | 97.5151 | 275.954 | 334.64 | 339.162 | 927.166 | 0 | 0 | 0
CO2Y(240) (kg/kg) | 1.0094 | 325 | 69.242 | 11.0394 | 2.5684 | 0.055447 | 6.2722 | 0.019831 | 1.0449 | 22.3952 | 25.3291 | 0.0058527 | 24.0034 | 24.3317 | 0.00014241 | 0.016109 | 0.36174 | 40.9203 | 0.0010996 | 0.057936 | 0.046776 | 15.1625 | 68.9082 | 195.1791 | 20.7815 | 113.1243 | 0.0059552 | 0.1972 | 0.99304 | 0.9937 | 97.5146 | 275.917 | 334.698 | 339.276 | 927.135 | 0 | 0 | 0
CO2Y(300) (kg/kg) | 0.99045 | 330 | 68.3922 | 11.1633 | -2.5413 | 0.054159 | 6.1265 | 0.020046 | 1.0755 | 22.7392 | 25.1037 | -0.005707 | 23.7892 | 24.1162 | -0.00013763 | -0.015569 | 0.36209 | 40.9605 | 0.0010856 | 0.058246 | 0.046357 | 15.3953 | 68.9068 | 194.9708 | 20.7815 | 111.1174 | 0.0059382 | 0.19936 | 0.9944 | 0.99376 | 97.5127 | 275.934 | 334.689 | 339.289 | 927.116 | 0 | 0 | 0
CO2Y(360) (kg/kg) | 0.97312 | 335 | 68.4493 | 8.0703 | -3.9007 | 0.074977 | 8.4816 | 0.013117 | 0.76156 | 23.0813 | 24.9748 | -0.012183 | 23.6753 | 24.0063 | -0.00029247 | -0.033084 | 0.36209 | 40.9605 | 0.00098346 | 0.057099 | 0.046173 | 15.6266 | 68.8995 | 194.6118 | 20.7813 | 110.0175 | 0.0055382 | 0.19713 | 0.99485 | 0.99347 | 97.5129 | 275.923 | 334.807 | 339.488 | 927.19 | 0 | 0 | 0
|  | 340 | 66.7526 | 9.857 | -4.808 | 0.059866 | 6.7721 | 0.015314 | 0.93043 | 23.4194 | 24.993 | -0.011982 | 23.6926 | 24.0218 | -0.00028783 | -0.03256 | 0.36209 | 40.9605 | 0.00091677 | 0.055701 | 0.045017 | 15.8546 | 68.8804 | 194.2615 | 20.7856 | 110.1779 | 0.0052593 | 0.19333 | 0.99534 | 0.99398 | 97.5127 | 275.945 | 334.807 | 339.46 | 927.085 | 0 | 0 | 0
User-defined Test Averages |  | 345 | 65.3219 | 10.5535 | -1.6063 | 0.054716 | 6.1896 | 0.01779 | 1.0473 | 23.7495 | 24.8174 | -0.0036864 | 23.5224 | 23.842 | -8.7891e-05 | -0.0099424 | 0.36209 | 40.9605 | 0.00097341 | 0.057303 | 0.044507 | 16.0784 | 68.8392 | 194.0038 | 20.7863 | 108.6184 | 0.0055221 | 0.19862 | 0.99517 | 0.99475 | 97.5141 | 275.934 | 334.754 | 339.302 | 927.063 | 0 | 0 | 0
HRR(0-73) (kW/mｲ) | -1.0617 | 350 | 66.6673 | 9.6616 | -0.95442 | 0.060998 | 6.9003 | 0.015688 | 0.94761 | 24.0795 | 24.9302 | -0.0024299 | 23.6344 | 23.9593 | -5.8218e-05 | -0.0065858 | 0.36209 | 40.9605 | 0.00095691 | 0.057803 | 0.045305 | 16.3029 | 68.7986 | 193.6986 | 20.7842 | 109.6314 | 0.0054354 | 0.19925 | 0.99559 | 0.99531 | 97.5139 | 275.928 | 334.826 | 339.429 | 927.037 | 0 | 0 | 0
EHC(0-73) (MJ/kg) | -0.56059 | 355 | 67.5093 | 8.7197 | -2.5431 | 0.068441 | 7.7422 | 0.012832 | 0.88568 | 24.415 | 24.997 | -0.0072483 | 23.6941 | 24.013 | -0.00017405 | -0.019689 | 0.36209 | 40.9605 | 0.0008782 | 0.060617 | 0.046156 | 16.5316 | 68.7745 | 193.3917 | 20.7815 | 110.2028 | 0.0050992 | 0.20625 | 0.99667 | 0.99585 | 97.5155 | 275.922 | 334.775 | 339.281 | 927.008 | 0 | 0 | 0
MLR(0-73) (g/s) | 0.017212 | 360 | 69.7442 | 9.0254 | -5.1048 | 0.068311 | 7.7275 | 0.012797 | 0.83541 | 24.7581 | 24.8201 | -0.014626 | 23.5318 | 23.8417 | -0.00034872 | -0.039448 | 0.36209 | 40.9605 | 0.00087418 | 0.057068 | 0.046826 | 16.7641 | 68.7725 | 193.0247 | 20.7779 | 108.6731 | 0.0051083 | 0.19798 | 0.99789 | 0.99623 | 97.516 | 275.943 | 334.851 | 339.261 | 927.123 | 0 | 0 | 0
SEA(0-73) (mｲ/kg) | 27.2277 | 365 | 69.9404 | 10.315 | -2.0152 | 0.059939 | 6.7804 | 0.016437 | 0.95664 | 25.1073 | 25.2903 | -0.0049751 | 23.9701 | 24.2793 | -0.00012079 | -0.013664 | 0.36209 | 40.9605 | 0.0009852 | 0.05734 | 0.047019 | 16.9987 | 68.7871 | 192.7186 | 20.7804 | 112.7947 | 0.0054945 | 0.19587 | 0.99741 | 0.99684 | 97.5164 | 275.916 | 334.747 | 339.064 | 927.265 | 0 | 0 | 0
COY(0-73) (kg/kg) | 0.0039483 | 370 | 68.2336 | 9.5175 | -1.3354 | 0.063377 | 7.1693 | 0.016681 | 0.86822 | 25.4527 | 24.859 | -0.0035441 | 23.5674 | 23.8796 | -8.4632e-05 | -0.0095738 | 0.36209 | 40.9605 | 0.0010572 | 0.055025 | 0.045771 | 17.2306 | 68.7912 | 192.4123 | 20.782 | 109.0085 | 0.0058637 | 0.19233 | 0.99787 | 0.99747 | 97.5163 | 275.936 | 334.832 | 339.268 | 927.283 | 0 | 0 | 0
CO2Y(0-73) (kg/kg) | -0.022479 | 375 | 65.712 | 9.3497 | -3.5884 | 0.06213 | 7.0282 | 0.015584 | 0.88314 | 25.7876 | 24.6325 | -0.0094274 | 23.3476 | 23.649 | -0.00022295 | -0.02522 | 0.36209 | 40.9605 | 0.00096823 | 0.054869 | 0.044347 | 17.4559 | 68.7669 | 192.0891 | 20.7857 | 107.0076 | 0.0055308 | 0.19326 | 0.99884 | 0.99777 | 97.5157 | 275.931 | 334.76 | 339.081 | 927.236 | 0 | 0 | 0
HRR(73-2915) (kW/mｲ) | 69.046 | 380 | 66.3721 | 9.6747 | -1.0185 | 0.060646 | 6.8604 | 0.01724 | 0.8931 | 26.1178 | 25.0917 | -0.0025639 | 23.7841 | 24.0906 | -6.1766e-05 | -0.0069871 | 0.36209 | 40.9605 | 0.0010455 | 0.054163 | 0.04463 | 17.6784 | 68.7311 | 191.7911 | 20.7877 | 111.0406 | 0.005775 | 0.18872 | 0.99846 | 0.99816 | 97.5155 | 275.957 | 334.777 | 339.092 | 927.185 | 0 | 0 | 0
EHC(73-2915) (MJ/kg) | 10.2638 | 385 | 64.7692 | 8.8006 | 0.45949 | 0.065059 | 7.3596 | 0.014977 | 0.83027 | 26.4457 | 25.0706 | 0.001242 | 23.7636 | 24.0696 | 2.9894e-05 | 0.0033817 | 0.36217 | 40.969 | 0.00097442 | 0.054017 | 0.043712 | 17.8992 | 68.69 | 191.4763 | 20.7908 | 110.8514 | 0.0054853 | 0.18846 | 0.99849 | 0.99863 | 97.5155 | 275.948 | 334.77 | 339.081 | 927.214 | 0 | 0 | 0
MLR(73-2915) (g/s) | 0.059447 | 390 | 64.7128 | 9.217 | -5.3652 | 0.062066 | 7.021 | 0.017613 | 0.86567 | 26.7694 | 25.2544 | -0.01374 | 23.9325 | 24.235 | -0.000333 | -0.03767 | 0.36224 | 40.9774 | 0.0010932 | 0.053729 | 0.043686 | 18.1177 | 68.6394 | 191.1491 | 20.7921 | 112.4578 | 0.0059423 | 0.18668 | 1.0007 | 0.99911 | 97.5153 | 275.949 | 334.696 | 338.927 | 928.548 | 0 | 0 | 0
SEA(73-2915) (mｲ/kg) | 6.1549 | 395 | 61.5569 | 9.3934 | -1.5492 | 0.05793 | 6.5532 | 0.021633 | 0.92033 | 27.085 | 24.9072 | -0.0037567 | 23.5989 | 23.8885 | -8.9743e-05 | -0.010152 | 0.36224 | 40.9774 | 0.0012532 | 0.053315 | 0.041977 | 18.3319 | 68.5697 | 190.8571 | 20.7961 | 109.3659 | 0.0066692 | 0.18753 | 0.99995 | 0.99953 | 97.5147 | 275.947 | 334.632 | 338.738 | 927.244 | 0 | 0 | 0
COY(73-2915) (kg/kg) | 0.021953 | 400 | 61.2112 | 8.9171 | -3.1052 | 0.060682 | 6.8645 | 0.018631 | 0.86138 | 27.392 | 24.8317 | -0.0079141 | 23.5212 | 23.8094 | -0.00018843 | -0.021316 | 0.36224 | 40.9774 | 0.0011306 | 0.05227 | 0.041583 | 18.5408 | 68.4799 | 190.5614 | 20.7971 | 108.6753 | 0.0061742 | 0.18519 | 1.0007 | 0.9998 | 97.5137 | 275.931 | 334.544 | 338.643 | 927.199 | 0 | 0 | 0
CO2Y(73-2915) (kg/kg) | 0.97443 | 405 | 60.8806 | 8.6354 | 0.62451 | 0.062323 | 7.0501 | 0.018923 | 0.83305 | 27.6972 | 24.9599 | 0.001627 | 23.639 | 23.9219 | 3.8921e-05 | 0.0044028 | 0.36234 | 40.9885 | 0.0011793 | 0.051918 | 0.041371 | 18.7482 | 68.3881 | 190.2506 | 20.7986 | 109.7831 | 0.006352 | 0.18355 | 1 | 1.0002 | 97.5157 | 275.929 | 334.492 | 338.495 | 927.255 | 0 | 0 | 0
|  | 410 | 58.2037 | 7.851 | -0.93017 | 0.065536 | 7.4136 | 0.020215 | 0.7657 | 27.9949 | 24.3059 | -0.0026194 | 23.01 | 23.2723 | -6.096e-05 | -0.0068959 | 0.36244 | 40.9995 | 0.0013248 | 0.050181 | 0.039714 | 18.9509 | 68.2802 | 189.9378 | 20.8008 | 104.0619 | 0.0071023 | 0.18253 | 1.0008 | 1.0005 | 97.517 | 275.938 | 334.352 | 338.164 | 927.207 | 0 | 0 | 0
C-factor | 0.043568 | 415 | 59.812 | 9.0522 | -4.7722 | 0.05841 | 6.6075 | 0.022363 | 0.88061 | 28.2899 | 25.0423 | -0.01163 | 23.7021 | 23.968 | -0.00027874 | -0.031532 | 0.36244 | 40.9995 | 0.0013062 | 0.051436 | 0.04077 | 19.1521 | 68.1685 | 189.6071 | 20.8013 | 110.44 | 0.0068599 | 0.18184 | 1.002 | 1.0007 | 97.516 | 275.94 | 334.282 | 338.032 | 928.197 | 0 | 0 | 0
Time to ignition (s) | 73 | 420 | 58.0498 | 8.7862 | -4.7916 | 0.058405 | 6.6069 | 0.021356 | 0.8314 | 28.5846 | 24.5747 | -0.011892 | 23.2606 | 23.5327 | -0.00027985 | -0.031657 | 0.36244 | 40.9995 | 0.0012473 | 0.048558 | 0.039356 | 19.3524 | 68.0586 | 189.3453 | 20.8037 | 106.3588 | 0.0067146 | 0.1767 | 1.0021 | 1.0008 | 97.5148 | 275.927 | 334.296 | 338.207 | 927.233 | 0 | 0 | 0
|  | 425 | 59.3906 | 7.9823 | -2.2473 | 0.065772 | 7.4403 | 0.020628 | 0.77617 | 28.8782 | 25.6178 | -0.0060345 | 24.2302 | 24.4942 | -0.00014781 | -0.016721 | 0.36244 | 40.9995 | 0.0013568 | 0.05105 | 0.040506 | 19.5521 | 67.9487 | 189.0158 | 20.8055 | 115.4953 | 0.0069428 | 0.17781 | 1.0017 | 1.001 | 97.5158 | 275.929 | 334.053 | 337.692 | 927.298 | 0 | 0 | 0
|  | 430 | 57.7309 | 10.0387 | -3.8484 | 0.050838 | 5.7508 | 0.029501 | 0.99224 | 29.171 | 25.0694 | -0.008168 | 23.7019 | 23.9524 | -0.00019564 | -0.022131 | 0.36244 | 40.9995 | 0.0014998 | 0.050443 | 0.039571 | 19.7523 | 67.8395 | 188.7117 | 20.8058 | 110.5585 | 0.0076524 | 0.17908 | 1.0019 | 1.001 | 97.5161 | 275.93 | 333.917 | 337.446 | 928.256 | 0 | 0 | 0
|  | 435 | 58.0273 | 9.1171 | -4.3255 | 0.056264 | 6.3647 | 0.026919 | 0.90303 | 29.4604 | 25.4037 | -0.010032 | 24.0074 | 24.2583 | -0.00024337 | -0.02753 | 0.36244 | 40.9995 | 0.0015145 | 0.050808 | 0.039794 | 19.9507 | 67.725 | 188.4845 | 20.8069 | 113.4768 | 0.0076311 | 0.17829 | 1.0018 | 1.0007 | 97.5161 | 275.935 | 333.77 | 337.258 | 927.251 | 0 | 0 | 0
|  | 440 | 56.779 | 7.8985 | -3.7897 | 0.063547 | 7.1885 | 0.024425 | 0.78297 | 29.7474 | 24.8011 | -0.010171 | 23.4316 | 23.6762 | -0.00024082 | -0.027242 | 0.36244 | 40.9995 | 0.0015522 | 0.049755 | 0.038971 | 20.1476 | 67.6077 | 188.1455 | 20.8064 | 108.1281 | 0.0079378 | 0.17869 | 1.002 | 1.0008 | 97.516 | 275.943 | 333.681 | 337.163 | 927.156 | 0 | 0 | 0
|  | 445 | 60.9669 | 9.0838 | -5.6359 | 0.059331 | 6.7116 | 0.02373 | 0.89521 | 30.0418 | 26.2814 | -0.01333 | 24.8289 | 25.0841 | -0.00033438 | -0.037826 | 0.36244 | 40.9995 | 0.0014079 | 0.053114 | 0.041695 | 20.3492 | 67.5096 | 187.8618 | 20.8051 | 121.4142 | 0.0070058 | 0.17966 | 1.0024 | 1.0009 | 97.5172 | 275.939 | 333.664 | 337.094 | 927.193 | 0 | 0 | 0
|  | 450 | 60.4843 | 8.1403 | -4.3948 | 0.065683 | 7.4302 | 0.024214 | 0.77537 | 30.3454 | 25.9827 | -0.011634 | 24.5472 | 24.8114 | -0.00028867 | -0.032655 | 0.36244 | 40.9995 | 0.0015904 | 0.050929 | 0.041173 | 20.5564 | 67.4342 | 187.5425 | 20.8052 | 118.6728 | 0.0077958 | 0.17566 | 1.0024 | 1.001 | 97.5161 | 275.947 | 333.67 | 337.261 | 927.137 | 0 | 0 | 0
|  | 455 | 56.4904 | 8.5385 | -3.034 | 0.058485 | 6.6159 | 0.029011 | 0.84508 | 30.6378 | 24.9886 | -0.0074388 | 23.6077 | 23.854 | -0.00017745 | -0.020073 | 0.36244 | 40.9995 | 0.0016967 | 0.049425 | 0.038823 | 20.7564 | 67.3359 | 187.2203 | 20.808 | 109.7643 | 0.0084873 | 0.17683 | 1.0019 | 1.0011 | 97.5151 | 275.944 | 333.666 | 337.147 | 927.112 | 0 | 0 | 0
|  | 460 | 56.784 | 9.4898 | 2.5583 | 0.052896 | 5.9837 | 0.030595 | 0.93159 | 30.921 | 25.3069 | 0.0055986 | 23.9084 | 24.1705 | 0.00013532 | 0.015308 | 0.36277 | 41.0377 | 0.0016184 | 0.049277 | 0.03893 | 20.9508 | 67.2196 | 186.9551 | 20.8094 | 112.578 | 0.0080789 | 0.17481 | 1.0004 | 1.0011 | 97.5156 | 275.948 | 333.665 | 337.323 | 927.076 | 0 | 0 | 0
|  | 465 | 55.6989 | 7.6803 | -2.4382 | 0.06411 | 7.2522 | 0.022847 | 0.76886 | 31.2022 | 25.0357 | -0.0065347 | 23.656 | 23.9203 | -0.00015631 | -0.017682 | 0.36311 | 41.076 | 0.0014647 | 0.049291 | 0.038283 | 21.1438 | 67.1016 | 186.6717 | 20.8103 | 110.1958 | 0.0075159 | 0.17623 | 1.0018 | 1.0011 | 97.5157 | 275.949 | 333.72 | 337.449 | 927.094 | 0 | 0 | 0
|  | 470 | 54.8496 | 7.5803 | -2.1462 | 0.063965 | 7.2358 | 0.024049 | 0.75589 | 31.4786 | 24.7745 | -0.005797 | 23.4101 | 23.6812 | -0.00013728 | -0.015529 | 0.36311 | 41.076 | 0.0015383 | 0.04835 | 0.037709 | 21.3338 | 66.9758 | 186.327 | 20.8109 | 107.9128 | 0.0078868 | 0.1751 | 1.0017 | 1.0011 | 97.5157 | 275.951 | 333.733 | 337.598 | 927.162 | 0 | 0 | 0
|  | 475 | 55.0575 | 8.6176 | -6.2317 | 0.056479 | 6.389 | 0.02835 | 0.8527 | 31.7534 | 25.1348 | -0.014652 | 23.7547 | 24.0215 | -0.00035196 | -0.039814 | 0.36311 | 41.076 | 0.0016012 | 0.048159 | 0.037819 | 21.5226 | 66.8492 | 186.0426 | 20.8125 | 111.0934 | 0.0080535 | 0.17276 | 1.0028 | 1.0011 | 97.515 | 275.95 | 333.79 | 337.54 | 927.089 | 0 | 0 | 0
|  | 480 | 52.8184 | 9.3213 | -1.3891 | 0.050091 | 5.6664 | 0.030645 | 0.94511 | 32.0231 | 24.602 | -0.0029603 | 23.2453 | 23.505 | -6.9581e-05 | -0.0078712 | 0.36311 | 41.076 | 0.001535 | 0.047342 | 0.036456 | 21.7083 | 66.7147 | 185.7598 | 20.8145 | 106.407 | 0.0079181 | 0.1733 | 1.0015 | 1.0011 | 97.5158 | 275.956 | 333.706 | 337.435 | 927.207 | 0 | 0 | 0
|  | 485 | 55.2297 | 8.27 | -1.52 | 0.059036 | 6.6783 | 0.02466 | 0.81052 | 32.2932 | 24.8615 | -0.0037767 | 23.4907 | 23.7604 | -8.9737e-05 | -0.010151 | 0.36311 | 41.076 | 0.0014558 | 0.04785 | 0.037807 | 21.894 | 66.5839 | 185.5228 | 20.811 | 108.6646 | 0.0075214 | 0.17333 | 1.0017 | 1.0012 | 97.5161 | 275.939 | 333.709 | 337.541 | 927.214 | 0 | 0 | 0
|  | 490 | 57.3559 | 7.9476 | -4.09 | 0.063796 | 7.2168 | 0.022006 | 0.74911 | 32.5746 | 25.4279 | -0.010737 | 24.0282 | 24.3022 | -0.00026092 | -0.029516 | 0.36311 | 41.076 | 0.0014039 | 0.04779 | 0.03893 | 22.0858 | 66.4789 | 185.1746 | 20.8101 | 113.6832 | 0.0071752 | 0.17035 | 1.0025 | 1.0013 | 97.5157 | 275.927 | 333.742 | 337.547 | 927.196 | 0 | 0 | 0
|  | 495 | 54.2821 | 9.2352 | -6.0084 | 0.051959 | 5.8777 | 0.027313 | 0.92781 | 32.8537 | 25.3429 | -0.012894 | 23.9446 | 24.2121 | -0.00031219 | -0.035316 | 0.36311 | 41.076 | 0.0014192 | 0.048208 | 0.037337 | 22.2765 | 66.3712 | 184.9032 | 20.8153 | 112.9089 | 0.0072568 | 0.17185 | 1.0028 | 1.0013 | 97.5154 | 275.912 | 333.695 | 337.423 | 927.239 | 0 | 0 | 0
|  | 500 | 54.474 | 7.5909 | -4.08 | 0.063438 | 7.1762 | 0.025194 | 0.76648 | 33.1256 | 25.4757 | -0.010641 | 24.0615 | 24.3225 | -0.00025882 | -0.029279 | 0.36311 | 41.076 | 0.0015983 | 0.048624 | 0.037574 | 22.4637 | 66.2513 | 184.6303 | 20.8152 | 114.0548 | 0.0079536 | 0.17227 | 1.0024 | 1.0012 | 97.5154 | 275.92 | 333.578 | 337.196 | 927.299 | 0 | 0 | 0
|  | 505 | 53.5874 | 8.0849 | -5.2659 | 0.058592 | 6.628 | 0.029798 | 0.82058 | 33.3958 | 25.0614 | -0.012904 | 23.6641 | 23.9096 | -0.00030854 | -0.034903 | 0.36311 | 41.076 | 0.0017459 | 0.048079 | 0.037069 | 22.6503 | 66.1303 | 184.2853 | 20.8148 | 110.3469 | 0.0086701 | 0.17292 | 1.0027 | 1.0012 | 97.5168 | 275.908 | 333.492 | 336.951 | 927.278 | 0 | 0 | 0
|  | 510 | 53.0781 | 7.7075 | 2.366 | 0.060877 | 6.8866 | 0.02852 | 0.78202 | 33.6624 | 25.1392 | 0.0060018 | 23.7433 | 23.9989 | 0.00014404 | 0.016294 | 0.36347 | 41.1167 | 0.0017362 | 0.047608 | 0.036718 | 22.8348 | 66.0048 | 184.0379 | 20.8165 | 111.0598 | 0.0086077 | 0.17129 | 1.0006 | 1.0013 | 97.517 | 275.895 | 333.573 | 337.163 | 927.405 | 0 | 0 | 0
|  | 515 | 54.0683 | 7.8872 | -3.4809 | 0.0606 | 6.8552 | 0.026641 | 0.78305 | 33.9303 | 25.0701 | -0.0088159 | 23.6743 | 23.9272 | -0.00021094 | -0.023862 | 0.36383 | 41.1575 | 0.0016144 | 0.047453 | 0.037182 | 23.0196 | 65.8841 | 183.6795 | 20.8144 | 110.433 | 0.0081252 | 0.17123 | 1.0022 | 1.0012 | 97.5178 | 275.908 | 333.519 | 337.082 | 927.262 | 0 | 0 | 0
|  | 520 | 55.5688 | 9.0481 | -1.7767 | 0.054291 | 6.1415 | 0.029362 | 0.89655 | 34.2044 | 25.4504 | -0.0039701 | 24.0345 | 24.2964 | -9.646e-05 | -0.010912 | 0.36383 | 41.1575 | 0.0015941 | 0.048674 | 0.038172 | 23.208 | 65.7777 | 183.437 | 20.8129 | 113.8137 | 0.007943 | 0.17253 | 1.0016 | 1.0012 | 97.517 | 275.894 | 333.535 | 337.169 | 927.253 | 0 | 0 | 0
|  | 525 | 55.2447 | 7.1608 | -3.0666 | 0.068199 | 7.7148 | 0.025269 | 0.72008 | 34.4814 | 25.8092 | -0.008485 | 24.3763 | 24.6486 | -0.00020914 | -0.023659 | 0.36383 | 41.1575 | 0.0017233 | 0.049109 | 0.038116 | 23.3987 | 65.6789 | 183.1141 | 20.815 | 117.0596 | 0.0083707 | 0.17189 | 1.0019 | 1.0009 | 97.5173 | 275.912 | 333.575 | 337.301 | 927.214 | 0 | 0 | 0
|  | 530 | 54.6952 | 7.2056 | -2.5951 | 0.067102 | 7.5907 | 0.025475 | 0.72091 | 34.7563 | 25.2212 | -0.0072296 | 23.8205 | 24.0867 | -0.00017414 | -0.019699 | 0.36383 | 41.1575 | 0.0017094 | 0.048375 | 0.037699 | 23.5882 | 65.5779 | 182.7722 | 20.8134 | 111.7844 | 0.0084747 | 0.17289 | 1.0017 | 1.0009 | 97.5152 | 275.92 | 333.568 | 337.296 | 927.182 | 0 | 0 | 0
|  | 535 | 55.0098 | 8.2209 | -3.5277 | 0.059152 | 6.6914 | 0.026454 | 0.81482 | 35.0306 | 25.2329 | -0.0086608 | 23.8298 | 24.0937 | -0.00020867 | -0.023605 | 0.36383 | 41.1575 | 0.0015648 | 0.048198 | 0.037785 | 23.7769 | 65.4777 | 182.4534 | 20.8131 | 111.8798 | 0.0078788 | 0.17237 | 1.0018 | 1.0009 | 97.5165 | 275.914 | 333.543 | 337.238 | 928.617 | 0 | 0 | 0
|  | 540 | 53.8407 | 8.7599 | 1.3651 | 0.054333 | 6.1463 | 0.028063 | 0.90967 | 35.3027 | 25.0458 | 0.003103 | 23.6479 | 23.9029 | 7.417e-05 | 0.0083903 | 0.36402 | 41.1784 | 0.0015248 | 0.049425 | 0.037323 | 23.9647 | 65.3753 | 182.1772 | 20.8138 | 110.2024 | 0.0077615 | 0.17653 | 1.0004 | 1.0008 | 97.5168 | 275.939 | 333.471 | 337.067 | 927.223 | 0 | 0 | 0
|  | 545 | 55.3584 | 9.0036 | -4.1566 | 0.054353 | 6.1485 | 0.02798 | 0.88964 | 35.5757 | 25.2593 | -0.0093649 | 23.8556 | 24.1246 | -0.00022592 | -0.025557 | 0.3642 | 41.1994 | 0.0015208 | 0.048354 | 0.03798 | 24.1529 | 65.2765 | 181.9029 | 20.8126 | 112.1179 | 0.007692 | 0.17265 | 1.0017 | 1.0007 | 97.5169 | 275.944 | 333.556 | 337.318 | 927.193 | 0 | 0 | 0
|  | 550 | 54.3371 | 8.1952 | -5.4252 | 0.058612 | 6.6303 | 0.025095 | 0.82667 | 35.8499 | 24.7588 | -0.013461 | 23.3752 | 23.6232 | -0.00031798 | -0.035971 | 0.3642 | 41.1994 | 0.0014709 | 0.048453 | 0.037421 | 24.3415 | 65.1817 | 181.6278 | 20.8119 | 107.6836 | 0.0076093 | 0.17545 | 1.0018 | 1.0003 | 97.5162 | 275.959 | 333.446 | 336.984 | 927.31 | 0 | 0 | 0
|  | 555 | 55.597 | 8.2384 | -4.9056 | 0.059657 | 6.7486 | 0.025495 | 0.81939 | 36.1247 | 25.1051 | -0.012209 | 23.7091 | 23.9711 | -0.00029265 | -0.033105 | 0.3642 | 41.1994 | 0.001521 | 0.048883 | 0.038189 | 24.5305 | 65.0896 | 181.3199 | 20.811 | 110.7495 | 0.0077309 | 0.1748 | 1.0014 | 1 | 97.5158 | 275.952 | 333.544 | 337.229 | 927.321 | 0 | 0 | 0
|  | 560 | 56.6217 | 8.0047 | -0.0068668 | 0.06253 | 7.0735 | 0.024722 | 0.78188 | 36.4053 | 25.5423 | -1.7599e-05 | 24.1251 | 24.3975 | -4.2938e-07 | -4.8572e-05 | 0.3642 | 41.1994 | 0.0015459 | 0.048891 | 0.038756 | 24.7228 | 65.0095 | 181.03 | 20.8113 | 114.6551 | 0.0077246 | 0.17263 | 0.99955 | 0.99955 | 97.516 | 275.941 | 333.586 | 337.353 | 927.258 | 0 | 0 | 0
|  | 565 | 56.3745 | 8.031 | -3.8388 | 0.062053 | 7.0196 | 0.026327 | 0.79396 | 36.6878 | 25.5056 | -0.009775 | 24.0911 | 24.3693 | -0.00023821 | -0.026947 | 0.3642 | 41.1994 | 0.0016337 | 0.049268 | 0.038714 | 24.9165 | 64.9341 | 180.6998 | 20.8113 | 114.329 | 0.0080896 | 0.17379 | 1.0003 | 0.99914 | 97.5146 | 275.945 | 333.595 | 337.448 | 927.269 | 0 | 0 | 0
|  | 570 | 57.087 | 9.5749 | -3.6902 | 0.052705 | 5.9622 | 0.029216 | 0.9284 | 36.9714 | 25.3441 | -0.0080287 | 23.9414 | 24.2248 | -0.00019449 | -0.022001 | 0.3642 | 41.1994 | 0.0015399 | 0.048932 | 0.03901 | 25.1108 | 64.8622 | 180.4189 | 20.8093 | 112.8989 | 0.007749 | 0.17372 | 0.99959 | 0.99867 | 97.5143 | 275.935 | 333.636 | 337.585 | 927.253 | 0 | 0 | 0
|  | 575 | 55.5156 | 8.2827 | -3.6668 | 0.059251 | 6.7026 | 0.026178 | 0.82798 | 37.2529 | 24.8043 | -0.0091692 | 23.4274 | 23.695 | -0.00021726 | -0.024577 | 0.3642 | 41.1994 | 0.0015511 | 0.049058 | 0.038182 | 25.3038 | 64.7877 | 180.154 | 20.8093 | 108.1225 | 0.0079323 | 0.17682 | 0.99912 | 0.99808 | 97.5156 | 275.934 | 333.578 | 337.388 | 927.388 | 0 | 0 | 0
|  | 580 | 56.6582 | 7.6521 | -2.2429 | 0.065454 | 7.4042 | 0.022389 | 0.75255 | 37.5334 | 25.1615 | -0.0061008 | 23.775 | 24.0629 | -0.0001468 | -0.016607 | 0.3642 | 41.1994 | 0.0014654 | 0.049257 | 0.038798 | 25.4962 | 64.7127 | 179.8257 | 20.8091 | 111.3064 | 0.0074886 | 0.1755 | 0.99802 | 0.99733 | 97.5156 | 275.927 | 333.721 | 337.762 | 927.461 | 0 | 0 | 0
|  | 585 | 58.0768 | 8.002 | -0.026456 | 0.064159 | 7.2578 | 0.022478 | 0.76406 | 37.8202 | 25.1516 | -7.0604e-05 | 23.7665 | 24.0406 | -1.6974e-06 | -0.00019201 | 0.3642 | 41.1994 | 0.0014422 | 0.049021 | 0.03952 | 25.692 | 64.6499 | 179.5095 | 20.8064 | 111.223 | 0.0073955 | 0.17493 | 0.99663 | 0.99662 | 97.5162 | 275.922 | 333.733 | 337.582 | 927.54 | 0 | 0 | 0
|  | 590 | 59.5318 | 9.0702 | 0.33167 | 0.058021 | 6.5635 | 0.02524 | 0.86982 | 38.1142 | 25.9122 | 0.00077726 | 24.4827 | 24.7587 | 1.9244e-05 | 0.0021769 | 0.36425 | 41.2049 | 0.0014645 | 0.050468 | 0.040538 | 25.8922 | 64.6004 | 179.1901 | 20.8071 | 118.0394 | 0.0073104 | 0.17484 | 0.9958 | 0.99588 | 97.5167 | 275.926 | 333.699 | 337.461 | 928.168 | 0 | 0 | 0
|  | 595 | 57.3857 | 8.3379 | -2.194 | 0.060841 | 6.8825 | 0.024602 | 0.81154 | 38.4065 | 25.0986 | -0.0055655 | 23.7147 | 23.9844 | -0.00013348 | -0.0151 | 0.3643 | 41.2103 | 0.0014968 | 0.049375 | 0.039221 | 26.0916 | 64.5488 | 178.9185 | 20.8072 | 110.747 | 0.0076332 | 0.17613 | 0.99597 | 0.99534 | 97.517 | 275.913 | 333.709 | 337.504 | 927.848 | 0 | 0 | 0
|  | 600 | 55.2689 | 7.4179 | 0.51681 | 0.065865 | 7.4508 | 0.022189 | 0.73314 | 38.6882 | 24.8453 | 0.0014327 | 23.4826 | 23.76 | 3.404e-05 | 0.0038507 | 0.36438 | 41.2199 | 0.0014614 | 0.048288 | 0.037897 | 26.2844 | 64.4803 | 178.5794 | 20.8106 | 108.5566 | 0.0075487 | 0.17457 | 0.99451 | 0.99467 | 97.5161 | 275.903 | 333.812 | 337.754 | 927.685 | 0 | 0 | 0
|  | 605 | 56.5629 | 8.7365 | -3.8851 | 0.057233 | 6.4744 | 0.025288 | 0.8699 | 38.9677 | 25.6019 | -0.0090838 | 24.1954 | 24.4784 | -0.00022236 | -0.025154 | 0.36447 | 41.2296 | 0.0014473 | 0.049787 | 0.038821 | 26.4762 | 64.4095 | 178.2748 | 20.8114 | 115.2575 | 0.007312 | 0.17464 | 0.99494 | 0.99391 | 97.5177 | 275.893 | 333.779 | 337.684 | 927.445 | 0 | 0 | 0
|  | 610 | 53.4676 | 7.6371 | -1.0367 | 0.061889 | 7.001 | 0.022444 | 0.77157 | 39.2428 | 24.1322 | -0.0027806 | 22.808 | 23.0747 | -6.4161e-05 | -0.0072581 | 0.36447 | 41.2296 | 0.001389 | 0.047752 | 0.036809 | 26.6653 | 64.3325 | 177.9925 | 20.8106 | 102.4118 | 0.0074181 | 0.17689 | 0.99342 | 0.9931 | 97.5174 | 275.893 | 333.803 | 337.706 | 927.263 | 0 | 0 | 0
|  | 615 | 56.0396 | 7.5587 | -3.0074 | 0.065539 | 7.414 | 0.021831 | 0.7558 | 39.5166 | 24.9192 | -0.0082681 | 23.5564 | 23.8392 | -0.00019711 | -0.022297 | 0.36447 | 41.2296 | 0.0014308 | 0.049535 | 0.038491 | 26.8535 | 64.2546 | 177.6572 | 20.8089 | 109.2213 | 0.0074036 | 0.17748 | 0.993 | 0.99206 | 97.5178 | 275.88 | 333.869 | 337.877 | 928.653 | 0 | 0 | 0
|  | 620 | 57.8219 | 9.1282 | -1.8373 | 0.055996 | 6.3344 | 0.025845 | 0.89511 | 39.8012 | 25.2523 | -0.0042581 | 23.8746 | 24.1611 | -0.00010288 | -0.011638 | 0.36447 | 41.2296 | 0.0014472 | 0.050123 | 0.039551 | 27.0486 | 64.1956 | 177.3521 | 20.8069 | 112.1768 | 0.0073924 | 0.17729 | 0.99174 | 0.99126 | 97.5163 | 275.861 | 333.914 | 337.921 | 927.201 | 0 | 0 | 0
|  | 625 | 57.239 | 8.6452 | -2.261 | 0.058529 | 6.6209 | 0.021656 | 0.83958 | 40.0889 | 24.9063 | -0.005552 | 23.5478 | 23.8348 | -0.00013233 | -0.01497 | 0.36447 | 41.2296 | 0.0012675 | 0.04914 | 0.039015 | 27.245 | 64.1422 | 177.0836 | 20.8069 | 109.1249 | 0.0067286 | 0.17651 | 0.99204 | 0.99142 | 97.5164 | 275.879 | 333.918 | 337.988 | 927.231 | 0 | 0 | 0
|  | 630 | 57.9508 | 7.995 | -4.0933 | 0.064076 | 7.2484 | 0.021836 | 0.79799 | 40.3769 | 25.3495 | -0.010815 | 23.9652 | 24.2514 | -0.00026228 | -0.02967 | 0.36447 | 41.2296 | 0.0013992 | 0.051132 | 0.039756 | 27.4419 | 64.0903 | 176.7629 | 20.8067 | 113.0356 | 0.0071737 | 0.17941 | 0.9928 | 0.99158 | 97.5147 | 275.866 | 333.896 | 337.883 | 927.272 | 0 | 0 | 0
|  | 635 | 59.2031 | 9.0176 | -1.2513 | 0.058037 | 6.5653 | 0.023485 | 0.89303 | 40.6698 | 25.936 | -0.0029264 | 24.521 | 24.8165 | -7.2622e-05 | -0.0082151 | 0.36447 | 41.2296 | 0.001363 | 0.051828 | 0.040527 | 27.6427 | 64.0469 | 176.4556 | 20.8072 | 118.3331 | 0.0069004 | 0.17817 | 0.99204 | 0.99171 | 97.5149 | 275.85 | 333.915 | 337.938 | 927.252 | 0 | 0 | 0
|  | 640 | 56.6192 | 8.1687 | -3.0561 | 0.061272 | 6.9312 | 0.021438 | 0.8007 | 40.9593 | 24.8027 | -0.0078891 | 23.4532 | 23.7355 | -0.00018725 | -0.021182 | 0.36447 | 41.2296 | 0.0013136 | 0.049061 | 0.038685 | 27.8407 | 63.9989 | 176.1729 | 20.8075 | 108.2347 | 0.0069427 | 0.17684 | 0.99272 | 0.99184 | 97.5154 | 275.857 | 333.966 | 337.985 | 927.194 | 0 | 0 | 0
|  | 645 | 57.2124 | 8.2196 | -4.0662 | 0.061531 | 6.9605 | 0.021815 | 0.82924 | 41.2439 | 25.1024 | -0.010421 | 23.7291 | 24.0096 | -0.0002502 | -0.028303 | 0.36447 | 41.2296 | 0.0013423 | 0.051024 | 0.039316 | 28.0357 | 63.944 | 175.8455 | 20.8069 | 110.831 | 0.0069956 | 0.18043 | 0.9932 | 0.99203 | 97.5152 | 275.872 | 333.86 | 337.807 | 927.138 | 0 | 0 | 0
|  | 650 | 58.4179 | 8.4 | -4.1423 | 0.061478 | 6.9545 | 0.021576 | 0.82584 | 41.533 | 25.0973 | -0.010604 | 23.7326 | 24.0162 | -0.00025466 | -0.028808 | 0.36447 | 41.2296 | 0.0013265 | 0.050771 | 0.039924 | 28.2338 | 63.8969 | 175.5581 | 20.8047 | 110.8247 | 0.0069315 | 0.1798 | 0.9935 | 0.9923 | 97.5166 | 275.85 | 333.977 | 337.968 | 927.158 | 0 | 0 | 0
|  | 655 | 59.3357 | 8.277 | -2.1875 | 0.063372 | 7.1687 | 0.019951 | 0.81423 | 41.8274 | 25.545 | -0.0056699 | 24.1572 | 24.4497 | -0.00013863 | -0.015682 | 0.36447 | 41.2296 | 0.0012643 | 0.051599 | 0.040523 | 28.4349 | 63.8586 | 175.229 | 20.8051 | 114.8199 | 0.0065841 | 0.1796 | 0.99315 | 0.99251 | 97.5156 | 275.85 | 333.996 | 338.04 | 927.143 | 0 | 0 | 0
|  | 660 | 59.732 | 8.6909 | -4.5219 | 0.060757 | 6.873 | 0.021739 | 0.83305 | 42.125 | 25.2134 | -0.011385 | 23.8428 | 24.1307 | -0.00027474 | -0.031079 | 0.36447 | 41.2296 | 0.0013208 | 0.050614 | 0.040609 | 28.6377 | 63.8258 | 174.9298 | 20.8029 | 111.8543 | 0.0068832 | 0.17877 | 0.99414 | 0.99286 | 97.5161 | 275.848 | 333.983 | 338.017 | 927.147 | 0 | 0 | 0
|  | 665 | 59.4184 | 9.1102 | -3.4476 | 0.057656 | 6.5222 | 0.022009 | 0.88795 | 42.4229 | 25.2257 | -0.0082324 | 23.8561 | 24.1455 | -0.00019878 | -0.022486 | 0.36447 | 41.2296 | 0.001269 | 0.051195 | 0.040507 | 28.8405 | 63.7938 | 174.6215 | 20.8033 | 111.9718 | 0.0066679 | 0.18023 | 0.9941 | 0.99317 | 97.5164 | 275.851 | 334.007 | 338.058 | 927.143 | 0 | 0 | 0
|  | 670 | 59.1619 | 8.3269 | -3.2134 | 0.062807 | 7.1049 | 0.022258 | 0.79435 | 42.7193 | 24.7124 | -0.0085318 | 23.3722 | 23.6558 | -0.00020183 | -0.022831 | 0.36447 | 41.2296 | 0.001398 | 0.049891 | 0.040219 | 29.0423 | 63.7602 | 174.3439 | 20.8014 | 107.4678 | 0.0073158 | 0.17953 | 0.9943 | 0.99334 | 97.517 | 275.838 | 334.029 | 338.082 | 927.254 | 0 | 0 | 0
|  | 675 | 58.2837 | 8.5851 | -4.6029 | 0.060014 | 6.7889 | 0.021239 | 0.83212 | 43.013 | 24.4378 | -0.01181 | 23.1149 | 23.3894 | -0.00027624 | -0.031249 | 0.36447 | 41.2296 | 0.0012746 | 0.049939 | 0.039702 | 29.2421 | 63.7229 | 174.0016 | 20.8016 | 105.1038 | 0.0068597 | 0.18115 | 0.9949 | 0.99356 | 97.516 | 275.857 | 334.065 | 338.031 | 927.218 | 0 | 0 | 0
|  | 680 | 59.1575 | 8.5012 | -1.7365 | 0.061515 | 6.9587 | 0.019929 | 0.83612 | 43.3066 | 24.8348 | -0.0044951 | 23.4912 | 23.7641 | -0.00010682 | -0.012084 | 0.36447 | 41.2296 | 0.0012259 | 0.051434 | 0.040383 | 29.4424 | 63.6861 | 173.7388 | 20.8015 | 108.5504 | 0.0065708 | 0.18296 | 0.99426 | 0.99376 | 97.5153 | 275.851 | 334.075 | 337.955 | 927.25 | 0 | 0 | 0
|  | 685 | 60.7301 | 7.8944 | -2.6552 | 0.068004 | 7.6928 | 0.018037 | 0.75747 | 43.6063 | 25.3183 | -0.0074472 | 23.9578 | 24.2463 | -0.00018057 | -0.020426 | 0.36447 | 41.2296 | 0.0012266 | 0.051511 | 0.041248 | 29.6464 | 63.6588 | 173.3815 | 20.8012 | 112.8613 | 0.0064759 | 0.18056 | 0.99489 | 0.99405 | 97.5162 | 275.871 | 334.204 | 338.229 | 927.308 | 0 | 0 | 0
|  | 690 | 59.2754 | 8.5747 | -4.3546 | 0.061109 | 6.9128 | 0.018021 | 0.82407 | 43.9063 | 24.933 | -0.011148 | 23.5914 | 23.8712 | -0.00026611 | -0.030102 | 0.36447 | 41.2296 | 0.0011012 | 0.050358 | 0.040236 | 29.8501 | 63.6323 | 173.074 | 20.8026 | 109.4441 | 0.0060334 | 0.17958 | 0.99559 | 0.99433 | 97.5162 | 275.882 | 334.179 | 338.143 | 927.301 | 0 | 0 | 0
|  | 695 | 60.619 | 8.7639 | -0.3655 | 0.061145 | 6.9169 | 0.02081 | 0.85372 | 44.206 | 25.6322 | -0.00091076 | 24.2541 | 24.538 | -2.2348e-05 | -0.0025281 | 0.36447 | 41.2296 | 0.0012724 | 0.052201 | 0.041312 | 30.054 | 63.6058 | 172.7635 | 20.8028 | 115.674 | 0.0065995 | 0.18069 | 0.99478 | 0.99467 | 97.5168 | 275.892 | 334.194 | 338.106 | 927.353 | 0 | 0 | 0
|  | 700 | 60.4563 | 8.845 | -3.4689 | 0.060422 | 6.8351 | 0.021596 | 0.86831 | 44.5087 | 25.6961 | -0.0085196 | 24.3147 | 24.6019 | -0.0002096 | -0.02371 | 0.36447 | 41.2296 | 0.0013049 | 0.052465 | 0.041277 | 30.2605 | 63.5839 | 172.4615 | 20.8033 | 116.252 | 0.0067173 | 0.18103 | 0.99573 | 0.99476 | 97.5174 | 275.887 | 334.195 | 338.143 | 927.295 | 0 | 0 | 0
|  | 705 | 58.2294 | 7.449 | -2.2112 | 0.069103 | 7.817 | 0.017889 | 0.72262 | 44.8054 | 24.7381 | -0.0064504 | 23.4084 | 23.6881 | -0.0001528 | -0.017285 | 0.36447 | 41.2296 | 0.0012362 | 0.049935 | 0.039658 | 30.4628 | 63.5538 | 172.1501 | 20.8036 | 107.7464 | 0.0066334 | 0.1795 | 0.99579 | 0.99506 | 97.516 | 275.875 | 334.2 | 338.193 | 927.205 | 0 | 0 | 0
|  | 710 | 59.8952 | 9.0323 | -3.6206 | 0.05862 | 6.6312 | 0.021645 | 0.88011 | 45.1008 | 25.4576 | -0.0087091 | 24.0867 | 24.3694 | -0.00021224 | -0.024009 | 0.36447 | 41.2296 | 0.0012689 | 0.051592 | 0.040826 | 30.664 | 63.5222 | 171.7922 | 20.8035 | 114.0931 | 0.0066202 | 0.18003 | 0.99629 | 0.99531 | 97.5163 | 275.907 | 334.165 | 338.087 | 927.209 | 0 | 0 | 0
|  | 715 | 59.7798 | 9.4807 | -6.2809 | 0.05574 | 6.3054 | 0.021824 | 0.9275 | 45.3999 | 25.1947 | -0.014514 | 23.8412 | 24.1214 | -0.0003501 | -0.039604 | 0.36447 | 41.2296 | 0.0012165 | 0.051699 | 0.040758 | 30.868 | 63.4964 | 171.5548 | 20.8022 | 111.7641 | 0.006459 | 0.18171 | 0.9971 | 0.99546 | 97.515 | 275.887 | 334.21 | 338.137 | 927.154 | 0 | 0 | 0
|  | 720 | 61.1872 | 7.813 | -4.7828 | 0.06923 | 7.8315 | 0.016035 | 0.75142 | 45.7024 | 25.5221 | -0.013548 | 24.1541 | 24.4402 | -0.00033111 | -0.037456 | 0.36447 | 41.2296 | 0.0011101 | 0.052021 | 0.041528 | 31.0737 | 63.4755 | 171.2162 | 20.8014 | 114.7022 | 0.0059639 | 0.1808 | 0.99733 | 0.9958 | 97.5147 | 275.902 | 334.253 | 338.212 | 927.137 | 0 | 0 | 0
|  | 725 | 59.8743 | 8.7677 | -3.9772 | 0.060368 | 6.8289 | 0.01844 | 0.84285 | 46.005 | 25.1878 | -0.0099548 | 23.8369 | 24.1186 | -0.0002401 | -0.02716 | 0.36447 | 41.2296 | 0.0011132 | 0.050881 | 0.040644 | 31.2791 | 63.4552 | 170.8871 | 20.8026 | 111.713 | 0.0060363 | 0.1796 | 0.99722 | 0.99609 | 97.5145 | 275.888 | 334.241 | 338.191 | 927.18 | 0 | 0 | 0
|  | 730 | 59.3938 | 8.7105 | -4.3375 | 0.060277 | 6.8186 | 0.020035 | 0.85289 | 46.3032 | 25.4638 | -0.01073 | 24.0932 | 24.3669 | -0.00026145 | -0.029576 | 0.36447 | 41.2296 | 0.0012076 | 0.051409 | 0.040503 | 31.482 | 63.429 | 170.6042 | 20.8047 | 114.1517 | 0.0063702 | 0.17953 | 0.99742 | 0.99621 | 97.5145 | 275.892 | 334.172 | 337.969 | 927.216 | 0 | 0 | 0
|  | 735 | 59.1704 | 8.2513 | -1.9782 | 0.063392 | 7.171 | 0.01914 | 0.79175 | 46.5996 | 25.2894 | -0.0051805 | 23.9287 | 24.207 | -0.0001254 | -0.014186 | 0.36447 | 41.2296 | 0.0012133 | 0.050191 | 0.040199 | 31.6838 | 63.4008 | 170.2809 | 20.8048 | 112.5958 | 0.0064272 | 0.17727 | 0.99693 | 0.99634 | 97.5139 | 275.899 | 334.18 | 338.067 | 927.343 | 0 | 0 | 0
|  | 740 | 57.2056 | 9.274 | -4.0057 | 0.054529 | 6.1684 | 0.02172 | 0.90573 | 46.8905 | 24.573 | -0.0092909 | 23.2453 | 23.5094 | -0.00021842 | -0.024708 | 0.36447 | 41.2296 | 0.0011844 | 0.049388 | 0.039 | 31.8818 | 63.3656 | 169.9832 | 20.805 | 106.2819 | 0.0064501 | 0.17893 | 0.99741 | 0.99635 | 97.5166 | 275.884 | 334.1 | 337.896 | 927.2 | 0 | 0 | 0
|  | 745 | 55.5201 | 8.6198 | -4.2858 | 0.056938 | 6.441 | 0.020217 | 0.86302 | 47.1723 | 24.36 | -0.010472 | 23.0434 | 23.3025 | -0.00024403 | -0.027605 | 0.36447 | 41.2296 | 0.0011511 | 0.049139 | 0.038037 | 32.0744 | 63.3186 | 169.722 | 20.8073 | 104.4451 | 0.0063525 | 0.17942 | 0.99757 | 0.99639 | 97.5152 | 275.868 | 334.094 | 337.851 | 927.108 | 0 | 0 | 0
|  | 750 | 55.7992 | 7.277 | -3.8984 | 0.067784 | 7.6678 | 0.018143 | 0.73679 | 47.4506 | 24.5749 | -0.011247 | 23.2416 | 23.4949 | -0.00026425 | -0.029892 | 0.36447 | 41.2296 | 0.0012298 | 0.049942 | 0.038342 | 32.2653 | 63.2675 | 169.4045 | 20.8074 | 106.2727 | 0.006641 | 0.18041 | 0.99775 | 0.99648 | 97.5141 | 275.869 | 334.022 | 337.662 | 926.721 | 0 | 0 | 0
|  | 755 | 59.3859 | 9.1881 | -3.2471 | 0.057136 | 6.4634 | 0.021878 | 0.9124 | 47.7386 | 25.7477 | -0.007534 | 24.3519 | 24.6254 | -0.00018553 | -0.020987 | 0.36447 | 41.2296 | 0.00125 | 0.052131 | 0.040626 | 32.4627 | 63.2299 | 169.0681 | 20.8058 | 116.6636 | 0.0064865 | 0.17991 | 0.99744 | 0.99658 | 97.5139 | 275.852 | 334.037 | 337.789 | 926.856 | 0 | 0 | 0
|  | 760 | 60.0157 | 8.8585 | -2.7359 | 0.05989 | 6.7749 | 0.020925 | 0.8426 | 48.0371 | 25.2514 | -0.0067828 | 23.8861 | 24.1573 | -0.00016385 | -0.018535 | 0.36447 | 41.2296 | 0.0012532 | 0.050463 | 0.040713 | 32.6661 | 63.2067 | 168.8192 | 20.8027 | 112.2268 | 0.0065983 | 0.17818 | 0.9976 | 0.99683 | 97.5127 | 275.852 | 334.087 | 337.88 | 926.965 | 0 | 0 | 0
|  | 765 | 60.4892 | 8.3314 | -2.6592 | 0.064182 | 7.2604 | 0.020666 | 0.79962 | 48.3384 | 25.5577 | -0.0069849 | 24.1698 | 24.4344 | -0.00017067 | -0.019307 | 0.36447 | 41.2296 | 0.0013264 | 0.051321 | 0.041129 | 32.8707 | 63.1874 | 168.4673 | 20.803 | 114.9367 | 0.0068326 | 0.17881 | 0.99772 | 0.99693 | 97.5145 | 275.848 | 334.003 | 337.66 | 927.4 | 0 | 0 | 0
|  | 770 | 60.3531 | 9.6746 | -2.76 | 0.055146 | 6.2383 | 0.023963 | 0.92548 | 48.6405 | 25.4284 | -0.0062617 | 24.0437 | 24.3073 | -0.0001522 | -0.017218 | 0.36447 | 41.2296 | 0.0013215 | 0.051037 | 0.04101 | 33.076 | 63.1695 | 168.1913 | 20.8027 | 113.7586 | 0.00684 | 0.17875 | 0.99768 | 0.99697 | 97.5148 | 275.837 | 333.951 | 337.612 | 927.176 | 0 | 0 | 0
|  | 775 | 59.9658 | 8.2632 | -2.4548 | 0.064151 | 7.2569 | 0.020471 | 0.80025 | 48.9413 | 25.4437 | -0.0064725 | 24.0611 | 24.3306 | -0.00015748 | -0.017814 | 0.36447 | 41.2296 | 0.0013133 | 0.051337 | 0.040843 | 33.2807 | 63.15 | 167.8962 | 20.8034 | 113.9096 | 0.0068035 | 0.17945 | 0.99783 | 0.99709 | 97.5129 | 275.844 | 333.992 | 337.733 | 927.241 | 0 | 0 | 0
|  | 780 | 57.7537 | 7.9606 | -2.3201 | 0.064133 | 7.2549 | 0.020361 | 0.7794 | 49.2356 | 24.8509 | -0.0062599 | 23.5045 | 23.7691 | -0.00014879 | -0.016832 | 0.36447 | 41.2296 | 0.0013058 | 0.049986 | 0.039436 | 33.4814 | 63.1225 | 167.5591 | 20.805 | 108.6821 | 0.0068999 | 0.17904 | 0.99796 | 0.99725 | 97.5141 | 275.864 | 334.048 | 337.809 | 927.239 | 0 | 0 | 0
|  | 785 | 57.3833 | 8.2323 | -0.98443 | 0.061619 | 6.9705 | 0.021635 | 0.82416 | 49.5234 | 25.2358 | -0.0025129 | 23.8716 | 24.1396 | -6.066e-05 | -0.006862 | 0.36447 | 41.2296 | 0.0013331 | 0.050784 | 0.039369 | 33.6784 | 63.0872 | 167.2585 | 20.8075 | 112.0889 | 0.0069289 | 0.1791 | 0.99771 | 0.99743 | 97.5152 | 275.873 | 334.09 | 337.841 | 927.293 | 0 | 0 | 0
|  | 790 | 59.3803 | 8.2199 | -2.1318 | 0.06386 | 7.224 | 0.019682 | 0.79472 | 49.8153 | 25.8646 | -0.0055005 | 24.4681 | 24.7496 | -0.00013613 | -0.0154 | 0.36447 | 41.2296 | 0.0012569 | 0.050751 | 0.040417 | 33.8778 | 63.0574 | 166.9383 | 20.8072 | 117.7528 | 0.0064913 | 0.1758 | 0.99814 | 0.99752 | 97.5161 | 275.854 | 334.114 | 337.958 | 927.177 | 0 | 0 | 0
|  | 795 | 55.8251 | 8.2521 | -2.1135 | 0.059802 | 6.765 | 0.020532 | 0.84099 | 50.1033 | 24.8625 | -0.0053149 | 23.5147 | 23.781 | -0.00012639 | -0.014298 | 0.36447 | 41.2296 | 0.0012279 | 0.050293 | 0.038409 | 34.0749 | 63.0231 | 166.6273 | 20.8088 | 108.7802 | 0.006573 | 0.17979 | 0.99822 | 0.99761 | 97.5147 | 275.839 | 334.037 | 337.82 | 927.26 | 0 | 0 | 0
|  | 800 | 56.6234 | 9.2263 | -4.8005 | 0.054252 | 6.1372 | 0.024863 | 0.91272 | 50.3845 | 24.7543 | -0.010996 | 23.4169 | 23.6838 | -0.00026044 | -0.029461 | 0.36447 | 41.2296 | 0.0013489 | 0.049517 | 0.03877 | 34.2679 | 62.9806 | 166.3408 | 20.8069 | 107.8563 | 0.0071009 | 0.17831 | 0.99887 | 0.99762 | 97.5154 | 275.847 | 334.101 | 337.909 | 927.219 | 0 | 0 | 0
|  | 805 | 55.0513 | 7.5133 | 0.21952 | 0.064772 | 7.3271 | 0.020469 | 0.75282 | 50.6636 | 24.4437 | 0.00060829 | 23.1165 | 23.3752 | 1.4219e-05 | 0.0016085 | 0.3645 | 41.2336 | 0.0013258 | 0.048761 | 0.037795 | 34.4593 | 62.9362 | 166.0661 | 20.8087 | 105.1363 | 0.0070749 | 0.17795 | 0.99769 | 0.99776 | 97.5142 | 275.851 | 334.006 | 337.744 | 927.181 | 0 | 0 | 0
|  | 810 | 56.0962 | 7.4679 | -1.2602 | 0.066403 | 7.5117 | 0.018956 | 0.76524 | 50.9415 | 25.0263 | -0.0034988 | 23.663 | 23.9177 | -8.3683e-05 | -0.0094664 | 0.36454 | 41.2376 | 0.0012587 | 0.050814 | 0.038648 | 34.6504 | 62.8908 | 165.704 | 20.8089 | 110.1873 | 0.0066672 | 0.18029 | 0.99823 | 0.99783 | 97.5135 | 275.855 | 333.943 | 337.538 | 927.169 | 0 | 0 | 0
|  | 815 | 58.4896 | 9.558 | -1.9796 | 0.054096 | 6.1194 | 0.022636 | 0.93273 | 51.228 | 25.2112 | -0.0044412 | 23.8431 | 24.113 | -0.00010709 | -0.012114 | 0.36454 | 41.2376 | 0.0012245 | 0.050457 | 0.039875 | 34.8467 | 62.8564 | 165.4191 | 20.8055 | 111.8463 | 0.0064887 | 0.17837 | 0.99842 | 0.99791 | 97.5137 | 275.871 | 334.018 | 337.798 | 927.26 | 0 | 0 | 0
|  | 820 | 56.9111 | 9.3629 | 1.2836 | 0.053733 | 6.0783 | 0.022349 | 0.92561 | 51.5165 | 24.9384 | 0.0028913 | 23.587 | 23.8553 | 6.8974e-05 | 0.0078025 | 0.36471 | 41.2571 | 0.0012009 | 0.049736 | 0.038902 | 35.0436 | 62.825 | 165.1492 | 20.8075 | 109.4474 | 0.0064456 | 0.17791 | 0.99764 | 0.99797 | 97.5129 | 275.867 | 334.045 | 337.844 | 927.286 | 0 | 0 | 0
|  | 825 | 55.4239 | 8.3601 | -3.0157 | 0.058605 | 6.6296 | 0.020809 | 0.86165 | 51.7973 | 24.8237 | -0.0074449 | 23.4768 | 23.7393 | -0.00017674 | -0.019993 | 0.36489 | 41.2766 | 0.0012195 | 0.050497 | 0.03822 | 35.2364 | 62.7846 | 164.8739 | 20.8093 | 108.435 | 0.0065463 | 0.18054 | 0.99874 | 0.9979 | 97.5141 | 275.857 | 334.02 | 337.755 | 927.263 | 0 | 0 | 0
|  | 830 | 57.2326 | 8.264 | -3.2123 | 0.061222 | 6.9255 | 0.021288 | 0.81751 | 52.079 | 25.0268 | -0.0082107 | 23.6743 | 23.9516 | -0.00019666 | -0.022246 | 0.36489 | 41.2766 | 0.0013033 | 0.050049 | 0.039164 | 35.4299 | 62.7457 | 164.5659 | 20.807 | 110.2416 | 0.0068511 | 0.17827 | 0.99887 | 0.99794 | 97.5139 | 275.856 | 334.096 | 338.01 | 927.179 | 0 | 0 | 0
|  | 835 | 57.6056 | 8.8105 | -3.8812 | 0.057798 | 6.5383 | 0.02301 | 0.91029 | 52.3661 | 25.1521 | -0.0093202 | 23.7943 | 24.0687 | -0.00022433 | -0.025376 | 0.36489 | 41.2766 | 0.0013299 | 0.052614 | 0.039765 | 35.6272 | 62.7138 | 164.2686 | 20.8056 | 111.3552 | 0.0069339 | 0.18433 | 0.99899 | 0.99793 | 97.5133 | 275.875 | 334.117 | 337.971 | 927.229 | 0 | 0 | 0
|  | 840 | 59.5734 | 8.6234 | -3.7531 | 0.061069 | 6.9083 | 0.019681 | 0.82974 | 52.659 | 24.9325 | -0.0096024 | 23.5898 | 23.8691 | -0.0002292 | -0.025928 | 0.36489 | 41.2766 | 0.0012019 | 0.050672 | 0.040484 | 35.8278 | 62.6893 | 163.9804 | 20.8017 | 109.4344 | 0.0064512 | 0.18041 | 0.99897 | 0.99788 | 97.5128 | 275.851 | 334.163 | 338.119 | 927.238 | 0 | 0 | 0
|  | 845 | 59.3324 | 8.1956 | -0.58551 | 0.063998 | 7.2396 | 0.020871 | 0.76939 | 52.9563 | 24.5447 | -0.001595 | 23.2249 | 23.4931 | -3.7471e-05 | -0.0042388 | 0.36489 | 41.2766 | 0.0013357 | 0.049239 | 0.040187 | 36.0295 | 62.6701 | 163.658 | 20.8005 | 106.0656 | 0.0070935 | 0.17869 | 0.99823 | 0.99805 | 97.5115 | 275.858 | 334.192 | 338.052 | 927.161 | 0 | 0 | 0
|  | 850 | 59.2029 | 8.1665 | -3.8238 | 0.064086 | 7.2495 | 0.023097 | 0.76574 | 53.2526 | 24.7146 | -0.010358 | 23.3881 | 23.6582 | -0.00024505 | -0.027721 | 0.36489 | 41.2766 | 0.0014802 | 0.049073 | 0.04015 | 36.2304 | 62.6501 | 163.345 | 20.8016 | 107.5506 | 0.0076592 | 0.17734 | 0.99921 | 0.99804 | 97.5126 | 275.864 | 334.227 | 338.086 | 927.114 | 0 | 0 | 0
|  | 855 | 58.1473 | 9.0248 | -2.5302 | 0.056957 | 6.4431 | 0.024273 | 0.87783 | 53.546 | 24.7513 | -0.0060789 | 23.426 | 23.7064 | -0.00014411 | -0.016302 | 0.36489 | 41.2766 | 0.0013825 | 0.049999 | 0.039681 | 36.4299 | 62.6269 | 163.0255 | 20.8036 | 107.8849 | 0.007242 | 0.1796 | 0.99872 | 0.99803 | 97.5123 | 275.867 | 334.273 | 338.274 | 927.111 | 0 | 0 | 0
|  | 860 | 59.9828 | 9.0449 | -3.4629 | 0.058624 | 6.6316 | 0.022697 | 0.87634 | 53.8413 | 25.8134 | -0.008209 | 24.4343 | 24.7297 | -0.00020301 | -0.022965 | 0.36489 | 41.2766 | 0.0013306 | 0.051374 | 0.040866 | 36.6313 | 62.6062 | 162.7655 | 20.8054 | 117.3571 | 0.0067964 | 0.17764 | 0.99907 | 0.99814 | 97.5117 | 275.877 | 334.313 | 338.355 | 927.056 | 0 | 0 | 0
|  | 865 | 57.5893 | 8.5734 | -3.2848 | 0.05938 | 6.7172 | 0.021454 | 0.84375 | 54.1352 | 25.1699 | -0.008095 | 23.8173 | 24.0956 | -0.00019505 | -0.022065 | 0.36489 | 41.2766 | 0.001274 | 0.050102 | 0.039354 | 36.8318 | 62.5841 | 162.4396 | 20.8071 | 111.5421 | 0.0067 | 0.17766 | 0.99901 | 0.99809 | 97.5126 | 275.872 | 334.203 | 338.108 | 927.087 | 0 | 0 | 0
|  | 870 | 57.735 | 9.0681 | -4.311 | 0.056283 | 6.3668 | 0.023675 | 0.88452 | 54.4235 | 25.0933 | -0.010103 | 23.7453 | 24.0155 | -0.00024263 | -0.027447 | 0.36489 | 41.2766 | 0.0013325 | 0.049783 | 0.039407 | 37.0288 | 62.5558 | 162.1757 | 20.8065 | 110.866 | 0.0069572 | 0.17723 | 0.99914 | 0.99799 | 97.5142 | 275.862 | 334.21 | 338.014 | 927.066 | 0 | 0 | 0
|  | 875 | 59.4934 | 8.851 | 0.80884 | 0.059419 | 6.7216 | 0.023887 | 0.86632 | 54.7166 | 25.5532 | 0.0019657 | 24.1757 | 24.4494 | 4.8061e-05 | 0.0054367 | 0.36501 | 41.2902 | 0.0014193 | 0.051476 | 0.040651 | 37.2289 | 62.5333 | 161.8699 | 20.8047 | 114.9447 | 0.0072099 | 0.17924 | 0.99771 | 0.99794 | 97.5146 | 275.892 | 334.145 | 337.927 | 927.038 | 0 | 0 | 0
|  | 880 | 58.1361 | 8.514 | 1.0543 | 0.060362 | 6.8283 | 0.023654 | 0.83048 | 55.0107 | 24.9754 | 0.002662 | 23.6332 | 23.9078 | 6.3642e-05 | 0.0071993 | 0.36528 | 41.3218 | 0.0014278 | 0.05013 | 0.039713 | 37.4298 | 62.5121 | 161.5842 | 20.8047 | 109.8248 | 0.0073778 | 0.17876 | 0.99772 | 0.99802 | 97.5142 | 275.892 | 334.203 | 338.085 | 927.581 | 0 | 0 | 0
|  | 885 | 58.5789 | 9.2642 | -3.8922 | 0.055897 | 6.3232 | 0.024929 | 0.90031 | 55.3025 | 24.9214 | -0.0091253 | 23.5775 | 23.8416 | -0.00021756 | -0.024611 | 0.36544 | 41.3398 | 0.0013935 | 0.050325 | 0.039969 | 37.629 | 62.4887 | 161.2725 | 20.8035 | 109.3285 | 0.0072481 | 0.17956 | 0.9991 | 0.99806 | 97.513 | 275.864 | 334.137 | 337.881 | 927.004 | 0 | 0 | 0
|  | 890 | 56.8016 | 8.8395 | -3.2953 | 0.056805 | 6.4259 | 0.022319 | 0.88596 | 55.5909 | 24.9343 | -0.0078494 | 23.5874 | 23.8477 | -0.00018719 | -0.021175 | 0.36544 | 41.3398 | 0.0012679 | 0.050327 | 0.038959 | 37.8263 | 62.4617 | 161.0184 | 20.8072 | 109.4312 | 0.0067242 | 0.17949 | 0.99887 | 0.99798 | 97.5126 | 275.863 | 334.105 | 337.792 | 927.101 | 0 | 0 | 0
|  | 895 | 57.2187 | 7.9724 | -2.9082 | 0.063445 | 7.1771 | 0.020067 | 0.78196 | 55.876 | 24.6296 | -0.0078319 | 23.2977 | 23.5586 | -0.00018451 | -0.020872 | 0.36544 | 41.3398 | 0.0012731 | 0.049612 | 0.039076 | 38.0214 | 62.4313 | 160.6975 | 20.8051 | 106.7662 | 0.0068114 | 0.17923 | 0.99884 | 0.99795 | 97.5128 | 275.85 | 334.084 | 337.825 | 928.164 | 0 | 0 | 0
|  | 900 | 57.4324 | 8.0022 | -3.9488 | 0.063445 | 7.1771 | 0.020439 | 0.80458 | 56.1626 | 25.2283 | -0.010386 | 23.8609 | 24.1218 | -0.00025053 | -0.028341 | 0.36544 | 41.3398 | 0.0012967 | 0.051047 | 0.039421 | 38.2177 | 62.4029 | 160.3924 | 20.8072 | 112.0055 | 0.0067813 | 0.17982 | 0.99904 | 0.99786 | 97.5123 | 275.86 | 334.04 | 337.692 | 927.201 | 0 | 0 | 0
|  | 905 | 58.0617 | 8.9125 | -3.9897 | 0.05759 | 6.5147 | 0.023504 | 0.86391 | 56.4513 | 24.9043 | -0.009646 | 23.5568 | 23.8199 | -0.00022977 | -0.025992 | 0.36544 | 41.3398 | 0.0013536 | 0.049752 | 0.039586 | 38.4152 | 62.3772 | 160.0707 | 20.8048 | 109.158 | 0.0070865 | 0.17814 | 0.99902 | 0.99793 | 97.5113 | 275.856 | 334.074 | 337.804 | 927.152 | 0 | 0 | 0
|  | 910 | 59.0132 | 9.425 | -3.5855 | 0.055351 | 6.2614 | 0.024836 | 0.93111 | 56.744 | 25.4009 | -0.0081654 | 24.0304 | 24.305 | -0.00019846 | -0.02245 | 0.36544 | 41.3398 | 0.0013747 | 0.051537 | 0.040382 | 38.6151 | 62.3561 | 159.8113 | 20.8048 | 113.5729 | 0.0070625 | 0.18019 | 0.99902 | 0.99809 | 97.5127 | 275.853 | 334.127 | 337.945 | 927.185 | 0 | 0 | 0
|  | 915 | 59.0257 | 8.0785 | -4.2761 | 0.06459 | 7.3065 | 0.019853 | 0.79532 | 57.0391 | 25.1406 | -0.011479 | 23.7894 | 24.0611 | -0.00027619 | -0.031243 | 0.36544 | 41.3398 | 0.0012823 | 0.051369 | 0.040326 | 38.8169 | 62.3378 | 159.5042 | 20.8035 | 111.2814 | 0.0067406 | 0.18113 | 0.99908 | 0.99778 | 97.512 | 275.846 | 334.201 | 338.018 | 927.129 | 0 | 0 | 0
|  | 920 | 57.2105 | 8.4265 | -1.8081 | 0.060018 | 6.7893 | 0.020518 | 0.81671 | 57.3297 | 24.2745 | -0.0046702 | 22.9701 | 23.2361 | -0.00010852 | -0.012276 | 0.36544 | 41.3398 | 0.0012315 | 0.049017 | 0.038964 | 39.0151 | 62.3149 | 159.1808 | 20.8034 | 103.7476 | 0.0067121 | 0.17955 | 0.99844 | 0.99791 | 97.5142 | 275.863 | 334.204 | 338.075 | 927.871 | 0 | 0 | 0
|  | 925 | 59.1776 | 9.1146 | -2.8114 | 0.057395 | 6.4926 | 0.022328 | 0.88605 | 57.6207 | 25.1662 | -0.0066973 | 23.8165 | 24.0936 | -0.00016136 | -0.018254 | 0.36544 | 41.3398 | 0.0012815 | 0.050855 | 0.04033 | 39.2133 | 62.2926 | 158.9022 | 20.8036 | 111.5215 | 0.0067319 | 0.17965 | 0.9985 | 0.99774 | 97.514 | 275.846 | 334.241 | 338.131 | 927.195 | 0 | 0 | 0
|  | 930 | 59.3108 | 8.2139 | -1.9609 | 0.063832 | 7.2208 | 0.018083 | 0.8098 | 57.9169 | 25.2498 | -0.0051809 | 23.8936 | 24.1599 | -0.00012517 | -0.01416 | 0.36544 | 41.3398 | 0.0011543 | 0.051691 | 0.040479 | 39.4154 | 62.2762 | 158.5964 | 20.8036 | 112.2546 | 0.0061933 | 0.18139 | 0.99855 | 0.99796 | 97.5165 | 275.86 | 334.213 | 337.938 | 927.146 | 0 | 0 | 0
|  | 935 | 61.1357 | 8.5894 | -2.3205 | 0.062919 | 7.1176 | 0.017412 | 0.82688 | 58.218 | 25.4987 | -0.0059818 | 24.1295 | 24.4081 | -0.000146 | -0.016516 | 0.36544 | 41.3398 | 0.0010955 | 0.052026 | 0.041495 | 39.6203 | 62.2653 | 158.2732 | 20.8014 | 114.4803 | 0.0059089 | 0.18094 | 0.99875 | 0.99807 | 97.5166 | 275.839 | 334.217 | 338.077 | 927.177 | 0 | 0 | 0
|  | 940 | 59.8644 | 10.1948 | -4.3972 | 0.051909 | 5.8721 | 0.020692 | 0.98201 | 58.5205 | 24.9092 | -0.0095749 | 23.5691 | 23.8387 | -0.00022825 | -0.02582 | 0.36544 | 41.3398 | 0.0010741 | 0.050975 | 0.040637 | 39.8256 | 62.2559 | 157.9788 | 20.801 | 109.2364 | 0.0059252 | 0.18134 | 0.99909 | 0.998 | 97.5161 | 275.863 | 334.183 | 338.005 | 927.223 | 0 | 0 | 0
|  | 945 | 59.372 | 9.304 | 0.81886 | 0.056411 | 6.3813 | 0.018539 | 0.90095 | 58.8186 | 24.9894 | 0.0019305 | 23.6504 | 23.928 | 4.6193e-05 | 0.0052254 | 0.36556 | 41.3529 | 0.0010458 | 0.050823 | 0.040337 | 40.0281 | 62.2419 | 157.7358 | 20.8026 | 109.9659 | 0.0057937 | 0.18051 | 0.9977 | 0.99792 | 97.5146 | 275.847 | 334.259 | 338.183 | 927.23 | 0 | 0 | 0
|  | 950 | 60.59 | 8.6588 | -2.9243 | 0.061858 | 6.9975 | 0.017698 | 0.83779 | 59.1185 | 25.55 | -0.0073919 | 24.1839 | 24.4712 | -0.00018089 | -0.020463 | 0.36567 | 41.3659 | 0.0010948 | 0.051824 | 0.041169 | 40.2318 | 62.23 | 157.4122 | 20.8028 | 114.9692 | 0.0058969 | 0.18015 | 0.99876 | 0.99792 | 97.5138 | 275.834 | 334.299 | 338.271 | 927.228 | 0 | 0 | 0
|  | 955 | 60.1157 | 8.7489 | -3.3211 | 0.060742 | 6.8712 | 0.016731 | 0.84597 | 59.4203 | 25.1346 | -0.0083776 | 23.7939 | 24.0798 | -0.00020173 | -0.02282 | 0.36567 | 41.3659 | 0.0010162 | 0.051385 | 0.040813 | 40.4368 | 62.2202 | 157.1252 | 20.8017 | 111.2761 | 0.0056472 | 0.18121 | 0.99894 | 0.99799 | 97.5146 | 275.85 | 334.344 | 338.361 | 927.191 | 0 | 0 | 0
|  | 960 | 61.3497 | 9.0964 | -0.32567 | 0.059621 | 6.7444 | 0.01926 | 0.87315 | 59.7239 | 25.2604 | -0.00080208 | 23.9172 | 24.2077 | -1.9417e-05 | -0.0021964 | 0.36567 | 41.3659 | 0.0011483 | 0.052058 | 0.041635 | 40.6429 | 62.2124 | 156.8054 | 20.7995 | 112.4123 | 0.0061669 | 0.18229 | 0.99796 | 0.99787 | 97.5159 | 275.828 | 334.403 | 338.465 | 927.671 | 0 | 0 | 0
|  | 965 | 61.7868 | 8.8948 | -1.468 | 0.061406 | 6.9464 | 0.018061 | 0.86889 | 60.0318 | 25.8876 | -0.0036311 | 24.515 | 24.8253 | -9.0143e-05 | -0.010197 | 0.36567 | 41.3659 | 0.0011091 | 0.053355 | 0.042055 | 40.8521 | 62.2091 | 156.5258 | 20.8016 | 118.0833 | 0.0058963 | 0.1823 | 0.9982 | 0.99779 | 97.5172 | 275.842 | 334.456 | 338.689 | 927.16 | 0 | 0 | 0
|  | 970 | 62.0286 | 8.9359 | 5.7707 | 0.061363 | 6.9415 | 0.017207 | 0.83686 | 60.3413 | 25.0862 | 0.014718 | 23.7591 | 24.0599 | 0.00035411 | 0.040058 | 0.36656 | 41.4661 | 0.0010559 | 0.051353 | 0.041858 | 41.0619 | 62.2076 | 156.1944 | 20.7976 | 110.8995 | 0.0058185 | 0.18138 | 0.996 | 0.99767 | 97.5156 | 275.829 | 334.498 | 338.733 | 927.096 | 0 | 0 | 0
|  | 975 | 59.2137 | 10.0917 | 0.4113 | 0.05187 | 5.8676 | 0.020185 | 0.94758 | 60.6444 | 24.2507 | 0.00091727 | 22.97 | 23.2585 | 2.1334e-05 | 0.0024134 | 0.3675 | 41.5722 | 0.001047 | 0.04915 | 0.039995 | 41.2665 | 62.1994 | 155.9217 | 20.7994 | 103.6455 | 0.0059307 | 0.18005 | 0.99721 | 0.99731 | 97.514 | 275.829 | 334.531 | 338.732 | 927.096 | 0 | 0 | 0
|  | 980 | 60.3869 | 8.7057 | 0.35704 | 0.061318 | 6.9365 | 0.019898 | 0.82827 | 60.9434 | 25.1278 | 0.00090864 | 23.7999 | 24.0945 | 2.1893e-05 | 0.0024766 | 0.36761 | 41.5845 | 0.0012201 | 0.050788 | 0.040949 | 41.4689 | 62.1872 | 155.6544 | 20.8012 | 111.2741 | 0.0064872 | 0.17968 | 0.997 | 0.9971 | 97.5129 | 275.837 | 334.519 | 338.659 | 927.179 | 0 | 0 | 0
|  | 985 | 58.9068 | 8.5923 | 0.92431 | 0.060605 | 6.8558 | 0.019493 | 0.85565 | 61.2417 | 24.9891 | 0.0023391 | 23.6651 | 23.9484 | 5.6018e-05 | 0.0063369 | 0.3678 | 41.6065 | 0.0011814 | 0.051857 | 0.040295 | 41.672 | 62.1743 | 155.3185 | 20.8027 | 110.033 | 0.0063548 | 0.18323 | 0.99634 | 0.99661 | 97.5108 | 275.838 | 334.47 | 338.474 | 927.218 | 0 | 0 | 0
|  | 990 | 59.7887 | 8.5106 | -0.40394 | 0.062103 | 7.0252 | 0.01771 | 0.79474 | 61.5384 | 24.7006 | -0.0010593 | 23.396 | 23.681 | -2.5086e-05 | -0.0028377 | 0.36794 | 41.6223 | 0.0010998 | 0.049356 | 0.04036 | 41.8736 | 62.16 | 155.0472 | 20.8008 | 107.5258 | 0.0060705 | 0.17816 | 0.99645 | 0.99633 | 97.5133 | 275.821 | 334.529 | 338.605 | 927.198 | 0 | 0 | 0
|  | 995 | 58.2646 | 8.4183 | -2.069 | 0.061183 | 6.9211 | 0.019717 | 0.82352 | 61.8335 | 24.7399 | -0.0053414 | 23.4287 | 23.6998 | -0.00012659 | -0.01432 | 0.36794 | 41.6223 | 0.0012064 | 0.050385 | 0.039733 | 42.0739 | 62.1443 | 154.7003 | 20.8033 | 107.8477 | 0.0065085 | 0.18069 | 0.99656 | 0.99596 | 97.5156 | 275.836 | 334.465 | 338.335 | 927.204 | 0 | 0 | 0
|  | 1000 | 60.4089 | 8.8916 | -2.3665 | 0.060058 | 6.7939 | 0.020865 | 0.82815 | 62.1302 | 25.2067 | -0.0058829 | 23.8739 | 24.1596 | -0.00014213 | -0.016078 | 0.36794 | 41.6223 | 0.0012531 | 0.049737 | 0.040816 | 42.2752 | 62.1302 | 154.4355 | 20.8021 | 111.9708 | 0.006607 | 0.17652 | 0.99609 | 0.99542 | 97.5179 | 275.84 | 334.509 | 338.511 | 928.662 | 0 | 0 | 0
|  | 1005 | 59.344 | 8.2387 | -2.4219 | 0.063676 | 7.2031 | 0.020068 | 0.81711 | 62.4296 | 25.6436 | -0.0062836 | 24.2754 | 24.5425 | -0.00015422 | -0.017445 | 0.36794 | 41.6223 | 0.0012778 | 0.05203 | 0.040599 | 42.4788 | 62.119 | 154.0958 | 20.8054 | 115.8269 | 0.006619 | 0.18019 | 0.9956 | 0.99489 | 97.5181 | 275.853 | 334.34 | 338.019 | 927.221 | 0 | 0 | 0
|  | 1010 | 58.3807 | 9.7334 | 0.87569 | 0.053022 | 5.998 | 0.02107 | 0.96259 | 62.7239 | 25.0423 | 0.0019375 | 23.7025 | 23.9642 | 4.6431e-05 | 0.0052523 | 0.36806 | 41.6355 | 0.0011172 | 0.051038 | 0.039861 | 42.6799 | 62.1029 | 153.8141 | 20.8046 | 110.4419 | 0.0060794 | 0.18079 | 0.99409 | 0.99431 | 97.5181 | 275.851 | 334.287 | 337.978 | 927.189 | 0 | 0 | 0
|  | 1015 | 58.4104 | 9.0854 | -1.8368 | 0.056833 | 6.429 | 0.018764 | 0.84886 | 63.0159 | 24.5956 | -0.0044332 | 23.2837 | 23.5468 | -0.00010439 | -0.011809 | 0.36817 | 41.6486 | 0.0010664 | 0.048243 | 0.039432 | 42.8782 | 62.0846 | 153.5496 | 20.8036 | 106.5551 | 0.0059496 | 0.17575 | 0.99425 | 0.99375 | 97.5169 | 275.879 | 334.345 | 338.123 | 927.155 | 0 | 0 | 0
|  | 1020 | 58.0443 | 8.9998 | -2.5228 | 0.057014 | 6.4495 | 0.019833 | 0.90734 | 63.307 | 25.3455 | -0.0059318 | 23.9881 | 24.2478 | -0.00014383 | -0.016271 | 0.36817 | 41.6486 | 0.0011308 | 0.051731 | 0.039791 | 43.0762 | 62.0657 | 153.2477 | 20.8066 | 113.126 | 0.0060796 | 0.18098 | 0.99381 | 0.99314 | 97.5172 | 275.882 | 334.268 | 337.887 | 927.214 | 0 | 0 | 0
|  | 1025 | 58.2634 | 8.3045 | 0.75816 | 0.06202 | 7.0159 | 0.015639 | 0.80287 | 63.5978 | 24.7425 | 0.0019848 | 23.4226 | 23.6905 | 4.7021e-05 | 0.0053191 | 0.36829 | 41.6619 | 0.00096992 | 0.049794 | 0.03955 | 43.2746 | 62.0466 | 152.9748 | 20.804 | 107.8307 | 0.0055198 | 0.17911 | 0.99255 | 0.99277 | 97.5161 | 275.89 | 334.342 | 338.167 | 927.165 | 0 | 0 | 0
|  | 1030 | 59.8268 | 8.7768 | -1.3811 | 0.060258 | 6.8165 | 0.017413 | 0.83147 | 63.893 | 25.3477 | -0.0034293 | 23.9963 | 24.2678 | -8.3223e-05 | -0.0094143 | 0.36841 | 41.6752 | 0.0010493 | 0.050102 | 0.040476 | 43.4746 | 62.0321 | 152.636 | 20.8041 | 113.1744 | 0.0057468 | 0.17675 | 0.99279 | 0.9924 | 97.5164 | 275.896 | 334.353 | 338.136 | 927.121 | 0 | 0 | 0
|  | 1035 | 57.9145 | 9.502 | -2.5703 | 0.05388 | 6.095 | 0.020608 | 0.93338 | 64.1874 | 25.3093 | -0.0057164 | 23.9594 | 24.2266 | -0.00013849 | -0.015666 | 0.36841 | 41.6752 | 0.0011103 | 0.050291 | 0.039495 | 43.6746 | 62.0168 | 152.3772 | 20.8074 | 112.829 | 0.0060028 | 0.17743 | 0.99277 | 0.99212 | 97.516 | 275.888 | 334.345 | 338.074 | 927.129 | 0 | 0 | 0
|  | 1040 | 57.7955 | 8.5107 | -0.5496 | 0.060032 | 6.791 | 0.021178 | 0.82618 | 64.4767 | 25.2378 | -0.0013653 | 23.8927 | 24.1652 | -3.2994e-05 | -0.0037323 | 0.36841 | 41.6752 | 0.0012714 | 0.049598 | 0.039388 | 43.8718 | 61.9968 | 152.0825 | 20.8074 | 112.1969 | 0.0066754 | 0.176 | 0.99216 | 0.99201 | 97.5162 | 275.902 | 334.36 | 338.173 | 927.372 | 0 | 0 | 0
|  | 1045 | 57.9073 | 8.0019 | -1.0813 | 0.063973 | 7.2367 | 0.020976 | 0.77834 | 64.7659 | 25.3107 | -0.0028548 | 23.9606 | 24.2304 | -6.9173e-05 | -0.007825 | 0.36841 | 41.6752 | 0.0013419 | 0.049793 | 0.039506 | 44.069 | 61.977 | 151.7796 | 20.8074 | 112.8407 | 0.0069485 | 0.17613 | 0.99225 | 0.99193 | 97.5157 | 275.911 | 334.343 | 338.108 | 927.211 | 0 | 0 | 0
|  | 1050 | 58.3172 | 9.1948 | -1.3841 | 0.056067 | 6.3424 | 0.021178 | 0.89713 | 65.0565 | 25.3402 | -0.0032001 | 23.9834 | 24.2507 | -7.7604e-05 | -0.0087787 | 0.36841 | 41.6752 | 0.0011874 | 0.0503 | 0.039744 | 44.2671 | 61.9585 | 151.4571 | 20.8067 | 113.08 | 0.0063116 | 0.1773 | 0.99243 | 0.99206 | 97.5153 | 275.915 | 334.272 | 337.998 | 927.15 | 0 | 0 | 0
|  | 1055 | 57.4982 | 9.3694 | -2.58 | 0.05425 | 6.1368 | 0.019132 | 0.89382 | 65.346 | 24.744 | -0.0059113 | 23.4195 | 23.6773 | -0.00013996 | -0.015833 | 0.36841 | 41.6752 | 0.0010379 | 0.048489 | 0.038965 | 44.4639 | 61.9394 | 151.2119 | 20.8061 | 107.823 | 0.0058036 | 0.17563 | 0.99279 | 0.99213 | 97.516 | 275.901 | 334.277 | 337.958 | 927.097 | 0 | 0 | 0
|  | 1060 | 57.0388 | 8.5703 | -2.1032 | 0.058833 | 6.6554 | 0.019464 | 0.81322 | 65.6324 | 24.505 | -0.0052814 | 23.1866 | 23.4289 | -0.00012374 | -0.013998 | 0.36841 | 41.6752 | 0.0011451 | 0.047844 | 0.03866 | 44.658 | 61.9173 | 150.9054 | 20.8059 | 105.7196 | 0.0062984 | 0.17515 | 0.99287 | 0.99228 | 97.5154 | 275.907 | 334.181 | 337.673 | 927.243 | 0 | 0 | 0
|  | 1065 | 57.1582 | 7.6863 | -0.46326 | 0.065738 | 7.4364 | 0.017394 | 0.73595 | 65.9179 | 24.4539 | -0.001303 | 23.1345 | 23.372 | -3.0453e-05 | -0.0034449 | 0.36841 | 41.6752 | 0.0011434 | 0.048379 | 0.038805 | 44.8516 | 61.8947 | 150.6212 | 20.805 | 105.2626 | 0.0063014 | 0.17686 | 0.99239 | 0.99224 | 97.516 | 275.903 | 334.127 | 337.557 | 927.186 | 0 | 0 | 0
|  | 1070 | 57.0107 | 7.9833 | -0.80016 | 0.063128 | 7.1412 | 0.017904 | 0.77475 | 66.2033 | 24.6312 | -0.0021446 | 23.3048 | 23.5533 | -5.0513e-05 | -0.0057141 | 0.36841 | 41.6752 | 0.0011303 | 0.048909 | 0.038801 | 45.0457 | 61.8722 | 150.2611 | 20.8061 | 106.8063 | 0.0062112 | 0.17734 | 0.99263 | 0.99239 | 97.5176 | 275.923 | 334.164 | 337.726 | 927.163 | 0 | 0 | 0
|  | 1075 | 59.4144 | 10.7265 | -4.8289 | 0.048965 | 5.539 | 0.022769 | 1.0267 | 66.4943 | 25.4792 | -0.0096929 | 24.1171 | 24.3938 | -0.00023645 | -0.026747 | 0.36841 | 41.6752 | 0.0011149 | 0.05027 | 0.040305 | 45.2434 | 61.8552 | 150.0017 | 20.8055 | 114.3338 | 0.0059909 | 0.17651 | 0.99328 | 0.99219 | 97.5171 | 275.915 | 334.302 | 338.138 | 927.079 | 0 | 0 | 0
|  | 1080 | 58.0168 | 7.901 | 1.8845 | 0.064911 | 7.3429 | 0.015825 | 0.75485 | 66.7879 | 25.1459 | 0.0050823 | 23.7969 | 24.0692 | 0.00012233 | 0.013838 | 0.36871 | 41.7098 | 0.0010272 | 0.048998 | 0.039321 | 45.4425 | 61.8407 | 149.7376 | 20.8071 | 111.3404 | 0.0056904 | 0.1749 | 0.99137 | 0.99195 | 97.5178 | 275.911 | 334.235 | 338.059 | 928.283 | 0 | 0 | 0
|  | 1085 | 57.4772 | 7.8569 | -2.3269 | 0.064669 | 7.3155 | 0.017012 | 0.75219 | 67.0766 | 24.9519 | -0.0063036 | 23.6088 | 23.8717 | -0.00015048 | -0.017022 | 0.36902 | 41.7444 | 0.0011001 | 0.048643 | 0.039003 | 45.6383 | 61.8218 | 149.3712 | 20.8072 | 109.6078 | 0.0060254 | 0.17496 | 0.99244 | 0.99173 | 97.5166 | 275.922 | 334.171 | 337.893 | 927.102 | 0 | 0 | 0
|  | 1090 | 59.2131 | 11.4564 | 2.4043 | 0.04569 | 5.1686 | 0.024963 | 1.0856 | 67.3684 | 25.3245 | 0.0045339 | 23.9607 | 24.2289 | 0.00010985 | 0.012427 | 0.3693 | 41.7755 | 0.0011406 | 0.0496 | 0.040104 | 45.8361 | 61.8058 | 149.1118 | 20.8053 | 112.9028 | 0.0061234 | 0.17556 | 0.99108 | 0.9916 | 97.5162 | 275.934 | 334.163 | 337.904 | 927.152 | 0 | 0 | 0
|  | 1095 | 58.3619 | 8.5075 | 4.9376 | 0.060643 | 6.86 | 0.019159 | 0.80935 | 67.6623 | 25.46 | 0.012297 | 24.0885 | 24.3496 | 0.00029943 | 0.033872 | 0.37032 | 41.8912 | 0.0011619 | 0.049081 | 0.039574 | 46.0353 | 61.7921 | 148.8751 | 20.808 | 114.1125 | 0.0061852 | 0.17353 | 0.98996 | 0.99135 | 97.5154 | 275.921 | 334.158 | 337.78 | 927.16 | 0 | 0 | 0
|  | 1100 | 55.6633 | 6.9453 | 0.99588 | 0.070849 | 8.0145 | 0.018644 | 0.70104 | 67.9474 | 25.1902 | 0.0029297 | 23.8293 | 24.0833 | 7.0557e-05 | 0.0079815 | 0.37124 | 41.9958 | 0.0013209 | 0.049668 | 0.038265 | 46.2299 | 61.7703 | 148.5098 | 20.8112 | 111.6883 | 0.0068886 | 0.17642 | 0.99058 | 0.99091 | 97.5163 | 275.953 | 334.103 | 337.664 | 927.221 | 0 | 0 | 0
|  | 1105 | 55.4204 | 8.2216 | -2.6304 | 0.059589 | 6.7408 | 0.022355 | 0.78878 | 68.2251 | 24.5213 | -0.0066842 | 23.1973 | 23.4493 | -0.00015674 | -0.017731 | 0.37142 | 42.0158 | 0.0013321 | 0.047002 | 0.037731 | 46.4199 | 61.7422 | 148.1937 | 20.8094 | 105.839 | 0.0070837 | 0.17281 | 0.99124 | 0.99049 | 97.5152 | 275.953 | 334.113 | 337.742 | 927.181 | 0 | 0 | 0
|  | 1110 | 56.4262 | 9.3239 | -3.327 | 0.053498 | 6.0518 | 0.024 | 0.90753 | 68.5047 | 25.013 | -0.0074442 | 23.6577 | 23.9097 | -0.00017799 | -0.020134 | 0.37142 | 42.0158 | 0.0012839 | 0.048551 | 0.038493 | 46.6104 | 61.7159 | 147.9115 | 20.8094 | 110.1037 | 0.0067741 | 0.1744 | 0.99055 | 0.98972 | 97.515 | 275.939 | 334.046 | 337.604 | 927.259 | 0 | 0 | 0
|  | 1115 | 55.8951 | 12.8428 | -5.4884 | 0.038474 | 4.3522 | 0.031591 | 1.2729 | 68.7855 | 25.1842 | -0.0087723 | 23.8192 | 24.0712 | -0.00021116 | -0.023887 | 0.37142 | 42.0158 | 0.0012154 | 0.048973 | 0.038244 | 46.8023 | 61.691 | 147.6641 | 20.8112 | 111.6145 | 0.0064568 | 0.17464 | 0.99013 | 0.98914 | 97.5146 | 275.924 | 334.041 | 337.574 | 927.325 | 0 | 0 | 0
|  | 1120 | 54.344 | 7.83 | 3.8014 | 0.061354 | 6.9405 | 0.020545 | 0.7875 | 69.0611 | 24.8489 | 0.0098193 | 23.5023 | 23.7522 | 0.00023323 | 0.026384 | 0.372 | 42.0817 | 0.0012605 | 0.048317 | 0.037322 | 46.9912 | 61.6617 | 147.4834 | 20.8127 | 108.6631 | 0.0067117 | 0.17463 | 0.98747 | 0.98857 | 97.5142 | 275.913 | 334.043 | 337.595 | 927.235 | 0 | 0 | 0
|  | 1125 | 55.0131 | 8.2817 | -1.8483 | 0.058721 | 6.6427 | 0.020282 | 0.80404 | 69.3345 | 24.5205 | -0.004629 | 23.1957 | 23.4469 | -0.00010854 | -0.012278 | 0.37259 | 42.1477 | 0.001191 | 0.047214 | 0.037487 | 47.1782 | 61.6307 | 147.0777 | 20.8103 | 105.8281 | 0.0064887 | 0.17338 | 0.98832 | 0.9878 | 97.5151 | 275.906 | 334.101 | 337.72 | 927.176 | 0 | 0 | 0
|  | 1130 | 55.0601 | 9.6567 | 1.3669 | 0.050403 | 5.7018 | 0.024673 | 0.95286 | 69.6097 | 25.0354 | 0.0028781 | 23.6808 | 23.9377 | 6.8895e-05 | 0.0077936 | 0.37276 | 42.1672 | 0.0012436 | 0.048028 | 0.037659 | 47.3661 | 61.6015 | 146.901 | 20.8125 | 110.3105 | 0.0066028 | 0.17291 | 0.98695 | 0.98727 | 97.5141 | 275.895 | 334.073 | 337.697 | 927.255 | 0 | 0 | 0
|  | 1135 | 55.4942 | 5.6788 | -1.8504 | 0.086386 | 9.7722 | 0.014262 | 0.55729 | 69.8861 | 25.3088 | -0.0066026 | 23.9429 | 24.2103 | -0.00015985 | -0.018083 | 0.37293 | 42.1867 | 0.001232 | 0.048143 | 0.037908 | 47.555 | 61.5736 | 146.5279 | 20.8131 | 112.7492 | 0.0065 | 0.17185 | 0.9875 | 0.98676 | 97.5133 | 275.9 | 334.121 | 337.853 | 927.722 | 0 | 0 | 0
|  | 1140 | 54.9388 | 8.2952 | -3.6408 | 0.058547 | 6.623 | 0.021736 | 0.80588 | 70.1621 | 25.0262 | -0.0089052 | 23.676 | 23.9364 | -0.00021316 | -0.024113 | 0.37293 | 42.1867 | 0.0012726 | 0.047182 | 0.037477 | 47.7434 | 61.5457 | 146.109 | 20.8131 | 110.2471 | 0.0067245 | 0.17074 | 0.98722 | 0.98622 | 97.5116 | 275.89 | 334.128 | 337.803 | 927.513 | 0 | 0 | 0
|  | 1145 | 53.2841 | 9.5182 | 0.85468 | 0.049487 | 5.5981 | 0.026317 | 0.95871 | 70.4327 | 24.5542 | 0.0018025 | 23.2227 | 23.4651 | 4.2296e-05 | 0.0047846 | 0.37304 | 42.1986 | 0.0013024 | 0.047444 | 0.036631 | 47.9287 | 61.5133 | 145.9251 | 20.8136 | 106.097 | 0.0069509 | 0.17382 | 0.98559 | 0.9858 | 97.5116 | 275.89 | 334.03 | 337.517 | 927.648 | 0 | 0 | 0
|  | 1150 | 55.604 | 8.4419 | -1.5178 | 0.058226 | 6.5867 | 0.023094 | 0.83323 | 70.7049 | 25.469 | -0.0036321 | 24.0802 | 24.3326 | -8.8378e-05 | -0.0099975 | 0.37314 | 42.2106 | 0.0013447 | 0.048516 | 0.038069 | 48.1155 | 61.4825 | 145.592 | 20.8134 | 114.1134 | 0.0069257 | 0.17203 | 0.98582 | 0.98541 | 97.5131 | 275.887 | 333.923 | 337.423 | 927.477 | 0 | 0 | 0
|  | 1155 | 54.5465 | 10.6145 | -0.15269 | 0.045428 | 5.1389 | 0.028234 | 1.0789 | 70.9803 | 25.4066 | -0.00028575 | 24.0182 | 24.2741 | -6.9363e-06 | -0.00078465 | 0.37314 | 42.2106 | 0.0012826 | 0.049012 | 0.037548 | 48.3045 | 61.4548 | 145.361 | 20.8149 | 113.541 | 0.0066865 | 0.17362 | 0.98501 | 0.98498 | 97.512 | 275.86 | 333.883 | 337.439 | 927.101 | 0 | 0 | 0
|  | 1160 | 54.2005 | 6.0118 | -0.28241 | 0.079698 | 9.0157 | 0.016599 | 0.5918 | 71.2522 | 24.6298 | -0.00095593 | 23.288 | 23.5453 | -2.2508e-05 | -0.0025461 | 0.37314 | 42.2106 | 0.001323 | 0.047165 | 0.037093 | 48.4911 | 61.4243 | 145.0892 | 20.8123 | 106.7228 | 0.0070205 | 0.17269 | 0.98458 | 0.98447 | 97.5127 | 275.861 | 333.943 | 337.632 | 926.859 | 0 | 0 | 0
|  | 1165 | 56.1322 | 8.6913 | -0.62994 | 0.057093 | 6.4585 | 0.021717 | 0.83113 | 71.528 | 24.63 | -0.0015283 | 23.2845 | 23.5332 | -3.5965e-05 | -0.0040685 | 0.37314 | 42.2106 | 0.0012399 | 0.047451 | 0.038148 | 48.6792 | 61.3974 | 144.6288 | 20.8085 | 106.7077 | 0.0066718 | 0.17345 | 0.98425 | 0.98407 | 97.5129 | 275.86 | 333.89 | 337.456 | 926.948 | 0 | 0 | 0
|  | 1170 | 58.7749 | 14.1865 | 5.0724 | 0.036624 | 4.143 | 0.038353 | 1.3583 | 71.8153 | 25.9049 | 0.0075056 | 24.4872 | 24.7513 | 0.00018577 | 0.021015 | 0.37361 | 42.2631 | 0.0014047 | 0.049747 | 0.039996 | 48.8746 | 61.3806 | 144.5163 | 20.8089 | 118.0281 | 0.0070733 | 0.17304 | 0.9828 | 0.98364 | 97.5137 | 275.853 | 333.853 | 337.454 | 927.032 | 0 | 0 | 0
|  | 1175 | 54.8836 | 6.9353 | -2.0939 | 0.069957 | 7.9137 | 0.019291 | 0.65338 | 72.0994 | 24.2075 | -0.0063313 | 22.8858 | 23.1362 | -0.00014648 | -0.01657 | 0.37407 | 42.3157 | 0.0013495 | 0.045708 | 0.03725 | 49.0677 | 61.3612 | 144.2028 | 20.8094 | 103.0812 | 0.0072308 | 0.17093 | 0.98394 | 0.98323 | 97.513 | 275.86 | 333.9 | 337.554 | 927.126 | 0 | 0 | 0
|  | 1180 | 54.5443 | 10.9347 | -0.74898 | 0.044095 | 4.9882 | 0.03414 | 1.0891 | 72.373 | 25.233 | -0.0013694 | 23.8546 | 24.1174 | -3.3027e-05 | -0.0037361 | 0.37407 | 42.3157 | 0.0015054 | 0.048024 | 0.037484 | 49.2545 | 61.333 | 143.879 | 20.8142 | 111.9968 | 0.0076354 | 0.17192 | 0.98279 | 0.98264 | 97.5136 | 275.856 | 333.889 | 337.567 | 927.323 | 0 | 0 | 0
|  | 1185 | 53.4979 | 9.7063 | -0.7171 | 0.048723 | 5.5116 | 0.028525 | 0.97892 | 72.6431 | 24.7302 | -0.001478 | 23.3807 | 23.6394 | -3.4939e-05 | -0.0039524 | 0.37407 | 42.3157 | 0.0013898 | 0.047696 | 0.03682 | 49.4403 | 61.3022 | 143.7277 | 20.8139 | 107.5846 | 0.0072776 | 0.17359 | 0.98201 | 0.98184 | 97.5137 | 275.867 | 333.911 | 337.605 | 927.686 | 0 | 0 | 0
|  | 1190 | 55.377 | 6.0633 | 2.2761 | 0.080737 | 9.1332 | 0.017567 | 0.61358 | 72.9153 | 25.4867 | 0.0075415 | 24.1 | 24.367 | 0.00018376 | 0.020788 | 0.37453 | 42.3676 | 0.0014183 | 0.049539 | 0.038131 | 49.6277 | 61.2733 | 143.3611 | 20.8132 | 114.2862 | 0.0072205 | 0.17458 | 0.98045 | 0.98129 | 97.5149 | 275.875 | 333.967 | 337.667 | 927.245 | 0 | 0 | 0
|  | 1195 | 53.5947 | 8.263 | 0.42969 | 0.057337 | 6.4861 | 0.02319 | 0.84135 | 73.1877 | 24.5527 | 0.0010491 | 23.2211 | 23.4835 | 2.4637e-05 | 0.002787 | 0.37505 | 42.4266 | 0.0013296 | 0.048241 | 0.036931 | 49.8153 | 61.2449 | 142.9834 | 20.8125 | 106.083 | 0.0070661 | 0.17597 | 0.98084 | 0.98096 | 97.5136 | 275.872 | 334.028 | 337.803 | 927.235 | 0 | 0 | 0
|  | 1200 | 55.5052 | 8.9777 | -1.3101 | 0.054654 | 6.1825 | 0.022682 | 0.8806 | 73.4605 | 24.7503 | -0.0030225 | 23.4136 | 23.6889 | -7.16e-05 | -0.0080995 | 0.37511 | 42.4335 | 0.0012396 | 0.048128 | 0.037912 | 50.0024 | 61.217 | 142.7693 | 20.81 | 107.8232 | 0.0066454 | 0.17464 | 0.98087 | 0.98053 | 97.5128 | 275.869 | 334.109 | 338.038 | 927.641 | 0 | 0 | 0
|  | 1205 | 56.7066 | 9.5222 | -1.1981 | 0.052644 | 5.9552 | 0.025607 | 0.90133 | 73.741 | 24.907 | -0.0026464 | 23.5641 | 23.834 | -6.3074e-05 | -0.0071351 | 0.37511 | 42.4335 | 0.0013481 | 0.04745 | 0.038503 | 50.1935 | 61.1958 | 142.4337 | 20.8087 | 109.2038 | 0.0070629 | 0.17204 | 0.98063 | 0.98033 | 97.5139 | 275.871 | 334.141 | 337.968 | 927.24 | 0 | 0 | 0
|  | 1210 | 58.6087 | 10.6297 | -3.573 | 0.048741 | 5.5137 | 0.028479 | 1.0209 | 74.0293 | 25.896 | -0.0070328 | 24.4908 | 24.7626 | -0.00017415 | -0.0197 | 0.37511 | 42.4335 | 0.0013881 | 0.049759 | 0.039901 | 50.3895 | 61.1812 | 142.2422 | 20.8092 | 118.0047 | 0.0070091 | 0.17312 | 0.98091 | 0.98013 | 97.5129 | 275.867 | 334.018 | 337.725 | 927.293 | 0 | 0 | 0
|  | 1215 | 58.212 | 8.1167 | -1.7806 | 0.063399 | 7.1719 | 0.02293 | 0.79222 | 74.3213 | 25.9049 | -0.004558 | 24.4973 | 24.7669 | -0.00011289 | -0.01277 | 0.37511 | 42.4335 | 0.0014537 | 0.050226 | 0.039784 | 50.5887 | 61.1698 | 141.9247 | 20.8097 | 118.0769 | 0.0072691 | 0.17426 | 0.98057 | 0.98006 | 97.5136 | 275.86 | 333.991 | 337.667 | 927.358 | 0 | 0 | 0
|  | 1220 | 55.5129 | 7.3317 | -1.0454 | 0.066933 | 7.5717 | 0.020917 | 0.72246 | 74.6056 | 24.7055 | -0.0029618 | 23.3648 | 23.6249 | -6.9971e-05 | -0.0079153 | 0.37511 | 42.4335 | 0.0014001 | 0.048356 | 0.038014 | 50.7832 | 61.1522 | 141.6221 | 20.8094 | 107.4036 | 0.0073263 | 0.17548 | 0.98018 | 0.97986 | 97.5142 | 275.857 | 334.017 | 337.736 | 927.218 | 0 | 0 | 0
|  | 1225 | 55.4423 | 9.0755 | 2.7277 | 0.054004 | 6.109 | 0.024437 | 0.91161 | 74.883 | 25.0287 | 0.006152 | 23.675 | 23.9439 | 0.0001473 | 0.016663 | 0.37548 | 42.4752 | 0.0013197 | 0.04923 | 0.038078 | 50.9734 | 61.129 | 141.2769 | 20.811 | 110.2534 | 0.0069185 | 0.17611 | 0.97902 | 0.97971 | 97.514 | 275.855 | 334.081 | 337.876 | 927.144 | 0 | 0 | 0
|  | 1230 | 56.0331 | 11.5558 | -1.215 | 0.042864 | 4.8489 | 0.03184 | 1.1504 | 75.1617 | 25.2692 | -0.0021544 | 23.903 | 24.1729 | -5.2079e-05 | -0.0058913 | 0.37585 | 42.5169 | 0.0013648 | 0.049311 | 0.038429 | 51.1647 | 61.1071 | 141.0754 | 20.811 | 112.3848 | 0.0070513 | 0.17509 | 0.97994 | 0.9797 | 97.5146 | 275.835 | 334.088 | 337.86 | 927.13 | 0 | 0 | 0
|  | 1235 | 57.3975 | 5.9947 | 0.25009 | 0.08464 | 9.5747 | 0.016763 | 0.56534 | 75.4453 | 25.1321 | 0.00088002 | 23.7781 | 24.0534 | 2.1168e-05 | 0.0023945 | 0.3759 | 42.5229 | 0.0014188 | 0.04785 | 0.038966 | 51.3582 | 61.0893 | 140.7917 | 20.8083 | 111.1913 | 0.007304 | 0.17196 | 0.97945 | 0.97954 | 97.5121 | 275.836 | 334.155 | 338.023 | 927.14 | 0 | 0 | 0
|  | 1240 | 55.5109 | 9.5838 | 0.95398 | 0.051203 | 5.7921 | 0.025123 | 0.93721 | 75.7276 | 25.1569 | 0.0020296 | 23.7967 | 24.0672 | 4.8846e-05 | 0.0055256 | 0.37608 | 42.5427 | 0.0012864 | 0.047987 | 0.037914 | 51.5504 | 61.0706 | 140.3127 | 20.8122 | 111.388 | 0.0067537 | 0.1722 | 0.97932 | 0.97954 | 97.5112 | 275.842 | 334.088 | 337.885 | 928.945 | 0 | 0 | 0
|  | 1245 | 55.6215 | 11.338 | -2.836 | 0.043367 | 4.9057 | 0.030459 | 1.0911 | 76.0054 | 25.3089 | -0.0050796 | 23.9405 | 24.2119 | -0.00012299 | -0.013913 | 0.3762 | 42.5565 | 0.0013209 | 0.047319 | 0.037887 | 51.7399 | 61.0485 | 140.2538 | 20.8132 | 112.7382 | 0.0068631 | 0.16971 | 0.98035 | 0.97978 | 97.5124 | 275.838 | 334.088 | 337.875 | 927.198 | 0 | 0 | 0
|  | 1250 | 54.6567 | 7.4685 | -3.0785 | 0.064694 | 7.3183 | 0.022017 | 0.72149 | 76.2811 | 24.8501 | -0.0083886 | 23.491 | 23.7421 | -0.00019916 | -0.02253 | 0.3762 | 42.5565 | 0.0014244 | 0.046676 | 0.037307 | 51.9278 | 61.0249 | 139.8441 | 20.8128 | 108.616 | 0.0073933 | 0.17028 | 0.98085 | 0.97991 | 97.5165 | 275.841 | 333.867 | 337.436 | 927.245 | 0 | 0 | 0
|  | 1255 | 54.969 | 9.7986 | 0.021847 | 0.049592 | 5.6099 | 0.028327 | 0.98857 | 76.5551 | 25.2905 | 4.4868e-05 | 23.8999 | 24.1465 | 1.0834e-06 | 0.00012256 | 0.3762 | 42.5568 | 0.0014048 | 0.049025 | 0.037826 | 52.1157 | 61.0001 | 139.6444 | 20.8133 | 112.4651 | 0.00721 | 0.17423 | 0.98017 | 0.98018 | 97.5174 | 275.834 | 333.762 | 337.207 | 927.148 | 0 | 0 | 0
|  | 1260 | 56.4451 | 7.8869 | 0.36853 | 0.063267 | 7.1569 | 0.02013 | 0.76378 | 76.8337 | 25.4156 | 0.00096003 | 24.0243 | 24.2863 | 2.3316e-05 | 0.0026375 | 0.37626 | 42.5637 | 0.0012735 | 0.048322 | 0.038466 | 52.3064 | 60.9791 | 139.3191 | 20.8117 | 113.6098 | 0.0066477 | 0.17179 | 0.98027 | 0.98037 | 97.5149 | 275.847 | 333.849 | 337.49 | 927.056 | 0 | 0 | 0
|  | 1265 | 55.6656 | 8.0718 | -0.68542 | 0.060963 | 6.8963 | 0.020167 | 0.75989 | 77.114 | 24.7438 | -0.0017668 | 23.392 | 23.651 | -4.1786e-05 | -0.0047269 | 0.37632 | 42.5703 | 0.0012294 | 0.046325 | 0.037722 | 52.4969 | 60.9597 | 139.0293 | 20.8107 | 107.6956 | 0.006604 | 0.16987 | 0.98086 | 0.98066 | 97.5153 | 275.845 | 333.887 | 337.585 | 927.071 | 0 | 0 | 0
|  | 1270 | 55.9101 | 9.8799 | -1.9507 | 0.050025 | 5.659 | 0.025658 | 0.90181 | 77.3929 | 24.6756 | -0.0041401 | 23.3248 | 23.5714 | -9.7587e-05 | -0.011039 | 0.37632 | 42.5703 | 0.0012836 | 0.045113 | 0.037691 | 52.6854 | 60.9393 | 138.7194 | 20.8104 | 107.0903 | 0.0068451 | 0.16698 | 0.98177 | 0.9813 | 97.5151 | 275.851 | 333.849 | 337.379 | 927.169 | 0 | 0 | 0
|  | 1275 | 55.3266 | 8.1706 | -0.67678 | 0.05986 | 6.7715 | 0.02227 | 0.80518 | 77.671 | 25.1995 | -0.001684 | 23.8097 | 24.0566 | -4.0512e-05 | -0.0045828 | 0.37632 | 42.5703 | 0.0013331 | 0.048198 | 0.037865 | 52.8743 | 60.9184 | 138.5051 | 20.8127 | 111.6377 | 0.0069365 | 0.17254 | 0.98202 | 0.98183 | 97.5132 | 275.87 | 333.704 | 337.164 | 927.316 | 0 | 0 | 0
|  | 1280 | 56.6692 | 7.75 | 1.102 | 0.06464 | 7.3122 | 0.022705 | 0.73529 | 77.951 | 25.0131 | 0.0029826 | 23.6342 | 23.8834 | 7.1234e-05 | 0.0080582 | 0.3765 | 42.5904 | 0.0014676 | 0.047529 | 0.038542 | 53.0653 | 60.8992 | 138.1269 | 20.8092 | 109.9953 | 0.0075335 | 0.17171 | 0.98185 | 0.98219 | 97.5127 | 275.881 | 333.713 | 337.231 | 927.237 | 0 | 0 | 0
|  | 1285 | 57.6978 | 10.036 | -1.7394 | 0.050822 | 5.7491 | 0.027242 | 0.91752 | 78.2369 | 25.114 | -0.0036874 | 23.7271 | 23.9737 | -8.8401e-05 | -0.01 | 0.37668 | 42.6106 | 0.0013845 | 0.04663 | 0.03893 | 53.259 | 60.8847 | 137.8804 | 20.8084 | 110.8726 | 0.0071667 | 0.16886 | 0.98296 | 0.98255 | 97.5116 | 275.865 | 333.678 | 337.146 | 927.252 | 0 | 0 | 0
|  | 1290 | 55.8243 | 9.338 | -0.98656 | 0.052847 | 5.9782 | 0.027951 | 0.91014 | 78.5207 | 25.4515 | -0.0021475 | 24.0402 | 24.2783 | -5.2137e-05 | -0.0058978 | 0.37668 | 42.6106 | 0.0014771 | 0.048098 | 0.038177 | 53.4518 | 60.8688 | 137.6002 | 20.8129 | 113.8454 | 0.0074676 | 0.17103 | 0.98312 | 0.98288 | 97.5112 | 275.866 | 333.598 | 336.903 | 927.383 | 0 | 0 | 0
|  | 1295 | 55.9265 | 7.7768 | 0.74762 | 0.063572 | 7.1914 | 0.021137 | 0.79166 | 78.8001 | 25.6546 | 0.0019414 | 24.2295 | 24.4815 | 4.7528e-05 | 0.0053764 | 0.3768 | 42.624 | 0.0013437 | 0.050327 | 0.038519 | 53.6435 | 60.8495 | 137.3407 | 20.8128 | 115.6573 | 0.0068823 | 0.17577 | 0.98304 | 0.98326 | 97.5121 | 275.86 | 333.564 | 337.033 | 927.301 | 0 | 0 | 0
|  | 1300 | 56.9696 | 8.197 | 1.7995 | 0.061439 | 6.9501 | 0.022677 | 0.80233 | 79.0823 | 25.6184 | 0.0045176 | 24.2056 | 24.4727 | 0.00011056 | 0.012507 | 0.37719 | 42.6687 | 0.0013932 | 0.049294 | 0.038945 | 53.8372 | 60.8326 | 136.9804 | 20.8111 | 115.3806 | 0.0070898 | 0.17329 | 0.98297 | 0.98348 | 97.512 | 275.868 | 333.706 | 337.388 | 927.247 | 0 | 0 | 0
|  | 1305 | 55.9865 | 9.7546 | -1.3598 | 0.050737 | 5.7395 | 0.026371 | 0.92969 | 79.3647 | 24.9975 | -0.0028868 | 23.6298 | 23.8999 | -6.8993e-05 | -0.0078047 | 0.37747 | 42.7 | 0.001338 | 0.04717 | 0.038067 | 54.0297 | 60.8159 | 136.7367 | 20.8108 | 109.9063 | 0.0070009 | 0.17085 | 0.98431 | 0.98399 | 97.5135 | 275.849 | 333.859 | 337.674 | 927.707 | 0 | 0 | 0
|  | 1310 | 55.9568 | 8.8849 | -2.1448 | 0.055674 | 6.298 | 0.025366 | 0.85666 | 79.6446 | 25.3458 | -0.0049301 | 23.9525 | 24.2207 | -0.00011941 | -0.013508 | 0.37747 | 42.7 | 0.0014123 | 0.047694 | 0.038161 | 54.2203 | 60.7974 | 136.4547 | 20.8124 | 112.9595 | 0.0072279 | 0.1705 | 0.98508 | 0.98453 | 97.5144 | 275.86 | 333.768 | 337.505 | 927.283 | 0 | 0 | 0
|  | 1315 | 57.4061 | 8.4385 | -0.64273 | 0.060138 | 6.8029 | 0.021595 | 0.80403 | 79.928 | 25.592 | -0.0015808 | 24.1843 | 24.4514 | -3.8653e-05 | -0.0043725 | 0.37747 | 42.7 | 0.0012986 | 0.048352 | 0.039001 | 54.4132 | 60.7817 | 136.1789 | 20.8107 | 115.1605 | 0.0067135 | 0.171 | 0.98494 | 0.98476 | 97.5146 | 275.84 | 333.756 | 337.442 | 927.24 | 0 | 0 | 0
|  | 1320 | 55.231 | 8.0009 | 1.6627 | 0.061023 | 6.9031 | 0.022086 | 0.76076 | 80.2096 | 24.7228 | 0.004296 | 23.3625 | 23.6186 | 0.00010147 | 0.011478 | 0.37772 | 42.7287 | 0.0013478 | 0.046424 | 0.037548 | 54.6045 | 60.7648 | 135.8586 | 20.8112 | 107.4684 | 0.0071034 | 0.17024 | 0.98457 | 0.98505 | 97.5149 | 275.851 | 333.75 | 337.409 | 927.731 | 0 | 0 | 0
|  | 1325 | 54.4608 | 8.7778 | -1.6679 | 0.054847 | 6.2044 | 0.026596 | 0.8704 | 80.4838 | 25.1337 | -0.0038112 | 23.7495 | 24.0033 | -9.1481e-05 | -0.010349 | 0.37798 | 42.7574 | 0.0014587 | 0.047739 | 0.037377 | 54.7919 | 60.7425 | 135.5763 | 20.8141 | 111.0646 | 0.0074676 | 0.17166 | 0.98567 | 0.98525 | 97.5145 | 275.851 | 333.732 | 337.299 | 927.153 | 0 | 0 | 0
|  | 1330 | 54.1414 | 7.4497 | 1.3785 | 0.064245 | 7.2676 | 0.021236 | 0.74701 | 80.7553 | 24.8422 | 0.0037316 | 23.474 | 23.7324 | 8.8559e-05 | 0.010018 | 0.3782 | 42.7824 | 0.0013643 | 0.047992 | 0.037204 | 54.9783 | 60.7183 | 135.2946 | 20.8131 | 108.5031 | 0.0071452 | 0.1738 | 0.98506 | 0.98548 | 97.5154 | 275.829 | 333.731 | 337.405 | 927.165 | 0 | 0 | 0
|  | 1335 | 56.1077 | 9.6109 | -2.8035 | 0.051607 | 5.8379 | 0.024847 | 0.89449 | 81.0309 | 24.9207 | -0.006075 | 23.5546 | 23.8161 | -0.00014468 | -0.016367 | 0.37842 | 42.8075 | 0.0012823 | 0.046162 | 0.037958 | 55.1662 | 60.6973 | 134.9579 | 20.8108 | 109.2192 | 0.006787 | 0.16857 | 0.98633 | 0.98565 | 97.5167 | 275.824 | 333.822 | 337.529 | 927.248 | 0 | 0 | 0
|  | 1340 | 55.0044 | 9.9271 | 1.4917 | 0.048981 | 5.5408 | 0.027956 | 0.98194 | 81.3087 | 25.0847 | 0.003052 | 23.6977 | 23.9392 | 7.3063e-05 | 0.0082651 | 0.3786 | 42.8281 | 0.0013693 | 0.048096 | 0.037689 | 55.3553 | 60.6781 | 134.7668 | 20.8127 | 110.6061 | 0.0071109 | 0.17285 | 0.98544 | 0.98578 | 97.5163 | 275.841 | 333.654 | 337.054 | 927.326 | 0 | 0 | 0
|  | 1345 | 53.9001 | 7.715 | 0.88127 | 0.06176 | 6.9864 | 0.021582 | 0.81276 | 81.581 | 24.3954 | 0.0023366 | 23.0491 | 23.2935 | 5.4427e-05 | 0.0061569 | 0.37892 | 42.8642 | 0.0013329 | 0.050196 | 0.037393 | 55.543 | 60.655 | 134.4501 | 20.8099 | 104.623 | 0.0071159 | 0.18208 | 0.98613 | 0.98639 | 97.5154 | 275.831 | 333.692 | 337.23 | 927.26 | 0 | 0 | 0
|  | 1350 | 61.297 | 9.8501 | -1.4255 | 0.055011 | 6.223 | 0.023825 | 0.92432 | 81.869 | 25.7985 | -0.003181 | 24.3804 | 24.6526 | -7.8421e-05 | -0.0088711 | 0.37906 | 42.8796 | 0.0013107 | 0.050848 | 0.041489 | 55.7402 | 60.6437 | 134.1708 | 20.8031 | 117.0305 | 0.0067196 | 0.17637 | 0.9873 | 0.98694 | 97.5158 | 275.829 | 333.769 | 337.496 | 927.172 | 0 | 0 | 0
|  | 1355 | 59.071 | 9.8668 | -0.71299 | 0.052924 | 5.9869 | 0.022923 | 0.88983 | 82.1699 | 24.7713 | -0.0015943 | 23.411 | 23.6688 | -3.7734e-05 | -0.0042686 | 0.37906 | 42.8796 | 0.0012132 | 0.047093 | 0.039674 | 55.9431 | 60.642 | 133.8961 | 20.8037 | 107.9029 | 0.0065305 | 0.17178 | 0.98765 | 0.98747 | 97.5135 | 275.826 | 333.789 | 337.464 | 927.182 | 0 | 0 | 0
|  | 1360 | 56.5169 | 9.1387 | -0.71652 | 0.05467 | 6.1843 | 0.024534 | 0.86519 | 82.4589 | 24.9094 | -0.0016469 | 23.5347 | 23.7848 | -3.9172e-05 | -0.0044312 | 0.37906 | 42.8796 | 0.0013412 | 0.0473 | 0.038374 | 56.1383 | 60.6315 | 133.6353 | 20.8092 | 109.078 | 0.0070341 | 0.17163 | 0.98811 | 0.98793 | 97.5134 | 275.841 | 333.692 | 337.238 | 928.362 | 0 | 0 | 0
|  | 1365 | 55.0807 | 7.5337 | 0.39899 | 0.064631 | 7.3112 | 0.023077 | 0.74629 | 82.7378 | 24.8708 | 0.0010856 | 23.5001 | 23.7544 | 2.5787e-05 | 0.0029171 | 0.37912 | 42.8869 | 0.0014915 | 0.048234 | 0.037798 | 56.3287 | 60.6138 | 133.3413 | 20.8111 | 108.7484 | 0.0076673 | 0.17429 | 0.98842 | 0.98855 | 97.5102 | 275.823 | 333.718 | 337.33 | 927.173 | 0 | 0 | 0
|  | 1370 | 55.6708 | 9.1595 | -1.4616 | 0.053729 | 6.0779 | 0.025092 | 0.90038 | 83.0147 | 25.045 | -0.0032804 | 23.6742 | 23.9395 | -7.8532e-05 | -0.0088837 | 0.37918 | 42.8941 | 0.0013482 | 0.048377 | 0.038084 | 56.5184 | 60.5947 | 133.0126 | 20.811 | 110.3217 | 0.0070326 | 0.17378 | 0.98957 | 0.9892 | 97.5089 | 275.832 | 333.853 | 337.594 | 927.055 | 0 | 0 | 0
|  | 1375 | 56.8557 | 9.5429 | -0.27918 | 0.052668 | 5.9579 | 0.022251 | 0.94301 | 83.296 | 25.4593 | -0.00060428 | 24.0653 | 24.3333 | -1.4704e-05 | -0.0016634 | 0.37918 | 42.8941 | 0.0011719 | 0.049667 | 0.038852 | 56.7107 | 60.5789 | 132.7923 | 20.8105 | 113.9992 | 0.0062261 | 0.17505 | 0.98982 | 0.98975 | 97.51 | 275.866 | 333.844 | 337.562 | 927.106 | 0 | 0 | 0
|  | 1380 | 59.3415 | 7.6875 | -0.24796 | 0.068238 | 7.7193 | 0.016473 | 0.72125 | 83.5865 | 25.5512 | -0.00069289 | 24.1483 | 24.4199 | -1.692e-05 | -0.0019141 | 0.37918 | 42.8941 | 0.0011241 | 0.049217 | 0.04011 | 56.9081 | 60.57 | 132.4672 | 20.8066 | 114.8055 | 0.0060154 | 0.17343 | 0.99019 | 0.99011 | 97.51 | 275.865 | 333.792 | 337.546 | 927.134 | 0 | 0 | 0
|  | 1385 | 56.2843 | 8.3776 | 2.229 | 0.059391 | 6.7184 | 0.0196 | 0.78406 | 83.8756 | 24.2915 | 0.0057001 | 22.9628 | 23.2247 | 0.00013238 | 0.014975 | 0.37952 | 42.9316 | 0.001164 | 0.046566 | 0.038065 | 57.1036 | 60.56 | 132.138 | 20.8068 | 103.7873 | 0.0064214 | 0.17282 | 0.99034 | 0.99098 | 97.5102 | 275.871 | 333.864 | 337.672 | 927.661 | 0 | 0 | 0
|  | 1390 | 56.8817 | 9.3429 | 3.6326 | 0.05382 | 6.0883 | 0.020009 | 0.88359 | 84.1585 | 24.9905 | 0.0081802 | 23.626 | 23.9 | 0.00019551 | 0.022116 | 0.38033 | 43.0243 | 0.0010769 | 0.047555 | 0.038507 | 57.295 | 60.5457 | 131.8722 | 20.8092 | 109.8576 | 0.0059223 | 0.1719 | 0.99091 | 0.99183 | 97.5106 | 275.871 | 333.898 | 337.77 | 927.086 | 0 | 0 | 0
|  | 1395 | 55.4426 | 9.7368 | -1.2529 | 0.050336 | 5.6941 | 0.022005 | 0.94904 | 84.4393 | 25.2336 | -0.0026136 | 23.8545 | 24.1294 | -6.3065e-05 | -0.007134 | 0.38082 | 43.0796 | 0.0011076 | 0.047771 | 0.037775 | 57.4857 | 60.53 | 131.5956 | 20.8132 | 111.9991 | 0.0060052 | 0.17125 | 0.99292 | 0.99263 | 97.5137 | 275.879 | 333.88 | 337.727 | 927.143 | 0 | 0 | 0
|  | 1400 | 55.1603 | 8.5808 | -0.2397 | 0.056827 | 6.4283 | 0.022354 | 0.83572 | 84.7158 | 25.1375 | -0.00056669 | 23.7646 | 24.0372 | -1.3622e-05 | -0.0015409 | 0.38082 | 43.0796 | 0.0012703 | 0.047491 | 0.037643 | 57.6743 | 60.5113 | 131.3575 | 20.8131 | 111.1519 | 0.0066918 | 0.171 | 0.99339 | 0.99333 | 97.5136 | 275.872 | 333.893 | 337.724 | 927.161 | 0 | 0 | 0
|  | 1405 | 55.3724 | 9.6176 | -0.63051 | 0.050895 | 5.7574 | 0.021465 | 0.92673 | 84.9922 | 25.121 | -0.0013362 | 23.7462 | 24.0162 | -3.209e-05 | -0.0036301 | 0.38082 | 43.0796 | 0.0010925 | 0.047166 | 0.037638 | 57.8625 | 60.4926 | 131.0405 | 20.813 | 110.9928 | 0.0059633 | 0.17023 | 0.99407 | 0.99392 | 97.5137 | 275.888 | 333.854 | 337.651 | 927.204 | 0 | 0 | 0
|  | 1410 | 56.5372 | 9.7084 | -4.294 | 0.05148 | 5.8235 | 0.024671 | 0.92493 | 85.2719 | 25.5858 | -0.0090422 | 24.1788 | 24.4472 | -0.00022106 | -0.025006 | 0.38082 | 43.0796 | 0.0012701 | 0.047615 | 0.038408 | 58.0526 | 60.4766 | 130.8407 | 20.8128 | 115.106 | 0.0065993 | 0.16914 | 0.99563 | 0.9946 | 97.5139 | 275.903 | 333.761 | 337.466 | 927.242 | 0 | 0 | 0
|  | 1415 | 53.867 | 7.7035 | 0.78322 | 0.061814 | 6.9926 | 0.021558 | 0.7562 | 85.5479 | 24.5228 | 0.0020681 | 23.1649 | 23.4101 | 4.8414e-05 | 0.0054767 | 0.38094 | 43.0933 | 0.0013326 | 0.046744 | 0.036852 | 58.2407 | 60.4579 | 130.5157 | 20.8126 | 105.6975 | 0.0070855 | 0.17211 | 0.99509 | 0.99533 | 97.5142 | 275.891 | 333.626 | 337.157 | 927.237 | 0 | 0 | 0
|  | 1420 | 54.4173 | 9.9178 | -0.97333 | 0.048503 | 5.4868 | 0.029096 | 0.98 | 85.8187 | 24.6766 | -0.0020046 | 23.3093 | 23.5509 | -4.721e-05 | -0.0053405 | 0.38107 | 43.107 | 0.0014113 | 0.047533 | 0.037301 | 58.4261 | 60.4357 | 130.2477 | 20.8118 | 107.0233 | 0.00738 | 0.17343 | 0.99614 | 0.99592 | 97.5153 | 275.883 | 333.613 | 337.072 | 927.209 | 0 | 0 | 0
|  | 1425 | 56.6418 | 8.5942 | 1.2745 | 0.058262 | 6.5907 | 0.02325 | 0.81043 | 86.0963 | 24.9437 | 0.0031164 | 23.5684 | 23.8269 | 7.4254e-05 | 0.0083998 | 0.38125 | 43.128 | 0.0013546 | 0.047217 | 0.038435 | 58.6155 | 60.4185 | 130.0047 | 20.8092 | 109.3841 | 0.0070819 | 0.17124 | 0.99613 | 0.99648 | 97.5162 | 275.896 | 333.71 | 337.371 | 927.841 | 0 | 0 | 0
|  | 1430 | 59.1818 | 7.5346 | -0.99941 | 0.069435 | 7.8546 | 0.02154 | 0.70825 | 86.3859 | 25.7271 | -0.0028228 | 24.3132 | 24.5831 | -6.9394e-05 | -0.00785 | 0.38144 | 43.149 | 0.0014956 | 0.049177 | 0.040165 | 58.812 | 60.4097 | 129.6636 | 20.8074 | 116.3852 | 0.0074776 | 0.17246 | 0.99725 | 0.99693 | 97.5165 | 275.892 | 333.772 | 337.477 | 927.221 | 0 | 0 | 0
|  | 1435 | 55.8663 | 8.6865 | -1.8494 | 0.056853 | 6.4314 | 0.023449 | 0.83843 | 86.6735 | 24.7492 | -0.0044432 | 23.3951 | 23.6643 | -0.00010514 | -0.011894 | 0.38144 | 43.149 | 0.0013332 | 0.047668 | 0.038075 | 59.0076 | 60.3996 | 129.3386 | 20.8094 | 107.7337 | 0.0070363 | 0.17342 | 0.99797 | 0.99746 | 97.5156 | 275.904 | 333.859 | 337.7 | 927.142 | 0 | 0 | 0
|  | 1440 | 56.8459 | 8.8326 | -3.2461 | 0.056893 | 6.4359 | 0.02333 | 0.86456 | 86.9553 | 25.1975 | -0.0076674 | 23.8163 | 24.0865 | -0.00018468 | -0.020892 | 0.38144 | 43.149 | 0.0013273 | 0.049188 | 0.038835 | 59.1998 | 60.3856 | 129.0844 | 20.8092 | 111.6596 | 0.0069133 | 0.17513 | 0.99845 | 0.99759 | 97.516 | 275.893 | 333.822 | 337.61 | 927.196 | 0 | 0 | 0
|  | 1445 | 56.9055 | 11.8735 | -4.1614 | 0.042367 | 4.7927 | 0.033315 | 1.1472 | 87.2396 | 25.5295 | -0.0072235 | 24.1363 | 24.4074 | -0.00017631 | -0.019944 | 0.38144 | 43.149 | 0.0014115 | 0.048602 | 0.038813 | 59.3939 | 60.3735 | 128.7823 | 20.8111 | 114.6509 | 0.0071833 | 0.17195 | 0.99889 | 0.99807 | 97.5151 | 275.915 | 333.908 | 337.659 | 927.163 | 0 | 0 | 0
|  | 1450 | 55.0297 | 8.6397 | -2.467 | 0.056305 | 6.3694 | 0.02195 | 0.84459 | 87.5195 | 24.5481 | -0.0059175 | 23.2093 | 23.474 | -0.00013891 | -0.015714 | 0.38144 | 43.149 | 0.0012359 | 0.047555 | 0.037566 | 59.5849 | 60.3583 | 128.6269 | 20.8102 | 106.009 | 0.0066724 | 0.17415 | 0.99919 | 0.99852 | 97.5129 | 275.87 | 333.921 | 337.73 | 927.194 | 0 | 0 | 0
|  | 1455 | 56.9046 | 7.2254 | -2.3837 | 0.069621 | 7.8756 | 0.016372 | 0.69506 | 87.7993 | 25.3742 | -0.0068398 | 23.9899 | 24.2631 | -0.00016596 | -0.018773 | 0.38144 | 43.149 | 0.0011398 | 0.04839 | 0.038672 | 59.7755 | 60.3432 | 128.2206 | 20.8107 | 113.2622 | 0.0061114 | 0.17217 | 0.99957 | 0.9988 | 97.5132 | 275.895 | 333.914 | 337.717 | 927.238 | 0 | 0 | 0
|  | 1460 | 55.6867 | 9.8851 | -3.8063 | 0.049799 | 5.6334 | 0.023731 | 0.96447 | 88.0808 | 25.2808 | -0.0078403 | 23.9026 | 24.1764 | -0.00018955 | -0.021442 | 0.38144 | 43.149 | 0.0011818 | 0.04803 | 0.037975 | 59.9671 | 60.3293 | 127.9692 | 20.8127 | 112.4351 | 0.0063001 | 0.17169 | 1 | 0.99913 | 97.5136 | 275.895 | 333.929 | 337.754 | 927.241 | 0 | 0 | 0
|  | 1465 | 54.7331 | 9.2512 | 1.3871 | 0.0523 | 5.9163 | 0.026 | 0.92528 | 88.3568 | 25.1288 | 0.0030199 | 23.7571 | 24.0235 | 7.2548e-05 | 0.0082067 | 0.38162 | 43.1695 | 0.0013598 | 0.048393 | 0.037584 | 60.156 | 60.3118 | 127.6981 | 20.8133 | 111.0786 | 0.0070619 | 0.1734 | 0.99886 | 0.9992 | 97.5157 | 275.889 | 333.903 | 337.647 | 928.609 | 0 | 0 | 0
|  | 1470 | 56.5167 | 8.0028 | 0.66279 | 0.062429 | 7.0621 | 0.023252 | 0.81507 | 88.635 | 25.3351 | 0.0017076 | 23.9563 | 24.2315 | 4.1377e-05 | 0.0046807 | 0.3819 | 43.2017 | 0.0014516 | 0.050884 | 0.038963 | 60.3474 | 60.2959 | 127.435 | 20.8095 | 112.9293 | 0.0073909 | 0.17884 | 0.9992 | 0.99939 | 97.514 | 275.888 | 333.961 | 337.798 | 927.328 | 0 | 0 | 0
|  | 1475 | 59.2339 | 8.1153 | -0.16218 | 0.064524 | 7.2991 | 0.021891 | 0.75838 | 88.9243 | 25.3534 | -0.00043125 | 23.9806 | 24.2661 | -1.0465e-05 | -0.0011838 | 0.38201 | 43.2134 | 0.0014125 | 0.048933 | 0.040122 | 60.5451 | 60.2877 | 127.085 | 20.8054 | 113.1254 | 0.0072271 | 0.17368 | 0.99943 | 0.99938 | 97.5132 | 275.894 | 334.06 | 338.037 | 927.206 | 0 | 0 | 0
|  | 1480 | 59.0571 | 10.3564 | 0.87328 | 0.05041 | 5.7025 | 0.027323 | 0.97922 | 89.2201 | 25.6331 | 0.0017954 | 24.2407 | 24.5194 | 4.4022e-05 | 0.0049799 | 0.38212 | 43.2259 | 0.0013773 | 0.049362 | 0.040078 | 60.7456 | 60.2838 | 126.8104 | 20.8071 | 115.6139 | 0.0070225 | 0.1734 | 0.9993 | 0.9995 | 97.514 | 275.887 | 333.998 | 337.838 | 927.24 | 0 | 0 | 0
|  | 1485 | 58.6046 | 12.3598 | 2.1832 | 0.041915 | 4.7415 | 0.029341 | 1.189 | 89.5142 | 25.3885 | 0.0037674 | 24.0127 | 24.2892 | 9.1508e-05 | 0.010352 | 0.38246 | 43.2642 | 0.0012298 | 0.049839 | 0.039847 | 60.9454 | 60.2789 | 126.5726 | 20.8066 | 113.4338 | 0.0064752 | 0.17585 | 0.99902 | 0.99945 | 97.5139 | 275.871 | 334.043 | 337.89 | 927.159 | 0 | 0 | 0
|  | 1490 | 57.6364 | 8.9564 | 0.02569 | 0.056887 | 6.4352 | 0.019888 | 0.83759 | 89.8048 | 24.7826 | 6.1601e-05 | 23.4451 | 23.7244 | 1.4615e-06 | 0.00016532 | 0.38269 | 43.2905 | 0.0011314 | 0.047648 | 0.03895 | 61.1424 | 60.2717 | 126.3604 | 20.8064 | 108.1094 | 0.006187 | 0.17319 | 0.99949 | 0.99949 | 97.5137 | 275.872 | 334.123 | 338.103 | 927.112 | 0 | 0 | 0
|  | 1495 | 58.3053 | 6.7779 | -2.437 | 0.076043 | 8.6022 | 0.016859 | 0.64445 | 90.0947 | 25.5709 | -0.0075741 | 24.1859 | 24.4678 | -0.00018532 | -0.020964 | 0.38269 | 43.2909 | 0.001282 | 0.049006 | 0.03958 | 61.3387 | 60.264 | 126.0001 | 20.8086 | 115.0728 | 0.0066505 | 0.17279 | 1.0003 | 0.99944 | 97.5135 | 275.879 | 334.053 | 337.947 | 927.108 | 0 | 0 | 0
|  | 1500 | 54.8246 | 7.9027 | -1.4756 | 0.061327 | 6.9375 | 0.022034 | 0.78985 | 90.3775 | 25.0433 | -0.0037756 | 23.6905 | 23.9688 | -9.0496e-05 | -0.010237 | 0.38269 | 43.2909 | 0.0013513 | 0.048439 | 0.037637 | 61.5318 | 60.2517 | 125.6436 | 20.8126 | 110.3902 | 0.0070457 | 0.17396 | 0.99963 | 0.9992 | 97.5137 | 275.869 | 334.105 | 338.03 | 927.221 | 0 | 0 | 0
|  | 1505 | 54.5279 | 14.1769 | -6.4524 | 0.034001 | 3.8462 | 0.0365 | 1.4357 | 90.6509 | 24.9252 | -0.0091957 | 23.5803 | 23.8575 | -0.00021939 | -0.024817 | 0.38269 | 43.2909 | 0.001241 | 0.048817 | 0.03749 | 61.7196 | 60.2331 | 125.4006 | 20.8125 | 109.3588 | 0.0066148 | 0.17555 | 1.0001 | 0.99903 | 97.5116 | 275.867 | 334.126 | 338.054 | 927.256 | 0 | 0 | 0
|  | 1510 | 56.0127 | 8.9418 | -2.6344 | 0.055375 | 6.2642 | 0.019947 | 0.87255 | 90.9272 | 24.7526 | -0.0061538 | 23.42 | 23.706 | -0.00014588 | -0.016503 | 0.38269 | 43.2909 | 0.0011045 | 0.048317 | 0.038162 | 61.9087 | 60.2167 | 125.2441 | 20.8091 | 107.8628 | 0.0060806 | 0.17513 | 0.99944 | 0.99874 | 97.5151 | 275.869 | 334.168 | 338.25 | 927.218 | 0 | 0 | 0
|  | 1515 | 58.7435 | 6.5768 | 2.2987 | 0.078959 | 8.932 | 0.015482 | 0.63703 | 91.2141 | 25.5767 | 0.0074109 | 24.2039 | 24.4917 | 0.00018151 | 0.020532 | 0.38315 | 43.3422 | 0.0012224 | 0.050299 | 0.03999 | 62.1041 | 60.2073 | 124.8446 | 20.8071 | 115.1846 | 0.0064084 | 0.17609 | 0.99773 | 0.99857 | 97.516 | 275.882 | 334.226 | 338.2 | 927.168 | 0 | 0 | 0
|  | 1520 | 57.014 | 10.3436 | -2.8357 | 0.048726 | 5.512 | 0.026529 | 1.0025 | 91.5035 | 24.7536 | -0.0058304 | 23.4216 | 23.6986 | -0.00013817 | -0.01563 | 0.3836 | 43.3936 | 0.0012926 | 0.04885 | 0.038858 | 62.3012 | 60.1997 | 124.5173 | 20.8066 | 107.8744 | 0.0068661 | 0.17654 | 0.99902 | 0.99836 | 97.515 | 275.89 | 334.178 | 338.131 | 927.851 | 0 | 0 | 0
|  | 1525 | 58.02 | 9.9008 | -0.33453 | 0.051803 | 5.8601 | 0.025174 | 0.94001 | 91.7911 | 25.061 | -0.00072249 | 23.714 | 23.9862 | -1.733e-05 | -0.0019604 | 0.3836 | 43.3936 | 0.0013041 | 0.048696 | 0.039385 | 62.4968 | 60.1909 | 124.3236 | 20.8064 | 110.5778 | 0.0068472 | 0.17454 | 0.99833 | 0.99825 | 97.514 | 275.884 | 334.201 | 338.037 | 927.144 | 0 | 0 | 0
|  | 1530 | 59.4485 | 10.4795 | 1.5629 | 0.050148 | 5.6729 | 0.025047 | 1.006 | 92.0848 | 25.947 | 0.0031553 | 24.5535 | 24.8388 | 7.8375e-05 | 0.008866 | 0.3838 | 43.4157 | 0.0012561 | 0.050451 | 0.040409 | 62.6963 | 60.1861 | 124.0004 | 20.8077 | 118.5401 | 0.006472 | 0.17462 | 0.99777 | 0.99812 | 97.5132 | 275.9 | 334.214 | 338.098 | 927.167 | 0 | 0 | 0
|  | 1535 | 56.5948 | 9.8777 | -3.1796 | 0.050649 | 5.7295 | 0.024504 | 0.94783 | 92.3749 | 24.6387 | -0.006829 | 23.3151 | 23.5825 | -0.00016104 | -0.018218 | 0.38399 | 43.4379 | 0.0012411 | 0.048007 | 0.038483 | 62.8935 | 60.1791 | 123.8175 | 20.8073 | 106.8858 | 0.006675 | 0.17489 | 0.99858 | 0.99781 | 97.5125 | 275.917 | 334.209 | 338.043 | 927.213 | 0 | 0 | 0
|  | 1540 | 56.9656 | 7.4691 | -0.91231 | 0.067422 | 7.6269 | 0.018933 | 0.71441 | 92.6588 | 24.5438 | -0.0026181 | 23.2256 | 23.4935 | -6.1509e-05 | -0.0069581 | 0.38399 | 43.4379 | 0.0012765 | 0.048167 | 0.038721 | 63.0865 | 60.168 | 123.477 | 20.8059 | 106.065 | 0.0068443 | 0.17582 | 0.99793 | 0.99763 | 97.5125 | 275.916 | 334.214 | 338.07 | 927.177 | 0 | 0 | 0
|  | 1545 | 55.8938 | 8.9348 | -1.1553 | 0.055301 | 6.2557 | 0.023877 | 0.86655 | 92.9409 | 24.4093 | -0.002733 | 23.1024 | 23.376 | -6.3886e-05 | -0.007227 | 0.38399 | 43.4379 | 0.0013204 | 0.047921 | 0.038121 | 63.2786 | 60.1559 | 123.1756 | 20.8073 | 104.9247 | 0.0070599 | 0.17586 | 0.99784 | 0.99753 | 97.5122 | 275.928 | 334.273 | 338.232 | 927.156 | 0 | 0 | 0
|  | 1550 | 57.4762 | 9.1486 | 0.97781 | 0.055538 | 6.2825 | 0.022277 | 0.88591 | 93.2244 | 25.0171 | 0.0022668 | 23.6801 | 23.9569 | 5.4306e-05 | 0.0061432 | 0.38413 | 43.4533 | 0.0012372 | 0.049201 | 0.039141 | 63.4718 | 60.1448 | 122.9108 | 20.807 | 110.2262 | 0.0065801 | 0.17609 | 0.99709 | 0.99735 | 97.5124 | 275.938 | 334.308 | 338.216 | 927.141 | 0 | 0 | 0
|  | 1555 | 58.6627 | 7.2911 | 1.9555 | 0.071125 | 8.0458 | 0.019932 | 0.69814 | 93.5147 | 25.1274 | 0.0057792 | 23.7832 | 24.0659 | 0.00013908 | 0.015733 | 0.38461 | 43.5079 | 0.0014177 | 0.049655 | 0.039923 | 63.6695 | 60.1381 | 122.6055 | 20.8049 | 111.1942 | 0.0073003 | 0.17671 | 0.99656 | 0.99721 | 97.512 | 275.943 | 334.289 | 338.263 | 927.242 | 0 | 0 | 0
|  | 1560 | 58.3303 | 12.5289 | -1.3142 | 0.041156 | 4.6557 | 0.034459 | 1.1703 | 93.8072 | 24.8139 | -0.0022754 | 23.4874 | 23.7701 | -5.4086e-05 | -0.0061183 | 0.38496 | 43.5473 | 0.0014182 | 0.048164 | 0.039516 | 63.8681 | 60.1328 | 122.2482 | 20.8045 | 108.4413 | 0.0073763 | 0.1744 | 0.99746 | 0.9972 | 97.5144 | 275.94 | 334.303 | 338.326 | 927.329 | 0 | 0 | 0
|  | 1565 | 59.7428 | 9.0616 | -1.8354 | 0.058282 | 6.593 | 0.027105 | 0.85436 | 94.1024 | 25.5302 | -0.0043749 | 24.1656 | 24.4505 | -0.00010697 | -0.0121 | 0.38496 | 43.5473 | 0.0015797 | 0.049794 | 0.040594 | 64.0683 | 60.1293 | 122.1422 | 20.8047 | 114.7935 | 0.0078647 | 0.17502 | 0.99746 | 0.99696 | 97.5132 | 275.95 | 334.305 | 338.246 | 927.394 | 0 | 0 | 0
|  | 1570 | 59.2588 | 7.7863 | -1.5783 | 0.067278 | 7.6106 | 0.019827 | 0.72792 | 94.3999 | 25.3067 | -0.0043833 | 23.9514 | 24.2246 | -0.00010618 | -0.012012 | 0.38496 | 43.5473 | 0.001334 | 0.048973 | 0.04011 | 64.2701 | 60.1273 | 121.6738 | 20.8052 | 112.7797 | 0.0069169 | 0.17402 | 0.99754 | 0.99704 | 97.513 | 275.949 | 334.269 | 338.082 | 927.403 | 0 | 0 | 0
|  | 1575 | 58.2724 | 12.1665 | 0.38871 | 0.04234 | 4.7896 | 0.040511 | 1.1734 | 94.6937 | 25.3153 | 0.0006793 | 23.9562 | 24.2279 | 1.6458e-05 | 0.0018618 | 0.385 | 43.5519 | 0.0017152 | 0.049681 | 0.039834 | 64.4699 | 60.123 | 121.5077 | 20.8062 | 112.8408 | 0.0084724 | 0.17581 | 0.99696 | 0.99704 | 97.5143 | 275.936 | 334.221 | 338.012 | 927.374 | 0 | 0 | 0
|  | 1580 | 58.7755 | 9.5907 | -0.52826 | 0.054175 | 6.1284 | 0.025372 | 0.92631 | 94.9863 | 25.6758 | -0.0011644 | 24.3017 | 24.5778 | -2.8619e-05 | -0.0032374 | 0.38504 | 43.5566 | 0.0013745 | 0.050183 | 0.04005 | 64.6697 | 60.1179 | 121.2088 | 20.8075 | 116.098 | 0.007002 | 0.17529 | 0.99717 | 0.99704 | 97.5133 | 275.948 | 334.282 | 338.08 | 927.258 | 0 | 0 | 0
|  | 1585 | 56.1189 | 7.6361 | -0.75534 | 0.064966 | 7.3491 | 0.016869 | 0.75368 | 95.2736 | 24.851 | -0.0020641 | 23.5151 | 23.774 | -4.9072e-05 | -0.0055511 | 0.38504 | 43.5566 | 0.0010959 | 0.048964 | 0.038315 | 64.8656 | 60.1095 | 120.9625 | 20.8091 | 108.7315 | 0.0060263 | 0.17633 | 0.99726 | 0.99703 | 97.5136 | 275.949 | 334.198 | 337.877 | 927.236 | 0 | 0 | 0
|  | 1590 | 58.9046 | 6.911 | -0.93315 | 0.075346 | 8.5233 | 0.017001 | 0.67531 | 95.5611 | 25.3445 | -0.0029022 | 23.9736 | 24.2261 | -7.0309e-05 | -0.0079535 | 0.38504 | 43.5566 | 0.0012809 | 0.050882 | 0.040187 | 65.0618 | 60.1013 | 120.5631 | 20.8051 | 113.0532 | 0.0066925 | 0.17879 | 0.99726 | 0.99693 | 97.5126 | 275.952 | 334.079 | 337.597 | 927.304 | 0 | 0 | 0
|  | 1595 | 57.4914 | 8.3273 | -4.2237 | 0.061031 | 6.9039 | 0.022925 | 0.80568 | 95.8521 | 24.6911 | -0.010916 | 23.3603 | 23.614 | -0.00025778 | -0.02916 | 0.38504 | 43.5566 | 0.0013991 | 0.049171 | 0.039207 | 65.2603 | 60.0954 | 120.2396 | 20.8049 | 107.3208 | 0.0073258 | 0.17772 | 0.99813 | 0.99689 | 97.5121 | 275.947 | 334.148 | 337.776 | 927.314 | 0 | 0 | 0
|  | 1600 | 59.004 | 9.635 | 1.0612 | 0.054135 | 6.1239 | 0.024353 | 0.91518 | 96.1434 | 24.8315 | 0.0024182 | 23.4947 | 23.7554 | 5.7446e-05 | 0.0064984 | 0.38518 | 43.5728 | 0.0013183 | 0.049544 | 0.04005 | 65.4584 | 60.0896 | 119.9464 | 20.8027 | 108.5516 | 0.0069562 | 0.17797 | 0.99647 | 0.99675 | 97.5118 | 275.95 | 334.169 | 337.878 | 927.388 | 0 | 0 | 0
|  | 1605 | 59.9176 | 9.9538 | -1.0133 | 0.053213 | 6.0196 | 0.027778 | 0.92389 | 96.4407 | 24.8506 | -0.0022679 | 23.5134 | 23.7742 | -5.3918e-05 | -0.0060993 | 0.38533 | 43.5891 | 0.0014781 | 0.049163 | 0.04055 | 65.6599 | 60.0876 | 119.6913 | 20.801 | 108.7219 | 0.0076169 | 0.17686 | 0.99685 | 0.9966 | 97.5118 | 275.954 | 334.178 | 337.885 | 927.323 | 0 | 0 | 0
|  | 1610 | 60.6136 | 13.5751 | -1.4898 | 0.039471 | 4.4651 | 0.037572 | 1.2591 | 96.742 | 25.2394 | -0.0024357 | 23.8806 | 24.1432 | -5.8805e-05 | -0.0066521 | 0.38533 | 43.5891 | 0.001483 | 0.049698 | 0.041011 | 65.8638 | 60.0882 | 119.4242 | 20.8016 | 112.1472 | 0.0075421 | 0.17625 | 0.99684 | 0.99656 | 97.5117 | 275.97 | 334.17 | 337.844 | 927.269 | 0 | 0 | 0
|  | 1615 | 58.8224 | 8.0634 | 2.0327 | 0.064488 | 7.295 | 0.022839 | 0.79473 | 97.0406 | 24.788 | 0.0055277 | 23.4512 | 23.7142 | 0.00013108 | 0.014829 | 0.38566 | 43.6262 | 0.0014729 | 0.051251 | 0.040271 | 66.0671 | 60.087 | 119.2545 | 20.8016 | 108.1613 | 0.0076104 | 0.18273 | 0.99578 | 0.99641 | 97.5107 | 275.971 | 334.136 | 337.883 | 927.156 | 0 | 0 | 0
|  | 1620 | 61.3517 | 10.4114 | 2.6127 | 0.052092 | 5.8927 | 0.025386 | 0.99051 | 97.341 | 25.3076 | 0.0056162 | 23.9539 | 24.2336 | 0.0001361 | 0.015396 | 0.38632 | 43.7017 | 0.0013224 | 0.051597 | 0.041635 | 66.2718 | 60.087 | 118.8206 | 20.7998 | 112.7957 | 0.0068694 | 0.18084 | 0.99574 | 0.99637 | 97.5117 | 275.964 | 334.291 | 338.194 | 927.113 | 0 | 0 | 0
|  | 1625 | 61.1703 | 14.2165 | -2.0707 | 0.038037 | 4.3028 | 0.033933 | 1.3197 | 97.6473 | 25.0375 | -0.0032845 | 23.7044 | 23.9795 | -7.876e-05 | -0.0089095 | 0.38666 | 43.7402 | 0.0012907 | 0.050196 | 0.041311 | 66.4792 | 60.0907 | 118.7322 | 20.7993 | 110.4296 | 0.0067969 | 0.1786 | 0.99638 | 0.99601 | 97.5113 | 275.973 | 334.378 | 338.258 | 929.032 | 0 | 0 | 0
|  | 1630 | 61.1078 | 6.0738 | 0.96751 | 0.088938 | 10.0608 | 0.015854 | 0.5654 | 97.953 | 25.4209 | 0.003533 | 24.0673 | 24.3555 | 8.6049e-05 | 0.009734 | 0.38688 | 43.7645 | 0.0014101 | 0.050285 | 0.041339 | 66.6858 | 60.0939 | 118.371 | 20.8015 | 113.8372 | 0.007202 | 0.17684 | 0.99563 | 0.99603 | 97.5122 | 275.963 | 334.377 | 338.381 | 927.136 | 0 | 0 | 0
|  | 1635 | 58.6199 | 9.7537 | -2.2955 | 0.053129 | 6.01 | 0.022287 | 0.92823 | 98.2523 | 24.6402 | -0.0051652 | 23.3323 | 23.6112 | -0.00012196 | -0.013796 | 0.38709 | 43.7889 | 0.0011841 | 0.049316 | 0.039754 | 66.8885 | 60.0932 | 117.94 | 20.8026 | 106.9711 | 0.0064354 | 0.17838 | 0.99647 | 0.99589 | 97.5122 | 275.948 | 334.436 | 338.434 | 927.125 | 0 | 0 | 0
|  | 1640 | 59.3958 | 13.9512 | 0.90563 | 0.037635 | 4.2574 | 0.029301 | 1.3223 | 98.5474 | 25.0171 | 0.0014223 | 23.6877 | 23.9646 | 3.4084e-05 | 0.0038556 | 0.38718 | 43.7985 | 0.0011027 | 0.049767 | 0.040212 | 67.0885 | 60.0899 | 117.8195 | 20.8032 | 110.2615 | 0.0060244 | 0.17758 | 0.99559 | 0.99575 | 97.5131 | 275.934 | 334.415 | 338.324 | 927.157 | 0 | 0 | 0
|  | 1645 | 56.5275 | 7.0935 | 0.24326 | 0.070445 | 7.9689 | 0.016798 | 0.70868 | 98.8372 | 24.4149 | 0.00073331 | 23.1108 | 23.3689 | 1.7137e-05 | 0.0019385 | 0.38731 | 43.813 | 0.0011833 | 0.049923 | 0.038713 | 67.2858 | 60.0834 | 117.5079 | 20.8051 | 104.9865 | 0.0064781 | 0.18123 | 0.9955 | 0.99558 | 97.5135 | 275.941 | 334.318 | 338.052 | 927.182 | 0 | 0 | 0
|  | 1650 | 60.0577 | 10.4193 | 1.7723 | 0.050954 | 5.7641 | 0.029382 | 0.99948 | 99.1286 | 25.2284 | 0.0037389 | 23.8835 | 24.1527 | 9.0305e-05 | 0.010216 | 0.38758 | 43.8434 | 0.0014971 | 0.050928 | 0.040902 | 67.4848 | 60.078 | 117.1721 | 20.8019 | 112.1123 | 0.0076027 | 0.17951 | 0.99489 | 0.99531 | 97.5104 | 275.938 | 334.355 | 338.124 | 927.179 | 0 | 0 | 0
|  | 1655 | 60.6249 | 12.4518 | 0 | 0.04304 | 4.8688 | 0.030696 | 1.1732 | 99.4303 | 25.6166 | 0 | 24.2598 | 24.545 | 0 | 0 | 0.3878 | 43.8689 | 0.0013211 | 0.050495 | 0.041076 | 67.6898 | 60.0788 | 116.9871 | 20.8035 | 115.6307 | 0.0067992 | 0.17639 | 0.99522 | 0.99522 | 97.5132 | 275.931 | 334.477 | 338.409 | 927.164 | 0 | 0 | 0
|  | 1660 | 59.7622 | 9.1029 | -1.5649 | 0.058036 | 6.5652 | 0.020331 | 0.85287 | 99.7313 | 25.1365 | -0.0037731 | 23.7996 | 24.0705 | -9.0821e-05 | -0.010274 | 0.3878 | 43.8689 | 0.00118 | 0.049497 | 0.0404 | 67.8934 | 60.0791 | 116.7105 | 20.8032 | 111.311 | 0.0063203 | 0.17625 | 0.99561 | 0.99518 | 97.5125 | 275.907 | 334.399 | 338.205 | 927.167 | 0 | 0 | 0
|  | 1665 | 58.0096 | 6.0974 | -0.38604 | 0.084102 | 9.5138 | 0.013037 | 0.58615 | 100.0257 | 24.7683 | -0.00137 | 23.4417 | 23.6988 | -3.2467e-05 | -0.0036727 | 0.3878 | 43.8689 | 0.0010965 | 0.049297 | 0.039387 | 68.0929 | 60.0755 | 116.3978 | 20.8047 | 108.0312 | 0.0060439 | 0.17765 | 0.99522 | 0.99507 | 97.51 | 275.931 | 334.266 | 337.932 | 927.196 | 0 | 0 | 0
|  | 1670 | 58.6926 | 10.4405 | 2.1839 | 0.049695 | 5.6216 | 0.025062 | 1.0009 | 100.3175 | 24.8818 | 0.0045591 | 23.5474 | 23.8048 | 0.00010853 | 0.012277 | 0.38807 | 43.8996 | 0.0012455 | 0.049739 | 0.039883 | 68.2911 | 60.0704 | 115.9398 | 20.8036 | 109.0157 | 0.0066423 | 0.17822 | 0.99525 | 0.99577 | 97.5125 | 275.915 | 334.242 | 337.896 | 927.165 | 0 | 0 | 0
|  | 1675 | 59.7976 | 11.7099 | -0.26145 | 0.045142 | 5.1066 | 0.028176 | 1.1318 | 100.6137 | 25.3995 | -0.0004855 | 24.0388 | 24.3102 | -1.1803e-05 | -0.0013351 | 0.38834 | 43.9303 | 0.001272 | 0.051093 | 0.040699 | 68.4925 | 60.0679 | 115.8676 | 20.8036 | 113.606 | 0.0066446 | 0.17905 | 0.99646 | 0.9964 | 97.5132 | 275.923 | 334.262 | 338.036 | 927.174 | 0 | 0 | 0
|  | 1680 | 57.0021 | 6.9179 | 2.8921 | 0.07284 | 8.2398 | 0.016332 | 0.69155 | 100.9057 | 24.6675 | 0.0089264 | 23.3413 | 23.5999 | 0.00021066 | 0.023831 | 0.38887 | 43.9899 | 0.0011896 | 0.050372 | 0.039042 | 68.6919 | 60.0629 | 115.4505 | 20.8054 | 107.1307 | 0.0064532 | 0.18105 | 0.99569 | 0.9967 | 97.5139 | 275.925 | 334.195 | 337.898 | 927.245 | 0 | 0 | 0
|  | 1685 | 60.3362 | 10.083 | 1.1985 | 0.052898 | 5.9839 | 0.021599 | 0.94238 | 101.1991 | 25.0984 | 0.0026383 | 23.7588 | 24.031 | 6.34e-05 | 0.007172 | 0.38956 | 44.0674 | 0.0011425 | 0.04985 | 0.040749 | 68.8914 | 60.0588 | 115.1919 | 20.8017 | 110.9519 | 0.0061735 | 0.17738 | 0.99668 | 0.99698 | 97.5136 | 275.937 | 334.331 | 338.162 | 927.11 | 0 | 0 | 0
|  | 1690 | 59.5568 | 10.0867 | -0.37589 | 0.052195 | 5.9045 | 0.023599 | 0.97307 | 101.4988 | 25.2573 | -0.00081129 | 23.9077 | 24.1832 | -1.962e-05 | -0.0022194 | 0.38971 | 44.0853 | 0.0012317 | 0.05079 | 0.040506 | 69.0945 | 60.0585 | 114.9047 | 20.8035 | 112.3541 | 0.0065091 | 0.179 | 0.99748 | 0.99738 | 97.5128 | 275.935 | 334.312 | 338.164 | 927.217 | 0 | 0 | 0
|  | 1695 | 58.8531 | 11.8911 | 4.2633 | 0.043752 | 4.9493 | 0.029452 | 1.0911 | 101.7948 | 24.6596 | 0.0079016 | 23.3419 | 23.6065 | 0.00018653 | 0.021101 | 0.39018 | 44.1381 | 0.0012886 | 0.04774 | 0.039683 | 69.295 | 60.0559 | 114.6746 | 20.803 | 107.0993 | 0.0068697 | 0.17407 | 0.99694 | 0.99783 | 97.5095 | 275.933 | 334.311 | 338.101 | 927.178 | 0 | 0 | 0
|  | 1700 | 57.9233 | 9.5039 | 0.50672 | 0.053877 | 6.0947 | 0.036307 | 0.9052 | 102.0868 | 24.9246 | 0.0011454 | 23.5832 | 23.8348 | 2.7301e-05 | 0.0030883 | 0.39072 | 44.1985 | 0.0019561 | 0.04877 | 0.0396 | 69.4932 | 60.051 | 114.4441 | 20.8049 | 109.3694 | 0.0095816 | 0.17543 | 0.9982 | 0.99833 | 97.5075 | 275.941 | 334.176 | 337.74 | 927.101 | 0 | 0 | 0
|  | 1705 | 57.1738 | 7.7432 | 3.568 | 0.065272 | 7.3837 | 0.023886 | 0.76576 | 102.3745 | 24.618 | 0.009894 | 23.2918 | 23.5385 | 0.00023289 | 0.026345 | 0.39137 | 44.2721 | 0.0015591 | 0.049983 | 0.039221 | 69.6902 | 60.0437 | 114.1325 | 20.8045 | 106.6892 | 0.0080149 | 0.18028 | 0.99778 | 0.9989 | 97.5095 | 275.949 | 334.156 | 337.695 | 927.555 | 0 | 0 | 0
|  | 1710 | 58.7643 | 7.3761 | -0.76163 | 0.070427 | 7.9669 | 0.021695 | 0.71012 | 102.6644 | 24.6904 | -0.0022707 | 23.3666 | 23.6222 | -5.3639e-05 | -0.0060678 | 0.39195 | 44.338 | 0.0015279 | 0.050012 | 0.040073 | 69.8885 | 60.0376 | 113.8005 | 20.8018 | 107.3465 | 0.0078653 | 0.17997 | 0.9995 | 0.99924 | 97.5109 | 275.946 | 334.247 | 337.903 | 927.434 | 0 | 0 | 0
|  | 1715 | 60.4984 | 7.7876 | -0.18298 | 0.068674 | 7.7685 | 0.020829 | 0.743 | 102.9625 | 25.2872 | -0.00051929 | 23.9323 | 24.1985 | -1.2566e-05 | -0.0014215 | 0.39195 | 44.338 | 0.0014304 | 0.051025 | 0.041129 | 70.0915 | 60.0364 | 113.4418 | 20.8014 | 112.6031 | 0.0073155 | 0.17946 | 0.99938 | 0.99932 | 97.5128 | 275.952 | 334.259 | 337.977 | 927.134 | 0 | 0 | 0
|  | 1720 | 58.5609 | 12.9722 | 2.5301 | 0.039907 | 4.5143 | 0.033453 | 1.2681 | 103.2602 | 24.9283 | 0.0042348 | 23.591 | 23.8431 | 0.00010097 | 0.011422 | 0.3922 | 44.3665 | 0.001335 | 0.050607 | 0.039979 | 70.2943 | 60.035 | 113.1441 | 20.8035 | 109.4215 | 0.0070039 | 0.18026 | 0.99881 | 0.99929 | 97.5134 | 275.961 | 334.236 | 337.808 | 927.261 | 0 | 0 | 0
|  | 1725 | 58.7966 | 11.5556 | 2.0604 | 0.044979 | 5.0882 | 0.030452 | 1.1534 | 103.5536 | 25.4644 | 0.0038039 | 24.0977 | 24.3629 | 9.2675e-05 | 0.010484 | 0.39268 | 44.4213 | 0.0013697 | 0.051877 | 0.040315 | 70.495 | 60.031 | 113.0022 | 20.8054 | 114.1759 | 0.0070283 | 0.18074 | 0.99868 | 0.99912 | 97.5141 | 275.959 | 334.228 | 337.905 | 927.269 | 0 | 0 | 0
|  | 1730 | 58.8101 | 8.4532 | -0.77048 | 0.061501 | 6.9571 | 0.020828 | 0.82134 | 103.8476 | 25.1046 | -0.001972 | 23.7601 | 24.0288 | -4.7385e-05 | -0.0053603 | 0.39292 | 44.4475 | 0.0012809 | 0.050513 | 0.040079 | 70.696 | 60.0275 | 112.6778 | 20.8042 | 110.9853 | 0.0067424 | 0.17908 | 0.99921 | 0.99899 | 97.514 | 275.968 | 334.268 | 338.048 | 927.173 | 0 | 0 | 0
|  | 1735 | 61.6249 | 9.645 | 0.52943 | 0.056482 | 6.3893 | 0.024418 | 0.88767 | 104.1487 | 25.3409 | 0.0012326 | 23.9844 | 24.2595 | 2.9903e-05 | 0.0033827 | 0.39299 | 44.456 | 0.0013792 | 0.050137 | 0.041584 | 70.9001 | 60.028 | 112.4098 | 20.8001 | 113.088 | 0.007094 | 0.17687 | 0.99893 | 0.99907 | 97.5127 | 275.949 | 334.277 | 338.111 | 927.222 | 0 | 0 | 0
|  | 1740 | 61.315 | 7.6196 | -0.90643 | 0.071135 | 8.047 | 0.018138 | 0.71657 | 104.456 | 24.7841 | -0.0027196 | 23.4484 | 23.7086 | -6.4479e-05 | -0.007294 | 0.39307 | 44.4644 | 0.0012903 | 0.050973 | 0.041506 | 71.1079 | 60.0322 | 112.0954 | 20.7971 | 108.1312 | 0.0068495 | 0.18201 | 0.9995 | 0.9992 | 97.5144 | 275.963 | 334.148 | 337.856 | 927.387 | 0 | 0 | 0
|  | 1745 | 61.8949 | 9.6128 | 3.3108 | 0.056919 | 6.4388 | 0.02226 | 0.88416 | 104.764 | 24.9212 | 0.0078975 | 23.5896 | 23.8615 | 0.00018845 | 0.021317 | 0.39354 | 44.5177 | 0.001267 | 0.050326 | 0.041713 | 71.3159 | 60.0367 | 111.7321 | 20.7972 | 109.3839 | 0.0067235 | 0.17956 | 0.99857 | 0.99947 | 97.5115 | 275.974 | 334.312 | 338.165 | 928.05 | 0 | 0 | 0
|  | 1750 | 59.7585 | 12.2509 | 0.53707 | 0.04312 | 4.8779 | 0.030866 | 1.1819 | 105.0682 | 24.9913 | 0.00096774 | 23.6564 | 23.9308 | 2.3159e-05 | 0.0026198 | 0.39407 | 44.5776 | 0.001331 | 0.050966 | 0.04068 | 71.5219 | 60.039 | 111.524 | 20.8013 | 110.0026 | 0.0069733 | 0.18087 | 0.99973 | 0.99984 | 97.5098 | 275.968 | 334.318 | 338.196 | 927.199 | 0 | 0 | 0
|  | 1755 | 59.509 | 7.4316 | 0.43812 | 0.070787 | 8.0076 | 0.019643 | 0.70861 | 105.3663 | 24.8734 | 0.0013017 | 23.5489 | 23.8254 | 3.1013e-05 | 0.0035083 | 0.3942 | 44.5929 | 0.0013904 | 0.05016 | 0.040445 | 71.7247 | 60.0378 | 111.254 | 20.8015 | 108.986 | 0.0072467 | 0.17938 | 0.99999 | 1.0001 | 97.5119 | 275.965 | 334.376 | 338.302 | 927.135 | 0 | 0 | 0
|  | 1760 | 58.4434 | 8.3137 | -0.41308 | 0.062143 | 7.0298 | 0.017894 | 0.79642 | 105.6612 | 24.3819 | -0.001099 | 23.0842 | 23.3584 | -2.567e-05 | -0.0029039 | 0.39428 | 44.6017 | 0.001112 | 0.049492 | 0.039656 | 71.9249 | 60.0348 | 110.8582 | 20.8014 | 104.7242 | 0.0061822 | 0.18025 | 1.0005 | 1.0004 | 97.5122 | 275.988 | 334.386 | 338.357 | 927.085 | 0 | 0 | 0
|  | 1765 | 61.6987 | 15.0032 | 7.2432 | 0.036353 | 4.1124 | 0.034148 | 1.4775 | 105.9616 | 25.5519 | 0.010765 | 24.1844 | 24.4604 | 0.00026331 | 0.029787 | 0.39494 | 44.6761 | 0.0012414 | 0.053713 | 0.042112 | 72.1294 | 60.0349 | 110.6524 | 20.7995 | 114.9802 | 0.00649 | 0.18501 | 0.99948 | 1.0007 | 97.5107 | 275.954 | 334.282 | 338.096 | 927.122 | 0 | 0 | 0
|  | 1770 | 61.7565 | 9.2234 | -1.8899 | 0.059189 | 6.6956 | 0.019664 | 0.89512 | 106.2702 | 25.0989 | -0.0046556 | 23.7586 | 24.0276 | -0.00011186 | -0.012654 | 0.3956 | 44.7506 | 0.0011639 | 0.052981 | 0.042 | 72.3396 | 60.0397 | 110.4392 | 20.7972 | 110.9532 | 0.0062614 | 0.18558 | 1.0016 | 1.0011 | 97.5113 | 275.961 | 334.322 | 338.107 | 927.175 | 0 | 0 | 0
|  | 1775 | 62.8524 | 9.5615 | 0.29739 | 0.05811 | 6.5735 | 0.021319 | 0.89328 | 106.5817 | 25.3586 | 0.00071139 | 24.0123 | 24.2927 | 1.7281e-05 | 0.0019549 | 0.39564 | 44.7555 | 0.0012388 | 0.051908 | 0.042461 | 72.5508 | 60.046 | 110.0838 | 20.7971 | 113.2983 | 0.0065179 | 0.18138 | 1.0015 | 1.0015 | 97.5115 | 275.973 | 334.433 | 338.338 | 927.123 | 0 | 0 | 0
|  | 1780 | 61.3455 | 9.7991 | 2.5535 | 0.055341 | 6.2603 | 0.021263 | 0.94749 | 106.8922 | 25.1164 | 0.0058746 | 23.7827 | 24.0547 | 0.00014131 | 0.015986 | 0.39603 | 44.8003 | 0.0011767 | 0.052435 | 0.0417 | 72.7612 | 60.0518 | 109.8609 | 20.7984 | 111.1434 | 0.0063109 | 0.18406 | 1.0013 | 1.002 | 97.512 | 275.952 | 334.429 | 338.253 | 927.196 | 0 | 0 | 0
|  | 1785 | 60.7043 | 7.5884 | 0.44947 | 0.070716 | 7.9996 | 0.015893 | 0.7248 | 107.1974 | 24.713 | 0.0013428 | 23.4028 | 23.6709 | 3.1785e-05 | 0.0035955 | 0.39647 | 44.8493 | 0.0011239 | 0.051256 | 0.041152 | 72.9683 | 60.0545 | 109.512 | 20.7979 | 107.6114 | 0.0061689 | 0.18316 | 1.0021 | 1.0023 | 97.5128 | 275.963 | 334.458 | 338.29 | 928.461 | 0 | 0 | 0
|  | 1790 | 61.3235 | 9.196 | -0.84163 | 0.058949 | 6.6685 | 0.020289 | 0.87981 | 107.5024 | 24.9021 | -0.0020794 | 23.586 | 23.8598 | -4.9613e-05 | -0.0056124 | 0.39655 | 44.8583 | 0.001196 | 0.051864 | 0.041609 | 73.1752 | 60.0572 | 109.1852 | 20.7974 | 109.2836 | 0.0064327 | 0.18373 | 1.0026 | 1.0024 | 97.5112 | 275.949 | 334.517 | 338.4 | 927.189 | 0 | 0 | 0
|  | 1795 | 61.3566 | 11.0856 | 5.1346 | 0.048928 | 5.5348 | 0.021355 | 1.0842 | 107.8091 | 25.0077 | 0.010481 | 23.6905 | 23.9688 | 0.00025122 | 0.028419 | 0.39718 | 44.9293 | 0.0010449 | 0.053049 | 0.041747 | 73.3836 | 60.0608 | 108.9218 | 20.7976 | 110.2331 | 0.0057867 | 0.18627 | 1.0014 | 1.0026 | 97.508 | 275.952 | 334.58 | 338.51 | 927.177 | 0 | 0 | 0
|  | 1800 | 61.1335 | 9.8677 | -1.3624 | 0.054767 | 6.1953 | 0.020932 | 0.9418 | 108.1153 | 24.6567 | -0.0031576 | 23.3572 | 23.6308 | -7.4616e-05 | -0.0084407 | 0.3978 | 45.0004 | 0.0011464 | 0.05158 | 0.041442 | 73.5916 | 60.0641 | 108.6766 | 20.7965 | 107.1566 | 0.0062738 | 0.18433 | 1.003 | 1.0026 | 97.5078 | 275.96 | 334.569 | 338.488 | 927.675 | 0 | 0 | 0
|  | 1805 | 60.8174 | 9.8268 | 0.011546 | 0.05471 | 6.1889 | 0.022281 | 0.95524 | 108.4202 | 25.0431 | 2.6317e-05 | 23.7229 | 24.002 | 6.3166e-07 | 7.1455e-05 | 0.3978 | 45.0005 | 0.001219 | 0.052262 | 0.041405 | 73.7987 | 60.0666 | 108.3785 | 20.799 | 110.54 | 0.0064996 | 0.184 | 1.0027 | 1.0027 | 97.5067 | 275.959 | 334.564 | 338.501 | 927.142 | 0 | 0 | 0
|  | 1810 | 61.7932 | 9.0657 | 1.2324 | 0.060255 | 6.8162 | 0.018808 | 0.88086 | 108.7267 | 25.0984 | 0.0030882 | 23.7718 | 24.0467 | 7.4261e-05 | 0.0084006 | 0.39799 | 45.0217 | 0.0011333 | 0.053076 | 0.042023 | 74.0073 | 60.07 | 108.1245 | 20.7971 | 111.0127 | 0.0061353 | 0.18584 | 1.0024 | 1.0027 | 97.5055 | 275.959 | 334.516 | 338.384 | 928.227 | 0 | 0 | 0
|  | 1815 | 62.4502 | 9.9453 | 6.703 | 0.05551 | 6.2794 | 0.019361 | 0.94969 | 109.0374 | 24.9649 | 0.01555 | 23.6484 | 23.9279 | 0.00037208 | 0.04209 | 0.39911 | 45.148 | 0.0010747 | 0.052717 | 0.0423 | 74.2181 | 60.0757 | 107.7878 | 20.7953 | 109.8492 | 0.0059178 | 0.18563 | 1.0009 | 1.0026 | 97.5084 | 275.947 | 334.559 | 338.512 | 927.188 | 0 | 0 | 0
|  | 1820 | 63.067 | 10.5579 | -2.5903 | 0.052805 | 5.9734 | 0.018426 | 1.0201 | 109.3512 | 25.22 | -0.0056577 | 23.8917 | 24.1761 | -0.00013678 | -0.015473 | 0.40004 | 45.2532 | 0.000973 | 0.053866 | 0.042769 | 74.4308 | 60.0831 | 107.5668 | 20.7952 | 112.1132 | 0.0054557 | 0.18722 | 1.0031 | 1.0024 | 97.5079 | 275.95 | 334.582 | 338.564 | 927.132 | 0 | 0 | 0
|  | 1825 | 61.6836 | 8.8444 | 7.0525 | 0.061653 | 6.9743 | 0.017233 | 0.8612 | 109.663 | 24.8267 | 0.018271 | 23.5198 | 23.7975 | 0.00043481 | 0.049186 | 0.40113 | 45.3761 | 0.0010625 | 0.053095 | 0.041937 | 74.6425 | 60.0893 | 107.2475 | 20.7958 | 108.6467 | 0.0058916 | 0.18741 | 1.0003 | 1.0024 | 97.509 | 275.934 | 334.592 | 338.542 | 927.113 | 0 | 0 | 0
|  | 1830 | 61.3454 | 10.4313 | 1.9668 | 0.051987 | 5.8809 | 0.021618 | 1.0331 | 109.9706 | 25.1043 | 0.0042494 | 23.7827 | 24.0612 | 0.00010225 | 0.011566 | 0.40247 | 45.528 | 0.0011239 | 0.053708 | 0.041872 | 74.8521 | 60.0932 | 106.9704 | 20.7977 | 111.0894 | 0.0060954 | 0.18746 | 1.0016 | 1.0021 | 97.5096 | 275.955 | 334.59 | 338.508 | 927.17 | 0 | 0 | 0
|  | 1835 | 62.1379 | 10.5818 | 0.33077 | 0.05191 | 5.8721 | 0.017939 | 1.0092 | 110.2793 | 24.8741 | 0.0007199 | 23.5686 | 23.851 | 1.717e-05 | 0.0019423 | 0.40277 | 45.5618 | 0.00093118 | 0.052388 | 0.042024 | 75.0618 | 60.0977 | 106.7158 | 20.7957 | 109.0804 | 0.0053374 | 0.18527 | 1.0018 | 1.0019 | 97.5104 | 275.948 | 334.646 | 338.656 | 927.214 | 0 | 0 | 0
|  | 1840 | 60.7832 | 7.8574 | 1.3958 | 0.068384 | 7.7358 | 0.01331 | 0.79246 | 110.5866 | 24.9045 | 0.0039958 | 23.5983 | 23.8878 | 9.545e-05 | 0.010798 | 0.40305 | 45.5936 | 0.00091023 | 0.054192 | 0.041557 | 75.2707 | 60.1014 | 106.4321 | 20.7976 | 109.3512 | 0.0052456 | 0.18987 | 1.0013 | 1.0018 | 97.5124 | 275.951 | 334.659 | 338.764 | 927.201 | 0 | 0 | 0
|  | 1845 | 61.3638 | 8.1732 | -2.0811 | 0.06637 | 7.5079 | 0.018266 | 0.81031 | 110.892 | 24.5505 | -0.005866 | 23.2699 | 23.546 | -0.00013812 | -0.015625 | 0.40329 | 45.6206 | 0.0012123 | 0.05378 | 0.041926 | 75.4795 | 60.1041 | 106.0554 | 20.7941 | 106.2965 | 0.0065725 | 0.19083 | 1.002 | 1.0013 | 97.5127 | 275.966 | 334.761 | 338.732 | 927.14 | 0 | 0 | 0
|  | 1850 | 64.8233 | 12.3669 | -1.2856 | 0.046336 | 5.2417 | 0.026925 | 1.1975 | 111.2074 | 25.5997 | -0.0024246 | 24.2699 | 24.5697 | -5.9572e-05 | -0.0067389 | 0.40329 | 45.6206 | 0.0012476 | 0.055487 | 0.044074 | 75.6945 | 60.1121 | 105.7906 | 20.7928 | 115.6024 | 0.0065058 | 0.18931 | 1.0014 | 1.0011 | 97.5093 | 275.946 | 334.836 | 338.972 | 927.099 | 0 | 0 | 0
|  | 1855 | 63.2686 | 11.6536 | 1.0681 | 0.047993 | 5.4291 | 0.021782 | 1.1 | 111.5277 | 24.899 | 0.0021447 | 23.6108 | 23.9021 | 5.1263e-05 | 0.0057989 | 0.40341 | 45.6351 | 0.0010454 | 0.052794 | 0.042742 | 75.9115 | 60.1227 | 105.5659 | 20.7933 | 109.3845 | 0.0058078 | 0.1862 | 1.0006 | 1.0008 | 97.507 | 275.958 | 334.91 | 339.043 | 927.14 | 0 | 0 | 0
|  | 1860 | 63.6495 | 9.3933 | -1.2721 | 0.059901 | 6.7761 | 0.019032 | 0.94794 | 111.845 | 25.5496 | -0.0031115 | 24.2144 | 24.4884 | -7.6197e-05 | -0.0086195 | 0.40354 | 45.6496 | 0.00114 | 0.056782 | 0.043593 | 76.1273 | 60.1317 | 105.2963 | 20.7942 | 115.1128 | 0.0060802 | 0.19292 | 1.0009 | 1.0005 | 97.505 | 275.937 | 334.726 | 338.513 | 927.898 | 0 | 0 | 0
|  | 1865 | 65.0981 | 9.4591 | 2.2317 | 0.060837 | 6.882 | 0.017525 | 0.89783 | 112.1668 | 25.1702 | 0.0056284 | 23.8533 | 24.1226 | 0.00013577 | 0.015359 | 0.40388 | 45.688 | 0.0010661 | 0.054621 | 0.044018 | 76.3464 | 60.1431 | 104.9804 | 20.7904 | 111.7118 | 0.0058462 | 0.18948 | 0.99983 | 1.0005 | 97.5045 | 275.948 | 334.705 | 338.483 | 928.187 | 0 | 0 | 0
|  | 1870 | 62.4192 | 10.7158 | -1.2118 | 0.051493 | 5.825 | 0.017702 | 1.0456 | 112.4856 | 24.46 | -0.0026641 | 23.1705 | 23.4218 | -6.2399e-05 | -0.0070587 | 0.40422 | 45.7264 | 0.00091152 | 0.053843 | 0.042387 | 76.5624 | 60.1527 | 104.7001 | 20.7918 | 105.4526 | 0.0053198 | 0.19153 | 1.0005 | 1.0002 | 97.5039 | 275.937 | 334.563 | 338.191 | 927.527 | 0 | 0 | 0
|  | 1875 | 64.9306 | 9.8587 | 1.5493 | 0.058221 | 6.5861 | 0.014947 | 0.96298 | 112.804 | 25.3713 | 0.0037119 | 24.032 | 24.3008 | 9.0202e-05 | 0.010204 | 0.40445 | 45.7519 | 0.00087025 | 0.056066 | 0.04407 | 76.7785 | 60.1621 | 104.447 | 20.7914 | 113.448 | 0.0050132 | 0.19209 | 0.99976 | 1.0002 | 97.5045 | 275.914 | 334.54 | 338.281 | 927.28 | 0 | 0 | 0
|  | 1880 | 64.0193 | 8.7216 | 3.3944 | 0.064889 | 7.3403 | 0.014579 | 0.86405 | 113.1264 | 25.0477 | 0.0091775 | 23.7284 | 23.9999 | 0.00022026 | 0.024916 | 0.40522 | 45.8397 | 0.00094599 | 0.056067 | 0.043606 | 76.9977 | 60.1736 | 104.1188 | 20.7911 | 110.5859 | 0.0053717 | 0.19397 | 0.99908 | 1.0001 | 97.5055 | 275.936 | 334.58 | 338.409 | 927.591 | 0 | 0 | 0
|  | 1885 | 64.9834 | 11.7124 | 0.072153 | 0.049046 | 5.5482 | 0.020497 | 1.1444 | 113.4489 | 24.6962 | 0.00014954 | 23.3966 | 23.6644 | 3.5389e-06 | 0.00040032 | 0.40578 | 45.903 | 0.0010053 | 0.056128 | 0.044158 | 77.2171 | 60.1851 | 103.8235 | 20.7868 | 107.5096 | 0.0056755 | 0.19623 | 0.99988 | 0.9999 | 97.5034 | 275.927 | 334.598 | 338.428 | 926.856 | 0 | 0 | 0
|  | 1890 | 67.5743 | 11.2185 | 0.68462 | 0.053247 | 6.0235 | 0.017103 | 1.0735 | 113.7803 | 25.5492 | 0.0014871 | 24.2172 | 24.5132 | 3.6454e-05 | 0.0041238 | 0.40588 | 45.9143 | 0.00091069 | 0.05716 | 0.045683 | 77.4417 | 60.2012 | 103.6057 | 20.7868 | 115.1239 | 0.0051521 | 0.1939 | 0.99947 | 0.99964 | 97.5055 | 275.915 | 334.769 | 338.861 | 927.157 | 0 | 0 | 0
|  | 1895 | 64.1508 | 9.124 | -1.4211 | 0.062154 | 7.031 | 0.013491 | 0.87829 | 114.1096 | 24.7225 | -0.003723 | 23.4366 | 23.7248 | -8.8326e-05 | -0.0099917 | 0.40597 | 45.9246 | 0.00083854 | 0.054589 | 0.043409 | 77.6644 | 60.2161 | 103.2844 | 20.7897 | 107.8081 | 0.0049736 | 0.19198 | 0.99957 | 0.99915 | 97.5052 | 275.891 | 334.812 | 338.929 | 927.095 | 0 | 0 | 0
|  | 1900 | 67.0549 | 10.2895 | 0.76659 | 0.057609 | 6.5169 | 0.013902 | 0.99344 | 114.4376 | 25.4965 | 0.0018053 | 24.1686 | 24.4628 | 4.4162e-05 | 0.0049957 | 0.40608 | 45.9371 | 0.00080088 | 0.057231 | 0.045369 | 77.8864 | 60.2303 | 103.0003 | 20.7876 | 114.6561 | 0.0047144 | 0.19439 | 0.9987 | 0.9989 | 97.5057 | 275.903 | 334.789 | 338.864 | 927.165 | 0 | 0 | 0
|  | 1905 | 65.9508 | 11.2641 | 0.7183 | 0.051758 | 5.855 | 0.017164 | 1.1154 | 114.7701 | 25.2732 | 0.0015328 | 23.9596 | 24.2542 | 3.7177e-05 | 0.0042056 | 0.40629 | 45.9601 | 0.00088837 | 0.057732 | 0.044881 | 78.112 | 60.2468 | 102.7098 | 20.7879 | 112.6689 | 0.0051011 | 0.19699 | 0.99837 | 0.99854 | 97.5063 | 275.904 | 334.825 | 338.943 | 928.498 | 0 | 0 | 0
|  | 1910 | 66.279 | 9.6537 | 1.7735 | 0.060692 | 6.8656 | 0.015951 | 0.93973 | 115.1007 | 24.9891 | 0.0044874 | 23.6936 | 23.9866 | 0.00010764 | 0.012176 | 0.40665 | 46.0011 | 0.00096812 | 0.057034 | 0.044983 | 78.3367 | 60.2621 | 102.4655 | 20.7857 | 110.1658 | 0.0054724 | 0.19687 | 0.99743 | 0.99793 | 97.5065 | 275.903 | 334.873 | 339.014 | 927.177 | 0 | 0 | 0
|  | 1915 | 70.2549 | 9.8941 | 0.076346 | 0.06277 | 7.1007 | 0.014854 | 0.94434 | 115.442 | 25.7165 | 0.00019405 | 24.3919 | 24.6965 | 4.7923e-06 | 0.00054211 | 0.40693 | 46.0329 | 0.00093237 | 0.059276 | 0.047463 | 78.5678 | 60.283 | 102.1111 | 20.7816 | 116.714 | 0.0052153 | 0.19836 | 0.9972 | 0.99722 | 97.5059 | 275.912 | 334.991 | 339.174 | 927.141 | 0 | 0 | 0
|  | 1920 | 69.4477 | 11.9709 | 3.5943 | 0.051284 | 5.8014 | 0.018781 | 1.1457 | 115.7913 | 25.3754 | 0.0075577 | 24.0783 | 24.3898 | 0.00018433 | 0.020852 | 0.4074 | 46.0864 | 0.00096315 | 0.058758 | 0.046958 | 78.8038 | 60.308 | 101.8524 | 20.7812 | 113.6849 | 0.0053911 | 0.19905 | 0.99579 | 0.99665 | 97.5079 | 275.912 | 335.129 | 339.465 | 927.187 | 0 | 0 | 0
|  | 1925 | 68.7289 | 9.5418 | -0.96694 | 0.063674 | 7.2029 | 0.013253 | 0.91522 | 116.1367 | 25.0989 | -0.002552 | 23.8199 | 24.1259 | -6.1569e-05 | -0.0069648 | 0.40786 | 46.1385 | 0.00084386 | 0.058275 | 0.046448 | 79.0374 | 60.3308 | 101.5716 | 20.7812 | 111.2395 | 0.0049429 | 0.19946 | 0.99622 | 0.99593 | 97.5098 | 275.911 | 335.186 | 339.491 | 927.294 | 0 | 0 | 0
|  | 1930 | 66.0363 | 8.8875 | -0.31999 | 0.065684 | 7.4303 | 0.011558 | 0.86022 | 116.4736 | 24.2354 | -0.00090161 | 23.0069 | 23.3119 | -2.1018e-05 | -0.0023776 | 0.40786 | 46.1385 | 0.00075916 | 0.056502 | 0.044686 | 79.2652 | 60.349 | 101.2268 | 20.7818 | 103.7464 | 0.0047054 | 0.20009 | 0.99512 | 0.99502 | 97.5117 | 275.913 | 335.28 | 339.724 | 927.258 | 0 | 0 | 0
|  | 1935 | 68.4106 | 10.232 | 2.68 | 0.059104 | 6.686 | 0.014283 | 1.0215 | 116.8098 | 25.0106 | 0.0065855 | 23.7477 | 24.0525 | 0.0001584 | 0.017918 | 0.40826 | 46.1833 | 0.00084418 | 0.060373 | 0.046593 | 79.4934 | 60.3668 | 100.9265 | 20.78 | 110.5119 | 0.0049565 | 0.20552 | 0.99332 | 0.99407 | 97.5125 | 275.916 | 335.349 | 339.653 | 927.274 | 0 | 0 | 0
|  | 1940 | 69.3638 | 11.1172 | 3.8947 | 0.055156 | 6.2393 | 0.014528 | 1.1114 | 117.1542 | 25.246 | 0.0088448 | 23.9753 | 24.2873 | 0.00021482 | 0.0243 | 0.40919 | 46.2889 | 0.00080132 | 0.061302 | 0.047234 | 79.728 | 60.3888 | 100.6327 | 20.7793 | 112.6217 | 0.0047484 | 0.20646 | 0.99196 | 0.99296 | 97.5052 | 275.926 | 335.406 | 339.771 | 927.313 | 0 | 0 | 0
|  | 1945 | 70.7841 | 10.7046 | 0.60176 | 0.058455 | 6.6125 | 0.015189 | 1.0502 | 117.5046 | 25.4626 | 0.001436 | 24.1838 | 24.4963 | 3.5176e-05 | 0.0039792 | 0.40982 | 46.3595 | 0.00088787 | 0.06139 | 0.048051 | 79.9662 | 60.4137 | 100.365 | 20.7779 | 114.5756 | 0.005072 | 0.20533 | 0.99221 | 0.99238 | 97.5058 | 275.904 | 335.446 | 339.78 | 927.399 | 0 | 0 | 0
|  | 1950 | 69.1758 | 9.2768 | 3.3049 | 0.065919 | 7.4569 | 0.013231 | 0.91029 | 117.8545 | 24.5489 | 0.0092207 | 23.3217 | 23.6271 | 0.00021786 | 0.024645 | 0.41045 | 46.4311 | 0.0008722 | 0.060005 | 0.046961 | 80.2037 | 60.4382 | 100.0436 | 20.7755 | 106.5264 | 0.0051402 | 0.20753 | 0.99155 | 0.99259 | 97.5062 | 275.915 | 335.528 | 339.921 | 927.312 | 0 | 0 | 0
|  | 1955 | 72.7209 | 10.7034 | 4.8682 | 0.060061 | 6.7942 | 0.013775 | 1.0121 | 118.2092 | 25.2231 | 0.012039 | 23.9665 | 24.2856 | 0.00029239 | 0.033075 | 0.41173 | 46.5754 | 0.00082734 | 0.060786 | 0.048983 | 80.4436 | 60.4651 | 99.7215 | 20.7729 | 112.4779 | 0.0048581 | 0.20526 | 0.99144 | 0.9928 | 97.5048 | 275.911 | 335.587 | 340.055 | 927.298 | 0 | 0 | 0
|  | 1960 | 70.864 | 10.7634 | 6.1127 | 0.058201 | 6.5838 | 0.013862 | 1.0511 | 118.5682 | 24.5835 | 0.015032 | 23.3587 | 23.6664 | 0.00035576 | 0.040245 | 0.41335 | 46.7587 | 0.00080677 | 0.061176 | 0.048026 | 80.6861 | 60.494 | 99.4403 | 20.7718 | 106.8454 | 0.0048598 | 0.21043 | 0.99092 | 0.99262 | 97.5067 | 275.926 | 335.587 | 340.008 | 927.472 | 0 | 0 | 0
|  | 1965 | 73.1854 | 12.4338 | 0.80029 | 0.052032 | 5.886 | 0.018754 | 1.1888 | 118.9283 | 25.1401 | 0.0017187 | 23.9016 | 24.2285 | 4.1641e-05 | 0.0047105 | 0.41434 | 46.8711 | 0.0009758 | 0.061855 | 0.049454 | 80.9298 | 60.5233 | 99.1419 | 20.7706 | 111.804 | 0.0054799 | 0.20858 | 0.99274 | 0.99294 | 97.5072 | 275.907 | 335.784 | 340.377 | 927.467 | 0 | 0 | 0
|  | 1970 | 71.6669 | 9.9236 | 2.3941 | 0.063841 | 7.2218 | 0.012533 | 0.9814 | 119.2904 | 24.7148 | 0.0064144 | 23.5032 | 23.8278 | 0.00015284 | 0.01729 | 0.41483 | 46.9261 | 0.00080009 | 0.062653 | 0.048682 | 81.1751 | 60.5535 | 98.8989 | 20.7704 | 108.0806 | 0.0048138 | 0.2135 | 0.99241 | 0.99314 | 97.5051 | 275.928 | 335.868 | 340.507 | 927.392 | 0 | 0 | 0
|  | 1975 | 74.3247 | 9.6256 | 0.40969 | 0.068259 | 7.7216 | 0.010869 | 0.92847 | 119.6554 | 24.9891 | 0.0011602 | 23.771 | 24.1044 | 2.7965e-05 | 0.0031635 | 0.41528 | 46.9772 | 0.00074189 | 0.063376 | 0.050208 | 81.4224 | 60.585 | 98.5119 | 20.7668 | 110.5253 | 0.0045363 | 0.21357 | 0.9931 | 0.99323 | 97.5051 | 275.934 | 335.967 | 340.679 | 927.335 | 0 | 0 | 0
|  | 1980 | 74.271 | 10.7122 | 3.1037 | 0.06129 | 6.9333 | 0.012948 | 1.0587 | 120.0269 | 25.196 | 0.007822 | 23.9778 | 24.3191 | 0.00019022 | 0.021519 | 0.41582 | 47.0389 | 0.00079356 | 0.064887 | 0.050429 | 81.6739 | 60.6196 | 98.2307 | 20.7675 | 112.4102 | 0.0047231 | 0.21614 | 0.99247 | 0.99336 | 97.5043 | 275.926 | 336.107 | 340.891 | 927.306 | 0 | 0 | 0
|  | 1985 | 72.8413 | 10.532 | 2.0322 | 0.061139 | 6.9162 | 0.013852 | 1.0049 | 120.3947 | 24.3446 | 0.005287 | 23.1704 | 23.5008 | 0.00012425 | 0.014055 | 0.41661 | 47.1279 | 0.0008469 | 0.061439 | 0.049151 | 81.9229 | 60.6522 | 97.8925 | 20.7659 | 104.9541 | 0.0050636 | 0.21275 | 0.99291 | 0.9935 | 97.5047 | 275.94 | 336.148 | 340.942 | 927.349 | 0 | 0 | 0
|  | 1990 | 74.5446 | 11.3955 | 2.2651 | 0.057828 | 6.5416 | 0.014208 | 1.0893 | 120.7631 | 25.1373 | 0.0054005 | 23.926 | 24.2541 | 0.00013099 | 0.014817 | 0.41725 | 47.2001 | 0.00082159 | 0.06299 | 0.050301 | 82.1715 | 60.685 | 97.6208 | 20.7675 | 111.9058 | 0.004846 | 0.21157 | 0.99318 | 0.99379 | 97.5037 | 275.936 | 336.164 | 340.774 | 927.257 | 0 | 0 | 0
|  | 1995 | 72.1018 | 9.3867 | 1.018 | 0.067902 | 7.6813 | 0.012043 | 0.94779 | 121.1298 | 24.5461 | 0.0029212 | 23.3577 | 23.6639 | 6.9127e-05 | 0.0078198 | 0.41775 | 47.2566 | 0.00081774 | 0.064357 | 0.049182 | 82.4202 | 60.7167 | 97.3006 | 20.7673 | 106.6788 | 0.0049112 | 0.21921 | 0.99346 | 0.99379 | 97.5048 | 275.936 | 336.084 | 340.489 | 927.225 | 0 | 0 | 0
|  | 2000 | 73.293 | 11.6472 | 1.7988 | 0.055628 | 6.2928 | 0.013657 | 1.1494 | 121.4932 | 24.4042 | 0.0042487 | 23.2375 | 23.5514 | 0.00010006 | 0.011319 | 0.41817 | 47.3045 | 0.0007597 | 0.063937 | 0.049739 | 82.6675 | 60.7466 | 96.9657 | 20.7642 | 105.5162 | 0.0046853 | 0.21908 | 0.99346 | 0.99394 | 97.5075 | 275.928 | 336.299 | 340.841 | 927.181 | 0 | 0 | 0
|  | 2005 | 76.0346 | 11.1367 | 3.027 | 0.060354 | 6.8274 | 0.014123 | 1.0793 | 121.8666 | 24.9709 | 0.0075746 | 23.7877 | 24.1188 | 0.00018269 | 0.020666 | 0.41888 | 47.3845 | 0.00085238 | 0.065142 | 0.051444 | 82.9205 | 60.7813 | 96.726 | 20.7622 | 110.5226 | 0.004996 | 0.21835 | 0.99356 | 0.99442 | 97.5076 | 275.956 | 336.448 | 341.131 | 927.205 | 0 | 0 | 0
|  | 2010 | 75.495 | 10.3675 | 1.6901 | 0.064372 | 7.2819 | 0.012781 | 1.0214 | 122.2454 | 24.8682 | 0.0045269 | 23.6956 | 24.0325 | 0.00010879 | 0.012307 | 0.41961 | 47.4669 | 0.00082273 | 0.065749 | 0.051232 | 83.1772 | 60.8186 | 96.3614 | 20.7622 | 109.6417 | 0.0048873 | 0.22066 | 0.99455 | 0.99506 | 97.5086 | 275.933 | 336.529 | 341.314 | 929.196 | 0 | 0 | 0
|  | 2015 | 76.0344 | 10.6153 | 0.42903 | 0.063319 | 7.1627 | 0.011913 | 1.0336 | 122.6242 | 24.8553 | 0.0011309 | 23.687 | 24.0208 | 2.7166e-05 | 0.0030731 | 0.41995 | 47.5053 | 0.00075429 | 0.065448 | 0.051451 | 83.4339 | 60.8557 | 96.0875 | 20.7613 | 109.5453 | 0.0046044 | 0.21995 | 0.99544 | 0.99557 | 97.5106 | 275.922 | 336.582 | 341.325 | 927.151 | 0 | 0 | 0
|  | 2020 | 76.7879 | 9.4534 | 5.2724 | 0.071806 | 8.1228 | 0.0094092 | 0.92014 | 123.0063 | 24.706 | 0.015856 | 23.549 | 23.8767 | 0.00037858 | 0.042826 | 0.42096 | 47.6201 | 0.00067563 | 0.066072 | 0.051922 | 83.6923 | 60.8942 | 95.7197 | 20.7584 | 108.2531 | 0.0042941 | 0.22266 | 0.99429 | 0.99608 | 97.5123 | 275.92 | 336.643 | 341.327 | 927.26 | 0 | 0 | 0
|  | 2025 | 76.4715 | 11.1349 | 3.5834 | 0.060711 | 6.8677 | 0.010868 | 1.0881 | 123.3894 | 24.3127 | 0.009256 | 23.1785 | 23.5037 | 0.00021755 | 0.02461 | 0.42245 | 47.7887 | 0.0006598 | 0.066057 | 0.051741 | 83.9515 | 60.933 | 95.3915 | 20.756 | 104.8537 | 0.0042725 | 0.22547 | 0.99536 | 0.9964 | 97.5093 | 275.926 | 336.707 | 341.431 | 927.328 | 0 | 0 | 0
|  | 2030 | 79.7144 | 12.0329 | 3.0092 | 0.058562 | 6.6247 | 0.013119 | 1.1579 | 123.7799 | 25.0101 | 0.0072841 | 23.8522 | 24.1935 | 0.00017623 | 0.019935 | 0.42344 | 47.9 | 0.0007683 | 0.067809 | 0.053807 | 84.2154 | 60.9753 | 95.102 | 20.7539 | 110.9961 | 0.0046429 | 0.22509 | 0.99579 | 0.99662 | 97.5057 | 275.932 | 336.831 | 341.651 | 927.307 | 0 | 0 | 0
|  | 2035 | 82.1312 | 10.2542 | 5.6938 | 0.070804 | 8.0095 | 0.012479 | 0.96247 | 124.1845 | 25.1647 | 0.016559 | 24.0021 | 24.346 | 0.00040315 | 0.045605 | 0.42488 | 48.0639 | 0.00088359 | 0.068147 | 0.055212 | 84.4879 | 61.0243 | 94.7885 | 20.7501 | 112.3842 | 0.0050971 | 0.22488 | 0.99501 | 0.99688 | 97.5034 | 275.926 | 336.865 | 341.692 | 927.302 | 0 | 0 | 0
|  | 2040 | 82.4354 | 10.4072 | 3.982 | 0.070022 | 7.921 | 0.012485 | 0.9721 | 124.5959 | 25.4779 | 0.011309 | 24.3074 | 24.6552 | 0.00027883 | 0.031542 | 0.42659 | 48.2568 | 0.00087424 | 0.068068 | 0.055363 | 84.7643 | 61.0764 | 94.4095 | 20.752 | 115.2301 | 0.0050145 | 0.22249 | 0.99566 | 0.99694 | 97.501 | 275.928 | 336.957 | 341.779 | 927.272 | 0 | 0 | 0
|  | 2045 | 77.4632 | 11.2736 | 2.2214 | 0.060742 | 6.8712 | 0.012537 | 1.1201 | 124.9957 | 24.65 | 0.0056588 | 23.5158 | 23.8445 | 0.00013493 | 0.015264 | 0.42762 | 48.3738 | 0.00076153 | 0.068038 | 0.052619 | 85.0343 | 61.1226 | 94.0997 | 20.7555 | 107.8553 | 0.0046609 | 0.22831 | 0.99601 | 0.99665 | 97.5017 | 275.931 | 336.932 | 341.641 | 927.37 | 0 | 0 | 0
|  | 2050 | 79.7818 | 11.995 | 2.9381 | 0.058797 | 6.6512 | 0.014027 | 1.1712 | 125.3888 | 24.9674 | 0.0071526 | 23.8194 | 24.1524 | 0.00017275 | 0.019542 | 0.42839 | 48.4608 | 0.00082477 | 0.068862 | 0.054025 | 85.3009 | 61.1653 | 93.793 | 20.7528 | 110.6546 | 0.0048822 | 0.22817 | 0.99567 | 0.99648 | 97.5032 | 275.932 | 336.943 | 341.654 | 927.358 | 0 | 0 | 0
|  | 2055 | 79.5518 | 10.8144 | 2.7154 | 0.065028 | 7.3561 | 0.012881 | 1.0805 | 125.7871 | 24.9904 | 0.0073037 | 23.8429 | 24.1764 | 0.00017658 | 0.019975 | 0.42927 | 48.5596 | 0.00083764 | 0.07026 | 0.054117 | 85.5713 | 61.2103 | 93.5008 | 20.7527 | 110.8657 | 0.0049323 | 0.23169 | 0.99552 | 0.99635 | 97.5042 | 275.918 | 336.966 | 341.679 | 927.498 | 0 | 0 | 0
|  | 2060 | 79.8003 | 10.4012 | 4.7414 | 0.067823 | 7.6722 | 0.01303 | 1.0592 | 126.1855 | 24.7549 | 0.013421 | 23.6251 | 23.96 | 0.00032157 | 0.036377 | 0.43051 | 48.7005 | 0.00088375 | 0.071839 | 0.054507 | 85.8428 | 61.2551 | 93.1456 | 20.7494 | 108.8179 | 0.0051579 | 0.23765 | 0.99472 | 0.99624 | 97.5063 | 275.917 | 337.064 | 341.841 | 927.496 | 0 | 0 | 0
|  | 2065 | 82.1554 | 10.113 | 0.1867 | 0.071814 | 8.1237 | 0.010785 | 0.99598 | 126.5904 | 24.8698 | 0.00055632 | 23.7494 | 24.1008 | 1.3408e-05 | 0.0015167 | 0.43135 | 48.7952 | 0.00077449 | 0.071525 | 0.055692 | 86.1183 | 61.3028 | 92.8226 | 20.746 | 109.8977 | 0.0046865 | 0.23593 | 0.99603 | 0.9961 | 97.5063 | 275.913 | 337.272 | 342.262 | 927.821 | 0 | 0 | 0
|  | 2070 | 82.0745 | 10.5524 | 2.672 | 0.068756 | 7.7778 | 0.010144 | 1.0116 | 127.0009 | 24.5183 | 0.0077224 | 23.4332 | 23.7904 | 0.00018372 | 0.020783 | 0.43184 | 48.8509 | 0.00069743 | 0.069556 | 0.055319 | 86.3958 | 61.3531 | 92.4369 | 20.7444 | 106.9022 | 0.0044077 | 0.23336 | 0.99504 | 0.99591 | 97.5069 | 275.935 | 337.551 | 342.697 | 927.119 | 0 | 0 | 0
|  | 2075 | 84.1691 | 12.061 | 5.3588 | 0.061691 | 6.9786 | 0.011693 | 1.1523 | 127.4166 | 25.0811 | 0.013586 | 23.9764 | 24.3324 | 0.00033059 | 0.037397 | 0.43313 | 48.9964 | 0.00072138 | 0.071089 | 0.056697 | 86.6759 | 61.4056 | 92.1396 | 20.7441 | 111.8912 | 0.0044404 | 0.2332 | 0.99427 | 0.99581 | 97.5066 | 275.92 | 337.627 | 342.639 | 927.06 | 0 | 0 | 0
|  | 2080 | 80.8781 | 11.0565 | 2.2834 | 0.064665 | 7.315 | 0.011814 | 1.1101 | 127.8292 | 24.6794 | 0.0061681 | 23.5929 | 23.938 | 0.00014765 | 0.016703 | 0.43432 | 49.1316 | 0.00076398 | 0.071784 | 0.055035 | 86.9552 | 61.4563 | 91.8072 | 20.7468 | 108.3376 | 0.0046673 | 0.23808 | 0.995 | 0.99569 | 97.5067 | 275.929 | 337.634 | 342.573 | 927.292 | 0 | 0 | 0
|  | 2085 | 82.9531 | 10.047 | 3.9733 | 0.072988 | 8.2565 | 0.0099878 | 0.99524 | 128.2388 | 24.935 | 0.011981 | 23.8464 | 24.2048 | 0.00029 | 0.032806 | 0.43542 | 49.2554 | 0.00072898 | 0.07264 | 0.056275 | 87.2335 | 61.5054 | 91.4871 | 20.7444 | 110.6361 | 0.0044894 | 0.23838 | 0.99405 | 0.99541 | 97.5071 | 275.91 | 337.764 | 342.84 | 927.2 | 0 | 0 | 0
|  | 2090 | 85.8924 | 11.6451 | 8.7797 | 0.065203 | 7.3759 | 0.012662 | 1.1319 | 128.6609 | 25.2664 | 0.02333 | 24.1722 | 24.5379 | 0.00057246 | 0.064758 | 0.43757 | 49.4993 | 0.00082558 | 0.073803 | 0.058082 | 87.5194 | 61.5602 | 91.0965 | 20.7406 | 113.6382 | 0.0048451 | 0.2389 | 0.9925 | 0.99514 | 97.5059 | 275.894 | 337.887 | 342.999 | 929.022 | 0 | 0 | 0
|  | 2095 | 85.2816 | 12.8977 | 8.2633 | 0.058451 | 6.6122 | 0.01249 | 1.2145 | 129.0888 | 24.9344 | 0.019943 | 23.859 | 24.2192 | 0.000483 | 0.054638 | 0.44021 | 49.7978 | 0.00073008 | 0.070987 | 0.057287 | 87.8078 | 61.6176 | 90.8331 | 20.7407 | 110.6918 | 0.004494 | 0.23402 | 0.99255 | 0.9948 | 97.5059 | 275.915 | 337.95 | 343.052 | 927.114 | 0 | 0 | 0
|  | 2100 | 83.0845 | 9.8969 | 4.7008 | 0.074212 | 8.395 | 0.0090417 | 0.98444 | 129.5097 | 24.568 | 0.014634 | 23.5012 | 23.8391 | 0.00034886 | 0.039463 | 0.44229 | 50.0331 | 0.000671 | 0.073057 | 0.056385 | 88.092 | 61.6713 | 90.4874 | 20.7409 | 107.4299 | 0.0042905 | 0.24236 | 0.99272 | 0.99437 | 97.5081 | 275.905 | 337.847 | 342.704 | 927.257 | 0 | 0 | 0
|  | 2105 | 84.7023 | 12.1239 | 9.7522 | 0.06176 | 6.9864 | 0.010401 | 1.163 | 129.9292 | 24.5342 | 0.025292 | 23.4701 | 23.8135 | 0.0006023 | 0.068133 | 0.44467 | 50.3021 | 0.00064239 | 0.071826 | 0.057064 | 88.3756 | 61.7241 | 90.121 | 20.7381 | 107.1402 | 0.0041738 | 0.23933 | 0.99109 | 0.99395 | 97.51 | 275.883 | 337.865 | 342.808 | 927.243 | 0 | 0 | 0
|  | 2110 | 86.3947 | 11.8845 | 5.5511 | 0.064263 | 7.2695 | 0.012074 | 1.164 | 130.3569 | 25.148 | 0.014618 | 24.06 | 24.403 | 0.00035673 | 0.040354 | 0.44707 | 50.5733 | 0.00077588 | 0.0748 | 0.058485 | 88.6645 | 61.7805 | 89.8528 | 20.7382 | 112.5807 | 0.0046566 | 0.24241 | 0.99197 | 0.99362 | 97.509 | 275.891 | 337.904 | 342.72 | 927.301 | 0 | 0 | 0
|  | 2115 | 85.6199 | 9.3411 | 10.8052 | 0.081027 | 9.1659 | 0.010962 | 0.93176 | 130.787 | 25.1454 | 0.035851 | 24.0711 | 24.4205 | 0.00087551 | 0.099039 | 0.45015 | 50.9218 | 0.00088819 | 0.075497 | 0.058215 | 88.9562 | 61.8378 | 89.4621 | 20.7391 | 112.6208 | 0.0051188 | 0.24425 | 0.98939 | 0.99343 | 97.5121 | 275.92 | 338.093 | 343.001 | 927.32 | 0 | 0 | 0
|  | 2120 | 84.5087 | 10.2679 | 8.65 | 0.072757 | 8.2304 | 0.009072 | 0.96788 | 131.2123 | 23.8684 | 0.027111 | 22.8643 | 23.214 | 0.00062935 | 0.071193 | 0.45391 | 51.3473 | 0.00066005 | 0.07042 | 0.056752 | 89.2436 | 61.8926 | 89.0716 | 20.7335 | 101.542 | 0.0043259 | 0.24083 | 0.99027 | 0.99333 | 97.5126 | 275.899 | 338.326 | 343.5 | 927.305 | 0 | 0 | 0
|  | 2125 | 85.6337 | 11.159 | 3.4932 | 0.067838 | 7.674 | 0.0079733 | 1.0901 | 131.6376 | 24.3049 | 0.010031 | 23.2786 | 23.6241 | 0.00023697 | 0.026807 | 0.45608 | 51.5923 | 0.00054089 | 0.07395 | 0.057849 | 89.5301 | 61.9471 | 88.733 | 20.7332 | 105.2723 | 0.0037675 | 0.2469 | 0.99204 | 0.99317 | 97.5092 | 275.907 | 338.269 | 343.29 | 927.356 | 0 | 0 | 0
|  | 2130 | 86.509 | 10.9926 | 2.5446 | 0.069569 | 7.8697 | 0.0090911 | 1.0548 | 132.068 | 24.4363 | 0.0074428 | 23.4181 | 23.7844 | 0.00017702 | 0.020025 | 0.45711 | 51.7094 | 0.00063246 | 0.073384 | 0.058274 | 89.8205 | 62.0038 | 88.3852 | 20.7328 | 106.476 | 0.0041426 | 0.2443 | 0.99227 | 0.99311 | 97.508 | 275.907 | 338.468 | 343.762 | 927.38 | 0 | 0 | 0
|  | 2135 | 87.0167 | 11.5928 | 4.5508 | 0.066354 | 7.5061 | 0.010749 | 1.1416 | 132.5018 | 24.5324 | 0.012647 | 23.514 | 23.8764 | 0.00030196 | 0.034158 | 0.45831 | 51.8449 | 0.00071323 | 0.075751 | 0.058939 | 90.1135 | 62.0617 | 88.0415 | 20.7312 | 107.3324 | 0.0044726 | 0.24987 | 0.99175 | 0.99317 | 97.5072 | 275.903 | 338.521 | 343.738 | 927.301 | 0 | 0 | 0
|  | 2140 | 89.7438 | 11.4018 | 4.0806 | 0.06958 | 7.871 | 0.0094929 | 1.1069 | 132.9437 | 24.9116 | 0.011707 | 23.8856 | 24.2527 | 0.00028393 | 0.032119 | 0.45977 | 52.0106 | 0.00066052 | 0.077018 | 0.060588 | 90.4123 | 62.1232 | 87.714 | 20.7285 | 110.7142 | 0.004208 | 0.25013 | 0.99182 | 0.99315 | 97.5068 | 275.919 | 338.637 | 343.841 | 927.342 | 0 | 0 | 0
|  | 2145 | 88.0115 | 10.4677 | 5.0361 | 0.074326 | 8.4079 | 0.0090538 | 1.0067 | 133.3881 | 23.9724 | 0.016045 | 22.9871 | 23.3282 | 0.00037431 | 0.042343 | 0.46142 | 52.1967 | 0.00067293 | 0.074826 | 0.05932 | 90.7121 | 62.1856 | 87.3444 | 20.7247 | 102.5322 | 0.004369 | 0.25208 | 0.9913 | 0.99311 | 97.5068 | 275.915 | 338.666 | 343.692 | 927.333 | 0 | 0 | 0
|  | 2150 | 88.9826 | 11.4771 | 9.3536 | 0.068537 | 7.7531 | 0.010787 | 1.1086 | 133.8306 | 24.322 | 0.027073 | 23.327 | 23.6794 | 0.00064107 | 0.072519 | 0.46396 | 52.4839 | 0.00073931 | 0.075979 | 0.060048 | 91.0105 | 62.2468 | 86.9832 | 20.7252 | 105.5658 | 0.0046095 | 0.25225 | 0.99004 | 0.99309 | 97.509 | 275.907 | 338.735 | 343.852 | 927.3 | 0 | 0 | 0
|  | 2155 | 88.8707 | 11.77 | 4.554 | 0.066748 | 7.5506 | 0.010911 | 1.136 | 134.2752 | 24.1087 | 0.012948 | 23.1296 | 23.4771 | 0.00030397 | 0.034386 | 0.46632 | 52.7511 | 0.00072825 | 0.075825 | 0.059959 | 91.3105 | 62.3087 | 86.6546 | 20.7236 | 103.7545 | 0.0045899 | 0.25365 | 0.99177 | 0.99323 | 97.51 | 275.913 | 338.839 | 343.929 | 927.258 | 0 | 0 | 0
|  | 2160 | 90.8462 | 11.2762 | 7.6452 | 0.071219 | 8.0564 | 0.010883 | 1.0972 | 134.7245 | 24.6839 | 0.022643 | 23.6869 | 24.047 | 0.00054449 | 0.061594 | 0.46844 | 52.9911 | 0.00077509 | 0.078145 | 0.0614 | 91.6139 | 62.3725 | 86.3076 | 20.7235 | 108.7892 | 0.0047133 | 0.25501 | 0.99084 | 0.9934 | 97.5135 | 275.915 | 338.917 | 344.07 | 927.287 | 0 | 0 | 0
|  | 2165 | 90.7655 | 11.0467 | 3.0948 | 0.072634 | 8.2165 | 0.011518 | 1.0833 | 135.1785 | 24.4546 | 0.0094332 | 23.4695 | 23.8297 | 0.00022479 | 0.025429 | 0.47036 | 53.2086 | 0.00083658 | 0.078684 | 0.061461 | 91.9211 | 62.4381 | 85.9445 | 20.7212 | 106.7896 | 0.0050038 | 0.25841 | 0.99249 | 0.99356 | 97.5106 | 275.912 | 338.957 | 344.158 | 927.366 | 0 | 0 | 0
|  | 2170 | 89.8976 | 10.0043 | 5.4844 | 0.079435 | 8.9859 | 0.0095797 | 0.96191 | 135.6302 | 23.8873 | 0.018705 | 22.936 | 23.2911 | 0.00043566 | 0.049283 | 0.47202 | 53.3954 | 0.00076097 | 0.07641 | 0.060616 | 92.2262 | 62.5024 | 85.576 | 20.719 | 101.9411 | 0.0047605 | 0.25718 | 0.99161 | 0.99372 | 97.5086 | 275.928 | 339.118 | 344.368 | 928.829 | 0 | 0 | 0
|  | 2175 | 95.9345 | 10.6312 | 8.1786 | 0.079771 | 9.0239 | 0.0091862 | 1.0032 | 136.0948 | 25.3457 | 0.026382 | 24.3444 | 24.7297 | 0.00065242 | 0.073803 | 0.47474 | 53.7031 | 0.00073279 | 0.080029 | 0.064426 | 92.5389 | 62.5723 | 85.1594 | 20.7186 | 114.8068 | 0.004456 | 0.25446 | 0.99071 | 0.99369 | 97.5075 | 275.925 | 339.231 | 344.6 | 927.27 | 0 | 0 | 0
|  | 2180 | 93.2913 | 12.3182 | 11.7746 | 0.06695 | 7.5735 | 0.0099759 | 1.2064 | 136.5678 | 24.8489 | 0.032533 | 23.8657 | 24.2306 | 0.00078831 | 0.089175 | 0.47834 | 54.1106 | 0.00066788 | 0.080768 | 0.063079 | 92.8576 | 62.6458 | 84.7928 | 20.7189 | 110.3434 | 0.0042456 | 0.26057 | 0.98984 | 0.99351 | 97.5072 | 275.915 | 339.209 | 344.395 | 927.276 | 0 | 0 | 0
|  | 2185 | 93.7642 | 10.9129 | 6.6396 | 0.075953 | 8.592 | 0.0087798 | 1.0944 | 137.0355 | 24.759 | 0.020889 | 23.7814 | 24.1424 | 0.0005043 | 0.057048 | 0.48157 | 54.4761 | 0.00066686 | 0.083123 | 0.06369 | 93.1745 | 62.7165 | 84.4657 | 20.7158 | 109.5559 | 0.0042514 | 0.26761 | 0.99088 | 0.99323 | 97.5107 | 275.928 | 339.237 | 344.386 | 927.175 | 0 | 0 | 0
|  | 2190 | 93.3952 | 10.9925 | 2.6968 | 0.075107 | 8.4963 | 0.0093526 | 1.0881 | 137.5034 | 24.2485 | 0.008551 | 23.3082 | 23.6872 | 0.00020255 | 0.022913 | 0.48334 | 54.676 | 0.00070245 | 0.081726 | 0.063292 | 93.492 | 62.7869 | 84.0434 | 20.7124 | 105.1618 | 0.0044618 | 0.26847 | 0.99214 | 0.9931 | 97.5119 | 275.923 | 339.487 | 345.008 | 927.046 | 0 | 0 | 0
|  | 2195 | 96.9037 | 12.576 | 15.2428 | 0.068116 | 7.7054 | 0.011626 | 1.2066 | 137.9791 | 24.3256 | 0.043639 | 23.3973 | 23.7925 | 0.0010383 | 0.11745 | 0.48644 | 55.0269 | 0.00079191 | 0.082187 | 0.065298 | 93.8135 | 62.8606 | 83.7215 | 20.7057 | 105.8996 | 0.0048326 | 0.26901 | 0.98799 | 0.99291 | 97.5111 | 275.939 | 339.705 | 345.442 | 927.242 | 0 | 0 | 0
|  | 2200 | 100.6709 | 11.6203 | 9.458 | 0.076584 | 8.6634 | 0.010601 | 1.1091 | 138.4731 | 25.0624 | 0.029518 | 24.1218 | 24.5389 | 0.00072434 | 0.081938 | 0.49084 | 55.5254 | 0.00081186 | 0.084936 | 0.067764 | 94.1461 | 62.9423 | 83.3456 | 20.7039 | 112.4855 | 0.004816 | 0.26969 | 0.98942 | 0.99274 | 97.5092 | 275.955 | 339.927 | 345.805 | 927.041 | 0 | 0 | 0
|  | 2205 | 99.5754 | 12.4652 | 9.9951 | 0.070617 | 7.9883 | 0.012626 | 1.19 | 138.9737 | 24.9304 | 0.028885 | 24.0063 | 24.4357 | 0.00070582 | 0.079843 | 0.49442 | 55.9299 | 0.00089162 | 0.084033 | 0.067065 | 94.4832 | 63.0266 | 82.9702 | 20.7052 | 111.3576 | 0.0051645 | 0.26849 | 0.98956 | 0.99281 | 97.508 | 275.937 | 340.092 | 346.175 | 927.081 | 0 | 0 | 0
|  | 2210 | 95.4428 | 11.2176 | 6.4259 | 0.075213 | 8.5083 | 0.011568 | 1.094 | 139.4612 | 23.9695 | 0.020569 | 23.0892 | 23.4975 | 0.00048331 | 0.054674 | 0.49739 | 56.2662 | 0.00087009 | 0.082283 | 0.064551 | 94.8122 | 63.1046 | 82.6276 | 20.7049 | 102.9751 | 0.0052199 | 0.27258 | 0.9905 | 0.99282 | 97.5073 | 275.968 | 340.211 | 346.228 | 927.234 | 0 | 0 | 0
|  | 2215 | 98.6127 | 10.3965 | 7.7656 | 0.083849 | 9.4852 | 0.01053 | 1.0173 | 139.9464 | 24.619 | 0.026973 | 23.7238 | 24.1405 | 0.00065114 | 0.073658 | 0.50023 | 56.587 | 0.00088296 | 0.085297 | 0.06673 | 95.1404 | 63.1812 | 82.2142 | 20.7033 | 108.6724 | 0.0051749 | 0.27468 | 0.98981 | 0.99285 | 97.5076 | 275.948 | 340.341 | 346.319 | 927.341 | 0 | 0 | 0
|  | 2220 | 96.961 | 11.588 | 6.9609 | 0.073967 | 8.3673 | 0.0091858 | 1.0998 | 140.4353 | 23.6558 | 0.022187 | 22.8033 | 23.2067 | 0.00051488 | 0.058244 | 0.50314 | 56.9168 | 0.00067945 | 0.081348 | 0.065157 | 95.4702 | 63.2591 | 81.8105 | 20.6994 | 100.3688 | 0.0044364 | 0.27298 | 0.99025 | 0.99276 | 97.506 | 275.954 | 340.455 | 346.478 | 927.365 | 0 | 0 | 0
|  | 2225 | 99.6828 | 12.0968 | 24.3643 | 0.072845 | 8.2404 | 0.010214 | 1.1628 | 140.9269 | 24.4463 | 0.07396 | 23.5762 | 23.997 | 0.0017748 | 0.20077 | 0.50887 | 57.5643 | 0.00074408 | 0.084706 | 0.067166 | 95.801 | 63.3379 | 81.4641 | 20.7 | 107.2388 | 0.0046137 | 0.2747 | 0.98423 | 0.99255 | 97.5074 | 275.972 | 340.612 | 346.692 | 927.769 | 0 | 0 | 0
|  | 2230 | 98.6361 | 10.0691 | 6.9624 | 0.086596 | 9.7959 | 0.0085606 | 0.97367 | 141.4227 | 24.0371 | 0.025539 | 23.193 | 23.6074 | 0.00060292 | 0.068203 | 0.51481 | 58.2367 | 0.00074132 | 0.084316 | 0.066538 | 96.1352 | 63.4183 | 81.0649 | 20.6981 | 103.7296 | 0.0046554 | 0.27751 | 0.98974 | 0.99262 | 97.508 | 275.971 | 340.78 | 346.87 | 927.509 | 0 | 0 | 0
|  | 2235 | 100.1885 | 10.883 | 8.4092 | 0.08138 | 9.2059 | 0.0097817 | 1.0612 | 141.9198 | 24.2437 | 0.028715 | 23.4051 | 23.8321 | 0.00068434 | 0.077414 | 0.51803 | 58.6008 | 0.00079604 | 0.086361 | 0.06771 | 96.4708 | 63.4988 | 80.6205 | 20.6959 | 105.5782 | 0.0048616 | 0.28109 | 0.98929 | 0.99253 | 97.5076 | 275.959 | 340.966 | 347.186 | 927.532 | 0 | 0 | 0
|  | 2240 | 102.4952 | 12.8036 | 12.0646 | 0.070766 | 8.0052 | 0.011047 | 1.2504 | 142.4265 | 24.5783 | 0.035309 | 23.7385 | 24.1799 | 0.00085376 | 0.096579 | 0.52188 | 59.0358 | 0.00078174 | 0.088487 | 0.069276 | 96.8133 | 63.5832 | 80.258 | 20.6935 | 108.56 | 0.0047552 | 0.28359 | 0.98847 | 0.99245 | 97.5081 | 275.966 | 341.115 | 347.458 | 927.524 | 0 | 0 | 0
|  | 2245 | 103.2749 | 11.6411 | 7.7433 | 0.078425 | 8.8716 | 0.011665 | 1.1077 | 142.9409 | 24.4854 | 0.02518 | 23.6679 | 24.1172 | 0.00060727 | 0.068695 | 0.52553 | 59.4489 | 0.00091483 | 0.086872 | 0.069507 | 97.1603 | 63.6708 | 79.8913 | 20.6917 | 107.8281 | 0.0053298 | 0.28015 | 0.98959 | 0.99243 | 97.5077 | 275.944 | 341.392 | 347.872 | 927.473 | 0 | 0 | 0
|  | 2250 | 102.0263 | 11.0623 | 16.0178 | 0.081531 | 9.2229 | 0.010256 | 1.0594 | 143.4542 | 24.1791 | 0.05483 | 23.3794 | 23.818 | 0.0013059 | 0.14773 | 0.53031 | 59.99 | 0.00083621 | 0.086376 | 0.068724 | 97.5058 | 63.7574 | 79.477 | 20.6914 | 105.1811 | 0.0050425 | 0.28176 | 0.98654 | 0.99271 | 97.5067 | 275.937 | 341.503 | 347.909 | 928.403 | 0 | 0 | 0
|  | 2255 | 103.84 | 10.8833 | 10.821 | 0.084345 | 9.5412 | 0.0098762 | 1.0581 | 143.9688 | 24.5509 | 0.037744 | 23.7442 | 24.181 | 0.00091269 | 0.10325 | 0.53586 | 60.6175 | 0.000833 | 0.089247 | 0.07014 | 97.853 | 63.8443 | 79.0779 | 20.6901 | 108.4648 | 0.0049748 | 0.2859 | 0.98851 | 0.99276 | 97.5069 | 275.927 | 341.578 | 347.862 | 927.014 | 0 | 0 | 0
|  | 2260 | 104.7788 | 11.5832 | 7.0241 | 0.079964 | 9.0457 | 0.0096304 | 1.1049 | 144.4904 | 24.4129 | 0.02336 | 23.6138 | 24.0446 | 0.00056168 | 0.063538 | 0.53954 | 61.0344 | 0.00077009 | 0.088354 | 0.070489 | 98.2046 | 63.9338 | 78.643 | 20.6873 | 107.2628 | 0.0047282 | 0.28484 | 0.99046 | 0.9931 | 97.5067 | 275.908 | 341.622 | 347.855 | 926.813 | 0 | 0 | 0
|  | 2265 | 106.1389 | 12.72 | 14.0069 | 0.073763 | 8.3443 | 0.010068 | 1.1861 | 145.0177 | 24.1835 | 0.04338 | 23.3962 | 23.8173 | 0.0010332 | 0.11688 | 0.54353 | 61.4855 | 0.00074262 | 0.087494 | 0.071086 | 98.5585 | 64.0255 | 78.28 | 20.6826 | 105.2759 | 0.0046416 | 0.28476 | 0.98824 | 0.99313 | 97.5065 | 275.904 | 341.684 | 347.835 | 926.82 | 0 | 0 | 0
|  | 2270 | 105.2401 | 11.8486 | 8.4519 | 0.078517 | 8.882 | 0.0094815 | 1.1377 | 145.5461 | 24.2745 | 0.027755 | 23.4887 | 23.9101 | 0.00066362 | 0.07507 | 0.54777 | 61.9653 | 0.00074446 | 0.089327 | 0.070876 | 98.9134 | 64.1172 | 77.8916 | 20.6844 | 106.0896 | 0.0046376 | 0.28884 | 0.99005 | 0.99318 | 97.5061 | 275.901 | 341.75 | 347.882 | 926.834 | 0 | 0 | 0
|  | 2275 | 109.8088 | 11.397 | 12.8395 | 0.085172 | 9.6349 | 0.010075 | 1.0576 | 146.0837 | 24.8372 | 0.04465 | 24.0475 | 24.492 | 0.0010936 | 0.12371 | 0.55217 | 62.4623 | 0.00085809 | 0.090075 | 0.073512 | 99.2744 | 64.2126 | 77.4925 | 20.6808 | 111.1314 | 0.0050388 | 0.28533 | 0.98777 | 0.9928 | 97.5042 | 275.906 | 341.954 | 348.275 | 927.27 | 0 | 0 | 0
|  | 2280 | 111.4204 | 12.1742 | 12.0029 | 0.080905 | 9.1521 | 0.011398 | 1.1601 | 146.6368 | 25.618 | 0.038425 | 24.8125 | 25.2725 | 0.0009711 | 0.10985 | 0.55733 | 63.0462 | 0.00092212 | 0.093861 | 0.074983 | 99.6456 | 64.3144 | 77.0539 | 20.6837 | 118.2717 | 0.0051884 | 0.28779 | 0.98808 | 0.99241 | 97.5032 | 275.903 | 342.078 | 348.419 | 927.193 | 0 | 0 | 0
|  | 2285 | 108.3003 | 13.307 | 16.7422 | 0.071945 | 8.1386 | 0.012639 | 1.2102 | 147.1861 | 24.5316 | 0.049746 | 23.7743 | 24.2136 | 0.0012045 | 0.13626 | 0.56277 | 63.6614 | 0.00090931 | 0.087067 | 0.07226 | 100.0137 | 64.414 | 76.6889 | 20.6821 | 108.517 | 0.0052992 | 0.28024 | 0.98701 | 0.9926 | 97.5049 | 275.932 | 342.279 | 348.604 | 927.223 | 0 | 0 | 0
|  | 2290 | 106.3355 | 11.9783 | 19.8595 | 0.078476 | 8.8774 | 0.010391 | 1.1504 | 147.7227 | 24.558 | 0.064377 | 23.7953 | 24.2086 | 0.0015585 | 0.1763 | 0.56967 | 64.4428 | 0.00081543 | 0.090278 | 0.071642 | 100.3735 | 64.5077 | 76.3167 | 20.6846 | 108.7297 | 0.0048998 | 0.28859 | 0.98556 | 0.9928 | 97.5041 | 275.924 | 342.215 | 348.159 | 927.434 | 0 | 0 | 0
|  | 2295 | 109.0352 | 12.4971 | 17.9266 | 0.077127 | 8.7248 | 0.012691 | 1.1832 | 148.2611 | 24.5952 | 0.057011 | 23.8364 | 24.2519 | 0.0013826 | 0.15641 | 0.57703 | 65.2746 | 0.00097879 | 0.091256 | 0.073317 | 100.7359 | 64.6018 | 75.9121 | 20.6788 | 109.0826 | 0.0055814 | 0.29084 | 0.98665 | 0.99307 | 97.5041 | 275.913 | 342.288 | 348.254 | 927.273 | 0 | 0 | 0
|  | 2300 | 109.3851 | 13.3763 | 19.5077 | 0.072289 | 8.1775 | 0.012566 | 1.2516 | 148.8072 | 24.2859 | 0.058901 | 23.5398 | 23.9418 | 0.0014102 | 0.15952 | 0.58401 | 66.0644 | 0.00090837 | 0.090479 | 0.073362 | 101.1026 | 64.6988 | 75.5485 | 20.6752 | 106.3705 | 0.005334 | 0.29185 | 0.9866 | 0.99323 | 97.5055 | 275.936 | 342.332 | 348.178 | 927.313 | 0 | 0 | 0
|  | 2305 | 108.7513 | 11.6447 | 11.0786 | 0.082558 | 9.3391 | 0.010399 | 1.0864 | 149.3525 | 23.9469 | 0.03871 | 23.2197 | 23.6277 | 0.00091462 | 0.10346 | 0.58982 | 66.7219 | 0.00085849 | 0.089688 | 0.072879 | 101.4682 | 64.795 | 75.1709 | 20.6732 | 103.4595 | 0.0051733 | 0.29314 | 0.98919 | 0.99355 | 97.507 | 275.93 | 342.458 | 348.475 | 927.366 | 0 | 0 | 0
|  | 2310 | 108.6532 | 10.373 | 13.833 | 0.092596 | 10.4746 | 0.0093366 | 0.95622 | 149.896 | 23.9653 | 0.054111 | 23.2507 | 23.6713 | 0.0012809 | 0.1449 | 0.59531 | 67.3428 | 0.00086452 | 0.088542 | 0.072655 | 101.832 | 64.8901 | 74.724 | 20.6743 | 103.677 | 0.0051965 | 0.28981 | 0.98769 | 0.99379 | 97.506 | 275.915 | 342.652 | 348.851 | 927.385 | 0 | 0 | 0
|  | 2315 | 112.2336 | 12.0345 | 12.1903 | 0.082441 | 9.326 | 0.0098801 | 1.1009 | 150.4482 | 24.7057 | 0.041165 | 23.973 | 24.4137 | 0.001005 | 0.11369 | 0.60102 | 67.9892 | 0.00081453 | 0.090763 | 0.074913 | 102.2009 | 64.9884 | 74.2695 | 20.6742 | 110.2004 | 0.0048755 | 0.28844 | 0.98933 | 0.99397 | 97.5061 | 275.931 | 342.709 | 349.009 | 927.412 | 0 | 0 | 0
|  | 2320 | 111.6721 | 12.4323 | 13.6272 | 0.079404 | 8.9824 | 0.011325 | 1.1763 | 151.008 | 25.0612 | 0.043705 | 24.3165 | 24.7583 | 0.0010821 | 0.1224 | 0.60624 | 68.5795 | 0.00089928 | 0.093403 | 0.075041 | 102.5758 | 65.0897 | 73.8933 | 20.6776 | 113.3882 | 0.0051768 | 0.29194 | 0.98931 | 0.99424 | 97.5061 | 275.93 | 342.688 | 348.914 | 927.459 | 0 | 0 | 0
|  | 2325 | 108.4022 | 12.1381 | 16.7048 | 0.078947 | 8.9307 | 0.011561 | 1.1192 | 151.5582 | 23.956 | 0.055691 | 23.2526 | 23.6806 | 0.0013188 | 0.14919 | 0.61224 | 69.2584 | 0.00091274 | 0.088358 | 0.07251 | 102.9447 | 65.1863 | 73.4714 | 20.6747 | 103.6453 | 0.0054061 | 0.28939 | 0.98823 | 0.99451 | 97.5057 | 275.937 | 342.812 | 349.123 | 927.344 | 0 | 0 | 0
|  | 2330 | 106.6802 | 12.1666 | 14.6464 | 0.077511 | 8.7682 | 0.011534 | 1.1391 | 152.0959 | 23.7693 | 0.048335 | 23.0745 | 23.4875 | 0.0011353 | 0.12842 | 0.61838 | 69.9525 | 0.00089401 | 0.088292 | 0.071559 | 103.3049 | 65.2772 | 73.1037 | 20.6762 | 102.05 | 0.0053556 | 0.29112 | 0.9894 | 0.99486 | 97.505 | 275.952 | 342.86 | 348.996 | 928.525 | 0 | 0 | 0
|  | 2335 | 111.5086 | 12.0136 | 18.6366 | 0.082051 | 9.2818 | 0.011634 | 1.1605 | 152.6414 | 25.0375 | 0.061784 | 24.3112 | 24.7499 | 0.0015292 | 0.17298 | 0.62504 | 70.706 | 0.0009546 | 0.095224 | 0.075248 | 103.6719 | 65.371 | 72.6897 | 20.6766 | 113.2564 | 0.0054088 | 0.29696 | 0.98821 | 0.99518 | 97.5057 | 275.95 | 342.937 | 349.125 | 927.237 | 0 | 0 | 0
|  | 2340 | 113.0016 | 12.3808 | 14.2282 | 0.080684 | 9.1271 | 0.010196 | 1.1496 | 153.2026 | 24.8156 | 0.046751 | 24.1081 | 24.5554 | 0.001148 | 0.12986 | 0.63173 | 71.4631 | 0.00082268 | 0.092754 | 0.075633 | 104.0491 | 65.4712 | 72.2898 | 20.6728 | 111.3145 | 0.0048944 | 0.29265 | 0.99036 | 0.99564 | 97.5065 | 275.934 | 343.113 | 349.479 | 927.21 | 0 | 0 | 0
|  | 2345 | 112.6381 | 12.7405 | 8.14 | 0.078154 | 8.841 | 0.010788 | 1.1977 | 153.7667 | 24.7678 | 0.025974 | 24.0616 | 24.4927 | 0.00063618 | 0.071966 | 0.63619 | 71.9677 | 0.00084314 | 0.093602 | 0.075572 | 104.4271 | 65.5722 | 71.8836 | 20.6725 | 110.8861 | 0.0049864 | 0.29537 | 0.9931 | 0.99603 | 97.5061 | 275.959 | 343.112 | 349.259 | 927.232 | 0 | 0 | 0
|  | 2350 | 111.5808 | 11.2576 | 8.7775 | 0.087619 | 9.9116 | 0.0099953 | 1.0553 | 154.3273 | 24.4022 | 0.031879 | 23.7042 | 24.1247 | 0.00076907 | 0.086999 | 0.63971 | 72.3651 | 0.00087577 | 0.092466 | 0.07484 | 104.8031 | 65.6712 | 71.4958 | 20.6711 | 107.6264 | 0.0051774 | 0.29604 | 0.99285 | 0.99646 | 97.5054 | 275.929 | 343.081 | 349.167 | 927.318 | 0 | 0 | 0
|  | 2355 | 111.7855 | 12.3371 | 14.0784 | 0.080099 | 9.061 | 0.010552 | 1.125 | 154.8857 | 24.2208 | 0.047058 | 23.5389 | 23.9634 | 0.0011277 | 0.12756 | 0.64445 | 72.9015 | 0.00084517 | 0.090114 | 0.074584 | 105.1767 | 65.7689 | 71.0265 | 20.6699 | 106.0813 | 0.0050746 | 0.29151 | 0.99172 | 0.99704 | 97.505 | 275.948 | 343.239 | 349.429 | 927.555 | 0 | 0 | 0
|  | 2360 | 112.7598 | 13.0558 | 15.719 | 0.076349 | 8.6368 | 0.010971 | 1.1898 | 155.4471 | 24.627 | 0.049305 | 23.9319 | 24.3408 | 0.0012001 | 0.13576 | 0.65027 | 73.5598 | 0.00083761 | 0.090837 | 0.075219 | 105.5512 | 65.8674 | 70.6907 | 20.6722 | 109.661 | 0.0049833 | 0.28941 | 0.99193 | 0.99751 | 97.5046 | 275.923 | 343.215 | 349.079 | 927.226 | 0 | 0 | 0
|  | 2365 | 110.9374 | 11.6127 | 13.1729 | 0.08445 | 9.5531 | 0.010684 | 1.0713 | 156.0063 | 24.6599 | 0.045636 | 23.9662 | 24.3765 | 0.0011124 | 0.12584 | 0.65605 | 74.2138 | 0.00090222 | 0.090472 | 0.074201 | 105.9247 | 65.9646 | 70.2489 | 20.6763 | 109.9649 | 0.0052496 | 0.28811 | 0.99271 | 0.99787 | 97.5054 | 275.941 | 343.248 | 349.125 | 927.203 | 0 | 0 | 0
|  | 2370 | 108.0751 | 11.4816 | 7.3087 | 0.08321 | 9.4129 | 0.010122 | 1.0914 | 156.5538 | 24.1777 | 0.025463 | 23.4976 | 23.8836 | 0.00060816 | 0.068796 | 0.66035 | 74.7004 | 0.00084225 | 0.090819 | 0.072676 | 106.2919 | 66.0565 | 69.8559 | 20.6766 | 105.7068 | 0.0050685 | 0.29387 | 0.99511 | 0.998 | 97.5065 | 275.938 | 343.248 | 348.887 | 928.497 | 0 | 0 | 0
|  | 2375 | 111.5085 | 11.544 | 13.4577 | 0.085389 | 9.6594 | 0.009978 | 1.0749 | 157.1028 | 24.6862 | 0.047085 | 23.9985 | 24.4055 | 0.0011491 | 0.12999 | 0.66474 | 75.1974 | 0.00085201 | 0.091789 | 0.074689 | 106.6604 | 66.1485 | 69.4153 | 20.6748 | 110.231 | 0.0050352 | 0.29136 | 0.99281 | 0.99814 | 97.5065 | 275.93 | 343.344 | 349.167 | 927.191 | 0 | 0 | 0
|  | 2380 | 106.8876 | 12.2738 | 13.4035 | 0.076984 | 8.7086 | 0.010748 | 1.1799 | 157.6488 | 23.6804 | 0.044053 | 23.0255 | 23.4233 | 0.0010319 | 0.11673 | 0.6702 | 75.8142 | 0.00082744 | 0.090836 | 0.072028 | 107.0272 | 66.239 | 69.0142 | 20.6734 | 101.4524 | 0.0050795 | 0.29911 | 0.99343 | 0.99842 | 97.5067 | 275.929 | 343.416 | 349.348 | 927.223 | 0 | 0 | 0
|  | 2385 | 109.9584 | 13.0275 | 15.3596 | 0.074614 | 8.4405 | 0.010617 | 1.1929 | 158.1909 | 23.6967 | 0.048863 | 23.0481 | 23.4542 | 0.001146 | 0.12964 | 0.67564 | 76.4301 | 0.00079216 | 0.089005 | 0.073404 | 107.3907 | 66.3274 | 68.638 | 20.6683 | 101.6218 | 0.004923 | 0.29385 | 0.99321 | 0.99875 | 97.5056 | 275.929 | 343.515 | 349.568 | 927.125 | 0 | 0 | 0
|  | 2390 | 114.3514 | 12.4533 | 15.9128 | 0.081173 | 9.1824 | 0.010007 | 1.1264 | 158.7517 | 24.653 | 0.052905 | 23.9906 | 24.4152 | 0.0012917 | 0.14612 | 0.68174 | 77.1195 | 0.0008123 | 0.091436 | 0.076163 | 107.7647 | 66.4233 | 68.2569 | 20.669 | 110.046 | 0.0048734 | 0.29075 | 0.99304 | 0.99903 | 97.5068 | 275.943 | 343.693 | 349.777 | 927.022 | 0 | 0 | 0
|  | 2395 | 110.8326 | 12.0856 | 12.8593 | 0.081068 | 9.1706 | 0.010433 | 1.1058 | 159.3146 | 24.3147 | 0.043303 | 23.6587 | 24.0738 | 0.0010425 | 0.11793 | 0.68757 | 77.7796 | 0.0008458 | 0.089645 | 0.073997 | 108.14 | 66.5197 | 67.8343 | 20.6732 | 107.0348 | 0.0050633 | 0.2893 | 0.99425 | 0.99916 | 97.506 | 275.966 | 343.654 | 349.684 | 927.162 | 0 | 0 | 0
|  | 2400 | 108.9855 | 13.2353 | 23.7651 | 0.072792 | 8.2344 | 0.012254 | 1.2154 | 159.8642 | 24.226 | 0.072139 | 23.5744 | 23.9803 | 0.0017299 | 0.19569 | 0.6945 | 78.5637 | 0.00089201 | 0.088471 | 0.072836 | 108.5071 | 66.6101 | 67.4549 | 20.6765 | 106.2642 | 0.0052737 | 0.287 | 0.99109 | 0.99925 | 97.5059 | 275.945 | 343.684 | 349.601 | 927.097 | 0 | 0 | 0
|  | 2405 | 107.0775 | 11.3293 | 9.8877 | 0.08355 | 9.4514 | 0.0097731 | 1.0514 | 160.4043 | 24.0165 | 0.034757 | 23.3714 | 23.7686 | 0.00082612 | 0.093453 | 0.70089 | 79.2865 | 0.00081655 | 0.087845 | 0.071677 | 108.8684 | 66.6962 | 67.0859 | 20.6785 | 104.4384 | 0.004982 | 0.28738 | 0.99536 | 0.9993 | 97.5053 | 275.953 | 343.696 | 349.537 | 927.146 | 0 | 0 | 0
|  | 2410 | 108.3301 | 12.2931 | 22.3011 | 0.0779 | 8.8122 | 0.010536 | 1.1442 | 160.9429 | 24.3203 | 0.072222 | 23.6633 | 24.0546 | 0.0017373 | 0.19652 | 0.7073 | 80.0115 | 0.00082075 | 0.089131 | 0.072552 | 109.229 | 66.7813 | 66.6369 | 20.6786 | 107.08 | 0.004956 | 0.28785 | 0.99117 | 0.99934 | 97.506 | 275.954 | 343.643 | 349.325 | 928.352 | 0 | 0 | 0
|  | 2415 | 106.6746 | 12.319 | 19.7926 | 0.076549 | 8.6594 | 0.011238 | 1.1398 | 161.4804 | 23.9112 | 0.064083 | 23.2641 | 23.6427 | 0.0015151 | 0.17139 | 0.71543 | 80.9312 | 0.00086028 | 0.087251 | 0.071386 | 109.5888 | 66.8656 | 66.3033 | 20.6784 | 103.5029 | 0.0051866 | 0.2868 | 0.99202 | 0.99927 | 97.5055 | 275.93 | 343.624 | 349.217 | 927.298 | 0 | 0 | 0
|  | 2420 | 108.5252 | 12.2627 | 17.0116 | 0.078234 | 8.85 | 0.010603 | 1.1302 | 162.0184 | 24.1085 | 0.055831 | 23.4536 | 23.8376 | 0.0013309 | 0.15055 | 0.72255 | 81.7361 | 0.00082948 | 0.088423 | 0.072554 | 109.9487 | 66.9497 | 65.8684 | 20.6763 | 105.207 | 0.0050241 | 0.28804 | 0.99297 | 0.9993 | 97.5051 | 275.943 | 343.589 | 349.215 | 927.522 | 0 | 0 | 0
|  | 2425 | 108.6758 | 13.8494 | 15.8187 | 0.069367 | 7.847 | 0.012071 | 1.2748 | 162.5614 | 24.2894 | 0.045697 | 23.6303 | 24.0126 | 0.0010973 | 0.12413 | 0.72862 | 82.4228 | 0.00083735 | 0.088431 | 0.07264 | 110.3117 | 67.0356 | 65.5312 | 20.678 | 106.7947 | 0.0050311 | 0.28626 | 0.99388 | 0.99906 | 97.5059 | 275.935 | 343.599 | 349.159 | 927.352 | 0 | 0 | 0
|  | 2430 | 105.6632 | 11.7067 | 20.3897 | 0.079789 | 9.0259 | 0.010807 | 1.0985 | 163.0972 | 23.8505 | 0.069045 | 23.1942 | 23.5627 | 0.0016269 | 0.18404 | 0.73543 | 83.1932 | 0.00086229 | 0.087649 | 0.070898 | 110.6705 | 67.1182 | 65.1539 | 20.6796 | 102.9301 | 0.0052048 | 0.28851 | 0.99141 | 0.99922 | 97.5056 | 275.931 | 343.464 | 348.92 | 926.98 | 0 | 0 | 0
|  | 2435 | 110.1733 | 13.3556 | 13.4802 | 0.072923 | 8.2492 | 0.012821 | 1.2257 | 163.6368 | 24.6092 | 0.040431 | 23.9322 | 24.3133 | 0.00098302 | 0.1112 | 0.74195 | 83.9313 | 0.00093498 | 0.089383 | 0.073635 | 111.0318 | 67.202 | 64.7491 | 20.6778 | 109.5833 | 0.005395 | 0.28569 | 0.99473 | 0.99931 | 97.5065 | 275.948 | 343.467 | 348.937 | 927.025 | 0 | 0 | 0
|  | 2440 | 109.3016 | 10.7261 | 15.5389 | 0.090082 | 10.1903 | 0.010263 | 1.0323 | 164.1855 | 24.6871 | 0.057431 | 24.0046 | 24.373 | 0.0013998 | 0.15835 | 0.74791 | 84.6052 | 0.0009245 | 0.092995 | 0.073703 | 111.4002 | 67.2891 | 64.3992 | 20.6784 | 110.2627 | 0.0053387 | 0.29457 | 0.99285 | 0.99935 | 97.5071 | 275.925 | 343.419 | 348.689 | 927.511 | 0 | 0 | 0
|  | 2445 | 109.0345 | 10.5459 | 11.5829 | 0.091397 | 10.3391 | 0.010264 | 1.0089 | 164.7313 | 24.2444 | 0.044214 | 23.5792 | 23.9438 | 0.0010586 | 0.11976 | 0.75406 | 85.3004 | 0.00093811 | 0.092211 | 0.073444 | 111.7681 | 67.3748 | 63.8687 | 20.6745 | 106.3667 | 0.0054674 | 0.29697 | 0.99436 | 0.99937 | 97.5071 | 275.938 | 343.493 | 348.804 | 927.349 | 0 | 0 | 0
|  | 2450 | 110.5247 | 14.7322 | 19.7319 | 0.06632 | 7.5022 | 0.013088 | 1.3762 | 165.2802 | 24.0879 | 0.054973 | 23.4344 | 23.8046 | 0.0013086 | 0.14803 | 0.75997 | 85.9699 | 0.00086803 | 0.091267 | 0.074083 | 112.1369 | 67.4613 | 63.5153 | 20.6703 | 105.0313 | 0.0051926 | 0.29601 | 0.99305 | 0.99927 | 97.507 | 275.959 | 343.601 | 349.028 | 928.274 | 0 | 0 | 0
|  | 2455 | 112.8992 | 12.5318 | 16.7845 | 0.07964 | 9.009 | 0.01174 | 1.1676 | 165.8388 | 24.251 | 0.055748 | 23.6006 | 23.9778 | 0.0013367 | 0.15121 | 0.76659 | 86.718 | 0.00093494 | 0.092991 | 0.075657 | 112.5112 | 67.5514 | 63.1621 | 20.6663 | 106.4919 | 0.0054528 | 0.29902 | 0.99273 | 0.99904 | 97.5071 | 275.971 | 343.71 | 349.204 | 927.313 | 0 | 0 | 0
|  | 2460 | 112.2729 | 11.6628 | 14.3128 | 0.085099 | 9.6266 | 0.010443 | 1.0708 | 166.4017 | 23.8764 | 0.051549 | 23.2472 | 23.628 | 0.001218 | 0.13778 | 0.77297 | 87.4405 | 0.00088867 | 0.091122 | 0.075017 | 112.8879 | 67.643 | 62.7259 | 20.6643 | 103.2773 | 0.005315 | 0.29782 | 0.9932 | 0.99904 | 97.5078 | 275.959 | 343.876 | 349.508 | 927.244 | 0 | 0 | 0
|  | 2465 | 112.0528 | 13.7787 | 21.0601 | 0.07189 | 8.1323 | 0.011961 | 1.2797 | 166.9625 | 23.9842 | 0.063735 | 23.3614 | 23.7549 | 0.001514 | 0.17127 | 0.7798 | 88.2131 | 0.00085986 | 0.092 | 0.075019 | 113.263 | 67.7333 | 62.3316 | 20.6656 | 104.2527 | 0.0051735 | 0.2991 | 0.99169 | 0.9989 | 97.5071 | 275.974 | 344.012 | 349.807 | 927.127 | 0 | 0 | 0
|  | 2470 | 112.8598 | 11.7738 | 20.2146 | 0.084737 | 9.5857 | 0.010937 | 1.117 | 167.5248 | 24.0457 | 0.071944 | 23.4212 | 23.8092 | 0.0017129 | 0.19377 | 0.78787 | 89.1257 | 0.00092675 | 0.094653 | 0.075883 | 113.6402 | 67.8238 | 61.9774 | 20.663 | 104.7879 | 0.0054516 | 0.30572 | 0.99063 | 0.99877 | 97.5068 | 275.997 | 344.009 | 349.709 | 927.138 | 0 | 0 | 0
|  | 2475 | 117.1261 | 10.8539 | 15.1043 | 0.095394 | 10.7911 | 0.009945 | 1.0325 | 168.0998 | 24.542 | 0.05924 | 23.9134 | 24.3225 | 0.0014409 | 0.16299 | 0.79576 | 90.0176 | 0.00094869 | 0.098495 | 0.078785 | 114.0269 | 67.9191 | 61.4878 | 20.6581 | 109.1982 | 0.0054635 | 0.31078 | 0.99174 | 0.99845 | 97.5068 | 276.002 | 344.137 | 350.025 | 927.145 | 0 | 0 | 0
|  | 2480 | 116.7512 | 13.7538 | 27.224 | 0.07504 | 8.4886 | 0.01226 | 1.284 | 168.6845 | 23.9025 | 0.086167 | 23.302 | 23.7083 | 0.0020429 | 0.23109 | 0.80447 | 91.0029 | 0.00092001 | 0.096351 | 0.078247 | 114.4195 | 68.0179 | 61.0594 | 20.6524 | 103.6335 | 0.0054463 | 0.31195 | 0.98835 | 0.99808 | 97.506 | 276 | 344.31 | 350.314 | 927.168 | 0 | 0 | 0
|  | 2485 | 121.6363 | 13.7806 | 36.1069 | 0.078028 | 8.8267 | 0.012406 | 1.28 | 169.2805 | 24.7886 | 0.11448 | 24.1784 | 24.6094 | 0.0028173 | 0.3187 | 0.81662 | 92.3774 | 0.00096798 | 0.099874 | 0.081448 | 114.8187 | 68.1209 | 60.7112 | 20.6513 | 111.5181 | 0.0055042 | 0.31182 | 0.98467 | 0.99757 | 97.5078 | 276.007 | 344.489 | 350.629 | 927.205 | 0 | 0 | 0
|  | 2490 | 116.8248 | 11.5604 | 36.7537 | 0.089333 | 10.1056 | 0.010433 | 1.1078 | 169.8766 | 23.8491 | 0.13861 | 23.2648 | 23.6882 | 0.0032833 | 0.37142 | 0.83187 | 94.1027 | 0.00093206 | 0.098966 | 0.078686 | 115.2191 | 68.2235 | 60.2668 | 20.65 | 103.2372 | 0.0055075 | 0.31975 | 0.98128 | 0.99687 | 97.506 | 276.006 | 344.531 | 350.8 | 927.172 | 0 | 0 | 0
|  | 2495 | 121.5567 | 11.6162 | 33.5055 | 0.092506 | 10.4644 | 0.010851 | 1.0926 | 170.4726 | 24.1444 | 0.12912 | 23.567 | 24.0046 | 0.0030994 | 0.35062 | 0.84782 | 95.9077 | 0.0010038 | 0.10107 | 0.081599 | 115.6198 | 68.3257 | 59.8283 | 20.6428 | 105.8729 | 0.0057652 | 0.32215 | 0.98181 | 0.99632 | 97.5048 | 275.999 | 344.736 | 351.137 | 927.172 | 0 | 0 | 0
|  | 2500 | 124.2244 | 12.8872 | 32.7575 | 0.085212 | 9.6394 | 0.011818 | 1.2191 | 171.087 | 24.3495 | 0.11527 | 23.7751 | 24.2147 | 0.0027913 | 0.31576 | 0.86255 | 97.5737 | 0.001007 | 0.10388 | 0.083472 | 116.0325 | 68.4348 | 59.3566 | 20.6384 | 107.7153 | 0.0057428 | 0.32743 | 0.98272 | 0.99568 | 97.5042 | 275.976 | 344.852 | 351.228 | 927.184 | 0 | 0 | 0
|  | 2505 | 124.4388 | 15.2726 | 43.4386 | 0.072027 | 8.1478 | 0.013448 | 1.4339 | 171.7087 | 24.0006 | 0.13091 | 23.4538 | 23.8999 | 0.0031287 | 0.35393 | 0.87735 | 99.2479 | 0.0009686 | 0.10328 | 0.083482 | 116.4498 | 68.5464 | 58.9799 | 20.6338 | 104.7369 | 0.0056394 | 0.32985 | 0.98048 | 0.99518 | 97.5031 | 275.986 | 345.137 | 351.702 | 927.203 | 0 | 0 | 0
|  | 2510 | 130.5666 | 11.7087 | 43.5135 | 0.098577 | 11.1513 | 0.010961 | 1.0809 | 172.3462 | 24.7531 | 0.1739 | 24.2038 | 24.6667 | 0.0042894 | 0.48523 | 0.8959 | 101.3458 | 0.0010805 | 0.10655 | 0.087345 | 116.8769 | 68.6638 | 58.592 | 20.6293 | 111.4749 | 0.00598 | 0.32995 | 0.9751 | 0.99457 | 97.5042 | 275.959 | 345.346 | 351.951 | 927.162 | 0 | 0 | 0
|  | 2515 | 129.4892 | 12.6663 | 54.3557 | 0.090373 | 10.2232 | 0.012355 | 1.158 | 172.9963 | 24.241 | 0.20296 | 23.7215 | 24.2029 | 0.0049123 | 0.55569 | 0.9189 | 103.9481 | 0.0011165 | 0.10465 | 0.086489 | 117.3115 | 68.7858 | 58.0331 | 20.6257 | 106.9935 | 0.006229 | 0.33078 | 0.97111 | 0.99378 | 97.5043 | 275.951 | 345.613 | 352.628 | 927.324 | 0 | 0 | 0
|  | 2520 | 127.0874 | 15.137 | 44.1767 | 0.074219 | 8.3958 | 0.014472 | 1.3983 | 173.6378 | 23.6451 | 0.13886 | 23.1487 | 23.6126 | 0.0032787 | 0.3709 | 0.93938 | 106.2646 | 0.0010741 | 0.10378 | 0.085037 | 117.7403 | 68.9039 | 57.6973 | 20.6231 | 101.8429 | 0.0061634 | 0.33552 | 0.97781 | 0.99337 | 97.5049 | 275.928 | 345.768 | 352.698 | 927.289 | 0 | 0 | 0
|  | 2525 | 130.3426 | 11.6079 | 41.6153 | 0.099262 | 11.2288 | 0.011307 | 1.0339 | 174.2813 | 23.8275 | 0.17345 | 23.3421 | 23.8158 | 0.0041308 | 0.46729 | 0.9579 | 108.3601 | 0.0011224 | 0.10263 | 0.08665 | 118.1695 | 69.0223 | 57.2452 | 20.6195 | 103.4863 | 0.0063372 | 0.33012 | 0.97336 | 0.99275 | 97.5052 | 275.925 | 345.988 | 353.009 | 927.334 | 0 | 0 | 0
|  | 2530 | 130.6829 | 12.7427 | 49.031 | 0.090659 | 10.2555 | 0.011818 | 1.121 | 174.9339 | 23.8805 | 0.18623 | 23.4017 | 23.8684 | 0.0044451 | 0.50284 | 0.97934 | 110.7854 | 0.0010714 | 0.10163 | 0.086664 | 118.6028 | 69.1438 | 56.7414 | 20.6202 | 103.9813 | 0.0061055 | 0.32673 | 0.97136 | 0.99214 | 97.5047 | 275.921 | 346.103 | 353.005 | 927.33 | 0 | 0 | 0
|  | 2535 | 128.7699 | 13.791 | 44.4159 | 0.082541 | 9.3372 | 0.012316 | 1.2416 | 175.5825 | 23.9524 | 0.15327 | 23.4664 | 23.9191 | 0.0036661 | 0.41472 | 0.99962 | 113.0793 | 0.0010166 | 0.10248 | 0.085733 | 119.0338 | 69.2633 | 56.3411 | 20.6247 | 104.5827 | 0.0058549 | 0.32824 | 0.97454 | 0.99167 | 97.5051 | 275.913 | 346.018 | 352.692 | 927.398 | 0 | 0 | 0
|  | 2540 | 135.0224 | 14.0077 | 41.325 | 0.08521 | 9.6392 | 0.013824 | 1.2401 | 176.242 | 24.8025 | 0.14228 | 24.2953 | 24.7487 | 0.0035213 | 0.39834 | 1.0176 | 115.1119 | 0.0011779 | 0.10567 | 0.08967 | 119.4723 | 69.3866 | 55.9039 | 20.6214 | 112.1198 | 0.0063771 | 0.32704 | 0.97542 | 0.99132 | 97.5056 | 275.897 | 345.96 | 352.417 | 927.447 | 0 | 0 | 0
|  | 2545 | 133.3811 | 15.1047 | 54.2414 | 0.078061 | 8.8304 | 0.014549 | 1.2787 | 176.913 | 24.4456 | 0.17342 | 23.9535 | 24.4151 | 0.0042341 | 0.47898 | 1.037 | 117.3052 | 0.0011357 | 0.099814 | 0.087882 | 119.9162 | 69.514 | 55.4982 | 20.6233 | 108.9516 | 0.0062705 | 0.31538 | 0.97165 | 0.991 | 97.5037 | 275.908 | 346.074 | 352.743 | 927.397 | 0 | 0 | 0
|  | 2550 | 133.4401 | 14.3662 | 62.0781 | 0.08211 | 9.2885 | 0.01372 | 1.2049 | 177.5801 | 24.8106 | 0.2059 | 24.3078 | 24.7559 | 0.0050973 | 0.57661 | 1.0603 | 119.9442 | 0.0011266 | 0.098931 | 0.087777 | 120.3553 | 69.6392 | 55.1109 | 20.6284 | 112.2142 | 0.0061616 | 0.30908 | 0.96764 | 0.99056 | 97.5033 | 275.906 | 346.025 | 352.404 | 927.335 | 0 | 0 | 0
|  | 2555 | 127.2491 | 13.6285 | 44.8548 | 0.082539 | 9.337 | 0.012847 | 1.1346 | 178.2318 | 24.6406 | 0.15074 | 24.1307 | 24.5606 | 0.0037023 | 0.41881 | 1.0823 | 122.4327 | 0.0010604 | 0.093647 | 0.083594 | 120.7838 | 69.758 | 54.6807 | 20.6416 | 110.6332 | 0.0059163 | 0.29678 | 0.97347 | 0.99029 | 97.5019 | 275.925 | 345.874 | 352.036 | 927.372 | 0 | 0 | 0
|  | 2560 | 125.5389 | 13.785 | 39.772 | 0.080505 | 9.1069 | 0.013349 | 1.1349 | 178.8638 | 24.8224 | 0.12958 | 24.2959 | 24.7088 | 0.0032018 | 0.3622 | 1.0996 | 124.3853 | 0.0010746 | 0.091367 | 0.082327 | 121.1986 | 69.8687 | 54.2907 | 20.6485 | 112.2125 | 0.005943 | 0.2889 | 0.9753 | 0.98977 | 97.5025 | 275.925 | 345.692 | 351.567 | 927.312 | 0 | 0 | 0
|  | 2565 | 117.7736 | 15.1401 | 45.9871 | 0.068766 | 7.7789 | 0.013791 | 1.2227 | 179.4721 | 24.367 | 0.13053 | 23.8375 | 24.227 | 0.0031623 | 0.35773 | 1.1155 | 126.1851 | 0.00094838 | 0.084078 | 0.076964 | 121.5968 | 69.9696 | 53.8885 | 20.6628 | 108.0753 | 0.0054909 | 0.27374 | 0.97466 | 0.98923 | 97.5038 | 275.937 | 345.508 | 351.154 | 927.329 | 0 | 0 | 0
|  | 2570 | 111.6953 | 17.5224 | 51.5391 | 0.05635 | 6.3744 | 0.014868 | 1.3909 | 180.0457 | 23.9677 | 0.12211 | 23.4265 | 23.7835 | 0.0029042 | 0.32853 | 1.1306 | 127.9007 | 0.00083783 | 0.078376 | 0.072763 | 121.9711 | 70.0567 | 53.6038 | 20.6739 | 104.472 | 0.005081 | 0.26187 | 0.97505 | 0.98868 | 97.5031 | 275.945 | 345.208 | 350.468 | 927.275 | 0 | 0 | 0
|  | 2575 | 107.6057 | 17.7881 | 45.3715 | 0.053476 | 6.0493 | 0.016724 | 1.4163 | 180.594 | 24.3532 | 0.10049 | 23.7886 | 24.1452 | 0.0024263 | 0.27447 | 1.144 | 129.4082 | 0.00089434 | 0.075739 | 0.070168 | 122.3284 | 70.1336 | 53.3116 | 20.6879 | 107.7925 | 0.0052637 | 0.25133 | 0.97685 | 0.98807 | 97.502 | 275.937 | 344.994 | 350.167 | 927.11 | 0 | 0 | 0
|  | 2580 | 104.9886 | 15.5628 | 27.5046 | 0.059636 | 6.7461 | 0.013279 | 1.192 | 181.1255 | 24.5792 | 0.06739 | 23.994 | 24.3398 | 0.0016403 | 0.18555 | 1.1541 | 130.5583 | 0.00079192 | 0.071087 | 0.068007 | 122.6739 | 70.2037 | 53.0565 | 20.6982 | 109.732 | 0.0047979 | 0.237 | 0.97996 | 0.9875 | 97.5016 | 275.95 | 344.774 | 349.744 | 926.956 | 0 | 0 | 0
|  | 2585 | 94.5193 | 12.9239 | 19.2527 | 0.064652 | 7.3135 | 0.011321 | 1.0204 | 181.6242 | 24.0782 | 0.052339 | 23.476 | 23.7818 | 0.0012447 | 0.1408 | 1.1613 | 131.3742 | 0.00073194 | 0.065972 | 0.061533 | 122.9977 | 70.2608 | 52.7186 | 20.7174 | 105.1748 | 0.0046097 | 0.22698 | 0.98119 | 0.98705 | 97.5008 | 275.951 | 344.35 | 348.836 | 927.533 | 0 | 0 | 0
|  | 2590 | 92.0843 | 17.8916 | 35.0207 | 0.045497 | 5.1468 | 0.016201 | 1.4538 | 182.0907 | 25.1001 | 0.064442 | 24.4369 | 24.7253 | 0.0015934 | 0.18024 | 1.1684 | 132.1768 | 0.00073712 | 0.066143 | 0.060243 | 123.3022 | 70.3053 | 52.4378 | 20.7314 | 114.1263 | 0.004503 | 0.22009 | 0.97926 | 0.98647 | 97.5015 | 275.955 | 343.852 | 347.909 | 926.805 | 0 | 0 | 0
|  | 2595 | 87.6644 | 16.9606 | 25.9531 | 0.045691 | 5.1687 | 0.0165 | 1.3473 | 182.5401 | 24.5833 | 0.049065 | 23.9046 | 24.1685 | 0.0011858 | 0.13414 | 1.1754 | 132.9627 | 0.0007539 | 0.06156 | 0.057161 | 123.5957 | 70.343 | 52.2411 | 20.7382 | 109.3416 | 0.0046374 | 0.21146 | 0.98053 | 0.98602 | 97.5024 | 275.972 | 343.433 | 347.224 | 927.205 | 0 | 0 | 0
|  | 2600 | 83.9076 | 12.3216 | 17.6999 | 0.060199 | 6.8098 | 0.013117 | 0.9539 | 182.969 | 24.1789 | 0.044925 | 23.4813 | 23.7173 | 0.0010655 | 0.12053 | 1.181 | 133.5994 | 0.00078965 | 0.057424 | 0.054514 | 123.8749 | 70.3727 | 51.9663 | 20.7446 | 105.6387 | 0.0048434 | 0.20296 | 0.98033 | 0.98535 | 97.5053 | 275.961 | 342.994 | 346.441 | 926.725 | 0 | 0 | 0
|  | 2605 | 77.9025 | 22.096 | 47.1445 | 0.031167 | 3.5256 | 0.028136 | 1.7371 | 183.3736 | 24.1021 | 0.062273 | 23.3751 | 23.5951 | 0.0014693 | 0.16621 | 1.1874 | 134.3163 | 0.00087689 | 0.054141 | 0.050798 | 124.1382 | 70.3929 | 51.6884 | 20.7579 | 104.8269 | 0.0052284 | 0.19449 | 0.97776 | 0.9847 | 97.5072 | 275.963 | 342.53 | 345.754 | 926.865 | 0 | 0 | 0
|  | 2610 | 75.215 | 27.1159 | 32.7324 | 0.024521 | 2.7738 | 0.037961 | 2.1415 | 183.7564 | 24.686 | 0.033277 | 23.911 | 24.1197 | 0.00080262 | 0.090794 | 1.193 | 134.9588 | 0.00093084 | 0.052511 | 0.049119 | 124.3879 | 70.4047 | 51.6283 | 20.7686 | 109.8276 | 0.0053654 | 0.18665 | 0.98062 | 0.98434 | 97.5067 | 275.953 | 342.095 | 345.081 | 927.294 | 0 | 0 | 0
|  | 2615 | 71.4438 | 13.4445 | 16.576 | 0.046976 | 5.314 | 0.0171 | 1.0323 | 184.123 | 24.2785 | 0.032872 | 23.4921 | 23.6881 | 0.00077867 | 0.088085 | 1.197 | 135.406 | 0.00080327 | 0.048493 | 0.046418 | 124.6268 | 70.4103 | 51.4071 | 20.7756 | 106.1225 | 0.0048875 | 0.17811 | 0.98044 | 0.98411 | 97.5078 | 275.963 | 341.743 | 344.594 | 926.724 | 0 | 0 | 0
|  | 2620 | 69.8981 | 13.4965 | 22.7678 | 0.045782 | 5.179 | 0.023042 | 1.074 | 184.4764 | 24.8002 | 0.043183 | 23.9611 | 24.1381 | 0.0010424 | 0.11791 | 1.2015 | 135.921 | 0.0010549 | 0.049169 | 0.045784 | 124.8573 | 70.4108 | 51.1873 | 20.7816 | 110.5671 | 0.0058647 | 0.17714 | 0.97874 | 0.98355 | 97.5069 | 275.945 | 341.233 | 343.754 | 926.723 | 0 | 0 | 0
|  | 2625 | 67.676 | 29.7785 | 34.2364 | 0.02009 | 2.2726 | 0.057573 | 2.3452 | 184.8203 | 25.1253 | 0.028163 | 24.2499 | 24.423 | 0.00068781 | 0.077807 | 1.2059 | 136.4103 | 0.0011566 | 0.047116 | 0.044312 | 125.0825 | 70.4077 | 50.9784 | 20.789 | 113.367 | 0.0062265 | 0.17007 | 0.98005 | 0.98319 | 97.5079 | 275.948 | 340.878 | 343.311 | 926.765 | 0 | 0 | 0
|  | 2630 | 64.4555 | 19.5127 | 19.6261 | 0.029201 | 3.3033 | 0.038561 | 1.5122 | 185.1506 | 25.0258 | 0.023588 | 24.1244 | 24.2964 | 0.0005731 | 0.06483 | 1.209 | 136.7669 | 0.001126 | 0.044158 | 0.042109 | 125.2986 | 70.3995 | 50.9451 | 20.7964 | 112.3335 | 0.0061188 | 0.16279 | 0.98014 | 0.98277 | 97.5081 | 275.963 | 340.461 | 342.888 | 926.734 | 0 | 0 | 0
|  | 2635 | 59.1308 | 11.0866 | 3.9331 | 0.047148 | 5.3335 | 0.024424 | 0.9108 | 185.4596 | 24.6323 | 0.0077651 | 23.7246 | 23.8811 | 0.00018544 | 0.020977 | 1.2109 | 136.9814 | 0.0011515 | 0.042943 | 0.039052 | 125.5015 | 70.3831 | 50.6754 | 20.8052 | 108.7347 | 0.0063004 | 0.16139 | 0.98164 | 0.98251 | 97.5078 | 275.945 | 340.169 | 342.413 | 927.402 | 0 | 0 | 0
|  | 2640 | 58.9368 | 18.1561 | 14.5198 | 0.028696 | 3.2461 | 0.040829 | 1.4608 | 185.7548 | 25.0162 | 0.017203 | 24.0684 | 24.2197 | 0.00041666 | 0.047133 | 1.2124 | 137.1517 | 0.0011716 | 0.041918 | 0.038801 | 125.6961 | 70.3617 | 50.5157 | 20.8083 | 112.0297 | 0.0063092 | 0.15694 | 0.98019 | 0.98211 | 97.5081 | 275.95 | 339.801 | 341.938 | 926.906 | 0 | 0 | 0
|  | 2645 | 55.5382 | 17.4697 | 7.3336 | 0.028103 | 3.1791 | 0.049474 | 1.3739 | 186.0409 | 24.5628 | 0.008685 | 23.595 | 23.7304 | 0.0002061 | 0.023314 | 1.214 | 137.3278 | 0.0013904 | 0.038611 | 0.036546 | 125.8845 | 70.3368 | 50.372 | 20.814 | 107.8359 | 0.0073195 | 0.15011 | 0.98086 | 0.98183 | 97.506 | 275.962 | 339.267 | 341.214 | 927.008 | 0 | 0 | 0
|  | 2650 | 55.9069 | 23.8769 | 28.7679 | 0.020699 | 2.3415 | 0.074838 | 1.9267 | 186.3196 | 25.8915 | 0.023837 | 24.8399 | 24.9804 | 0.00059545 | 0.067359 | 1.216 | 137.5545 | 0.001549 | 0.03988 | 0.037006 | 126.0684 | 70.3093 | 50.2392 | 20.8193 | 119.6664 | 0.0076528 | 0.14803 | 0.9791 | 0.98175 | 97.5081 | 275.96 | 338.839 | 340.755 | 927.023 | 0 | 0 | 0
|  | 2655 | 51.2576 | 17.3876 | 13.4762 | 0.02606 | 2.9479 | 0.062586 | 1.5103 | 186.5875 | 25.1759 | 0.014483 | 24.1302 | 24.2481 | 0.00035119 | 0.039727 | 1.2183 | 137.8222 | 0.001631 | 0.039359 | 0.034442 | 126.247 | 70.2778 | 50.1497 | 20.8248 | 113.0342 | 0.0081651 | 0.14955 | 0.98 | 0.98161 | 97.5084 | 275.951 | 338.514 | 340.168 | 927.095 | 0 | 0 | 0
|  | 2660 | 50.2681 | 15.0095 | 11.3177 | 0.029606 | 3.3491 | 0.059458 | 1.285 | 186.8413 | 24.8314 | 0.014026 | 23.778 | 23.8895 | 0.00033507 | 0.037904 | 1.2201 | 138.0163 | 0.0017603 | 0.038043 | 0.033757 | 126.4175 | 70.2411 | 49.9798 | 20.8256 | 109.8606 | 0.0087967 | 0.14749 | 0.98001 | 0.98157 | 97.5094 | 275.967 | 338.2 | 339.785 | 927.166 | 0 | 0 | 0
|  | 2665 | 50.5366 | 16.5347 | 10.6133 | 0.027018 | 3.0564 | 0.070543 | 1.4351 | 187.0933 | 24.8734 | 0.012 | 23.7902 | 23.8971 | 0.00028675 | 0.032438 | 1.2216 | 138.1922 | 0.001906 | 0.038774 | 0.03407 | 126.5871 | 70.2039 | 49.8605 | 20.8247 | 110.1024 | 0.0093898 | 0.14925 | 0.98009 | 0.98143 | 97.5082 | 275.979 | 337.802 | 339.321 | 927.266 | 0 | 0 | 0
|  | 2670 | 51.0338 | 13.5396 | 5.0372 | 0.03332 | 3.7692 | 0.058433 | 1.1272 | 187.3472 | 24.9368 | 0.0070115 | 23.8304 | 23.9378 | 0.00016784 | 0.018986 | 1.2228 | 138.3207 | 0.001947 | 0.037557 | 0.034171 | 126.7577 | 70.1675 | 49.7019 | 20.8246 | 110.5701 | 0.0095397 | 0.14578 | 0.98061 | 0.98139 | 97.5054 | 275.977 | 337.513 | 339.033 | 927.214 | 0 | 0 | 0
|  | 2675 | 52.67 | 21.9246 | 8.6905 | 0.021237 | 2.4023 | 0.092277 | 1.6895 | 187.6065 | 25.3584 | 0.0075861 | 24.2155 | 24.3284 | 0.00018456 | 0.020878 | 1.2236 | 138.4204 | 0.0019596 | 0.035878 | 0.034808 | 126.9301 | 70.1333 | 49.5471 | 20.8244 | 114.2562 | 0.0094572 | 0.13978 | 0.98047 | 0.98132 | 97.5049 | 275.984 | 337.265 | 338.837 | 928.127 | 0 | 0 | 0
|  | 2680 | 50.4582 | 17.4447 | 14.3941 | 0.025569 | 2.8925 | 0.084017 | 1.3704 | 187.8643 | 25.4567 | 0.01509 | 24.2855 | 24.3908 | 0.00036805 | 0.041634 | 1.225 | 138.5767 | 0.0021483 | 0.03504 | 0.03356 | 127.101 | 70.0986 | 49.4718 | 20.8293 | 115.0306 | 0.010192 | 0.13725 | 0.97959 | 0.98127 | 97.5049 | 275.978 | 336.934 | 338.395 | 927.226 | 0 | 0 | 0
|  | 2685 | 47.0767 | 15.1636 | 6.63 | 0.027445 | 3.1046 | 0.074307 | 1.2484 | 188.1081 | 24.9111 | 0.0076325 | 23.7374 | 23.84 | 0.00018196 | 0.020583 | 1.2264 | 138.7322 | 0.0020393 | 0.034262 | 0.031568 | 127.2638 | 70.0589 | 49.294 | 20.834 | 110.0246 | 0.0099314 | 0.13718 | 0.98027 | 0.98112 | 97.5042 | 275.997 | 336.543 | 337.997 | 927.283 | 0 | 0 | 0
|  | 2690 | 45.4944 | 23.7987 | 6.3172 | 0.016899 | 1.9116 | 0.11763 | 1.9745 | 188.3396 | 24.6931 | 0.0045194 | 23.5187 | 23.621 | 0.00010675 | 0.012076 | 1.2271 | 138.8139 | 0.0019877 | 0.033368 | 0.030556 | 127.4192 | 70.0147 | 49.211 | 20.8367 | 108.0573 | 0.0097901 | 0.13559 | 0.98063 | 0.98114 | 97.5046 | 275.993 | 336.386 | 337.849 | 928.828 | 0 | 0 | 0
|  | 2695 | 43.4177 | 17.0157 | 4.9357 | 0.022556 | 2.5516 | 0.093292 | 1.4548 | 188.5618 | 24.7519 | 0.0047078 | 23.5487 | 23.6483 | 0.00011133 | 0.012594 | 1.2277 | 138.8755 | 0.0021043 | 0.032816 | 0.029396 | 127.569 | 69.9673 | 49.1075 | 20.8412 | 108.4529 | 0.010257 | 0.13391 | 0.98061 | 0.98113 | 97.5077 | 276.01 | 336.015 | 337.436 | 927.222 | 0 | 0 | 0
|  | 2700 | 43.4455 | 20.3533 | 9.4146 | 0.01887 | 2.1346 | 0.11309 | 1.7915 | 188.779 | 25.2396 | 0.0073725 | 23.9955 | 24.096 | 0.00017765 | 0.020096 | 1.2284 | 138.9573 | 0.002134 | 0.033805 | 0.029575 | 127.7165 | 69.9182 | 48.9942 | 20.8426 | 112.6879 | 0.010209 | 0.13481 | 0.98027 | 0.98109 | 97.507 | 276.014 | 335.775 | 337.181 | 927.205 | 0 | 0 | 0
|  | 2705 | 43.1573 | 17.1415 | 4.5655 | 0.022257 | 2.5177 | 0.097102 | 1.467 | 188.9955 | 24.8507 | 0.0042865 | 23.6108 | 23.7055 | 0.00010161 | 0.011495 | 1.2291 | 139.0362 | 0.0021612 | 0.032651 | 0.029253 | 127.8635 | 69.869 | 48.9126 | 20.8421 | 109.1725 | 0.010459 | 0.13313 | 0.9806 | 0.98108 | 97.5095 | 276.019 | 335.562 | 336.908 | 927.18 | 0 | 0 | 0
|  | 2710 | 44.4365 | 32.031 | 5.1534 | 0.012264 | 1.3873 | 0.17795 | 2.5176 | 189.2145 | 24.6345 | 0.0026903 | 23.3897 | 23.492 | 6.32e-05 | 0.0071493 | 1.2295 | 139.0828 | 0.0021823 | 0.030875 | 0.029682 | 128.0109 | 69.8208 | 48.7839 | 20.8396 | 107.2093 | 0.010627 | 0.12914 | 0.98069 | 0.98098 | 97.5105 | 276.025 | 335.337 | 336.804 | 927.117 | 0 | 0 | 0
|  | 2715 | 43.9 | 13.5365 | 3.3802 | 0.028669 | 3.2431 | 0.078123 | 1.0601 | 189.4353 | 24.8475 | 0.0040895 | 23.5814 | 23.6959 | 9.6905e-05 | 0.010962 | 1.2299 | 139.1281 | 0.0022397 | 0.030392 | 0.029342 | 128.1584 | 69.7736 | 48.7612 | 20.8418 | 109.0227 | 0.010787 | 0.12716 | 0.98053 | 0.98099 | 97.5082 | 276.035 | 335.187 | 336.814 | 927.135 | 0 | 0 | 0
|  | 2720 | 43.6372 | 14.1643 | 17.9014 | 0.027234 | 3.0808 | 0.080429 | 1.1159 | 189.6542 | 25.1172 | 0.020368 | 23.8241 | 23.9366 | 0.00048753 | 0.05515 | 1.2314 | 139.2934 | 0.0021904 | 0.03039 | 0.029182 | 128.3047 | 69.7258 | 48.5184 | 20.8435 | 111.3402 | 0.010484 | 0.12629 | 0.97873 | 0.981 | 97.5085 | 276.035 | 335 | 336.582 | 927.205 | 0 | 0 | 0
|  | 2725 | 41.8631 | 45.2708 | 46.813 | 0.0081746 | 0.92472 | 0.28237 | 3.5706 | 189.8679 | 24.793 | 0.016206 | 23.5015 | 23.6131 | 0.00038268 | 0.043289 | 1.2335 | 139.5395 | 0.0023082 | 0.029188 | 0.028086 | 128.4479 | 69.6763 | 48.5082 | 20.8461 | 108.415 | 0.011093 | 0.12414 | 0.97929 | 0.98109 | 97.5049 | 276.028 | 334.784 | 336.375 | 927.324 | 0 | 0 | 0
|  | 2730 | 41.9453 | 13.1783 | 8.7417 | 0.028137 | 3.1829 | 0.079028 | 0.99431 | 190.0775 | 24.8668 | 0.010389 | 23.5608 | 23.6753 | 0.00024596 | 0.027824 | 1.2351 | 139.7173 | 0.0022236 | 0.027977 | 0.027913 | 128.5879 | 69.6254 | 48.3938 | 20.8471 | 109.0121 | 0.010713 | 0.1207 | 0.97982 | 0.98098 | 97.5059 | 276.044 | 334.635 | 336.26 | 927.441 | 0 | 0 | 0
|  | 2735 | 39.7271 | 15.7211 | 7.9566 | 0.022339 | 2.527 | 0.1115 | 1.2914 | 190.2816 | 25.3212 | 0.007383 | 23.9683 | 24.0741 | 0.00017774 | 0.020106 | 1.2362 | 139.8371 | 0.0024908 | 0.028848 | 0.026954 | 128.7251 | 69.5728 | 48.2554 | 20.8523 | 112.9238 | 0.011638 | 0.12164 | 0.98007 | 0.98089 | 97.5069 | 276.051 | 334.313 | 335.789 | 927.4 | 0 | 0 | 0
|  | 2740 | 39.8061 | 76.082 | 11.0855 | 0.0046251 | 0.5232 | 0.50959 | 6.1752 | 190.4805 | 25.6056 | 0.0021075 | 24.2234 | 24.3285 | 5.1271e-05 | 0.0057999 | 1.2367 | 139.9019 | 0.0023569 | 0.028561 | 0.026902 | 128.8597 | 69.5184 | 48.1845 | 20.8536 | 115.408 | 0.010984 | 0.12007 | 0.98068 | 0.98091 | 97.5063 | 276.05 | 334.118 | 335.567 | 927.278 | 0 | 0 | 0
|  | 2745 | 39.9672 | 20.988 | 6.8753 | 0.016834 | 1.9043 | 0.14115 | 1.6472 | 190.6799 | 25.2156 | 0.0048348 | 23.8354 | 23.9382 | 0.00011574 | 0.013093 | 1.2372 | 139.9491 | 0.0023761 | 0.02773 | 0.026869 | 128.9941 | 69.4644 | 48.1741 | 20.8522 | 111.8292 | 0.01121 | 0.11904 | 0.9803 | 0.98084 | 97.5074 | 276.044 | 333.851 | 335.292 | 927.26 | 0 | 0 | 0
|  | 2750 | 38.4753 | 14.9599 | 5.2619 | 0.022736 | 2.5719 | 0.10779 | 1.1872 | 190.876 | 25.1939 | 0.0050053 | 23.8001 | 23.9013 | 0.00011963 | 0.013533 | 1.2377 | 140.0157 | 0.0024508 | 0.026992 | 0.02598 | 129.1263 | 69.4095 | 48.021 | 20.8553 | 111.5681 | 0.011525 | 0.11717 | 0.98028 | 0.98084 | 97.5055 | 276.046 | 333.644 | 335.062 | 927.214 | 0 | 0 | 0
|  | 2755 | 38.2748 | 14.4185 | 3.0203 | 0.023466 | 2.6546 | 0.10587 | 1.1305 | 191.0679 | 25.1723 | 0.0029687 | 23.7675 | 23.8745 | 7.0876e-05 | 0.0080176 | 1.2382 | 140.0696 | 0.0024844 | 0.026528 | 0.025814 | 129.2558 | 69.3531 | 47.9568 | 20.8558 | 111.3194 | 0.011672 | 0.11602 | 0.98054 | 0.98087 | 97.5059 | 276.042 | 333.472 | 334.974 | 927.215 | 0 | 0 | 0
|  | 2760 | 38.4272 | 0 | 81.73 | 0.00093325 | 0.10557 | 2.694 | 29.3357 | 191.2596 | 25.4953 | 0.0031571 | 24.0568 | 24.1597 | 7.6275e-05 | 0.0086283 | 1.2386 | 140.1112 | 0.0025142 | 0.027378 | 0.026039 | 129.3854 | 69.297 | 47.81 | 20.8562 | 114.1202 | 0.011663 | 0.11733 | 0.9805 | 0.98085 | 97.5056 | 276.036 | 333.255 | 334.681 | 927.263 | 0 | 0 | 0
|  | 2765 | 38.5961 | 12.2242 | 0.038981 | 0.027911 | 3.1573 | 0.093465 | 1.0052 | 191.4522 | 25.6228 | 4.4834e-05 | 24.1663 | 24.2668 | 1.088e-06 | 0.00012308 | 1.2388 | 140.133 | 0.0026087 | 0.028056 | 0.026271 | 129.5162 | 69.2413 | 47.8946 | 20.8559 | 115.2127 | 0.011994 | 0.11872 | 0.98091 | 0.98091 | 97.505 | 276.035 | 333.107 | 334.492 | 927.302 | 0 | 0 | 0
|  | 2770 | 38.6223 | 45.9813 | 21.539 | 0.0074252 | 0.83996 | 0.38758 | 3.6419 | 191.6452 | 25.3538 | 0.0066648 | 23.8976 | 23.9963 | 0.00015993 | 0.018092 | 1.2392 | 140.1786 | 0.0028778 | 0.027042 | 0.026236 | 129.6474 | 69.186 | 47.5791 | 20.855 | 112.7358 | 0.013203 | 0.11686 | 0.98018 | 0.98092 | 97.5054 | 276.039 | 332.897 | 334.272 | 929.012 | 0 | 0 | 0
|  | 2775 | 36.7123 | 14.9988 | 5.649 | 0.021637 | 2.4477 | 0.12646 | 1.2079 | 191.8336 | 25.5845 | 0.0050496 | 24.1055 | 24.206 | 0.00012223 | 0.013827 | 1.2399 | 140.2584 | 0.0027363 | 0.026135 | 0.025012 | 129.7755 | 69.1292 | 47.7845 | 20.8602 | 114.7509 | 0.012526 | 0.11389 | 0.98039 | 0.98095 | 97.5049 | 276.031 | 332.766 | 334.154 | 927.182 | 0 | 0 | 0
|  | 2780 | 35.2731 | 11.6838 | 4.8866 | 0.026688 | 3.019 | 0.10203 | 0.96933 | 192.0135 | 25.2542 | 0.0054628 | 23.777 | 23.8729 | 0.00013041 | 0.014753 | 1.2405 | 140.3298 | 0.0027229 | 0.025869 | 0.024187 | 129.8985 | 69.0696 | 47.3749 | 20.862 | 111.726 | 0.012615 | 0.11408 | 0.98025 | 0.98086 | 97.5058 | 276.036 | 332.524 | 333.865 | 927.16 | 0 | 0 | 0
|  | 2785 | 34.7735 | 0 | 0 | -0.0070458 | -0.79704 | 0 | 0 | 192.1887 | 25.1842 | 8.9674e-05 | 23.6966 | 23.7949 | 2.1338e-06 | 0.00024138 | 1.2408 | 140.3673 | 0.002694 | 0.025973 | 0.023921 | 130.0188 | 69.0085 | 47.5588 | 20.8627 | 111.0399 | 0.012528 | 0.11454 | 0.98085 | 0.98086 | 97.505 | 276.014 | 332.321 | 333.699 | 927.112 | 0 | 0 | 0
|  | 2790 | 35.1571 | 13.6203 | 3.7834 | 0.022818 | 2.5812 | 0.12865 | 1.1353 | 192.3635 | 25.7429 | 0.0035517 | 24.2088 | 24.3063 | 8.633e-05 | 0.0097658 | 1.2411 | 140.3923 | 0.0029356 | 0.025904 | 0.024216 | 130.1392 | 68.9475 | 47.3746 | 20.8635 | 115.9567 | 0.013258 | 0.11289 | 0.98047 | 0.98087 | 97.5051 | 276.009 | 332.136 | 333.473 | 927.127 | 0 | 0 | 0
|  | 2795 | 34.845 | 13.8796 | 15.9311 | 0.022193 | 2.5105 | 0.12605 | 1.1324 | 192.5385 | 25.3499 | 0.014781 | 23.8267 | 23.9201 | 0.00035356 | 0.039995 | 1.2422 | 140.5167 | 0.0027973 | 0.025131 | 0.023873 | 130.2594 | 68.8868 | 47.3594 | 20.8634 | 112.384 | 0.012877 | 0.11191 | 0.97927 | 0.98091 | 97.505 | 276.008 | 331.962 | 333.263 | 928.845 | 0 | 0 | 0
|  | 2800 | 35.4752 | 8.8888 | 4.5352 | 0.035281 | 3.991 | 0.085908 | 0.69432 | 192.7143 | 25.2789 | 0.0067091 | 23.7497 | 23.8487 | 0.00016 | 0.0181 | 1.2435 | 140.662 | 0.0030309 | 0.024496 | 0.024209 | 130.3796 | 68.8265 | 47.1492 | 20.862 | 111.7069 | 0.013864 | 0.11044 | 0.98026 | 0.981 | 97.5062 | 276.01 | 331.818 | 333.201 | 927.221 | 0 | 0 | 0
|  | 2805 | 33.9557 | 0 | 0 | -0.030245 | -3.4213 | 0 | 0 | 192.8879 | 25.6076 | 0.0040809 | 24.0405 | 24.1343 | 9.8489e-05 | 0.011141 | 1.2441 | 140.7351 | 0.0031031 | 0.025474 | 0.023567 | 130.499 | 68.7657 | 47.0875 | 20.8654 | 114.5452 | 0.013997 | 0.11213 | 0.98046 | 0.98091 | 97.5064 | 276.013 | 331.57 | 332.863 | 927.236 | 0 | 0 | 0
|  | 2810 | 34.4451 | 12.5153 | 5.8924 | 0.02433 | 2.7522 | 0.12336 | 1.048 | 193.0589 | 25.9701 | 0.0058563 | 24.3752 | 24.4798 | 0.00014336 | 0.016217 | 1.2447 | 140.8035 | 0.0030013 | 0.025497 | 0.023797 | 130.6174 | 68.7042 | 47.3162 | 20.8657 | 117.784 | 0.013417 | 0.11128 | 0.98043 | 0.98108 | 97.5051 | 275.985 | 331.493 | 332.915 | 927.206 | 0 | 0 | 0
|  | 2815 | 32.3412 | 6.4512 | -0.019288 | 0.044316 | 5.0132 | 0.071856 | 0.55918 | 193.2258 | 25.3065 | -3.5863e-05 | 23.7342 | 23.8338 | -8.5476e-07 | -9.6692e-05 | 1.2451 | 140.844 | 0.0031844 | 0.024781 | 0.02262 | 130.7335 | 68.6415 | 46.8807 | 20.8678 | 111.7561 | 0.014478 | 0.11111 | 0.98103 | 0.98103 | 97.5038 | 276.016 | 331.239 | 332.63 | 927.214 | 0 | 0 | 0
|  | 2820 | 32.5689 | 0 | 0 | -0.0057257 | -0.64771 | 0 | 0 | 193.3881 | 25.2309 | 0.0060621 | 23.6541 | 23.7545 | 0.000144 | 0.01629 | 1.2454 | 140.8847 | 0.0031392 | 0.024238 | 0.022642 | 130.8466 | 68.5773 | 46.9547 | 20.8674 | 111.0462 | 0.014331 | 0.10988 | 0.98049 | 0.98117 | 97.5046 | 276.006 | 331.111 | 332.516 | 927.227 | 0 | 0 | 0
|  | 2825 | 33.2179 | 13.0314 | 2.1675 | 0.022534 | 2.5491 | 0.14611 | 1.0314 | 193.5526 | 25.8519 | 0.0020079 | 24.2277 | 24.3253 | 4.8843e-05 | 0.0055252 | 1.2459 | 140.9393 | 0.0032924 | 0.023241 | 0.022905 | 130.9605 | 68.5142 | 46.8541 | 20.8685 | 116.5386 | 0.014635 | 0.10583 | 0.98113 | 0.98136 | 97.5048 | 276.023 | 330.994 | 332.327 | 926.614 | 0 | 0 | 0
|  | 2830 | 32.1615 | 15.3527 | 7.4522 | 0.018518 | 2.0948 | 0.18334 | 1.2927 | 193.716 | 25.7153 | 0.0057107 | 24.0794 | 24.1657 | 0.000138 | 0.015611 | 1.2464 | 140.9921 | 0.0033953 | 0.023938 | 0.02248 | 131.074 | 68.4509 | 46.76 | 20.8695 | 115.2135 | 0.015119 | 0.10793 | 0.9808 | 0.98144 | 97.5063 | 276.024 | 330.715 | 331.9 | 926.654 | 0 | 0 | 0
|  | 2835 | 32.4453 | 24.3641 | 12.7904 | 0.011772 | 1.3317 | 0.27445 | 2.0076 | 193.8775 | 25.6584 | 0.006241 | 24.0252 | 24.1259 | 0.00015057 | 0.017033 | 1.2471 | 141.0737 | 0.0032308 | 0.023633 | 0.022522 | 131.1865 | 68.3871 | 46.6755 | 20.8692 | 114.6993 | 0.014486 | 0.10728 | 0.98055 | 0.98125 | 97.5055 | 276.013 | 330.703 | 332.089 | 926.976 | 0 | 0 | 0
|  | 2840 | 32.7861 | 35.3809 | 15.5661 | 0.0081917 | 0.92666 | 0.37563 | 2.8783 | 194.0406 | 25.3446 | 0.0053523 | 23.7216 | 23.8239 | 0.00012751 | 0.014424 | 1.2478 | 141.1524 | 0.003077 | 0.023578 | 0.022635 | 131.2994 | 68.3242 | 46.6367 | 20.8678 | 111.8648 | 0.01402 | 0.10789 | 0.98078 | 0.98138 | 97.5061 | 276.023 | 330.565 | 331.991 | 926.978 | 0 | 0 | 0
|  | 2845 | 33.0017 | 13.2747 | 5.8462 | 0.021977 | 2.4861 | 0.14762 | 1.063 | 194.2051 | 25.5506 | 0.0053508 | 23.9059 | 24.0113 | 0.00012848 | 0.014534 | 1.2484 | 141.2248 | 0.0032442 | 0.023361 | 0.022786 | 131.4129 | 68.2619 | 46.5735 | 20.8679 | 113.6505 | 0.014596 | 0.10683 | 0.98105 | 0.98165 | 97.5064 | 276.023 | 330.449 | 331.905 | 927.139 | 0 | 0 | 0
|  | 2850 | 31.2918 | 13.6648 | 14.9257 | 0.020243 | 2.29 | 0.16734 | 1.1565 | 194.3658 | 25.6473 | 0.012543 | 23.9868 | 24.088 | 0.00030214 | 0.034179 | 1.2495 | 141.3465 | 0.0033875 | 0.023411 | 0.021927 | 131.5247 | 68.1985 | 46.4353 | 20.8713 | 114.4667 | 0.015124 | 0.10674 | 0.98032 | 0.98172 | 97.5061 | 276.031 | 330.317 | 331.71 | 927.211 | 0 | 0 | 0
|  | 2855 | 32.3854 | 31.6734 | 10.2482 | 0.0090387 | 1.0225 | 0.37438 | 2.4903 | 194.525 | 26.0139 | 0.0037907 | 24.3249 | 24.4359 | 9.263e-05 | 0.010479 | 1.2505 | 141.4582 | 0.0033839 | 0.022509 | 0.022381 | 131.6355 | 68.1349 | 46.3829 | 20.8708 | 117.7392 | 0.014917 | 0.10361 | 0.98128 | 0.9817 | 97.506 | 276.014 | 330.251 | 331.759 | 927.228 | 0 | 0 | 0
|  | 2860 | 30.2728 | 19.7455 | 11.5988 | 0.013553 | 1.5332 | 0.22971 | 1.6185 | 194.6817 | 25.0796 | 0.0066774 | 23.4401 | 23.5421 | 0.0001572 | 0.017783 | 1.2511 | 141.5288 | 0.0031133 | 0.021935 | 0.021041 | 131.744 | 68.0705 | 46.327 | 20.8727 | 109.3817 | 0.014302 | 0.10422 | 0.98097 | 0.98172 | 97.5054 | 276.042 | 330.096 | 331.532 | 927.289 | 0 | 0 | 0
|  | 2865 | 30.4218 | 19.23 | 15.0938 | 0.013985 | 1.582 | 0.23382 | 1.5783 | 194.8334 | 25.5563 | 0.0088032 | 23.8714 | 23.9781 | 0.00021108 | 0.023878 | 1.252 | 141.633 | 0.00327 | 0.022072 | 0.021207 | 131.8496 | 68.0047 | 46.2499 | 20.8736 | 113.5115 | 0.014697 | 0.1035 | 0.98067 | 0.98166 | 97.507 | 276.023 | 329.898 | 331.373 | 927.336 | 0 | 0 | 0
|  | 2870 | 29.7589 | 14.5772 | 11.8483 | 0.018047 | 2.0415 | 0.23656 | 1.1747 | 194.9839 | 26.2368 | 0.008688 | 24.4983 | 24.611 | 0.00021382 | 0.024188 | 1.2531 | 141.7532 | 0.0042691 | 0.021199 | 0.021114 | 131.9554 | 67.9386 | 46.184 | 20.8758 | 119.5944 | 0.018292 | 0.099838 | 0.98053 | 0.9815 | 97.5062 | 276.044 | 329.781 | 331.298 | 927.272 | 0 | 0 | 0
|  | 2875 | 27.842 | 15.8036 | 20.1052 | 0.015574 | 1.7617 | 0.29525 | 1.3186 | 195.1279 | 25.7124 | 0.012988 | 23.9986 | 24.1072 | 0.00031311 | 0.03542 | 1.2544 | 141.9022 | 0.0045982 | 0.020536 | 0.020105 | 132.0585 | 67.8706 | 46.078 | 20.8779 | 114.8133 | 0.019958 | 0.099225 | 0.97985 | 0.9813 | 97.5072 | 276.018 | 329.643 | 331.134 | 927.179 | 0 | 0 | 0
|  | 2880 | 25.3844 | 33.6574 | 36.5499 | 0.0066671 | 0.7542 | 0.6813 | 2.9178 | 195.2609 | 25.0386 | 0.010388 | 23.3609 | 23.4584 | 0.00024368 | 0.027566 | 1.2558 | 142.0596 | 0.0045423 | 0.019453 | 0.018588 | 132.1552 | 67.7989 | 46.0348 | 20.8815 | 108.8335 | 0.020225 | 0.097794 | 0.97993 | 0.98109 | 97.5067 | 276.017 | 329.518 | 330.894 | 927.2 | 0 | 0 | 0
|  | 2885 | 25.021 | 13.5906 | 5.4138 | 0.016275 | 1.841 | 0.29086 | 1.2719 | 195.3869 | 25.9219 | 0.0036316 | 24.169 | 24.2615 | 8.8109e-05 | 0.0099671 | 1.2566 | 142.1535 | 0.0047337 | 0.0207 | 0.018661 | 132.2483 | 67.7251 | 45.9902 | 20.8835 | 116.571 | 0.020349 | 0.099217 | 0.98069 | 0.9811 | 97.506 | 276.013 | 329.3 | 330.56 | 927.191 | 0 | 0 | 0
|  | 2890 | 24.2352 | 13.5522 | 4.4875 | 0.015808 | 1.7883 | 0.302 | 1.2262 | 195.5101 | 25.6155 | 0.002959 | 23.8764 | 23.9742 | 7.094e-05 | 0.0080249 | 1.257 | 142.1985 | 0.0047741 | 0.019384 | 0.018051 | 132.3401 | 67.6505 | 45.8814 | 20.8849 | 113.7985 | 0.020738 | 0.096466 | 0.98076 | 0.9811 | 97.5047 | 276.016 | 329.205 | 330.553 | 927.099 | 0 | 0 | 0
|  | 2895 | 25.5675 | 10.1676 | 6.9254 | 0.022229 | 2.5146 | 0.21021 | 0.86854 | 195.6346 | 25.8095 | 0.0063769 | 24.0464 | 24.1412 | 0.00015395 | 0.017415 | 1.2576 | 142.2621 | 0.0046729 | 0.019307 | 0.01872 | 132.432 | 67.5767 | 45.8272 | 20.883 | 115.4763 | 0.020188 | 0.095894 | 0.98033 | 0.98104 | 97.5036 | 276.006 | 329.056 | 330.354 | 927.131 | 0 | 0 | 0
|  | 2900 | 23.578 | 18.6864 | 5.6985 | 0.011154 | 1.2618 | 0.39332 | 1.7357 | 195.7574 | 24.9398 | 0.002726 | 23.2253 | 23.3164 | 6.3561e-05 | 0.0071902 | 1.2581 | 142.3236 | 0.0043871 | 0.01936 | 0.017536 | 132.5227 | 67.5026 | 45.6799 | 20.885 | 107.7749 | 0.019656 | 0.09775 | 0.98072 | 0.98102 | 97.5035 | 276.011 | 328.903 | 330.193 | 927.33 | 0 | 0 | 0
|  | 2905 | 25.9779 | 73.4022 | 17.8193 | 0.0031286 | 0.35391 | 1.4145 | 6.3403 | 195.8813 | 25.3797 | 0.0023493 | 23.631 | 23.7298 | 5.5749e-05 | 0.0063065 | 1.2584 | 142.3573 | 0.0044252 | 0.019836 | 0.018922 | 132.6138 | 67.429 | 45.7119 | 20.8812 | 111.5921 | 0.019496 | 0.0981 | 0.98078 | 0.98104 | 97.5043 | 276.034 | 328.849 | 330.224 | 927.089 | 0 | 0 | 0
|  | 2910 | 25.7282 | 9.1507 | 5.0504 | 0.024855 | 2.8116 | 0.1769 | 0.78512 | 196.0106 | 25.2325 | 0.0053185 | 23.4927 | 23.6018 | 0.00012553 | 0.0142 | 1.2589 | 142.4086 | 0.0043968 | 0.019514 | 0.018726 | 132.708 | 67.3576 | 45.6277 | 20.8815 | 110.2954 | 0.019484 | 0.097559 | 0.98041 | 0.981 | 97.5047 | 276.031 | 328.83 | 330.358 | 927.149 | 0 | 0 | 0
|  | 2915 | 25.3502 | 0 | 0 | -0.034125 | -3.8603 | 0 | 0 | 196.1383 | 25.7631 | 0.0057041 | 23.9802 | 24.0911 | 0.00013742 | 0.015545 | 1.2595 | 142.4829 | 0.0044692 | 0.019328 | 0.018525 | 132.8011 | 67.2859 | 45.5978 | 20.8836 | 114.9515 | 0.019404 | 0.096035 | 0.9804 | 0.98103 | 97.5061 | 276.029 | 328.742 | 330.262 | 927.218 | 0 | 0 | 0

## buk50_1_red
Exported data | Column2 | Column3 | Column4 | Column5 | Column6 | Column7 | Column8 | Column9 | Column10 | Column11 | Column12 | Column13 | Column14 | Column15 | Column16 | Column17 | Column18 | Column19 | Column20 | Column21 | Column22 | Column23 | Column24 | Column25 | Column26 | Column27 | Column28 | Column29 | Column30 | Column31 | Column32 | Column33 | Column34 | Column35 | Column36 | Column37 | Column38 | Column39
Parameter | Value | Time (s) | HRR (kW/mｲ) | EHC (MJ/kg) | SEA (mｲ/kg) | MLR (g/s) | Specific MLR (g/sｷmｲ) | COY (kg/kg) | CO2Y (kg/kg) | THR (MJ/mｲ) | MFR (g/s) | k (1/m) | V stack (l/s) | V smoke (l/s) | SPR (mｲ/s) | RSR ((mｲ/s)/mｲ) | TSP (mｲ) | TSR (mｲ/mｲ) | COP (g/s) | CO2P (g/s) | O2C (g/s) | TOC (g) | ARHE(kW/mｲ) | Specimen mass (g) | Oxygen (%) | DPT (Pa) | CO (%) | CO2 (%) | PDM (-) | PDC (-) | APT (kPa) | Cold Trap TC (K) | Stack TC (K) | Smoke TC (K) | Cone Heater TC (K) | Soot MFM (g/s) | Spare TC (K) | HFM (kW/mｲ)
Peaks |  | 0 | 1.2318 | 0.15916 | -0.62778 | 0.068416 | 7.7394 | 0.0002373 | 0.042569 | 0 | 25.564 | -0.0018184 | 23.4814 | 23.6203 | -4.295e-05 | -0.0048586 | 0 | 0 | 1.6235e-05 | 0.0029124 | 0.0011754 | 0 | 0 | 170.9 | 20.9486 | 111.6906 | 0.00068417 | 0.061961 | 1.0062 | 1.006 | 97.7155 | 276.699 | 324.41 | 326.33 | 1022.657 | 0 | 0 | 0
peak HRR (kW/mｲ) | 327.3618 | 5 | 0.9181 | 0.12462 | -2.1113 | 0.065128 | 7.3674 | 0.00074383 | 0.069588 | 0.0053748 | 25.8584 | -0.0057543 | 23.7523 | 23.8955 | -0.0001375 | -0.015555 | 0 | 0 | 4.8444e-05 | 0.0045321 | 0.0012664 | 0.0061046 | 1.075 | 170.5725 | 20.9484 | 114.28 | 0.00081222 | 0.065998 | 1.0061 | 1.0055 | 97.7147 | 276.705 | 324.417 | 326.374 | 1023.53 | 0 | 0 | 0
peak EHC (MJ/kg) | 74.1174 | 10 | 1.6711 | 0.20462 | -3.3482 | 0.072195 | 8.1669 | 0.0009172 | 0.075922 | 0.011848 | 26.157 | -0.0099989 | 24.0271 | 24.175 | -0.00024172 | -0.027344 | 0 | 0 | 6.6218e-05 | 0.0054812 | 0.0018251 | 0.013833 | 1.1848 | 170.2315 | 20.9465 | 116.9376 | 0.00088027 | 0.068254 | 1.006 | 1.0049 | 97.7139 | 276.71 | 324.425 | 326.422 | 1024.441 | 0 | 0 | 0
peak MLR (g/s) | 0.21359 | 15 | 4.1818 | 0.45645 | -2.627 | 0.080988 | 9.1616 | 0.00071941 | 0.064216 | 0.02648 | 26.1181 | -0.0087973 | 24.0114 | 24.1841 | -0.00021276 | -0.024067 | 0 | 0 | 5.8264e-05 | 0.0052008 | 0.0031342 | 0.026232 | 1.7653 | 169.8498 | 20.9419 | 116.6871 | 0.00084917 | 0.067568 | 1.0053 | 1.0043 | 97.7139 | 276.707 | 324.695 | 327.031 | 1023.586 | 0 | 0 | 0
peak SEA (mｲ/kg) | 1752.4899 | 20 | 6.209 | 0.77548 | -1.7579 | 0.070779 | 8.0067 | 0.00073354 | 0.070475 | 0.052457 | 25.9291 | -0.0051687 | 23.8662 | 24.0722 | -0.00012442 | -0.014075 | 0 | 0 | 5.1919e-05 | 0.0049882 | 0.0041932 | 0.04455 | 2.6229 | 169.4501 | 20.9382 | 115.1423 | 0.00082555 | 0.067124 | 1.0043 | 1.0037 | 97.7142 | 276.7 | 325.083 | 327.89 | 1021.945 | 0 | 0 | 0
peak COY (kg/kg) | 3.8139 | 25 | 5.4568 | 1.6191 | -0.81628 | 0.029792 | 3.3702 | 0.0019234 | 0.18006 | 0.081622 | 25.6873 | -0.0010172 | 23.6736 | 23.908 | -2.4319e-05 | -0.002751 | 0 | 0 | 5.7303e-05 | 0.0053643 | 0.003846 | 0.064648 | 3.2649 | 169.181 | 20.9393 | 113.1479 | 0.00084917 | 0.068207 | 1.0031 | 1.003 | 97.7144 | 276.695 | 325.496 | 328.719 | 1020.454 | 0 | 0 | 0
peak CO2Y (kg/kg) | 77.2531 | 30 | 4.7012 | 5.9584 | 13.5489 | 0.0069747 | 0.789 | 0.0089406 | 0.81903 | 0.10702 | 25.3569 | 0.0039947 | 23.4018 | 23.6565 | 9.45e-05 | 0.01069 | 0.00023625 | 0.026725 | 6.2358e-05 | 0.0057126 | 0.0034924 | 0.082994 | 3.5672 | 169.1277 | 20.9403 | 110.4106 | 0.00087279 | 0.06929 | 1.0016 | 1.0021 | 97.7144 | 276.691 | 325.951 | 329.499 | 1019.211 | 0 | 0 | 0
|  | 35 | 4.5374 | 1.6486 | 13.7483 | 0.02433 | 2.7522 | 0.006293 | 0.27814 | 0.13011 | 25.1131 | 0.014244 | 23.2085 | 23.4827 | 0.00033449 | 0.037839 | 0.0013087 | 0.14805 | 0.00015311 | 0.0067671 | 0.0035999 | 0.10072 | 3.7175 | 169.0583 | 20.9398 | 108.4453 | 0.0012489 | 0.072197 | 0.99953 | 1.0011 | 97.7144 | 276.688 | 326.397 | 330.254 | 1018.022 | 0 | 0 | 0
Time To Peaks |  | 40 | 4.5517 | 1.3907 | 47.3754 | 0.028934 | 3.273 | 0.008961 | 0.27898 | 0.15284 | 25.4322 | 0.057537 | 23.5314 | 23.8236 | 0.0013707 | 0.15506 | 0.0055718 | 0.6303 | 0.00025927 | 0.008072 | 0.003849 | 0.11935 | 3.8209 | 168.8871 | 20.9391 | 111.3517 | 0.0016727 | 0.075352 | 0.99376 | 1.0003 | 97.7144 | 276.686 | 326.786 | 330.843 | 1017.182 | 0 | 0 | 0
t peak HRR (s) | 1270 | 45 | 36.635 | 4.3001 | 32.4431 | 0.075313 | 8.5196 | 0.0078218 | 0.85524 | 0.2558 | 25.7467 | 0.10113 | 23.8507 | 24.161 | 0.0024434 | 0.2764 | 0.015107 | 1.709 | 0.00058908 | 0.064411 | 0.029875 | 0.20366 | 5.6845 | 168.7159 | 20.8478 | 114.258 | 0.0029844 | 0.2191 | 0.98799 | 0.99941 | 97.7144 | 276.685 | 327.175 | 331.432 | 1016.341 | 0 | 0 | 0
t peak EHC (s) | 1435 | 50 | 83.0556 | 5.6361 | 39.4392 | 0.13027 | 14.7364 | 0.0076839 | 1.1145 | 0.55503 | 24.9496 | 0.2165 | 23.2593 | 23.7313 | 0.0051377 | 0.58119 | 0.03406 | 3.8529 | 0.001001 | 0.14519 | 0.067373 | 0.44678 | 11.1006 | 168.1245 | 20.7084 | 107.9752 | 0.004767 | 0.43743 | 0.9743 | 0.99858 | 97.7136 | 276.691 | 329.256 | 335.937 | 1016.516 | 0 | 0 | 0
t peak MLR (s) | 1270 | 55 | 121.1537 | 7.973 | 59.1921 | 0.13433 | 15.1955 | 0.0091281 | 1.4012 | 1.0656 | 23.9806 | 0.34344 | 22.5128 | 23.1515 | 0.0079512 | 0.89946 | 0.066782 | 7.5546 | 0.0012262 | 0.18821 | 0.094579 | 0.85166 | 19.3737 | 167.4764 | 20.5958 | 100.4511 | 0.0059056 | 0.57098 | 0.95955 | 0.99775 | 97.7126 | 276.697 | 331.565 | 340.972 | 1016.828 | 0 | 0 | 0
t peak SEA (s) | 1545 | 60 | 155.2264 | 9.7484 | 61.5185 | 0.14076 | 15.9232 | 0.0089339 | 1.3423 | 1.7565 | 23.9179 | 0.36992 | 22.6272 | 23.409 | 0.0086594 | 0.97957 | 0.10831 | 12.2521 | 0.0012575 | 0.18895 | 0.11319 | 1.3711 | 29.2751 | 166.7871 | 20.5245 | 100.6974 | 0.0060552 | 0.57436 | 0.95587 | 0.99693 | 97.7125 | 276.699 | 334.123 | 345.668 | 1017.479 | 0 | 0 | 0
t peak COY (s) | 1615 | 65 | 188.7819 | 11.7127 | 57.981 | 0.14248 | 16.1178 | 0.0091347 | 1.3515 | 2.6165 | 24.3334 | 0.34241 | 23.2056 | 24.1269 | 0.0082612 | 0.93452 | 0.15061 | 17.0374 | 0.0013015 | 0.19257 | 0.132 | 1.9841 | 40.2542 | 166.0759 | 20.4618 | 105.0655 | 0.0061492 | 0.57527 | 0.95807 | 0.9961 | 97.7129 | 276.699 | 336.813 | 350.185 | 1018.309 | 0 | 0 | 0
t peak CO2Y (s) | 1545 | 70 | 190.2394 | 11.8667 | 52.6032 | 0.14172 | 16.0314 | 0.0086753 | 1.3157 | 3.5641 | 24.3644 | 0.30538 | 23.3962 | 24.4113 | 0.0074548 | 0.8433 | 0.1899 | 21.4819 | 0.0012294 | 0.18646 | 0.13186 | 2.6437 | 50.9154 | 165.3663 | 20.463 | 106.0634 | 0.0058362 | 0.55811 | 0.9613 | 0.99526 | 97.7131 | 276.698 | 339.147 | 353.862 | 1019.523 | 0 | 0 | 0
|  | 75 | 187.155 | 11.6935 | 43.1059 | 0.14148 | 16.005 | 0.0079848 | 1.2444 | 4.5076 | 23.8171 | 0.25386 | 22.9912 | 24.0241 | 0.0060988 | 0.68991 | 0.22378 | 25.3149 | 0.0011297 | 0.17606 | 0.12858 | 3.2948 | 60.1008 | 164.6591 | 20.4641 | 101.8862 | 0.0055233 | 0.54096 | 0.9661 | 0.99439 | 97.7129 | 276.695 | 340.935 | 356.252 | 1021.326 | 0 | 0 | 0
Test Results (between 34 and 1630 s) |  | 80 | 178.7785 | 11.4588 | 35.5625 | 0.13792 | 15.6018 | 0.0075193 | 1.2158 | 5.4224 | 23.358 | 0.20688 | 22.6618 | 23.708 | 0.0049048 | 0.55484 | 0.25129 | 28.4268 | 0.0010371 | 0.16769 | 0.12273 | 3.9231 | 67.78 | 163.9556 | 20.4772 | 98.4903 | 0.0052095 | 0.52691 | 0.97047 | 0.99357 | 97.7128 | 276.693 | 342.656 | 358.475 | 1022.894 | 0 | 0 | 0
mean HRR (kW/mｲ) | 114.2882 | 85 | 174.5417 | 11.3898 | 33.9809 | 0.13547 | 15.3244 | 0.007203 | 1.2147 | 6.3057 | 23.5908 | 0.19171 | 22.9699 | 24.0114 | 0.0046033 | 0.52074 | 0.27506 | 31.1158 | 0.00097578 | 0.16455 | 0.11993 | 4.5298 | 74.1847 | 163.2793 | 20.4927 | 100.8243 | 0.0048955 | 0.5135 | 0.97165 | 0.99306 | 97.7122 | 276.693 | 343.887 | 359.48 | 1022.747 | 0 | 0 | 0
mean EHC (MJ/kg) | 11.6543 | 90 | 170.2476 | 11.4492 | 32.6548 | 0.13145 | 14.8698 | 0.0069561 | 1.2234 | 7.1677 | 23.8197 | 0.17656 | 23.2758 | 24.3122 | 0.0042925 | 0.48557 | 0.2973 | 33.6316 | 0.00091437 | 0.16081 | 0.11701 | 5.1221 | 79.6408 | 162.6029 | 20.5082 | 103.1584 | 0.0045879 | 0.49877 | 0.97284 | 0.99256 | 97.7116 | 276.693 | 345.118 | 360.485 | 1022.6 | 0 | 0 | 0
mean MLR (g/s) | 0.086677 | 95 | 164.3022 | 11.5113 | 27.7031 | 0.12617 | 14.2732 | 0.0066929 | 1.2291 | 8.004 | 23.8157 | 0.14351 | 23.3307 | 24.3562 | 0.0034954 | 0.39541 | 0.31677 | 35.834 | 0.00084447 | 0.15509 | 0.11288 | 5.6969 | 84.2531 | 161.9661 | 20.5238 | 103.3844 | 0.004285 | 0.48302 | 0.97616 | 0.99222 | 97.7113 | 276.7 | 345.99 | 361.198 | 1022.841 | 0 | 0 | 0
mean SEA (mｲ/kg) | 24.1536 | 100 | 157.9086 | 11.2265 | 20.9505 | 0.12434 | 14.0657 | 0.0063134 | 1.1993 | 8.8096 | 23.7656 | 0.10699 | 23.3354 | 24.349 | 0.002605 | 0.29468 | 0.33202 | 37.5592 | 0.00078501 | 0.14912 | 0.10849 | 6.2503 | 88.0957 | 161.3371 | 20.5396 | 103.1877 | 0.004034 | 0.4674 | 0.97992 | 0.99191 | 97.7111 | 276.708 | 346.789 | 361.852 | 1023.161 | 0 | 0 | 0
mean COY (kg/kg) | 0.0097629 | 105 | 152.272 | 11.0888 | 17.6 | 0.12139 | 13.732 | 0.0063676 | 1.1905 | 9.585 | 23.9077 | 0.087193 | 23.5128 | 24.5029 | 0.0021365 | 0.24168 | 0.34388 | 38.9002 | 0.00077297 | 0.14451 | 0.10472 | 6.7833 | 91.2859 | 160.7233 | 20.5563 | 104.5941 | 0.0039617 | 0.45226 | 0.98189 | 0.99167 | 97.7109 | 276.713 | 347.35 | 361.976 | 1023.373 | 0 | 0 | 0
mean CO2Y (kg/kg) | 1.2582 | 110 | 147.4501 | 10.8584 | 16.5952 | 0.12004 | 13.5793 | 0.0063759 | 1.172 | 10.3343 | 24.1966 | 0.080395 | 23.8225 | 24.779 | 0.0019921 | 0.22535 | 0.3542 | 40.0677 | 0.00076537 | 0.14069 | 0.10152 | 7.2989 | 93.9484 | 160.1213 | 20.573 | 107.2519 | 0.0038893 | 0.43711 | 0.98245 | 0.99147 | 97.7108 | 276.716 | 347.723 | 361.685 | 1023.5 | 0 | 0 | 0
Total heat release (MJ/mｲ) | 182.3128 | 115 | 144.0914 | 10.7694 | 15.6894 | 0.11828 | 13.3796 | 0.0062645 | 1.1708 | 11.0632 | 24.3989 | 0.074321 | 24.0457 | 24.9684 | 0.0018557 | 0.20992 | 0.36382 | 41.1559 | 0.00074095 | 0.13848 | 0.099354 | 7.8011 | 96.2016 | 159.5231 | 20.5842 | 109.1623 | 0.0037586 | 0.42797 | 0.98297 | 0.99131 | 97.7107 | 276.72 | 348.07 | 361.426 | 1023.595 | 0 | 0 | 0
Total oxygen consumed (g) | 125.7114 | 120 | 139.1098 | 10.4297 | 14.9294 | 0.11791 | 13.3379 | 0.0059972 | 1.1426 | 11.7712 | 24.3153 | 0.070772 | 23.981 | 24.8725 | 0.0017603 | 0.19913 | 0.37286 | 42.1785 | 0.00070711 | 0.13472 | 0.096069 | 8.2897 | 98.0932 | 158.9379 | 20.5952 | 108.4953 | 0.0036255 | 0.41908 | 0.98333 | 0.99127 | 97.7108 | 276.73 | 348.327 | 361.276 | 1023.58 | 0 | 0 | 0
Mass lost (g) | 138.3396 | 125 | 134.9972 | 10.7951 | 15.0627 | 0.11055 | 12.5054 | 0.0065506 | 1.1839 | 12.4565 | 24.2315 | 0.067207 | 23.916 | 24.7765 | 0.0016651 | 0.18837 | 0.38142 | 43.1473 | 0.00072416 | 0.13088 | 0.093263 | 8.763 | 99.6516 | 158.3528 | 20.6044 | 107.8282 | 0.0037087 | 0.40992 | 0.98368 | 0.99123 | 97.7109 | 276.74 | 348.584 | 361.126 | 1023.564 | 0 | 0 | 0
Average specific MLR (g/sｷmｲ) | 11.2788 | 130 | 130.5067 | 11.2785 | 14.4638 | 0.10229 | 11.5713 | 0.0074954 | 1.2329 | 13.1202 | 23.9793 | 0.060378 | 23.6795 | 24.5042 | 0.0014795 | 0.16736 | 0.38928 | 44.0366 | 0.0007667 | 0.12612 | 0.090124 | 9.2215 | 100.9247 | 157.8329 | 20.6126 | 105.6507 | 0.0039247 | 0.40058 | 0.9846 | 0.99138 | 97.7108 | 276.735 | 348.767 | 360.914 | 1023.47 | 0 | 0 | 0
Total smoke release (mｲ/mｲ) | 377.9517 | 135 | 126.1224 | 10.6114 | 12.3156 | 0.10507 | 11.8856 | 0.007654 | 1.1625 | 13.7618 | 23.7175 | 0.053421 | 23.433 | 24.2222 | 0.001294 | 0.14638 | 0.39622 | 44.8209 | 0.0008042 | 0.12214 | 0.08716 | 9.6647 | 101.9392 | 157.3158 | 20.6202 | 103.4095 | 0.0041246 | 0.39339 | 0.98554 | 0.99155 | 97.7107 | 276.731 | 348.947 | 360.699 | 1023.374 | 0 | 0 | 0
Total smoke production (mｲ) | 3.3411 | 140 | 123.712 | 10.0539 | 9.7628 | 0.10878 | 12.3049 | 0.0077642 | 1.1175 | 14.3864 | 23.7847 | 0.043756 | 23.5065 | 24.27 | 0.001062 | 0.12013 | 0.40211 | 45.4872 | 0.00084456 | 0.12155 | 0.085778 | 10.097 | 102.7598 | 156.7798 | 20.6264 | 104.0281 | 0.0042902 | 0.39079 | 0.98675 | 0.99167 | 97.711 | 276.736 | 349.051 | 360.389 | 1023.212 | 0 | 0 | 0
MARHE (kW/mｲ) | 124.2057 | 145 | 122.3413 | 9.8937 | 7.2761 | 0.10931 | 12.3656 | 0.0081629 | 1.1152 | 15.0015 | 24.0527 | 0.032439 | 23.7752 | 24.5184 | 0.00079536 | 0.089973 | 0.40675 | 46.0125 | 0.0008923 | 0.1219 | 0.085105 | 10.5242 | 103.4587 | 156.2323 | 20.6325 | 106.4024 | 0.0044545 | 0.38801 | 0.98812 | 0.99177 | 97.7114 | 276.748 | 349.108 | 360.022 | 1023.011 | 0 | 0 | 0
|  | 150 | 120.4356 | 9.9652 | 6.194 | 0.10684 | 12.0856 | 0.0086474 | 1.116 | 15.6084 | 24.0505 | 0.027016 | 23.7772 | 24.4951 | 0.00066175 | 0.074859 | 0.41039 | 46.4246 | 0.00092386 | 0.11923 | 0.083679 | 10.9462 | 104.0563 | 155.6909 | 20.6379 | 106.4022 | 0.0045905 | 0.38071 | 0.98889 | 0.99193 | 97.7117 | 276.755 | 349.169 | 359.711 | 1022.856 | 0 | 0 | 0
Test Averages |  | 155 | 115.6441 | 9.6907 | 7.758 | 0.10549 | 11.9335 | 0.0088361 | 1.0779 | 16.1986 | 23.4629 | 0.034266 | 23.2008 | 23.884 | 0.00081841 | 0.09258 | 0.41409 | 46.8432 | 0.00093214 | 0.11372 | 0.080251 | 11.356 | 104.5074 | 155.1629 | 20.6432 | 101.2858 | 0.0047266 | 0.37342 | 0.98838 | 0.99223 | 97.7116 | 276.753 | 349.238 | 359.522 | 1022.802 | 0 | 0 | 0
HRR(60) (kW/mｲ) | 131.2322 | 160 | 110.6663 | 9.3586 | 9.0901 | 0.10453 | 11.825 | 0.0082087 | 1.057 | 16.7644 | 22.9122 | 0.040761 | 22.6611 | 23.3117 | 0.00095022 | 0.10749 | 0.41852 | 47.3433 | 0.00085808 | 0.11049 | 0.077035 | 11.7492 | 104.7776 | 154.6354 | 20.6485 | 96.6078 | 0.004491 | 0.37182 | 0.98795 | 0.99254 | 97.7115 | 276.75 | 349.311 | 359.341 | 1022.751 | 0 | 0 | 0
HRR(120) (kW/mｲ) | 133.9044 | 165 | 111.6106 | 9.5517 | 6.701 | 0.10329 | 11.6849 | 0.0078827 | 1.1004 | 17.3201 | 23.6095 | 0.028815 | 23.3601 | 24.0215 | 0.00069217 | 0.0783 | 0.42262 | 47.8078 | 0.00081424 | 0.11367 | 0.078008 | 12.1369 | 104.9704 | 154.1175 | 20.6537 | 102.6185 | 0.0041847 | 0.3713 | 0.98952 | 0.99277 | 97.7114 | 276.757 | 349.453 | 359.347 | 1022.752 | 0 | 0 | 0
HRR(180) (kW/mｲ) | 127.2807 | 170 | 114.3384 | 9.6998 | 4.0052 | 0.1042 | 11.7877 | 0.0073751 | 1.1241 | 17.885 | 24.2861 | 0.01689 | 24.0394 | 24.7104 | 0.00041736 | 0.047213 | 0.42539 | 48.1216 | 0.00076851 | 0.11713 | 0.079993 | 12.5319 | 105.2058 | 153.5997 | 20.6547 | 108.6292 | 0.0038906 | 0.37187 | 0.9911 | 0.993 | 97.7112 | 276.763 | 349.595 | 359.353 | 1022.754 | 0 | 0 | 0
HRR(240) (kW/mｲ) | 125.8202 | 175 | 114.9333 | 9.6427 | 4.0647 | 0.10537 | 11.9193 | 0.0066417 | 1.1137 | 18.4582 | 24.2337 | 0.017374 | 23.9938 | 24.6504 | 0.00042829 | 0.048449 | 0.42751 | 48.3608 | 0.00069981 | 0.11735 | 0.080321 | 12.9326 | 105.4752 | 153.0753 | 20.6528 | 108.1889 | 0.0036046 | 0.37314 | 0.99126 | 0.99322 | 97.7105 | 276.761 | 349.687 | 359.256 | 1022.516 | 0 | 0 | 0
HRR(300) (kW/mｲ) | 124.1223 | 180 | 114.4642 | 9.7457 | 4.761 | 0.10383 | 11.7451 | 0.0061628 | 1.1269 | 19.0317 | 24.043 | 0.020219 | 23.8106 | 24.4484 | 0.00049432 | 0.055919 | 0.42982 | 48.6217 | 0.00063987 | 0.117 | 0.079991 | 13.3334 | 105.7314 | 152.5496 | 20.6517 | 106.5181 | 0.0033704 | 0.37472 | 0.99114 | 0.99343 | 97.7097 | 276.757 | 349.77 | 359.138 | 1022.233 | 0 | 0 | 0
HRR(360) (kW/mｲ) | 122.3723 | 185 | 113.024 | 9.9016 | 5.4251 | 0.10091 | 11.4147 | 0.0058987 | 1.1534 | 19.6004 | 23.7653 | 0.022655 | 23.5422 | 24.1638 | 0.00054743 | 0.061926 | 0.43242 | 48.9163 | 0.00059522 | 0.11638 | 0.079099 | 13.7311 | 105.948 | 152.0388 | 20.6515 | 104.1009 | 0.0032083 | 0.37675 | 0.99109 | 0.99364 | 97.7097 | 276.763 | 349.868 | 359.105 | 1022.163 | 0 | 0 | 0
EHC(60) (MJ/kg) | 9.8143 | 190 | 111.4846 | 9.8354 | 5.9017 | 0.1002 | 11.335 | 0.0056216 | 1.1508 | 20.1617 | 23.428 | 0.024824 | 23.2153 | 23.8222 | 0.00059136 | 0.066896 | 0.43527 | 49.2383 | 0.0005633 | 0.11531 | 0.07809 | 14.1241 | 106.114 | 151.5378 | 20.6511 | 101.1983 | 0.0031047 | 0.37838 | 0.99106 | 0.99386 | 97.7103 | 276.776 | 349.977 | 359.126 | 1022.231 | 0 | 0 | 0
EHC(120) (MJ/kg) | 10.2225 | 195 | 111.7796 | 9.7851 | 5.2162 | 0.10098 | 11.4234 | 0.0058632 | 1.1365 | 20.7198 | 23.3192 | 0.022211 | 23.1153 | 23.7161 | 0.00052675 | 0.059587 | 0.43806 | 49.5545 | 0.00059209 | 0.11477 | 0.078179 | 14.5148 | 106.2554 | 151.0348 | 20.6494 | 100.2946 | 0.003244 | 0.37836 | 0.99155 | 0.99405 | 97.7107 | 276.778 | 350.096 | 359.195 | 1022.383 | 0 | 0 | 0
EHC(180) (MJ/kg) | 10.1349 | 200 | 113.6154 | 9.9446 | 3.0705 | 0.101 | 11.4248 | 0.0062296 | 1.1466 | 21.2833 | 23.531 | 0.012953 | 23.3344 | 23.9407 | 0.0003101 | 0.035079 | 0.44015 | 49.7912 | 0.00062916 | 0.1158 | 0.079346 | 14.9086 | 106.4165 | 150.5292 | 20.6476 | 102.1649 | 0.0033832 | 0.37833 | 0.99272 | 0.99419 | 97.7109 | 276.767 | 350.231 | 359.332 | 1022.652 | 0 | 0 | 0
EHC(240) (MJ/kg) | 10.1565 | 205 | 115.6526 | 10.4725 | 1.6183 | 0.097624 | 11.0435 | 0.0065184 | 1.2123 | 21.8565 | 23.7675 | 0.0065307 | 23.5781 | 24.1907 | 0.00015798 | 0.017871 | 0.44132 | 49.9236 | 0.00063635 | 0.11835 | 0.080838 | 15.3091 | 106.6169 | 150.0291 | 20.645 | 104.2694 | 0.003387 | 0.38216 | 0.99359 | 0.99432 | 97.711 | 276.757 | 350.368 | 359.472 | 1022.862 | 0 | 0 | 0
EHC(300) (MJ/kg) | 10.1572 | 210 | 118.2348 | 11.1042 | 3.0749 | 0.094126 | 10.6477 | 0.0068491 | 1.2912 | 22.4412 | 24.1107 | 0.011789 | 23.9283 | 24.5505 | 0.00028943 | 0.032741 | 0.44244 | 50.0501 | 0.00064468 | 0.12154 | 0.082723 | 15.718 | 106.8628 | 149.552 | 20.6423 | 107.346 | 0.0033833 | 0.3862 | 0.99312 | 0.99445 | 97.7111 | 276.751 | 350.51 | 359.625 | 1022.831 | 0 | 0 | 0
EHC(360) (MJ/kg) | 10.0882 | 215 | 121.5447 | 10.6568 | 4.2115 | 0.10082 | 11.4053 | 0.0063399 | 1.2365 | 23.0406 | 24.4488 | 0.017049 | 24.2737 | 24.9054 | 0.00042462 | 0.048034 | 0.44423 | 50.2521 | 0.0006392 | 0.12467 | 0.084988 | 16.1372 | 107.1658 | 149.0749 | 20.6382 | 110.4226 | 0.0033219 | 0.39004 | 0.99265 | 0.99458 | 97.7112 | 276.745 | 350.653 | 359.779 | 1022.8 | 0 | 0 | 0
MLR(60) (g/s) | 0.11795 | 220 | 121.7689 | 10.0364 | 4.3739 | 0.10725 | 12.1327 | 0.005695 | 1.1591 | 23.6489 | 24.1102 | 0.019085 | 23.9532 | 24.5798 | 0.00046912 | 0.053068 | 0.44646 | 50.5048 | 0.00061081 | 0.12431 | 0.085046 | 16.5623 | 107.4951 | 148.5433 | 20.6335 | 107.4558 | 0.0032381 | 0.39379 | 0.99253 | 0.99469 | 97.7117 | 276.74 | 350.883 | 360.062 | 1022.855 | 0 | 0 | 0
MLR(120) (g/s) | 0.11567 | 225 | 121.4659 | 9.8891 | 4.6681 | 0.10858 | 12.2828 | 0.0055691 | 1.1286 | 24.257 | 23.7292 | 0.020936 | 23.5905 | 24.2108 | 0.00050687 | 0.057338 | 0.4489 | 50.7808 | 0.0006047 | 0.12255 | 0.084614 | 16.9865 | 107.8089 | 148.0086 | 20.6301 | 104.1561 | 0.0032536 | 0.39434 | 0.99243 | 0.9948 | 97.7122 | 276.735 | 351.119 | 360.352 | 1022.916 | 0 | 0 | 0
MLR(180) (g/s) | 0.11098 | 230 | 120.8255 | 9.5614 | 5.2512 | 0.11171 | 12.6368 | 0.0055278 | 1.0718 | 24.8627 | 23.3351 | 0.02462 | 23.2155 | 23.826 | 0.00058661 | 0.066358 | 0.45164 | 51.0901 | 0.00061751 | 0.11973 | 0.083847 | 17.4076 | 108.0989 | 147.4569 | 20.6276 | 100.7979 | 0.0033548 | 0.39212 | 0.99213 | 0.99491 | 97.7121 | 276.739 | 351.373 | 360.613 | 1022.908 | 0 | 0 | 0
MLR(240) (g/s) | 0.10944 | 235 | 119.5056 | 9.63 | 6.1954 | 0.1097 | 12.4097 | 0.0057376 | 1.0701 | 25.4636 | 22.9319 | 0.029007 | 22.8313 | 23.4306 | 0.00067965 | 0.076883 | 0.4548 | 51.4482 | 0.00062942 | 0.11739 | 0.082784 | 17.8242 | 108.3556 | 146.8984 | 20.6261 | 97.4171 | 0.0034566 | 0.39137 | 0.99174 | 0.99502 | 97.7119 | 276.745 | 351.633 | 360.864 | 1022.873 | 0 | 0 | 0
MLR(300) (g/s) | 0.10799 | 240 | 120.1702 | 10.1969 | 7.1349 | 0.10418 | 11.785 | 0.0063086 | 1.1416 | 26.0628 | 23.1083 | 0.031462 | 23.0212 | 23.6253 | 0.0007433 | 0.084084 | 0.45836 | 51.8506 | 0.00065722 | 0.11893 | 0.083387 | 18.2396 | 108.5948 | 146.3645 | 20.6262 | 98.983 | 0.0035594 | 0.39317 | 0.99152 | 0.99507 | 97.7118 | 276.751 | 351.851 | 361.084 | 1022.855 | 0 | 0 | 0
MLR(360) (g/s) | 0.10723 | 245 | 123.3152 | 10.622 | 7.6427 | 0.10263 | 11.6094 | 0.0067676 | 1.1949 | 26.6715 | 23.7747 | 0.032252 | 23.6972 | 24.3196 | 0.00078435 | 0.088727 | 0.46218 | 52.2826 | 0.00069454 | 0.12263 | 0.085666 | 18.6623 | 108.8631 | 145.8516 | 20.6267 | 104.8279 | 0.0036393 | 0.39392 | 0.99143 | 0.99507 | 97.7119 | 276.757 | 352.032 | 361.277 | 1022.85 | 0 | 0 | 0
SEA(60) (mｲ/kg) | 44.4802 | 250 | 124.6999 | 10.5102 | 7.1649 | 0.10488 | 11.8646 | 0.0065744 | 1.1675 | 27.2915 | 24.1803 | 0.030371 | 24.1122 | 24.7436 | 0.00075148 | 0.08501 | 0.46602 | 52.717 | 0.00068955 | 0.12245 | 0.086389 | 19.0924 | 109.166 | 145.333 | 20.6294 | 108.4835 | 0.0035672 | 0.38774 | 0.99165 | 0.99508 | 97.712 | 276.758 | 352.189 | 361.41 | 1022.831 | 0 | 0 | 0
SEA(120) (mｲ/kg) | 29.7066 | 255 | 123.8694 | 10.336 | 5.5564 | 0.10594 | 11.9843 | 0.0063441 | 1.1334 | 27.9129 | 24.1586 | 0.02381 | 24.0985 | 24.7232 | 0.00058865 | 0.066589 | 0.46937 | 53.096 | 0.0006721 | 0.12008 | 0.085573 | 19.5223 | 109.4625 | 144.8043 | 20.6322 | 108.3241 | 0.0034952 | 0.38157 | 0.99239 | 0.99508 | 97.712 | 276.748 | 352.304 | 361.437 | 1022.787 | 0 | 0 | 0
SEA(180) (mｲ/kg) | 22.1644 | 260 | 122.2004 | 10.5141 | 4.3199 | 0.10274 | 11.6226 | 0.0068444 | 1.171 | 28.5281 | 24.1201 | 0.01798 | 24.0677 | 24.6857 | 0.00044384 | 0.050209 | 0.47195 | 53.3879 | 0.00070322 | 0.12031 | 0.084714 | 19.948 | 109.7235 | 144.279 | 20.6349 | 108.0139 | 0.0036332 | 0.38273 | 0.99304 | 0.99507 | 97.712 | 276.74 | 352.416 | 361.465 | 1022.746 | 0 | 0 | 0
SEA(240) (mｲ/kg) | 18.1375 | 265 | 119.9376 | 10.5768 | 4.1581 | 0.10024 | 11.3397 | 0.0073163 | 1.1984 | 29.1334 | 23.9701 | 0.016989 | 23.9242 | 24.535 | 0.00041683 | 0.047152 | 0.4741 | 53.6313 | 0.00073341 | 0.12013 | 0.08347 | 20.3685 | 109.9375 | 143.7763 | 20.6376 | 106.7018 | 0.0037823 | 0.38429 | 0.99308 | 0.995 | 97.7115 | 276.738 | 352.507 | 361.506 | 1022.732 | 0 | 0 | 0
SEA(300) (mｲ/kg) | 15.6876 | 270 | 119.3945 | 10.5457 | 3.8977 | 0.10008 | 11.3216 | 0.0071016 | 1.1879 | 29.7318 | 23.8192 | 0.015998 | 23.7797 | 24.3832 | 0.00039009 | 0.044128 | 0.47612 | 53.8595 | 0.00071075 | 0.11889 | 0.082979 | 20.7846 | 110.1177 | 143.2736 | 20.6375 | 105.3897 | 0.003704 | 0.38294 | 0.99311 | 0.99492 | 97.711 | 276.737 | 352.598 | 361.546 | 1022.718 | 0 | 0 | 0
SEA(360) (mｲ/kg) | 13.804 | 275 | 118.6823 | 10.6073 | 3.7206 | 0.098908 | 11.1887 | 0.0067818 | 1.1804 | 30.327 | 23.5447 | 0.015266 | 23.5135 | 24.1059 | 0.000368 | 0.041629 | 0.47801 | 54.0739 | 0.00067077 | 0.11676 | 0.082256 | 21.1977 | 110.2799 | 142.7755 | 20.6366 | 103.0088 | 0.0035644 | 0.38081 | 0.99303 | 0.99475 | 97.7113 | 276.744 | 352.716 | 361.602 | 1022.7 | 0 | 0 | 0
COY(60) (kg/kg) | 0.0080509 | 280 | 117.0109 | 10.0393 | 3.3577 | 0.10303 | 11.6553 | 0.0062208 | 1.1184 | 30.9162 | 23.2605 | 0.014524 | 23.2376 | 23.8188 | 0.00034595 | 0.039135 | 0.4798 | 54.2758 | 0.00064094 | 0.11523 | 0.081107 | 21.6061 | 110.415 | 142.2777 | 20.6372 | 100.5714 | 0.0034678 | 0.38048 | 0.99293 | 0.99457 | 97.7117 | 276.751 | 352.836 | 361.66 | 1022.682 | 0 | 0 | 0
COY(120) (kg/kg) | 0.0075691 | 285 | 115.6062 | 9.3851 | 2.8589 | 0.10889 | 12.3181 | 0.0057347 | 1.0576 | 31.4977 | 23.1696 | 0.013127 | 23.1479 | 23.7163 | 0.00031132 | 0.035217 | 0.48144 | 54.4617 | 0.00062446 | 0.11516 | 0.080329 | 22.0097 | 110.5184 | 141.7435 | 20.639 | 99.7916 | 0.0034054 | 0.38157 | 0.99296 | 0.99445 | 97.7109 | 276.746 | 352.852 | 361.516 | 1022.711 | 0 | 0 | 0
COY(180) (kg/kg) | 0.0073216 | 290 | 114.7799 | 9.5277 | 2.5668 | 0.1065 | 12.047 | 0.0057271 | 1.0796 | 32.0737 | 23.1313 | 0.011551 | 23.1088 | 23.664 | 0.00027335 | 0.030922 | 0.4829 | 54.6271 | 0.00060991 | 0.11497 | 0.079846 | 22.4101 | 110.599 | 141.1996 | 20.6404 | 99.4587 | 0.003345 | 0.38157 | 0.99302 | 0.99433 | 97.7098 | 276.738 | 352.84 | 361.317 | 1022.753 | 0 | 0 | 0
COY(240) (kg/kg) | 0.0070846 | 295 | 114.3914 | 10.1098 | 3.4475 | 0.10002 | 11.3149 | 0.0059566 | 1.1409 | 32.6466 | 23.0824 | 0.014601 | 23.0665 | 23.6166 | 0.00034483 | 0.039008 | 0.48445 | 54.8019 | 0.00059581 | 0.11412 | 0.079501 | 22.8085 | 110.6666 | 140.684 | 20.6411 | 99.0666 | 0.0032876 | 0.37983 | 0.99252 | 0.99417 | 97.7094 | 276.74 | 352.941 | 361.357 | 1022.779 | 0 | 0 | 0
COY(300) (kg/kg) | 0.0068899 | 300 | 114.1891 | 10.112 | 5.0442 | 0.099825 | 11.2924 | 0.0059052 | 1.1359 | 33.2181 | 23.0249 | 0.021361 | 23.0216 | 23.5728 | 0.00050354 | 0.056962 | 0.48657 | 55.0418 | 0.00058949 | 0.11339 | 0.079278 | 23.2054 | 110.727 | 140.191 | 20.6412 | 98.6274 | 0.0032658 | 0.37856 | 0.99156 | 0.99397 | 97.7095 | 276.75 | 353.132 | 361.588 | 1022.792 | 0 | 0 | 0
COY(360) (kg/kg) | 0.0066752 | 305 | 115.7111 | 9.5627 | 5.4825 | 0.10697 | 12.1003 | 0.0057565 | 1.0671 | 33.7928 | 23.1543 | 0.024728 | 23.1592 | 23.7156 | 0.00058644 | 0.06634 | 0.48929 | 55.3501 | 0.00061576 | 0.11414 | 0.080228 | 23.6042 | 110.7962 | 139.6763 | 20.6392 | 99.7748 | 0.0033684 | 0.37888 | 0.991 | 0.99379 | 97.7094 | 276.755 | 353.258 | 361.745 | 1022.803 | 0 | 0 | 0
CO2Y(60) (kg/kg) | 1.2153 | 310 | 118.6797 | 9.5604 | 5.0105 | 0.10974 | 12.4136 | 0.0059195 | 1.06 | 34.3788 | 23.5728 | 0.02277 | 23.5793 | 24.147 | 0.00054983 | 0.062198 | 0.49214 | 55.6714 | 0.00064959 | 0.11632 | 0.082181 | 24.0102 | 110.8994 | 139.1274 | 20.6373 | 103.4206 | 0.003468 | 0.37921 | 0.99107 | 0.99364 | 97.7089 | 276.754 | 353.28 | 361.786 | 1022.812 | 0 | 0 | 0
CO2Y(120) (kg/kg) | 1.1902 | 315 | 119.6566 | 10.4179 | 5.5495 | 0.10153 | 11.4857 | 0.0061309 | 1.1625 | 34.9747 | 23.9261 | 0.022987 | 23.9354 | 24.5127 | 0.00056346 | 0.06374 | 0.49492 | 55.9863 | 0.0006225 | 0.11803 | 0.082958 | 24.4231 | 111.0307 | 138.5931 | 20.639 | 106.5557 | 0.0033088 | 0.37912 | 0.99091 | 0.9935 | 97.7085 | 276.751 | 353.321 | 361.843 | 1022.802 | 0 | 0 | 0
CO2Y(180) (kg/kg) | 1.1771 | 320 | 119.5931 | 11.0376 | 7.9351 | 0.095782 | 10.8351 | 0.0061526 | 1.2396 | 35.5728 | 24.0746 | 0.030805 | 24.0909 | 24.6725 | 0.00076005 | 0.085978 | 0.49823 | 56.3606 | 0.00058931 | 0.11873 | 0.083016 | 24.838 | 111.1649 | 138.1096 | 20.6407 | 107.9136 | 0.0031496 | 0.37903 | 0.98989 | 0.99337 | 97.7082 | 276.74 | 353.421 | 361.954 | 1022.728 | 0 | 0 | 0
CO2Y(240) (kg/kg) | 1.1705 | 325 | 120.6373 | 10.9788 | 9.8237 | 0.097136 | 10.9882 | 0.0062784 | 1.2227 | 36.1734 | 24.2165 | 0.038438 | 24.2398 | 24.8254 | 0.00095423 | 0.10794 | 0.50251 | 56.8454 | 0.00060985 | 0.11877 | 0.083596 | 25.2545 | 111.3026 | 137.6261 | 20.6403 | 109.2207 | 0.0032225 | 0.37723 | 0.9889 | 0.99323 | 97.708 | 276.729 | 353.522 | 362.063 | 1022.655 | 0 | 0 | 0
CO2Y(300) (kg/kg) | 1.1637 | 330 | 119.4136 | 10.8629 | 7.3902 | 0.097176 | 10.9928 | 0.0064618 | 1.1963 | 36.7735 | 23.8603 | 0.029367 | 23.8863 | 24.4548 | 0.00071815 | 0.081239 | 0.50669 | 57.3183 | 0.00062793 | 0.11625 | 0.08256 | 25.6699 | 111.4348 | 137.1382 | 20.6396 | 106.0451 | 0.0033397 | 0.37511 | 0.98974 | 0.99305 | 97.7085 | 276.722 | 353.568 | 361.983 | 1022.654 | 0 | 0 | 0
CO2Y(360) (kg/kg) | 1.1494 | 335 | 117.9081 | 10.399 | 4.8771 | 0.10023 | 11.3384 | 0.0061033 | 1.1311 | 37.3668 | 23.4988 | 0.020301 | 23.5275 | 24.079 | 0.00048884 | 0.055298 | 0.50971 | 57.6597 | 0.00061175 | 0.11337 | 0.081303 | 26.0796 | 111.5427 | 136.6504 | 20.6396 | 102.8694 | 0.0033104 | 0.37198 | 0.99058 | 0.99287 | 97.709 | 276.716 | 353.615 | 361.903 | 1022.652 | 0 | 0 | 0
|  | 340 | 118.7208 | 10.0521 | 3.733 | 0.10441 | 11.8106 | 0.0056775 | 1.0792 | 37.9584 | 23.622 | 0.016104 | 23.6521 | 24.2015 | 0.00038975 | 0.044089 | 0.51191 | 57.9081 | 0.00059276 | 0.11268 | 0.081632 | 26.4869 | 111.6422 | 136.135 | 20.64 | 103.9564 | 0.0032133 | 0.36838 | 0.99094 | 0.99275 | 97.7088 | 276.717 | 353.634 | 361.847 | 1022.651 | 0 | 0 | 0
User-defined Test Averages |  | 345 | 116.6229 | 10.0769 | 3.0623 | 0.10231 | 11.5733 | 0.0056931 | 1.1038 | 38.5467 | 23.8365 | 0.012831 | 23.8679 | 24.4178 | 0.0003133 | 0.035441 | 0.51367 | 58.107 | 0.00058245 | 0.11293 | 0.080527 | 26.8923 | 111.7296 | 135.6144 | 20.647 | 105.8577 | 0.0031452 | 0.36625 | 0.99121 | 0.99266 | 97.7084 | 276.72 | 353.648 | 361.795 | 1022.65 | 0 | 0 | 0
HRR(0-34) (kW/mｲ) | 3.5672 | 350 | 114.7323 | 10.5688 | 2.9126 | 0.095965 | 10.8558 | 0.0062776 | 1.1781 | 39.1251 | 23.8366 | 0.011449 | 23.8703 | 24.4141 | 0.00027951 | 0.031619 | 0.51515 | 58.2746 | 0.00060244 | 0.11306 | 0.079528 | 27.2925 | 111.786 | 135.1144 | 20.6508 | 105.8685 | 0.0032319 | 0.36661 | 0.99119 | 0.99248 | 97.7074 | 276.734 | 353.681 | 361.739 | 1022.671 | 0 | 0 | 0
EHC(0-34) (MJ/kg) | 0.53379 | 355 | 114.4564 | 8.8231 | 2.3183 | 0.11468 | 12.9724 | 0.0052643 | 0.97979 | 39.6981 | 23.7378 | 0.010936 | 23.774 | 24.3089 | 0.00026585 | 0.030074 | 0.51651 | 58.4289 | 0.00060369 | 0.11236 | 0.079273 | 27.6895 | 111.8256 | 134.624 | 20.6505 | 105.0044 | 0.0032482 | 0.36596 | 0.99103 | 0.99226 | 97.7061 | 276.753 | 353.722 | 361.68 | 1022.703 | 0 | 0 | 0
MLR(0-34) (g/s) | 0.05943 | 360 | 113.2466 | 7.4854 | 3.4611 | 0.13374 | 15.129 | 0.0044463 | 0.8246 | 40.2673 | 23.5732 | 0.019181 | 23.6097 | 24.1324 | 0.0004629 | 0.052364 | 0.51833 | 58.6349 | 0.00059465 | 0.11028 | 0.0783 | 28.0834 | 111.8537 | 133.97 | 20.6522 | 103.5558 | 0.0032269 | 0.36235 | 0.98985 | 0.99201 | 97.7057 | 276.745 | 353.73 | 361.561 | 1022.761 | 0 | 0 | 0
SEA(0-34) (mｲ/kg) | -2.017 | 365 | 111.5114 | 8.9037 | 4.0982 | 0.11071 | 12.5241 | 0.0055421 | 0.98079 | 40.8292 | 23.4 | 0.018946 | 23.4359 | 23.9481 | 0.00045372 | 0.051326 | 0.52062 | 58.8942 | 0.00061358 | 0.10859 | 0.07711 | 28.4719 | 111.8609 | 133.3393 | 20.6545 | 102.0382 | 0.0033299 | 0.35985 | 0.98964 | 0.99177 | 97.7061 | 276.737 | 353.725 | 361.456 | 1023.854 | 0 | 0 | 0
COY(0-34) (kg/kg) | 0.00090686 | 370 | 112.1373 | 10.915 | 4.0612 | 0.09082 | 10.2737 | 0.0062793 | 1.2268 | 41.3884 | 23.7756 | 0.015164 | 23.8108 | 24.3238 | 0.00036884 | 0.041724 | 0.52268 | 59.1268 | 0.00057028 | 0.11142 | 0.07786 | 28.8594 | 111.8604 | 132.8609 | 20.6564 | 105.3344 | 0.0030987 | 0.36288 | 0.98986 | 0.99157 | 97.7068 | 276.755 | 353.706 | 361.326 | 1023.872 | 0 | 0 | 0
CO2Y(0-34) (kg/kg) | 0.084296 | 375 | 113.7877 | 10.0164 | 3.7341 | 0.10042 | 11.3601 | 0.00495 | 1.1266 | 41.9532 | 23.9663 | 0.015299 | 24.0003 | 24.5103 | 0.00037499 | 0.04242 | 0.52454 | 59.3372 | 0.00049709 | 0.11314 | 0.078985 | 29.2515 | 111.8751 | 132.3945 | 20.6545 | 107.0243 | 0.0027632 | 0.36514 | 0.9897 | 0.99143 | 97.7071 | 276.767 | 353.684 | 361.2 | 1022.69 | 0 | 0 | 0
HRR(34-1630) (kW/mｲ) | 114.2882 | 380 | 110.4843 | 9.2828 | 3.832 | 0.10521 | 11.9021 | 0.0051862 | 1.0359 | 42.5138 | 23.1794 | 0.017007 | 23.2135 | 23.7066 | 0.00040318 | 0.045609 | 0.52649 | 59.5572 | 0.00054566 | 0.10899 | 0.076588 | 29.6404 | 111.8785 | 131.8609 | 20.6537 | 100.1169 | 0.0030527 | 0.36392 | 0.98944 | 0.99135 | 97.7064 | 276.752 | 353.702 | 361.216 | 1022.704 | 0 | 0 | 0
EHC(34-1630) (MJ/kg) | 11.6543 | 385 | 110.5479 | 10.7126 | 6.597 | 0.091224 | 10.3195 | 0.0057422 | 1.1773 | 43.0664 | 23.216 | 0.025341 | 23.253 | 23.748 | 0.00060181 | 0.068078 | 0.529 | 59.8414 | 0.00052382 | 0.1074 | 0.076374 | 30.0228 | 111.8609 | 131.3646 | 20.655 | 100.4457 | 0.0029516 | 0.35892 | 0.98847 | 0.99132 | 97.7062 | 276.748 | 353.745 | 361.276 | 1022.749 | 0 | 0 | 0
MLR(34-1630) (g/s) | 0.086677 | 390 | 113.4837 | 11.3102 | 3.3241 | 0.088699 | 10.0338 | 0.0064414 | 1.2324 | 43.6265 | 23.9253 | 0.012047 | 23.965 | 24.4737 | 0.00029484 | 0.033353 | 0.53124 | 60.095 | 0.00057134 | 0.10931 | 0.078273 | 30.4094 | 111.8628 | 130.9343 | 20.6567 | 106.6839 | 0.0030878 | 0.35514 | 0.99006 | 0.99142 | 97.7056 | 276.749 | 353.768 | 361.278 | 1022.674 | 0 | 0 | 0
SEA(34-1630) (mｲ/kg) | 24.1536 | 395 | 109.567 | 9.1688 | 8.3716 | 0.10564 | 11.95 | 0.005226 | 1.0261 | 44.1841 | 23.6617 | 0.036551 | 23.6968 | 24.195 | 0.00088435 | 0.10004 | 0.53419 | 60.4285 | 0.00055206 | 0.1084 | 0.076002 | 30.7951 | 111.8586 | 130.4551 | 20.6621 | 104.3276 | 0.003031 | 0.35595 | 0.98746 | 0.99157 | 97.7043 | 276.756 | 353.707 | 361.143 | 1022.671 | 0 | 0 | 0
COY(34-1630) (kg/kg) | 0.0097629 | 400 | 104.38 | 9.5016 | 6.2926 | 0.097112 | 10.9855 | 0.0054508 | 1.0764 | 44.719 | 22.828 | 0.0262 | 22.8579 | 23.324 | 0.00061109 | 0.069128 | 0.53793 | 60.8514 | 0.00052934 | 0.10453 | 0.072596 | 31.1666 | 111.7975 | 129.9068 | 20.665 | 97.0888 | 0.0030162 | 0.35582 | 0.98889 | 0.99184 | 97.7023 | 276.737 | 353.645 | 360.857 | 1022.767 | 0 | 0 | 0
CO2Y(34-1630) (kg/kg) | 1.2582 | 405 | 106.5113 | 10.3788 | 5.5637 | 0.090719 | 10.2624 | 0.0061914 | 1.1709 | 45.2462 | 23.2058 | 0.021296 | 23.2336 | 23.7011 | 0.00050474 | 0.057097 | 0.54072 | 61.167 | 0.00056168 | 0.10622 | 0.07402 | 31.5331 | 111.7191 | 129.4829 | 20.6641 | 100.3178 | 0.0031213 | 0.3557 | 0.98964 | 0.99204 | 97.7016 | 276.737 | 353.607 | 360.722 | 1022.818 | 0 | 0 | 0
|  | 410 | 107.8722 | 9.6096 | 2.1933 | 0.099234 | 11.2255 | 0.0056067 | 1.0801 | 45.7822 | 23.4435 | 0.0090895 | 23.4725 | 23.9447 | 0.00021765 | 0.024621 | 0.54252 | 61.3713 | 0.00055638 | 0.10718 | 0.074901 | 31.9054 | 111.6639 | 128.9832 | 20.6636 | 102.3876 | 0.0030725 | 0.35535 | 0.99136 | 0.99238 | 97.7027 | 276.727 | 353.62 | 360.733 | 1022.848 | 0 | 0 | 0
C-factor | 0.043568 | 415 | 108.0901 | 10.6444 | 4.5186 | 0.089767 | 10.1546 | 0.0065078 | 1.1932 | 46.3221 | 23.483 | 0.016913 | 23.5106 | 23.9826 | 0.00040562 | 0.045885 | 0.54408 | 61.5475 | 0.00058418 | 0.10711 | 0.07502 | 32.2802 | 111.6195 | 128.5096 | 20.6636 | 102.7262 | 0.0031908 | 0.35465 | 0.99078 | 0.99269 | 97.7027 | 276.739 | 353.597 | 360.697 | 1022.799 | 0 | 0 | 0
Time to ignition (s) | 34 | 420 | 109.1138 | 10.7602 | 8.3862 | 0.089642 | 10.1405 | 0.0067596 | 1.2048 | 46.8651 | 23.6989 | 0.031071 | 23.7248 | 24.1946 | 0.00075175 | 0.08504 | 0.54697 | 61.8749 | 0.00060594 | 0.108 | 0.075717 | 32.6571 | 111.5836 | 128.0747 | 20.6636 | 104.615 | 0.0032623 | 0.35436 | 0.98961 | 0.99311 | 97.702 | 276.725 | 353.569 | 360.571 | 1023.23 | 0 | 0 | 0
|  | 425 | 107.6031 | 9.5666 | 4.4292 | 0.09943 | 11.2477 | 0.0057147 | 1.0841 | 47.4069 | 23.4183 | 0.018417 | 23.4439 | 23.9127 | 0.00044039 | 0.049818 | 0.54995 | 62.212 | 0.00056821 | 0.10779 | 0.074851 | 33.0335 | 111.5456 | 127.6008 | 20.6635 | 102.1526 | 0.0031274 | 0.35738 | 0.9914 | 0.99348 | 97.7021 | 276.733 | 353.568 | 360.639 | 1022.944 | 0 | 0 | 0
|  | 430 | 109.2878 | 9.6885 | 2.7092 | 0.099716 | 11.2801 | 0.0054858 | 1.0912 | 47.9491 | 23.5621 | 0.01123 | 23.5859 | 24.0572 | 0.00027015 | 0.03056 | 0.55173 | 62.4129 | 0.00054702 | 0.10881 | 0.075911 | 33.4104 | 111.5096 | 127.0915 | 20.6612 | 103.4024 | 0.0030191 | 0.35838 | 0.99254 | 0.99381 | 97.7022 | 276.729 | 353.54 | 360.604 | 1022.369 | 0 | 0 | 0
|  | 435 | 111.2224 | 10.2492 | 2.8284 | 0.09593 | 10.8518 | 0.005564 | 1.1204 | 48.5004 | 23.6621 | 0.011233 | 23.6845 | 24.1536 | 0.00027133 | 0.030693 | 0.55308 | 62.5661 | 0.00053376 | 0.10748 | 0.076754 | 33.7921 | 111.4952 | 126.6092 | 20.6592 | 104.2752 | 0.002951 | 0.35338 | 0.99298 | 0.99425 | 97.7019 | 276.734 | 353.518 | 360.52 | 1022.382 | 0 | 0 | 0
|  | 440 | 109.9592 | 9.8206 | 3.2216 | 0.09898 | 11.1968 | 0.0053335 | 1.0882 | 49.0534 | 23.7887 | 0.013131 | 23.8115 | 24.2834 | 0.00031887 | 0.036072 | 0.55456 | 62.733 | 0.00052791 | 0.10771 | 0.076102 | 34.1742 | 111.4849 | 126.1251 | 20.6632 | 105.3953 | 0.0029132 | 0.35244 | 0.99327 | 0.99476 | 97.7029 | 276.737 | 353.521 | 360.527 | 1022.774 | 0 | 0 | 0
|  | 445 | 110.2536 | 10.1385 | 4.3177 | 0.096133 | 10.8747 | 0.005565 | 1.1355 | 49.6039 | 24.0363 | 0.016923 | 24.0553 | 24.5267 | 0.00041507 | 0.046953 | 0.55639 | 62.9406 | 0.00053497 | 0.10916 | 0.076483 | 34.5557 | 111.4694 | 125.6261 | 20.6648 | 107.5829 | 0.0029199 | 0.35335 | 0.99331 | 0.99523 | 97.7039 | 276.733 | 353.462 | 360.388 | 1022.947 | 0 | 0 | 0
|  | 450 | 107.8375 | 10.3664 | 3.1302 | 0.091959 | 10.4026 | 0.0059346 | 1.1685 | 50.1491 | 23.6876 | 0.011916 | 23.699 | 24.1561 | 0.00028785 | 0.032562 | 0.55815 | 63.1393 | 0.00054573 | 0.10745 | 0.074919 | 34.9342 | 111.4425 | 125.1654 | 20.6665 | 104.4518 | 0.0030008 | 0.353 | 0.99433 | 0.99567 | 97.7032 | 276.752 | 353.352 | 360.168 | 1023.059 | 0 | 0 | 0
|  | 455 | 107.1957 | 10.1042 | 2.1914 | 0.093784 | 10.609 | 0.0058859 | 1.1368 | 50.6867 | 23.5383 | 0.0085613 | 23.5465 | 24.0054 | 0.00020552 | 0.023249 | 0.55939 | 63.2789 | 0.00055201 | 0.10662 | 0.074446 | 35.3076 | 111.3993 | 124.6996 | 20.6665 | 103.1257 | 0.0030434 | 0.35255 | 0.99505 | 0.99601 | 97.7029 | 276.748 | 353.306 | 360.191 | 1023.113 | 0 | 0 | 0
|  | 460 | 107.0606 | 10.1367 | 2.831 | 0.093365 | 10.5617 | 0.0055441 | 1.1312 | 51.2223 | 23.4563 | 0.011051 | 23.4626 | 23.9185 | 0.00026432 | 0.0299 | 0.56056 | 63.4117 | 0.00051762 | 0.10561 | 0.074208 | 35.6792 | 111.3529 | 124.2301 | 20.6664 | 102.3998 | 0.0029004 | 0.35078 | 0.99509 | 0.99635 | 97.7039 | 276.74 | 353.278 | 360.143 | 1022.74 | 0 | 0 | 0
|  | 465 | 104.8154 | 10.4922 | 3.0115 | 0.08831 | 9.9899 | 0.0060656 | 1.1656 | 51.752 | 22.9804 | 0.011348 | 22.9891 | 23.436 | 0.00026595 | 0.030084 | 0.56189 | 63.5617 | 0.00053566 | 0.10294 | 0.072594 | 36.0462 | 111.2947 | 123.7702 | 20.6669 | 98.298 | 0.0030288 | 0.34925 | 0.99537 | 0.99665 | 97.7033 | 276.744 | 353.316 | 360.184 | 1022.731 | 0 | 0 | 0
|  | 470 | 106.9166 | 9.841 | 2.6955 | 0.096041 | 10.8644 | 0.0055706 | 1.0998 | 52.2814 | 23.6301 | 0.010736 | 23.6443 | 24.1133 | 0.00025887 | 0.029284 | 0.5632 | 63.7101 | 0.00053501 | 0.10563 | 0.074139 | 36.4131 | 111.2369 | 123.3321 | 20.6688 | 103.9577 | 0.0029596 | 0.34864 | 0.99565 | 0.99687 | 97.7023 | 276.764 | 353.394 | 360.404 | 1022.702 | 0 | 0 | 0
|  | 475 | 105.5782 | 9.4058 | 0.15859 | 0.099227 | 11.2248 | 0.0054676 | 1.0529 | 52.8126 | 23.6155 | 0.00065281 | 23.6315 | 24.1053 | 1.5736e-05 | 0.0017801 | 0.56388 | 63.7878 | 0.00054253 | 0.10448 | 0.073242 | 36.7815 | 111.1844 | 122.8144 | 20.6721 | 103.8371 | 0.002994 | 0.34561 | 0.997 | 0.99708 | 97.7006 | 276.746 | 353.423 | 360.508 | 1022.731 | 0 | 0 | 0
|  | 480 | 102.6512 | 9.3446 | 2.5101 | 0.097108 | 10.9851 | 0.0054071 | 1.0627 | 53.3332 | 23.1382 | 0.010324 | 23.1519 | 23.6092 | 0.00024375 | 0.027573 | 0.56453 | 63.8612 | 0.00052508 | 0.1032 | 0.071455 | 37.1433 | 111.1108 | 122.3466 | 20.6733 | 99.6735 | 0.002965 | 0.34798 | 0.99618 | 0.99735 | 97.7021 | 276.724 | 353.392 | 360.373 | 1022.793 | 0 | 0 | 0
|  | 485 | 105.2481 | 9.3311 | 0.433 | 0.099709 | 11.2793 | 0.0054558 | 1.0552 | 53.8529 | 23.5175 | 0.0017986 | 23.5321 | 24.0047 | 4.3174e-05 | 0.004884 | 0.56525 | 63.9423 | 0.000544 | 0.10522 | 0.073176 | 37.5048 | 111.0369 | 121.8397 | 20.6712 | 102.9712 | 0.0030104 | 0.3489 | 0.99753 | 0.99774 | 97.7013 | 276.738 | 353.403 | 360.501 | 1022.79 | 0 | 0 | 0
|  | 490 | 104.1965 | 10.0159 | 3.656 | 0.091963 | 10.4031 | 0.0059102 | 1.132 | 54.3765 | 23.1491 | 0.014225 | 23.1675 | 23.6366 | 0.00033622 | 0.038034 | 0.5662 | 64.0496 | 0.00054352 | 0.1041 | 0.072436 | 37.8689 | 110.9725 | 121.3609 | 20.6696 | 99.788 | 0.0030463 | 0.35041 | 0.99659 | 0.9982 | 97.7012 | 276.736 | 353.464 | 360.62 | 1022.847 | 0 | 0 | 0
|  | 495 | 105.338 | 10.1345 | 1.5464 | 0.091883 | 10.394 | 0.0060926 | 1.1609 | 54.9004 | 23.3329 | 0.0059653 | 23.3506 | 23.8193 | 0.00014209 | 0.016073 | 0.56739 | 64.1849 | 0.00055981 | 0.10667 | 0.07345 | 38.2336 | 110.9098 | 120.9111 | 20.6679 | 101.3752 | 0.0030994 | 0.35533 | 0.99789 | 0.99857 | 97.7014 | 276.722 | 353.45 | 360.545 | 1022.866 | 0 | 0 | 0
|  | 500 | 108.2853 | 9.8954 | -0.21094 | 0.096736 | 10.943 | 0.0063004 | 1.1285 | 55.4344 | 23.651 | -0.00084524 | 23.6693 | 24.1414 | -2.0405e-05 | -0.0023083 | 0.56775 | 64.2251 | 0.00060948 | 0.10917 | 0.075446 | 38.6058 | 110.8688 | 120.436 | 20.6641 | 104.1597 | 0.0032832 | 0.35824 | 0.99904 | 0.99895 | 97.7012 | 276.709 | 353.455 | 360.506 | 1022.788 | 0 | 0 | 0
|  | 505 | 108.6438 | 10.363 | 0.97729 | 0.092677 | 10.4838 | 0.0065883 | 1.162 | 55.9767 | 23.4346 | 0.0037853 | 23.456 | 23.9275 | 9.0572e-05 | 0.010246 | 0.56798 | 64.2507 | 0.00061058 | 0.10769 | 0.075418 | 38.983 | 110.845 | 119.9538 | 20.6615 | 102.2765 | 0.0033126 | 0.35689 | 0.99896 | 0.99939 | 97.7005 | 276.709 | 353.505 | 360.611 | 1022.757 | 0 | 0 | 0
|  | 510 | 106.1783 | 10.3451 | 2.887 | 0.09073 | 10.2636 | 0.0057546 | 1.1523 | 56.5138 | 22.8725 | 0.011215 | 22.8936 | 23.3572 | 0.00026194 | 0.029631 | 0.56886 | 64.3504 | 0.00052212 | 0.10455 | 0.073572 | 39.3555 | 110.8114 | 119.5062 | 20.6617 | 97.4297 | 0.0029789 | 0.35528 | 0.99857 | 0.99984 | 97.6998 | 276.718 | 353.508 | 360.668 | 1022.75 | 0 | 0 | 0
|  | 515 | 106.174 | 9.33 | 4.2853 | 0.1006 | 11.3799 | 0.0052218 | 1.0468 | 57.0447 | 23.0598 | 0.018309 | 23.0801 | 23.5453 | 0.00043109 | 0.048766 | 0.57059 | 64.5464 | 0.00052531 | 0.10531 | 0.073684 | 39.7236 | 110.7664 | 119.0334 | 20.6636 | 99.0278 | 0.002974 | 0.35499 | 0.9982 | 1.0003 | 97.6994 | 276.713 | 353.493 | 360.619 | 1022.696 | 0 | 0 | 0
|  | 520 | 110.0131 | 10.0812 | 3.9395 | 0.096468 | 10.9127 | 0.0064661 | 1.1335 | 57.5851 | 24.0154 | 0.0155 | 24.0381 | 24.5186 | 0.00038004 | 0.042991 | 0.57262 | 64.7758 | 0.00062378 | 0.10934 | 0.076414 | 40.0988 | 110.7407 | 118.5166 | 20.6648 | 107.4124 | 0.0033043 | 0.3541 | 0.99899 | 1.0008 | 97.699 | 276.692 | 353.517 | 360.584 | 1022.711 | 0 | 0 | 0
|  | 525 | 111.1373 | 11.107 | -0.44441 | 0.088453 | 10.006 | 0.0068319 | 1.2207 | 58.138 | 24.0927 | -0.0015985 | 24.1128 | 24.5917 | -3.9309e-05 | -0.0044468 | 0.57357 | 64.8832 | 0.00060431 | 0.10797 | 0.07681 | 40.4819 | 110.7391 | 118.0727 | 20.6642 | 108.0932 | 0.0032121 | 0.34939 | 1.0015 | 1.0014 | 97.6992 | 276.689 | 353.478 | 360.498 | 1022.787 | 0 | 0 | 0
|  | 530 | 108.5176 | 9.4146 | 0.97346 | 0.10189 | 11.5266 | 0.0056043 | 1.0495 | 58.6872 | 23.9137 | 0.0040655 | 23.9323 | 24.3978 | 9.919e-05 | 0.011221 | 0.57382 | 64.9113 | 0.00057105 | 0.10694 | 0.07522 | 40.862 | 110.7305 | 117.6092 | 20.6681 | 106.4868 | 0.0030877 | 0.34877 | 1.0015 | 1.0019 | 97.6984 | 276.719 | 353.459 | 360.334 | 1022.81 | 0 | 0 | 0
|  | 535 | 108.7153 | 10.6038 | 4.2988 | 0.090632 | 10.2525 | 0.0058623 | 1.1831 | 59.2302 | 23.9968 | 0.015923 | 24.0106 | 24.4675 | 0.00038961 | 0.044073 | 0.57504 | 65.0495 | 0.00053131 | 0.10722 | 0.075354 | 41.2384 | 110.7107 | 117.0812 | 20.6686 | 107.2063 | 0.0029079 | 0.34852 | 1.0011 | 1.0029 | 97.6988 | 276.724 | 353.385 | 360.111 | 1022.964 | 0 | 0 | 0
|  | 540 | 105.7567 | 11.1703 | 4.8701 | 0.083694 | 9.4677 | 0.0057395 | 1.2458 | 59.7664 | 23.3786 | 0.017098 | 23.393 | 23.8392 | 0.0004076 | 0.046109 | 0.57703 | 65.275 | 0.00048036 | 0.10427 | 0.073283 | 41.61 | 110.6786 | 116.6983 | 20.6691 | 101.758 | 0.0027431 | 0.34797 | 1.0017 | 1.0036 | 97.6989 | 276.731 | 353.401 | 360.142 | 1024.678 | 0 | 0 | 0
|  | 545 | 105.0484 | 9.9257 | 2.986 | 0.093558 | 10.5835 | 0.0054615 | 1.1248 | 60.2934 | 23.5287 | 0.011638 | 23.5493 | 24.005 | 0.00027937 | 0.031603 | 0.57875 | 65.4693 | 0.00051096 | 0.10524 | 0.073057 | 41.9759 | 110.6302 | 116.2234 | 20.6718 | 103.0958 | 0.0028641 | 0.34881 | 1.003 | 1.0043 | 97.6999 | 276.737 | 353.493 | 360.333 | 1023.02 | 0 | 0 | 0
|  | 550 | 103.5685 | 9.4874 | 0.6152 | 0.096501 | 10.9164 | 0.0051562 | 1.0626 | 60.815 | 23.1553 | 0.0025118 | 23.1802 | 23.6353 | 5.9367e-05 | 0.0067158 | 0.5796 | 65.565 | 0.00049758 | 0.10254 | 0.071843 | 42.3381 | 110.5727 | 115.7685 | 20.672 | 99.8692 | 0.0028405 | 0.34591 | 1.0049 | 1.0051 | 97.6997 | 276.737 | 353.563 | 360.505 | 1022.88 | 0 | 0 | 0
|  | 555 | 104.0556 | 8.881 | 0.95214 | 0.10358 | 11.7167 | 0.0049682 | 0.99441 | 61.334 | 23.2973 | 0.0041459 | 23.3253 | 23.7871 | 9.8619e-05 | 0.011156 | 0.57999 | 65.6097 | 0.00051458 | 0.103 | 0.072182 | 42.6982 | 110.5118 | 115.2564 | 20.6724 | 101.1106 | 0.0029024 | 0.34541 | 1.0054 | 1.0059 | 97.699 | 276.718 | 353.607 | 360.609 | 1022.871 | 0 | 0 | 0
|  | 560 | 103.5482 | 9.6634 | 1.1151 | 0.094725 | 10.7155 | 0.0054404 | 1.0855 | 61.853 | 23.2137 | 0.0044577 | 23.2363 | 23.6952 | 0.00010563 | 0.011949 | 0.5805 | 65.6675 | 0.00051534 | 0.10282 | 0.071881 | 43.0583 | 110.4519 | 114.7521 | 20.6725 | 100.3634 | 0.002914 | 0.34596 | 1.0061 | 1.0066 | 97.6992 | 276.716 | 353.526 | 360.508 | 1022.808 | 0 | 0 | 0
|  | 565 | 105.5602 | 10.5412 | 2.9233 | 0.088524 | 10.014 | 0.0057979 | 1.1781 | 62.3758 | 23.6135 | 0.010739 | 23.6338 | 24.0981 | 0.00025878 | 0.029274 | 0.58141 | 65.7705 | 0.00051325 | 0.10429 | 0.073193 | 43.421 | 110.3997 | 114.3074 | 20.6722 | 103.8386 | 0.002866 | 0.34513 | 1.006 | 1.0073 | 97.6992 | 276.726 | 353.486 | 360.43 | 1022.702 | 0 | 0 | 0
|  | 570 | 105.7316 | 10.5717 | 2.3763 | 0.088412 | 10.0013 | 0.006201 | 1.1899 | 62.904 | 23.8436 | 0.008635 | 23.8647 | 24.3302 | 0.00021009 | 0.023766 | 0.58258 | 65.9031 | 0.00054824 | 0.10521 | 0.073438 | 43.7876 | 110.358 | 113.8595 | 20.674 | 105.875 | 0.0029961 | 0.34484 | 1.0069 | 1.0079 | 97.6988 | 276.737 | 353.495 | 360.39 | 1022.658 | 0 | 0 | 0
|  | 575 | 103.5826 | 10.9461 | 2.4368 | 0.083652 | 9.4629 | 0.0064282 | 1.2248 | 63.4273 | 23.4353 | 0.0085257 | 23.4574 | 23.9093 | 0.00020384 | 0.023059 | 0.58362 | 66.0202 | 0.00053773 | 0.10246 | 0.071854 | 44.1508 | 110.3084 | 113.427 | 20.6753 | 102.2859 | 0.0029911 | 0.34219 | 1.0075 | 1.0084 | 97.699 | 276.732 | 353.516 | 360.326 | 1022.648 | 0 | 0 | 0
|  | 580 | 102.4389 | 10.5324 | 3.787 | 0.085978 | 9.7261 | 0.0064471 | 1.1739 | 63.9424 | 23.1994 | 0.013759 | 23.2228 | 23.6649 | 0.0003256 | 0.036832 | 0.58494 | 66.1699 | 0.00055431 | 0.10093 | 0.07101 | 44.508 | 110.2455 | 113.0137 | 20.6758 | 100.2435 | 0.0030892 | 0.34079 | 1.0074 | 1.0089 | 97.6991 | 276.727 | 353.539 | 360.269 | 1022.647 | 0 | 0 | 0
|  | 585 | 103.7685 | 9.8201 | 2.2749 | 0.093412 | 10.567 | 0.0056082 | 1.1019 | 64.4579 | 23.8319 | 0.0087437 | 23.8534 | 24.3039 | 0.00021251 | 0.024039 | 0.58629 | 66.3221 | 0.00052388 | 0.10293 | 0.07202 | 44.8656 | 110.1845 | 112.5598 | 20.6793 | 105.7729 | 0.0028915 | 0.3387 | 1.0085 | 1.0095 | 97.6981 | 276.744 | 353.502 | 360.178 | 1022.68 | 0 | 0 | 0
|  | 590 | 105.1725 | 9.2346 | 1.5878 | 0.10068 | 11.389 | 0.0054062 | 1.0516 | 64.9803 | 24.3574 | 0.0064387 | 24.3716 | 24.8267 | 0.00015985 | 0.018083 | 0.58722 | 66.4274 | 0.00054429 | 0.10588 | 0.073234 | 45.2287 | 110.136 | 112.081 | 20.6807 | 110.4534 | 0.0029291 | 0.34053 | 1.0091 | 1.0099 | 97.6982 | 276.747 | 353.389 | 359.988 | 1023.157 | 0 | 0 | 0
|  | 595 | 106.8729 | 9.9889 | 1.8293 | 0.09458 | 10.6991 | 0.0054783 | 1.1235 | 65.5104 | 24.2109 | 0.0070113 | 24.2228 | 24.6762 | 0.00017301 | 0.019572 | 0.58805 | 66.5216 | 0.00051814 | 0.10626 | 0.074204 | 45.5973 | 110.1015 | 111.5704 | 20.6754 | 109.119 | 0.0028314 | 0.34329 | 1.0095 | 1.0103 | 97.6977 | 276.739 | 353.357 | 359.97 | 1024.364 | 0 | 0 | 0
|  | 600 | 104.9696 | 10.7883 | 0.76433 | 0.086013 | 9.73 | 0.006019 | 1.1857 | 66.04 | 23.4585 | 0.0027503 | 23.4694 | 23.9036 | 6.5742e-05 | 0.0074369 | 0.58865 | 66.5891 | 0.00051771 | 0.10198 | 0.072526 | 45.9641 | 110.0666 | 111.1387 | 20.673 | 102.439 | 0.0029005 | 0.34057 | 1.0104 | 1.0108 | 97.6975 | 276.749 | 353.347 | 359.885 | 1022.606 | 0 | 0 | 0
|  | 605 | 103.5908 | 10.2716 | 1.6347 | 0.089153 | 10.0852 | 0.0058499 | 1.1103 | 66.5614 | 23.1246 | 0.0061872 | 23.1315 | 23.5551 | 0.00014574 | 0.016487 | 0.58918 | 66.6489 | 0.00052154 | 0.098989 | 0.071328 | 46.3237 | 110.0188 | 110.6956 | 20.6736 | 99.5273 | 0.0029506 | 0.33618 | 1.0104 | 1.0111 | 97.6978 | 276.761 | 353.288 | 359.758 | 1022.684 | 0 | 0 | 0
|  | 610 | 103.9511 | 9.7038 | 2.6628 | 0.094698 | 10.7125 | 0.0056003 | 1.0746 | 67.0802 | 23.5948 | 0.010487 | 23.6033 | 24.0444 | 0.00025216 | 0.028525 | 0.59017 | 66.7614 | 0.00053033 | 0.10177 | 0.071946 | 46.6819 | 109.9676 | 110.2438 | 20.6768 | 103.6225 | 0.0029427 | 0.33831 | 1.01 | 1.0112 | 97.6973 | 276.751 | 353.31 | 359.912 | 1022.721 | 0 | 0 | 0
|  | 615 | 104.387 | 10.1601 | 3.1433 | 0.090824 | 10.2742 | 0.0061434 | 1.1213 | 67.6011 | 23.8184 | 0.011766 | 23.8246 | 24.2643 | 0.00028549 | 0.032295 | 0.59152 | 66.9135 | 0.00055797 | 0.10184 | 0.072204 | 47.0423 | 109.9205 | 109.7609 | 20.6784 | 105.5851 | 0.0030408 | 0.33584 | 1.01 | 1.0114 | 97.6956 | 276.746 | 353.274 | 359.795 | 1022.751 | 0 | 0 | 0
|  | 620 | 102.7049 | 11.3993 | 1.4857 | 0.079646 | 9.0098 | 0.0067208 | 1.2468 | 68.1188 | 23.3978 | 0.0049665 | 23.4046 | 23.826 | 0.00011833 | 0.013386 | 0.59252 | 67.0277 | 0.00053528 | 0.099302 | 0.0709 | 47.4001 | 109.869 | 109.3428 | 20.6785 | 101.8923 | 0.0029841 | 0.33377 | 1.011 | 1.0115 | 97.696 | 276.753 | 353.285 | 359.646 | 1022.833 | 0 | 0 | 0
|  | 625 | 102.0686 | 9.8584 | 2.7387 | 0.091524 | 10.3534 | 0.0055509 | 1.0814 | 68.6307 | 23.3494 | 0.010545 | 23.3501 | 23.7711 | 0.00025066 | 0.028355 | 0.59345 | 67.132 | 0.00050804 | 0.098972 | 0.070495 | 47.7536 | 109.8092 | 108.9373 | 20.6795 | 101.4448 | 0.0028684 | 0.33342 | 1.0104 | 1.0116 | 97.696 | 276.762 | 353.194 | 359.561 | 1022.839 | 0 | 0 | 0
|  | 630 | 101.6639 | 9.1247 | 3.8014 | 0.098492 | 11.1417 | 0.0051591 | 1.004 | 69.1401 | 23.4494 | 0.015683 | 23.4478 | 23.8737 | 0.00037441 | 0.042354 | 0.59501 | 67.3088 | 0.00050813 | 0.098891 | 0.070263 | 48.1054 | 109.7462 | 108.4336 | 20.6816 | 102.3052 | 0.0028592 | 0.332 | 1.0097 | 1.0115 | 97.6957 | 276.757 | 353.159 | 359.574 | 1022.763 | 0 | 0 | 0
|  | 635 | 101.3722 | 10.6439 | 4.4009 | 0.084192 | 9.524 | 0.0060101 | 1.1772 | 69.6477 | 23.574 | 0.01544 | 23.5701 | 23.9974 | 0.00037052 | 0.041914 | 0.59687 | 67.5195 | 0.000506 | 0.099115 | 0.070137 | 48.4564 | 109.6814 | 107.9782 | 20.6835 | 103.3856 | 0.002838 | 0.33116 | 1.0097 | 1.0115 | 97.6958 | 276.766 | 353.124 | 359.525 | 1022.72 | 0 | 0 | 0
|  | 640 | 99.2435 | 10.89 | 2.5976 | 0.080562 | 9.1133 | 0.0061973 | 1.2187 | 70.1492 | 23.3147 | 0.0088229 | 23.3069 | 23.7189 | 0.00020927 | 0.023673 | 0.59832 | 67.6834 | 0.00049927 | 0.098179 | 0.068839 | 48.8039 | 109.6081 | 107.5798 | 20.6856 | 101.1061 | 0.0028328 | 0.3316 | 1.0104 | 1.0114 | 97.6959 | 276.766 | 353.065 | 359.306 | 1022.711 | 0 | 0 | 0
|  | 645 | 97.1018 | 9.856 | 0.54914 | 0.087093 | 9.8521 | 0.0061371 | 1.109 | 70.6401 | 23.0077 | 0.0020444 | 22.9967 | 23.3941 | 4.7826e-05 | 0.0054102 | 0.59896 | 67.7561 | 0.0005345 | 0.096585 | 0.06745 | 49.1446 | 109.5195 | 107.1585 | 20.6875 | 98.4472 | 0.0030207 | 0.33073 | 1.011 | 1.0112 | 97.6957 | 276.755 | 353.015 | 359.115 | 1023.423 | 0 | 0 | 0
|  | 650 | 97.9915 | 9.374 | 0.6583 | 0.092409 | 10.4535 | 0.005854 | 1.0407 | 71.1278 | 23.3065 | 0.0025672 | 23.2914 | 23.6963 | 6.0833e-05 | 0.0068816 | 0.59924 | 67.7869 | 0.00054096 | 0.096166 | 0.067872 | 49.4829 | 109.4274 | 106.7095 | 20.6892 | 101.0036 | 0.0030186 | 0.32601 | 1.0106 | 1.0109 | 97.6953 | 276.761 | 352.955 | 359.09 | 1024.121 | 0 | 0 | 0
|  | 655 | 97.4623 | 9.354 | 1.5358 | 0.092106 | 10.4193 | 0.0059738 | 1.0735 | 71.6164 | 23.502 | 0.0059212 | 23.4828 | 23.8904 | 0.00014146 | 0.016002 | 0.59974 | 67.8441 | 0.00055022 | 0.098872 | 0.067997 | 49.8226 | 109.3381 | 106.2414 | 20.6909 | 102.6878 | 0.0030393 | 0.33133 | 1.0098 | 1.0104 | 97.6953 | 276.77 | 352.894 | 359.02 | 1022.611 | 0 | 0 | 0
|  | 660 | 99.1642 | 9.3616 | 3.3483 | 0.093639 | 10.5926 | 0.0059171 | 1.0619 | 72.108 | 23.5544 | 0.01309 | 23.5348 | 23.9523 | 0.00031353 | 0.035468 | 0.60088 | 67.9728 | 0.00055407 | 0.099432 | 0.069006 | 50.1651 | 109.2545 | 105.7878 | 20.6876 | 103.1451 | 0.0030508 | 0.33228 | 1.0085 | 1.01 | 97.6952 | 276.775 | 352.889 | 359.148 | 1022.774 | 0 | 0 | 0
|  | 665 | 100.7253 | 9.8974 | 1.7054 | 0.089964 | 10.177 | 0.0062224 | 1.1106 | 72.6077 | 23.8012 | 0.006337 | 23.7839 | 24.2104 | 0.00015342 | 0.017355 | 0.60205 | 68.1048 | 0.00055979 | 0.099918 | 0.069929 | 50.5124 | 109.1845 | 105.3116 | 20.6869 | 105.3286 | 0.0030505 | 0.33074 | 1.0087 | 1.0094 | 97.6959 | 276.777 | 352.927 | 359.255 | 1022.81 | 0 | 0 | 0
|  | 670 | 101.0761 | 10.417 | 0.086385 | 0.085775 | 9.703 | 0.0062678 | 1.1497 | 73.1122 | 23.8785 | 0.00030513 | 23.8569 | 24.2831 | 7.4096e-06 | 0.00083819 | 0.60245 | 68.1503 | 0.00053762 | 0.098613 | 0.069913 | 50.862 | 109.1227 | 104.889 | 20.6878 | 105.9953 | 0.0029466 | 0.32625 | 1.0089 | 1.0089 | 97.6961 | 276.796 | 352.864 | 359.167 | 1022.741 | 0 | 0 | 0
|  | 675 | 99.3661 | 10.356 | 2.4759 | 0.08482 | 9.595 | 0.00652 | 1.1529 | 73.6133 | 23.8117 | 0.0086734 | 23.7886 | 24.213 | 0.00021001 | 0.023757 | 0.60299 | 68.2118 | 0.00055303 | 0.097791 | 0.068868 | 51.209 | 109.0568 | 104.4489 | 20.691 | 105.3959 | 0.00302 | 0.32474 | 1.0075 | 1.0085 | 97.6957 | 276.799 | 352.84 | 359.135 | 1022.803 | 0 | 0 | 0
|  | 680 | 98.7189 | 9.7063 | 0.61561 | 0.089908 | 10.1706 | 0.0063955 | 1.0909 | 74.1085 | 23.8101 | 0.0022866 | 23.7858 | 24.2057 | 5.5349e-05 | 0.0062612 | 0.60366 | 68.2868 | 0.00057501 | 0.098081 | 0.068569 | 51.5526 | 108.9832 | 104.0333 | 20.6921 | 105.3765 | 0.0031157 | 0.32556 | 1.0077 | 1.0079 | 97.6956 | 276.792 | 352.822 | 359.05 | 1022.764 | 0 | 0 | 0
|  | 685 | 97.2136 | 9.3564 | 2.0731 | 0.091849 | 10.3901 | 0.005928 | 1.0576 | 74.5984 | 23.5494 | 0.0079566 | 23.5206 | 23.9315 | 0.00019041 | 0.02154 | 0.60427 | 68.3563 | 0.00054448 | 0.097143 | 0.067599 | 51.893 | 108.9027 | 103.5544 | 20.693 | 103.0606 | 0.0030093 | 0.32594 | 1.0066 | 1.0075 | 97.695 | 276.806 | 352.751 | 358.914 | 1022.916 | 0 | 0 | 0
|  | 690 | 100.0628 | 10.7205 | 1.5687 | 0.08251 | 9.3337 | 0.0062436 | 1.2063 | 75.0916 | 24.2268 | 0.0052588 | 24.1939 | 24.6134 | 0.00012944 | 0.014642 | 0.60507 | 68.4468 | 0.00051516 | 0.099534 | 0.069494 | 52.2357 | 108.8284 | 103.1273 | 20.6932 | 109.0601 | 0.0028173 | 0.32484 | 1.0066 | 1.0072 | 97.6941 | 276.812 | 352.704 | 358.82 | 1022.952 | 0 | 0 | 0
|  | 695 | 100.9777 | 10.1259 | 2.4105 | 0.088155 | 9.9722 | 0.0057455 | 1.1167 | 75.5942 | 24.1019 | 0.0086778 | 24.068 | 24.4876 | 0.0002125 | 0.024038 | 0.60592 | 68.5435 | 0.00050649 | 0.09844 | 0.069821 | 52.584 | 108.7686 | 102.7123 | 20.6906 | 107.9334 | 0.0027915 | 0.32326 | 1.006 | 1.007 | 97.6939 | 276.816 | 352.686 | 358.835 | 1022.938 | 0 | 0 | 0
|  | 700 | 99.0763 | 9.5206 | 2.8316 | 0.091994 | 10.4066 | 0.0056509 | 1.034 | 76.0943 | 23.3443 | 0.010978 | 23.3147 | 23.728 | 0.00026049 | 0.029467 | 0.60711 | 68.6772 | 0.00051985 | 0.095121 | 0.068295 | 52.9293 | 108.7061 | 102.2471 | 20.688 | 101.269 | 0.0029211 | 0.32262 | 1.0065 | 1.0077 | 97.694 | 276.822 | 352.735 | 358.987 | 1022.89 | 0 | 0 | 0
|  | 705 | 97.8023 | 9.9381 | 2.3862 | 0.086996 | 9.8412 | 0.0061028 | 1.0861 | 76.5865 | 23.1317 | 0.0088259 | 23.1056 | 23.5203 | 0.00020759 | 0.023483 | 0.60828 | 68.8096 | 0.00053092 | 0.094487 | 0.067512 | 53.2688 | 108.6333 | 101.8023 | 20.6886 | 99.4466 | 0.0029918 | 0.32328 | 1.008 | 1.009 | 97.6943 | 276.829 | 352.785 | 359.116 | 1022.816 | 0 | 0 | 0
|  | 710 | 99.2413 | 9.363 | 1.568 | 0.093698 | 10.5993 | 0.0053116 | 1.0183 | 77.0791 | 23.5967 | 0.0061236 | 23.5684 | 23.9917 | 0.00014692 | 0.01662 | 0.60916 | 68.9099 | 0.00049769 | 0.095413 | 0.068419 | 53.6087 | 108.5621 | 101.3667 | 20.6904 | 103.4775 | 0.0027994 | 0.32057 | 1.0094 | 1.0101 | 97.6947 | 276.834 | 352.759 | 359.095 | 1022.748 | 0 | 0 | 0
|  | 715 | 99.5095 | 10.8826 | 1.766 | 0.080832 | 9.1439 | 0.0064078 | 1.1933 | 77.576 | 23.9094 | 0.0058735 | 23.8767 | 24.3047 | 0.00014275 | 0.016148 | 0.60989 | 68.9918 | 0.00051796 | 0.096457 | 0.06873 | 53.9515 | 108.4979 | 100.8886 | 20.6926 | 106.2204 | 0.0028586 | 0.31996 | 1.0105 | 1.0112 | 97.6943 | 276.836 | 352.7 | 359.022 | 1022.696 | 0 | 0 | 0
|  | 720 | 97.5047 | 13.4666 | 5.5682 | 0.064006 | 7.2405 | 0.0084959 | 1.5038 | 78.0685 | 23.6727 | 0.014812 | 23.6376 | 24.061 | 0.0003564 | 0.040316 | 0.61114 | 69.133 | 0.00054379 | 0.096249 | 0.067622 | 54.2924 | 108.4285 | 100.5594 | 20.6943 | 104.1158 | 0.0029938 | 0.32204 | 1.0104 | 1.0121 | 97.6938 | 276.831 | 352.66 | 358.976 | 1022.664 | 0 | 0 | 0
|  | 725 | 96.3045 | 8.8573 | 0.52047 | 0.096117 | 10.8729 | 0.0059406 | 0.99655 | 78.553 | 23.4283 | 0.0021016 | 23.3912 | 23.8036 | 5.0026e-05 | 0.005659 | 0.61215 | 69.2479 | 0.00057099 | 0.095785 | 0.066911 | 54.6288 | 108.349 | 100.1936 | 20.6943 | 101.9666 | 0.0031386 | 0.32352 | 1.0127 | 1.0129 | 97.6942 | 276.824 | 352.624 | 358.84 | 1022.672 | 0 | 0 | 0
|  | 730 | 95.3967 | 10.2924 | 4.9411 | 0.081935 | 9.2686 | 0.0063904 | 1.1519 | 79.0323 | 23.2025 | 0.017167 | 23.1711 | 23.5831 | 0.00040485 | 0.045797 | 0.61329 | 69.3765 | 0.00052359 | 0.094377 | 0.066188 | 54.9615 | 108.2634 | 99.647 | 20.6946 | 100.0338 | 0.0029519 | 0.32215 | 1.0114 | 1.0134 | 97.6935 | 276.834 | 352.705 | 358.976 | 1022.689 | 0 | 0 | 0
|  | 735 | 95.2372 | 9.6682 | 1.0162 | 0.087079 | 9.8506 | 0.0057699 | 1.0861 | 79.5089 | 23.1786 | 0.0037572 | 23.1472 | 23.5533 | 8.8494e-05 | 0.010011 | 0.61452 | 69.5161 | 0.00050244 | 0.094576 | 0.066123 | 55.2923 | 108.1754 | 99.3565 | 20.6946 | 99.8273 | 0.0028599 | 0.32299 | 1.0135 | 1.0139 | 97.6946 | 276.849 | 352.704 | 358.893 | 1022.696 | 0 | 0 | 0
|  | 740 | 96.4282 | 9.2873 | 0.24119 | 0.091784 | 10.3828 | 0.0056993 | 1.0381 | 79.988 | 23.2689 | 0.00093674 | 23.2316 | 23.6323 | 2.2137e-05 | 0.0025042 | 0.6148 | 69.5473 | 0.00052311 | 0.095285 | 0.066884 | 55.6248 | 108.092 | 98.7789 | 20.6926 | 100.5817 | 0.0029431 | 0.32395 | 1.014 | 1.0141 | 97.6942 | 276.84 | 352.616 | 358.698 | 1024.356 | 0 | 0 | 0
|  | 745 | 97.4137 | 13.8461 | 2.7671 | 0.062193 | 7.0354 | 0.0087666 | 1.5448 | 80.4727 | 23.4254 | 0.0072354 | 23.3827 | 23.7849 | 0.00017209 | 0.019468 | 0.61528 | 69.6023 | 0.00054522 | 0.096078 | 0.067547 | 55.9609 | 108.017 | 98.4738 | 20.6918 | 101.9169 | 0.0030252 | 0.32438 | 1.0134 | 1.0143 | 97.6932 | 276.841 | 352.539 | 358.603 | 1023.367 | 0 | 0 | 0
|  | 750 | 98.2579 | 9.7 | 4.0902 | 0.089547 | 10.1297 | 0.0059208 | 1.0805 | 80.9618 | 23.7217 | 0.015215 | 23.6713 | 24.0722 | 0.00036627 | 0.041433 | 0.61663 | 69.7545 | 0.00053018 | 0.096759 | 0.068102 | 56.3 | 107.9491 | 98.0922 | 20.693 | 104.48 | 0.0029296 | 0.3229 | 1.0125 | 1.0143 | 97.6919 | 276.825 | 352.433 | 358.402 | 1022.815 | 0 | 0 | 0
|  | 755 | 99.7411 | 8.7955 | 4.1832 | 0.10025 | 11.34 | 0.0048211 | 0.96219 | 81.4568 | 24.0269 | 0.017207 | 23.9713 | 24.3711 | 0.00041934 | 0.047437 | 0.61859 | 69.9767 | 0.0004833 | 0.096456 | 0.068842 | 56.6424 | 107.8898 | 97.5946 | 20.6935 | 107.165 | 0.0026984 | 0.31866 | 1.0122 | 1.0142 | 97.6923 | 276.804 | 352.365 | 358.242 | 1022.812 | 0 | 0 | 0
|  | 760 | 98.6336 | 9.765 | 5.6857 | 0.08929 | 10.1007 | 0.0053621 | 1.0791 | 81.9528 | 23.9692 | 0.020888 | 23.9094 | 24.3048 | 0.00050767 | 0.057429 | 0.62091 | 70.2389 | 0.00047879 | 0.096352 | 0.068224 | 56.985 | 107.8326 | 97.1185 | 20.6952 | 106.6316 | 0.002684 | 0.31901 | 1.0115 | 1.0139 | 97.6931 | 276.797 | 352.301 | 358.128 | 1022.74 | 0 | 0 | 0
|  | 765 | 96.0529 | 10.3094 | 6.1756 | 0.082362 | 9.317 | 0.006258 | 1.1606 | 82.4395 | 23.5797 | 0.021279 | 23.5149 | 23.9036 | 0.00050864 | 0.057538 | 0.62345 | 70.5263 | 0.00051543 | 0.095587 | 0.066723 | 57.3224 | 107.764 | 96.6984 | 20.6967 | 103.1681 | 0.0028788 | 0.32124 | 1.0111 | 1.0135 | 97.6928 | 276.788 | 352.212 | 358.035 | 1022.696 | 0 | 0 | 0
|  | 770 | 95.6392 | 9.7695 | 2.3984 | 0.08654 | 9.7895 | 0.0059642 | 1.1139 | 82.9187 | 23.3547 | 0.0087655 | 23.2878 | 23.6785 | 0.00020755 | 0.023479 | 0.62524 | 70.7288 | 0.00051614 | 0.096395 | 0.066621 | 57.6558 | 107.6866 | 96.28 | 20.6946 | 101.197 | 0.0029037 | 0.32609 | 1.012 | 1.013 | 97.6929 | 276.756 | 352.172 | 358.08 | 1022.723 | 0 | 0 | 0
|  | 775 | 97.8717 | 9.2065 | 1.9819 | 0.093976 | 10.6308 | 0.0058392 | 1.0232 | 83.4025 | 23.4727 | 0.0078234 | 23.4072 | 23.8067 | 0.00018625 | 0.021069 | 0.62623 | 70.8402 | 0.00054874 | 0.096154 | 0.067808 | 57.9918 | 107.6161 | 95.8284 | 20.6913 | 102.23 | 0.0030358 | 0.32405 | 1.0114 | 1.0123 | 97.6933 | 276.748 | 352.197 | 358.208 | 1022.744 | 0 | 0 | 0
|  | 780 | 97.9843 | 9.1835 | 1.2885 | 0.094319 | 10.6696 | 0.0060481 | 1.0124 | 83.8921 | 23.5031 | 0.0050971 | 23.4416 | 23.8436 | 0.00012153 | 0.013748 | 0.627 | 70.9272 | 0.00057045 | 0.095491 | 0.067778 | 58.3308 | 107.554 | 95.3506 | 20.6918 | 102.5127 | 0.0031282 | 0.32185 | 1.0109 | 1.0115 | 97.6921 | 276.744 | 352.259 | 358.3 | 1022.746 | 0 | 0 | 0
|  | 785 | 98.1042 | 10.6312 | 2.292 | 0.081575 | 9.228 | 0.0067809 | 1.17 | 84.3824 | 23.5603 | 0.0078276 | 23.4928 | 23.8861 | 0.00018697 | 0.021151 | 0.62777 | 71.0145 | 0.00055315 | 0.095446 | 0.067829 | 58.6698 | 107.4934 | 94.902 | 20.6922 | 102.9863 | 0.0030462 | 0.32107 | 1.0097 | 1.0106 | 97.6919 | 276.72 | 352.172 | 358.068 | 1022.661 | 0 | 0 | 0
|  | 790 | 101.6023 | 12.0892 | 2.1732 | 0.074295 | 8.4044 | 0.0072095 | 1.3273 | 84.8816 | 24.3614 | 0.0065384 | 24.2869 | 24.694 | 0.00016146 | 0.018265 | 0.62864 | 71.113 | 0.00053562 | 0.098609 | 0.070197 | 59.0149 | 107.4451 | 94.5282 | 20.692 | 110.0877 | 0.002892 | 0.32085 | 1.0086 | 1.0093 | 97.6909 | 276.711 | 352.104 | 358.005 | 1022.662 | 0 | 0 | 0
|  | 795 | 95.8748 | 10.6292 | 1.5989 | 0.079736 | 9.0199 | 0.0062246 | 1.1553 | 85.3753 | 22.8364 | 0.0055081 | 22.765 | 23.1457 | 0.00012749 | 0.014422 | 0.62936 | 71.1947 | 0.00049633 | 0.09212 | 0.066096 | 59.3556 | 107.3903 | 94.1434 | 20.6908 | 96.73 | 0.0028659 | 0.31994 | 1.0073 | 1.0079 | 97.691 | 276.699 | 352.079 | 357.966 | 1023.109 | 0 | 0 | 0
|  | 800 | 95.9827 | 11.0896 | 2.0124 | 0.076512 | 8.6552 | 0.0069802 | 1.2125 | 85.855 | 22.8942 | 0.0066377 | 22.8199 | 23.1973 | 0.00015398 | 0.017418 | 0.63007 | 71.2743 | 0.00053407 | 0.09277 | 0.066268 | 59.6865 | 107.3187 | 93.7391 | 20.6908 | 97.2083 | 0.0030307 | 0.32114 | 1.0054 | 1.0061 | 97.691 | 276.674 | 352.036 | 357.859 | 1023.42 | 0 | 0 | 0
|  | 805 | 97.9664 | 11.5583 | 1.5789 | 0.074926 | 8.4758 | 0.0077472 | 1.276 | 86.3398 | 23.5257 | 0.004964 | 23.4463 | 23.8309 | 0.0001183 | 0.013382 | 0.63075 | 71.3513 | 0.00058047 | 0.09561 | 0.06779 | 60.0217 | 107.2544 | 93.3738 | 20.692 | 102.6318 | 0.0031698 | 0.32192 | 1.0044 | 1.0049 | 97.6912 | 276.675 | 351.992 | 357.765 | 1023.504 | 0 | 0 | 0
|  | 810 | 98.9745 | 9.0463 | 0.91901 | 0.096718 | 10.9409 | 0.0057454 | 0.98364 | 86.8322 | 23.7409 | 0.0036948 | 23.6624 | 24.0566 | 8.8885e-05 | 0.010055 | 0.63126 | 71.4099 | 0.00055568 | 0.095136 | 0.068256 | 60.3618 | 107.2002 | 92.9621 | 20.6926 | 104.525 | 0.0030388 | 0.31818 | 1.0044 | 1.0048 | 97.6912 | 276.668 | 352.015 | 357.88 | 1023.099 | 0 | 0 | 0
|  | 815 | 97.6189 | 7.9618 | 0.89504 | 0.10839 | 12.2609 | 0.004608 | 0.8751 | 87.3237 | 23.7129 | 0.0040347 | 23.6397 | 24.0444 | 9.7011e-05 | 0.010974 | 0.63173 | 71.4625 | 0.00049944 | 0.094849 | 0.067455 | 60.7011 | 107.1456 | 92.4226 | 20.6953 | 104.3019 | 0.0027964 | 0.3177 | 1.0048 | 1.0052 | 97.6908 | 276.655 | 352.093 | 358.12 | 1022.655 | 0 | 0 | 0
|  | 820 | 96.0016 | 11.1556 | 1.7067 | 0.076074 | 8.6057 | 0.0068077 | 1.2492 | 87.8077 | 23.8634 | 0.0053626 | 23.7942 | 24.2111 | 0.00012983 | 0.014687 | 0.6323 | 71.5267 | 0.00051789 | 0.09503 | 0.066612 | 61.0362 | 107.0826 | 91.9326 | 20.7001 | 105.6496 | 0.0028626 | 0.31654 | 1.0051 | 1.0057 | 97.6902 | 276.661 | 352.16 | 358.329 | 1022.626 | 0 | 0 | 0
|  | 825 | 97.0441 | 13.9393 | 3.2688 | 0.061543 | 6.9619 | 0.0079133 | 1.5399 | 88.2903 | 24.0915 | 0.0082286 | 24.0216 | 24.4482 | 0.00020118 | 0.022757 | 0.63312 | 71.6203 | 0.00048701 | 0.09477 | 0.067126 | 61.3706 | 107.0186 | 91.641 | 20.7006 | 107.6787 | 0.0027088 | 0.31335 | 1.0054 | 1.0063 | 97.6896 | 276.663 | 352.159 | 358.413 | 1022.716 | 0 | 0 | 0
|  | 830 | 95.771 | 10.6306 | 3.0753 | 0.07964 | 9.009 | 0.0065906 | 1.1753 | 88.7724 | 23.7745 | 0.010157 | 23.6989 | 24.1133 | 0.00024492 | 0.027705 | 0.63424 | 71.7464 | 0.00052487 | 0.093601 | 0.066274 | 61.7041 | 106.9547 | 91.2743 | 20.7005 | 104.8344 | 0.0029013 | 0.31356 | 1.0057 | 1.0069 | 97.6895 | 276.656 | 352.061 | 358.216 | 1022.806 | 0 | 0 | 0
|  | 835 | 95.1326 | 9.1986 | 3.7172 | 0.091423 | 10.342 | 0.0056272 | 1.0279 | 89.2496 | 23.5487 | 0.014232 | 23.4742 | 23.8784 | 0.00033984 | 0.038443 | 0.6357 | 71.9118 | 0.00051446 | 0.093975 | 0.06598 | 62.0347 | 106.8858 | 90.8492 | 20.6992 | 102.8541 | 0.0028775 | 0.31709 | 1.0059 | 1.0076 | 97.6899 | 276.675 | 352.065 | 358.127 | 1023.456 | 0 | 0 | 0
|  | 840 | 97.993 | 9.5058 | 2.1923 | 0.09113 | 10.3088 | 0.0056956 | 1.0615 | 89.7324 | 23.9875 | 0.0082132 | 23.9121 | 24.3249 | 0.00019979 | 0.0226 | 0.63705 | 72.0644 | 0.00051904 | 0.096733 | 0.06795 | 62.3695 | 106.8243 | 90.3765 | 20.6964 | 106.7254 | 0.0028559 | 0.31985 | 1.0073 | 1.0082 | 97.6895 | 276.659 | 352.072 | 358.15 | 1022.783 | 0 | 0 | 0
|  | 845 | 96.3965 | 9.7376 | 4.7718 | 0.087511 | 9.8994 | 0.005797 | 1.0888 | 90.2184 | 23.3778 | 0.017612 | 23.3042 | 23.7104 | 0.00041758 | 0.047238 | 0.63859 | 72.239 | 0.0005073 | 0.095282 | 0.06686 | 62.7066 | 106.7674 | 89.9439 | 20.6939 | 101.3685 | 0.0028623 | 0.32269 | 1.0068 | 1.0088 | 97.6903 | 276.681 | 352.07 | 358.207 | 1022.74 | 0 | 0 | 0
|  | 850 | 96.1149 | 9.8667 | 4.8356 | 0.086113 | 9.7413 | 0.0062303 | 1.1062 | 90.6997 | 23.161 | 0.017725 | 23.0861 | 23.493 | 0.00041641 | 0.047105 | 0.64068 | 72.4749 | 0.00053651 | 0.095257 | 0.066716 | 63.0405 | 106.7055 | 89.4995 | 20.6921 | 99.4885 | 0.0030138 | 0.32513 | 1.0073 | 1.0094 | 97.6901 | 276.687 | 352.041 | 358.246 | 1022.723 | 0 | 0 | 0
|  | 855 | 100.1517 | 10.6987 | 4.0301 | 0.082753 | 9.3612 | 0.0070836 | 1.1835 | 91.1904 | 23.8998 | 0.013754 | 23.8257 | 24.2481 | 0.0003335 | 0.037727 | 0.64255 | 72.6869 | 0.00058619 | 0.097942 | 0.06933 | 63.3806 | 106.6554 | 89.0836 | 20.6902 | 105.9508 | 0.0031547 | 0.32416 | 1.0084 | 1.0099 | 97.6905 | 276.693 | 352.089 | 358.331 | 1022.676 | 0 | 0 | 0
|  | 860 | 99.6484 | 9.857 | 3.3125 | 0.089368 | 10.1095 | 0.0064635 | 1.0803 | 91.6899 | 23.738 | 0.012292 | 23.6656 | 24.0839 | 0.00029603 | 0.033488 | 0.64413 | 72.865 | 0.00057763 | 0.096547 | 0.068843 | 63.726 | 106.6161 | 88.6606 | 20.6903 | 104.5267 | 0.0031347 | 0.32213 | 1.009 | 1.0104 | 97.6896 | 276.696 | 352.106 | 358.329 | 1023.706 | 0 | 0 | 0
|  | 865 | 96.5606 | 9.4892 | 2.3852 | 0.089954 | 10.1758 | 0.0062108 | 1.0581 | 92.1804 | 23.3174 | 0.0090723 | 23.2411 | 23.6498 | 0.00021456 | 0.024271 | 0.6454 | 73.0094 | 0.00055869 | 0.095185 | 0.066955 | 64.0655 | 106.5669 | 88.198 | 20.6929 | 100.8325 | 0.003096 | 0.32311 | 1.0097 | 1.0107 | 97.6894 | 276.692 | 352.027 | 358.218 | 1023.561 | 0 | 0 | 0
|  | 870 | 97.225 | 11.1866 | 1.7944 | 0.076831 | 8.6912 | 0.0072305 | 1.2284 | 92.6648 | 23.3817 | 0.0058129 | 23.3043 | 23.7176 | 0.00013787 | 0.015596 | 0.64628 | 73.109 | 0.00055553 | 0.09438 | 0.067193 | 64.4009 | 106.5113 | 87.7771 | 20.6927 | 101.3858 | 0.0030752 | 0.32011 | 1.0104 | 1.0111 | 97.6894 | 276.701 | 352.014 | 358.257 | 1022.727 | 0 | 0 | 0
|  | 875 | 97.7261 | 11.1284 | 1.3721 | 0.07763 | 8.7816 | 0.007586 | 1.2371 | 93.1522 | 23.5644 | 0.0044537 | 23.4915 | 23.9157 | 0.00010651 | 0.012049 | 0.64689 | 73.1782 | 0.0005889 | 0.096038 | 0.067728 | 64.7382 | 106.4597 | 87.4128 | 20.6927 | 102.9987 | 0.0032027 | 0.32268 | 1.0109 | 1.0114 | 97.6891 | 276.716 | 352.091 | 358.448 | 1022.717 | 0 | 0 | 0
|  | 880 | 99.0729 | 9.859 | 1.521 | 0.088833 | 10.049 | 0.0061183 | 1.0798 | 93.6442 | 23.4772 | 0.0056708 | 23.4036 | 23.8266 | 0.00013512 | 0.015285 | 0.6475 | 73.2465 | 0.00054351 | 0.09592 | 0.068423 | 65.0786 | 106.4139 | 86.9891 | 20.689 | 102.2336 | 0.0030123 | 0.32334 | 1.011 | 1.0116 | 97.6899 | 276.708 | 352.075 | 358.439 | 1022.644 | 0 | 0 | 0
|  | 885 | 97.9537 | 11.4718 | 5.4014 | 0.075482 | 8.5387 | 0.0070461 | 1.2603 | 94.1368 | 23.1918 | 0.017328 | 23.1191 | 23.5288 | 0.00040771 | 0.046121 | 0.64886 | 73.4 | 0.00053186 | 0.095132 | 0.067692 | 65.4189 | 106.3692 | 86.552 | 20.6886 | 99.7631 | 0.0029898 | 0.32441 | 1.0096 | 1.0116 | 97.6895 | 276.712 | 352.075 | 358.314 | 1022.638 | 0 | 0 | 0
|  | 890 | 101.1926 | 12.2393 | 1.3164 | 0.073087 | 8.2678 | 0.0080765 | 1.3324 | 94.6346 | 23.8771 | 0.0039746 | 23.7953 | 24.2072 | 9.6215e-05 | 0.010884 | 0.65012 | 73.5425 | 0.00059029 | 0.097383 | 0.069811 | 65.7626 | 106.3311 | 86.2206 | 20.6882 | 105.7156 | 0.0031748 | 0.32287 | 1.0111 | 1.0115 | 97.6886 | 276.71 | 351.973 | 358.065 | 1022.66 | 0 | 0 | 0
|  | 895 | 101.616 | 9.5037 | 3.1646 | 0.09452 | 10.6923 | 0.0061764 | 1.0377 | 95.1417 | 24.0879 | 0.012244 | 24.0092 | 24.4296 | 0.00029911 | 0.033837 | 0.6511 | 73.6543 | 0.00058379 | 0.098082 | 0.070144 | 66.1125 | 106.3035 | 85.7936 | 20.6892 | 107.6069 | 0.0031245 | 0.32243 | 1.01 | 1.0115 | 97.6881 | 276.72 | 352.029 | 358.193 | 1022.651 | 0 | 0 | 0
|  | 900 | 101.0902 | 10.0472 | 3.4657 | 0.088944 | 10.0615 | 0.0061552 | 1.1166 | 95.6484 | 24.127 | 0.012604 | 24.0427 | 24.4566 | 0.00030825 | 0.03487 | 0.65262 | 73.8261 | 0.00054746 | 0.099312 | 0.07003 | 66.463 | 106.276 | 85.3071 | 20.6901 | 107.9324 | 0.0029648 | 0.32535 | 1.0098 | 1.0112 | 97.6876 | 276.735 | 351.949 | 358.008 | 1024.549 | 0 | 0 | 0
|  | 905 | 98.6474 | 11.4984 | 3.1713 | 0.07584 | 8.5792 | 0.0070898 | 1.2883 | 96.1478 | 23.431 | 0.010124 | 23.3496 | 23.7562 | 0.00024051 | 0.027207 | 0.65399 | 73.9813 | 0.00053769 | 0.097702 | 0.068459 | 66.8092 | 106.2406 | 84.915 | 20.6884 | 101.7968 | 0.0029914 | 0.32888 | 1.0098 | 1.011 | 97.6869 | 276.728 | 351.955 | 358.084 | 1023.268 | 0 | 0 | 0
|  | 910 | 102.522 | 11.4163 | 2.651 | 0.079386 | 8.9803 | 0.0071289 | 1.2632 | 96.6507 | 23.9481 | 0.0086641 | 23.8681 | 24.2902 | 0.00021045 | 0.023807 | 0.65512 | 74.1088 | 0.00056594 | 0.10028 | 0.07096 | 67.1577 | 106.2096 | 84.5285 | 20.6846 | 106.3539 | 0.0030621 | 0.33004 | 1.0096 | 1.0106 | 97.6883 | 276.726 | 352.004 | 358.229 | 1022.844 | 0 | 0 | 0
|  | 915 | 103.1933 | 10.6053 | 2.9408 | 0.086017 | 9.7304 | 0.0060946 | 1.1522 | 97.165 | 23.8262 | 0.010464 | 23.7494 | 24.1739 | 0.00025296 | 0.028615 | 0.65628 | 74.2399 | 0.00052424 | 0.099108 | 0.071131 | 67.5129 | 106.1912 | 84.115 | 20.6826 | 105.2864 | 0.0028936 | 0.32821 | 1.0089 | 1.0101 | 97.6884 | 276.711 | 352.044 | 358.336 | 1022.82 | 0 | 0 | 0
|  | 920 | 101.6896 | 9.8419 | 4.5883 | 0.091338 | 10.3323 | 0.0055117 | 1.0565 | 97.6772 | 23.5854 | 0.017514 | 23.5088 | 23.9289 | 0.00041909 | 0.047408 | 0.65796 | 74.4299 | 0.00050342 | 0.0965 | 0.069914 | 67.8656 | 106.1709 | 83.6702 | 20.6845 | 103.1665 | 0.0028256 | 0.32373 | 1.0074 | 1.0095 | 97.6885 | 276.701 | 352.035 | 358.326 | 1022.78 | 0 | 0 | 0
|  | 925 | 102.6165 | 9.9659 | 4.8859 | 0.091023 | 10.2967 | 0.005786 | 1.0751 | 98.188 | 23.9841 | 0.01828 | 23.9037 | 24.3284 | 0.00044473 | 0.050309 | 0.66012 | 74.6742 | 0.00052666 | 0.097855 | 0.07063 | 68.2169 | 106.1492 | 83.2103 | 20.6863 | 106.6723 | 0.0028891 | 0.32297 | 1.0065 | 1.0086 | 97.6895 | 276.708 | 351.999 | 358.254 | 1022.776 | 0 | 0 | 0
|  | 930 | 101.8295 | 10.9086 | 1.9172 | 0.08252 | 9.3348 | 0.0069849 | 1.1889 | 98.6991 | 24.2018 | 0.0064446 | 24.1202 | 24.5483 | 0.0001582 | 0.017896 | 0.66163 | 74.8447 | 0.00057639 | 0.098104 | 0.07026 | 68.5691 | 106.128 | 82.7712 | 20.69 | 108.6159 | 0.0030811 | 0.32123 | 1.0069 | 1.0076 | 97.6897 | 276.71 | 351.992 | 358.239 | 1022.79 | 0 | 0 | 0
|  | 935 | 99.1904 | 11.9614 | 1.6697 | 0.073306 | 8.2926 | 0.0079373 | 1.3319 | 99.2016 | 23.7225 | 0.0050869 | 23.6423 | 24.0622 | 0.0001224 | 0.013846 | 0.66233 | 74.9241 | 0.00058185 | 0.097635 | 0.06876 | 68.9167 | 106.098 | 82.3843 | 20.6905 | 104.3554 | 0.0031547 | 0.32532 | 1.006 | 1.0066 | 97.6897 | 276.693 | 351.989 | 358.241 | 1022.857 | 0 | 0 | 0
|  | 940 | 95.7569 | 10.0324 | 1.8923 | 0.084375 | 9.5447 | 0.0065593 | 1.1086 | 99.689 | 22.8557 | 0.0068876 | 22.777 | 23.1815 | 0.00015966 | 0.018062 | 0.66303 | 75.0039 | 0.00055344 | 0.093541 | 0.066269 | 69.2543 | 106.0521 | 82.0132 | 20.6904 | 96.8622 | 0.0031224 | 0.3238 | 1.0046 | 1.0054 | 97.6896 | 276.691 | 351.967 | 358.218 | 1022.953 | 0 | 0 | 0
|  | 945 | 96.9546 | 9.3244 | 3.219 | 0.091918 | 10.3979 | 0.0056042 | 1.012 | 100.1708 | 23.1824 | 0.012585 | 23.0999 | 23.5116 | 0.00029588 | 0.033471 | 0.66417 | 75.1327 | 0.00051513 | 0.093025 | 0.066826 | 69.587 | 106.0008 | 81.5441 | 20.6919 | 99.6401 | 0.0029162 | 0.31854 | 1.0029 | 1.0044 | 97.688 | 276.701 | 351.926 | 358.198 | 1022.944 | 0 | 0 | 0
|  | 950 | 97.5094 | 10.1679 | 7.0988 | 0.084775 | 9.5899 | 0.0055172 | 1.1248 | 100.6569 | 23.5727 | 0.025164 | 23.4931 | 23.9154 | 0.0006018 | 0.068077 | 0.66642 | 75.3866 | 0.00046772 | 0.095353 | 0.067459 | 69.9227 | 105.9547 | 81.112 | 20.6938 | 103.0416 | 0.0026702 | 0.32067 | 0.99999 | 1.0029 | 97.6885 | 276.702 | 351.99 | 358.318 | 1022.863 | 0 | 0 | 0
|  | 955 | 95.3699 | 9.9142 | 5.6267 | 0.085036 | 9.6195 | 0.0051556 | 1.1186 | 101.1391 | 23.0841 | 0.020433 | 23.0054 | 23.4168 | 0.00047847 | 0.054126 | 0.66912 | 75.6921 | 0.00043841 | 0.095125 | 0.066253 | 70.257 | 105.9049 | 80.69 | 20.693 | 98.8116 | 0.0025823 | 0.32566 | 0.99925 | 1.0016 | 97.6886 | 276.692 | 351.978 | 358.272 | 1022.787 | 0 | 0 | 0
|  | 960 | 95.8439 | 10.5599 | 3.9204 | 0.080234 | 9.0762 | 0.0059309 | 1.1657 | 101.6172 | 22.8014 | 0.013605 | 22.7197 | 23.1197 | 0.00031455 | 0.035583 | 0.6711 | 75.9163 | 0.00047586 | 0.093526 | 0.066284 | 70.5883 | 105.8512 | 80.2668 | 20.6897 | 96.3893 | 0.0027765 | 0.3244 | 0.9987 | 1.0003 | 97.6886 | 276.688 | 351.916 | 358.113 | 1022.775 | 0 | 0 | 0
|  | 965 | 97.8814 | 11.2708 | 2.9046 | 0.076771 | 8.6845 | 0.0070716 | 1.2018 | 102.1015 | 22.9621 | 0.0095766 | 22.8797 | 23.2845 | 0.00022299 | 0.025225 | 0.67244 | 76.0684 | 0.0005429 | 0.092265 | 0.067225 | 70.9221 | 105.8046 | 79.8849 | 20.6878 | 97.7523 | 0.0030633 | 0.3189 | 0.99782 | 0.9989 | 97.6888 | 276.7 | 351.916 | 358.141 | 1022.769 | 0 | 0 | 0
|  | 970 | 97.3353 | 10.1481 | 1.9441 | 0.084789 | 9.5915 | 0.006144 | 1.0979 | 102.5895 | 23.1832 | 0.0070109 | 23.1015 | 23.5109 | 0.00016483 | 0.018646 | 0.67341 | 76.178 | 0.00052094 | 0.093086 | 0.067044 | 71.2578 | 105.7624 | 79.4853 | 20.691 | 99.6499 | 0.002942 | 0.31871 | 0.99698 | 0.99778 | 97.6885 | 276.709 | 351.938 | 358.176 | 1022.745 | 0 | 0 | 0
|  | 975 | 97.8929 | 9.9181 | 3.1334 | 0.087252 | 9.8701 | 0.0060165 | 1.0916 | 103.0776 | 23.3985 | 0.011522 | 23.3165 | 23.7276 | 0.00027339 | 0.030927 | 0.67451 | 76.302 | 0.00052495 | 0.095242 | 0.067673 | 71.5946 | 105.7206 | 79.0442 | 20.691 | 101.5113 | 0.0029384 | 0.32234 | 0.99555 | 0.99686 | 97.6882 | 276.7 | 351.945 | 358.151 | 1022.721 | 0 | 0 | 0
|  | 980 | 99.7179 | 11.5421 | 6.5449 | 0.076373 | 8.6395 | 0.0065517 | 1.2586 | 103.5716 | 23.7808 | 0.020726 | 23.6979 | 24.1178 | 0.00049985 | 0.056545 | 0.67644 | 76.5206 | 0.00050037 | 0.096121 | 0.068786 | 71.9357 | 105.6853 | 78.6289 | 20.691 | 104.8578 | 0.0027942 | 0.32047 | 0.9936 | 0.99594 | 97.6885 | 276.685 | 351.953 | 358.188 | 1022.72 | 0 | 0 | 0
|  | 985 | 99.6002 | 11.8101 | 3.1213 | 0.074552 | 8.4335 | 0.0069224 | 1.2957 | 104.0699 | 23.9247 | 0.0095944 | 23.8386 | 24.2533 | 0.0002327 | 0.026323 | 0.67827 | 76.7278 | 0.00051608 | 0.096598 | 0.0688 | 72.2797 | 105.6547 | 78.2689 | 20.6925 | 106.1185 | 0.002849 | 0.32018 | 0.99413 | 0.99522 | 97.6889 | 276.686 | 351.911 | 358.033 | 1022.769 | 0 | 0 | 0
|  | 990 | 93.5443 | 9.3975 | 3.9368 | 0.087995 | 9.9542 | 0.005628 | 1.0385 | 104.5528 | 22.7765 | 0.015004 | 22.6937 | 23.0876 | 0.00034641 | 0.039187 | 0.67972 | 76.8916 | 0.00049524 | 0.09138 | 0.06472 | 72.6135 | 105.6089 | 77.8651 | 20.6956 | 96.174 | 0.0028668 | 0.3185 | 0.99278 | 0.99448 | 97.6892 | 276.699 | 351.899 | 358.007 | 1022.769 | 0 | 0 | 0
|  | 995 | 95.9333 | 9.7755 | 2.6131 | 0.086753 | 9.8136 | 0.0056633 | 1.0894 | 105.0265 | 23.5165 | 0.0095078 | 23.4302 | 23.8424 | 0.00022669 | 0.025644 | 0.68115 | 77.0537 | 0.0004913 | 0.094506 | 0.066486 | 72.9415 | 105.5542 | 77.4067 | 20.6969 | 102.5213 | 0.0027788 | 0.31894 | 0.99302 | 0.9941 | 97.6892 | 276.675 | 351.887 | 358.077 | 1022.737 | 0 | 0 | 0
|  | 1000 | 97.9194 | 11.579 | 3.4213 | 0.074757 | 8.4566 | 0.0064929 | 1.3064 | 105.5111 | 23.9869 | 0.010522 | 23.8932 | 24.3083 | 0.00025576 | 0.028933 | 0.68236 | 77.1901 | 0.00048539 | 0.097664 | 0.068037 | 73.2778 | 105.5111 | 77.011 | 20.6961 | 106.6381 | 0.0027109 | 0.32242 | 0.99253 | 0.99372 | 97.6885 | 276.655 | 351.803 | 357.916 | 1022.745 | 0 | 0 | 0
|  | 1005 | 98.1178 | 11.1789 | 3.6172 | 0.077589 | 8.777 | 0.0062242 | 1.2642 | 106.0012 | 23.7742 | 0.01165 | 23.6818 | 24.0907 | 0.00028065 | 0.031748 | 0.6837 | 77.3418 | 0.00048293 | 0.098085 | 0.068207 | 73.6184 | 105.4738 | 76.6415 | 20.6931 | 104.7573 | 0.0027189 | 0.32598 | 0.99218 | 0.99349 | 97.6887 | 276.654 | 351.81 | 357.885 | 1022.682 | 0 | 0 | 0
|  | 1010 | 101.9931 | 10.6496 | 2.5678 | 0.084662 | 9.5772 | 0.0058121 | 1.1802 | 106.5015 | 24.2579 | 0.0088415 | 24.1652 | 24.5883 | 0.0002174 | 0.024593 | 0.68495 | 77.4827 | 0.00049207 | 0.099922 | 0.07059 | 73.9654 | 105.447 | 76.2288 | 20.6894 | 109.0711 | 0.002716 | 0.32555 | 0.99233 | 0.99332 | 97.6893 | 276.666 | 351.833 | 357.992 | 1022.598 | 0 | 0 | 0
|  | 1015 | 102.4495 | 10.809 | 2.4298 | 0.083787 | 9.4782 | 0.0059574 | 1.1915 | 107.0126 | 24.4718 | 0.0082042 | 24.3817 | 24.8148 | 0.00020358 | 0.02303 | 0.686 | 77.6017 | 0.00049915 | 0.099832 | 0.070827 | 74.319 | 105.4311 | 75.8042 | 20.6908 | 111.0185 | 0.0027276 | 0.32294 | 0.9923 | 0.99323 | 97.6896 | 276.685 | 351.882 | 358.133 | 1022.589 | 0 | 0 | 0
|  | 1020 | 101.5693 | 10.7831 | 2.9153 | 0.083267 | 9.4193 | 0.0064564 | 1.2025 | 107.5226 | 24.1593 | 0.009906 | 24.0745 | 24.5048 | 0.00024274 | 0.02746 | 0.68711 | 77.7279 | 0.0005376 | 0.10013 | 0.07041 | 74.6721 | 105.4143 | 75.392 | 20.689 | 108.2195 | 0.0029195 | 0.32723 | 0.99213 | 0.99325 | 97.6893 | 276.7 | 351.943 | 358.234 | 1022.643 | 0 | 0 | 0
|  | 1025 | 103.9077 | 11.3595 | 2.814 | 0.080861 | 9.1472 | 0.0070188 | 1.2522 | 108.0363 | 24.3415 | 0.0092134 | 24.2583 | 24.6973 | 0.00022755 | 0.02574 | 0.68829 | 77.8609 | 0.00056755 | 0.10126 | 0.07186 | 75.0277 | 105.4013 | 74.9744 | 20.6856 | 109.8683 | 0.0030295 | 0.32822 | 0.99233 | 0.99337 | 97.6894 | 276.704 | 351.975 | 358.345 | 1022.646 | 0 | 0 | 0
|  | 1030 | 101.2644 | 12.0166 | 5.8741 | 0.074495 | 8.427 | 0.0069794 | 1.3323 | 108.5493 | 23.6997 | 0.018184 | 23.6268 | 24.0652 | 0.00043759 | 0.049501 | 0.68995 | 78.049 | 0.00051993 | 0.099249 | 0.070104 | 75.3826 | 105.3876 | 74.5865 | 20.6851 | 104.1866 | 0.002887 | 0.33006 | 0.99156 | 0.99362 | 97.6903 | 276.711 | 352.096 | 358.629 | 1022.78 | 0 | 0 | 0
|  | 1035 | 103.9329 | 11.0144 | 5.2439 | 0.083415 | 9.4361 | 0.00618 | 1.2245 | 109.0622 | 24.1059 | 0.017868 | 24.036 | 24.4807 | 0.00043742 | 0.049482 | 0.69214 | 78.2965 | 0.00051551 | 0.10214 | 0.071986 | 75.7379 | 105.3741 | 74.2121 | 20.6825 | 107.8076 | 0.0028298 | 0.33331 | 0.99189 | 0.9939 | 97.6907 | 276.705 | 352.158 | 358.674 | 1024.592 | 0 | 0 | 0
|  | 1040 | 103.8972 | 11.147 | 3.2187 | 0.082394 | 9.3206 | 0.006165 | 1.2457 | 109.5818 | 23.828 | 0.010965 | 23.7604 | 24.1868 | 0.0002652 | 0.03 | 0.6939 | 78.4952 | 0.00050796 | 0.10263 | 0.072039 | 76.0979 | 105.3671 | 73.7634 | 20.6792 | 105.3429 | 0.0028228 | 0.33793 | 0.99327 | 0.99451 | 97.6908 | 276.716 | 352.181 | 358.501 | 1023.051 | 0 | 0 | 0
|  | 1045 | 105.0184 | 12.2254 | 4.6434 | 0.075937 | 8.5902 | 0.0064947 | 1.3664 | 110.1041 | 23.7703 | 0.014607 | 23.7061 | 24.1401 | 0.00035261 | 0.039888 | 0.69544 | 78.6699 | 0.00049319 | 0.10376 | 0.072811 | 76.46 | 105.3628 | 73.3943 | 20.6756 | 104.8477 | 0.0027639 | 0.34173 | 0.99335 | 0.995 | 97.6904 | 276.732 | 352.228 | 358.677 | 1022.777 | 0 | 0 | 0
|  | 1050 | 104.8469 | 11.0744 | 3.4847 | 0.083693 | 9.4675 | 0.0054566 | 1.2296 | 110.6288 | 23.3658 | 0.012287 | 23.3038 | 23.7353 | 0.00029165 | 0.032992 | 0.69705 | 78.8521 | 0.00045668 | 0.10291 | 0.072575 | 76.8235 | 105.3607 | 72.9878 | 20.6717 | 101.3144 | 0.0026395 | 0.34431 | 0.9943 | 0.99569 | 97.6894 | 276.745 | 352.246 | 358.768 | 1023.331 | 0 | 0 | 0
|  | 1055 | 105.3033 | 10.9343 | 3.1458 | 0.085134 | 9.6305 | 0.0051547 | 1.2139 | 111.1541 | 23.1649 | 0.011374 | 23.1096 | 23.5455 | 0.00026781 | 0.030295 | 0.69845 | 79.0103 | 0.00043884 | 0.10335 | 0.072882 | 77.1872 | 105.3594 | 72.5639 | 20.668 | 99.6063 | 0.0025774 | 0.34807 | 0.99537 | 0.99666 | 97.6888 | 276.749 | 352.34 | 358.986 | 1023.606 | 0 | 0 | 0
|  | 1060 | 109.5412 | 11.589 | 4.2993 | 0.083557 | 9.4522 | 0.0062661 | 1.2735 | 111.6913 | 23.6421 | 0.014938 | 23.5953 | 24.0486 | 0.00035923 | 0.040637 | 0.70002 | 79.1877 | 0.00052358 | 0.10641 | 0.075677 | 77.5586 | 105.3691 | 72.1417 | 20.6631 | 103.7948 | 0.0029085 | 0.35066 | 0.99602 | 0.99772 | 97.6883 | 276.745 | 352.483 | 359.255 | 1023.278 | 0 | 0 | 0
|  | 1065 | 112.9665 | 12.7965 | 5.1809 | 0.078039 | 8.8279 | 0.0066498 | 1.4035 | 112.2475 | 24.184 | 0.016431 | 24.1425 | 24.6076 | 0.00040432 | 0.045737 | 0.70193 | 79.4036 | 0.00051894 | 0.10952 | 0.078003 | 77.9428 | 105.3967 | 71.7328 | 20.6609 | 108.6365 | 0.0028373 | 0.35251 | 0.99692 | 0.99878 | 97.6877 | 276.742 | 352.577 | 359.369 | 1022.799 | 0 | 0 | 0
|  | 1070 | 112.8555 | 12.732 | 3.7181 | 0.078357 | 8.8639 | 0.0075106 | 1.4123 | 112.8121 | 23.9521 | 0.011953 | 23.9142 | 24.3743 | 0.00029134 | 0.032957 | 0.70367 | 79.6003 | 0.00058851 | 0.11066 | 0.078142 | 78.3331 | 105.4319 | 71.3525 | 20.6575 | 106.5769 | 0.0031591 | 0.35852 | 0.99864 | 1 | 97.6874 | 276.745 | 352.624 | 359.409 | 1022.647 | 0 | 0 | 0
|  | 1075 | 115.2051 | 10.9739 | 3.3509 | 0.092804 | 10.4981 | 0.0062563 | 1.2251 | 113.3822 | 23.9999 | 0.012729 | 23.9682 | 24.43 | 0.00031098 | 0.035179 | 0.70517 | 79.7707 | 0.00058061 | 0.11369 | 0.079871 | 78.7282 | 105.4718 | 70.9331 | 20.6516 | 107.0311 | 0.00312 | 0.36622 | 0.99981 | 1.0013 | 97.6864 | 276.73 | 352.717 | 359.512 | 1023.114 | 0 | 0 | 0
|  | 1080 | 112.2007 | 11.0784 | 4.2482 | 0.089531 | 10.1279 | 0.0062878 | 1.2382 | 113.9507 | 22.922 | 0.016294 | 22.8937 | 23.3424 | 0.00038034 | 0.043025 | 0.7069 | 79.9662 | 0.00056295 | 0.11086 | 0.077807 | 79.1223 | 105.51 | 70.4454 | 20.6456 | 97.6413 | 0.003158 | 0.37274 | 1.0004 | 1.0023 | 97.686 | 276.751 | 352.747 | 359.661 | 1023.114 | 0 | 0 | 0
|  | 1085 | 119.26 | 12.9025 | 6.5608 | 0.08171 | 9.2432 | 0.0070507 | 1.4458 | 114.5294 | 23.9603 | 0.021942 | 23.946 | 24.4316 | 0.00053608 | 0.060643 | 0.70919 | 80.2254 | 0.00057611 | 0.11814 | 0.082741 | 79.5237 | 105.5571 | 70.0437 | 20.6402 | 106.7555 | 0.0031048 | 0.37895 | 1.0009 | 1.0034 | 97.6873 | 276.755 | 352.972 | 360.13 | 1023.049 | 0 | 0 | 0
|  | 1090 | 120.322 | 11.7792 | 4.8718 | 0.090298 | 10.2148 | 0.0061017 | 1.3277 | 115.1284 | 23.8194 | 0.018102 | 23.8159 | 24.3019 | 0.00043992 | 0.049765 | 0.71163 | 80.5014 | 0.00055098 | 0.11989 | 0.083571 | 79.9395 | 105.6223 | 69.6096 | 20.6352 | 105.5509 | 0.0030104 | 0.3857 | 1.0023 | 1.0044 | 97.6872 | 276.757 | 353.132 | 360.338 | 1022.981 | 0 | 0 | 0
|  | 1095 | 120.2367 | 11.7806 | 6.8429 | 0.090224 | 10.2063 | 0.0061805 | 1.3377 | 115.7298 | 23.4358 | 0.025802 | 23.4454 | 23.9282 | 0.00061739 | 0.069841 | 0.71428 | 80.8004 | 0.00055763 | 0.12069 | 0.083649 | 80.3575 | 105.6893 | 69.1496 | 20.6297 | 102.2353 | 0.0030789 | 0.39339 | 1.0025 | 1.0054 | 97.6873 | 276.748 | 353.328 | 360.604 | 1022.906 | 0 | 0 | 0
|  | 1100 | 121.0157 | 12.2059 | 7.658 | 0.087645 | 9.9146 | 0.0064685 | 1.3974 | 116.3329 | 23.1436 | 0.028371 | 23.1671 | 23.6569 | 0.00067118 | 0.075925 | 0.7175 | 81.1648 | 0.00056693 | 0.12247 | 0.084344 | 80.7775 | 105.7572 | 68.7099 | 20.6229 | 99.7622 | 0.0031515 | 0.40273 | 1.0032 | 1.0064 | 97.6873 | 276.74 | 353.542 | 361.017 | 1022.877 | 0 | 0 | 0
|  | 1105 | 122.9171 | 11.2983 | 6.6762 | 0.096172 | 10.8792 | 0.00654 | 1.2946 | 116.9427 | 22.9994 | 0.027276 | 23.037 | 23.5395 | 0.00064207 | 0.072632 | 0.72078 | 81.5362 | 0.00062897 | 0.1245 | 0.085707 | 81.2027 | 105.8305 | 68.2595 | 20.6155 | 98.5843 | 0.0034463 | 0.41072 | 1.0042 | 1.0073 | 97.6873 | 276.738 | 353.761 | 361.477 | 1022.878 | 0 | 0 | 0
|  | 1110 | 126.3798 | 10.6691 | 8.0639 | 0.10471 | 11.8454 | 0.0064874 | 1.2166 | 117.566 | 23.1478 | 0.035598 | 23.203 | 23.7204 | 0.0008444 | 0.09552 | 0.7245 | 81.9566 | 0.00067931 | 0.1274 | 0.088043 | 81.637 | 105.9153 | 67.7479 | 20.6085 | 99.9353 | 0.0036531 | 0.41666 | 1.0041 | 1.0082 | 97.6879 | 276.742 | 354.025 | 361.92 | 1022.867 | 0 | 0 | 0
|  | 1115 | 131.3237 | 10.9393 | 9.8507 | 0.10612 | 12.0048 | 0.0065792 | 1.26 | 118.2102 | 23.6767 | 0.043022 | 23.7566 | 24.2986 | 0.0010454 | 0.11825 | 0.72922 | 82.491 | 0.0006982 | 0.13372 | 0.091686 | 82.0864 | 106.0181 | 67.2238 | 20.6023 | 104.6574 | 0.0036678 | 0.42614 | 1.0038 | 1.0088 | 97.6882 | 276.748 | 354.375 | 362.46 | 1022.88 | 0 | 0 | 0
|  | 1120 | 138.3082 | 13.7141 | 16.3506 | 0.089152 | 10.0851 | 0.0079167 | 1.5895 | 118.8843 | 24.255 | 0.058463 | 24.3579 | 24.9336 | 0.0014577 | 0.1649 | 0.73548 | 83.1989 | 0.00070579 | 0.14171 | 0.096684 | 82.5573 | 106.1467 | 66.7074 | 20.592 | 109.9274 | 0.0036274 | 0.43896 | 1.0029 | 1.0096 | 97.6889 | 276.734 | 354.682 | 363.065 | 1022.869 | 0 | 0 | 0
|  | 1125 | 138.1967 | 12.6746 | 18.6443 | 0.096386 | 10.9034 | 0.0073917 | 1.4672 | 119.5756 | 23.4081 | 0.074597 | 23.5251 | 24.0901 | 0.0017971 | 0.20329 | 0.74362 | 84.1194 | 0.00071246 | 0.14142 | 0.096584 | 83.0405 | 106.2894 | 66.303 | 20.5793 | 102.4615 | 0.0037657 | 0.45205 | 1.0016 | 1.0102 | 97.6884 | 276.753 | 354.948 | 363.473 | 1022.91 | 0 | 0 | 0
|  | 1130 | 139.4569 | 10.7875 | 13.2694 | 0.11428 | 12.9276 | 0.006374 | 1.253 | 120.2697 | 22.9429 | 0.064067 | 23.0878 | 23.6694 | 0.0015164 | 0.17154 | 0.7519 | 85.0564 | 0.00072842 | 0.14319 | 0.097543 | 83.5258 | 106.4334 | 65.7301 | 20.568 | 98.5589 | 0.0039015 | 0.46519 | 1.0033 | 1.0107 | 97.6893 | 276.748 | 355.414 | 364.367 | 1022.965 | 0 | 0 | 0
|  | 1135 | 147.1513 | 12.2142 | 22.12 | 0.1065 | 12.0475 | 0.0070272 | 1.4197 | 120.9862 | 23.4827 | 0.097064 | 23.6597 | 24.2705 | 0.0023558 | 0.26649 | 0.76158 | 86.1515 | 0.0007484 | 0.1512 | 0.10294 | 84.027 | 106.5958 | 65.1887 | 20.556 | 103.3763 | 0.003914 | 0.47821 | 1.0001 | 1.0112 | 97.689 | 276.717 | 355.845 | 365.032 | 1022.95 | 0 | 0 | 0
|  | 1140 | 155.6058 | 12.184 | 29.0597 | 0.1129 | 12.7713 | 0.0069417 | 1.3939 | 121.7431 | 23.7668 | 0.13334 | 23.9733 | 24.6056 | 0.0032808 | 0.37113 | 0.77567 | 87.7456 | 0.00078371 | 0.15737 | 0.10847 | 84.5555 | 106.7922 | 64.6502 | 20.5397 | 106.0141 | 0.0040282 | 0.49021 | 0.99643 | 1.0116 | 97.6886 | 276.706 | 356.251 | 365.647 | 1022.936 | 0 | 0 | 0
|  | 1145 | 158.2525 | 11.2688 | 28.5824 | 0.12414 | 14.0434 | 0.0067386 | 1.2965 | 122.5278 | 23.5158 | 0.1455 | 23.7481 | 24.388 | 0.0035483 | 0.40139 | 0.79274 | 89.6769 | 0.00083655 | 0.16095 | 0.11047 | 85.1028 | 107.0111 | 64.054 | 20.5276 | 103.909 | 0.004297 | 0.5049 | 0.99537 | 1.012 | 97.6887 | 276.704 | 356.672 | 366.282 | 1022.956 | 0 | 0 | 0
|  | 1150 | 158.9622 | 11.5579 | 31.3182 | 0.12158 | 13.7535 | 0.0072766 | 1.3395 | 123.3208 | 23.1491 | 0.15836 | 23.4048 | 24.0444 | 0.0038077 | 0.43074 | 0.81113 | 91.7572 | 0.0008847 | 0.16286 | 0.11116 | 85.6569 | 107.2355 | 63.4258 | 20.5182 | 100.81 | 0.0045703 | 0.51747 | 0.99425 | 1.0123 | 97.6887 | 276.696 | 357.085 | 366.843 | 1023.011 | 0 | 0 | 0
|  | 1155 | 164.0237 | 12.4818 | 40.2409 | 0.11617 | 13.141 | 0.0079666 | 1.4549 | 124.1283 | 23.0613 | 0.19487 | 23.3417 | 23.9885 | 0.0046746 | 0.52881 | 0.83234 | 94.1561 | 0.00092545 | 0.16901 | 0.11486 | 86.222 | 107.4703 | 62.8422 | 20.502 | 100.157 | 0.0047681 | 0.53676 | 0.99043 | 1.0126 | 97.6885 | 276.695 | 357.477 | 367.383 | 1023.077 | 0 | 0 | 0
|  | 1160 | 174.853 | 12.7845 | 39.2065 | 0.1209 | 13.677 | 0.0087104 | 1.4731 | 124.9754 | 23.4773 | 0.19374 | 23.7951 | 24.4667 | 0.0047402 | 0.53623 | 0.85588 | 96.8186 | 0.0010531 | 0.1781 | 0.12216 | 86.8145 | 107.7375 | 62.2509 | 20.4818 | 103.9444 | 0.0052569 | 0.5537 | 0.99087 | 1.0129 | 97.6894 | 276.688 | 357.964 | 368.066 | 1023.092 | 0 | 0 | 0
|  | 1165 | 183.4703 | 12.3555 | 56.0151 | 0.13127 | 14.8493 | 0.0087875 | 1.4131 | 125.8713 | 23.7654 | 0.29619 | 24.1237 | 24.8254 | 0.007353 | 0.83178 | 0.88611 | 100.2387 | 0.0011535 | 0.1855 | 0.128 | 87.4399 | 108.044 | 61.6242 | 20.4653 | 106.6728 | 0.0056374 | 0.56814 | 0.97954 | 1.0131 | 97.6889 | 276.691 | 358.509 | 368.936 | 1023.072 | 0 | 0 | 0
|  | 1170 | 182.9356 | 11.1662 | 48.8972 | 0.14483 | 16.383 | 0.0082007 | 1.275 | 126.7873 | 22.9302 | 0.29478 | 23.3204 | 24.0234 | 0.0070816 | 0.80108 | 0.9222 | 104.3208 | 0.0011877 | 0.18465 | 0.1276 | 88.0789 | 108.3652 | 60.9359 | 20.4491 | 99.4968 | 0.0059743 | 0.58441 | 0.9799 | 1.0133 | 97.6889 | 276.659 | 359.193 | 370.02 | 1023.12 | 0 | 0 | 0
|  | 1175 | 185.6967 | 11.7132 | 53.2465 | 0.14015 | 15.8536 | 0.0087248 | 1.3377 | 127.7088 | 22.4842 | 0.31581 | 22.9108 | 23.6286 | 0.0074623 | 0.84415 | 0.95856 | 108.4339 | 0.0012227 | 0.18748 | 0.12954 | 88.7218 | 108.6884 | 60.1989 | 20.4313 | 95.8478 | 0.0062418 | 0.6032 | 0.97762 | 1.0134 | 97.688 | 276.661 | 359.883 | 371.159 | 1023.158 | 0 | 0 | 0
|  | 1180 | 192.0424 | 12.8697 | 59.322 | 0.13191 | 14.922 | 0.0093412 | 1.4752 | 128.6532 | 22.5363 | 0.32941 | 23.0091 | 23.7549 | 0.0078252 | 0.88521 | 0.99677 | 112.7573 | 0.0012322 | 0.1946 | 0.13407 | 89.3808 | 109.0281 | 59.5383 | 20.4143 | 96.4822 | 0.0062722 | 0.62272 | 0.97621 | 1.0135 | 97.6872 | 276.65 | 360.592 | 372.28 | 1024.27 | 0 | 0 | 0
|  | 1185 | 200.3696 | 12.0866 | 56.8563 | 0.14655 | 16.5778 | 0.0091294 | 1.3963 | 129.6342 | 22.5994 | 0.34873 | 23.1204 | 23.893 | 0.0083322 | 0.94255 | 1.0372 | 117.3267 | 0.0013379 | 0.20463 | 0.14015 | 90.0663 | 109.396 | 58.8521 | 20.3915 | 97.2203 | 0.00674 | 0.65034 | 0.97416 | 1.0136 | 97.6868 | 276.639 | 361.326 | 373.4 | 1024.292 | 0 | 0 | 0
|  | 1190 | 205.779 | 11.5788 | 61.461 | 0.1571 | 17.7721 | 0.0087623 | 1.3389 | 130.6496 | 22.4587 | 0.40547 | 23.0249 | 23.8142 | 0.0096558 | 1.0923 | 1.0821 | 122.4138 | 0.0013766 | 0.21034 | 0.14397 | 90.7766 | 109.7896 | 58.076 | 20.3726 | 96.2162 | 0.0069565 | 0.67083 | 0.96795 | 1.0136 | 97.6868 | 276.642 | 362.087 | 374.499 | 1022.958 | 0 | 0 | 0
|  | 1195 | 211.4018 | 11.8258 | 71.1356 | 0.15803 | 17.8763 | 0.0093313 | 1.357 | 131.6926 | 22.212 | 0.47586 | 22.8226 | 23.6229 | 0.011241 | 1.2716 | 1.1344 | 128.3236 | 0.0014746 | 0.21445 | 0.14769 | 91.5058 | 110.203 | 57.2931 | 20.351 | 94.323 | 0.0074831 | 0.68984 | 0.96026 | 1.0136 | 97.6877 | 276.642 | 362.891 | 375.617 | 1022.922 | 0 | 0 | 0
|  | 1200 | 214.4874 | 11.6566 | 62.1545 | 0.16266 | 18.4005 | 0.0093068 | 1.3315 | 132.7573 | 21.7579 | 0.43507 | 22.4113 | 23.2378 | 0.01011 | 1.1437 | 1.1878 | 134.3619 | 0.0015139 | 0.21657 | 0.14971 | 92.2493 | 110.6311 | 56.4928 | 20.33 | 90.7292 | 0.007813 | 0.70953 | 0.96464 | 1.0136 | 97.6873 | 276.646 | 363.789 | 377.205 | 1022.829 | 0 | 0 | 0
|  | 1205 | 226.808 | 12.1065 | 77.8108 | 0.16561 | 18.7345 | 0.0094539 | 1.3797 | 133.8605 | 22.2381 | 0.54025 | 22.9704 | 23.8528 | 0.012886 | 1.4577 | 1.2453 | 140.8654 | 0.0015657 | 0.2285 | 0.15823 | 93.0191 | 111.0876 | 55.6683 | 20.3088 | 95.0454 | 0.0078987 | 0.73068 | 0.95296 | 1.0133 | 97.688 | 276.663 | 364.813 | 378.827 | 1022.796 | 0 | 0 | 0
|  | 1210 | 233.0331 | 12.2702 | 75.6542 | 0.16789 | 18.9918 | 0.0093085 | 1.3917 | 135.0101 | 22.0023 | 0.5359 | 22.7858 | 23.7011 | 0.012701 | 1.4368 | 1.3092 | 148.1018 | 0.0015628 | 0.23365 | 0.1624 | 93.8207 | 111.5786 | 54.8372 | 20.2847 | 93.2819 | 0.007963 | 0.75331 | 0.95327 | 1.0132 | 97.6889 | 276.658 | 365.759 | 380.451 | 1022.8 | 0 | 0 | 0
|  | 1215 | 245.2979 | 12.4704 | 71.5571 | 0.17389 | 19.6704 | 0.0094941 | 1.4002 | 136.2059 | 22.2147 | 0.51781 | 23.067 | 24.0295 | 0.012443 | 1.4076 | 1.3721 | 155.2127 | 0.0016509 | 0.24348 | 0.1706 | 94.6532 | 112.1037 | 53.9845 | 20.2577 | 95.3447 | 0.0083029 | 0.77576 | 0.95502 | 1.0129 | 97.6881 | 276.651 | 366.733 | 382.035 | 1022.785 | 0 | 0 | 0
|  | 1220 | 255.0977 | 12.4226 | 68.0186 | 0.18153 | 20.535 | 0.0094921 | 1.3891 | 137.4569 | 22.4104 | 0.50737 | 23.3353 | 24.336 | 0.012347 | 1.3968 | 1.4341 | 162.2235 | 0.0017231 | 0.25216 | 0.17727 | 95.5228 | 112.6696 | 53.096 | 20.2368 | 97.3033 | 0.008569 | 0.79494 | 0.95586 | 1.0126 | 97.6878 | 276.653 | 367.758 | 383.529 | 1023.549 | 0 | 0 | 0
|  | 1225 | 255.177 | 12.0755 | 65.7478 | 0.1868 | 21.1318 | 0.0090938 | 1.3496 | 138.7326 | 21.9741 | 0.5127 | 22.9467 | 23.9558 | 0.012282 | 1.3894 | 1.4956 | 169.1889 | 0.0016988 | 0.25211 | 0.1773 | 96.4093 | 113.2511 | 52.1721 | 20.2225 | 93.8202 | 0.0086123 | 0.80951 | 0.95492 | 1.0122 | 97.6882 | 276.665 | 368.815 | 385.033 | 1024.182 | 0 | 0 | 0
|  | 1230 | 255.1495 | 11.7777 | 66.447 | 0.19151 | 21.6638 | 0.009062 | 1.3173 | 140.0084 | 21.2913 | 0.54606 | 22.2921 | 23.3034 | 0.012725 | 1.4395 | 1.5581 | 176.261 | 0.0017354 | 0.25227 | 0.17734 | 97.2959 | 113.828 | 51.2297 | 20.1989 | 88.3114 | 0.0090468 | 0.83422 | 0.95097 | 1.0119 | 97.6872 | 276.675 | 369.784 | 386.56 | 1022.693 | 0 | 0 | 0
|  | 1235 | 274.3581 | 12.6181 | 82.4874 | 0.19221 | 21.7432 | 0.0096704 | 1.3936 | 141.3322 | 22.1607 | 0.6523 | 23.2482 | 24.306 | 0.015855 | 1.7935 | 1.6296 | 184.3436 | 0.0018587 | 0.26787 | 0.1902 | 98.2147 | 114.439 | 50.2627 | 20.176 | 95.8601 | 0.0092915 | 0.84995 | 0.93927 | 1.0116 | 97.6868 | 276.675 | 370.515 | 387.374 | 1022.724 | 0 | 0 | 0
|  | 1240 | 276.2697 | 12.877 | 91.1754 | 0.18966 | 21.4545 | 0.0096558 | 1.4196 | 142.7088 | 21.7644 | 0.72173 | 22.8972 | 23.9594 | 0.017292 | 1.9561 | 1.7125 | 193.7178 | 0.0018313 | 0.26923 | 0.19145 | 99.1688 | 115.0877 | 49.3111 | 20.1566 | 92.724 | 0.009319 | 0.86856 | 0.93171 | 1.0114 | 97.6882 | 276.67 | 371.566 | 388.804 | 1022.714 | 0 | 0 | 0
|  | 1245 | 281.9159 | 12.7552 | 80.3914 | 0.19538 | 22.102 | 0.0094366 | 1.4125 | 144.1042 | 21.7041 | 0.65501 | 22.8964 | 23.98 | 0.015707 | 1.7768 | 1.795 | 203.0501 | 0.0018438 | 0.27597 | 0.19554 | 100.1363 | 115.7464 | 48.3559 | 20.1373 | 92.464 | 0.0094025 | 0.89124 | 0.93834 | 1.0109 | 97.6878 | 276.679 | 372.584 | 390.217 | 1022.729 | 0 | 0 | 0
|  | 1250 | 291.4458 | 12.6781 | 84.9464 | 0.20322 | 22.9882 | 0.0093708 | 1.3965 | 145.5376 | 21.7967 | 0.71389 | 23.0631 | 24.1809 | 0.017262 | 1.9528 | 1.8774 | 212.3741 | 0.0019043 | 0.28379 | 0.20195 | 101.13 | 116.4301 | 47.3545 | 20.1142 | 93.5349 | 0.0096524 | 0.91131 | 0.93168 | 1.0105 | 97.6872 | 276.689 | 373.704 | 391.815 | 1022.818 | 0 | 0 | 0
|  | 1255 | 294.4057 | 12.7667 | 82.8454 | 0.20385 | 23.0604 | 0.0091316 | 1.4075 | 147.0023 | 21.4175 | 0.70769 | 22.7348 | 23.8641 | 0.016888 | 1.9104 | 1.9628 | 222.0321 | 0.0018615 | 0.28693 | 0.20403 | 102.145 | 117.1333 | 46.333 | 20.0906 | 90.5991 | 0.0096059 | 0.93612 | 0.93193 | 1.01 | 97.687 | 276.705 | 374.906 | 393.528 | 1022.839 | 0 | 0 | 0
|  | 1260 | 292.6989 | 12.8838 | 72.9251 | 0.20083 | 22.7183 | 0.0092087 | 1.4269 | 148.47 | 20.7954 | 0.62929 | 22.1444 | 23.2733 | 0.014646 | 1.6567 | 2.0416 | 230.9501 | 0.0018494 | 0.28655 | 0.20305 | 103.1627 | 117.8334 | 45.3209 | 20.069 | 85.6831 | 0.0098144 | 0.96131 | 0.93984 | 1.0095 | 97.6867 | 276.713 | 376.095 | 395.267 | 1022.79 | 0 | 0 | 0
|  | 1265 | 302.6243 | 13.1883 | 72.8069 | 0.20285 | 22.9465 | 0.0095075 | 1.4356 | 149.9583 | 20.8198 | 0.63115 | 22.2369 | 23.3994 | 0.014769 | 1.6707 | 2.1151 | 239.2686 | 0.0019286 | 0.29122 | 0.20921 | 104.1933 | 118.5441 | 44.3179 | 20.0433 | 86.1422 | 0.010197 | 0.97499 | 0.93927 | 1.0091 | 97.6862 | 276.704 | 377.222 | 396.943 | 1022.779 | 0 | 0 | 0
|  | 1270 | 327.3618 | 13.5489 | 82.102 | 0.21359 | 24.1615 | 0.0097945 | 1.4441 | 151.5333 | 21.9959 | 0.70681 | 23.5646 | 24.81 | 0.017536 | 1.9837 | 2.1959 | 248.4045 | 0.002092 | 0.30845 | 0.22537 | 105.2798 | 119.3176 | 43.2836 | 20.0254 | 96.4418 | 0.010453 | 0.97733 | 0.931 | 1.0089 | 97.6859 | 276.702 | 378.371 | 398.368 | 1022.831 | 0 | 0 | 0
|  | 1275 | 325.5531 | 13.9419 | 82.6834 | 0.20642 | 23.3507 | 0.010062 | 1.423 | 153.1656 | 21.5493 | 0.69955 | 23.1478 | 24.3978 | 0.017068 | 1.9307 | 2.2824 | 258.1905 | 0.002077 | 0.29373 | 0.22222 | 106.3988 | 120.1299 | 42.2054 | 20.0194 | 92.8127 | 0.010585 | 0.9515 | 0.93191 | 1.0091 | 97.6859 | 276.694 | 379.383 | 399.869 | 1022.873 | 0 | 0 | 0
|  | 1280 | 326.6191 | 15.3644 | 109.6026 | 0.18792 | 21.2581 | 0.011106 | 1.4849 | 154.796 | 21.8141 | 0.83261 | 23.4841 | 24.7376 | 0.020597 | 2.3299 | 2.3766 | 268.8422 | 0.0020871 | 0.27905 | 0.22064 | 107.5059 | 120.9344 | 41.2364 | 20.0373 | 95.3182 | 0.010512 | 0.89633 | 0.91928 | 1.0106 | 97.6855 | 276.685 | 380.222 | 400.516 | 1022.971 | 0 | 0 | 0
|  | 1285 | 312.3836 | 16.0252 | 122.79 | 0.17232 | 19.4933 | 0.011578 | 1.4608 | 156.3935 | 21.7228 | 0.85971 | 23.4073 | 24.6123 | 0.021159 | 2.3936 | 2.481 | 280.651 | 0.0019951 | 0.25173 | 0.20876 | 108.5794 | 121.707 | 40.3255 | 20.083 | 94.6087 | 0.010115 | 0.81711 | 0.91789 | 1.0121 | 97.6849 | 276.676 | 380.571 | 400.162 | 1023.017 | 0 | 0 | 0
|  | 1290 | 292.0886 | 17.1194 | 122.941 | 0.15083 | 17.0618 | 0.012059 | 1.4286 | 157.9047 | 21.4855 | 0.76422 | 23.1439 | 24.2637 | 0.018543 | 2.0976 | 2.5802 | 291.879 | 0.0018188 | 0.21546 | 0.19219 | 109.5818 | 122.4068 | 39.5198 | 20.1431 | 92.5223 | 0.009372 | 0.71443 | 0.92923 | 1.0136 | 97.6845 | 276.668 | 380.444 | 398.851 | 1023.015 | 0 | 0 | 0
|  | 1295 | 256.8286 | 16.8812 | 120.9285 | 0.13449 | 15.2139 | 0.011682 | 1.3482 | 159.277 | 21.4772 | 0.67464 | 23.0928 | 24.1072 | 0.016264 | 1.8398 | 2.6672 | 301.7224 | 0.0015711 | 0.18133 | 0.16768 | 110.4815 | 122.9938 | 38.8117 | 20.2461 | 92.2821 | 0.0081825 | 0.61008 | 0.93983 | 1.0148 | 97.684 | 276.664 | 379.751 | 396.433 | 1022.955 | 0 | 0 | 0
|  | 1300 | 226.9353 | 16.8865 | 141.896 | 0.1188 | 13.4389 | 0.011255 | 1.3083 | 160.4864 | 22.0266 | 0.68807 | 23.6013 | 24.4992 | 0.016857 | 1.9069 | 2.75 | 311.0892 | 0.0013371 | 0.15543 | 0.14734 | 111.2691 | 123.4511 | 38.1754 | 20.3473 | 96.7271 | 0.0068954 | 0.51884 | 0.93916 | 1.0156 | 97.6836 | 276.661 | 378.432 | 392.83 | 1022.86 | 0 | 0 | 0
|  | 1305 | 200.6856 | 20.0434 | 186.3637 | 0.088511 | 10.0126 | 0.011844 | 1.5604 | 161.5555 | 22.8402 | 0.65658 | 24.359 | 25.1231 | 0.016495 | 1.866 | 2.8334 | 320.5215 | 0.0010484 | 0.13811 | 0.13028 | 111.9631 | 123.7973 | 37.6398 | 20.4365 | 103.5201 | 0.0053647 | 0.4524 | 0.94301 | 1.0161 | 97.684 | 276.65 | 376.669 | 388.484 | 1022.811 | 0 | 0 | 0
|  | 1310 | 167.5591 | 20.5087 | 112.8019 | 0.072224 | 8.1701 | 0.010647 | 1.6081 | 162.4761 | 22.2179 | 0.33681 | 23.5764 | 24.1887 | 0.008147 | 0.92161 | 2.895 | 327.4905 | 0.000769 | 0.11615 | 0.10881 | 112.5608 | 124.0275 | 37.2724 | 20.5095 | 97.4644 | 0.0041975 | 0.39849 | 0.97812 | 1.0163 | 97.684 | 276.65 | 374.778 | 384.511 | 1022.813 | 0 | 0 | 0
|  | 1315 | 147.5078 | 18.6526 | 95.7138 | 0.069908 | 7.9082 | 0.0093051 | 1.4667 | 163.2637 | 22.5569 | 0.27509 | 23.8168 | 24.3238 | 0.0066912 | 0.75692 | 2.9321 | 331.6868 | 0.0006505 | 0.10253 | 0.095789 | 113.0723 | 124.1549 | 36.8985 | 20.5684 | 99.9604 | 0.0036004 | 0.3536 | 0.98475 | 1.016 | 97.6826 | 276.648 | 372.909 | 380.848 | 1022.782 | 0 | 0 | 0
|  | 1320 | 127.6018 | 18.4203 | 86.7148 | 0.061237 | 6.9272 | 0.0096234 | 1.481 | 163.9515 | 22.6353 | 0.21933 | 23.7896 | 24.211 | 0.0053101 | 0.6007 | 2.9621 | 335.0808 | 0.0005893 | 0.090694 | 0.083152 | 113.5197 | 124.2057 | 36.5787 | 20.6203 | 100.1928 | 0.0033106 | 0.31815 | 0.99044 | 1.0154 | 97.6822 | 276.647 | 371.194 | 377.769 | 1022.77 | 0 | 0 | 0
|  | 1325 | 111.1523 | 17.9585 | 66.0226 | 0.054714 | 6.1894 | 0.010085 | 1.5088 | 164.5484 | 22.7359 | 0.14965 | 23.7932 | 24.139 | 0.0036124 | 0.40864 | 2.9844 | 337.6041 | 0.00055179 | 0.082554 | 0.072969 | 113.91 | 124.1875 | 36.2845 | 20.6623 | 100.6538 | 0.003128 | 0.29342 | 0.99741 | 1.0145 | 97.6822 | 276.632 | 369.607 | 374.978 | 1022.719 | 0 | 0 | 0
|  | 1330 | 102.4051 | 20.3566 | 49.9464 | 0.04447 | 5.0306 | 0.0099527 | 1.705 | 165.0823 | 23.0458 | 0.091418 | 24.0171 | 24.2963 | 0.0022211 | 0.25126 | 2.999 | 339.2539 | 0.0004426 | 0.075823 | 0.06716 | 114.2603 | 124.122 | 36.0344 | 20.689 | 102.9856 | 0.0026044 | 0.27099 | 1.0029 | 1.0134 | 97.682 | 276.611 | 368.068 | 372.347 | 1022.603 | 0 | 0 | 0
|  | 1335 | 95.338 | 19.1338 | 37.3683 | 0.044047 | 4.9827 | 0.011347 | 1.5987 | 165.5767 | 23.3462 | 0.067331 | 24.226 | 24.4457 | 0.001646 | 0.18619 | 3.0087 | 340.3475 | 0.00049979 | 0.070419 | 0.06253 | 114.5845 | 124.0275 | 35.8275 | 20.7104 | 105.2356 | 0.0028321 | 0.25297 | 1.0044 | 1.0121 | 97.6817 | 276.606 | 366.493 | 369.817 | 1022.455 | 0 | 0 | 0
|  | 1340 | 86.8692 | 16.4789 | 36.8703 | 0.0466 | 5.2715 | 0.011781 | 1.3672 | 166.0322 | 23.0988 | 0.071512 | 23.8655 | 24.0265 | 0.0017182 | 0.19436 | 3.0171 | 341.2989 | 0.000549 | 0.063713 | 0.056942 | 114.8832 | 123.9046 | 35.591 | 20.7297 | 102.5711 | 0.0030761 | 0.23599 | 1.0022 | 1.0103 | 97.6818 | 276.615 | 364.906 | 367.367 | 1022.343 | 0 | 0 | 0
|  | 1345 | 79.4535 | 20.4644 | 48.3586 | 0.034322 | 3.8825 | 0.015826 | 1.7015 | 166.448 | 22.8758 | 0.070117 | 23.5473 | 23.6709 | 0.0016597 | 0.18775 | 3.0255 | 342.2542 | 0.00054317 | 0.058399 | 0.052114 | 115.1558 | 123.7531 | 35.3794 | 20.7466 | 100.2264 | 0.0030737 | 0.22247 | 1.0004 | 1.0084 | 97.6812 | 276.618 | 363.55 | 365.458 | 1022.27 | 0 | 0 | 0
|  | 1350 | 75.1361 | 27.7072 | 46.1556 | 0.023972 | 2.7118 | 0.022689 | 2.336 | 166.8345 | 23.2578 | 0.046183 | 23.8562 | 23.9582 | 0.0011064 | 0.12516 | 3.0324 | 343.0365 | 0.00054391 | 0.056 | 0.049411 | 115.4096 | 123.5811 | 35.2455 | 20.7605 | 103.2367 | 0.0030367 | 0.21292 | 1.0014 | 1.0067 | 97.6815 | 276.605 | 362.271 | 363.819 | 1022.234 | 0 | 0 | 0
|  | 1355 | 72.3342 | 23.9967 | 37.4062 | 0.026647 | 3.0143 | 0.023009 | 2.0486 | 167.2031 | 23.786 | 0.040849 | 24.3182 | 24.4012 | 0.00099676 | 0.11276 | 3.0377 | 343.6313 | 0.00061313 | 0.054588 | 0.047706 | 115.6524 | 123.3971 | 35.1229 | 20.7713 | 107.626 | 0.0032839 | 0.2055 | 1.0019 | 1.0066 | 97.6813 | 276.595 | 361.085 | 362.317 | 1022.129 | 0 | 0 | 0
|  | 1360 | 69.9712 | 20.5409 | 35.6857 | 0.030113 | 3.4064 | 0.021527 | 1.7591 | 167.5589 | 23.8926 | 0.044014 | 24.3512 | 24.4151 | 0.0010746 | 0.12156 | 3.0429 | 344.2171 | 0.00064825 | 0.052971 | 0.046195 | 115.8872 | 123.2051 | 34.9773 | 20.7778 | 108.2551 | 0.003424 | 0.20037 | 1.0023 | 1.0073 | 97.6812 | 276.598 | 359.962 | 360.907 | 1022.018 | 0 | 0 | 0
|  | 1365 | 68.0383 | 24.3388 | 48.1397 | 0.024712 | 2.7955 | 0.027443 | 2.1101 | 167.9039 | 23.764 | 0.049167 | 24.1477 | 24.1957 | 0.0011896 | 0.13457 | 3.0485 | 344.8574 | 0.00067816 | 0.052143 | 0.045034 | 116.1153 | 123.0065 | 34.8325 | 20.7813 | 106.7729 | 0.0035694 | 0.19887 | 1.0026 | 1.0082 | 97.6811 | 276.607 | 358.886 | 359.599 | 1021.967 | 0 | 0 | 0
|  | 1370 | 67.7948 | 29.69 | 70.3919 | 0.020185 | 2.2834 | 0.0365 | 2.5358 | 168.2435 | 23.8903 | 0.058602 | 24.2078 | 24.2467 | 0.0014209 | 0.16073 | 3.0551 | 345.5957 | 0.00073677 | 0.051186 | 0.04478 | 116.3398 | 122.8055 | 34.7292 | 20.7831 | 107.6072 | 0.0038074 | 0.19546 | 1.0024 | 1.0091 | 97.6806 | 276.609 | 357.876 | 358.451 | 1021.983 | 0 | 0 | 0
|  | 1375 | 65.438 | 24.4289 | 67.1644 | 0.02368 | 2.6787 | 0.032278 | 2.0422 | 168.5766 | 23.5077 | 0.066806 | 23.7629 | 23.8069 | 0.0015904 | 0.17991 | 3.0626 | 346.4473 | 0.00076433 | 0.048359 | 0.043086 | 116.5595 | 122.6011 | 34.6213 | 20.7869 | 103.938 | 0.0039806 | 0.18985 | 1.0025 | 1.0101 | 97.6813 | 276.62 | 357.018 | 357.679 | 1021.958 | 0 | 0 | 0
|  | 1380 | 65.2538 | 26.7979 | 51.3565 | 0.021526 | 2.435 | 0.039198 | 2.2445 | 168.9033 | 24.3244 | 0.044989 | 24.5372 | 24.5722 | 0.0011055 | 0.12505 | 3.0693 | 347.2097 | 0.00084376 | 0.048315 | 0.043011 | 116.7747 | 122.3937 | 34.4985 | 20.7928 | 111.0532 | 0.0042054 | 0.18518 | 1.0058 | 1.011 | 97.6807 | 276.646 | 356.273 | 356.781 | 1021.933 | 0 | 0 | 0
|  | 1385 | 61.1815 | 29.3093 | 67.2123 | 0.018453 | 2.0874 | 0.048335 | 2.5044 | 169.2194 | 23.7197 | 0.051889 | 23.874 | 23.9024 | 0.0012403 | 0.1403 | 3.0752 | 347.8731 | 0.00089193 | 0.046213 | 0.040506 | 116.9835 | 122.1801 | 34.4072 | 20.7982 | 105.3654 | 0.0045067 | 0.18268 | 1.0058 | 1.0117 | 97.6809 | 276.664 | 355.48 | 355.903 | 1022.007 | 0 | 0 | 0
|  | 1390 | 61.0456 | 26.9264 | 71.8663 | 0.020041 | 2.2671 | 0.046972 | 2.267 | 169.525 | 23.8178 | 0.060133 | 23.9233 | 23.952 | 0.0014403 | 0.16293 | 3.0819 | 348.6312 | 0.00094138 | 0.045433 | 0.040334 | 117.1856 | 121.9604 | 34.3085 | 20.7995 | 106.0201 | 0.0047054 | 0.18 | 1.0054 | 1.0123 | 97.6805 | 276.665 | 354.747 | 355.172 | 1022.105 | 0 | 0 | 0
|  | 1395 | 62.8545 | 28.8086 | 70.1844 | 0.019287 | 2.1818 | 0.051045 | 2.3626 | 169.8347 | 24.4187 | 0.055231 | 24.4806 | 24.5088 | 0.0013537 | 0.15313 | 3.0889 | 349.4214 | 0.0009845 | 0.045567 | 0.041351 | 117.3898 | 121.7453 | 34.209 | 20.7995 | 111.2267 | 0.0047875 | 0.17727 | 1.0063 | 1.0127 | 97.6797 | 276.664 | 354.079 | 354.487 | 1022.232 | 0 | 0 | 0
|  | 1400 | 60.9902 | 28.3905 | 56.6947 | 0.018991 | 2.1483 | 0.054627 | 2.4278 | 170.1443 | 24.6089 | 0.04368 | 24.627 | 24.6488 | 0.0010767 | 0.12179 | 3.095 | 350.1087 | 0.0010374 | 0.046105 | 0.040444 | 117.5943 | 121.5317 | 34.1154 | 20.804 | 112.7636 | 0.0049775 | 0.17776 | 1.0079 | 1.013 | 97.6789 | 276.676 | 353.443 | 353.755 | 1022.394 | 0 | 0 | 0
|  | 1405 | 57.6298 | 27.6494 | 63.1898 | 0.018425 | 2.0843 | 0.0565 | 2.3412 | 170.4409 | 23.8198 | 0.048905 | 23.7938 | 23.8072 | 0.0011643 | 0.13171 | 3.1006 | 350.7424 | 0.001041 | 0.043138 | 0.038175 | 117.7909 | 121.3102 | 34.0194 | 20.8077 | 105.4548 | 0.0051377 | 0.17365 | 1.0076 | 1.0132 | 97.678 | 276.698 | 352.798 | 352.997 | 1022.496 | 0 | 0 | 0
|  | 1410 | 57.2251 | 29.3303 | 75.971 | 0.017247 | 1.9511 | 0.062574 | 2.428 | 170.728 | 23.9482 | 0.054834 | 23.8811 | 23.8956 | 0.0013103 | 0.14822 | 3.1067 | 351.4422 | 0.0010792 | 0.041877 | 0.03778 | 117.9807 | 121.0837 | 33.9312 | 20.81 | 106.4123 | 0.0052784 | 0.16954 | 1.0069 | 1.0132 | 97.6789 | 276.691 | 352.194 | 352.407 | 1022.054 | 0 | 0 | 0
|  | 1415 | 56.1877 | 23.6742 | 52.406 | 0.020981 | 2.3734 | 0.051023 | 1.9424 | 171.0115 | 23.7658 | 0.046418 | 23.6619 | 23.6874 | 0.0010995 | 0.12438 | 3.1128 | 352.1238 | 0.0010705 | 0.040753 | 0.037045 | 118.1678 | 120.8562 | 33.8409 | 20.8117 | 104.6325 | 0.0052762 | 0.16731 | 1.0079 | 1.0132 | 97.6781 | 276.689 | 351.64 | 352.018 | 1022.4 | 0 | 0 | 0
|  | 1420 | 55.706 | 19.5935 | 44.9634 | 0.025133 | 2.8431 | 0.04253 | 1.6415 | 171.2913 | 24.0222 | 0.047256 | 23.8818 | 23.9134 | 0.0011301 | 0.12783 | 3.1183 | 352.7543 | 0.0010689 | 0.041256 | 0.03686 | 118.3526 | 120.6277 | 33.7216 | 20.8139 | 106.7444 | 0.0052196 | 0.16749 | 1.0076 | 1.013 | 97.6786 | 276.691 | 351.118 | 351.582 | 1022.947 | 0 | 0 | 0
|  | 1425 | 53.5369 | 23.3279 | 56.2122 | 0.020288 | 2.295 | 0.056354 | 2.0682 | 171.5644 | 23.874 | 0.048045 | 23.7018 | 23.7362 | 0.0011404 | 0.12901 | 3.124 | 353.3964 | 0.0011433 | 0.041959 | 0.035821 | 118.5343 | 120.3961 | 33.6019 | 20.817 | 105.2861 | 0.0055703 | 0.17013 | 1.0073 | 1.0128 | 97.6784 | 276.69 | 350.635 | 351.144 | 1023.371 | 0 | 0 | 0
|  | 1430 | 53.4785 | 54.8953 | 126.9958 | 0.0086118 | 0.97419 | 0.13035 | 4.749 | 171.8319 | 23.7316 | 0.046406 | 23.529 | 23.5673 | 0.0010937 | 0.12372 | 3.1296 | 354.0282 | 0.0011226 | 0.040898 | 0.03562 | 118.7129 | 120.1622 | 33.5273 | 20.8169 | 103.8948 | 0.0055098 | 0.16788 | 1.007 | 1.0123 | 97.6771 | 276.69 | 350.168 | 350.738 | 1023.575 | 0 | 0 | 0
|  | 1435 | 54.2042 | 74.1174 | 163.2691 | 0.006465 | 0.73133 | 0.17559 | 6.3487 | 172.1011 | 24.0028 | 0.04432 | 23.7681 | 23.8162 | 0.0010555 | 0.1194 | 3.135 | 354.636 | 0.0011352 | 0.041044 | 0.036041 | 118.892 | 119.9311 | 33.5037 | 20.8169 | 106.1502 | 0.0055089 | 0.167 | 1.0064 | 1.0115 | 97.676 | 276.692 | 349.73 | 350.437 | 1023.426 | 0 | 0 | 0
|  | 1440 | 53.752 | 45.2093 | 98.6308 | 0.01051 | 1.189 | 0.113 | 3.8689 | 172.371 | 24.0069 | 0.043533 | 23.7488 | 23.8129 | 0.0010366 | 0.11727 | 3.1402 | 355.2277 | 0.0011877 | 0.040663 | 0.035759 | 119.0715 | 119.7021 | 33.4527 | 20.818 | 106.0823 | 0.0057341 | 0.16593 | 1.0055 | 1.0105 | 97.677 | 276.689 | 349.386 | 350.328 | 1022.823 | 0 | 0 | 0
|  | 1445 | 54.0557 | 25.0708 | 68.2739 | 0.01906 | 2.1561 | 0.065465 | 2.1731 | 172.6405 | 24.514 | 0.05357 | 24.2266 | 24.2917 | 0.0013013 | 0.14721 | 3.1461 | 355.8889 | 0.0012478 | 0.041419 | 0.036062 | 119.2511 | 119.4744 | 33.393 | 20.8197 | 110.5025 | 0.0058818 | 0.16566 | 1.0033 | 1.0094 | 97.6766 | 276.7 | 349.042 | 349.979 | 1022.778 | 0 | 0 | 0
|  | 1450 | 53.3191 | 24.018 | 62.028 | 0.019624 | 2.22 | 0.062969 | 2.1168 | 172.909 | 24.4227 | 0.05037 | 24.1052 | 24.1666 | 0.0012173 | 0.1377 | 3.1524 | 356.6011 | 0.0012357 | 0.041541 | 0.035677 | 119.4304 | 119.2476 | 33.2728 | 20.8206 | 109.5388 | 0.0058504 | 0.1664 | 1.0024 | 1.0082 | 97.6757 | 276.686 | 348.592 | 349.48 | 1022.792 | 0 | 0 | 0
|  | 1455 | 53.7235 | 42.7678 | 114.8967 | 0.011105 | 1.2562 | 0.11266 | 3.7432 | 173.1766 | 24.3562 | 0.052985 | 24.0148 | 24.0799 | 0.0012759 | 0.14433 | 3.1586 | 357.3062 | 0.001251 | 0.041567 | 0.035906 | 119.6094 | 119.0217 | 33.2077 | 20.8194 | 108.8308 | 0.0059297 | 0.16678 | 1.0008 | 1.0069 | 97.6748 | 276.68 | 348.232 | 349.176 | 1022.802 | 0 | 0 | 0
|  | 1460 | 54.896 | 31.888 | 83.0916 | 0.015218 | 1.7215 | 0.082607 | 2.7524 | 173.4481 | 24.1984 | 0.052899 | 23.8366 | 23.9042 | 0.0012645 | 0.14304 | 3.1649 | 358.0246 | 0.0012571 | 0.041886 | 0.036591 | 119.7906 | 118.8001 | 33.1473 | 20.8159 | 107.324 | 0.0059904 | 0.16838 | 0.99945 | 1.0055 | 97.6742 | 276.678 | 347.902 | 348.889 | 1023.612 | 0 | 0 | 0
|  | 1465 | 55.0206 | 26.48 | 63.3303 | 0.018368 | 2.0778 | 0.072901 | 2.2632 | 173.7229 | 23.9609 | 0.049197 | 23.5786 | 23.6446 | 0.0011632 | 0.13159 | 3.171 | 358.7112 | 0.001339 | 0.04157 | 0.036643 | 119.9737 | 118.5822 | 33.0555 | 20.8144 | 105.1201 | 0.0063971 | 0.16864 | 0.99858 | 1.0042 | 97.6738 | 276.671 | 347.548 | 348.52 | 1024.425 | 0 | 0 | 0
|  | 1470 | 55.3361 | 26.967 | 73.9467 | 0.01814 | 2.052 | 0.073485 | 2.3249 | 173.9988 | 24.0233 | 0.056629 | 23.617 | 23.6868 | 0.0013414 | 0.15174 | 3.1773 | 359.4195 | 0.001333 | 0.042174 | 0.036903 | 120.1576 | 118.3665 | 32.9686 | 20.8138 | 105.5655 | 0.0063561 | 0.17 | 0.99658 | 1.003 | 97.6735 | 276.658 | 347.209 | 348.235 | 1022.725 | 0 | 0 | 0
|  | 1475 | 55.9954 | 38.2453 | 79.6042 | 0.012943 | 1.4641 | 0.10223 | 3.3098 | 174.2771 | 24.3176 | 0.042989 | 23.8901 | 23.9664 | 0.0010303 | 0.11655 | 3.1832 | 360.0903 | 0.0013231 | 0.042838 | 0.037357 | 120.3432 | 118.154 | 32.8802 | 20.8138 | 108.0948 | 0.0062445 | 0.1704 | 0.99704 | 1.0019 | 97.6731 | 276.663 | 346.974 | 348.081 | 1022.649 | 0 | 0 | 0
|  | 1480 | 56.1009 | 38.2006 | 81.1848 | 0.012982 | 1.4686 | 0.10668 | 3.2542 | 174.5574 | 24.4889 | 0.043684 | 24.0415 | 24.1273 | 0.001054 | 0.11923 | 3.1884 | 360.6797 | 0.001385 | 0.042247 | 0.037349 | 120.53 | 117.9442 | 32.8327 | 20.8148 | 109.5456 | 0.0064665 | 0.168 | 0.99602 | 1.001 | 97.6732 | 276.672 | 346.731 | 347.969 | 1022.549 | 0 | 0 | 0
|  | 1485 | 54.4041 | 27.0193 | 57.8257 | 0.0178 | 2.0135 | 0.081663 | 2.2793 | 174.8337 | 24.3058 | 0.043001 | 23.844 | 23.9363 | 0.0010293 | 0.11643 | 3.1936 | 361.2689 | 0.0014536 | 0.04057 | 0.036203 | 120.7139 | 117.7331 | 32.7451 | 20.818 | 107.8334 | 0.0068024 | 0.16431 | 0.99515 | 1 | 97.6727 | 276.668 | 346.472 | 347.813 | 1022.493 | 0 | 0 | 0
|  | 1490 | 53.6929 | 43.3107 | 91.0852 | 0.010959 | 1.2397 | 0.13411 | 3.7812 | 175.1039 | 24.4166 | 0.041535 | 23.9349 | 24.0329 | 0.00099821 | 0.11292 | 3.1987 | 361.8422 | 0.0014697 | 0.041438 | 0.035956 | 120.8943 | 117.5194 | 32.6671 | 20.8195 | 108.738 | 0.0068426 | 0.16615 | 0.99443 | 0.99913 | 97.6722 | 276.668 | 346.215 | 347.632 | 1022.501 | 0 | 0 | 0
|  | 1495 | 54.6591 | 32.3641 | 70.0528 | 0.01493 | 1.6889 | 0.10473 | 2.945 | 175.3748 | 24.8505 | 0.042779 | 24.343 | 24.4481 | 0.0010459 | 0.11831 | 3.2038 | 362.4203 | 0.0015636 | 0.043968 | 0.0369 | 121.0764 | 117.3075 | 32.6229 | 20.8184 | 112.5575 | 0.0071246 | 0.1709 | 0.99354 | 0.99838 | 97.6723 | 276.681 | 345.97 | 347.463 | 1022.577 | 0 | 0 | 0
|  | 1500 | 53.3746 | 19.8784 | 46.2017 | 0.023736 | 2.6851 | 0.064706 | 1.7909 | 175.6449 | 23.9796 | 0.046503 | 23.4726 | 23.5821 | 0.0010966 | 0.12405 | 3.2092 | 363.0262 | 0.0015358 | 0.042508 | 0.035971 | 121.2586 | 117.0966 | 32.5129 | 20.817 | 104.729 | 0.0072413 | 0.17113 | 0.99245 | 0.99771 | 97.673 | 276.687 | 345.715 | 347.328 | 1022.706 | 0 | 0 | 0
|  | 1505 | 54.9065 | 37.9014 | 87.0879 | 0.012806 | 1.4487 | 0.12487 | 3.2544 | 175.9156 | 24.4424 | 0.046427 | 23.9069 | 24.0221 | 0.0011153 | 0.12616 | 3.2147 | 363.6518 | 0.0015991 | 0.041676 | 0.0367 | 121.4403 | 116.8874 | 32.4077 | 20.8169 | 108.7255 | 0.0073835 | 0.16667 | 0.99201 | 0.99726 | 97.6733 | 276.682 | 345.444 | 347.109 | 1022.728 | 0 | 0 | 0
|  | 1510 | 55.1752 | 29.8687 | 65.7466 | 0.01633 | 1.8473 | 0.10141 | 2.4362 | 176.1908 | 24.7943 | 0.044087 | 24.2349 | 24.3527 | 0.0010736 | 0.12145 | 3.2202 | 364.2708 | 0.001656 | 0.039782 | 0.036581 | 121.6235 | 116.6826 | 32.3693 | 20.8193 | 111.804 | 0.0075249 | 0.16006 | 0.99186 | 0.99685 | 97.6735 | 276.664 | 345.214 | 346.892 | 1022.721 | 0 | 0 | 0
|  | 1515 | 53.0692 | 19.6639 | 44.3351 | 0.023858 | 2.6988 | 0.065389 | 1.5663 | 176.4614 | 24.5998 | 0.043816 | 24.0261 | 24.1399 | 0.0010577 | 0.11965 | 3.2255 | 364.8736 | 0.00156 | 0.037367 | 0.035037 | 121.8025 | 116.4762 | 32.2418 | 20.8239 | 109.9713 | 0.0071759 | 0.15443 | 0.99159 | 0.99654 | 97.6734 | 276.663 | 344.947 | 346.581 | 1023.831 | 0 | 0 | 0
|  | 1520 | 50.8398 | 0 | 1256.4189 | 0.0009131 | 0.10329 | 1.7107 | 41.4218 | 176.7211 | 24.4319 | 0.0479 | 23.8405 | 23.9507 | 0.0011472 | 0.12978 | 3.231 | 365.4971 | 0.001562 | 0.037822 | 0.0339 | 121.9749 | 116.2639 | 32.1655 | 20.8272 | 108.377 | 0.0072295 | 0.15634 | 0.9909 | 0.99631 | 97.6735 | 276.66 | 344.633 | 346.227 | 1024.078 | 0 | 0 | 0
|  | 1525 | 51.7958 | 0 | 0 | -0.0037535 | -0.4246 | 0 | 0 | 176.9777 | 24.5406 | 0.05116 | 23.9278 | 24.0435 | 0.0012301 | 0.13915 | 3.2369 | 366.1694 | 0.0015682 | 0.039124 | 0.034617 | 122.1461 | 116.051 | 32.2094 | 20.8251 | 109.2575 | 0.0072264 | 0.15938 | 0.99033 | 0.9961 | 97.6736 | 276.64 | 344.364 | 346.029 | 1022.757 | 0 | 0 | 0
|  | 1530 | 51.6544 | 20.819 | 46.5407 | 0.021933 | 2.4811 | 0.073104 | 1.7725 | 177.2364 | 24.2246 | 0.042994 | 23.6137 | 23.7421 | 0.0010208 | 0.11547 | 3.2426 | 366.806 | 0.0016034 | 0.038876 | 0.034517 | 122.319 | 115.8408 | 32.1651 | 20.8238 | 106.4349 | 0.0074626 | 0.16008 | 0.991 | 0.99586 | 97.673 | 276.636 | 344.276 | 346.149 | 1022.773 | 0 | 0 | 0
|  | 1535 | 53.4039 | 16.4739 | 40.074 | 0.028657 | 3.2417 | 0.059475 | 1.3928 | 177.499 | 25.0074 | 0.046895 | 24.3612 | 24.4885 | 0.0011484 | 0.12991 | 3.248 | 367.4194 | 0.0017044 | 0.039914 | 0.035662 | 122.4944 | 115.6345 | 32.013 | 20.8237 | 113.3526 | 0.0076659 | 0.1595 | 0.99049 | 0.99579 | 97.6728 | 276.645 | 344.057 | 345.855 | 1022.708 | 0 | 0 | 0
|  | 1540 | 52.0288 | 40.1162 | 83.8718 | 0.011465 | 1.297 | 0.14385 | 3.3641 | 177.7626 | 24.3745 | 0.040321 | 23.7277 | 23.8485 | 0.00096159 | 0.10878 | 3.2533 | 368.0162 | 0.0016492 | 0.038569 | 0.034691 | 122.6703 | 115.4303 | 31.9105 | 20.824 | 107.6108 | 0.007615 | 0.1586 | 0.99115 | 0.9957 | 97.6724 | 276.64 | 343.811 | 345.562 | 1022.756 | 0 | 0 | 0
|  | 1545 | 51.7237 | 0 | 1752.4899 | 0.0004817 | 0.054491 | 3.4269 | 77.2531 | 178.022 | 24.3855 | 0.035409 | 23.7218 | 23.8406 | 0.00084417 | 0.095495 | 3.2578 | 368.5268 | 0.0016507 | 0.037213 | 0.034321 | 122.8428 | 115.2246 | 31.8917 | 20.8254 | 107.6325 | 0.0076183 | 0.15489 | 0.99161 | 0.99561 | 97.6725 | 276.639 | 343.571 | 345.291 | 1022.82 | 0 | 0 | 0
|  | 1550 | 51.2483 | 65.3817 | 119.3186 | 0.0069291 | 0.78383 | 0.25882 | 5.7915 | 178.2794 | 24.869 | 0.034028 | 24.1759 | 24.2968 | 0.00082677 | 0.093526 | 3.262 | 368.9994 | 0.0017934 | 0.04013 | 0.034563 | 123.015 | 115.019 | 31.8824 | 20.827 | 111.868 | 0.0080753 | 0.16066 | 0.9917 | 0.99554 | 97.6725 | 276.641 | 343.339 | 345.056 | 1022.861 | 0 | 0 | 0
|  | 1555 | 52.1248 | 27.1907 | 53.2356 | 0.016946 | 1.917 | 0.11177 | 2.3943 | 178.5378 | 25.0895 | 0.036823 | 24.3748 | 24.4996 | 0.00090215 | 0.10205 | 3.2663 | 369.4883 | 0.0018941 | 0.040575 | 0.035144 | 123.1893 | 114.8153 | 31.8177 | 20.826 | 113.7881 | 0.0084247 | 0.16089 | 0.99136 | 0.99552 | 97.6719 | 276.637 | 343.122 | 344.879 | 1022.873 | 0 | 0 | 0
|  | 1560 | 52.1562 | 52.3071 | 133.7442 | 0.0088145 | 0.99711 | 0.21625 | 4.4552 | 178.7985 | 24.8045 | 0.048683 | 24.0861 | 24.2155 | 0.0011789 | 0.13336 | 3.2715 | 370.0769 | 0.0019061 | 0.03927 | 0.034968 | 123.3646 | 114.6144 | 31.7343 | 20.8252 | 111.1629 | 0.0085647 | 0.15865 | 0.99005 | 0.99555 | 97.6717 | 276.62 | 342.954 | 344.797 | 1022.885 | 0 | 0 | 0
|  | 1565 | 51.0994 | 0 | 200.964 | 0.0053051 | 0.60013 | 0.34746 | 7.1155 | 179.0567 | 24.2891 | 0.044966 | 23.5784 | 23.71 | 0.0010661 | 0.1206 | 3.2771 | 370.7118 | 0.0018433 | 0.037749 | 0.03414 | 123.5374 | 114.4132 | 31.7236 | 20.8256 | 106.5592 | 0.0084659 | 0.15674 | 0.99037 | 0.99545 | 97.6714 | 276.638 | 342.849 | 344.762 | 1022.804 | 0 | 0 | 0
|  | 1570 | 51.4067 | 22.2674 | 55.3309 | 0.020408 | 2.3086 | 0.08922 | 1.894 | 179.3129 | 24.7244 | 0.046794 | 23.9907 | 24.1312 | 0.0011292 | 0.12774 | 3.2826 | 371.3326 | 0.0018208 | 0.038654 | 0.034435 | 123.7088 | 114.2121 | 31.6584 | 20.8267 | 110.3654 | 0.0082336 | 0.15735 | 0.9902 | 0.99548 | 97.6704 | 276.636 | 342.703 | 344.71 | 1022.804 | 0 | 0 | 0
|  | 1575 | 52.1105 | 16.3551 | 36.9939 | 0.028166 | 3.1862 | 0.069065 | 1.4489 | 179.5717 | 24.9363 | 0.042825 | 24.1849 | 24.3312 | 0.001042 | 0.11787 | 3.288 | 371.9466 | 0.0019453 | 0.04081 | 0.035192 | 123.8829 | 114.0138 | 31.529 | 20.8251 | 112.2123 | 0.008685 | 0.16217 | 0.99064 | 0.99548 | 97.6694 | 276.627 | 342.54 | 344.612 | 1022.792 | 0 | 0 | 0
|  | 1580 | 52.7251 | 27.3235 | 56.6155 | 0.017058 | 1.9297 | 0.11199 | 2.2626 | 179.8338 | 24.6647 | 0.040145 | 23.9103 | 24.0566 | 0.00096576 | 0.10925 | 3.293 | 372.5144 | 0.0019104 | 0.038596 | 0.035175 | 124.0588 | 113.8189 | 31.4019 | 20.8237 | 109.7298 | 0.0086275 | 0.15745 | 0.9909 | 0.99543 | 97.669 | 276.616 | 342.38 | 344.476 | 1023.326 | 0 | 0 | 0
|  | 1585 | 50.6654 | 0 | 394.4152 | 0.0030013 | 0.33951 | 0.62848 | 12.5458 | 180.0923 | 24.2341 | 0.050102 | 23.483 | 23.6271 | 0.0011838 | 0.13391 | 3.2984 | 373.1223 | 0.0018863 | 0.037654 | 0.033907 | 124.2315 | 113.6229 | 31.3615 | 20.8262 | 105.8875 | 0.0086669 | 0.15672 | 0.98977 | 0.99543 | 97.6689 | 276.608 | 342.236 | 344.336 | 1024.76 | 0 | 0 | 0
|  | 1590 | 49.9134 | 31.5821 | 58.3059 | 0.013971 | 1.5804 | 0.1401 | 2.8 | 180.3437 | 24.5881 | 0.033983 | 23.8189 | 23.9709 | 0.00081459 | 0.092148 | 3.3034 | 373.6875 | 0.0019574 | 0.039119 | 0.033751 | 124.4006 | 113.4237 | 31.3419 | 20.8286 | 108.9713 | 0.00885 | 0.15916 | 0.99147 | 0.99531 | 97.6673 | 276.611 | 342.134 | 344.317 | 1023.04 | 0 | 0 | 0
|  | 1595 | 50.5574 | 25.2951 | 47.8405 | 0.017669 | 1.9987 | 0.11288 | 2.2136 | 180.5949 | 24.4207 | 0.03551 | 23.6484 | 23.804 | 0.00084527 | 0.095619 | 3.3075 | 374.1569 | 0.0019945 | 0.039111 | 0.034113 | 124.5703 | 113.2257 | 31.229 | 20.8264 | 107.4543 | 0.0090635 | 0.15986 | 0.99127 | 0.99528 | 97.6682 | 276.618 | 342.013 | 344.264 | 1022.789 | 0 | 0 | 0
|  | 1600 | 53.1835 | 60.537 | 116.8304 | 0.0077662 | 0.87853 | 0.26556 | 4.9887 | 180.8543 | 24.4997 | 0.037996 | 23.7171 | 23.8795 | 0.00090733 | 0.10264 | 3.3119 | 374.6525 | 0.0020624 | 0.038743 | 0.035505 | 124.7443 | 113.0339 | 31.1805 | 20.8216 | 108.1151 | 0.009323 | 0.15854 | 0.99095 | 0.99524 | 97.6678 | 276.601 | 341.902 | 344.243 | 1022.743 | 0 | 0 | 0
|  | 1605 | 51.7981 | 25.7914 | 50.1787 | 0.017754 | 2.0083 | 0.11364 | 2.2243 | 181.1167 | 24.3484 | 0.037545 | 23.5628 | 23.728 | 0.00089086 | 0.10078 | 3.3164 | 375.1611 | 0.0020176 | 0.039489 | 0.03485 | 124.9202 | 112.8453 | 31.1302 | 20.8233 | 106.7483 | 0.0091869 | 0.1612 | 0.99096 | 0.9952 | 97.6669 | 276.59 | 341.788 | 344.185 | 1022.711 | 0 | 0 | 0
|  | 1610 | 51.0339 | 29.1044 | 53.7008 | 0.015501 | 1.7535 | 0.13019 | 2.5366 | 181.3738 | 23.913 | 0.035735 | 23.1322 | 23.2938 | 0.0008324 | 0.094163 | 3.3207 | 375.6484 | 0.002018 | 0.039319 | 0.034411 | 125.0934 | 112.6545 | 31.0174 | 20.8226 | 102.9237 | 0.0093447 | 0.16267 | 0.99115 | 0.99518 | 97.6669 | 276.607 | 341.65 | 344.037 | 1022.725 | 0 | 0 | 0
|  | 1615 | 54.223 | 0 | 1575.396 | 0.00057247 | 0.064759 | 3.8139 | 70.4879 | 181.637 | 24.9787 | 0.037079 | 24.1527 | 24.3225 | 0.00090186 | 0.10202 | 3.3251 | 376.1389 | 0.0021834 | 0.040352 | 0.03636 | 125.2703 | 112.4687 | 30.9896 | 20.8211 | 112.2536 | 0.0096568 | 0.16078 | 0.99088 | 0.99507 | 97.666 | 276.605 | 341.505 | 343.905 | 1022.682 | 0 | 0 | 0
|  | 1620 | 54.3995 | 68.6659 | 149.8055 | 0.0070034 | 0.79223 | 0.32233 | 5.5016 | 181.9085 | 24.9645 | 0.043162 | 24.1316 | 24.3072 | 0.0010491 | 0.11868 | 3.3299 | 376.6906 | 0.0022574 | 0.038529 | 0.036208 | 125.4517 | 112.2892 | 30.9854 | 20.8215 | 112.0917 | 0.0099687 | 0.15603 | 0.9902 | 0.99507 | 97.6654 | 276.601 | 341.4 | 343.884 | 1022.705 | 0 | 0 | 0
|  | 1625 | 50.5224 | 19.5763 | 52.1039 | 0.022814 | 2.5808 | 0.098412 | 1.6071 | 182.1708 | 24.4789 | 0.04988 | 23.6566 | 23.8316 | 0.0011887 | 0.13447 | 3.3355 | 377.3235 | 0.0022452 | 0.036664 | 0.033821 | 125.6268 | 112.1051 | 30.9084 | 20.8277 | 107.7477 | 0.010103 | 0.15303 | 0.98945 | 0.99507 | 97.6647 | 276.606 | 341.318 | 343.844 | 1022.752 | 0 | 0 | 0
|  | 1630 | 49.0693 | 21.5519 | 55.9938 | 0.020127 | 2.2768 | 0.11403 | 1.8732 | 182.4198 | 24.3638 | 0.047524 | 23.5385 | 23.7139 | 0.001127 | 0.12749 | 3.3413 | 377.9784 | 0.0022951 | 0.037701 | 0.033212 | 125.7944 | 111.914 | 30.7881 | 20.8294 | 106.7059 | 0.010359 | 0.1563 | 0.98972 | 0.99508 | 97.6643 | 276.61 | 341.219 | 343.762 | 1022.782 | 0 | 0 | 0

## buk35_1_red
Exported data | Column2 | Column3 | Column4 | Column5 | Column6 | Column7 | Column8 | Column9 | Column10 | Column11 | Column12 | Column13 | Column14 | Column15 | Column16 | Column17 | Column18 | Column19 | Column20 | Column21 | Column22 | Column23 | Column24 | Column25 | Column26 | Column27 | Column28 | Column29 | Column30 | Column31 | Column32 | Column33 | Column34 | Column35 | Column36 | Column37 | Column38 | Column39
Parameter | Value | Time (s) | HRR (kW/mｲ) | EHC (MJ/kg) | SEA (mｲ/kg) | MLR (g/s) | Specific MLR (g/sｷmｲ) | COY (kg/kg) | CO2Y (kg/kg) | THR (MJ/mｲ) | MFR (g/s) | k (1/m) | V stack (l/s) | V smoke (l/s) | SPR (mｲ/s) | RSR ((mｲ/s)/mｲ) | TSP (mｲ) | TSR (mｲ/mｲ) | COP (g/s) | CO2P (g/s) | O2C (g/s) | TOC (g) | ARHE(kW/mｲ) | Specimen mass (g) | Oxygen (%) | DPT (Pa) | CO (%) | CO2 (%) | PDM (-) | PDC (-) | APT (kPa) | Cold Trap TC (K) | Stack TC (K) | Smoke TC (K) | Cone Heater TC (K) | Soot MFM (g/s) | Spare TC (K) | HFM (kW/mｲ)
Peaks |  | 0 | -6.6458 | 0 | 0 | -0.29641 | -33.5304 | 0 | 0 | 0 | 26.1449 | 0.0043454 | 23.5932 | 23.7015 | 0.00010299 | 0.011651 | 0 | 0 | 1.6081e-06 | -0.002598 | -0.0037413 | 0 | 0 | 168.3 | 20.9481 | 114.773 | 0.0024602 | 0.06426 | 0.98957 | 0.99006 | 97.5038 | 276.882 | 318.713 | 320.176 | 927.312 | 0 | 0 | 0
peak HRR (kW/mｲ) | 244.996 | 5 | -5.1331 | -0.64404 | -0.9094 | 0.070456 | 7.9701 | 0.0012011 | 0.033425 | 0 | 25.9719 | -0.0027137 | 23.4646 | 23.6107 | -6.4073e-05 | -0.007248 | 0.00025748 | 0.029127 | 8.4622e-05 | 0.002355 | -0.0021381 | 0 | 0 | 168.6487 | 20.9426 | 113.3915 | 0.0027908 | 0.076767 | 0.99196 | 0.99166 | 97.5007 | 276.886 | 319.087 | 321.074 | 926.275 | 0 | 0 | 0
peak EHC (MJ/kg) | 59.0924 | 10 | 0.31416 | 0.04409 | -1.4329 | 0.062988 | 7.1254 | 0.00025497 | 0.071082 | 0.00078539 | 26.3635 | -0.0037534 | 23.8588 | 24.0471 | -9.0258e-05 | -0.01021 | 0.00025748 | 0.029127 | 1.606e-05 | 0.0044773 | 0.0011049 | 0.0027622 | 0.078539 | 168.2193 | 20.9314 | 117.0353 | 0.0025168 | 0.081977 | 0.99381 | 0.99339 | 97.4992 | 276.868 | 319.628 | 322.15 | 924.798 | 0 | 0 | 0
peak MLR (g/s) | 0.17479 | 15 | 2.7128 | 0 | 0 | -0.0023369 | -0.26436 | 0 | 0 | 0.0083528 | 26.5894 | 0.00036242 | 24.0945 | 24.3044 | 8.8083e-06 | 0.00099642 | 0.0002795 | 0.031618 | 4.6558e-05 | 0.0048348 | 0.0024697 | 0.011699 | 0.55686 | 168.1608 | 20.9268 | 119.2041 | 0.0026349 | 0.082766 | 0.99503 | 0.99507 | 97.4984 | 276.875 | 320.044 | 322.832 | 923.57 | 0 | 0 | 0
peak SEA (mｲ/kg) | 105.8473 | 20 | 3.5318 | 0 | 0 | -0.0026989 | -0.30531 | 0 | 0 | 0.023964 | 25.7115 | 0.0069137 | 23.32 | 23.5316 | 0.00016269 | 0.018404 | 0.00070825 | 0.080118 | 3.0497e-05 | 0.0038214 | 0.0027435 | 0.024732 | 1.1982 | 168.1761 | 20.9255 | 111.5631 | 0.0025765 | 0.080581 | 0.99575 | 0.99654 | 97.4965 | 276.895 | 320.333 | 323.239 | 922.71 | 0 | 0 | 0
peak COY (kg/kg) | 1.2285 | 25 | 3.7048 | 2.3044 | 13.5149 | 0.014212 | 1.6077 | 0.0045809 | 0.20483 | 0.042056 | 25.9724 | 0.0080693 | 23.5826 | 23.8033 | 0.00019208 | 0.021728 | 0.0015952 | 0.18045 | 6.5105e-05 | 0.0029111 | 0.0027145 | 0.038376 | 1.6822 | 168.1623 | 20.9257 | 113.9639 | 0.002713 | 0.078176 | 0.99691 | 0.99782 | 97.4969 | 276.9 | 320.685 | 323.687 | 922.084 | 0 | 0 | 0
peak CO2Y (kg/kg) | 8.0565 | 30 | 3.1565 | 0 | 0 | -0.0046754 | -0.52889 | 0 | 0 | 0.059209 | 26.0924 | 0.016277 | 23.7072 | 23.9351 | 0.00038959 | 0.044071 | 0.0030493 | 0.34495 | 2.6654e-05 | 0.0017883 | 0.0022331 | 0.050745 | 1.9736 | 168.07 | 20.9274 | 115.0953 | 0.0025595 | 0.07531 | 0.99717 | 0.99901 | 97.4968 | 276.901 | 320.897 | 323.982 | 921.923 | 0 | 0 | 0
|  | 35 | 0.12423 | 0.066804 | 25.0338 | 0.01644 | 1.8597 | 0.0038554 | 0.16387 | 0.067411 | 26.6933 | 0.016799 | 24.2681 | 24.4988 | 0.00041155 | 0.046555 | 0.0050521 | 0.57151 | 6.338e-05 | 0.0026939 | 0.00075234 | 0.058209 | 1.926 | 168.1651 | 20.9326 | 120.532 | 0.0026994 | 0.077441 | 0.99807 | 0.99998 | 97.4963 | 276.919 | 321.095 | 324.148 | 923.232 | 0 | 0 | 0
Time To Peaks |  | 40 | 1.3955 | 0.40186 | 25.8812 | 0.030699 | 3.4727 | 0.0029892 | 0.23185 | 0.07121 | 26.6 | 0.032527 | 24.1948 | 24.4263 | 0.00079453 | 0.089879 | 0.0080673 | 0.91259 | 9.1765e-05 | 0.0071176 | 0.0021234 | 0.065398 | 1.7803 | 167.9172 | 20.9279 | 119.7481 | 0.0028106 | 0.088409 | 0.99704 | 1.0007 | 97.498 | 276.941 | 321.247 | 324.321 | 922.29 | 0 | 0 | 0
t peak HRR (s) | 1435 | 45 | 5.3035 | 0 | 0 | -0.017054 | -1.9292 | 0 | 0 | 0.087958 | 25.4834 | 0.038963 | 23.1932 | 23.4207 | 0.00091254 | 0.10323 | 0.012335 | 1.3954 | 0.00016583 | 0.0073108 | 0.0042836 | 0.081416 | 1.9546 | 167.9265 | 20.9199 | 109.9718 | 0.0031267 | 0.08968 | 0.99694 | 1.0014 | 97.4987 | 276.941 | 321.442 | 324.595 | 922.816 | 0 | 0 | 0
t peak EHC (s) | 1790 | 50 | 6.7238 | 7.3238 | 181.116 | 0.0081157 | 0.91807 | 0.023063 | 0.57186 | 0.11803 | 27.0875 | 0.058991 | 24.6686 | 24.9173 | 0.0014699 | 0.16628 | 0.018291 | 2.0691 | 0.00018717 | 0.0046411 | 0.0046684 | 0.1038 | 2.3605 | 168.0039 | 20.9196 | 124.3302 | 0.0031683 | 0.082076 | 0.9952 | 1.0019 | 97.4994 | 276.958 | 321.644 | 324.887 | 923.366 | 0 | 0 | 0
t peak MLR (s) | 1435 | 55 | 2.9925 | 0.64346 | 62.0524 | 0.041111 | 4.6506 | 0.0077399 | 0.10114 | 0.14232 | 26.265 | 0.10553 | 23.9333 | 24.1729 | 0.002551 | 0.28858 | 0.028343 | 3.2063 | 0.0003182 | 0.0041579 | 0.0026219 | 0.12202 | 2.5876 | 167.8351 | 20.9261 | 116.9616 | 0.0037066 | 0.081218 | 0.99026 | 1.0022 | 97.4999 | 276.96 | 321.829 | 325.051 | 924.091 | 0 | 0 | 0
t peak SEA (s) | 1460 | 60 | 1.4969 | 2.2449 | 457.8884 | 0.0058945 | 0.6668 | 0.085224 | 0.53451 | 0.15354 | 26.4362 | 0.11088 | 24.1016 | 24.343 | 0.002699 | 0.30532 | 0.041469 | 4.691 | 0.00050235 | 0.0031507 | 0.0017345 | 0.13291 | 2.559 | 167.6725 | 20.9292 | 118.5522 | 0.0044188 | 0.078643 | 0.98964 | 1.0022 | 97.5001 | 276.954 | 321.994 | 325.219 | 925.1 | 0 | 0 | 0
t peak COY (s) | 1765 | 65 | -1.9565 | 0 | 0 | -0.0090401 | -1.0226 | 0 | 0 | 0.15728 | 25.7949 | 0.14033 | 23.5257 | 23.7603 | 0.0033344 | 0.37719 | 0.056552 | 6.3973 | 0.0005972 | 0.0081683 | 0.00066423 | 0.13891 | 2.4197 | 167.742 | 20.9328 | 112.9125 | 0.0048478 | 0.09164 | 0.98615 | 1.002 | 97.5005 | 276.965 | 322.113 | 325.325 | 925.419 | 0 | 0 | 0
t peak CO2Y (s) | 1650 | 70 | -1.2394 | -0.10666 | 18.3838 | 0.10273 | 11.6209 | 0.008918 | 0.91239 | 0.15728 | 26.2864 | 0.077951 | 23.9836 | 24.2271 | 0.0018885 | 0.21364 | 0.069609 | 7.8744 | 0.00091613 | 0.093728 | 0.014216 | 0.17611 | 2.2469 | 167.613 | 20.8862 | 117.3031 | 0.0060577 | 0.30546 | 0.99294 | 1.0018 | 97.5002 | 276.975 | 322.243 | 325.515 | 926.084 | 0 | 0 | 0
|  | 75 | 82.7485 | 5.939 | 39.3292 | 0.12317 | 13.9331 | 0.010838 | 1.0956 | 0.36415 | 24.8315 | 0.20822 | 22.8155 | 23.2647 | 0.0048441 | 0.54798 | 0.086441 | 9.7784 | 0.0013349 | 0.13494 | 0.066009 | 0.37667 | 4.8554 | 166.817 | 20.6946 | 105.4135 | 0.0080128 | 0.42844 | 0.97796 | 1.0014 | 97.5015 | 276.961 | 324.509 | 330.898 | 926.941 | 0 | 0 | 0
Test Results (between 68 and 1830 s) |  | 80 | 144.6999 | 12.1603 | 66.6263 | 0.10519 | 11.8993 | 0.014886 | 1.3406 | 0.93277 | 25.0723 | 0.29299 | 23.2506 | 23.9202 | 0.0070084 | 0.79281 | 0.11607 | 13.1303 | 0.0015659 | 0.14101 | 0.10066 | 0.79334 | 11.6597 | 166.4358 | 20.5718 | 108.4659 | 0.0089119 | 0.44094 | 0.96812 | 1.0009 | 97.5005 | 276.961 | 327.522 | 336.954 | 927.728 | 0 | 0 | 0
mean HRR (kW/mｲ) | 83.5577 | 85 | 163.0948 | 10.447 | 48.1567 | 0.13801 | 15.6117 | 0.010826 | 0.93995 | 1.7023 | 24.2141 | 0.28393 | 22.6244 | 23.4067 | 0.006646 | 0.75181 | 0.15021 | 16.9919 | 0.001494 | 0.12972 | 0.10895 | 1.3174 | 20.0266 | 165.7139 | 20.5279 | 101.9319 | 0.0088338 | 0.42336 | 0.96858 | 1.0004 | 97.5008 | 276.968 | 329.996 | 341.407 | 928.425 | 0 | 0 | 0
mean EHC (MJ/kg) | 9.691 | 90 | 159.279 | 10.6397 | 36.3997 | 0.13234 | 14.9703 | 0.011313 | 0.95502 | 2.5082 | 24.5691 | 0.2014 | 23.0777 | 23.9183 | 0.004817 | 0.54491 | 0.17887 | 20.2337 | 0.0014971 | 0.12638 | 0.10637 | 1.8557 | 27.8688 | 165.0996 | 20.5433 | 105.4983 | 0.0087548 | 0.40933 | 0.97715 | 0.99979 | 97.5009 | 276.957 | 331.743 | 343.828 | 928.877 | 0 | 0 | 0
mean MLR (g/s) | 0.076147 | 95 | 157.1465 | 12.0741 | 36.489 | 0.11505 | 13.0151 | 0.013883 | 1.0881 | 3.2993 | 25.0327 | 0.17128 | 23.6217 | 24.5108 | 0.0041982 | 0.47491 | 0.2014 | 22.7832 | 0.0015973 | 0.12519 | 0.10507 | 2.3843 | 34.729 | 164.4085 | 20.5552 | 110.0229 | 0.0090518 | 0.39992 | 0.97977 | 0.99903 | 97.5017 | 276.969 | 333.274 | 345.819 | 929.149 | 0 | 0 | 0
mean SEA (mｲ/kg) | 17.4329 | 100 | 152.0348 | 12.1668 | 38.8343 | 0.11046 | 12.4959 | 0.01511 | 1.0703 | 4.0722 | 24.6943 | 0.17686 | 23.3868 | 24.2556 | 0.0042898 | 0.48527 | 0.22262 | 25.1837 | 0.0016691 | 0.11823 | 0.10127 | 2.9001 | 40.7221 | 163.933 | 20.564 | 107.4564 | 0.0094428 | 0.38588 | 0.9784 | 0.99827 | 97.5012 | 276.946 | 334.484 | 346.909 | 929.263 | 0 | 0 | 0
mean COY (kg/kg) | 0.01816 | 105 | 145.8604 | 10.341 | 28.6908 | 0.12469 | 14.1051 | 0.01272 | 0.88175 | 4.817 | 24.3327 | 0.14945 | 23.1012 | 23.9378 | 0.0035774 | 0.40469 | 0.24229 | 27.4086 | 0.0015861 | 0.10994 | 0.096627 | 3.3949 | 45.8757 | 163.2839 | 20.5757 | 104.5898 | 0.009194 | 0.36816 | 0.9808 | 0.9976 | 97.5028 | 276.93 | 335.309 | 347.452 | 929.333 | 0 | 0 | 0
mean CO2Y (kg/kg) | 0.92957 | 110 | 138.776 | 12.4891 | 31.2323 | 0.098228 | 11.1118 | 0.016705 | 1.0625 | 5.5285 | 24.9473 | 0.12496 | 23.7293 | 24.5507 | 0.0030679 | 0.34705 | 0.25891 | 29.2879 | 0.0016409 | 0.10437 | 0.091954 | 3.8663 | 50.2595 | 162.7308 | 20.6015 | 110.1471 | 0.0092553 | 0.34612 | 0.98508 | 0.99918 | 97.5032 | 276.933 | 335.94 | 347.569 | 929.191 | 0 | 0 | 0
Total heat release (MJ/mｲ) | 147.0647 | 115 | 124.0566 | 10.9446 | 43.414 | 0.1002 | 11.3349 | 0.013539 | 0.95828 | 6.1856 | 23.9733 | 0.18441 | 22.8329 | 23.5899 | 0.0043501 | 0.49209 | 0.27745 | 31.3858 | 0.0013566 | 0.09602 | 0.082571 | 4.3026 | 53.788 | 162.272 | 20.6234 | 101.8482 | 0.0083052 | 0.33439 | 0.98066 | 1.0014 | 97.5031 | 276.924 | 336.382 | 347.535 | 930.227 | 0 | 0 | 0
Total oxygen consumed (g) | 100.0051 | 120 | 121.1807 | 11.1845 | 17.122 | 0.095779 | 10.8347 | 0.013816 | 1.0236 | 6.7987 | 25.0812 | 0.066452 | 23.9157 | 24.6785 | 0.0016399 | 0.18551 | 0.29243 | 33.0798 | 0.0013233 | 0.098037 | 0.081301 | 4.7123 | 56.656 | 161.7311 | 20.6418 | 111.6081 | 0.0079094 | 0.32804 | 0.99556 | 1.0031 | 97.5022 | 276.913 | 336.771 | 347.512 | 928.772 | 0 | 0 | 0
Mass lost (g) | 134.276 | 125 | 117.4485 | 9.8997 | 19.0529 | 0.10488 | 11.8638 | 0.013454 | 0.89256 | 7.3953 | 25.0316 | 0.081166 | 23.8888 | 24.6188 | 0.0019982 | 0.22604 | 0.30152 | 34.1087 | 0.0014111 | 0.093609 | 0.078639 | 5.1122 | 59.1623 | 161.2983 | 20.6508 | 111.2625 | 0.0082828 | 0.31691 | 0.99497 | 1.0042 | 97.5033 | 276.892 | 337.059 | 347.358 | 928.521 | 0 | 0 | 0
Average specific MLR (g/sｷmｲ) | 9.7604 | 130 | 111.3971 | 8.706 | 14.2058 | 0.11311 | 12.7955 | 0.011425 | 0.78919 | 7.9674 | 24.7237 | 0.06616 | 23.6047 | 24.2871 | 0.0016068 | 0.18177 | 0.31053 | 35.1282 | 0.0012923 | 0.089267 | 0.074646 | 5.4954 | 61.2877 | 160.6883 | 20.6619 | 108.5863 | 0.0078589 | 0.30841 | 0.99732 | 1.0048 | 97.5028 | 276.895 | 337.198 | 346.947 | 928.212 | 0 | 0 | 0
Total smoke release (mｲ/mｲ) | 271.7601 | 135 | 104.7748 | 12.7048 | 15.6543 | 0.072903 | 8.2469 | 0.016652 | 1.1612 | 8.5078 | 24.2118 | 0.04802 | 23.124 | 23.7661 | 0.0011412 | 0.1291 | 0.3174 | 35.9054 | 0.001214 | 0.084657 | 0.070318 | 5.8578 | 63.021 | 160.2228 | 20.6723 | 104.1727 | 0.0076385 | 0.30091 | 0.99957 | 1.005 | 97.5027 | 276.882 | 337.315 | 346.681 | 927.987 | 0 | 0 | 0
Total smoke production (mｲ) | 2.4024 | 140 | 101.2069 | 12.3176 | 18.6371 | 0.072633 | 8.2164 | 0.015243 | 1.1596 | 9.0228 | 24.3192 | 0.056767 | 23.234 | 23.8463 | 0.0013537 | 0.15313 | 0.32364 | 36.6109 | 0.0011071 | 0.084224 | 0.068273 | 6.2043 | 64.4485 | 159.9136 | 20.6811 | 105.1326 | 0.0071613 | 0.29872 | 0.99833 | 1.0048 | 97.5054 | 276.878 | 337.423 | 346.316 | 928.526 | 0 | 0 | 0
MARHE (kW/mｲ) | 90.4197 | 145 | 100.3193 | 10.09 | 22.5316 | 0.087892 | 9.9425 | 0.014974 | 0.92767 | 9.5266 | 24.3345 | 0.083012 | 23.2575 | 23.8559 | 0.0019803 | 0.22402 | 0.33198 | 37.5538 | 0.0013161 | 0.081535 | 0.067467 | 6.5436 | 65.7007 | 159.4743 | 20.6842 | 105.3052 | 0.0080461 | 0.2913 | 0.99478 | 1.0042 | 97.5036 | 276.875 | 337.551 | 346.237 | 927.708 | 0 | 0 | 0
|  | 150 | 100.8277 | 11.3801 | 19.6098 | 0.078322 | 8.86 | 0.016571 | 1.0484 | 10.0295 | 25.0925 | 0.062506 | 23.9839 | 24.5718 | 0.0015359 | 0.17374 | 0.34077 | 38.5482 | 0.0012979 | 0.08211 | 0.067827 | 6.8818 | 66.8631 | 159.0589 | 20.6905 | 111.9767 | 0.0078023 | 0.28615 | 0.99611 | 1.0032 | 97.5021 | 276.865 | 337.579 | 345.854 | 927.556 | 0 | 0 | 0
Test Averages |  | 155 | 97.0526 | 8.5624 | 6.8558 | 0.1002 | 11.3347 | 0.013425 | 0.81656 | 10.5242 | 25.3738 | 0.02766 | 24.2543 | 24.835 | 0.00068694 | 0.077709 | 0.34632 | 39.1768 | 0.0013452 | 0.081818 | 0.065753 | 7.2158 | 67.8979 | 158.6588 | 20.7006 | 114.5085 | 0.0079358 | 0.28301 | 0.9985 | 1.0016 | 97.5021 | 276.877 | 337.6 | 345.683 | 927.412 | 0 | 0 | 0
HRR(60) (kW/mｲ) | 130.117 | 160 | 94.7718 | 8.6196 | 10.7325 | 0.097196 | 10.995 | 0.012132 | 0.82178 | 11.0037 | 25.275 | 0.042211 | 24.1617 | 24.7126 | 0.0010431 | 0.118 | 0.35065 | 39.6661 | 0.0011791 | 0.079873 | 0.064155 | 7.5406 | 68.7733 | 158.0887 | 20.7054 | 113.6273 | 0.0072778 | 0.27877 | 0.99489 | 0.99967 | 97.503 | 276.873 | 337.626 | 345.325 | 927.277 | 0 | 0 | 0
HRR(120) (kW/mｲ) | 112.4939 | 165 | 92.5711 | 14.466 | 2.7346 | 0.056569 | 6.3992 | 0.018709 | 1.381 | 11.4721 | 25.2626 | 0.0062659 | 24.1503 | 24.6881 | 0.00015469 | 0.017499 | 0.35364 | 40.0049 | 0.0010584 | 0.078124 | 0.062648 | 7.8576 | 69.5278 | 157.7248 | 20.7107 | 113.5184 | 0.0067859 | 0.27432 | 0.9963 | 0.99701 | 97.5034 | 276.893 | 337.632 | 345.15 | 927.271 | 0 | 0 | 0
HRR(180) (kW/mｲ) | 102.5741 | 170 | 88.4455 | 7.1389 | 2.602 | 0.10952 | 12.3892 | 0.01038 | 0.68151 | 11.9246 | 24.6186 | 0.011862 | 23.5295 | 24.0247 | 0.00028497 | 0.032237 | 0.35474 | 40.1292 | 0.0011369 | 0.07464 | 0.059908 | 8.164 | 70.1449 | 157.4181 | 20.7149 | 107.7804 | 0.007229 | 0.27033 | 0.99371 | 0.99505 | 97.5042 | 276.88 | 337.558 | 344.663 | 927.261 | 0 | 0 | 0
HRR(240) (kW/mｲ) | 97.3662 | 175 | 86.5369 | 6.8003 | 0.92295 | 0.11249 | 12.7255 | 0.01017 | 0.65641 | 12.3621 | 24.6484 | 0.0043207 | 23.5561 | 24.03 | 0.00010383 | 0.011745 | 0.35571 | 40.2392 | 0.001144 | 0.073842 | 0.058755 | 8.4606 | 70.6405 | 156.688 | 20.7194 | 108.0328 | 0.0072531 | 0.26796 | 0.99523 | 0.99572 | 97.5054 | 276.901 | 337.531 | 344.322 | 927.223 | 0 | 0 | 0
HRR(300) (kW/mｲ) | 94.1139 | 180 | 86.9599 | 13.5586 | 1.0685 | 0.056696 | 6.4136 | 0.018932 | 1.3146 | 12.7958 | 24.8097 | 0.0025066 | 23.7042 | 24.1685 | 6.0581e-05 | 0.006853 | 0.35613 | 40.2857 | 0.0010734 | 0.074535 | 0.059062 | 8.7552 | 71.0879 | 156.3656 | 20.7197 | 109.4237 | 0.0069276 | 0.26851 | 0.99642 | 0.9967 | 97.5068 | 276.895 | 337.446 | 344.055 | 927.184 | 0 | 0 | 0
HRR(360) (kW/mｲ) | 91.752 | 185 | 86.3166 | 13.713 | 4.6578 | 0.055643 | 6.2945 | 0.01845 | 1.3298 | 13.229 | 24.8264 | 0.010714 | 23.7272 | 24.1903 | 0.00025918 | 0.029319 | 0.35692 | 40.3761 | 0.0010266 | 0.073992 | 0.058613 | 9.0493 | 71.5082 | 156.0548 | 20.7215 | 109.6037 | 0.0067297 | 0.26694 | 0.99684 | 0.99805 | 97.5051 | 276.903 | 337.545 | 344.133 | 927.134 | 0 | 0 | 0
EHC(60) (MJ/kg) | 9.9664 | 190 | 85.9366 | 7.8093 | 3.8643 | 0.097279 | 11.0044 | 0.010393 | 0.75063 | 13.6597 | 24.7699 | 0.015574 | 23.678 | 24.137 | 0.00037591 | 0.042524 | 0.35851 | 40.5557 | 0.001011 | 0.07302 | 0.058253 | 9.3415 | 71.8929 | 155.7542 | 20.7223 | 109.1273 | 0.0066745 | 0.2648 | 0.99762 | 0.99939 | 97.5049 | 276.893 | 337.613 | 344.158 | 927.21 | 0 | 0 | 0
EHC(120) (MJ/kg) | 10.0628 | 195 | 84.5839 | 7.8508 | 3.2151 | 0.095241 | 10.7739 | 0.0093673 | 0.78202 | 14.086 | 24.7754 | 0.012688 | 23.6839 | 24.1331 | 0.00030621 | 0.034639 | 0.36022 | 40.7486 | 0.00089216 | 0.074481 | 0.057693 | 9.6314 | 72.2357 | 155.1348 | 20.7244 | 109.1788 | 0.0061774 | 0.26864 | 0.99889 | 1.0003 | 97.5066 | 276.889 | 337.623 | 344.027 | 927.901 | 0 | 0 | 0
EHC(180) (MJ/kg) | 9.7056 | 200 | 84.5541 | 12.5682 | 2.006 | 0.059472 | 6.7276 | 0.015642 | 1.2443 | 14.5088 | 24.967 | 0.0049036 | 23.8733 | 24.3292 | 0.0001193 | 0.013496 | 0.36128 | 40.8689 | 0.0009303 | 0.074001 | 0.057621 | 9.9197 | 72.544 | 154.843 | 20.7263 | 110.903 | 0.0063067 | 0.26586 | 1.0006 | 1.0012 | 97.5096 | 276.881 | 337.711 | 344.161 | 927.217 | 0 | 0 | 0
EHC(240) (MJ/kg) | 9.5362 | 205 | 83.633 | 9.7089 | 3.1202 | 0.076148 | 8.614 | 0.012807 | 0.94715 | 14.9293 | 24.6397 | 0.0098956 | 23.5653 | 24.0104 | 0.0002376 | 0.026878 | 0.36217 | 40.9699 | 0.00097521 | 0.072124 | 0.056852 | 10.2058 | 72.8257 | 154.4799 | 20.7263 | 108.0373 | 0.0065464 | 0.26344 | 1.0003 | 1.0014 | 97.5076 | 276.872 | 337.783 | 344.162 | 927.333 | 0 | 0 | 0
EHC(300) (MJ/kg) | 9.426 | 210 | 82.7066 | 8.3844 | 4.5359 | 0.0872 | 9.8643 | 0.010663 | 0.80288 | 15.3451 | 24.468 | 0.01659 | 23.4 | 23.8413 | 0.00039554 | 0.044744 | 0.36376 | 41.1489 | 0.00092983 | 0.070011 | 0.056011 | 10.488 | 73.072 | 154.0827 | 20.728 | 106.5314 | 0.0063834 | 0.25911 | 0.99949 | 1.0014 | 97.5037 | 276.882 | 337.767 | 344.137 | 927.339 | 0 | 0 | 0
EHC(360) (MJ/kg) | 9.3115 | 215 | 82.6128 | 8.1308 | 4.3913 | 0.089819 | 10.1605 | 0.010886 | 0.81528 | 15.7584 | 25.0506 | 0.016166 | 23.9552 | 24.3987 | 0.00039442 | 0.044617 | 0.36573 | 41.3723 | 0.0009778 | 0.073228 | 0.056469 | 10.7692 | 73.295 | 153.6218 | 20.7311 | 111.6564 | 0.00649 | 0.26318 | 0.99914 | 1.001 | 97.5043 | 276.864 | 337.739 | 343.991 | 927.42 | 0 | 0 | 0
MLR(60) (g/s) | 0.11299 | 220 | 83.0655 | 10.3025 | 3.7914 | 0.071274 | 8.0626 | 0.014421 | 1.0074 | 16.1726 | 24.8809 | 0.011147 | 23.8029 | 24.2418 | 0.00027023 | 0.030569 | 0.36739 | 41.5603 | 0.0010278 | 0.071803 | 0.056518 | 11.0517 | 73.5119 | 153.2105 | 20.7296 | 110.1949 | 0.0067255 | 0.26072 | 0.99909 | 1.0004 | 97.506 | 276.887 | 337.881 | 344.11 | 927.937 | 0 | 0 | 0
MLR(120) (g/s) | 0.098382 | 225 | 82.4341 | 10.9501 | 2.6651 | 0.066549 | 7.5281 | 0.011897 | 1.0644 | 16.5864 | 24.6271 | 0.007395 | 23.5617 | 23.9834 | 0.00017736 | 0.020063 | 0.36851 | 41.6869 | 0.00079173 | 0.070835 | 0.055935 | 11.3328 | 73.7172 | 152.8909 | 20.7296 | 107.9656 | 0.0057781 | 0.26009 | 0.99869 | 0.99953 | 97.507 | 276.895 | 337.904 | 343.951 | 927.364 | 0 | 0 | 0
MLR(180) (g/s) | 0.092488 | 230 | 84.5721 | 8.3756 | 3.4494 | 0.089262 | 10.0975 | 0.0095577 | 0.81765 | 17.0039 | 25.3541 | 0.01247 | 24.2571 | 24.6916 | 0.0003079 | 0.03483 | 0.36973 | 41.8241 | 0.00085314 | 0.072985 | 0.057449 | 11.6163 | 73.9299 | 152.5119 | 20.7301 | 114.4331 | 0.0059333 | 0.26024 | 0.99739 | 0.9988 | 97.5089 | 276.91 | 337.902 | 343.954 | 927.237 | 0 | 0 | 0
MLR(240) (g/s) | 0.089769 | 235 | 82.414 | 8.1264 | 6.7437 | 0.089651 | 10.1415 | 0.010204 | 0.79515 | 17.4213 | 24.749 | 0.025085 | 23.6806 | 24.1017 | 0.00060458 | 0.068392 | 0.37201 | 42.0822 | 0.00091481 | 0.071286 | 0.056041 | 11.9 | 74.1334 | 152.0257 | 20.7302 | 109.0476 | 0.006276 | 0.26036 | 0.9951 | 0.99794 | 97.5057 | 276.906 | 337.936 | 343.945 | 927.433 | 0 | 0 | 0
MLR(300) (g/s) | 0.087817 | 240 | 80.9789 | 11.2423 | 4.5782 | 0.063675 | 7.203 | 0.013355 | 1.1002 | 17.8298 | 24.736 | 0.012095 | 23.6773 | 24.1014 | 0.00029152 | 0.032977 | 0.37425 | 42.3356 | 0.00085036 | 0.070054 | 0.055051 | 12.1777 | 74.2909 | 151.6448 | 20.7337 | 108.9748 | 0.0060086 | 0.25718 | 0.99557 | 0.99694 | 97.5059 | 276.925 | 338.067 | 344.122 | 927.443 | 0 | 0 | 0
MLR(360) (g/s) | 0.086712 | 245 | 79.4658 | 8.0443 | 2.0872 | 0.087326 | 9.8785 | 0.0092943 | 0.8008 | 18.2309 | 24.6215 | 0.0075973 | 23.571 | 23.9908 | 0.00018227 | 0.020618 | 0.37543 | 42.4696 | 0.00081164 | 0.069931 | 0.054195 | 12.4508 | 74.412 | 151.3337 | 20.7359 | 107.9832 | 0.0058625 | 0.25772 | 0.99522 | 0.99608 | 97.5058 | 276.922 | 338.114 | 344.136 | 927.27 | 0 | 0 | 0
SEA(60) (mｲ/kg) | 34.7919 | 250 | 77.6473 | 7.7733 | 5.8429 | 0.088303 | 9.989 | 0.0095756 | 0.7644 | 18.6237 | 23.9514 | 0.022101 | 22.9383 | 23.3447 | 0.00051595 | 0.058365 | 0.37718 | 42.667 | 0.00084555 | 0.067499 | 0.052849 | 12.7184 | 74.4949 | 150.7964 | 20.7354 | 102.2251 | 0.0061043 | 0.25626 | 0.99289 | 0.99538 | 97.5069 | 276.912 | 338.244 | 344.237 | 927.326 | 0 | 0 | 0
SEA(120) (mｲ/kg) | 24.3617 | 255 | 78.3423 | 10.5011 | 0.12485 | 0.06595 | 7.4604 | 0.012507 | 1.0721 | 19.0137 | 24.5281 | 0.00034485 | 23.4804 | 23.8753 | 8.2335e-06 | 0.00093139 | 0.37849 | 42.8153 | 0.00082484 | 0.070701 | 0.053706 | 12.9848 | 74.5635 | 150.4777 | 20.737 | 107.1606 | 0.0059311 | 0.2605 | 0.9947 | 0.99474 | 97.5066 | 276.898 | 338.097 | 343.782 | 927.338 | 0 | 0 | 0
SEA(180) (mｲ/kg) | 18.2894 | 260 | 81.8448 | 8.9479 | 8.5759 | 0.080858 | 9.1469 | 0.010889 | 0.89544 | 19.4142 | 24.547 | 0.029009 | 23.5065 | 23.9042 | 0.00069343 | 0.078443 | 0.38024 | 43.0137 | 0.00088046 | 0.072404 | 0.055886 | 13.2588 | 74.6698 | 150.0949 | 20.7291 | 107.3617 | 0.0061627 | 0.26491 | 0.99077 | 0.99404 | 97.5094 | 276.9 | 338.212 | 343.935 | 928.278 | 0 | 0 | 0
SEA(240) (mｲ/kg) | 14.9803 | 265 | 83.7636 | 8.7215 | 2.6622 | 0.084902 | 9.6043 | 0.010607 | 0.84704 | 19.8282 | 25.0719 | 0.0092489 | 24.022 | 24.4378 | 0.00022602 | 0.025568 | 0.38254 | 43.2737 | 0.00090056 | 0.071915 | 0.056865 | 13.5407 | 74.8233 | 149.6786 | 20.7299 | 112.0625 | 0.006168 | 0.25957 | 0.99232 | 0.99336 | 97.5097 | 276.864 | 338.393 | 344.25 | 927.488 | 0 | 0 | 0
SEA(300) (mｲ/kg) | 13.018 | 270 | 82.6696 | 8.7064 | 6.5932 | 0.083938 | 9.4953 | 0.010903 | 0.84861 | 20.2443 | 24.7973 | 0.022896 | 23.7614 | 24.1707 | 0.00055342 | 0.062604 | 0.38449 | 43.4942 | 0.00091522 | 0.071231 | 0.056172 | 13.8233 | 74.9788 | 149.2548 | 20.7301 | 109.6331 | 0.0062702 | 0.25984 | 0.99021 | 0.99279 | 97.5115 | 276.86 | 338.429 | 344.258 | 927.589 | 0 | 0 | 0
SEA(360) (mｲ/kg) | 11.5933 | 275 | 83.193 | 10.3813 | 2.9844 | 0.070841 | 8.0137 | 0.012999 | 1.0412 | 20.6589 | 24.7962 | 0.0087434 | 23.7646 | 24.1801 | 0.00021142 | 0.023916 | 0.3864 | 43.7105 | 0.00092087 | 0.073761 | 0.056841 | 14.1058 | 75.1233 | 148.8514 | 20.7277 | 109.6427 | 0.006294 | 0.26656 | 0.9914 | 0.99239 | 97.5124 | 276.839 | 338.49 | 344.408 | 927.15 | 0 | 0 | 0
COY(60) (kg/kg) | 0.012694 | 280 | 83.7981 | 8.3117 | 3.1989 | 0.089125 | 10.082 | 0.01004 | 0.77585 | 21.0764 | 24.4146 | 0.011959 | 23.4145 | 23.8392 | 0.0002851 | 0.032251 | 0.38764 | 43.8509 | 0.00089485 | 0.069147 | 0.056459 | 14.3891 | 75.2728 | 148.5135 | 20.7259 | 106.365 | 0.0062438 | 0.25719 | 0.99073 | 0.99208 | 97.5105 | 276.816 | 338.716 | 344.86 | 927.462 | 0 | 0 | 0
COY(120) (kg/kg) | 0.013336 | 285 | 83.4747 | 10.2974 | 3.1745 | 0.071661 | 8.1064 | 0.013031 | 1.0043 | 21.4946 | 24.7663 | 0.0094151 | 23.7484 | 24.1619 | 0.00022749 | 0.025734 | 0.38892 | 43.9959 | 0.00093384 | 0.071969 | 0.056727 | 14.672 | 75.4196 | 147.9984 | 20.7278 | 109.4358 | 0.0063528 | 0.26204 | 0.99067 | 0.99173 | 97.5083 | 276.786 | 338.667 | 344.564 | 927.705 | 0 | 0 | 0
COY(180) (kg/kg) | 0.01264 | 290 | 85.0016 | 10.7289 | 2.4627 | 0.070036 | 7.9227 | 0.011198 | 0.97707 | 21.9158 | 24.8733 | 0.0071009 | 23.8628 | 24.2895 | 0.00017248 | 0.019511 | 0.38992 | 44.109 | 0.00078427 | 0.06843 | 0.056964 | 14.9562 | 75.5716 | 147.7783 | 20.7279 | 110.4384 | 0.0057142 | 0.25185 | 0.99053 | 0.99133 | 97.5061 | 276.77 | 338.835 | 344.893 | 927.723 | 0 | 0 | 0
COY(240) (kg/kg) | 0.01214 | 295 | 80.1783 | 7.5436 | 1.4295 | 0.093957 | 10.6286 | 0.0075729 | 0.74361 | 22.3287 | 24.435 | 0.0056371 | 23.4325 | 23.8269 | 0.00013432 | 0.015194 | 0.39069 | 44.1957 | 0.00071152 | 0.069868 | 0.054531 | 15.235 | 75.6906 | 147.2698 | 20.7332 | 106.5357 | 0.0054648 | 0.25897 | 0.99048 | 0.99112 | 97.5077 | 276.759 | 338.692 | 344.393 | 927.714 | 0 | 0 | 0
COY(300) (kg/kg) | 0.011696 | 300 | 80.4437 | 9.9274 | 4.0327 | 0.071632 | 8.1032 | 0.010454 | 0.9585 | 22.7303 | 24.2683 | 0.012195 | 23.2848 | 23.6869 | 0.00028887 | 0.032678 | 0.39175 | 44.3154 | 0.00074882 | 0.068659 | 0.054506 | 15.5076 | 75.7676 | 146.8869 | 20.7319 | 105.1417 | 0.0056444 | 0.25699 | 0.98957 | 0.99094 | 97.51 | 276.742 | 338.87 | 344.723 | 927.857 | 0 | 0 | 0
COY(360) (kg/kg) | 0.011374 | 305 | 80.2337 | 7.5441 | 1.6852 | 0.094015 | 10.6352 | 0.0080259 | 0.74932 | 23.132 | 24.8603 | 0.0065272 | 23.8602 | 24.2729 | 0.00015843 | 0.017922 | 0.39287 | 44.4419 | 0.00075456 | 0.070448 | 0.054669 | 15.7805 | 75.8425 | 146.5041 | 20.7361 | 110.3686 | 0.0055924 | 0.25729 | 0.99008 | 0.99081 | 97.5112 | 276.722 | 338.975 | 344.837 | 927.233 | 0 | 0 | 0
CO2Y(60) (kg/kg) | 0.98846 | 310 | 78.288 | 5.9376 | 2.9044 | 0.11656 | 13.1852 | 0.0066614 | 0.60011 | 23.5283 | 24.3345 | 0.014252 | 23.3559 | 23.7525 | 0.00033852 | 0.038295 | 0.39411 | 44.5825 | 0.00077643 | 0.069947 | 0.053542 | 16.051 | 75.8977 | 145.9512 | 20.736 | 105.7509 | 0.0057531 | 0.25996 | 0.98911 | 0.99071 | 97.5128 | 276.719 | 338.98 | 344.736 | 927.486 | 0 | 0 | 0
CO2Y(120) (kg/kg) | 0.97794 | 315 | 80.2462 | 11.2166 | 3.9202 | 0.063243 | 7.1542 | 0.012833 | 1.0914 | 23.9246 | 24.2953 | 0.010448 | 23.3264 | 23.7291 | 0.00024793 | 0.028046 | 0.39558 | 44.7483 | 0.00081162 | 0.069026 | 0.054479 | 16.3211 | 75.9511 | 145.4256 | 20.7322 | 105.4475 | 0.0059082 | 0.25777 | 0.98941 | 0.99059 | 97.5134 | 276.724 | 339.098 | 344.952 | 927.665 | 0 | 0 | 0
CO2Y(180) (kg/kg) | 0.94562 | 320 | 79.5613 | 9.9899 | 2.2646 | 0.070403 | 7.9641 | 0.010332 | 0.97486 | 24.3241 | 24.4021 | 0.0066887 | 23.4335 | 23.8369 | 0.00015944 | 0.018036 | 0.39659 | 44.8635 | 0.00072744 | 0.068633 | 0.054016 | 16.5923 | 76.0129 | 145.2518 | 20.7348 | 106.3967 | 0.0055363 | 0.2559 | 0.98983 | 0.99058 | 97.511 | 276.729 | 339.164 | 345.003 | 927.514 | 0 | 0 | 0
CO2Y(240) (kg/kg) | 0.92968 | 325 | 80.8282 | 8.2663 | 5.5233 | 0.086438 | 9.778 | 0.0086194 | 0.80204 | 24.7251 | 24.8153 | 0.019699 | 23.8316 | 24.2361 | 0.00047742 | 0.054007 | 0.39819 | 45.0436 | 0.00074504 | 0.069326 | 0.054818 | 16.8644 | 76.0772 | 144.7037 | 20.7352 | 110.0367 | 0.0055584 | 0.25465 | 0.98835 | 0.99057 | 97.5077 | 276.742 | 339.182 | 344.939 | 927.316 | 0 | 0 | 0
CO2Y(300) (kg/kg) | 0.91869 | 330 | 77.5537 | 7.5414 | 1.6513 | 0.090908 | 10.2837 | 0.008359 | 0.76219 | 25.1211 | 24.2836 | 0.0063331 | 23.3209 | 23.7027 | 0.00015011 | 0.016981 | 0.39975 | 45.2211 | 0.0007599 | 0.069289 | 0.053037 | 17.1341 | 76.1244 | 144.4002 | 20.7375 | 105.3714 | 0.0056896 | 0.25858 | 0.98989 | 0.9906 | 97.5062 | 276.743 | 339.181 | 344.734 | 927.281 | 0 | 0 | 0
CO2Y(360) (kg/kg) | 0.90679 | 335 | 79.1512 | 7.0432 | 3.9281 | 0.099344 | 11.238 | 0.0083524 | 0.68684 | 25.5128 | 24.1487 | 0.016546 | 23.1988 | 23.5839 | 0.00039023 | 0.044144 | 0.40111 | 45.3739 | 0.00082976 | 0.068233 | 0.053771 | 17.4011 | 76.1577 | 143.7988 | 20.7336 | 104.2377 | 0.0060068 | 0.25675 | 0.98887 | 0.99073 | 97.5053 | 276.749 | 339.29 | 344.922 | 927.259 | 0 | 0 | 0
|  | 340 | 82.6324 | 13.4783 | 7.9286 | 0.054196 | 6.1308 | 0.015477 | 1.3131 | 25.9173 | 25.1806 | 0.017473 | 24.1923 | 24.5924 | 0.0004297 | 0.048609 | 0.40316 | 45.6058 | 0.00083877 | 0.071164 | 0.056114 | 17.6758 | 76.2273 | 143.4671 | 20.7335 | 113.3465 | 0.0058982 | 0.25679 | 0.98868 | 0.99065 | 97.508 | 276.757 | 339.321 | 344.932 | 928.76 | 0 | 0 | 0
User-defined Test Averages |  | 345 | 81.4607 | 12.5153 | 6.6995 | 0.057538 | 6.5089 | 0.012674 | 1.1901 | 26.3275 | 24.5257 | 0.016095 | 23.5646 | 23.9504 | 0.00038548 | 0.043606 | 0.40519 | 45.8363 | 0.00072926 | 0.068478 | 0.055025 | 17.9536 | 76.3116 | 143.1993 | 20.7321 | 107.5338 | 0.0055285 | 0.25455 | 0.9888 | 0.99061 | 97.5076 | 276.764 | 339.343 | 344.899 | 927.262 | 0 | 0 | 0
HRR(0-68) (kW/mｲ) | 1.694 | 350 | 82.3429 | 8.4964 | 2.9042 | 0.085673 | 9.6915 | 0.0086416 | 0.82151 | 26.737 | 25.0856 | 0.010162 | 24.1022 | 24.4839 | 0.00024881 | 0.028146 | 0.40678 | 46.0157 | 0.00074035 | 0.070381 | 0.055799 | 18.2307 | 76.3915 | 142.856 | 20.7338 | 112.4983 | 0.0055056 | 0.25544 | 0.98959 | 0.99073 | 97.5066 | 276.767 | 339.338 | 344.712 | 927.426 | 0 | 0 | 0
EHC(0-68) (MJ/kg) | 1.7445 | 355 | 80.7785 | 7.317 | 4.5047 | 0.097592 | 11.0399 | 0.0083355 | 0.72493 | 27.1448 | 24.6382 | 0.018287 | 23.6694 | 24.0406 | 0.00043962 | 0.049731 | 0.4085 | 46.2104 | 0.00081348 | 0.070748 | 0.055031 | 18.5078 | 76.4643 | 142.3628 | 20.733 | 108.508 | 0.0058679 | 0.25977 | 0.98884 | 0.9909 | 97.5075 | 276.791 | 339.296 | 344.616 | 927.512 | 0 | 0 | 0
MLR(0-68) (g/s) | 0.0054174 | 360 | 85.5623 | 9.1734 | 3.1622 | 0.082453 | 9.3273 | 0.0094578 | 0.86991 | 27.5607 | 25.4059 | 0.010513 | 24.4104 | 24.7997 | 0.00026073 | 0.029494 | 0.41025 | 46.4085 | 0.00077982 | 0.071727 | 0.057768 | 18.7898 | 76.5574 | 141.9153 | 20.7294 | 115.3915 | 0.0056278 | 0.2566 | 0.98996 | 0.99115 | 97.5086 | 276.766 | 339.344 | 344.756 | 927.481 | 0 | 0 | 0
SEA(0-68) (mｲ/kg) | 99.969 | 365 | 81.9496 | 9.3021 | 4.6144 | 0.077879 | 8.8098 | 0.0096875 | 0.89957 | 27.9795 | 24.4633 | 0.015049 | 23.5071 | 23.8793 | 0.00035937 | 0.040652 | 0.4118 | 46.5838 | 0.00075445 | 0.070057 | 0.055538 | 19.073 | 76.656 | 141.5291 | 20.7297 | 106.9987 | 0.0056428 | 0.25927 | 0.98981 | 0.99151 | 97.5073 | 276.767 | 339.378 | 344.752 | 927.519 | 0 | 0 | 0
COY(0-68) (kg/kg) | 0.017004 | 370 | 84.0902 | 10.2796 | 8.9308 | 0.072314 | 8.1803 | 0.011876 | 0.98127 | 28.3946 | 25.0997 | 0.02633 | 24.1302 | 24.5277 | 0.00064582 | 0.073057 | 0.41431 | 46.8681 | 0.00085883 | 0.070959 | 0.056882 | 19.3541 | 76.742 | 141.134 | 20.73 | 112.6923 | 0.005992 | 0.25685 | 0.98898 | 0.99195 | 97.5065 | 276.782 | 339.54 | 345.133 | 927.566 | 0 | 0 | 0
CO2Y(0-68) (kg/kg) | 0.46637 | 375 | 80.6141 | 8.5443 | 2.1934 | 0.083404 | 9.4348 | 0.0097246 | 0.83439 | 28.8063 | 24.4754 | 0.0076443 | 23.5387 | 23.9312 | 0.00018294 | 0.020694 | 0.41639 | 47.1025 | 0.00081107 | 0.069592 | 0.054765 | 19.6332 | 76.8168 | 140.785 | 20.7326 | 107.1954 | 0.0058804 | 0.25792 | 0.99141 | 0.99227 | 97.5075 | 276.761 | 339.666 | 345.33 | 927.536 | 0 | 0 | 0
HRR(68-1830) (kW/mｲ) | 83.5577 | 380 | 78.6598 | 7.3915 | 2.5442 | 0.094075 | 10.642 | 0.0071787 | 0.72172 | 29.2045 | 24.0425 | 0.010185 | 23.1224 | 23.501 | 0.00023935 | 0.027076 | 0.41744 | 47.2219 | 0.00067533 | 0.067896 | 0.053392 | 19.9036 | 76.8539 | 140.3014 | 20.7342 | 103.437 | 0.0053584 | 0.25665 | 0.99173 | 0.99288 | 97.5111 | 276.769 | 339.667 | 345.229 | 927.493 | 0 | 0 | 0
EHC(68-1830) (MJ/kg) | 9.691 | 385 | 81.1809 | 8.7949 | 3.0783 | 0.081597 | 9.2305 | 0.0080565 | 0.84378 | 29.6041 | 24.6929 | 0.010406 | 23.7485 | 24.1378 | 0.00025118 | 0.028414 | 0.41867 | 47.3606 | 0.00065739 | 0.06885 | 0.054902 | 20.1743 | 76.8938 | 139.872 | 20.7339 | 109.1119 | 0.0052067 | 0.2543 | 0.99257 | 0.99374 | 97.5145 | 276.751 | 339.675 | 345.244 | 927.248 | 0 | 0 | 0
MLR(68-1830) (g/s) | 0.076147 | 390 | 79.5688 | 8.7763 | 5.5977 | 0.080146 | 9.0663 | 0.0089444 | 0.84148 | 30.006 | 24.3994 | 0.018817 | 23.467 | 23.8418 | 0.00044863 | 0.05075 | 0.42042 | 47.5585 | 0.00071686 | 0.067441 | 0.053835 | 20.4462 | 76.9384 | 139.4747 | 20.7355 | 106.5374 | 0.0054919 | 0.2527 | 0.99223 | 0.99436 | 97.5128 | 276.761 | 339.687 | 345.112 | 927.221 | 0 | 0 | 0
SEA(68-1830) (mｲ/kg) | 17.4329 | 395 | 81.3661 | 8.9616 | 4.5555 | 0.080262 | 9.0794 | 0.009189 | 0.86196 | 30.4083 | 24.9222 | 0.015012 | 23.9724 | 24.3564 | 0.00036563 | 0.041361 | 0.42245 | 47.7888 | 0.00073753 | 0.069183 | 0.055086 | 20.7185 | 76.9831 | 139.0676 | 20.7351 | 111.1636 | 0.0055139 | 0.25349 | 0.99346 | 0.99516 | 97.5102 | 276.748 | 339.723 | 345.165 | 927.166 | 0 | 0 | 0
COY(68-1830) (kg/kg) | 0.01816 | 400 | 78.9497 | 8.9898 | 4.9614 | 0.077634 | 8.7821 | 0.010792 | 0.87669 | 30.8091 | 24.2577 | 0.016262 | 23.3263 | 23.6849 | 0.00038517 | 0.043571 | 0.42433 | 48.0011 | 0.00083784 | 0.068061 | 0.05364 | 20.9903 | 77.0228 | 138.6747 | 20.735 | 105.283 | 0.0060253 | 0.25545 | 0.99427 | 0.99611 | 97.5097 | 276.748 | 339.622 | 344.844 | 927.149 | 0 | 0 | 0
CO2Y(68-1830) (kg/kg) | 0.92957 | 405 | 80.6351 | 9.3567 | 7.4893 | 0.076182 | 8.6179 | 0.011007 | 0.89717 | 31.2081 | 24.981 | 0.023374 | 24.0301 | 24.4092 | 0.00057055 | 0.064542 | 0.42672 | 48.2714 | 0.00083856 | 0.068349 | 0.054603 | 21.2609 | 77.0569 | 138.2876 | 20.7373 | 111.6936 | 0.0059249 | 0.25086 | 0.99436 | 0.997 | 97.5099 | 276.753 | 339.739 | 345.099 | 927.289 | 0 | 0 | 0
|  | 410 | 78.891 | 7.3198 | 3.0545 | 0.095275 | 10.7777 | 0.0074545 | 0.7161 | 31.6069 | 24.5779 | 0.01212 | 23.6407 | 24.012 | 0.00029102 | 0.03292 | 0.42887 | 48.5151 | 0.00071023 | 0.068227 | 0.053585 | 21.5314 | 77.0899 | 137.8928 | 20.7378 | 108.111 | 0.0054419 | 0.25349 | 0.99648 | 0.99786 | 97.5118 | 276.74 | 339.716 | 345.051 | 927.25 | 0 | 0 | 0
C-factor | 0.043568 | 415 | 80.0139 | 9.8372 | 1.853 | 0.071903 | 8.1338 | 0.011701 | 0.94938 | 32.0041 | 24.6809 | 0.0055238 | 23.7417 | 24.1199 | 0.00013323 | 0.015072 | 0.42993 | 48.6351 | 0.00084133 | 0.068263 | 0.054252 | 21.801 | 77.1184 | 137.3832 | 20.7362 | 109.0279 | 0.0059787 | 0.25282 | 0.99808 | 0.9987 | 97.5116 | 276.734 | 339.744 | 345.156 | 927.184 | 0 | 0 | 0
Time to ignition (s) | 68 | 420 | 78.436 | 11.0399 | 3.6415 | 0.062806 | 7.1048 | 0.013028 | 1.0914 | 32.4003 | 24.5179 | 0.0095448 | 23.5908 | 23.9619 | 0.00022871 | 0.025872 | 0.43084 | 48.7374 | 0.00081826 | 0.068544 | 0.053428 | 22.0702 | 77.1435 | 137.156 | 20.7379 | 107.6192 | 0.0059048 | 0.25478 | 0.99838 | 0.99947 | 97.5081 | 276.734 | 339.828 | 345.174 | 929.332 | 0 | 0 | 0
|  | 425 | 78.5866 | 7.2637 | 3.1689 | 0.09564 | 10.819 | 0.0089259 | 0.70943 | 32.7928 | 24.5263 | 0.012646 | 23.599 | 23.9666 | 0.00030308 | 0.034285 | 0.43217 | 48.8878 | 0.00085367 | 0.06785 | 0.053419 | 22.3373 | 77.1596 | 136.7074 | 20.738 | 107.6938 | 0.0060529 | 0.25286 | 0.99878 | 1.0002 | 97.509 | 276.721 | 339.83 | 345.123 | 927.379 | 0 | 0 | 0
|  | 430 | 80.7207 | 9.1143 | 1.176 | 0.078291 | 8.8565 | 0.011885 | 0.8718 | 33.1911 | 24.7577 | 0.0038054 | 23.8254 | 24.1944 | 9.207e-05 | 0.010415 | 0.43316 | 48.9996 | 0.00093048 | 0.068254 | 0.05467 | 22.6075 | 77.1886 | 136.2548 | 20.7353 | 109.7526 | 0.0063401 | 0.25223 | 1.0006 | 1.001 | 97.5136 | 276.71 | 339.884 | 345.147 | 927.169 | 0 | 0 | 0
|  | 435 | 80.9289 | 9.5411 | 2.1362 | 0.074982 | 8.4822 | 0.010003 | 0.92676 | 33.5952 | 25.1558 | 0.0065185 | 24.2089 | 24.5734 | 0.00016018 | 0.01812 | 0.43379 | 49.0709 | 0.00075008 | 0.06949 | 0.054902 | 22.8814 | 77.2304 | 135.9121 | 20.7376 | 113.3126 | 0.005537 | 0.25259 | 1.0008 | 1.0016 | 97.5142 | 276.704 | 339.888 | 345.006 | 927.128 | 0 | 0 | 0
|  | 440 | 77.6269 | 8.3803 | 1.9402 | 0.081885 | 9.2631 | 0.0098249 | 0.82968 | 33.9916 | 24.1786 | 0.006728 | 23.2628 | 23.6132 | 0.00015887 | 0.017972 | 0.43458 | 49.1611 | 0.00080451 | 0.067939 | 0.05289 | 23.1509 | 77.2536 | 135.4912 | 20.7372 | 104.6547 | 0.0058944 | 0.25572 | 1.001 | 1.0018 | 97.511 | 276.689 | 339.805 | 344.924 | 927.321 | 0 | 0 | 0
|  | 445 | 80.2381 | 8.3799 | 5.2873 | 0.084644 | 9.5751 | 0.0090999 | 0.81432 | 34.3863 | 24.6682 | 0.018574 | 23.7384 | 24.0947 | 0.00044753 | 0.050626 | 0.4361 | 49.3326 | 0.00077025 | 0.068927 | 0.054446 | 23.4193 | 77.2725 | 135.0979 | 20.7354 | 108.9565 | 0.0056825 | 0.25469 | 1 | 1.0021 | 97.5136 | 276.71 | 339.871 | 344.972 | 928.074 | 0 | 0 | 0
|  | 450 | 77.3523 | 8.3977 | 1.8744 | 0.081427 | 9.2112 | 0.0083107 | 0.82186 | 34.7802 | 24.1444 | 0.0064688 | 23.2409 | 23.5939 | 0.00015262 | 0.017265 | 0.4376 | 49.5024 | 0.00067672 | 0.066921 | 0.052536 | 23.6867 | 77.2894 | 134.654 | 20.7382 | 104.4078 | 0.005352 | 0.25321 | 1.0017 | 1.0025 | 97.5161 | 276.7 | 339.966 | 345.13 | 927.842 | 0 | 0 | 0
|  | 455 | 79.3422 | 10.21 | 3.3685 | 0.068696 | 7.771 | 0.010977 | 1.0137 | 35.172 | 25.063 | 0.0094459 | 24.1307 | 24.4975 | 0.0002314 | 0.026177 | 0.43856 | 49.611 | 0.0007541 | 0.069639 | 0.054064 | 23.9532 | 77.301 | 134.2933 | 20.7399 | 112.5294 | 0.0055651 | 0.25366 | 1.0014 | 1.0025 | 97.5141 | 276.689 | 340.045 | 345.215 | 927.827 | 0 | 0 | 0
|  | 460 | 76.8054 | 8.7785 | 5.027 | 0.077344 | 8.7493 | 0.009414 | 0.87497 | 35.5623 | 24.2801 | 0.01638 | 23.3814 | 23.7361 | 0.00038881 | 0.043983 | 0.44011 | 49.7864 | 0.00072811 | 0.067673 | 0.052374 | 24.2193 | 77.3094 | 133.9401 | 20.7399 | 105.6295 | 0.0055547 | 0.25423 | 1.0005 | 1.0024 | 97.5144 | 276.692 | 340.11 | 345.27 | 927.551 | 0 | 0 | 0
|  | 465 | 78.2886 | 7.21 | 1.681 | 0.095988 | 10.8584 | 0.0073912 | 0.71974 | 35.9501 | 24.9193 | 0.0066183 | 24.0061 | 24.3801 | 0.00016135 | 0.018253 | 0.44149 | 49.9419 | 0.00070947 | 0.069086 | 0.05339 | 24.4837 | 77.312 | 133.5084 | 20.7412 | 111.3067 | 0.0053978 | 0.25325 | 1.0017 | 1.0024 | 97.5138 | 276.685 | 340.24 | 345.541 | 927.356 | 0 | 0 | 0
|  | 470 | 75.6668 | 7.731 | 4.8772 | 0.086521 | 9.7875 | 0.0082394 | 0.75479 | 36.335 | 23.9714 | 0.018008 | 23.085 | 23.4332 | 0.00042198 | 0.047735 | 0.44295 | 50.1069 | 0.00071288 | 0.065305 | 0.05139 | 24.7457 | 77.3084 | 133.0149 | 20.7411 | 102.9644 | 0.0055289 | 0.25009 | 1.0003 | 1.0023 | 97.5146 | 276.699 | 340.123 | 345.254 | 927.492 | 0 | 0 | 0
|  | 475 | 76.176 | 9.1991 | 2.4132 | 0.073203 | 8.2808 | 0.01017 | 0.8928 | 36.7146 | 24.3347 | 0.0074295 | 23.4282 | 23.7775 | 0.00017666 | 0.019984 | 0.44444 | 50.2762 | 0.0007445 | 0.065355 | 0.051689 | 25.0034 | 77.2938 | 132.6508 | 20.7429 | 106.079 | 0.0056174 | 0.24755 | 1.0011 | 1.002 | 97.5151 | 276.678 | 340.026 | 345.096 | 927.426 | 0 | 0 | 0
|  | 480 | 75.1139 | 9.6832 | 1.3709 | 0.068573 | 7.7571 | 0.012786 | 1.0017 | 37.0928 | 24.4148 | 0.0039441 | 23.4955 | 23.8359 | 9.401e-05 | 0.010635 | 0.44512 | 50.3528 | 0.00087676 | 0.068687 | 0.051669 | 25.2618 | 77.2767 | 132.271 | 20.7436 | 106.7342 | 0.0061671 | 0.25595 | 1.0011 | 1.0015 | 97.5156 | 276.679 | 339.885 | 344.809 | 927.436 | 0 | 0 | 0
|  | 485 | 79.0136 | 9.4307 | 1.0172 | 0.074064 | 8.3783 | 0.011273 | 0.9194 | 37.4781 | 24.3824 | 0.0031638 | 23.4646 | 23.8112 | 7.5335e-05 | 0.008522 | 0.44554 | 50.4006 | 0.00083491 | 0.068095 | 0.053679 | 25.5251 | 77.2745 | 131.9495 | 20.7359 | 106.4519 | 0.0059946 | 0.25459 | 1.0006 | 1.001 | 97.511 | 276.667 | 339.888 | 344.909 | 927.5 | 0 | 0 | 0
|  | 490 | 79.3282 | 7.8038 | 2.7235 | 0.089861 | 10.1653 | 0.0097441 | 0.75739 | 37.874 | 24.4981 | 0.010221 | 23.5824 | 23.9439 | 0.00024474 | 0.027686 | 0.44634 | 50.4912 | 0.00087562 | 0.06806 | 0.053861 | 25.794 | 77.2938 | 131.5191 | 20.7362 | 107.4942 | 0.0061497 | 0.25363 | 0.99934 | 1.0005 | 97.51 | 276.659 | 339.982 | 345.194 | 927.399 | 0 | 0 | 0
|  | 495 | 80.5555 | 8.7678 | 4.5105 | 0.081219 | 9.1877 | 0.011416 | 0.86336 | 38.2737 | 25.4472 | 0.014738 | 24.4948 | 24.8564 | 0.00036634 | 0.041441 | 0.44787 | 50.664 | 0.00092721 | 0.070121 | 0.054866 | 26.0658 | 77.3206 | 131.079 | 20.74 | 115.9789 | 0.0062215 | 0.25214 | 0.9982 | 0.99988 | 97.5115 | 276.662 | 339.964 | 344.983 | 927.308 | 0 | 0 | 0
|  | 500 | 77.0781 | 8.3666 | 1.6215 | 0.081439 | 9.2126 | 0.010325 | 0.82029 | 38.6678 | 24.2278 | 0.0055846 | 23.3147 | 23.6461 | 0.00013205 | 0.014938 | 0.44912 | 50.8049 | 0.00084087 | 0.066804 | 0.052435 | 26.3341 | 77.3355 | 130.6983 | 20.7393 | 105.1015 | 0.0060427 | 0.25226 | 0.99822 | 0.99886 | 97.5124 | 276.641 | 339.873 | 344.703 | 929.016 | 0 | 0 | 0
|  | 505 | 75.767 | 7.4611 | 1.4368 | 0.08977 | 10.155 | 0.0092284 | 0.73076 | 39.0499 | 24.0725 | 0.0054919 | 23.161 | 23.4857 | 0.00012898 | 0.014591 | 0.44977 | 50.8788 | 0.00082844 | 0.065601 | 0.051536 | 26.594 | 77.3265 | 130.2569 | 20.7414 | 103.7392 | 0.0060124 | 0.25014 | 0.99748 | 0.9981 | 97.5136 | 276.657 | 339.809 | 344.573 | 927.169 | 0 | 0 | 0
|  | 510 | 77.6315 | 9.4211 | 2.3456 | 0.072844 | 8.2402 | 0.010776 | 0.96409 | 39.4334 | 25.1101 | 0.0069779 | 24.1503 | 24.4859 | 0.00017086 | 0.019328 | 0.45052 | 50.9636 | 0.00078493 | 0.070228 | 0.053238 | 26.8559 | 77.3203 | 129.8291 | 20.7433 | 112.8327 | 0.0056862 | 0.25486 | 0.99666 | 0.99745 | 97.5143 | 276.636 | 339.683 | 344.404 | 927.179 | 0 | 0 | 0
|  | 515 | 79.0294 | 9.9678 | 2.3266 | 0.070088 | 7.9285 | 0.011015 | 0.99694 | 39.825 | 25.0062 | 0.0066827 | 24.0567 | 24.4015 | 0.00016307 | 0.018447 | 0.45135 | 51.058 | 0.00077199 | 0.069873 | 0.053937 | 27.1239 | 77.3302 | 129.5112 | 20.7399 | 111.9303 | 0.0056461 | 0.25469 | 0.99597 | 0.99673 | 97.5141 | 276.631 | 339.773 | 344.643 | 927.137 | 0 | 0 | 0
|  | 520 | 78.5087 | 7.9471 | 2.4387 | 0.08733 | 9.8789 | 0.0070706 | 0.76124 | 40.2189 | 24.5966 | 0.00887 | 23.6683 | 24.0097 | 0.00021297 | 0.024091 | 0.45229 | 51.1643 | 0.00061747 | 0.066479 | 0.053077 | 27.3914 | 77.344 | 129.1032 | 20.7398 | 108.3196 | 0.0050497 | 0.24867 | 0.99509 | 0.99609 | 97.5176 | 276.643 | 339.854 | 344.756 | 927.104 | 0 | 0 | 0
|  | 525 | 78.7097 | 7.5818 | 1.9774 | 0.091772 | 10.3814 | 0.0064718 | 0.74605 | 40.6119 | 25.071 | 0.0074187 | 24.1175 | 24.4608 | 0.00018147 | 0.020528 | 0.45328 | 51.2759 | 0.00059393 | 0.068467 | 0.053481 | 27.6578 | 77.356 | 128.6547 | 20.7421 | 112.5042 | 0.0049034 | 0.25052 | 0.99787 | 0.99871 | 97.5166 | 276.622 | 339.75 | 344.587 | 927.852 | 0 | 0 | 0
|  | 530 | 78.0296 | 9.8522 | 1.5308 | 0.070013 | 7.92 | 0.009898 | 0.97369 | 41.0038 | 25.1407 | 0.0043669 | 24.1899 | 24.5417 | 0.00010717 | 0.012124 | 0.454 | 51.3575 | 0.00069299 | 0.068171 | 0.053107 | 27.9243 | 77.3656 | 128.2169 | 20.744 | 113.1554 | 0.0053041 | 0.24925 | 1.0008 | 1.0013 | 97.5152 | 276.628 | 339.826 | 344.769 | 927.248 | 0 | 0 | 0
|  | 535 | 77.5142 | 9.6123 | 2.7505 | 0.071287 | 8.0641 | 0.010376 | 0.95895 | 41.3926 | 25.0102 | 0.0080334 | 24.061 | 24.4071 | 0.00019607 | 0.02218 | 0.45476 | 51.4433 | 0.00073965 | 0.068361 | 0.052873 | 28.1892 | 77.3694 | 127.9274 | 20.7438 | 111.9684 | 0.0055119 | 0.25068 | 1.0025 | 1.0034 | 97.5144 | 276.6 | 339.779 | 344.667 | 927.282 | 0 | 0 | 0
|  | 540 | 75.6986 | 7.639 | 1.5106 | 0.0876 | 9.9095 | 0.0075285 | 0.73959 | 41.7757 | 24.6855 | 0.0054896 | 23.7537 | 24.1062 | 0.00013233 | 0.01497 | 0.45558 | 51.5361 | 0.00065949 | 0.064788 | 0.051314 | 28.4497 | 77.3623 | 127.4857 | 20.747 | 109.1033 | 0.0052163 | 0.24352 | 1.0043 | 1.0049 | 97.5149 | 276.58 | 339.851 | 344.894 | 927.308 | 0 | 0 | 0
|  | 545 | 77.3231 | 9.0335 | 2.2247 | 0.075667 | 8.5596 | 0.0099601 | 0.8822 | 42.1582 | 25.2477 | 0.0068332 | 24.288 | 24.6347 | 0.00016833 | 0.019042 | 0.45633 | 51.6212 | 0.00075365 | 0.066754 | 0.052534 | 28.7093 | 77.3545 | 127.0826 | 20.7468 | 114.0981 | 0.0055405 | 0.2448 | 1.0049 | 1.0057 | 97.5146 | 276.567 | 339.757 | 344.607 | 927.346 | 0 | 0 | 0
|  | 550 | 73.7502 | 8.3465 | -0.021207 | 0.078111 | 8.8361 | 0.0097662 | 0.82913 | 42.5359 | 24.2799 | -6.9939e-05 | 23.3524 | 23.6853 | -1.6565e-06 | -0.00018739 | 0.45675 | 51.6688 | 0.00076284 | 0.064764 | 0.050291 | 28.9663 | 77.338 | 126.7139 | 20.7477 | 105.4977 | 0.0057026 | 0.24634 | 1.0061 | 1.0061 | 97.5128 | 276.565 | 339.691 | 344.533 | 927.396 | 0 | 0 | 0
|  | 555 | 74.9417 | 7.5124 | 1.5691 | 0.088186 | 9.9758 | 0.009131 | 0.74516 | 42.9076 | 24.4256 | 0.0058082 | 23.4928 | 23.8233 | 0.00013837 | 0.015653 | 0.4571 | 51.7079 | 0.00080522 | 0.065712 | 0.051098 | 29.2198 | 77.311 | 126.2926 | 20.7458 | 106.7687 | 0.0058627 | 0.24785 | 1.0052 | 1.0059 | 97.514 | 276.541 | 339.696 | 344.475 | 927.518 | 0 | 0 | 0
|  | 560 | 76.8841 | 8.392 | -0.22076 | 0.080988 | 9.1616 | 0.0086383 | 0.80549 | 43.2872 | 24.6296 | -0.00074369 | 23.6987 | 24.041 | -1.7879e-05 | -0.0020225 | 0.45744 | 51.747 | 0.0006996 | 0.065235 | 0.05204 | 29.4777 | 77.2986 | 125.8528 | 20.7439 | 108.604 | 0.005391 | 0.24511 | 1.0053 | 1.0053 | 97.5151 | 276.531 | 339.835 | 344.743 | 927.492 | 0 | 0 | 0
|  | 565 | 76.4176 | 9.2378 | 2.2352 | 0.073127 | 8.2723 | 0.012084 | 0.89458 | 43.6704 | 24.8197 | 0.0067474 | 23.8805 | 24.2244 | 0.00016345 | 0.01849 | 0.45785 | 51.7933 | 0.00088365 | 0.065418 | 0.051888 | 29.7375 | 77.2928 | 125.4847 | 20.7459 | 110.2819 | 0.0061353 | 0.24426 | 1.0034 | 1.0041 | 97.5144 | 276.518 | 339.818 | 344.712 | 927.232 | 0 | 0 | 0
|  | 570 | 75.4429 | 9.0197 | 0.29792 | 0.07394 | 8.3642 | 0.012348 | 0.87684 | 44.0501 | 24.733 | 0.0009124 | 23.7999 | 24.1431 | 2.2028e-05 | 0.0024919 | 0.45832 | 51.8457 | 0.00091298 | 0.064833 | 0.051282 | 29.9954 | 77.2809 | 125.1096 | 20.7475 | 109.5256 | 0.0062708 | 0.24331 | 1.0025 | 1.0026 | 97.5142 | 276.504 | 339.859 | 344.76 | 927.232 | 0 | 0 | 0
|  | 575 | 75.9248 | 8.0891 | 0.82674 | 0.082973 | 9.3861 | 0.0096321 | 0.78713 | 44.4285 | 24.8526 | 0.0028294 | 23.9108 | 24.2442 | 6.8597e-05 | 0.0077598 | 0.45854 | 51.8714 | 0.00079921 | 0.065311 | 0.051572 | 30.2525 | 77.267 | 124.7351 | 20.7473 | 110.5682 | 0.0057791 | 0.24374 | 1.0008 | 1.0011 | 97.5149 | 276.503 | 339.799 | 344.537 | 927.238 | 0 | 0 | 0
|  | 580 | 76.2965 | 8.3758 | 4.994 | 0.080525 | 9.1091 | 0.011288 | 0.83922 | 44.8091 | 25.1095 | 0.016413 | 24.155 | 24.5015 | 0.00040214 | 0.045491 | 0.45972 | 52.0045 | 0.00090897 | 0.067578 | 0.052161 | 30.5119 | 77.257 | 124.2927 | 20.7471 | 112.852 | 0.006197 | 0.24792 | 0.99692 | 0.99878 | 97.5149 | 276.505 | 339.757 | 344.631 | 928.84 | 0 | 0 | 0
|  | 585 | 75.4557 | 8.2105 | 3.2711 | 0.081241 | 9.1902 | 0.0099021 | 0.77829 | 45.1885 | 24.1279 | 0.011281 | 23.2171 | 23.5564 | 0.00026575 | 0.030062 | 0.46139 | 52.1934 | 0.00080446 | 0.063229 | 0.050999 | 30.7698 | 77.2452 | 123.9274 | 20.7438 | 104.2299 | 0.0059015 | 0.24326 | 0.99733 | 0.9986 | 97.5158 | 276.509 | 339.851 | 344.818 | 927.157 | 0 | 0 | 0
|  | 590 | 73.0524 | 7.6649 | 1.453 | 0.084252 | 9.5307 | 0.0087817 | 0.76392 | 45.5597 | 24.3328 | 0.0051527 | 23.4178 | 23.7574 | 0.00012241 | 0.013848 | 0.46236 | 52.3031 | 0.00073987 | 0.064361 | 0.049843 | 31.0219 | 77.2199 | 123.4797 | 20.7498 | 106.0237 | 0.005598 | 0.24487 | 0.99831 | 0.99889 | 97.5177 | 276.51 | 339.902 | 344.831 | 927.184 | 0 | 0 | 0
|  | 595 | 74.5364 | 9.5575 | 3.2183 | 0.068941 | 7.7988 | 0.0091598 | 0.93063 | 45.9287 | 24.7147 | 0.0091917 | 23.7904 | 24.1383 | 0.00022187 | 0.025099 | 0.46322 | 52.4005 | 0.00063149 | 0.064159 | 0.050577 | 31.2729 | 77.1911 | 123.1058 | 20.7499 | 109.401 | 0.0050959 | 0.24164 | 0.9985 | 0.99955 | 97.5183 | 276.505 | 339.975 | 344.946 | 927.188 | 0 | 0 | 0
|  | 600 | 74.342 | 9.9736 | 2.7318 | 0.065892 | 7.4539 | 0.0128 | 0.98427 | 46.3009 | 24.9842 | 0.0073819 | 24.0423 | 24.3848 | 0.00018001 | 0.020363 | 0.46423 | 52.5142 | 0.00084343 | 0.064856 | 0.050663 | 31.526 | 77.1681 | 122.7746 | 20.7516 | 111.7651 | 0.0059446 | 0.24164 | 0.99927 | 1.0001 | 97.5183 | 276.534 | 339.868 | 344.709 | 927.265 | 0 | 0 | 0
|  | 605 | 73.2944 | 7.9695 | 1.1076 | 0.0813 | 9.1968 | 0.012645 | 0.80807 | 46.67 | 24.7009 | 0.0037365 | 23.7684 | 24.0991 | 9.0046e-05 | 0.010186 | 0.4649 | 52.5905 | 0.0010281 | 0.065696 | 0.050292 | 31.7784 | 77.1405 | 122.4232 | 20.7509 | 109.2387 | 0.0067575 | 0.24583 | 1.0002 | 1.0007 | 97.519 | 276.52 | 339.85 | 344.579 | 927.918 | 0 | 0 | 0
|  | 610 | 74.889 | 7.5125 | 0.78273 | 0.088122 | 9.9685 | 0.011537 | 0.73069 | 47.0404 | 24.7461 | 0.0028558 | 23.8143 | 24.1531 | 6.8975e-05 | 0.0078026 | 0.4653 | 52.6355 | 0.0010166 | 0.06439 | 0.050955 | 32.0315 | 77.1155 | 121.9724 | 20.7488 | 109.65 | 0.0067018 | 0.24204 | 1.0008 | 1.0012 | 97.5209 | 276.51 | 339.884 | 344.719 | 927.402 | 0 | 0 | 0
|  | 615 | 73.2761 | 8.7302 | 2.4626 | 0.074198 | 8.3934 | 0.010152 | 0.82822 | 47.4109 | 24.329 | 0.0076949 | 23.4175 | 23.7454 | 0.00018272 | 0.020669 | 0.46593 | 52.7067 | 0.00075329 | 0.061452 | 0.049529 | 32.2827 | 77.0908 | 121.5665 | 20.7509 | 106.0055 | 0.0056555 | 0.23703 | 1.0009 | 1.0018 | 97.5201 | 276.514 | 339.951 | 344.712 | 927.232 | 0 | 0 | 0
|  | 620 | 73.2325 | 8.0933 | 2.4908 | 0.079989 | 9.0486 | 0.010411 | 0.815 | 47.7771 | 24.9721 | 0.008183 | 24.0238 | 24.3473 | 0.00019923 | 0.022538 | 0.46688 | 52.8147 | 0.00083275 | 0.065191 | 0.050107 | 32.5318 | 77.0599 | 121.2087 | 20.7535 | 111.6252 | 0.005902 | 0.2426 | 1.0013 | 1.0022 | 97.5209 | 276.525 | 339.771 | 344.346 | 927.453 | 0 | 0 | 0
|  | 625 | 72.3838 | 7.3333 | 2.4122 | 0.087256 | 9.8706 | 0.0098863 | 0.74683 | 48.1412 | 24.8565 | 0.0086799 | 23.916 | 24.2487 | 0.00021048 | 0.02381 | 0.46791 | 52.9306 | 0.00086264 | 0.065165 | 0.049654 | 32.7812 | 77.0259 | 120.7651 | 20.7544 | 110.6097 | 0.0060425 | 0.24333 | 1.0017 | 1.0027 | 97.5195 | 276.527 | 339.819 | 344.547 | 927.411 | 0 | 0 | 0
|  | 630 | 71.5546 | 8.5967 | 1.1353 | 0.073579 | 8.3235 | 0.012251 | 0.87981 | 48.501 | 24.4551 | 0.0034999 | 23.5337 | 23.8668 | 8.3531e-05 | 0.0094492 | 0.46864 | 53.0137 | 0.00090145 | 0.064736 | 0.049151 | 33.0283 | 76.9857 | 120.3601 | 20.7532 | 107.0839 | 0.0062654 | 0.24501 | 1.0025 | 1.0029 | 97.5198 | 276.51 | 339.877 | 344.687 | 927.36 | 0 | 0 | 0
|  | 635 | 69.9807 | 8.3697 | 4.8897 | 0.073913 | 8.3612 | 0.01275 | 0.8357 | 48.8548 | 23.8644 | 0.015516 | 22.9714 | 23.2922 | 0.00036141 | 0.040884 | 0.46975 | 53.1395 | 0.0009424 | 0.061769 | 0.04786 | 33.2708 | 76.9368 | 120.0132 | 20.7536 | 102.0005 | 0.0065372 | 0.24114 | 1.0013 | 1.0031 | 97.5202 | 276.508 | 339.966 | 344.715 | 927.29 | 0 | 0 | 0
|  | 640 | 73.4237 | 7.7141 | 0.55989 | 0.08414 | 9.5181 | 0.010281 | 0.74673 | 49.2134 | 24.5704 | 0.0019643 | 23.6528 | 23.9827 | 4.7109e-05 | 0.0053291 | 0.47077 | 53.2551 | 0.00086505 | 0.06283 | 0.049863 | 33.5151 | 76.8959 | 119.6086 | 20.7515 | 108.133 | 0.0060944 | 0.23909 | 1.0029 | 1.0031 | 97.5216 | 276.516 | 339.993 | 344.735 | 927.298 | 0 | 0 | 0
|  | 645 | 71.1515 | 7.7379 | 2.8001 | 0.081286 | 9.1953 | 0.0087649 | 0.75009 | 49.5748 | 24.2396 | 0.0096268 | 23.3267 | 23.6435 | 0.00022761 | 0.025748 | 0.47146 | 53.3328 | 0.00071246 | 0.060972 | 0.048287 | 33.7605 | 76.8601 | 119.1878 | 20.7549 | 105.2069 | 0.0054931 | 0.23634 | 1.0017 | 1.0028 | 97.5214 | 276.508 | 339.882 | 344.497 | 927.39 | 0 | 0 | 0
|  | 650 | 71.8452 | 9.0039 | 0.027528 | 0.070537 | 7.9793 | 0.011626 | 0.9073 | 49.9323 | 25.2223 | 7.8971e-05 | 24.2663 | 24.5884 | 1.9418e-06 | 0.00021966 | 0.47204 | 53.3977 | 0.00082004 | 0.063999 | 0.049171 | 34.0041 | 76.8189 | 118.805 | 20.7587 | 113.8815 | 0.0058157 | 0.23779 | 1.0024 | 1.0024 | 97.5218 | 276.526 | 339.797 | 344.307 | 927.284 | 0 | 0 | 0
|  | 655 | 71.5927 | 8.1248 | 0.39838 | 0.077894 | 8.8116 | 0.0096349 | 0.80399 | 50.2909 | 25.0014 | 0.0012735 | 24.0475 | 24.3674 | 3.1031e-05 | 0.0035103 | 0.47212 | 53.407 | 0.00075051 | 0.062626 | 0.048798 | 34.249 | 76.78 | 118.4614 | 20.7585 | 111.8661 | 0.0055579 | 0.23565 | 1.0014 | 1.0016 | 97.5214 | 276.511 | 339.708 | 344.227 | 927.197 | 0 | 0 | 0
|  | 660 | 71.0987 | 7.7872 | 4.6533 | 0.080711 | 9.1302 | 0.010558 | 0.7687 | 50.6476 | 24.6732 | 0.015624 | 23.7284 | 24.0379 | 0.00037557 | 0.042485 | 0.47313 | 53.522 | 0.00085217 | 0.062042 | 0.048479 | 34.4922 | 76.7388 | 118.0299 | 20.7573 | 108.9327 | 0.0060252 | 0.23628 | 0.99893 | 1.0007 | 97.5216 | 276.517 | 339.66 | 344.089 | 928.804 | 0 | 0 | 0
|  | 665 | 72.4326 | 8.2618 | -0.62611 | 0.077502 | 8.7671 | 0.011448 | 0.82992 | 51.0064 | 25.2815 | -0.0019709 | 24.3111 | 24.6203 | -4.8524e-05 | -0.0054892 | 0.47407 | 53.6282 | 0.00088722 | 0.06432 | 0.049565 | 34.7373 | 76.7014 | 117.6608 | 20.7577 | 114.3596 | 0.0060826 | 0.23823 | 0.99977 | 0.99955 | 97.5208 | 276.495 | 339.626 | 343.946 | 927.244 | 0 | 0 | 0
|  | 670 | 72.4886 | 7.3242 | 0.63289 | 0.087491 | 9.8972 | 0.0099638 | 0.7183 | 51.3687 | 24.9017 | 0.0022833 | 23.9392 | 24.2512 | 5.5372e-05 | 0.0062638 | 0.47421 | 53.6439 | 0.00087175 | 0.062844 | 0.049363 | 34.9847 | 76.6698 | 117.2426 | 20.7557 | 110.9183 | 0.0060737 | 0.23689 | 0.9976 | 0.99786 | 97.523 | 276.51 | 339.531 | 343.956 | 927.151 | 0 | 0 | 0
|  | 675 | 71.4486 | 8.4904 | 0.92545 | 0.074391 | 8.4153 | 0.012226 | 0.82939 | 51.7286 | 24.7723 | 0.002852 | 23.8216 | 24.1394 | 6.8845e-05 | 0.0077879 | 0.47452 | 53.679 | 0.00090949 | 0.061699 | 0.04864 | 35.2297 | 76.6349 | 116.8129 | 20.7574 | 109.7999 | 0.0062502 | 0.23471 | 0.996 | 0.99632 | 97.5204 | 276.518 | 339.628 | 344.159 | 927.224 | 0 | 0 | 0
|  | 680 | 70.7467 | 9.8749 | -0.30584 | 0.063332 | 7.1643 | 0.01444 | 0.96027 | 52.0841 | 24.4378 | -0.00081342 | 23.4987 | 23.8122 | -1.9369e-05 | -0.0021911 | 0.47469 | 53.6985 | 0.00091455 | 0.060816 | 0.048125 | 35.4716 | 76.5942 | 116.4965 | 20.7569 | 106.8492 | 0.0063235 | 0.23458 | 0.99487 | 0.99477 | 97.5213 | 276.507 | 339.611 | 344.142 | 927.173 | 0 | 0 | 0
|  | 685 | 72.5067 | 9.1323 | 0.30793 | 0.070186 | 7.9396 | 0.014027 | 0.8484 | 52.4422 | 24.8057 | 0.00089447 | 23.8525 | 24.1624 | 2.1613e-05 | 0.0024449 | 0.47475 | 53.7046 | 0.00098451 | 0.059546 | 0.048918 | 35.7142 | 76.558 | 116.1557 | 20.7567 | 110.0903 | 0.0065578 | 0.22878 | 0.99313 | 0.99323 | 97.5227 | 276.499 | 339.611 | 344.024 | 927.228 | 0 | 0 | 0
|  | 690 | 68.8406 | 7.3164 | 0.75497 | 0.083176 | 9.409 | 0.011941 | 0.74334 | 52.7956 | 24.6512 | 0.0026181 | 23.6911 | 23.9847 | 6.2795e-05 | 0.0071035 | 0.47496 | 53.7285 | 0.00099318 | 0.061828 | 0.047277 | 35.9547 | 76.5153 | 115.7849 | 20.7616 | 108.6647 | 0.0066199 | 0.23586 | 0.99091 | 0.99121 | 97.5247 | 276.492 | 339.428 | 343.634 | 927.511 | 0 | 0 | 0
|  | 695 | 71.6373 | 6.7873 | 5.2654 | 0.093302 | 10.5546 | 0.01025 | 0.67534 | 53.1468 | 24.7048 | 0.020434 | 23.741 | 24.0419 | 0.00049127 | 0.055574 | 0.47634 | 53.8852 | 0.00095632 | 0.063011 | 0.048959 | 36.1953 | 76.4702 | 115.331 | 20.7558 | 109.13 | 0.0064566 | 0.23865 | 0.98715 | 0.98945 | 97.524 | 276.494 | 339.404 | 343.706 | 927.45 | 0 | 0 | 0
|  | 700 | 74.0405 | 8.9972 | 0.28068 | 0.072747 | 8.2293 | 0.014519 | 0.86001 | 53.511 | 25.3176 | 0.00082813 | 24.3386 | 24.6563 | 2.0419e-05 | 0.0023098 | 0.47762 | 54.0299 | 0.0010562 | 0.062564 | 0.050239 | 36.4433 | 76.4442 | 114.8891 | 20.7556 | 114.6519 | 0.0067678 | 0.23343 | 0.98772 | 0.98781 | 97.5235 | 276.464 | 339.526 | 343.959 | 927.326 | 0 | 0 | 0
|  | 705 | 69.3149 | 9.329 | -0.19446 | 0.065682 | 7.4301 | 0.016024 | 0.93815 | 53.8694 | 24.5111 | -0.00053499 | 23.5615 | 23.8744 | -1.2773e-05 | -0.0014449 | 0.47768 | 54.0356 | 0.0010525 | 0.061619 | 0.047525 | 36.6877 | 76.4104 | 114.5875 | 20.7597 | 107.4562 | 0.0068939 | 0.23624 | 0.98648 | 0.98642 | 97.5238 | 276.475 | 339.5 | 344.008 | 927.379 | 0 | 0 | 0
|  | 710 | 71.7378 | 7.5302 | 7.0795 | 0.084215 | 9.5266 | 0.012006 | 0.78437 | 54.222 | 25.5046 | 0.023975 | 24.5262 | 24.8671 | 0.0005962 | 0.067444 | 0.47917 | 54.2042 | 0.0010111 | 0.066056 | 0.049502 | 36.9302 | 76.369 | 114.2019 | 20.7595 | 116.3895 | 0.0065529 | 0.24125 | 0.98258 | 0.98527 | 97.526 | 276.464 | 339.634 | 344.355 | 927.296 | 0 | 0 | 0
|  | 715 | 74.0898 | 8.6542 | 2.197 | 0.075681 | 8.5612 | 0.014107 | 0.8454 | 54.5866 | 25.2249 | 0.0067576 | 24.2616 | 24.6052 | 0.00016627 | 0.018809 | 0.48107 | 54.4199 | 0.0010676 | 0.06398 | 0.050483 | 37.1802 | 76.3448 | 113.7748 | 20.754 | 113.8711 | 0.0068302 | 0.23772 | 0.98364 | 0.98439 | 97.5283 | 276.473 | 339.696 | 344.506 | 927.249 | 0 | 0 | 0
|  | 720 | 72.5127 | 8.7687 | 3.2834 | 0.073102 | 8.2695 | 0.013801 | 0.84674 | 54.9531 | 24.487 | 0.010048 | 23.5528 | 23.8887 | 0.00024003 | 0.027152 | 0.48209 | 54.5348 | 0.0010089 | 0.061898 | 0.049284 | 37.4296 | 76.3237 | 113.4404 | 20.753 | 107.3105 | 0.0067143 | 0.23716 | 0.9825 | 0.98363 | 97.5286 | 276.452 | 339.709 | 344.554 | 927.289 | 0 | 0 | 0
|  | 725 | 72.4623 | 8.405 | 1.7551 | 0.076213 | 8.6214 | 0.012116 | 0.80795 | 55.3155 | 24.7117 | 0.0055485 | 23.7698 | 24.1081 | 0.00013376 | 0.015132 | 0.48302 | 54.6405 | 0.00092342 | 0.061576 | 0.049176 | 37.6758 | 76.2972 | 113.0362 | 20.755 | 109.2931 | 0.0063178 | 0.23478 | 0.98254 | 0.98316 | 97.5219 | 276.462 | 339.72 | 344.555 | 927.433 | 0 | 0 | 0
|  | 730 | 69.9337 | 7.9522 | 0.62582 | 0.077741 | 8.7943 | 0.014697 | 0.78513 | 55.6715 | 24.6624 | 0.0020219 | 23.7248 | 24.062 | 4.8652e-05 | 0.0055036 | 0.48348 | 54.6921 | 0.0011426 | 0.061037 | 0.047809 | 37.9182 | 76.2623 | 112.6797 | 20.7597 | 108.8685 | 0.0072444 | 0.23367 | 0.98302 | 0.98325 | 97.5186 | 276.441 | 339.756 | 344.585 | 927.444 | 0 | 0 | 0
|  | 735 | 68.6446 | 7.7825 | 0.37688 | 0.077972 | 8.8203 | 0.012857 | 0.78375 | 56.0179 | 24.7675 | 0.0012163 | 23.8236 | 24.1598 | 2.9386e-05 | 0.0033242 | 0.48367 | 54.7141 | 0.0010024 | 0.06111 | 0.047066 | 38.1554 | 76.2149 | 112.2615 | 20.7632 | 109.7877 | 0.006639 | 0.23318 | 0.98341 | 0.98355 | 97.5172 | 276.441 | 339.723 | 344.518 | 927.285 | 0 | 0 | 0
|  | 740 | 69.13 | 8.541 | 0.39862 | 0.07155 | 8.0939 | 0.014842 | 0.85532 | 56.3624 | 24.977 | 0.0011712 | 24.0203 | 24.3534 | 2.8522e-05 | 0.0032264 | 0.48382 | 54.7305 | 0.0010619 | 0.061198 | 0.047368 | 38.3915 | 76.1654 | 111.9068 | 20.7635 | 111.6309 | 0.0068502 | 0.23205 | 0.98378 | 0.98391 | 97.5204 | 276.458 | 339.655 | 344.364 | 927.551 | 0 | 0 | 0
|  | 745 | 68.4994 | 7.732 | 0.13424 | 0.078315 | 8.8592 | 0.013974 | 0.76127 | 56.7064 | 24.6481 | 0.00043779 | 23.6954 | 24.0142 | 1.0513e-05 | 0.0011893 | 0.48392 | 54.7416 | 0.0010944 | 0.059618 | 0.046797 | 38.6269 | 76.116 | 111.5315 | 20.7633 | 108.6705 | 0.0070449 | 0.22998 | 0.98445 | 0.9845 | 97.5216 | 276.424 | 339.531 | 344.1 | 927.365 | 0 | 0 | 0
|  | 750 | 68.0763 | 8.0142 | -0.91557 | 0.075091 | 8.4945 | 0.016896 | 0.82499 | 57.0479 | 24.7386 | -0.0028555 | 23.773 | 24.0763 | -6.8751e-05 | -0.0077773 | 0.48394 | 54.7445 | 0.0012688 | 0.061949 | 0.04699 | 38.8614 | 76.0638 | 111.133 | 20.7632 | 109.4269 | 0.0077571 | 0.2356 | 0.98583 | 0.98551 | 97.5213 | 276.43 | 339.398 | 343.728 | 927.439 | 0 | 0 | 0
|  | 755 | 70.5483 | 7.6159 | 1.7023 | 0.081887 | 9.2633 | 0.013342 | 0.7276 | 57.3944 | 24.8346 | 0.0057611 | 23.8713 | 24.1955 | 0.00013939 | 0.015769 | 0.48429 | 54.784 | 0.0010925 | 0.059581 | 0.047904 | 39.0986 | 76.0191 | 110.7704 | 20.7606 | 110.3059 | 0.0070028 | 0.22869 | 0.98594 | 0.98659 | 97.524 | 276.427 | 339.483 | 344.094 | 927.347 | 0 | 0 | 0
|  | 760 | 66.69 | 7.2871 | 6.4579 | 0.080902 | 9.1518 | 0.012572 | 0.73233 | 57.7375 | 24.5175 | 0.021895 | 23.5573 | 23.862 | 0.00052246 | 0.059102 | 0.48594 | 54.9711 | 0.0010171 | 0.059247 | 0.045728 | 39.3327 | 75.9704 | 110.3235 | 20.7663 | 107.4646 | 0.0067434 | 0.22983 | 0.9854 | 0.98786 | 97.525 | 276.429 | 339.351 | 343.741 | 927.35 | 0 | 0 | 0
|  | 765 | 68.2086 | 8.0878 | 2.2908 | 0.074552 | 8.4335 | 0.018518 | 0.80147 | 58.0748 | 24.6464 | 0.0071231 | 23.6779 | 23.9763 | 0.00017078 | 0.01932 | 0.48768 | 55.1672 | 0.0013805 | 0.059752 | 0.046772 | 39.5639 | 75.9148 | 109.9683 | 20.7634 | 108.5828 | 0.0082458 | 0.23035 | 0.98869 | 0.98949 | 97.5235 | 276.44 | 339.305 | 343.581 | 927.287 | 0 | 0 | 0
|  | 770 | 67.547 | 8.0177 | 0.32711 | 0.074474 | 8.4247 | 0.019573 | 0.8213 | 58.4142 | 24.5444 | 0.001021 | 23.5747 | 23.8604 | 2.4362e-05 | 0.0027558 | 0.48817 | 55.2224 | 0.0014577 | 0.061166 | 0.046657 | 39.7975 | 75.8626 | 109.5703 | 20.7631 | 107.6621 | 0.0085948 | 0.2348 | 0.99064 | 0.99076 | 97.5222 | 276.432 | 339.23 | 343.341 | 927.348 | 0 | 0 | 0
|  | 775 | 67.0292 | 7.5822 | -0.26235 | 0.078148 | 8.8403 | 0.015248 | 0.76315 | 58.7506 | 24.2747 | -0.00086853 | 23.317 | 23.6058 | -2.0502e-05 | -0.0023193 | 0.48823 | 55.2293 | 0.0011916 | 0.059639 | 0.046038 | 40.0293 | 75.8072 | 109.218 | 20.7635 | 105.3149 | 0.0075298 | 0.23249 | 0.99251 | 0.99241 | 97.5219 | 276.419 | 339.249 | 343.452 | 927.128 | 0 | 0 | 0
|  | 780 | 66.3258 | 7.0726 | 0.89779 | 0.082901 | 9.3779 | 0.010678 | 0.7097 | 59.084 | 24.227 | 0.0031589 | 23.2716 | 23.5615 | 7.4427e-05 | 0.0084194 | 0.48841 | 55.2503 | 0.00088523 | 0.058835 | 0.045414 | 40.2579 | 75.7487 | 108.7896 | 20.7655 | 104.9033 | 0.0062321 | 0.23062 | 0.99387 | 0.99423 | 97.5225 | 276.405 | 339.255 | 343.481 | 927.699 | 0 | 0 | 0
|  | 785 | 69.3443 | 9.1057 | 1.4792 | 0.067321 | 7.6155 | 0.01218 | 0.90721 | 59.4232 | 25.2423 | 0.0040565 | 24.2442 | 24.5482 | 9.9579e-05 | 0.011265 | 0.48885 | 55.2995 | 0.00081995 | 0.061074 | 0.047373 | 40.4898 | 75.6983 | 108.4118 | 20.7653 | 113.8679 | 0.0058127 | 0.23003 | 0.99503 | 0.99548 | 97.5221 | 276.404 | 339.218 | 343.471 | 927.111 | 0 | 0 | 0
|  | 790 | 67.8319 | 8.4344 | 0.29325 | 0.071094 | 8.0423 | 0.011976 | 0.82909 | 59.7661 | 24.5381 | 0.00087354 | 23.567 | 23.8663 | 2.0848e-05 | 0.0023584 | 0.48915 | 55.3336 | 0.00085139 | 0.058944 | 0.046237 | 40.7239 | 75.6533 | 108.0945 | 20.7646 | 107.5993 | 0.0060416 | 0.22888 | 0.99678 | 0.99688 | 97.5211 | 276.407 | 339.206 | 343.514 | 927.19 | 0 | 0 | 0
|  | 795 | 67.1608 | 7.6979 | 4.0433 | 0.077125 | 8.7245 | 0.011512 | 0.75648 | 60.1036 | 24.3002 | 0.013196 | 23.335 | 23.6311 | 0.00031184 | 0.035276 | 0.48998 | 55.4277 | 0.00088783 | 0.058343 | 0.045794 | 40.954 | 75.602 | 107.6963 | 20.7646 | 105.5074 | 0.0062318 | 0.22881 | 0.9964 | 0.99789 | 97.5226 | 276.402 | 339.154 | 343.458 | 927.259 | 0 | 0 | 0
|  | 800 | 70.2635 | 8.1276 | -1.384 | 0.076422 | 8.645 | 0.012911 | 0.78924 | 60.4472 | 25.4161 | -0.0042784 | 24.4069 | 24.7208 | -0.00010577 | -0.011964 | 0.49076 | 55.5159 | 0.00098666 | 0.060315 | 0.047823 | 41.188 | 75.559 | 107.3316 | 20.7649 | 115.4213 | 0.006468 | 0.22698 | 0.99938 | 0.99889 | 97.5263 | 276.407 | 339.158 | 343.52 | 927.362 | 0 | 0 | 0
|  | 805 | 66.0023 | 7.9241 | 1.8556 | 0.073631 | 8.3293 | 0.017967 | 0.79093 | 60.7878 | 24.4083 | 0.0057552 | 23.4395 | 23.7402 | 0.00013663 | 0.015456 | 0.4911 | 55.5545 | 0.0013229 | 0.058237 | 0.045322 | 41.4209 | 75.5128 | 106.9359 | 20.7671 | 106.4514 | 0.0080583 | 0.22782 | 0.99919 | 0.99985 | 97.5256 | 276.402 | 339.165 | 343.515 | 927.576 | 0 | 0 | 0
|  | 810 | 67.7512 | 8.7846 | -1.1216 | 0.068178 | 7.7125 | 0.023086 | 0.86372 | 61.1222 | 24.779 | -0.0031724 | 23.7946 | 24.104 | -7.6468e-05 | -0.0086502 | 0.49144 | 55.5931 | 0.0015739 | 0.058887 | 0.04647 | 41.6503 | 75.4595 | 106.5964 | 20.7654 | 109.7047 | 0.009022 | 0.2272 | 1.0011 | 1.0007 | 97.5215 | 276.42 | 339.152 | 343.562 | 927.377 | 0 | 0 | 0
|  | 815 | 64.6807 | 7.0412 | 0.54619 | 0.081205 | 9.186 | 0.020185 | 0.72185 | 61.4533 | 24.148 | 0.001889 | 23.184 | 23.4798 | 4.4353e-05 | 0.0050173 | 0.49155 | 55.6057 | 0.0016391 | 0.058617 | 0.044785 | 41.8785 | 75.4028 | 106.2329 | 20.7673 | 104.1679 | 0.0094726 | 0.23055 | 1.001 | 1.0012 | 97.5235 | 276.405 | 339.083 | 343.41 | 927.476 | 0 | 0 | 0
|  | 820 | 66.9397 | 7.1962 | 0.13382 | 0.08223 | 9.3021 | 0.015961 | 0.71878 | 61.7823 | 24.7939 | 0.0004566 | 23.7983 | 24.0995 | 1.1004e-05 | 0.0012448 | 0.49169 | 55.6213 | 0.0013125 | 0.059105 | 0.045961 | 42.1053 | 75.3443 | 105.798 | 20.7674 | 109.7881 | 0.0079277 | 0.22768 | 1.0017 | 1.0017 | 97.5233 | 276.408 | 339.002 | 343.292 | 927.388 | 0 | 0 | 0
|  | 825 | 65.6231 | 7.7558 | 0.42002 | 0.074797 | 8.4612 | 0.013138 | 0.74942 | 62.1137 | 24.0542 | 0.0013435 | 23.0896 | 23.3836 | 3.1417e-05 | 0.0035539 | 0.4918 | 55.6333 | 0.00098271 | 0.056054 | 0.044649 | 42.3319 | 75.2894 | 105.421 | 20.7672 | 103.3408 | 0.0066783 | 0.22416 | 1.0016 | 1.0017 | 97.5255 | 276.392 | 339.019 | 343.336 | 927.304 | 0 | 0 | 0
|  | 830 | 65.5712 | 6.951 | -0.4394 | 0.083391 | 9.4334 | 0.013563 | 0.71713 | 62.4417 | 24.6997 | -0.0015277 | 23.6994 | 23.9845 | -3.6642e-05 | -0.004145 | 0.49188 | 55.6422 | 0.001131 | 0.059802 | 0.045252 | 42.5566 | 75.231 | 105.0351 | 20.7693 | 108.9164 | 0.0071887 | 0.23014 | 1.0019 | 1.0017 | 97.5264 | 276.408 | 338.879 | 342.956 | 927.349 | 0 | 0 | 0
|  | 835 | 65.7755 | 9.2332 | -0.58775 | 0.062974 | 7.1238 | 0.019665 | 0.9304 | 62.7701 | 24.2288 | -0.0015724 | 23.2488 | 23.5393 | -3.7013e-05 | -0.004187 | 0.49188 | 55.6422 | 0.0012384 | 0.058591 | 0.045218 | 42.7828 | 75.1738 | 104.6178 | 20.7662 | 104.8084 | 0.0077389 | 0.22995 | 1.0014 | 1.0012 | 97.5258 | 276.383 | 338.898 | 343.133 | 927.491 | 0 | 0 | 0
|  | 840 | 66.0423 | 8.5667 | 1.207 | 0.06815 | 7.7092 | 0.017831 | 0.85931 | 63.0996 | 24.4222 | 0.0034649 | 23.4396 | 23.7398 | 8.2256e-05 | 0.009305 | 0.49208 | 55.6655 | 0.0012152 | 0.058561 | 0.04535 | 43.0092 | 75.1186 | 104.3756 | 20.7671 | 106.512 | 0.0075989 | 0.22861 | 0.99998 | 1.0004 | 97.5209 | 276.395 | 338.973 | 343.315 | 926.935 | 0 | 0 | 0
|  | 845 | 67.757 | 7.1377 | 0.67005 | 0.083917 | 9.4928 | 0.019439 | 0.71394 | 63.4341 | 25.1811 | 0.0022972 | 24.1683 | 24.4766 | 5.6228e-05 | 0.0063607 | 0.49243 | 55.7046 | 0.0016313 | 0.059912 | 0.046654 | 43.2392 | 75.07 | 103.9227 | 20.7675 | 113.236 | 0.0091525 | 0.22738 | 0.9992 | 0.99946 | 97.5207 | 276.381 | 338.978 | 343.302 | 926.981 | 0 | 0 | 0
|  | 850 | 68.798 | 8.007 | 0.69466 | 0.075956 | 8.5923 | 0.017803 | 0.80908 | 63.7755 | 25.5514 | 0.0021234 | 24.5254 | 24.8481 | 5.2763e-05 | 0.0059687 | 0.4927 | 55.7355 | 0.0013522 | 0.061455 | 0.047346 | 43.4742 | 75.03 | 103.5637 | 20.7674 | 116.599 | 0.0079261 | 0.22908 | 0.99815 | 0.99839 | 97.5239 | 276.38 | 339.002 | 343.462 | 927.027 | 0 | 0 | 0
|  | 855 | 67.1068 | 8.0268 | 0.51683 | 0.073906 | 8.3604 | 0.020426 | 0.82136 | 64.1153 | 25.0034 | 0.0015701 | 24.0024 | 24.3273 | 3.8196e-05 | 0.0043209 | 0.49293 | 55.7612 | 0.0015096 | 0.060704 | 0.046372 | 43.7085 | 74.9886 | 103.158 | 20.7673 | 111.6652 | 0.0086968 | 0.23058 | 0.99706 | 0.99724 | 97.5232 | 276.378 | 339.043 | 343.632 | 927.469 | 0 | 0 | 0
|  | 860 | 70.2499 | 7.7947 | -1.7508 | 0.079671 | 9.0126 | 0.020714 | 0.78521 | 64.4587 | 25.765 | -0.0055613 | 24.741 | 25.0818 | -0.00013949 | -0.015779 | 0.49302 | 55.772 | 0.0016503 | 0.062559 | 0.048419 | 43.9455 | 74.952 | 102.8149 | 20.7651 | 118.6073 | 0.0090772 | 0.23059 | 0.99672 | 0.99609 | 97.5213 | 276.378 | 339.146 | 343.818 | 927.455 | 0 | 0 | 0
|  | 865 | 67.34 | 7.3115 | -0.38284 | 0.081418 | 9.2102 | 0.016534 | 0.71435 | 64.8027 | 24.471 | -0.0013078 | 23.5071 | 23.8344 | -3.117e-05 | -0.003526 | 0.49302 | 55.772 | 0.0013462 | 0.058161 | 0.046045 | 44.1817 | 74.9164 | 102.3669 | 20.7649 | 107.0321 | 0.0081421 | 0.22721 | 0.99547 | 0.99532 | 97.521 | 276.367 | 339.271 | 343.996 | 927.305 | 0 | 0 | 0
|  | 870 | 66.0968 | 8.3133 | 1.6738 | 0.070285 | 7.9508 | 0.023942 | 0.8376 | 65.1363 | 24.7864 | 0.0048738 | 23.8111 | 24.1376 | 0.00011764 | 0.013308 | 0.49332 | 55.8053 | 0.0016828 | 0.058871 | 0.045614 | 44.4108 | 74.8693 | 102.0153 | 20.7686 | 109.8139 | 0.009474 | 0.22711 | 0.99591 | 0.99646 | 97.522 | 276.394 | 339.285 | 343.937 | 927.292 | 0 | 0 | 0
|  | 875 | 64.2448 | 7.5307 | 0.85983 | 0.075414 | 8.531 | 0.020548 | 0.75771 | 65.4621 | 24.4076 | 0.0027288 | 23.4459 | 23.7625 | 6.4844e-05 | 0.0073353 | 0.49377 | 55.8569 | 0.0015496 | 0.057142 | 0.044292 | 44.6356 | 74.8138 | 101.6462 | 20.7709 | 106.4771 | 0.0090189 | 0.22487 | 0.99906 | 0.99936 | 97.5236 | 276.379 | 339.267 | 343.849 | 927.282 | 0 | 0 | 0
|  | 880 | 65.382 | 7.7545 | -0.93323 | 0.074534 | 8.4314 | 0.019974 | 0.79001 | 65.7862 | 24.9044 | -0.0028714 | 23.9151 | 24.2245 | -6.9558e-05 | -0.0078685 | 0.49394 | 55.8752 | 0.0014887 | 0.058883 | 0.045153 | 44.8592 | 74.757 | 101.2667 | 20.7711 | 110.8182 | 0.008635 | 0.2264 | 1.0018 | 1.0015 | 97.5249 | 276.389 | 339.153 | 343.542 | 927.342 | 0 | 0 | 0
|  | 885 | 64.8093 | 8.0079 | 2.0682 | 0.071543 | 8.0932 | 0.017802 | 0.80952 | 66.1117 | 24.3555 | 0.0062438 | 23.3899 | 23.6985 | 0.00014797 | 0.016739 | 0.49431 | 55.9171 | 0.0012736 | 0.057916 | 0.044607 | 45.0836 | 74.7024 | 100.9029 | 20.7694 | 105.9963 | 0.0078611 | 0.22729 | 1.0026 | 1.0034 | 97.5272 | 276.384 | 339.18 | 343.655 | 928.568 | 0 | 0 | 0
|  | 890 | 67.1889 | 7.6344 | 1.959 | 0.077799 | 8.8008 | 0.017745 | 0.74761 | 66.4416 | 24.7339 | 0.0063327 | 23.7526 | 24.0666 | 0.00015241 | 0.017241 | 0.49506 | 56.002 | 0.0013806 | 0.058163 | 0.04598 | 45.3101 | 74.6535 | 100.5407 | 20.7669 | 109.3119 | 0.0082255 | 0.22556 | 1.0038 | 1.0046 | 97.5272 | 276.371 | 339.17 | 343.655 | 927.141 | 0 | 0 | 0
|  | 895 | 64.6979 | 7.2609 | 3.3015 | 0.078769 | 8.9105 | 0.021658 | 0.71806 | 66.7714 | 24.8431 | 0.01076 | 23.8552 | 24.1688 | 0.00026005 | 0.029418 | 0.49609 | 56.1186 | 0.001706 | 0.05656 | 0.044515 | 45.5363 | 74.6049 | 100.1305 | 20.773 | 110.269 | 0.0095547 | 0.22063 | 1.004 | 1.0053 | 97.5262 | 276.372 | 339.139 | 343.597 | 927.146 | 0 | 0 | 0
|  | 900 | 66.4791 | 7.4087 | -0.57277 | 0.079323 | 8.9732 | 0.024937 | 0.77364 | 67.0993 | 25.4447 | -0.0018373 | 24.4187 | 24.7279 | -4.5434e-05 | -0.0051395 | 0.49674 | 56.1922 | 0.0019781 | 0.061367 | 0.04632 | 45.7634 | 74.5548 | 99.7555 | 20.7704 | 115.6068 | 0.010492 | 0.22952 | 1.0054 | 1.0052 | 97.5269 | 276.343 | 338.942 | 343.234 | 927.218 | 0 | 0 | 0
|  | 905 | 67.8698 | 8.4848 | -3.0856 | 0.070711 | 7.999 | 0.020345 | 0.83774 | 67.4352 | 24.975 | -0.0089869 | 23.972 | 24.2785 | -0.00021819 | -0.024682 | 0.49674 | 56.1922 | 0.0014386 | 0.059237 | 0.046536 | 45.9955 | 74.514 | 99.3479 | 20.7665 | 111.3971 | 0.00841 | 0.22689 | 1.0057 | 1.0046 | 97.5272 | 276.336 | 338.999 | 343.333 | 927.026 | 0 | 0 | 0
|  | 910 | 68.8207 | 8.6902 | 0.18771 | 0.070007 | 7.9194 | 0.018512 | 0.83566 | 67.7769 | 24.8801 | 0.00054331 | 23.8818 | 24.1872 | 1.3141e-05 | 0.0014866 | 0.49677 | 56.1959 | 0.001296 | 0.058502 | 0.046884 | 46.2291 | 74.4801 | 99.039 | 20.7646 | 110.5565 | 0.00784 | 0.22554 | 1.0037 | 1.0038 | 97.5293 | 276.338 | 339.011 | 343.346 | 927.021 | 0 | 0 | 0
|  | 915 | 67.477 | 7.9994 | -0.70521 | 0.074568 | 8.4353 | 0.018346 | 0.78115 | 68.1176 | 24.7698 | -0.0021843 | 23.773 | 24.075 | -5.2586e-05 | -0.0059486 | 0.4968 | 56.1996 | 0.001368 | 0.058249 | 0.046144 | 46.4616 | 74.4455 | 98.6407 | 20.7665 | 109.5652 | 0.0081648 | 0.22556 | 1.0028 | 1.0026 | 97.5284 | 276.343 | 338.97 | 343.276 | 927.192 | 0 | 0 | 0
|  | 920 | 68.1763 | 8.1698 | -2.2811 | 0.073769 | 8.3449 | 0.02069 | 0.81251 | 68.4568 | 25.2604 | -0.0068538 | 24.2397 | 24.5524 | -0.00016828 | -0.019036 | 0.4968 | 56.1996 | 0.0015263 | 0.059938 | 0.046845 | 46.6941 | 74.4095 | 98.2984 | 20.7673 | 113.9281 | 0.0087017 | 0.22696 | 1.0014 | 1.0006 | 97.528 | 276.348 | 338.912 | 343.285 | 927.219 | 0 | 0 | 0
|  | 925 | 66.7244 | 7.4888 | 2.7648 | 0.078763 | 8.9098 | 0.019128 | 0.73338 | 68.794 | 24.8692 | 0.0090075 | 23.8691 | 24.1759 | 0.00021776 | 0.024634 | 0.49735 | 56.2612 | 0.0015066 | 0.057763 | 0.045718 | 46.9255 | 74.3719 | 97.8975 | 20.7688 | 110.4491 | 0.0087182 | 0.22366 | 0.99746 | 0.99848 | 97.5282 | 276.349 | 338.981 | 343.337 | 927.152 | 0 | 0 | 0
|  | 930 | 65.5297 | 7.5339 | -0.30877 | 0.07689 | 8.6979 | 0.023121 | 0.74679 | 69.1247 | 24.9764 | -0.00097837 | 23.9647 | 24.2665 | -2.3742e-05 | -0.0026857 | 0.49789 | 56.3228 | 0.0017777 | 0.057421 | 0.045126 | 47.1526 | 74.3276 | 97.5195 | 20.7716 | 111.3695 | 0.0098138 | 0.2221 | 0.99796 | 0.99785 | 97.5288 | 276.335 | 338.877 | 343.144 | 927.416 | 0 | 0 | 0
|  | 935 | 64.4541 | 8.1336 | -0.88475 | 0.070052 | 7.9244 | 0.024914 | 0.83052 | 69.4496 | 24.3971 | -0.0026163 | 23.4009 | 23.6895 | -6.1978e-05 | -0.0070111 | 0.49789 | 56.3228 | 0.0017453 | 0.05818 | 0.04464 | 47.377 | 74.2777 | 97.1349 | 20.7695 | 106.2271 | 0.009851 | 0.22774 | 0.99864 | 0.99834 | 97.5286 | 276.35 | 338.762 | 342.939 | 927.525 | 0 | 0 | 0
|  | 940 | 65.2749 | 8.4528 | -1.6527 | 0.068265 | 7.7222 | 0.03264 | 0.83423 | 69.774 | 24.476 | -0.0047444 | 23.4851 | 23.7801 | -0.00011282 | -0.012763 | 0.49789 | 56.3228 | 0.0022282 | 0.056949 | 0.045089 | 47.6014 | 74.2276 | 96.8113 | 20.7684 | 106.9541 | 0.011867 | 0.22392 | 0.99952 | 0.99898 | 97.5275 | 276.374 | 338.884 | 343.141 | 927.523 | 0 | 0 | 0
|  | 945 | 66.5982 | 7.3245 | 5.2328 | 0.080378 | 9.0925 | 0.025996 | 0.73303 | 70.1036 | 25.3976 | 0.017051 | 24.363 | 24.6666 | 0.0004206 | 0.047579 | 0.49895 | 56.4417 | 0.0020895 | 0.05892 | 0.046058 | 47.8292 | 74.1837 | 96.4352 | 20.771 | 115.13 | 0.010961 | 0.22347 | 0.99769 | 0.99962 | 97.5288 | 276.385 | 338.796 | 343.017 | 927.577 | 0 | 0 | 0
|  | 950 | 63.889 | 6.7133 | -0.14468 | 0.084129 | 9.5168 | 0.025976 | 0.7047 | 70.4299 | 24.6037 | -0.00050994 | 23.5919 | 23.8691 | -1.2172e-05 | -0.0013769 | 0.5 | 56.5607 | 0.0021854 | 0.059286 | 0.044676 | 48.0561 | 74.1367 | 96.0179 | 20.7708 | 108.0011 | 0.011638 | 0.22938 | 1.0004 | 1.0004 | 97.5305 | 276.39 | 338.658 | 342.637 | 927.576 | 0 | 0 | 0
|  | 955 | 64.5049 | 7.672 | -1.2437 | 0.074326 | 8.4079 | 0.019622 | 0.79982 | 70.7508 | 24.4119 | -0.0039011 | 23.4135 | 23.696 | -9.244e-05 | -0.010457 | 0.5 | 56.5607 | 0.0014584 | 0.059447 | 0.044746 | 48.2796 | 74.0846 | 95.6107 | 20.7693 | 106.3485 | 0.0086313 | 0.23106 | 1.0013 | 1.0009 | 97.5304 | 276.392 | 338.738 | 342.826 | 927.502 | 0 | 0 | 0
|  | 960 | 64.8686 | 7.5907 | -0.78687 | 0.075545 | 8.5458 | 0.017485 | 0.78477 | 71.0743 | 24.2065 | -0.0025293 | 23.2162 | 23.5018 | -5.9444e-05 | -0.0067244 | 0.5 | 56.5607 | 0.0013209 | 0.059285 | 0.044863 | 48.5036 | 74.0357 | 95.2627 | 20.7674 | 104.5652 | 0.0080963 | 0.23198 | 1.0017 | 1.0014 | 97.5311 | 276.369 | 338.734 | 342.901 | 927.379 | 0 | 0 | 0
|  | 965 | 67.1103 | 7.5918 | -1.7398 | 0.078144 | 8.8398 | 0.019491 | 0.75868 | 71.4042 | 24.532 | -0.0057047 | 23.5359 | 23.8327 | -0.00013596 | -0.01538 | 0.5 | 56.5607 | 0.0015231 | 0.059286 | 0.046161 | 48.7312 | 73.994 | 94.853 | 20.7648 | 107.4309 | 0.0088736 | 0.22984 | 1.0025 | 1.0019 | 97.5301 | 276.375 | 338.842 | 343.115 | 929.29 | 0 | 0 | 0
|  | 970 | 67.1966 | 8.1513 | 2.356 | 0.072874 | 8.2437 | 0.020029 | 0.82514 | 71.74 | 24.6089 | 0.007182 | 23.6099 | 23.9057 | 0.00017169 | 0.019422 | 0.50043 | 56.6092 | 0.0014596 | 0.060131 | 0.046312 | 48.9624 | 73.9587 | 94.4894 | 20.7648 | 108.1063 | 0.0085869 | 0.23161 | 1.0014 | 1.0022 | 97.5315 | 276.352 | 338.845 | 343.091 | 927.39 | 0 | 0 | 0
|  | 975 | 67.4584 | 7.6327 | 3.3341 | 0.078128 | 8.838 | 0.018574 | 0.77012 | 72.0766 | 24.3637 | 0.011 | 23.3785 | 23.6811 | 0.00026049 | 0.029467 | 0.50151 | 56.7315 | 0.0014512 | 0.060168 | 0.046454 | 49.1943 | 73.9247 | 94.113 | 20.7626 | 105.9803 | 0.0086128 | 0.23332 | 1.0013 | 1.0026 | 97.5316 | 276.336 | 338.901 | 343.288 | 927.282 | 0 | 0 | 0
|  | 980 | 68.388 | 7.8005 | -1.7444 | 0.077501 | 8.7671 | 0.01697 | 0.79851 | 72.4162 | 24.7261 | -0.0056238 | 23.7308 | 24.0391 | -0.00013519 | -0.015293 | 0.50216 | 56.8051 | 0.0013152 | 0.061886 | 0.047167 | 49.4284 | 73.8941 | 93.7148 | 20.7625 | 109.177 | 0.0079539 | 0.23551 | 1.0029 | 1.0022 | 97.5315 | 276.329 | 338.966 | 343.37 | 927.144 | 0 | 0 | 0
|  | 985 | 70.1199 | 8.6825 | 1.4985 | 0.071392 | 8.076 | 0.016302 | 0.8562 | 72.7625 | 24.9932 | 0.004398 | 23.9976 | 24.3256 | 0.00010698 | 0.012102 | 0.50242 | 56.8354 | 0.0011639 | 0.061126 | 0.047934 | 49.6661 | 73.8706 | 93.3437 | 20.7616 | 111.5974 | 0.007269 | 0.23175 | 1.0017 | 1.0022 | 97.5314 | 276.333 | 339.114 | 343.749 | 927.095 | 0 | 0 | 0
|  | 990 | 70.2637 | 7.8003 | 1.877 | 0.079629 | 9.0079 | 0.019511 | 0.77154 | 73.1135 | 25.1328 | 0.0061124 | 24.1301 | 24.4528 | 0.00014947 | 0.016908 | 0.50307 | 56.9079 | 0.0015536 | 0.061437 | 0.048214 | 49.9065 | 73.852 | 92.9849 | 20.7615 | 112.8404 | 0.0088458 | 0.23167 | 1.0012 | 1.0019 | 97.5308 | 276.325 | 339.093 | 343.627 | 927.254 | 0 | 0 | 0
|  | 995 | 69.0937 | 7.7601 | 0.19883 | 0.078709 | 8.9037 | 0.021525 | 0.76078 | 73.4619 | 24.4175 | 0.00065876 | 23.4427 | 23.7563 | 1.565e-05 | 0.0017703 | 0.50348 | 56.9546 | 0.0016942 | 0.05988 | 0.047393 | 50.1455 | 73.831 | 92.5572 | 20.7595 | 106.5058 | 0.0096283 | 0.23219 | 1.0014 | 1.0014 | 97.5312 | 276.333 | 339.082 | 343.618 | 927.339 | 0 | 0 | 0
|  | 1000 | 70.523 | 8.1833 | -0.44971 | 0.076182 | 8.6179 | 0.023685 | 0.79512 | 73.8109 | 24.8944 | -0.0014148 | 23.8992 | 24.2154 | -3.426e-05 | -0.0038755 | 0.50352 | 56.959 | 0.0018044 | 0.060574 | 0.048321 | 50.3848 | 73.8109 | 92.2011 | 20.7595 | 110.7008 | 0.0099487 | 0.23093 | 1.001 | 1.0008 | 97.5321 | 276.319 | 339.064 | 343.549 | 927.397 | 0 | 0 | 0
|  | 1005 | 69.7059 | 8.389 | -0.65345 | 0.073454 | 8.3092 | 0.021711 | 0.84296 | 74.1615 | 24.9295 | -0.0019793 | 23.9337 | 24.2505 | -4.7998e-05 | -0.0054296 | 0.50352 | 56.959 | 0.0015948 | 0.061918 | 0.047999 | 50.6256 | 73.7925 | 91.7959 | 20.7609 | 111.0167 | 0.0090687 | 0.23426 | 1 | 0.99978 | 97.5331 | 276.292 | 339.075 | 343.563 | 927.62 | 0 | 0 | 0
|  | 1010 | 68.6893 | 8.5916 | 1.0726 | 0.070675 | 7.9949 | 0.018105 | 0.84102 | 74.5075 | 24.1158 | 0.0032323 | 23.1492 | 23.4527 | 7.5807e-05 | 0.0085754 | 0.50371 | 56.9805 | 0.0012796 | 0.059439 | 0.046942 | 50.8629 | 73.7698 | 91.4652 | 20.759 | 103.873 | 0.0079403 | 0.23301 | 0.99849 | 0.99885 | 97.5316 | 276.304 | 339.027 | 343.472 | 927.802 | 0 | 0 | 0
|  | 1015 | 69.3442 | 7.7946 | 0.031767 | 0.078645 | 8.8965 | 0.017681 | 0.75214 | 74.8525 | 24.2647 | 0.00010582 | 23.297 | 23.6098 | 2.4983e-06 | 0.00028261 | 0.5039 | 57.0026 | 0.0013905 | 0.059152 | 0.047298 | 51.0985 | 73.7463 | 91.0768 | 20.7587 | 105.1816 | 0.0083794 | 0.23123 | 0.99747 | 0.99748 | 97.5313 | 276.306 | 339.098 | 343.65 | 927.857 | 0 | 0 | 0
|  | 1020 | 68.9249 | 7.7665 | 0.25818 | 0.078452 | 8.8746 | 0.016274 | 0.74315 | 75.1982 | 24.0449 | 0.00086552 | 23.0897 | 23.4021 | 2.0255e-05 | 0.0022913 | 0.50396 | 57.0091 | 0.0012768 | 0.058302 | 0.046896 | 51.334 | 73.7237 | 90.6889 | 20.7586 | 103.3012 | 0.0079444 | 0.23037 | 0.99586 | 0.99596 | 97.5311 | 276.297 | 339.152 | 343.741 | 927.747 | 0 | 0 | 0
|  | 1025 | 71.8302 | 9.3746 | -1.3405 | 0.067734 | 7.6622 | 0.021589 | 0.91607 | 75.5501 | 25.3086 | -0.003687 | 24.3025 | 24.6262 | -9.0796e-05 | -0.010271 | 0.50401 | 57.0148 | 0.0014623 | 0.062049 | 0.049121 | 51.5741 | 73.7074 | 90.3049 | 20.7595 | 114.4416 | 0.0084283 | 0.23215 | 0.99501 | 0.99459 | 97.5307 | 276.285 | 339.143 | 343.66 | 927.266 | 0 | 0 | 0
|  | 1030 | 70.7019 | 9.0695 | -1.5336 | 0.068913 | 7.7955 | 0.018521 | 0.88395 | 75.9064 | 24.8747 | -0.0043649 | 23.8889 | 24.2117 | -0.00010568 | -0.011955 | 0.50401 | 57.0148 | 0.0012763 | 0.060915 | 0.048261 | 51.8175 | 73.6956 | 89.9967 | 20.7596 | 110.5654 | 0.0077595 | 0.23196 | 0.9937 | 0.9932 | 97.5314 | 276.294 | 339.187 | 343.77 | 927.245 | 0 | 0 | 0
|  | 1035 | 69.6179 | 7.6752 | -0.76541 | 0.080184 | 9.0706 | 0.021094 | 0.75418 | 76.2572 | 24.6083 | -0.0025621 | 23.6366 | 23.9548 | -6.1374e-05 | -0.0069427 | 0.50401 | 57.0148 | 0.0016914 | 0.060473 | 0.047768 | 52.0576 | 73.6785 | 89.6031 | 20.7595 | 108.2263 | 0.0095609 | 0.23252 | 0.9923 | 0.99201 | 97.5321 | 276.311 | 339.237 | 343.803 | 927.528 | 0 | 0 | 0
|  | 1040 | 70.7717 | 7.9976 | 1.811 | 0.078226 | 8.8491 | 0.019369 | 0.76725 | 76.6082 | 24.5621 | 0.0059257 | 23.5887 | 23.9067 | 0.00014166 | 0.016025 | 0.50436 | 57.0548 | 0.0015152 | 0.060019 | 0.048255 | 52.2976 | 73.6617 | 89.2098 | 20.7573 | 107.8035 | 0.0088326 | 0.23161 | 0.98972 | 0.99038 | 97.5315 | 276.293 | 339.186 | 343.759 | 927.422 | 0 | 0 | 0
|  | 1045 | 72.324 | 8.2069 | 0.48639 | 0.077903 | 8.8125 | 0.020757 | 0.77629 | 76.9659 | 25.0057 | 0.0015565 | 24.0188 | 24.3432 | 3.7891e-05 | 0.0042863 | 0.50481 | 57.1056 | 0.001617 | 0.060475 | 0.04921 | 52.5413 | 73.6516 | 88.8208 | 20.757 | 111.7521 | 0.0091406 | 0.22996 | 0.98881 | 0.98899 | 97.5307 | 276.273 | 339.244 | 343.826 | 927.324 | 0 | 0 | 0
|  | 1050 | 70.039 | 8.0471 | -0.17286 | 0.07694 | 8.7036 | 0.022032 | 0.81132 | 77.3219 | 24.7726 | -0.00055222 | 23.7824 | 24.084 | -1.33e-05 | -0.0015045 | 0.50491 | 57.1163 | 0.0016952 | 0.062423 | 0.048294 | 52.7851 | 73.6399 | 88.4319 | 20.7587 | 109.6203 | 0.0095297 | 0.23663 | 0.98756 | 0.9875 | 97.5312 | 276.255 | 339.065 | 343.366 | 927.272 | 0 | 0 | 0
|  | 1055 | 70.6687 | 8.4671 | 0.99343 | 0.073781 | 8.3463 | 0.020818 | 0.84455 | 77.6736 | 24.9298 | 0.0030239 | 23.9311 | 24.2388 | 7.3296e-05 | 0.0082914 | 0.50509 | 57.1371 | 0.0015359 | 0.062312 | 0.048557 | 53.0272 | 73.6243 | 88.0539 | 20.7589 | 111.0057 | 0.0088246 | 0.23529 | 0.98588 | 0.98622 | 97.5315 | 276.254 | 339.034 | 343.393 | 927.324 | 0 | 0 | 0
|  | 1060 | 69.6119 | 8.3552 | -1.188 | 0.073651 | 8.3316 | 0.017128 | 0.82155 | 78.0243 | 24.5134 | -0.003668 | 23.541 | 23.8539 | -8.7497e-05 | -0.0098979 | 0.50527 | 57.1578 | 0.0012615 | 0.060508 | 0.0476 | 53.2676 | 73.6079 | 87.6907 | 20.7594 | 107.3723 | 0.0077751 | 0.23324 | 0.98575 | 0.98534 | 97.5342 | 276.233 | 339.172 | 343.681 | 927.238 | 0 | 0 | 0
|  | 1065 | 70.4278 | 8.548 | -1.7982 | 0.072834 | 8.2391 | 0.016695 | 0.84472 | 78.3744 | 25.1134 | -0.0053602 | 24.116 | 24.4331 | -0.00013097 | -0.014815 | 0.50527 | 57.1578 | 0.001216 | 0.061524 | 0.048183 | 53.507 | 73.591 | 87.3177 | 20.7615 | 112.6878 | 0.0074605 | 0.23202 | 0.98486 | 0.98425 | 97.5334 | 276.228 | 339.156 | 343.615 | 927.132 | 0 | 0 | 0
|  | 1070 | 66.6003 | 8.0932 | -1.1366 | 0.072746 | 8.2291 | 0.02083 | 0.81472 | 78.717 | 24.2542 | -0.0035042 | 23.2875 | 23.5952 | -8.2683e-05 | -0.0093532 | 0.50527 | 57.1578 | 0.0015153 | 0.059268 | 0.045877 | 53.7422 | 73.5673 | 86.9613 | 20.764 | 105.0931 | 0.0089141 | 0.23161 | 0.98413 | 0.98374 | 97.5345 | 276.216 | 339.105 | 343.587 | 927.18 | 0 | 0 | 0
|  | 1075 | 67.0313 | 8.1389 | 5.042 | 0.072805 | 8.2359 | 0.023058 | 0.82405 | 79.0511 | 24.7196 | 0.015263 | 23.7346 | 24.0506 | 0.00036708 | 0.041525 | 0.50619 | 57.2616 | 0.0016787 | 0.059995 | 0.046289 | 53.9726 | 73.5359 | 86.5893 | 20.7657 | 109.1658 | 0.0094761 | 0.23052 | 0.98171 | 0.98341 | 97.535 | 276.219 | 339.11 | 343.625 | 927.337 | 0 | 0 | 0
|  | 1080 | 68.2348 | 7.7794 | -0.58642 | 0.077538 | 8.7712 | 0.017187 | 0.79857 | 79.3892 | 24.6432 | -0.0018969 | 23.6587 | 23.9698 | -4.5469e-05 | -0.0051436 | 0.50711 | 57.3654 | 0.0013326 | 0.061919 | 0.047096 | 54.2061 | 73.5086 | 86.2285 | 20.7622 | 108.4804 | 0.0080455 | 0.23616 | 0.98311 | 0.98289 | 97.5358 | 276.24 | 339.073 | 343.533 | 927.431 | 0 | 0 | 0
|  | 1085 | 70.7636 | 8.4474 | -0.24757 | 0.074052 | 8.3769 | 0.014708 | 0.77964 | 79.7367 | 24.4806 | -0.00076979 | 23.5037 | 23.8158 | -1.8333e-05 | -0.0020739 | 0.50711 | 57.3654 | 0.0010892 | 0.057734 | 0.047737 | 54.4431 | 73.4901 | 85.8231 | 20.7587 | 107.0588 | 0.0070544 | 0.226 | 0.98268 | 0.9826 | 97.5391 | 276.232 | 339.089 | 343.592 | 927.301 | 0 | 0 | 0
|  | 1090 | 69.7009 | 8.2271 | -0.91243 | 0.074893 | 8.4721 | 0.014218 | 0.81186 | 80.0879 | 25.0109 | -0.0028105 | 24.0066 | 24.3138 | -6.8335e-05 | -0.0077302 | 0.50711 | 57.3654 | 0.0010648 | 0.060803 | 0.047619 | 54.6815 | 73.4751 | 85.4841 | 20.7628 | 111.7182 | 0.0068563 | 0.23079 | 0.98284 | 0.98252 | 97.5409 | 276.234 | 339.002 | 343.34 | 927.317 | 0 | 0 | 0
|  | 1095 | 67.5303 | 8.1364 | -1.4019 | 0.07337 | 8.2998 | 0.015768 | 0.84831 | 80.431 | 24.5533 | -0.0043134 | 23.5543 | 23.8463 | -0.00010286 | -0.011636 | 0.50711 | 57.3654 | 0.0011569 | 0.062241 | 0.046692 | 54.9173 | 73.4529 | 85.0774 | 20.763 | 107.6084 | 0.0073261 | 0.23762 | 0.98311 | 0.98262 | 97.5389 | 276.232 | 338.813 | 343.012 | 927.384 | 0 | 0 | 0
|  | 1100 | 69.5278 | 9.3291 | -0.10296 | 0.065883 | 7.4528 | 0.016666 | 0.94181 | 80.7736 | 24.3726 | -0.00028636 | 23.3903 | 23.6888 | -6.7836e-06 | -0.00076738 | 0.50711 | 57.3654 | 0.001098 | 0.062049 | 0.047722 | 55.1533 | 73.4306 | 84.756 | 20.7579 | 106.0723 | 0.0071123 | 0.23834 | 0.9829 | 0.98287 | 97.5372 | 276.248 | 338.948 | 343.274 | 927.145 | 0 | 0 | 0
|  | 1105 | 72.6692 | 8.6598 | 2.4359 | 0.074181 | 8.3915 | 0.015435 | 0.80193 | 81.1291 | 24.9985 | 0.0074275 | 24.0035 | 24.328 | 0.0001807 | 0.020441 | 0.50756 | 57.4165 | 0.001145 | 0.059488 | 0.049062 | 55.3953 | 73.42 | 84.4009 | 20.7575 | 111.6487 | 0.0071898 | 0.22741 | 0.98248 | 0.98331 | 97.54 | 276.23 | 339.125 | 343.71 | 927.134 | 0 | 0 | 0
|  | 1110 | 68.8667 | 8.5286 | -0.44013 | 0.071381 | 8.0748 | 0.017451 | 0.8781 | 81.483 | 24.7673 | -0.0013054 | 23.7658 | 24.0672 | -3.1417e-05 | -0.003554 | 0.50801 | 57.4676 | 0.0012456 | 0.06268 | 0.04752 | 55.6368 | 73.4081 | 84.0252 | 20.7615 | 109.5206 | 0.0076544 | 0.23735 | 0.98382 | 0.98367 | 97.535 | 276.246 | 338.902 | 343.2 | 927.309 | 0 | 0 | 0
|  | 1115 | 70.7277 | 8.4024 | -0.63352 | 0.074411 | 8.4175 | 0.01666 | 0.8688 | 81.8319 | 24.5788 | -0.0019741 | 23.5791 | 23.8794 | -4.7141e-05 | -0.0053327 | 0.50801 | 57.4676 | 0.0012397 | 0.064648 | 0.048823 | 55.8776 | 73.3919 | 83.6812 | 20.7554 | 107.8329 | 0.0076691 | 0.2439 | 0.98478 | 0.98456 | 97.5296 | 276.238 | 338.818 | 343.133 | 927.337 | 0 | 0 | 0
|  | 1120 | 75.9635 | 8.6608 | -0.77702 | 0.077535 | 8.7709 | 0.015974 | 0.84425 | 82.1987 | 25.4228 | -0.002436 | 24.4048 | 24.7322 | -6.0247e-05 | -0.0068152 | 0.50801 | 57.4676 | 0.0012385 | 0.065459 | 0.051792 | 56.1292 | 73.3917 | 83.2814 | 20.7508 | 115.4416 | 0.0074913 | 0.24025 | 0.98588 | 0.9856 | 97.5288 | 276.231 | 339.041 | 343.589 | 927.091 | 0 | 0 | 0
|  | 1125 | 73.3586 | 8.7569 | -2.1794 | 0.074055 | 8.3772 | 0.013027 | 0.85656 | 82.572 | 25.1099 | -0.0066036 | 24.1095 | 24.4404 | -0.0001614 | -0.018257 | 0.50801 | 57.4676 | 0.00096473 | 0.063432 | 0.049962 | 56.3835 | 73.3973 | 82.915 | 20.7551 | 112.6411 | 0.0064266 | 0.23705 | 0.98735 | 0.9866 | 97.532 | 276.222 | 339.112 | 343.766 | 928.814 | 0 | 0 | 0
|  | 1130 | 69.1449 | 9.6185 | 0.93847 | 0.063548 | 7.1887 | 0.01226 | 0.95664 | 82.9282 | 24.0569 | 0.0025461 | 23.1041 | 23.4229 | 5.9638e-05 | 0.0067464 | 0.50816 | 57.4845 | 0.00077911 | 0.060793 | 0.047196 | 56.6264 | 73.3878 | 82.548 | 20.7576 | 103.4176 | 0.0058027 | 0.23711 | 0.98785 | 0.98813 | 97.5353 | 276.229 | 339.195 | 343.874 | 927.022 | 0 | 0 | 0
|  | 1135 | 72.1416 | 8.9491 | 2.65 | 0.071262 | 8.0613 | 0.015313 | 0.88634 | 83.2814 | 24.9359 | 0.0077744 | 23.9527 | 24.291 | 0.00018885 | 0.021363 | 0.50878 | 57.5548 | 0.0010912 | 0.063163 | 0.04931 | 56.8677 | 73.3757 | 82.258 | 20.7562 | 111.1333 | 0.0069789 | 0.2375 | 0.98838 | 0.98926 | 97.535 | 276.223 | 339.258 | 344.049 | 927.057 | 0 | 0 | 0
|  | 1140 | 72.6193 | 8.3616 | 2.9512 | 0.076775 | 8.6849 | 0.016546 | 0.83068 | 83.6433 | 25.0754 | 0.0092741 | 24.089 | 24.4309 | 0.00022658 | 0.025631 | 0.50982 | 57.6723 | 0.0012703 | 0.063775 | 0.049733 | 57.1153 | 73.3714 | 81.8375 | 20.7556 | 112.3909 | 0.0076922 | 0.23818 | 0.98962 | 0.99067 | 97.534 | 276.21 | 339.29 | 344.105 | 927.277 | 0 | 0 | 0
|  | 1145 | 70.5418 | 9.1798 | 0.60253 | 0.067931 | 7.6845 | 0.014143 | 0.93271 | 84.0013 | 24.659 | 0.0017025 | 23.6971 | 24.0418 | 4.093e-05 | 0.0046301 | 0.51049 | 57.7479 | 0.00096071 | 0.06336 | 0.048419 | 57.3607 | 73.3635 | 81.5066 | 20.7574 | 108.7261 | 0.0064824 | 0.2399 | 0.99186 | 0.99205 | 97.5333 | 276.213 | 339.406 | 344.344 | 927.182 | 0 | 0 | 0
|  | 1150 | 72.1078 | 8.8045 | -1.7012 | 0.072399 | 8.1899 | 0.013703 | 0.85448 | 84.3579 | 24.7675 | -0.0051061 | 23.7931 | 24.1215 | -0.00012317 | -0.013933 | 0.51059 | 57.7595 | 0.00099212 | 0.061864 | 0.049055 | 57.6044 | 73.3547 | 81.1438 | 20.7559 | 109.6469 | 0.0065959 | 0.23518 | 0.99422 | 0.99364 | 97.5336 | 276.211 | 339.288 | 343.971 | 927.4 | 0 | 0 | 0
|  | 1155 | 69.405 | 8.1982 | -1.6297 | 0.074838 | 8.4658 | 0.012055 | 0.85577 | 84.7117 | 24.1921 | -0.0051842 | 23.2288 | 23.5259 | -0.00012196 | -0.013797 | 0.51059 | 57.7595 | 0.00090215 | 0.064044 | 0.047879 | 57.8467 | 73.3434 | 80.7842 | 20.756 | 104.56 | 0.0063098 | 0.24502 | 0.99622 | 0.99563 | 97.5345 | 276.25 | 339.119 | 343.457 | 927.527 | 0 | 0 | 0
|  | 1160 | 72.785 | 8.994 | 2.9432 | 0.071539 | 8.0926 | 0.013479 | 0.9144 | 85.0671 | 24.7345 | 0.0087477 | 23.7518 | 24.0696 | 0.00021055 | 0.023818 | 0.51112 | 57.819 | 0.00096425 | 0.065415 | 0.049948 | 58.0913 | 73.3337 | 80.4024 | 20.7524 | 109.3113 | 0.0064849 | 0.24485 | 0.99595 | 0.99694 | 97.5341 | 276.252 | 339.151 | 343.689 | 927.546 | 0 | 0 | 0
|  | 1165 | 74.0873 | 9.2553 | 2.039 | 0.070763 | 8.0049 | 0.012305 | 0.92208 | 85.4343 | 24.6874 | 0.0060115 | 23.7015 | 24.0012 | 0.00014428 | 0.016322 | 0.51201 | 57.9194 | 0.00087074 | 0.065249 | 0.050592 | 58.3426 | 73.3342 | 80.0659 | 20.7497 | 108.8719 | 0.0061009 | 0.24474 | 0.99752 | 0.99821 | 97.5326 | 276.264 | 339.078 | 343.366 | 928.044 | 0 | 0 | 0
|  | 1170 | 76.3948 | 9.1093 | -0.53728 | 0.074136 | 8.3865 | 0.011187 | 0.92841 | 85.8105 | 25.021 | -0.0016369 | 24.0232 | 24.3331 | -3.9832e-05 | -0.0045058 | 0.51237 | 57.9602 | 0.00082933 | 0.068829 | 0.052372 | 58.6 | 73.3423 | 79.6895 | 20.7457 | 111.8408 | 0.0058812 | 0.25183 | 0.99952 | 0.99934 | 97.5336 | 276.274 | 339.098 | 343.473 | 927.333 | 0 | 0 | 0
|  | 1175 | 76.9766 | 8.9738 | -2.2979 | 0.075829 | 8.578 | 0.011659 | 0.85904 | 86.1939 | 24.4578 | -0.0073149 | 23.4959 | 23.8214 | -0.00017425 | -0.019712 | 0.51237 | 57.9602 | 0.0008841 | 0.06514 | 0.052147 | 58.8613 | 73.3566 | 79.3267 | 20.7422 | 106.9237 | 0.0061917 | 0.24608 | 1.0008 | 1 | 97.5355 | 276.271 | 339.293 | 343.993 | 927.245 | 0 | 0 | 0
|  | 1180 | 76.7416 | 9.2418 | -0.28126 | 0.073405 | 8.3037 | 0.010658 | 0.89511 | 86.5782 | 24.8489 | -0.00085259 | 23.8796 | 24.2152 | -2.0646e-05 | -0.0023355 | 0.51237 | 57.9602 | 0.00078235 | 0.065706 | 0.052068 | 59.1219 | 73.3714 | 78.9372 | 20.7455 | 110.4075 | 0.0057094 | 0.24482 | 1.0007 | 1.0006 | 97.538 | 276.284 | 339.407 | 344.176 | 927.25 | 0 | 0 | 0
|  | 1185 | 75.1884 | 9.991 | -2.2369 | 0.066526 | 7.5256 | 0.011743 | 1.029 | 86.9581 | 24.4603 | -0.0062449 | 23.5042 | 23.8297 | -0.00014882 | -0.016834 | 0.51237 | 57.9602 | 0.00078124 | 0.068459 | 0.051638 | 59.3811 | 73.3823 | 78.5967 | 20.7441 | 106.9722 | 0.0057564 | 0.25499 | 1.0018 | 1.0011 | 97.5366 | 276.293 | 339.378 | 344.078 | 927.335 | 0 | 0 | 0
|  | 1190 | 79.981 | 9.44 | -2.4995 | 0.074898 | 8.4726 | 0.012101 | 0.94615 | 87.346 | 25.0426 | -0.0076671 | 24.075 | 24.4172 | -0.00018721 | -0.021177 | 0.51237 | 57.9602 | 0.00090632 | 0.070865 | 0.054656 | 59.6469 | 73.4 | 78.2537 | 20.7376 | 112.1785 | 0.0061961 | 0.25703 | 1.0019 | 1.0011 | 97.5358 | 276.299 | 339.536 | 344.363 | 927.441 | 0 | 0 | 0
|  | 1195 | 79.5358 | 8.7573 | -1.5014 | 0.080287 | 9.0823 | 0.010262 | 0.87404 | 87.7448 | 24.6165 | -0.0050151 | 23.6782 | 24.0354 | -0.00012054 | -0.013636 | 0.51237 | 57.9602 | 0.00082394 | 0.070175 | 0.054274 | 59.9192 | 73.4266 | 77.8508 | 20.7356 | 108.4525 | 0.0059149 | 0.25841 | 1.0017 | 1.0012 | 97.5377 | 276.301 | 339.72 | 344.846 | 927.354 | 0 | 0 | 0
|  | 1200 | 79.6628 | 9.2636 | 0.68343 | 0.07602 | 8.5996 | 0.0098086 | 0.91644 | 88.1428 | 24.591 | 0.002162 | 23.6667 | 24.0308 | 5.1954e-05 | 0.0058772 | 0.5125 | 57.9749 | 0.00074565 | 0.069668 | 0.054236 | 60.1905 | 73.4523 | 77.4634 | 20.7355 | 108.2874 | 0.0055892 | 0.25725 | 1.0007 | 1.0009 | 97.5384 | 276.286 | 339.907 | 345.137 | 927.344 | 0 | 0 | 0
|  | 1205 | 83.4932 | 10.3244 | 1.8042 | 0.071489 | 8.087 | 0.01195 | 1.049 | 88.5507 | 25.7168 | 0.005135 | 24.7471 | 25.1182 | 0.00012898 | 0.014591 | 0.51295 | 58.026 | 0.00085426 | 0.07499 | 0.05717 | 60.469 | 73.486 | 77.091 | 20.7339 | 118.4147 | 0.0058887 | 0.2627 | 1 | 1.0006 | 97.5388 | 276.249 | 339.865 | 344.962 | 929.499 | 0 | 0 | 0
|  | 1210 | 80.6178 | 9.2882 | -2.6872 | 0.076728 | 8.6796 | 0.0092238 | 0.94177 | 88.9609 | 24.3178 | -0.0086752 | 23.4119 | 23.7673 | -0.00020619 | -0.023324 | 0.51327 | 58.0625 | 0.00070772 | 0.07226 | 0.055129 | 60.7497 | 73.5214 | 76.7367 | 20.73 | 105.9319 | 0.0054632 | 0.26635 | 1.0012 | 1.0002 | 97.5385 | 276.259 | 340.026 | 345.187 | 927.593 | 0 | 0 | 0
|  | 1215 | 83.4743 | 9.3504 | 0.606 | 0.078918 | 8.9273 | 0.0084892 | 0.95539 | 89.3712 | 24.6101 | 0.0019889 | 23.6905 | 24.0457 | 4.7824e-05 | 0.00541 | 0.51339 | 58.076 | 0.00066995 | 0.075398 | 0.057141 | 61.0304 | 73.5565 | 76.3268 | 20.725 | 108.4803 | 0.0052687 | 0.27242 | 0.99936 | 0.99958 | 97.5384 | 276.238 | 339.986 | 345.084 | 927.448 | 0 | 0 | 0
|  | 1220 | 86.6979 | 10.1426 | -1.4927 | 0.075564 | 8.5479 | 0.0090744 | 1.0295 | 89.7966 | 25.044 | -0.0046038 | 24.1258 | 24.5011 | -0.0001128 | -0.01276 | 0.51351 | 58.0896 | 0.00068569 | 0.077793 | 0.059261 | 61.3214 | 73.6038 | 75.9535 | 20.721 | 112.4217 | 0.005285 | 0.27522 | 0.99948 | 0.99896 | 97.5398 | 276.23 | 340.234 | 345.526 | 927.504 | 0 | 0 | 0
|  | 1225 | 88.0599 | 9.5217 | -0.27027 | 0.081755 | 9.2483 | 0.0079299 | 0.97896 | 90.2335 | 25.1236 | -0.00089877 | 24.2094 | 24.5844 | -2.2096e-05 | -0.0024995 | 0.51351 | 58.0896 | 0.00064831 | 0.080035 | 0.060325 | 61.6204 | 73.66 | 75.5608 | 20.7178 | 113.1696 | 0.0051222 | 0.28045 | 0.99826 | 0.99816 | 97.5408 | 276.231 | 340.332 | 345.604 | 927.626 | 0 | 0 | 0
|  | 1230 | 89.2545 | 9.6438 | 2.3712 | 0.081815 | 9.2551 | 0.008652 | 0.96194 | 90.6768 | 24.6318 | 0.0080379 | 23.7512 | 24.1353 | 0.000194 | 0.021945 | 0.514 | 58.1444 | 0.00070786 | 0.078701 | 0.060792 | 61.9232 | 73.721 | 75.1423 | 20.7118 | 108.8542 | 0.0054254 | 0.28107 | 0.99643 | 0.99734 | 97.543 | 276.217 | 340.557 | 346.064 | 927.742 | 0 | 0 | 0
|  | 1235 | 91.872 | 9.7515 | 4.3737 | 0.083284 | 9.4213 | 0.0080264 | 0.99343 | 91.1296 | 25.0456 | 0.01483 | 24.1632 | 24.5615 | 0.00036426 | 0.041206 | 0.51539 | 58.3023 | 0.00066847 | 0.082738 | 0.06281 | 62.2322 | 73.7892 | 74.742 | 20.7082 | 112.6032 | 0.0052137 | 0.2882 | 0.99495 | 0.99663 | 97.5409 | 276.214 | 340.739 | 346.356 | 927.556 | 0 | 0 | 0
|  | 1240 | 90.8409 | 9.7976 | 2.3653 | 0.081962 | 9.2717 | 0.0071986 | 1.0062 | 91.5864 | 24.4069 | 0.0080924 | 23.5604 | 23.9562 | 0.00019386 | 0.02193 | 0.51679 | 58.4601 | 0.00059001 | 0.082468 | 0.062175 | 62.5446 | 73.86 | 74.312 | 20.7046 | 106.9938 | 0.0049535 | 0.29317 | 0.99515 | 0.99606 | 97.5414 | 276.211 | 340.934 | 346.661 | 927.443 | 0 | 0 | 0
|  | 1245 | 92.4248 | 9.3895 | 1.4536 | 0.087016 | 9.8434 | 0.0082196 | 0.95335 | 92.0446 | 24.2069 | 0.0053207 | 23.3791 | 23.7725 | 0.00012649 | 0.014308 | 0.51759 | 58.5507 | 0.00071523 | 0.082956 | 0.063156 | 62.858 | 73.9314 | 73.9157 | 20.699 | 105.3005 | 0.0055091 | 0.29633 | 0.99488 | 0.99548 | 97.5413 | 276.206 | 341.105 | 346.846 | 928.33 | 0 | 0 | 0
|  | 1250 | 93.4128 | 9.7086 | 1.9251 | 0.085055 | 9.6216 | 0.0084843 | 0.98762 | 92.5091 | 24.2199 | 0.0068721 | 23.4122 | 23.8266 | 0.00016374 | 0.018522 | 0.51831 | 58.6328 | 0.00072163 | 0.084002 | 0.063853 | 63.1755 | 74.0073 | 73.4501 | 20.6965 | 105.5064 | 0.0055347 | 0.29905 | 0.99411 | 0.99489 | 97.538 | 276.199 | 341.404 | 347.448 | 927.157 | 0 | 0 | 0
|  | 1255 | 97.5127 | 10.5731 | 6.996 | 0.081528 | 9.2227 | 0.0088725 | 1.0738 | 92.9865 | 24.7779 | 0.023388 | 23.9617 | 24.3872 | 0.00057037 | 0.064521 | 0.52015 | 58.8404 | 0.00072336 | 0.087541 | 0.066618 | 63.5017 | 74.0928 | 73.0674 | 20.6918 | 110.4706 | 0.0054726 | 0.30331 | 0.9919 | 0.99454 | 97.536 | 276.188 | 341.55 | 347.614 | 927.296 | 0 | 0 | 0
|  | 1260 | 98.4463 | 10.6101 | 5.6644 | 0.082023 | 9.2786 | 0.0095584 | 1.0941 | 93.4764 | 24.4603 | 0.019296 | 23.6606 | 24.0777 | 0.00046461 | 0.052557 | 0.52274 | 59.1331 | 0.000784 | 0.089741 | 0.067479 | 63.8369 | 74.1876 | 72.6284 | 20.6855 | 107.6843 | 0.0057681 | 0.31225 | 0.99443 | 0.99662 | 97.5343 | 276.192 | 341.635 | 347.658 | 927.405 | 0 | 0 | 0
|  | 1265 | 100.5517 | 9.6167 | 8.4475 | 0.09243 | 10.4559 | 0.0084145 | 0.98448 | 93.9739 | 24.1429 | 0.032799 | 23.3766 | 23.8056 | 0.0007808 | 0.088326 | 0.52585 | 59.4853 | 0.00077775 | 0.090996 | 0.068808 | 64.1776 | 74.2876 | 72.2338 | 20.6772 | 105.0108 | 0.0057849 | 0.31884 | 0.99466 | 0.99838 | 97.5319 | 276.176 | 341.973 | 348.25 | 927.376 | 0 | 0 | 0
|  | 1270 | 104.6168 | 8.8158 | 9.5432 | 0.1049 | 11.8669 | 0.0077455 | 0.90223 | 94.4868 | 24.3205 | 0.04168 | 23.5668 | 24.0191 | 0.0010011 | 0.11325 | 0.53031 | 59.9893 | 0.00081254 | 0.094647 | 0.071582 | 64.5286 | 74.399 | 71.7031 | 20.6688 | 106.644 | 0.0059085 | 0.32691 | 0.99538 | 1.0001 | 97.5334 | 276.18 | 342.238 | 348.806 | 927.356 | 0 | 0 | 0
|  | 1275 | 106.7854 | 9.9486 | 6.3092 | 0.094886 | 10.7337 | 0.0084817 | 1.0081 | 95.0153 | 24.1428 | 0.025044 | 23.4278 | 23.9039 | 0.00059866 | 0.067722 | 0.5343 | 60.4417 | 0.0008048 | 0.095656 | 0.072908 | 64.8898 | 74.5218 | 71.2113 | 20.6618 | 105.2406 | 0.0059008 | 0.33155 | 0.99846 | 1.0013 | 97.5337 | 276.156 | 342.722 | 349.688 | 927.311 | 0 | 0 | 0
|  | 1280 | 109.9617 | 9.946 | 14.7273 | 0.097734 | 11.0559 | 0.0082484 | 1.0083 | 95.5571 | 24.4575 | 0.05933 | 23.7604 | 24.2602 | 0.0014394 | 0.16282 | 0.5394 | 61.0181 | 0.00080615 | 0.098541 | 0.075071 | 65.2598 | 74.654 | 70.7421 | 20.6573 | 108.1261 | 0.0058621 | 0.33595 | 0.99569 | 1.0024 | 97.5355 | 276.171 | 343.117 | 350.334 | 927.23 | 0 | 0 | 0
|  | 1285 | 111.3658 | 10.4557 | 7.0738 | 0.094157 | 10.6512 | 0.0086716 | 1.074 | 96.1105 | 24.2123 | 0.027697 | 23.5484 | 24.0478 | 0.00066604 | 0.075344 | 0.54466 | 61.6135 | 0.00081648 | 0.10113 | 0.076227 | 65.638 | 74.7941 | 70.2391 | 20.6502 | 106.0871 | 0.0059408 | 0.34567 | 1.0001 | 1.0032 | 97.5357 | 276.155 | 343.498 | 350.783 | 927.296 | 0 | 0 | 0
|  | 1290 | 115.2711 | 10.2151 | 25.0137 | 0.099754 | 11.2844 | 0.0081071 | 1.0513 | 96.6771 | 24.1862 | 0.10374 | 23.5473 | 24.0537 | 0.0024952 | 0.28226 | 0.55257 | 62.5075 | 0.00080872 | 0.10487 | 0.078911 | 66.0259 | 74.9435 | 69.7896 | 20.6399 | 105.9673 | 0.0059114 | 0.35615 | 0.99202 | 1.0038 | 97.5345 | 276.157 | 343.853 | 351.249 | 927.329 | 0 | 0 | 0
|  | 1295 | 119.8464 | 9.9639 | 16.7383 | 0.10633 | 12.028 | 0.0080162 | 1.0341 | 97.2649 | 24.4811 | 0.072936 | 23.8689 | 24.4014 | 0.0017798 | 0.20133 | 0.56325 | 63.7165 | 0.00085235 | 0.10995 | 0.082182 | 66.4286 | 75.108 | 69.2402 | 20.6313 | 108.7245 | 0.006054 | 0.36637 | 0.99583 | 1.0041 | 97.5348 | 276.146 | 344.35 | 352.033 | 927.318 | 0 | 0 | 0
|  | 1300 | 124.2199 | 10.6407 | 6.7757 | 0.1032 | 11.6741 | 0.0091247 | 1.0885 | 97.875 | 24.4987 | 0.028585 | 23.9137 | 24.462 | 0.00069924 | 0.0791 | 0.56945 | 64.4176 | 0.00094165 | 0.11233 | 0.084953 | 66.8464 | 75.2885 | 68.7366 | 20.6213 | 109.0067 | 0.0064284 | 0.37254 | 1.0012 | 1.0044 | 97.5356 | 276.146 | 344.749 | 352.654 | 927.551 | 0 | 0 | 0
|  | 1305 | 129.3074 | 10.1973 | 17.3309 | 0.1121 | 12.6806 | 0.0091162 | 1.0387 | 98.5088 | 24.7222 | 0.078558 | 24.1654 | 24.7298 | 0.0019427 | 0.21977 | 0.57606 | 65.1647 | 0.0010219 | 0.11644 | 0.088372 | 67.2798 | 75.4857 | 68.1953 | 20.6116 | 111.1595 | 0.006728 | 0.38075 | 0.9956 | 1.0045 | 97.5368 | 276.134 | 345.228 | 353.291 | 927.566 | 0 | 0 | 0
|  | 1310 | 128.7346 | 9.8571 | 21.5198 | 0.11545 | 13.06 | 0.0081061 | 0.99215 | 99.1539 | 23.7366 | 0.10439 | 23.2342 | 23.801 | 0.0024845 | 0.28105 | 0.58712 | 66.4168 | 0.00093585 | 0.11454 | 0.087737 | 67.72 | 75.69 | 67.6224 | 20.6006 | 102.6149 | 0.0065307 | 0.38838 | 0.99284 | 1.0047 | 97.5383 | 276.125 | 345.708 | 354.142 | 928.078 | 0 | 0 | 0
|  | 1315 | 133.9795 | 10.839 | 27.8068 | 0.10927 | 12.3609 | 0.010124 | 1.1002 | 99.8107 | 24.0983 | 0.12562 | 23.6098 | 24.1878 | 0.0030385 | 0.34372 | 0.60093 | 67.9787 | 0.0011063 | 0.12022 | 0.091513 | 68.1682 | 75.9017 | 67.0517 | 20.5914 | 105.8628 | 0.0072008 | 0.3991 | 0.99038 | 1.0046 | 97.5391 | 276.132 | 346.023 | 354.494 | 927.53 | 0 | 0 | 0
|  | 1320 | 133.9051 | 10.1686 | 36.2667 | 0.11641 | 13.1685 | 0.010655 | 1.0275 | 100.4804 | 23.5814 | 0.17809 | 23.13 | 23.7058 | 0.0042218 | 0.47758 | 0.61908 | 70.0319 | 0.0012403 | 0.11961 | 0.091431 | 68.6255 | 76.1215 | 66.5144 | 20.5842 | 101.4868 | 0.0078926 | 0.4046 | 0.98431 | 1.0044 | 97.5389 | 276.16 | 346.421 | 355.045 | 927.582 | 0 | 0 | 0
|  | 1325 | 135.7588 | 9.6792 | 23.799 | 0.12399 | 14.0258 | 0.0094821 | 0.98144 | 101.1546 | 23.2881 | 0.12586 | 22.8674 | 23.4454 | 0.0029508 | 0.3338 | 0.63701 | 72.0604 | 0.0011757 | 0.12169 | 0.092727 | 69.0859 | 76.3431 | 65.8878 | 20.5748 | 99.0865 | 0.007674 | 0.41468 | 0.98994 | 1.0042 | 97.5372 | 276.13 | 346.803 | 355.569 | 928.17 | 0 | 0 | 0
|  | 1330 | 147.8074 | 11.5847 | 32.3522 | 0.11279 | 12.7588 | 0.010983 | 1.1943 | 101.8635 | 24.4312 | 0.1482 | 24.0132 | 24.6224 | 0.0036489 | 0.41278 | 0.65351 | 73.9268 | 0.0012388 | 0.13471 | 0.10127 | 69.5709 | 76.5891 | 65.2959 | 20.56 | 109.1588 | 0.0076968 | 0.43366 | 0.9872 | 1.004 | 97.5383 | 276.155 | 347.141 | 355.948 | 927.684 | 0 | 0 | 0
|  | 1335 | 153.3226 | 11.852 | 42.798 | 0.11436 | 12.9365 | 0.011307 | 1.2169 | 102.6163 | 24.3735 | 0.19909 | 23.9785 | 24.584 | 0.0048943 | 0.55366 | 0.67487 | 76.3429 | 0.001293 | 0.13917 | 0.10496 | 70.0865 | 76.8662 | 64.7433 | 20.5454 | 108.7434 | 0.0079394 | 0.44656 | 0.98093 | 1.0034 | 97.5399 | 276.174 | 347.459 | 356.234 | 927.706 | 0 | 0 | 0
|  | 1340 | 159.8026 | 10.2076 | 33.7314 | 0.13839 | 15.6553 | 0.010069 | 1.0297 | 103.3992 | 24.3215 | 0.18973 | 23.969 | 24.6048 | 0.0046682 | 0.52807 | 0.69878 | 79.0472 | 0.0013935 | 0.1425 | 0.10904 | 70.6215 | 77.1635 | 64.1257 | 20.5294 | 108.4687 | 0.0083781 | 0.45639 | 0.98158 | 1.003 | 97.5384 | 276.18 | 348.065 | 357.297 | 927.65 | 0 | 0 | 0
|  | 1345 | 158.0308 | 10.0942 | 21.0327 | 0.1384 | 15.6557 | 0.0095274 | 0.99642 | 104.1937 | 23.2699 | 0.12323 | 22.9744 | 23.621 | 0.0029108 | 0.32928 | 0.71772 | 81.1906 | 0.0013185 | 0.1379 | 0.10735 | 71.1624 | 77.4675 | 63.3874 | 20.5176 | 99.4729 | 0.008313 | 0.4608 | 0.98803 | 1.002 | 97.5398 | 276.187 | 348.698 | 358.512 | 927.575 | 0 | 0 | 0
|  | 1350 | 159.9376 | 10.779 | 36.2225 | 0.13117 | 14.8379 | 0.011245 | 1.0887 | 104.9887 | 23.2158 | 0.20111 | 22.9616 | 23.6244 | 0.0047512 | 0.53746 | 0.73688 | 83.3575 | 0.0014749 | 0.1428 | 0.10918 | 71.7038 | 77.7694 | 62.7524 | 20.5095 | 99.186 | 0.0090231 | 0.4756 | 0.97815 | 1.0008 | 97.5395 | 276.196 | 349.315 | 359.398 | 927.543 | 0 | 0 | 0
|  | 1355 | 171.317 | 10.9704 | 60.4946 | 0.13805 | 15.6163 | 0.012518 | 1.1035 | 105.8168 | 24.1468 | 0.3392 | 23.925 | 24.6205 | 0.0083512 | 0.9447 | 0.76964 | 87.0629 | 0.0017281 | 0.15234 | 0.11692 | 72.269 | 78.0936 | 62.0605 | 20.4969 | 107.4919 | 0.0098542 | 0.48599 | 0.96172 | 0.99953 | 97.5399 | 276.196 | 349.938 | 360.111 | 927.418 | 0 | 0 | 0
|  | 1360 | 172.7038 | 11.231 | 38.5533 | 0.13594 | 15.3775 | 0.011723 | 1.0999 | 106.6768 | 23.448 | 0.21862 | 23.2773 | 23.9719 | 0.0052408 | 0.59285 | 0.80362 | 90.9068 | 0.0015936 | 0.14952 | 0.1172 | 72.8543 | 78.4389 | 61.3803 | 20.4828 | 101.5554 | 0.0094815 | 0.49044 | 0.97325 | 0.99775 | 97.542 | 276.205 | 350.611 | 361.074 | 927.352 | 0 | 0 | 0
|  | 1365 | 174.2234 | 10.9168 | 49.7555 | 0.14108 | 15.9592 | 0.011597 | 1.0814 | 107.5442 | 23.2756 | 0.29456 | 23.1389 | 23.8306 | 0.0070195 | 0.79406 | 0.83427 | 94.374 | 0.0016361 | 0.15257 | 0.1185 | 73.4436 | 78.7869 | 60.6934 | 20.4743 | 100.2095 | 0.0097222 | 0.50217 | 0.9643 | 0.99714 | 97.5415 | 276.185 | 351.109 | 361.604 | 927.858 | 0 | 0 | 0
|  | 1370 | 177.2118 | 10.953 | 44.4212 | 0.14302 | 16.1793 | 0.012783 | 1.0958 | 108.4228 | 23.1637 | 0.26735 | 23.0648 | 23.7639 | 0.0063533 | 0.7187 | 0.8677 | 98.1559 | 0.0018284 | 0.15672 | 0.12083 | 74.0419 | 79.1407 | 59.9721 | 20.463 | 99.4081 | 0.010616 | 0.51606 | 0.96768 | 0.99754 | 97.5409 | 276.184 | 351.675 | 362.334 | 927.933 | 0 | 0 | 0
|  | 1375 | 191.0234 | 11.4012 | 51.6743 | 0.14811 | 16.7546 | 0.012581 | 1.1198 | 109.3433 | 24.1368 | 0.30816 | 24.0756 | 24.8361 | 0.0076535 | 0.86578 | 0.90272 | 102.1172 | 0.0018634 | 0.16586 | 0.12975 | 74.6683 | 79.5224 | 59.2599 | 20.4486 | 108.1238 | 0.010437 | 0.52302 | 0.96373 | 0.99809 | 97.5404 | 276.163 | 352.288 | 363.416 | 927.847 | 0 | 0 | 0
|  | 1380 | 192.413 | 11.2351 | 72.5592 | 0.15139 | 17.1261 | 0.011821 | 1.0946 | 110.3019 | 23.877 | 0.4461 | 23.8595 | 24.6247 | 0.010985 | 1.2427 | 0.94931 | 107.3883 | 0.0017897 | 0.16571 | 0.13045 | 75.3188 | 79.9289 | 58.4937 | 20.4406 | 105.9999 | 0.010204 | 0.52754 | 0.9492 | 0.99858 | 97.5406 | 276.146 | 352.925 | 364.243 | 927.545 | 0 | 0 | 0
|  | 1385 | 194.2746 | 11.4911 | 55.1861 | 0.14945 | 16.9066 | 0.012504 | 1.1188 | 111.2686 | 23.7798 | 0.33614 | 23.7891 | 24.5367 | 0.0082478 | 0.93301 | 0.99739 | 112.8274 | 0.0018687 | 0.16721 | 0.13172 | 75.9743 | 80.3384 | 57.753 | 20.4338 | 105.2568 | 0.01058 | 0.53354 | 0.96165 | 0.99911 | 97.5401 | 276.143 | 353.322 | 364.425 | 927.422 | 0 | 0 | 0
|  | 1390 | 197.8398 | 11.9166 | 57.2966 | 0.14676 | 16.602 | 0.013774 | 1.1718 | 112.2489 | 23.7493 | 0.34284 | 23.784 | 24.5276 | 0.0084089 | 0.95124 | 1.039 | 117.538 | 0.0020215 | 0.17197 | 0.13444 | 76.6397 | 80.7546 | 57.0007 | 20.4228 | 105.0995 | 0.011255 | 0.54733 | 0.9614 | 0.99961 | 97.5393 | 276.137 | 353.698 | 364.756 | 927.618 | 0 | 0 | 0
|  | 1395 | 197.9817 | 12.1359 | 71.1736 | 0.14421 | 16.3137 | 0.014805 | 1.19 | 113.2385 | 23.2535 | 0.42648 | 23.3213 | 24.0669 | 0.010264 | 1.1611 | 1.0857 | 122.8189 | 0.0021351 | 0.17162 | 0.13452 | 77.3121 | 81.1745 | 56.2828 | 20.4116 | 100.9032 | 0.011948 | 0.5565 | 0.95271 | 1 | 97.5392 | 276.098 | 354.213 | 365.537 | 927.511 | 0 | 0 | 0
|  | 1400 | 201.7372 | 11.198 | 63.3319 | 0.15926 | 18.0155 | 0.013256 | 1.1018 | 114.2378 | 23.1278 | 0.42035 | 23.2351 | 23.9947 | 0.010086 | 1.141 | 1.1366 | 128.574 | 0.0021112 | 0.17547 | 0.13713 | 77.9912 | 81.5984 | 55.5378 | 20.3985 | 99.9869 | 0.011893 | 0.57011 | 0.95368 | 1.0004 | 97.5385 | 276.104 | 354.821 | 366.421 | 927.355 | 0 | 0 | 0
|  | 1405 | 207.8587 | 11.3443 | 83.7425 | 0.16197 | 18.3227 | 0.013602 | 1.1222 | 115.2618 | 23.1786 | 0.56244 | 23.3282 | 24.1161 | 0.013564 | 1.5344 | 1.1957 | 135.2624 | 0.0022031 | 0.18176 | 0.14145 | 78.6877 | 82.0369 | 54.703 | 20.3828 | 100.608 | 0.012282 | 0.58687 | 0.93869 | 1.0007 | 97.5374 | 276.106 | 355.463 | 367.469 | 928.285 | 0 | 0 | 0
|  | 1410 | 214.7895 | 11.377 | 79.8662 | 0.16689 | 18.8793 | 0.01327 | 1.1273 | 116.3184 | 23.3395 | 0.54682 | 23.5438 | 24.3755 | 0.013329 | 1.5078 | 1.263 | 142.8679 | 0.0022147 | 0.18813 | 0.1462 | 79.4068 | 82.4953 | 53.9172 | 20.3682 | 102.2426 | 0.012266 | 0.60128 | 0.94069 | 1.001 | 97.5374 | 276.093 | 356.275 | 368.861 | 927.074 | 0 | 0 | 0
|  | 1415 | 221.5347 | 11.476 | 78.5916 | 0.17065 | 19.3043 | 0.013559 | 1.1257 | 117.4092 | 23.4161 | 0.547 | 23.6719 | 24.5186 | 0.013412 | 1.5172 | 1.3298 | 150.4303 | 0.0023138 | 0.1921 | 0.15051 | 80.1486 | 82.9747 | 53.036 | 20.3534 | 103.1361 | 0.012671 | 0.61069 | 0.94094 | 1.0013 | 97.5374 | 276.086 | 357.041 | 369.812 | 927.295 | 0 | 0 | 0
|  | 1420 | 220.7005 | 11.3735 | 81.5662 | 0.17154 | 19.4048 | 0.014081 | 1.1193 | 118.5148 | 22.528 | 0.59172 | 22.8166 | 23.6457 | 0.013992 | 1.5828 | 1.3983 | 158.1801 | 0.0024155 | 0.192 | 0.15009 | 80.9001 | 83.4611 | 52.216 | 20.3321 | 95.6395 | 0.013541 | 0.63168 | 0.93626 | 1.0014 | 97.5391 | 276.077 | 357.708 | 370.706 | 927.494 | 0 | 0 | 0
|  | 1425 | 234.3542 | 12.8814 | 90.3039 | 0.16083 | 18.1932 | 0.016111 | 1.2336 | 119.6524 | 23.2621 | 0.59262 | 23.6195 | 24.507 | 0.014523 | 1.6429 | 1.4696 | 166.2443 | 0.0025911 | 0.19839 | 0.15858 | 81.6718 | 83.9666 | 51.3328 | 20.3181 | 102.231 | 0.013972 | 0.63207 | 0.9363 | 1.0016 | 97.5386 | 276.092 | 358.609 | 372.085 | 927.206 | 0 | 0 | 0
|  | 1430 | 238.6126 | 12.3056 | 98.1355 | 0.17141 | 19.3906 | 0.014853 | 1.1649 | 120.8348 | 23.2065 | 0.68653 | 23.6068 | 24.5027 | 0.016822 | 1.9029 | 1.548 | 175.1089 | 0.002546 | 0.19967 | 0.16108 | 82.4709 | 84.4999 | 50.5837 | 20.3069 | 101.9321 | 0.013798 | 0.63704 | 0.92654 | 1.0018 | 97.5387 | 276.072 | 359.274 | 372.909 | 927.972 | 0 | 0 | 0
|  | 1435 | 244.996 | 12.3909 | 72.7698 | 0.17479 | 19.7723 | 0.014709 | 1.1483 | 122.0439 | 23.555 | 0.51008 | 24.0089 | 24.9356 | 0.012719 | 1.4388 | 1.6218 | 183.4632 | 0.0025709 | 0.2007 | 0.16474 | 83.2854 | 85.048 | 49.6273 | 20.3021 | 105.2251 | 0.01374 | 0.63154 | 0.94534 | 1.0018 | 97.5384 | 276.098 | 359.988 | 373.884 | 927.362 | 0 | 0 | 0
|  | 1440 | 235.7143 | 12.9005 | 77.0103 | 0.16152 | 18.2717 | 0.016139 | 1.1843 | 123.2456 | 22.6086 | 0.51941 | 23.0745 | 23.9483 | 0.012439 | 1.4071 | 1.6847 | 190.5781 | 0.0026068 | 0.19129 | 0.15828 | 84.093 | 85.5873 | 48.8566 | 20.3015 | 97.0668 | 0.014376 | 0.62763 | 0.94428 | 1.0017 | 97.5399 | 276.102 | 360.46 | 374.11 | 927.366 | 0 | 0 | 0
|  | 1445 | 233.1788 | 13.0545 | 84.7908 | 0.1579 | 17.862 | 0.015717 | 1.1577 | 124.4179 | 22.3601 | 0.56397 | 22.8623 | 23.7396 | 0.013388 | 1.5145 | 1.7493 | 197.8822 | 0.0024817 | 0.18279 | 0.15558 | 84.8776 | 86.1023 | 48.0027 | 20.3054 | 95.1169 | 0.013931 | 0.6088 | 0.93962 | 1.0018 | 97.5376 | 276.115 | 361.115 | 374.972 | 927.416 | 0 | 0 | 0
|  | 1450 | 234.331 | 13.6308 | 92.9399 | 0.15197 | 17.1913 | 0.016665 | 1.1874 | 125.5867 | 22.9538 | 0.57969 | 23.4854 | 24.3648 | 0.014124 | 1.5978 | 1.8181 | 205.6629 | 0.0025326 | 0.18046 | 0.15588 | 85.6563 | 86.6115 | 47.2786 | 20.3205 | 100.304 | 0.013863 | 0.58818 | 0.93804 | 1.0019 | 97.5375 | 276.106 | 361.363 | 374.894 | 927.524 | 0 | 0 | 0
|  | 1455 | 228.2341 | 13.1976 | 101.6625 | 0.15288 | 17.2936 | 0.014764 | 1.1263 | 126.7431 | 22.8135 | 0.64326 | 23.3386 | 24.1609 | 0.015542 | 1.7581 | 1.8922 | 214.0526 | 0.0022571 | 0.17219 | 0.1512 | 86.424 | 87.1086 | 46.4773 | 20.3353 | 99.0673 | 0.012684 | 0.56752 | 0.93126 | 1.0019 | 97.536 | 276.118 | 361.312 | 374.042 | 927.689 | 0 | 0 | 0
|  | 1460 | 228.472 | 15.0417 | 105.8473 | 0.13427 | 15.1893 | 0.016659 | 1.2466 | 127.8848 | 23.5614 | 0.57002 | 24.1067 | 24.9333 | 0.014212 | 1.6077 | 1.9666 | 222.4672 | 0.0022369 | 0.16739 | 0.1506 | 87.1785 | 87.5923 | 45.7711 | 20.3566 | 105.6824 | 0.012271 | 0.53834 | 0.93905 | 1.0019 | 97.5367 | 276.115 | 361.356 | 373.747 | 927.679 | 0 | 0 | 0
|  | 1465 | 215.0291 | 14.2263 | 96.0709 | 0.13362 | 15.1149 | 0.015399 | 1.1744 | 128.9936 | 23.2475 | 0.52328 | 23.7682 | 24.5313 | 0.012837 | 1.4521 | 2.0342 | 230.1168 | 0.0020576 | 0.15691 | 0.14161 | 87.909 | 88.0502 | 45.1158 | 20.3838 | 102.8104 | 0.011606 | 0.515 | 0.94403 | 1.0019 | 97.5363 | 276.128 | 361.093 | 372.686 | 927.636 | 0 | 0 | 0
|  | 1470 | 196.7915 | 13.9907 | 89.8918 | 0.12434 | 14.0658 | 0.014335 | 1.1455 | 130.0231 | 22.3305 | 0.47582 | 22.7993 | 23.4909 | 0.011177 | 1.2644 | 2.0943 | 236.9081 | 0.0017824 | 0.14244 | 0.12938 | 88.5865 | 88.4511 | 44.4429 | 20.4107 | 94.7294 | 0.010708 | 0.49058 | 0.94887 | 1.0016 | 97.5376 | 276.121 | 360.598 | 371.536 | 927.671 | 0 | 0 | 0
|  | 1475 | 197.1172 | 14.621 | 79.1973 | 0.11918 | 13.4818 | 0.015085 | 1.1756 | 131.0079 | 23.4266 | 0.38406 | 23.894 | 24.5762 | 0.0094387 | 1.0677 | 2.1458 | 242.7384 | 0.0017978 | 0.1401 | 0.1292 | 89.233 | 88.8189 | 43.868 | 20.436 | 104.1508 | 0.010389 | 0.46438 | 0.95908 | 1.0019 | 97.5368 | 276.127 | 360.229 | 370.515 | 927.57 | 0 | 0 | 0
|  | 1480 | 187.9142 | 14.3151 | 101.4751 | 0.11604 | 13.127 | 0.013985 | 1.131 | 131.9705 | 24.0699 | 0.46798 | 24.5147 | 25.162 | 0.011775 | 1.3321 | 2.1988 | 248.7379 | 0.0016229 | 0.13125 | 0.12278 | 89.8629 | 89.1692 | 43.2494 | 20.4735 | 109.7909 | 0.0094258 | 0.42965 | 0.94999 | 1.0019 | 97.5359 | 276.124 | 359.71 | 369.207 | 927.372 | 0 | 0 | 0
|  | 1485 | 175.6826 | 15.052 | 105.2567 | 0.10318 | 11.6717 | 0.015395 | 1.1795 | 132.8795 | 24.1505 | 0.43235 | 24.5394 | 25.1188 | 0.01086 | 1.2285 | 2.2554 | 255.1393 | 0.0015884 | 0.12169 | 0.11466 | 90.4565 | 89.4811 | 42.7192 | 20.5054 | 110.2692 | 0.0092547 | 0.40242 | 0.95387 | 1.0019 | 97.5365 | 276.125 | 358.87 | 367.344 | 928.488 | 0 | 0 | 0
|  | 1490 | 160.52 | 15.0485 | 87.7163 | 0.094295 | 10.6668 | 0.013019 | 1.1643 | 133.72 | 23.6079 | 0.33855 | 23.9316 | 24.4313 | 0.0082712 | 0.93565 | 2.3033 | 260.5498 | 0.0012276 | 0.10978 | 0.10446 | 91.0043 | 89.745 | 42.2151 | 20.5347 | 105.122 | 0.0078309 | 0.37684 | 0.96408 | 1.0019 | 97.5359 | 276.115 | 358.026 | 365.502 | 927.351 | 0 | 0 | 0
|  | 1495 | 143.8149 | 16.6229 | 101.8808 | 0.07648 | 8.6516 | 0.014995 | 1.3033 | 134.4808 | 23.2944 | 0.3247 | 23.5589 | 23.9975 | 0.0077919 | 0.88144 | 2.3434 | 265.0925 | 0.0011468 | 0.099675 | 0.093798 | 91.4999 | 89.9537 | 41.7836 | 20.5707 | 102.1103 | 0.0075444 | 0.3524 | 0.96561 | 1.0019 | 97.5358 | 276.126 | 357.193 | 363.844 | 927.069 | 0 | 0 | 0
|  | 1500 | 132.0753 | 14.1144 | 48.4661 | 0.08272 | 9.3575 | 0.013298 | 1.0875 | 135.1705 | 23.0588 | 0.16948 | 23.2683 | 23.6556 | 0.0040091 | 0.45352 | 2.3729 | 268.4299 | 0.0011 | 0.089961 | 0.085923 | 91.9492 | 90.1137 | 41.4225 | 20.5979 | 99.8308 | 0.0073866 | 0.32755 | 0.98277 | 1.0019 | 97.5367 | 276.13 | 356.392 | 362.325 | 926.997 | 0 | 0 | 0
|  | 1505 | 125.4941 | 14.0425 | 45.1872 | 0.079001 | 8.9367 | 0.01323 | 1.0602 | 135.8145 | 24.0155 | 0.14549 | 24.1781 | 24.5367 | 0.0035698 | 0.40383 | 2.3919 | 270.5733 | 0.0010452 | 0.083753 | 0.081386 | 92.3675 | 90.2422 | 40.9672 | 20.6284 | 108.0385 | 0.0069542 | 0.30031 | 0.98528 | 1.0017 | 97.5368 | 276.108 | 355.574 | 360.847 | 926.889 | 0 | 0 | 0
|  | 1510 | 111.0445 | 15.5007 | 50.6904 | 0.063328 | 7.1638 | 0.013881 | 1.1586 | 136.4058 | 23.4955 | 0.13428 | 23.5948 | 23.9072 | 0.0032101 | 0.36314 | 2.4088 | 272.4907 | 0.00087907 | 0.073372 | 0.071892 | 92.7507 | 90.335 | 40.647 | 20.6582 | 103.149 | 0.0063226 | 0.27631 | 0.98654 | 1.0017 | 97.5353 | 276.117 | 354.676 | 359.372 | 928.744 | 0 | 0 | 0
|  | 1515 | 102.5843 | 15.2666 | 48.3063 | 0.0594 | 6.7195 | 0.012466 | 1.1564 | 136.9399 | 23.848 | 0.11877 | 23.8872 | 24.1597 | 0.0028694 | 0.32459 | 2.424 | 274.21 | 0.00074046 | 0.068689 | 0.066532 | 93.0968 | 90.3894 | 40.3201 | 20.6826 | 105.9938 | 0.0056644 | 0.26035 | 0.98819 | 1.0016 | 97.5356 | 276.11 | 353.764 | 357.8 | 926.794 | 0 | 0 | 0
|  | 1520 | 96.0048 | 13.7104 | 39.5338 | 0.061901 | 7.0024 | 0.012435 | 1.0146 | 137.4364 | 24.3557 | 0.099588 | 24.33 | 24.573 | 0.0024472 | 0.27683 | 2.4373 | 275.7136 | 0.00076973 | 0.062806 | 0.062082 | 93.4183 | 90.4187 | 40.0451 | 20.7044 | 110.2573 | 0.0057218 | 0.24051 | 0.99019 | 1.0015 | 97.5371 | 276.117 | 352.811 | 356.335 | 926.714 | 0 | 0 | 0
|  | 1525 | 85.4552 | 14.9481 | 29.6719 | 0.050536 | 5.7168 | 0.015584 | 1.125 | 137.89 | 24.2985 | 0.061391 | 24.2175 | 24.4255 | 0.0014995 | 0.16963 | 2.4472 | 276.8297 | 0.00078754 | 0.056854 | 0.055458 | 93.7122 | 90.4197 | 39.7162 | 20.7286 | 109.4894 | 0.0058052 | 0.22479 | 0.99456 | 1.0015 | 97.5364 | 276.093 | 352.006 | 355.029 | 926.601 | 0 | 0 | 0
|  | 1530 | 78.8106 | 14.3698 | 8.2539 | 0.048483 | 5.4844 | 0.015902 | 1.1099 | 138.3007 | 24.7163 | 0.016177 | 24.5576 | 24.7366 | 0.00040017 | 0.045268 | 2.4519 | 277.367 | 0.00077099 | 0.053813 | 0.051387 | 93.9793 | 90.3926 | 39.5302 | 20.747 | 112.9362 | 0.0056793 | 0.21408 | 0.9995 | 1.0013 | 97.5371 | 276.115 | 350.916 | 353.473 | 926.534 | 0 | 0 | 0
|  | 1535 | 71.5576 | 13.8122 | 8.4038 | 0.045798 | 5.1807 | 0.016109 | 1.02 | 138.6766 | 24.1013 | 0.016009 | 23.8902 | 24.0415 | 0.00038487 | 0.043538 | 2.4539 | 277.589 | 0.00073778 | 0.046715 | 0.04636 | 94.2236 | 90.3431 | 39.2326 | 20.7611 | 107.1336 | 0.0056192 | 0.19836 | 0.9996 | 1.0014 | 97.537 | 276.105 | 350.09 | 352.306 | 926.461 | 0 | 0 | 0
|  | 1540 | 65.9434 | 19.4952 | 3.6572 | 0.029902 | 3.3825 | 0.024126 | 1.4548 | 139.0203 | 24.6618 | 0.0044628 | 24.3837 | 24.5039 | 0.00010936 | 0.012371 | 2.4551 | 277.7287 | 0.00072139 | 0.043501 | 0.042825 | 94.4466 | 90.273 | 39.0855 | 20.778 | 111.8894 | 0.0054785 | 0.18688 | 1.0009 | 1.0015 | 97.5365 | 276.09 | 349.2 | 350.921 | 926.488 | 0 | 0 | 0
|  | 1545 | 57.8743 | 13.4861 | 1.3522 | 0.037936 | 4.2914 | 0.02393 | 1.0293 | 139.3299 | 24.275 | 0.0021347 | 23.9394 | 24.0298 | 5.1297e-05 | 0.0058028 | 2.4555 | 277.7742 | 0.00090782 | 0.039047 | 0.037845 | 94.6483 | 90.1812 | 38.9066 | 20.7941 | 108.1277 | 0.0063208 | 0.17666 | 1.0011 | 1.0014 | 97.5366 | 276.099 | 348.301 | 349.616 | 926.466 | 0 | 0 | 0
|  | 1550 | 52.1454 | 13.1933 | -1.793 | 0.034939 | 3.9524 | 0.025238 | 1.0366 | 139.6049 | 24.1167 | -0.0026351 | 23.7148 | 23.7735 | -6.2646e-05 | -0.0070866 | 2.4557 | 277.7887 | 0.00088181 | 0.036219 | 0.034299 | 94.8286 | 90.0677 | 38.7163 | 20.8064 | 106.4147 | 0.0062347 | 0.16964 | 1.0015 | 1.0012 | 97.5363 | 276.11 | 347.298 | 348.157 | 926.394 | 0 | 0 | 0
|  | 1555 | 50.4606 | 12.1418 | 0.81615 | 0.036739 | 4.1559 | 0.030153 | 0.95712 | 139.8615 | 24.8063 | 0.0012302 | 24.3265 | 24.3725 | 2.9984e-05 | 0.0033919 | 2.4557 | 277.7972 | 0.0011078 | 0.035163 | 0.03332 | 94.9977 | 89.9431 | 38.5551 | 20.8136 | 112.2813 | 0.0070714 | 0.16409 | 1.0009 | 1.001 | 97.536 | 276.097 | 346.352 | 347.006 | 926.338 | 0 | 0 | 0
|  | 1560 | 45.9092 | 20.6544 | -2.5459 | 0.019649 | 2.2227 | 0.057636 | 1.6121 | 140.1024 | 24.1986 | -0.0021091 | 23.687 | 23.7181 | -5.0024e-05 | -0.0056588 | 2.4558 | 277.8056 | 0.0011325 | 0.031677 | 0.03033 | 95.1568 | 89.8092 | 38.3697 | 20.8217 | 106.6512 | 0.007293 | 0.15695 | 1.001 | 1.0008 | 97.5356 | 276.098 | 345.716 | 346.169 | 926.435 | 0 | 0 | 0
|  | 1565 | 44.6311 | 20.4769 | -4.7686 | 0.019268 | 2.1796 | 0.065059 | 1.5953 | 140.3287 | 24.9172 | -0.0037702 | 24.3424 | 24.3699 | -9.188e-05 | -0.010394 | 2.4558 | 277.8056 | 0.0012535 | 0.030738 | 0.029549 | 95.3065 | 89.6669 | 38.3385 | 20.8278 | 112.8568 | 0.0076558 | 0.15198 | 1.001 | 1.0006 | 97.5352 | 276.1 | 345.035 | 345.425 | 927.613 | 0 | 0 | 0
|  | 1570 | 42.6768 | 12.3908 | 0.41198 | 0.030447 | 3.4442 | 0.051097 | 0.95738 | 140.547 | 24.801 | 0.0005188 | 24.1704 | 24.178 | 1.2543e-05 | 0.0014189 | 2.4558 | 277.8092 | 0.0015558 | 0.029149 | 0.028367 | 95.4513 | 89.5204 | 38.1626 | 20.8316 | 111.5364 | 0.0089403 | 0.14815 | 1.0003 | 1.0003 | 97.5357 | 276.102 | 344.202 | 344.311 | 926.629 | 0 | 0 | 0
|  | 1575 | 40.8008 | 15.6733 | -5.359 | 0.023012 | 2.6032 | 0.072938 | 1.1364 | 140.7557 | 24.4652 | -0.0051787 | 23.8058 | 23.813 | -0.00012332 | -0.01395 | 2.4559 | 277.8127 | 0.0016785 | 0.02615 | 0.026941 | 95.5896 | 89.3687 | 38.0539 | 20.8355 | 108.3668 | 0.009548 | 0.14114 | 1.0007 | 1.0001 | 97.5358 | 276.115 | 343.665 | 343.769 | 926.639 | 0 | 0 | 0
|  | 1580 | 36.6816 | 11.5718 | 7.608 | 0.028022 | 3.1699 | 0.066063 | 0.94474 | 140.9494 | 24.6311 | 0.0089161 | 23.9167 | 23.911 | 0.00021319 | 0.024117 | 2.4564 | 277.873 | 0.0018512 | 0.026474 | 0.024829 | 95.719 | 89.2085 | 37.9198 | 20.8439 | 109.6097 | 0.010225 | 0.14153 | 0.99882 | 0.99983 | 97.5358 | 276.113 | 342.939 | 342.858 | 926.822 | 0 | 0 | 0
|  | 1585 | 37.774 | 10.7093 | 1.6327 | 0.031181 | 3.5272 | 0.064322 | 0.77004 | 141.1355 | 25.0787 | 0.0020945 | 24.3131 | 24.3054 | 5.0907e-05 | 0.0057588 | 2.4571 | 277.9477 | 0.0020056 | 0.02401 | 0.025111 | 95.8438 | 89.0445 | 37.7772 | 20.8445 | 113.4511 | 0.010723 | 0.13381 | 0.99935 | 0.99959 | 97.5353 | 276.109 | 342.401 | 342.293 | 927.288 | 0 | 0 | 0
|  | 1590 | 33.5042 | 19.656 | -3.2289 | 0.015068 | 1.7045 | 0.1334 | 1.5637 | 141.3137 | 24.7573 | -0.0020328 | 23.9542 | 23.9344 | -4.8653e-05 | -0.0055038 | 2.4572 | 277.9621 | 0.0020101 | 0.023561 | 0.02273 | 95.9634 | 88.8766 | 37.6298 | 20.8521 | 110.3441 | 0.010849 | 0.13343 | 0.99964 | 0.9994 | 97.5365 | 276.116 | 341.725 | 341.443 | 928.508 | 0 | 0 | 0
|  | 1595 | 32.1151 | 16.9776 | -6.0243 | 0.016722 | 1.8916 | 0.11883 | 1.25 | 141.4778 | 24.2959 | -0.0042946 | 23.471 | 23.4568 | -0.00010074 | -0.011396 | 2.4572 | 277.9621 | 0.0019871 | 0.020902 | 0.021561 | 96.0742 | 88.7008 | 37.6047 | 20.8548 | 106.1033 | 0.010911 | 0.12742 | 0.99971 | 0.99923 | 97.5365 | 276.104 | 341.191 | 340.985 | 926.963 | 0 | 0 | 0
|  | 1600 | 29.3041 | 7.215 | -3.0793 | 0.035904 | 4.0615 | 0.059162 | 0.58569 | 141.6313 | 24.4747 | -0.0046912 | 23.597 | 23.5675 | -0.00011056 | -0.012507 | 2.4572 | 277.9621 | 0.0021242 | 0.021029 | 0.020114 | 96.1784 | 88.5196 | 37.4442 | 20.8608 | 107.458 | 0.011428 | 0.12734 | 0.99962 | 0.99908 | 97.5361 | 276.103 | 340.517 | 340.092 | 927.156 | 0 | 0 | 0
|  | 1605 | 28.7869 | 25.3619 | -10.9396 | 0.010034 | 1.135 | 0.24361 | 2.1342 | 141.7766 | 24.7528 | -0.0046127 | 23.8254 | 23.7965 | -0.00010977 | -0.012417 | 2.4572 | 277.9621 | 0.0024443 | 0.021415 | 0.020021 | 96.2787 | 88.3343 | 37.2959 | 20.862 | 109.7307 | 0.012665 | 0.12774 | 0.99945 | 0.99893 | 97.5334 | 276.122 | 339.951 | 339.539 | 927.27 | 0 | 0 | 0
|  | 1610 | 28.7567 | 21.7681 | 1.2032 | 0.011678 | 1.321 | 0.20367 | 1.7376 | 141.9204 | 24.7948 | 0.00059007 | 23.8383 | 23.8132 | 1.4051e-05 | 0.0015895 | 2.4572 | 277.9661 | 0.0023784 | 0.020292 | 0.019809 | 96.3783 | 88.1493 | 37.3138 | 20.8629 | 109.9764 | 0.012373 | 0.12466 | 0.99868 | 0.99874 | 97.5336 | 276.103 | 339.559 | 339.201 | 927.184 | 0 | 0 | 0
|  | 1615 | 28.649 | 10.229 | -6.0123 | 0.024759 | 2.8008 | 0.090606 | 0.88326 | 142.0639 | 24.2946 | -0.0063848 | 23.3299 | 23.3142 | -0.00014886 | -0.016839 | 2.4573 | 277.9701 | 0.0022433 | 0.021868 | 0.019932 | 96.4776 | 87.9653 | 37.163 | 20.8609 | 105.4599 | 0.012002 | 0.13004 | 0.99912 | 0.9984 | 97.5344 | 276.087 | 339.159 | 338.931 | 927.197 | 0 | 0 | 0
|  | 1620 | 31.676 | 11.2274 | -7.8693 | 0.02494 | 2.8213 | 0.098088 | 0.85513 | 142.2147 | 25.1816 | -0.008131 | 24.1558 | 24.1377 | -0.00019626 | -0.022202 | 2.4573 | 277.9701 | 0.0024463 | 0.021327 | 0.021577 | 96.5814 | 87.7869 | 37.081 | 20.8576 | 113.1799 | 0.012499 | 0.12654 | 0.99892 | 0.99799 | 97.5353 | 276.097 | 338.795 | 338.541 | 927.213 | 0 | 0 | 0
|  | 1625 | 31.0923 | 12.2155 | -5.6832 | 0.022501 | 2.5453 | 0.11155 | 0.90143 | 142.3717 | 25.4676 | -0.0052439 | 24.3978 | 24.3853 | -0.00012787 | -0.014465 | 2.4573 | 277.9701 | 0.00251 | 0.020283 | 0.02113 | 96.6882 | 87.6133 | 36.9196 | 20.8601 | 115.612 | 0.012645 | 0.12321 | 0.9983 | 0.99771 | 97.5345 | 276.1 | 338.348 | 338.174 | 927.229 | 0 | 0 | 0
|  | 1630 | 29.2324 | 18.7083 | -9.7513 | 0.013813 | 1.5625 | 0.17771 | 1.414 | 142.5225 | 24.8921 | -0.0056588 | 23.8139 | 23.8027 | -0.00013469 | -0.015237 | 2.4573 | 277.9701 | 0.0024546 | 0.019531 | 0.019982 | 96.7909 | 87.4371 | 36.8636 | 20.8625 | 110.2949 | 0.012651 | 0.12244 | 0.99822 | 0.99757 | 97.5334 | 276.102 | 337.885 | 337.726 | 927.298 | 0 | 0 | 0
|  | 1635 | 27.5992 | 24.8302 | -9.7251 | 0.0098258 | 1.1115 | 0.24702 | 2.0292 | 142.6646 | 25.2669 | -0.0039584 | 24.1476 | 24.1403 | -9.5557e-05 | -0.01081 | 2.4573 | 277.9701 | 0.0024272 | 0.019939 | 0.019152 | 96.8888 | 87.2566 | 36.7734 | 20.8666 | 113.5246 | 0.012387 | 0.12273 | 0.99792 | 0.99747 | 97.5344 | 276.114 | 337.537 | 337.435 | 927.328 | 0 | 0 | 0
|  | 1640 | 26.9398 | 8.4488 | -2.4001 | 0.028187 | 3.1886 | 0.085847 | 0.71073 | 142.8009 | 24.9437 | -0.0028396 | 23.8219 | 23.8249 | -6.7653e-05 | -0.007653 | 2.4573 | 277.9701 | 0.0024198 | 0.020033 | 0.018804 | 96.9837 | 87.0737 | 36.7397 | 20.8669 | 110.561 | 0.012485 | 0.12366 | 0.99757 | 0.99724 | 97.5354 | 276.116 | 337.299 | 337.342 | 927.322 | 0 | 0 | 0
|  | 1645 | 29.0783 | 10.2546 | -4.833 | 0.025067 | 2.8356 | 0.098495 | 0.80528 | 142.9409 | 25.7983 | -0.004921 | 24.6126 | 24.6188 | -0.00012115 | -0.013705 | 2.4573 | 277.9701 | 0.002469 | 0.020186 | 0.020012 | 97.0807 | 86.8942 | 36.5179 | 20.865 | 118.1446 | 0.01235 | 0.12229 | 0.99765 | 0.99709 | 97.535 | 276.086 | 336.951 | 337.035 | 927.311 | 0 | 0 | 0
|  | 1650 | 27.3689 | 0 | -50.084 | 0.0023934 | 0.27075 | 1.0292 | 8.0565 | 143.0821 | 25.0519 | -0.0050196 | 23.8775 | 23.881 | -0.00011987 | -0.01356 | 2.4573 | 277.9701 | 0.0024633 | 0.019283 | 0.01894 | 97.1781 | 86.7164 | 36.5108 | 20.8667 | 111.2998 | 0.012621 | 0.12145 | 0.99733 | 0.99676 | 97.5375 | 276.096 | 336.626 | 336.676 | 927.237 | 0 | 0 | 0
|  | 1655 | 26.0815 | 10.9477 | -6.1764 | 0.02106 | 2.3824 | 0.10989 | 0.89667 | 143.2157 | 24.5189 | -0.0055682 | 23.349 | 23.3606 | -0.00013008 | -0.014714 | 2.4573 | 277.9701 | 0.0023143 | 0.018884 | 0.018119 | 97.2707 | 86.5352 | 36.4464 | 20.8683 | 106.5206 | 0.012214 | 0.12149 | 0.99707 | 0.99644 | 97.5387 | 276.09 | 336.332 | 336.499 | 927.244 | 0 | 0 | 0
|  | 1660 | 27.1399 | 8.2611 | -0.74202 | 0.029042 | 3.2853 | 0.080995 | 0.68532 | 143.3487 | 25.379 | -0.00089177 | 24.1496 | 24.1651 | -2.155e-05 | -0.0024377 | 2.4573 | 277.9701 | 0.0023522 | 0.019903 | 0.01887 | 97.3632 | 86.3547 | 36.3118 | 20.8679 | 114.038 | 0.012038 | 0.12241 | 0.99623 | 0.99613 | 97.5365 | 276.127 | 336.074 | 336.289 | 927.197 | 0 | 0 | 0
|  | 1665 | 26.7042 | 29.875 | -11.333 | 0.0079017 | 0.89386 | 0.30513 | 2.3317 | 143.4834 | 25.4375 | -0.003699 | 24.1856 | 24.2095 | -8.955e-05 | -0.01013 | 2.4573 | 277.9701 | 0.0024111 | 0.018424 | 0.018433 | 97.4565 | 86.1762 | 36.1897 | 20.8696 | 114.4711 | 0.012255 | 0.11847 | 0.99654 | 0.99612 | 97.5358 | 276.074 | 335.802 | 336.134 | 927.254 | 0 | 0 | 0
|  | 1670 | 24.8536 | 12.8022 | 6.4134 | 0.017161 | 1.9413 | 0.13845 | 1.0684 | 143.6123 | 25.1435 | 0.0046021 | 23.8901 | 23.9162 | 0.00011006 | 0.012451 | 2.4575 | 278.0012 | 0.0023759 | 0.018335 | 0.017402 | 97.5461 | 85.9954 | 36.1994 | 20.8725 | 111.7656 | 0.012225 | 0.11879 | 0.9955 | 0.99603 | 97.5348 | 276.078 | 335.578 | 335.944 | 928.968 | 0 | 0 | 0
|  | 1675 | 24.0773 | 9.8522 | -6.4324 | 0.021604 | 2.4439 | 0.10685 | 0.79699 | 143.7346 | 25.129 | -0.0058184 | 23.8597 | 23.8835 | -0.00013896 | -0.01572 | 2.4578 | 278.0323 | 0.0023083 | 0.017218 | 0.016785 | 97.6315 | 85.8117 | 36.0214 | 20.8747 | 111.559 | 0.011952 | 0.11589 | 0.99655 | 0.99589 | 97.5354 | 276.085 | 335.344 | 335.678 | 927.119 | 0 | 0 | 0
|  | 1680 | 24.0398 | 13.7425 | -8.5604 | 0.015464 | 1.7493 | 0.16813 | 1.178 | 143.8549 | 25.4873 | -0.0054744 | 24.1693 | 24.1811 | -0.00013238 | -0.014975 | 2.4578 | 278.0323 | 0.0025999 | 0.018217 | 0.017035 | 97.7161 | 85.6279 | 35.9954 | 20.8747 | 114.6179 | 0.013002 | 0.11784 | 0.99646 | 0.99584 | 97.5336 | 276.084 | 334.92 | 335.083 | 927.21 | 0 | 0 | 0
|  | 1685 | 23.0664 | 8.8445 | -5.6278 | 0.023055 | 2.608 | 0.11711 | 0.76108 | 143.9726 | 24.585 | -0.0055643 | 23.2979 | 23.3177 | -0.00012975 | -0.014677 | 2.4578 | 278.0323 | 0.0026998 | 0.017546 | 0.016437 | 97.7997 | 85.4437 | 35.8535 | 20.8746 | 106.5743 | 0.013809 | 0.11777 | 0.99618 | 0.99555 | 97.5351 | 276.085 | 334.693 | 334.977 | 927.291 | 0 | 0 | 0
|  | 1690 | 23.5648 | 16.5185 | 0.016373 | 0.012611 | 1.4266 | 0.20718 | 1.3426 | 144.0892 | 24.6577 | 8.8359e-06 | 23.3442 | 23.3674 | 2.0647e-07 | 2.3357e-05 | 2.4578 | 278.0324 | 0.0026127 | 0.016931 | 0.01658 | 97.8823 | 85.2599 | 35.784 | 20.8743 | 107.1013 | 0.01341 | 0.11599 | 0.99545 | 0.99545 | 97.5345 | 276.081 | 334.369 | 334.702 | 927.372 | 0 | 0 | 0
|  | 1695 | 24.2302 | 14.0662 | -17.6908 | 0.015228 | 1.7226 | 0.18937 | 1.1299 | 144.2087 | 25.9812 | -0.010944 | 24.5853 | 24.6158 | -0.00026939 | -0.030474 | 2.4578 | 278.0324 | 0.0028836 | 0.017206 | 0.0171 | 97.9665 | 85.0789 | 35.7135 | 20.8756 | 118.8502 | 0.013931 | 0.11438 | 0.99643 | 0.99519 | 97.5365 | 276.095 | 334.207 | 334.622 | 927.341 | 0 | 0 | 0
|  | 1700 | 21.7897 | 10.914 | -4.9512 | 0.017649 | 1.9965 | 0.15842 | 1.0097 | 144.3238 | 25.3408 | -0.0036406 | 23.9634 | 24.0025 | -8.7384e-05 | -0.009885 | 2.4578 | 278.0324 | 0.0027959 | 0.01782 | 0.015833 | 98.0488 | 84.8963 | 35.6316 | 20.8786 | 112.9881 | 0.013862 | 0.11708 | 0.9956 | 0.99519 | 97.5377 | 276.084 | 333.985 | 334.53 | 927.303 | 0 | 0 | 0
|  | 1705 | 21.3711 | 22.155 | -11.1692 | 0.0085272 | 0.96462 | 0.3415 | 1.9822 | 144.4317 | 25.5127 | -0.0039415 | 24.1161 | 24.1639 | -9.5242e-05 | -0.010774 | 2.4578 | 278.0324 | 0.0029121 | 0.016903 | 0.015514 | 98.1272 | 84.7106 | 35.5483 | 20.8801 | 114.4792 | 0.014257 | 0.1144 | 0.9955 | 0.99505 | 97.5372 | 276.087 | 333.849 | 334.511 | 927.248 | 0 | 0 | 0
|  | 1710 | 21.9468 | 9.1041 | -2.0365 | 0.02131 | 2.4106 | 0.13573 | 0.77527 | 144.5399 | 25.1753 | -0.0018206 | 23.7851 | 23.8361 | -4.3397e-05 | -0.0049092 | 2.4578 | 278.0324 | 0.0028924 | 0.016521 | 0.015757 | 98.2054 | 84.5263 | 35.5218 | 20.8785 | 111.4153 | 0.014334 | 0.11399 | 0.99531 | 0.9951 | 97.5366 | 276.099 | 333.68 | 334.395 | 927.213 | 0 | 0 | 0
|  | 1715 | 21.2627 | 7.6294 | -7.6375 | 0.024637 | 2.787 | 0.10877 | 0.68773 | 144.648 | 24.6339 | -0.0080762 | 23.2537 | 23.2985 | -0.00018816 | -0.021285 | 2.4578 | 278.0324 | 0.0026796 | 0.016943 | 0.015362 | 98.2832 | 84.3428 | 35.3467 | 20.8787 | 106.5834 | 0.013702 | 0.11606 | 0.99588 | 0.99497 | 97.5362 | 276.085 | 333.395 | 334.037 | 927.305 | 0 | 0 | 0
|  | 1720 | 22.4468 | 19.5361 | -15.625 | 0.010157 | 1.149 | 0.26698 | 1.6591 | 144.7572 | 25.5874 | -0.0065579 | 24.1468 | 24.2004 | -0.0001587 | -0.017953 | 2.4578 | 278.0324 | 0.0027117 | 0.016851 | 0.01601 | 98.3616 | 84.1612 | 35.297 | 20.8785 | 114.961 | 0.013412 | 0.11414 | 0.99557 | 0.99482 | 97.5366 | 276.099 | 333.299 | 334.038 | 927.362 | 0 | 0 | 0
|  | 1725 | 22.2151 | 20.7032 | -25.356 | 0.0094855 | 1.073 | 0.29772 | 1.6882 | 144.8689 | 25.0448 | -0.010157 | 23.6217 | 23.6803 | -0.00024052 | -0.027208 | 2.4578 | 278.0324 | 0.002824 | 0.016013 | 0.015797 | 98.4411 | 83.982 | 35.2279 | 20.8781 | 110.0759 | 0.014113 | 0.11288 | 0.9956 | 0.99445 | 97.5352 | 276.094 | 333.114 | 333.941 | 927.653 | 0 | 0 | 0
|  | 1730 | 21.8472 | 7.2239 | -4.7413 | 0.026735 | 3.0243 | 0.10357 | 0.63534 | 144.9791 | 25.6201 | -0.005235 | 24.1497 | 24.2136 | -0.00012676 | -0.014339 | 2.4578 | 278.0324 | 0.0027688 | 0.016986 | 0.015729 | 98.5199 | 83.8029 | 35.1812 | 20.8796 | 115.1213 | 0.013629 | 0.11443 | 0.99496 | 0.99436 | 97.5341 | 276.091 | 332.913 | 333.794 | 927.223 | 0 | 0 | 0
|  | 1735 | 22.361 | 10.4869 | -3.6822 | 0.018849 | 2.1323 | 0.14871 | 0.9384 | 145.0896 | 25.3978 | -0.0028921 | 23.9317 | 23.9985 | -6.9407e-05 | -0.0078514 | 2.4578 | 278.0324 | 0.002803 | 0.017688 | 0.016125 | 98.5996 | 83.6251 | 34.9893 | 20.8777 | 113.0926 | 0.013866 | 0.11663 | 0.99465 | 0.99433 | 97.5315 | 276.092 | 332.796 | 333.724 | 927.207 | 0 | 0 | 0
|  | 1740 | 23.1331 | 17.8283 | -10.2676 | 0.01147 | 1.2975 | 0.25933 | 1.4977 | 145.2033 | 25.3983 | -0.0049081 | 23.923 | 23.9955 | -0.00011777 | -0.013323 | 2.4578 | 278.0324 | 0.0029745 | 0.017179 | 0.016533 | 98.6812 | 83.4502 | 34.9922 | 20.8762 | 113.0535 | 0.014564 | 0.11531 | 0.99488 | 0.99433 | 97.5315 | 276.077 | 332.668 | 333.677 | 927.12 | 0 | 0 | 0
|  | 1745 | 23.1342 | 6.865 | -9.8293 | 0.02979 | 3.3699 | 0.10241 | 0.59324 | 145.319 | 25.8286 | -0.012013 | 24.3097 | 24.3754 | -0.00029281 | -0.033123 | 2.4578 | 278.0324 | 0.0030509 | 0.017672 | 0.016643 | 98.7641 | 83.2774 | 34.8473 | 20.8768 | 116.8275 | 0.014668 | 0.11583 | 0.99575 | 0.99439 | 97.5355 | 276.091 | 332.413 | 333.312 | 927.092 | 0 | 0 | 0
|  | 1750 | 22.1537 | 17.8088 | -9.4879 | 0.010997 | 1.244 | 0.2996 | 1.6664 | 145.4322 | 25.1624 | -0.004395 | 23.672 | 23.7398 | -0.00010434 | -0.011803 | 2.4578 | 278.0324 | 0.0032946 | 0.018325 | 0.016301 | 98.8465 | 83.1041 | 34.7335 | 20.8765 | 110.8283 | 0.015993 | 0.11873 | 0.99489 | 0.9944 | 97.5347 | 276.096 | 332.263 | 333.215 | 928.04 | 0 | 0 | 0
|  | 1755 | 23.1959 | 8.8036 | 6.0049 | 0.023292 | 2.6348 | 0.14155 | 0.81958 | 145.5456 | 25.202 | 0.0058851 | 23.6972 | 23.766 | 0.00013986 | 0.015822 | 2.4582 | 278.072 | 0.0032969 | 0.019089 | 0.016983 | 98.9297 | 82.932 | 34.7066 | 20.8742 | 111.1211 | 0.015981 | 0.12065 | 0.99356 | 0.99423 | 97.5331 | 276.089 | 332.095 | 333.059 | 927.127 | 0 | 0 | 0
|  | 1760 | 25.5575 | 20.0821 | -8.207 | 0.01125 | 1.2727 | 0.28245 | 1.5589 | 145.6675 | 25.2665 | -0.003874 | 23.7516 | 23.8335 | -9.233e-05 | -0.010445 | 2.4585 | 278.1115 | 0.0031776 | 0.017538 | 0.017978 | 99.0171 | 82.7656 | 34.5265 | 20.8708 | 111.6615 | 0.015458 | 0.11648 | 0.99468 | 0.99424 | 97.5346 | 276.095 | 332.007 | 333.152 | 927.128 | 0 | 0 | 0
|  | 1765 | 24.257 | 0 | -62.4199 | 0.0025365 | 0.28694 | 1.2285 | 6.5012 | 145.792 | 25.187 | -0.0066681 | 23.6665 | 23.7447 | -0.00015833 | -0.017911 | 2.4585 | 278.1115 | 0.0031161 | 0.016491 | 0.01709 | 99.1048 | 82.6017 | 34.589 | 20.8737 | 110.9114 | 0.015247 | 0.11389 | 0.99496 | 0.99421 | 97.5355 | 276.093 | 331.862 | 332.958 | 927.162 | 0 | 0 | 0
|  | 1770 | 23.4783 | 9.1401 | 2.4906 | 0.022707 | 2.5687 | 0.1527 | 0.75975 | 145.9113 | 25.9 | 0.0023184 | 24.3201 | 24.3941 | 5.6556e-05 | 0.0063977 | 2.4586 | 278.1275 | 0.0034674 | 0.017252 | 0.01693 | 99.1898 | 82.4358 | 34.4677 | 20.876 | 117.2006 | 0.016297 | 0.11464 | 0.99385 | 0.99412 | 97.5343 | 276.093 | 331.638 | 332.647 | 927.157 | 0 | 0 | 0
|  | 1775 | 22.3962 | 11.4549 | -8.844 | 0.017284 | 1.9552 | 0.18349 | 1.0038 | 146.026 | 25.0274 | -0.0064853 | 23.4904 | 23.5696 | -0.00015286 | -0.017291 | 2.4588 | 278.1435 | 0.0031714 | 0.017349 | 0.016234 | 99.2728 | 82.2682 | 34.3886 | 20.8765 | 109.3883 | 0.015557 | 0.11642 | 0.9945 | 0.99376 | 97.536 | 276.085 | 331.494 | 332.611 | 927.14 | 0 | 0 | 0
|  | 1780 | 24.3912 | 8.5917 | -3.6984 | 0.025096 | 2.8389 | 0.12836 | 0.7112 | 146.143 | 26.0816 | -0.0037796 | 24.4707 | 24.5574 | -9.2817e-05 | -0.0105 | 2.4588 | 278.1435 | 0.0032213 | 0.017848 | 0.017419 | 99.3569 | 82.1028 | 34.2854 | 20.8747 | 118.7532 | 0.015225 | 0.11584 | 0.99391 | 0.99348 | 97.5351 | 276.088 | 331.37 | 332.543 | 927.179 | 0 | 0 | 0
|  | 1785 | 23.3961 | 30.6747 | -27.757 | 0.0067424 | 0.76272 | 0.47467 | 2.6379 | 146.2625 | 26.0388 | -0.0076382 | 24.4166 | 24.5016 | -0.00018715 | -0.021171 | 2.4588 | 278.1435 | 0.0032004 | 0.017786 | 0.016863 | 99.4426 | 81.9398 | 34.167 | 20.8765 | 118.2961 | 0.015163 | 0.11575 | 0.99421 | 0.99334 | 97.5354 | 276.087 | 331.179 | 332.333 | 927.192 | 0 | 0 | 0
|  | 1790 | 22.1745 | 59.0924 | -38.1724 | 0.0033172 | 0.37525 | 0.89335 | 5.0897 | 146.3764 | 25.5449 | -0.0052677 | 23.9485 | 24.0382 | -0.00012663 | -0.014324 | 2.4588 | 278.1435 | 0.0029634 | 0.016884 | 0.015967 | 99.5247 | 81.7745 | 34.2008 | 20.8786 | 113.8271 | 0.01445 | 0.1143 | 0.99379 | 0.9932 | 97.534 | 276.11 | 331.111 | 332.352 | 927.304 | 0 | 0 | 0
|  | 1795 | 21.4254 | 18.6098 | -15.9777 | 0.010177 | 1.1513 | 0.30586 | 1.45 | 146.4854 | 25.2107 | -0.0068535 | 23.6321 | 23.7268 | -0.00016261 | -0.018395 | 2.4588 | 278.1435 | 0.0031129 | 0.014757 | 0.015294 | 99.6028 | 81.6075 | 34.1169 | 20.8803 | 110.8538 | 0.015221 | 0.10932 | 0.99373 | 0.99295 | 97.5368 | 276.091 | 331.068 | 332.395 | 927.285 | 0 | 0 | 0
|  | 1800 | 20.5248 | 5.444 | -4.9946 | 0.033328 | 3.7702 | 0.095582 | 0.44107 | 146.5903 | 25.2129 | -0.0070232 | 23.6179 | 23.702 | -0.00016646 | -0.018831 | 2.4588 | 278.1435 | 0.0031856 | 0.0147 | 0.014827 | 99.6781 | 81.439 | 34.0833 | 20.8819 | 110.7972 | 0.015519 | 0.10917 | 0.99354 | 0.99275 | 97.5374 | 276.092 | 330.839 | 332.017 | 927.271 | 0 | 0 | 0
|  | 1805 | 19.4217 | 13.9871 | -4.1149 | 0.012275 | 1.3885 | 0.2946 | 1.2646 | 146.6901 | 26.0414 | -0.0020651 | 24.3767 | 24.458 | -5.0509e-05 | -0.0057137 | 2.4588 | 278.1435 | 0.0036161 | 0.015523 | 0.014532 | 99.7515 | 81.2688 | 33.8372 | 20.8847 | 118.1147 | 0.016812 | 0.11003 | 0.9925 | 0.99227 | 97.5382 | 276.095 | 330.605 | 331.708 | 927.264 | 0 | 0 | 0
|  | 1810 | 18.19 | 0 | 0 | -0.012582 | -1.4233 | 0 | 0 | 146.7842 | 25.9812 | -0.005241 | 24.3089 | 24.3946 | -0.00012785 | -0.014463 | 2.4588 | 278.1435 | 0.003611 | 0.019578 | 0.01448 | 99.824 | 81.0962 | 33.9629 | 20.8847 | 117.5135 | 0.016825 | 0.12039 | 0.99215 | 0.99156 | 97.5347 | 276.095 | 330.45 | 331.616 | 927.249 | 0 | 0 | 0
|  | 1815 | 22.7742 | 8.4729 | 1.0331 | 0.023761 | 2.6879 | 0.16498 | 0.81197 | 146.8866 | 25.8246 | 0.0010119 | 24.1628 | 24.2592 | 2.4548e-05 | 0.0027769 | 2.4589 | 278.1505 | 0.0039201 | 0.019293 | 0.017037 | 99.9028 | 80.9292 | 33.8904 | 20.8755 | 116.1034 | 0.01815 | 0.11997 | 0.99086 | 0.99097 | 97.535 | 276.084 | 330.456 | 331.774 | 927.18 | 0 | 0 | 0
|  | 1820 | 23.7746 | 6.7689 | -3.7145 | 0.031049 | 3.5123 | 0.10693 | 0.50039 | 147.0029 | 25.0986 | -0.0048915 | 23.4799 | 23.5778 | -0.00011533 | -0.013047 | 2.4589 | 278.1574 | 0.0033201 | 0.015537 | 0.016764 | 99.9873 | 80.7708 | 33.7545 | 20.8747 | 109.6502 | 0.016132 | 0.11154 | 0.99106 | 0.99051 | 97.5363 | 276.084 | 330.405 | 331.783 | 927.204 | 0 | 0 | 0
|  | 1825 | 21.6419 | 6.2098 | -5.5263 | 0.030809 | 3.4851 | 0.10406 | 0.46814 | 147.1165 | 24.8052 | -0.0073103 | 23.1954 | 23.2903 | -0.00017026 | -0.01926 | 2.4589 | 278.1574 | 0.003206 | 0.014423 | 0.015393 | 100.0677 | 80.6118 | 33.5954 | 20.879 | 107.0554 | 0.015818 | 0.10907 | 0.99064 | 0.98982 | 97.5379 | 276.08 | 330.262 | 331.613 | 927.209 | 0 | 0 | 0
|  | 1830 | 20.561 | 9.6611 | -12.6951 | 0.018814 | 2.1282 | 0.19189 | 0.81391 | 147.222 | 25.8981 | -0.0098288 | 24.2037 | 24.2999 | -0.00023884 | -0.027018 | 2.4589 | 278.1574 | 0.0036102 | 0.015313 | 0.015113 | 100.144 | 80.4492 | 33.466 | 20.8823 | 116.6307 | 0.016868 | 0.10971 | 0.9903 | 0.98919 | 97.5385 | 276.081 | 330.076 | 331.388 | 927.183 | 0 | 0 | 0

## bor50_1_red
Exported data | Column2 | Column3 | Column4 | Column5 | Column6 | Column7 | Column8 | Column9 | Column10 | Column11 | Column12 | Column13 | Column14 | Column15 | Column16 | Column17 | Column18 | Column19 | Column20 | Column21 | Column22 | Column23 | Column24 | Column25 | Column26 | Column27 | Column28 | Column29 | Column30 | Column31 | Column32 | Column33 | Column34 | Column35 | Column36 | Column37 | Column38 | Column39
Parameter | Value | Time (s) | HRR (kW/mｲ) | EHC (MJ/kg) | SEA (mｲ/kg) | MLR (g/s) | Specific MLR (g/sｷmｲ) | COY (kg/kg) | CO2Y (kg/kg) | THR (MJ/mｲ) | MFR (g/s) | k (1/m) | V stack (l/s) | V smoke (l/s) | SPR (mｲ/s) | RSR ((mｲ/s)/mｲ) | TSP (mｲ) | TSR (mｲ/mｲ) | COP (g/s) | CO2P (g/s) | O2C (g/s) | TOC (g) | ARHE(kW/mｲ) | Specimen mass (g) | Oxygen (%) | DPT (Pa) | CO (%) | CO2 (%) | PDM (-) | PDC (-) | APT (kPa) | Cold Trap TC (K) | Stack TC (K) | Smoke TC (K) | Cone Heater TC (K) | Soot MFM (g/s) | Spare TC (K) | HFM (kW/mｲ)
Peaks |  | 0 | -0.38724 | -0.012609 | 0.076155 | 0.27149 | 30.7117 | 5.8838e-05 | -0.0011312 | 0 | 25.5375 | 0.00087738 | 23.4164 | 23.5649 | 2.0675e-05 | 0.0023388 | 0 | 0 | 1.5974e-05 | -0.0003071 | -0.00020441 | 0 | 0 | 194.6 | 20.9499 | 111.2665 | 0.00052688 | 0.05327 | 0.99242 | 0.99252 | 97.9084 | 276.58 | 323.848 | 325.901 | 1022.824 | 0 | 0 | 0
peak HRR (kW/mｲ) | 183.8967 | 5 | -0.60147 | -0.042703 | 0.13984 | 0.12451 | 14.085 | -1.922e-05 | 0.0074925 | 0 | 25.3544 | 0.00074393 | 23.2528 | 23.4047 | 1.7411e-05 | 0.0019696 | 9.5217e-05 | 0.010771 | -2.3931e-06 | 0.0009329 | -0.00013859 | 0 | 0 | 193.646 | 20.9496 | 109.6963 | 0.00045244 | 0.056483 | 0.99312 | 0.99321 | 97.9081 | 276.594 | 323.908 | 326.025 | 1022.818 | 0 | 0 | 0
peak EHC (MJ/kg) | 25.4823 | 10 | 0.21461 | 0.037023 | -0.58806 | 0.051244 | 5.7968 | 0.00046114 | 0.053274 | 0.00053654 | 26.3273 | -0.0012389 | 24.153 | 24.3243 | -3.0134e-05 | -0.0034089 | 0.00013875 | 0.015695 | 2.363e-05 | 0.00273 | 0.00058759 | 0.001469 | 0.053654 | 193.232 | 20.9471 | 118.3154 | 0.00055501 | 0.060886 | 0.99405 | 0.99391 | 97.9077 | 276.576 | 324.014 | 326.313 | 1022.128 | 0 | 0 | 0
peak MLR (g/s) | 0.12085 | 15 | 2.4446 | 0.81592 | 24.1872 | 0.026485 | 2.9961 | 0.00046079 | 0.18856 | 0.0071845 | 25.733 | 0.026832 | 23.6521 | 23.8752 | 0.00064061 | 0.072467 | 0.0017403 | 0.19686 | 1.2204e-05 | 0.0049941 | 0.0021303 | 0.0082637 | 0.47897 | 193.0528 | 20.9416 | 113.2463 | 0.00051124 | 0.066834 | 0.99143 | 0.99446 | 97.9081 | 276.574 | 324.623 | 327.685 | 1020.418 | 0 | 0 | 0
peak SEA (mｲ/kg) | 226.2266 | 20 | 3.1654 | 1.4039 | 106.5483 | 0.019932 | 2.2547 | 0.0034885 | 0.82985 | 0.021209 | 25.427 | 0.089686 | 23.4172 | 23.6792 | 0.0021237 | 0.24024 | 0.008651 | 0.97862 | 6.9531e-05 | 0.01654 | 0.0043005 | 0.024341 | 1.0605 | 192.9295 | 20.9338 | 110.7885 | 0.00074496 | 0.096872 | 0.9849 | 0.99499 | 97.9083 | 276.555 | 325.266 | 328.905 | 1019.032 | 0 | 0 | 0
peak COY (kg/kg) | 0.01778 | 25 | 13.9325 | 3.3148 | 226.2266 | 0.037155 | 4.2031 | 0.0142 | 1.7025 | 0.063954 | 25.4176 | 0.35402 | 23.4459 | 23.743 | 0.0084055 | 0.95085 | 0.034974 | 3.9563 | 0.00052759 | 0.063258 | 0.017403 | 0.078598 | 2.5582 | 192.8146 | 20.8872 | 110.8836 | 0.0026085 | 0.21785 | 0.95643 | 0.99571 | 97.9083 | 276.544 | 325.786 | 329.913 | 1018.026 | 0 | 0 | 0
peak CO2Y (kg/kg) | 2.6633 | 30 | 59.3211 | 6.4592 | 191.5402 | 0.081186 | 9.184 | 0.012735 | 1.4083 | 0.24709 | 24.7004 | 0.66901 | 22.8657 | 23.2438 | 0.01555 | 1.7591 | 0.094864 | 10.7312 | 0.0010339 | 0.11434 | 0.049858 | 0.24675 | 8.2363 | 192.5218 | 20.7664 | 105.088 | 0.0047905 | 0.3587 | 0.92332 | 0.99629 | 97.9087 | 276.538 | 326.95 | 332.356 | 1017.333 | 0 | 0 | 0
|  | 35 | 108.9534 | 8.6618 | 117.5382 | 0.11119 | 12.5786 | 0.011736 | 1.3384 | 0.66777 | 24.856 | 0.55004 | 23.1851 | 23.7613 | 0.01307 | 1.4785 | 0.16641 | 18.8251 | 0.001305 | 0.14882 | 0.082034 | 0.57648 | 19.0793 | 192.0206 | 20.6504 | 107.2271 | 0.005891 | 0.44809 | 0.93636 | 0.99679 | 97.9091 | 276.526 | 329.441 | 337.628 | 1016.954 | 0 | 0 | 0
Time To Peaks |  | 40 | 148.2812 | 11.7031 | 113.6085 | 0.11201 | 12.6703 | 0.013032 | 1.4397 | 1.3109 | 24.2025 | 0.54112 | 22.7679 | 23.5157 | 0.012725 | 1.4395 | 0.2309 | 26.1199 | 0.0014596 | 0.16125 | 0.1053 | 1.0448 | 32.7715 | 191.4488 | 20.5553 | 102.529 | 0.0066983 | 0.49254 | 0.93774 | 0.99724 | 97.9088 | 276.519 | 332.248 | 343.161 | 1016.915 | 0 | 0 | 0
t peak HRR (s) | 55 | 45 | 169.5411 | 13.0646 | 123.9651 | 0.11472 | 12.9772 | 0.013036 | 1.4164 | 2.1054 | 23.924 | 0.60425 | 22.6663 | 23.535 | 0.014221 | 1.6087 | 0.29826 | 33.7404 | 0.0014955 | 0.16249 | 0.11707 | 1.6008 | 46.787 | 190.9028 | 20.5062 | 100.8971 | 0.0069259 | 0.50104 | 0.93143 | 0.99767 | 97.9088 | 276.522 | 334.617 | 347.441 | 1017.176 | 0 | 0 | 0
t peak EHC (s) | 655 | 50 | 175.1388 | 12.8114 | 117.5289 | 0.12085 | 13.6705 | 0.012605 | 1.3298 | 2.9671 | 23.6393 | 0.60494 | 22.5393 | 23.4784 | 0.014203 | 1.6067 | 0.36933 | 41.7789 | 0.0015233 | 0.1607 | 0.11986 | 2.1931 | 59.3423 | 190.3 | 20.4902 | 99.1381 | 0.0071253 | 0.50144 | 0.93172 | 0.99806 | 97.9084 | 276.522 | 336.748 | 350.779 | 1019.349 | 0 | 0 | 0
t peak MLR (s) | 50 | 55 | 183.8967 | 14.3934 | 129.4251 | 0.11294 | 12.7764 | 0.013314 | 1.442 | 3.8647 | 24.4039 | 0.5986 | 23.4044 | 24.4198 | 0.014618 | 1.6536 | 0.44138 | 49.9295 | 0.0015037 | 0.16286 | 0.12494 | 2.8051 | 70.2674 | 189.7127 | 20.4857 | 106.2724 | 0.0068336 | 0.49325 | 0.93256 | 0.99824 | 97.9086 | 276.51 | 338.717 | 353.413 | 1019.173 | 0 | 0 | 0
t peak SEA (s) | 25 | 60 | 180.1334 | 16.0734 | 176.9124 | 0.09907 | 11.207 | 0.015127 | 1.5731 | 4.7748 | 24.1156 | 0.72301 | 23.218 | 24.2411 | 0.017527 | 1.9826 | 0.52174 | 59.0201 | 0.0014986 | 0.15585 | 0.12184 | 3.422 | 79.5797 | 189.1784 | 20.4918 | 104.1806 | 0.0068878 | 0.47936 | 0.91935 | 0.99811 | 97.9087 | 276.51 | 340.037 | 355.021 | 1019.388 | 0 | 0 | 0
t peak COY (s) | 655 | 65 | 172.9112 | 15.817 | 170.101 | 0.096639 | 10.932 | 0.0159 | 1.5511 | 5.6574 | 23.797 | 0.68515 | 22.9894 | 23.9923 | 0.016438 | 1.8595 | 0.60665 | 68.6256 | 0.0015365 | 0.1499 | 0.11703 | 4.0192 | 87.0368 | 188.7066 | 20.504 | 101.7921 | 0.0071387 | 0.4686 | 0.92344 | 0.99825 | 97.9087 | 276.514 | 341.196 | 356.081 | 1020.258 | 0 | 0 | 0
t peak CO2Y (s) | 655 | 70 | 171.7459 | 14.0405 | 129.8002 | 0.10813 | 12.2322 | 0.014227 | 1.3399 | 6.519 | 24.1107 | 0.5761 | 23.3605 | 24.3632 | 0.014036 | 1.5877 | 0.68284 | 77.2438 | 0.0015384 | 0.14489 | 0.11565 | 4.6009 | 93.1291 | 188.196 | 20.515 | 104.7988 | 0.00706 | 0.44954 | 0.93492 | 0.9982 | 97.909 | 276.533 | 342.193 | 356.882 | 1021.109 | 0 | 0 | 0
|  | 75 | 158.1738 | 14.3767 | 133.2076 | 0.097258 | 11.0021 | 0.015481 | 1.3723 | 7.3438 | 23.2756 | 0.54995 | 22.6022 | 23.5579 | 0.012956 | 1.4656 | 0.75031 | 84.8771 | 0.0015057 | 0.13346 | 0.10654 | 5.1563 | 97.9178 | 187.6518 | 20.5348 | 97.885 | 0.0071513 | 0.43142 | 0.93791 | 0.99842 | 97.9103 | 276.545 | 342.965 | 357.467 | 1021.727 | 0 | 0 | 0
Test Results (between 18 and 1818 s) |  | 80 | 153.8064 | 16.5407 | 195.366 | 0.0822 | 9.2987 | 0.016851 | 1.5874 | 8.1238 | 23.543 | 0.67358 | 22.9072 | 23.8413 | 0.016059 | 1.8166 | 0.82285 | 93.0826 | 0.0013852 | 0.13049 | 0.10366 | 5.6818 | 101.5473 | 187.2276 | 20.5506 | 100.3454 | 0.006546 | 0.41882 | 0.9249 | 0.99851 | 97.9084 | 276.526 | 343.645 | 357.659 | 1022.328 | 0 | 0 | 0
mean HRR (kW/mｲ) | 95.1088 | 85 | 150.6211 | 13.7505 | 136.8963 | 0.096832 | 10.9539 | 0.013414 | 1.3399 | 8.8849 | 23.9327 | 0.54717 | 23.3179 | 24.2264 | 0.013256 | 1.4995 | 0.89614 | 101.3731 | 0.0012989 | 0.12975 | 0.10178 | 6.1955 | 104.5277 | 186.7954 | 20.5642 | 103.8358 | 0.0060741 | 0.41085 | 0.93817 | 0.99838 | 97.9084 | 276.524 | 344.11 | 357.517 | 1022.785 | 0 | 0 | 0
mean EHC (MJ/kg) | 13.4457 | 90 | 142.7768 | 13.174 | 151.6051 | 0.095806 | 10.8378 | 0.012699 | 1.3091 | 9.6183 | 23.5455 | 0.60987 | 22.9637 | 23.816 | 0.014525 | 1.6431 | 0.96559 | 109.2296 | 0.0012166 | 0.12542 | 0.096837 | 6.692 | 106.8705 | 186.2765 | 20.5769 | 100.6038 | 0.0058051 | 0.40461 | 0.93135 | 0.99822 | 97.9083 | 276.537 | 344.456 | 357.24 | 1023.098 | 0 | 0 | 0
mean MLR (g/s) | 0.062537 | 95 | 139.8142 | 14.9417 | 148.4849 | 0.082719 | 9.3573 | 0.014296 | 1.4613 | 10.3248 | 23.5899 | 0.51475 | 23.0324 | 23.8611 | 0.012282 | 1.3894 | 1.0326 | 116.8108 | 0.0011825 | 0.12087 | 0.09453 | 7.1704 | 108.6824 | 185.8525 | 20.5864 | 101.0954 | 0.0056457 | 0.39127 | 0.94133 | 0.99806 | 97.9087 | 276.546 | 344.836 | 357.242 | 1023.34 | 0 | 0 | 0
mean SEA (mｲ/kg) | 78.8938 | 100 | 136.1273 | 14.2762 | 135.5236 | 0.084292 | 9.5353 | 0.013248 | 1.3699 | 11.0147 | 23.5744 | 0.47905 | 23.041 | 23.8461 | 0.011424 | 1.2923 | 1.0919 | 123.515 | 0.0011167 | 0.11547 | 0.091687 | 7.636 | 110.1468 | 185.4333 | 20.5971 | 101.0665 | 0.0053603 | 0.37641 | 0.94498 | 0.99788 | 97.9085 | 276.548 | 345.192 | 357.254 | 1023.556 | 0 | 0 | 0
mean COY (kg/kg) | 0.0094032 | 105 | 129.9992 | 14.2156 | 130.5806 | 0.08084 | 9.1448 | 0.013599 | 1.412 | 11.68 | 23.6444 | 0.44172 | 23.1234 | 23.8977 | 0.010556 | 1.1941 | 1.1468 | 129.7309 | 0.0010993 | 0.11414 | 0.08815 | 8.0856 | 111.2381 | 185.0132 | 20.6117 | 101.7292 | 0.0052698 | 0.37176 | 0.94896 | 0.99783 | 97.9083 | 276.55 | 345.401 | 356.966 | 1023.547 | 0 | 0 | 0
mean CO2Y (kg/kg) | 1.4009 | 110 | 125.8754 | 13.507 | 117.7814 | 0.082382 | 9.3192 | 0.013096 | 1.3954 | 12.3197 | 23.6401 | 0.40637 | 23.1292 | 23.8776 | 0.0097031 | 1.0976 | 1.1975 | 135.4604 | 0.0010789 | 0.11496 | 0.086024 | 8.521 | 111.9971 | 184.6197 | 20.6198 | 101.7356 | 0.0051814 | 0.37408 | 0.95268 | 0.99773 | 97.909 | 276.559 | 345.55 | 356.732 | 1023.376 | 0 | 0 | 0
Total heat release (MJ/mｲ) | 170.7577 | 115 | 122.586 | 13.6159 | 114.6255 | 0.079588 | 9.0032 | 0.01243 | 1.4305 | 12.9408 | 23.2245 | 0.38911 | 22.7313 | 23.4455 | 0.0091228 | 1.032 | 1.2445 | 140.7844 | 0.0009893 | 0.11385 | 0.084037 | 8.9462 | 112.529 | 184.194 | 20.6216 | 98.2278 | 0.0048669 | 0.37668 | 0.95438 | 0.99755 | 97.9091 | 276.584 | 345.683 | 356.544 | 1023.221 | 0 | 0 | 0
Total oxygen consumed (g) | 116.726 | 120 | 126.4188 | 14.4737 | 129.899 | 0.077212 | 8.7344 | 0.012645 | 1.495 | 13.5633 | 23.6678 | 0.42016 | 23.1729 | 23.8712 | 0.01003 | 1.1346 | 1.2924 | 146.2009 | 0.00097637 | 0.11543 | 0.08635 | 9.3721 | 113.0279 | 183.8222 | 20.6189 | 102.0475 | 0.0047279 | 0.37503 | 0.95084 | 0.99736 | 97.909 | 276.588 | 345.797 | 356.218 | 1023.199 | 0 | 0 | 0
Mass lost (g) | 112.3956 | 125 | 129.9958 | 13.2605 | 116.9572 | 0.086661 | 9.8032 | 0.010902 | 1.3262 | 14.2044 | 24.3982 | 0.41205 | 23.8962 | 24.598 | 0.010136 | 1.1466 | 1.3428 | 151.9037 | 0.00094479 | 0.11493 | 0.088203 | 9.8085 | 113.6351 | 183.409 | 20.6219 | 108.48 | 0.0044664 | 0.36406 | 0.95156 | 0.9972 | 97.9091 | 276.586 | 345.916 | 356.076 | 1023.281 | 0 | 0 | 0
Average specific MLR (g/sｷmｲ) | 6.943 | 130 | 126.3032 | 13.6738 | 124.0647 | 0.081654 | 9.2369 | 0.0107 | 1.3769 | 14.8451 | 24.4851 | 0.41036 | 23.9911 | 24.6864 | 0.01013 | 1.146 | 1.3935 | 157.6351 | 0.00087373 | 0.11243 | 0.085793 | 10.2435 | 114.1933 | 182.9723 | 20.632 | 109.299 | 0.0041521 | 0.35625 | 0.95156 | 0.99701 | 97.9079 | 276.607 | 346.057 | 356.087 | 1024.546 | 0 | 0 | 0
Total smoke release (mｲ/mｲ) | 1002.4455 | 135 | 124.1207 | 14.3505 | 110.4317 | 0.076459 | 8.6492 | 0.011561 | 1.498 | 15.4712 | 24.6849 | 0.33929 | 24.1972 | 24.886 | 0.0084435 | 0.95515 | 1.4399 | 162.8879 | 0.00088395 | 0.11453 | 0.084928 | 10.6703 | 114.6014 | 182.5938 | 20.6377 | 111.1379 | 0.004165 | 0.35941 | 0.95901 | 0.99673 | 97.9082 | 276.624 | 346.205 | 356.06 | 1023.578 | 0 | 0 | 0
Total smoke production (mｲ) | 8.8616 | 140 | 118.0396 | 13.2524 | 110.228 | 0.078738 | 8.907 | 0.011274 | 1.3369 | 16.0766 | 23.4703 | 0.36684 | 23.0171 | 23.6595 | 0.0086792 | 0.9818 | 1.4827 | 167.7302 | 0.0008877 | 0.10526 | 0.080234 | 11.0832 | 114.8328 | 182.2002 | 20.6397 | 100.5153 | 0.0043732 | 0.34922 | 0.95564 | 0.99634 | 97.9082 | 276.608 | 346.363 | 356.031 | 1023.037 | 0 | 0 | 0
MARHE (kW/mｲ) | 115.1949 | 145 | 120.4489 | 15.5832 | 121.979 | 0.068328 | 7.7294 | 0.012814 | 1.5827 | 16.6728 | 24.2864 | 0.34069 | 23.8214 | 24.4639 | 0.0083346 | 0.94282 | 1.5253 | 172.5418 | 0.00087553 | 0.10814 | 0.081969 | 11.4887 | 114.9849 | 181.8196 | 20.6436 | 107.6451 | 0.0041899 | 0.3471 | 0.95823 | 0.99608 | 97.9065 | 276.61 | 346.421 | 355.764 | 1022.99 | 0 | 0 | 0
|  | 150 | 117.6056 | 15.0736 | 93.4631 | 0.06897 | 7.8021 | 0.012037 | 1.5128 | 17.268 | 23.8239 | 0.26864 | 23.3691 | 23.9954 | 0.0064462 | 0.72921 | 1.5622 | 176.7219 | 0.00083018 | 0.10434 | 0.079835 | 11.8932 | 115.1197 | 181.5032 | 20.6458 | 103.5904 | 0.0040654 | 0.34227 | 0.9658 | 0.99575 | 97.906 | 276.598 | 346.44 | 355.725 | 1022.98 | 0 | 0 | 0
Test Averages |  | 155 | 112.204 | 12.5183 | 100.2353 | 0.079235 | 8.9632 | 0.010183 | 1.2754 | 17.8425 | 23.3748 | 0.33745 | 22.9353 | 23.5354 | 0.0079421 | 0.89843 | 1.5982 | 180.791 | 0.00080683 | 0.10106 | 0.076401 | 12.2838 | 115.1127 | 181.1179 | 20.6533 | 99.7509 | 0.0040314 | 0.33859 | 0.95783 | 0.9953 | 97.9068 | 276.616 | 346.541 | 355.609 | 1022.957 | 0 | 0 | 0
HRR(60) (kW/mｲ) | 135.0429 | 160 | 114.8747 | 13.0818 | 111.4764 | 0.077626 | 8.7812 | 0.010432 | 1.3475 | 18.4102 | 24.0104 | 0.35813 | 23.5616 | 24.1629 | 0.0086535 | 0.9789 | 1.6397 | 185.4843 | 0.00080979 | 0.1046 | 0.078384 | 12.6708 | 115.0636 | 180.7247 | 20.6536 | 105.2613 | 0.0039496 | 0.34076 | 0.95522 | 0.99492 | 97.9076 | 276.614 | 346.58 | 355.426 | 1022.907 | 0 | 0 | 0
HRR(120) (kW/mｲ) | 133.7949 | 165 | 118.3564 | 14.1152 | 117.5233 | 0.074124 | 8.385 | 0.010804 | 1.4375 | 18.9932 | 24.7686 | 0.34948 | 24.3092 | 24.9261 | 0.0087113 | 0.98544 | 1.6831 | 190.3951 | 0.0008008 | 0.10655 | 0.080563 | 13.0681 | 115.1106 | 180.3456 | 20.6547 | 112.0304 | 0.0038054 | 0.33717 | 0.95585 | 0.9946 | 97.9065 | 276.62 | 346.633 | 355.429 | 1022.887 | 0 | 0 | 0
HRR(180) (kW/mｲ) | 126.9544 | 170 | 117.594 | 14.4364 | 104.5744 | 0.072008 | 8.1457 | 0.010431 | 1.4676 | 19.5831 | 25.008 | 0.29911 | 24.5557 | 25.1753 | 0.0075301 | 0.85183 | 1.7237 | 194.9883 | 0.00075108 | 0.10568 | 0.079997 | 13.4695 | 115.1949 | 179.9824 | 20.6596 | 114.2604 | 0.0035678 | 0.33216 | 0.96094 | 0.99418 | 97.9065 | 276.629 | 346.796 | 355.546 | 1022.837 | 0 | 0 | 0
HRR(240) (kW/mｲ) | 121.9199 | 175 | 112.0441 | 14.4429 | 107.0678 | 0.068578 | 7.7577 | 0.010674 | 1.4933 | 20.1572 | 24.3164 | 0.30013 | 23.8795 | 24.4647 | 0.0073425 | 0.8306 | 1.7609 | 199.1944 | 0.00073202 | 0.1024 | 0.076486 | 13.8607 | 115.1841 | 179.6271 | 20.6644 | 108.041 | 0.0035751 | 0.33121 | 0.96054 | 0.99388 | 97.9063 | 276.641 | 346.838 | 355.337 | 1022.925 | 0 | 0 | 0
HRR(300) (kW/mｲ) | 116.941 | 180 | 109.1608 | 15.2144 | 100.713 | 0.063425 | 7.1748 | 0.011289 | 1.5639 | 20.7102 | 23.6986 | 0.26792 | 23.277 | 23.8421 | 0.0063878 | 0.7226 | 1.7952 | 203.0774 | 0.000716 | 0.09919 | 0.074431 | 14.238 | 115.0568 | 179.2972 | 20.6648 | 102.6396 | 0.0035863 | 0.32951 | 0.96382 | 0.99363 | 97.9069 | 276.643 | 346.9 | 355.321 | 1022.794 | 0 | 0 | 0
HRR(360) (kW/mｲ) | 113.6054 | 185 | 108.2013 | 13.7311 | 111.5289 | 0.06966 | 7.88 | 0.010784 | 1.4067 | 21.2536 | 23.6543 | 0.32645 | 23.2391 | 23.7989 | 0.0077691 | 0.87885 | 1.8306 | 207.081 | 0.00075124 | 0.097991 | 0.073743 | 14.6085 | 114.8845 | 178.9787 | 20.6669 | 102.2809 | 0.0037462 | 0.32669 | 0.95719 | 0.99338 | 97.9063 | 276.645 | 346.983 | 355.341 | 1022.795 | 0 | 0 | 0
EHC(60) (MJ/kg) | 12.562 | 190 | 107.1603 | 12.4649 | 88.3273 | 0.075997 | 8.597 | 0.0094858 | 1.286 | 21.792 | 23.7039 | 0.28145 | 23.2942 | 23.8503 | 0.0067126 | 0.75935 | 1.8668 | 211.1765 | 0.00072089 | 0.09773 | 0.073127 | 14.9756 | 114.695 | 178.6002 | 20.6699 | 102.738 | 0.0036069 | 0.3254 | 0.96181 | 0.99308 | 97.9066 | 276.651 | 347.079 | 355.365 | 1022.849 | 0 | 0 | 0
EHC(120) (MJ/kg) | 13.2282 | 195 | 107.1615 | 13.0208 | 88.2904 | 0.072753 | 8.23 | 0.0096595 | 1.3707 | 22.3278 | 23.7086 | 0.26935 | 23.3006 | 23.848 | 0.0064234 | 0.72663 | 1.8996 | 214.8914 | 0.00070276 | 0.099721 | 0.073421 | 15.342 | 114.5018 | 178.2306 | 20.6688 | 102.787 | 0.0035272 | 0.33087 | 0.96297 | 0.99291 | 97.9073 | 276.65 | 347.105 | 355.259 | 1022.722 | 0 | 0 | 0
EHC(180) (MJ/kg) | 13.4161 | 200 | 110.9023 | 13.8556 | 84.8925 | 0.070757 | 8.0042 | 0.010263 | 1.4543 | 22.873 | 24.0493 | 0.24818 | 23.644 | 24.2035 | 0.0060067 | 0.67949 | 1.9307 | 218.4068 | 0.00072617 | 0.1029 | 0.075939 | 15.7154 | 114.365 | 177.8722 | 20.6633 | 105.8007 | 0.0035845 | 0.33565 | 0.96525 | 0.99288 | 97.9071 | 276.642 | 347.231 | 355.448 | 1022.796 | 0 | 0 | 0
EHC(240) (MJ/kg) | 13.4551 | 205 | 110.0959 | 13.7749 | 71.655 | 0.070654 | 7.9925 | 0.0094717 | 1.4157 | 23.4255 | 23.4855 | 0.21412 | 23.097 | 23.6439 | 0.0050627 | 0.5727 | 1.9584 | 221.5372 | 0.00066921 | 0.10003 | 0.075047 | 16.0929 | 114.2707 | 177.5199 | 20.6599 | 100.9301 | 0.0034086 | 0.33435 | 0.96893 | 0.99281 | 97.9068 | 276.644 | 347.34 | 355.564 | 1022.862 | 0 | 0 | 0
EHC(300) (MJ/kg) | 13.3804 | 210 | 109.9133 | 12.7812 | 75.8866 | 0.07602 | 8.5996 | 0.0081889 | 1.2894 | 23.9755 | 23.4425 | 0.24439 | 23.0613 | 23.6051 | 0.0057689 | 0.65259 | 1.9855 | 224.6005 | 0.00062252 | 0.098019 | 0.074627 | 16.4671 | 114.1692 | 177.16 | 20.661 | 100.5893 | 0.0032081 | 0.32923 | 0.96553 | 0.99274 | 97.9069 | 276.658 | 347.44 | 355.633 | 1024.147 | 0 | 0 | 0
EHC(360) (MJ/kg) | 13.3351 | 215 | 109.2636 | 13.7488 | 84.9852 | 0.070253 | 7.9471 | 0.0084726 | 1.4064 | 24.5235 | 23.8033 | 0.24913 | 23.4186 | 23.965 | 0.0059704 | 0.67539 | 2.0148 | 227.9204 | 0.00059522 | 0.098806 | 0.074381 | 16.8396 | 114.0626 | 176.7722 | 20.6663 | 103.7201 | 0.0030479 | 0.32724 | 0.96494 | 0.99267 | 97.9073 | 276.665 | 347.476 | 355.582 | 1023.647 | 0 | 0 | 0
MLR(60) (g/s) | 0.095185 | 220 | 108.3406 | 13.7133 | 79.8858 | 0.06984 | 7.9004 | 0.0088984 | 1.4171 | 25.0675 | 23.7371 | 0.23361 | 23.3523 | 23.8825 | 0.0055792 | 0.63113 | 2.0437 | 231.1867 | 0.00062146 | 0.098968 | 0.073915 | 17.2103 | 113.9431 | 176.4523 | 20.6673 | 103.1386 | 0.0031694 | 0.32845 | 0.96658 | 0.9926 | 97.908 | 276.66 | 347.458 | 355.347 | 1023.008 | 0 | 0 | 0
MLR(120) (g/s) | 0.089464 | 225 | 109.9822 | 14.0026 | 94.1143 | 0.069433 | 7.8544 | 0.0091528 | 1.3995 | 25.6133 | 23.8602 | 0.27222 | 23.4765 | 24.0053 | 0.0065346 | 0.73921 | 2.074 | 234.6126 | 0.00063551 | 0.097174 | 0.074541 | 17.5815 | 113.8368 | 176.0736 | 20.6664 | 104.2248 | 0.0032163 | 0.32209 | 0.96218 | 0.99243 | 97.9075 | 276.646 | 347.504 | 355.331 | 1022.974 | 0 | 0 | 0
MLR(180) (g/s) | 0.083683 | 230 | 107.1711 | 14.5487 | 83.1936 | 0.065119 | 7.3664 | 0.0098673 | 1.4899 | 26.1562 | 23.6904 | 0.22726 | 23.3132 | 23.8378 | 0.0054175 | 0.61284 | 2.1039 | 237.9927 | 0.00064255 | 0.09702 | 0.072995 | 17.9503 | 113.7225 | 175.7613 | 20.6702 | 102.7634 | 0.0032668 | 0.32358 | 0.96712 | 0.99243 | 97.9069 | 276.644 | 347.559 | 355.381 | 1022.875 | 0 | 0 | 0
MLR(240) (g/s) | 0.080085 | 235 | 105.3553 | 12.7617 | 74.917 | 0.07298 | 8.2556 | 0.008589 | 1.3085 | 26.6875 | 23.8645 | 0.22772 | 23.4868 | 24.0092 | 0.0054674 | 0.61849 | 2.1311 | 241.071 | 0.00062682 | 0.095496 | 0.071774 | 18.3122 | 113.5638 | 175.4096 | 20.6769 | 104.2895 | 0.0031782 | 0.31741 | 0.96713 | 0.9925 | 97.9059 | 276.652 | 347.593 | 355.325 | 1022.727 | 0 | 0 | 0
MLR(300) (g/s) | 0.077266 | 240 | 106.0058 | 14.3089 | 94.9592 | 0.06549 | 7.4084 | 0.0095726 | 1.454 | 27.2159 | 24.5552 | 0.25177 | 24.1721 | 24.701 | 0.0062189 | 0.7035 | 2.1603 | 244.376 | 0.00062691 | 0.095225 | 0.072085 | 18.6719 | 113.3995 | 175.0476 | 20.6834 | 110.4393 | 0.0031021 | 0.30927 | 0.96451 | 0.99252 | 97.9048 | 276.634 | 347.673 | 355.28 | 1022.702 | 0 | 0 | 0
MLR(360) (g/s) | 0.075309 | 245 | 102.0244 | 12.9447 | 86.6053 | 0.069673 | 7.8816 | 0.0095043 | 1.3489 | 27.736 | 24.3224 | 0.2466 | 23.9454 | 24.4695 | 0.0060341 | 0.68259 | 2.1909 | 247.8412 | 0.0006622 | 0.093982 | 0.069751 | 19.0265 | 113.208 | 174.743 | 20.6896 | 108.3661 | 0.0032774 | 0.30835 | 0.96513 | 0.99257 | 97.9052 | 276.639 | 347.708 | 355.319 | 1022.664 | 0 | 0 | 0
SEA(60) (mｲ/kg) | 142.7956 | 250 | 101.6232 | 13.4458 | 74.2495 | 0.066813 | 7.558 | 0.0099802 | 1.44 | 28.2451 | 24.4985 | 0.20132 | 24.1217 | 24.642 | 0.0049608 | 0.56118 | 2.2184 | 250.9506 | 0.0006668 | 0.096212 | 0.069872 | 19.3755 | 112.9803 | 174.3581 | 20.691 | 109.9545 | 0.0032766 | 0.31252 | 0.97003 | 0.99249 | 97.905 | 276.642 | 347.751 | 355.251 | 1022.585 | 0 | 0 | 0
SEA(120) (mｲ/kg) | 137.3886 | 255 | 106.0956 | 14.5858 | 115.9082 | 0.064301 | 7.2739 | 0.010789 | 1.5046 | 28.7644 | 24.9163 | 0.29739 | 24.5326 | 25.0611 | 0.007453 | 0.8431 | 2.2494 | 254.4613 | 0.00069377 | 0.096746 | 0.072388 | 19.7312 | 112.8015 | 174.0741 | 20.6862 | 113.7342 | 0.0033413 | 0.30959 | 0.9596 | 0.9926 | 97.9063 | 276.627 | 347.744 | 355.235 | 1022.585 | 0 | 0 | 0
SEA(180) (mｲ/kg) | 127.6504 | 260 | 100.9433 | 12.5448 | 79.3169 | 0.071132 | 8.0466 | 0.0091174 | 1.2987 | 29.282 | 23.8601 | 0.23514 | 23.4955 | 23.9943 | 0.005642 | 0.63824 | 2.2822 | 258.1646 | 0.00064854 | 0.09238 | 0.068919 | 20.0844 | 112.623 | 173.7051 | 20.6877 | 104.3088 | 0.0032728 | 0.30886 | 0.96641 | 0.9926 | 97.9058 | 276.621 | 347.786 | 355.169 | 1022.471 | 0 | 0 | 0
SEA(240) (mｲ/kg) | 118.2625 | 265 | 99.3894 | 13.5912 | 82.3853 | 0.064645 | 7.3128 | 0.010716 | 1.4174 | 29.7828 | 23.7135 | 0.22346 | 23.3465 | 23.8333 | 0.0053258 | 0.60247 | 2.3096 | 261.2664 | 0.00069272 | 0.091626 | 0.067979 | 20.4267 | 112.3879 | 173.3769 | 20.6897 | 103.0102 | 0.0034828 | 0.30835 | 0.96786 | 0.99276 | 97.9044 | 276.624 | 347.717 | 354.968 | 1022.513 | 0 | 0 | 0
SEA(300) (mｲ/kg) | 111.2679 | 270 | 100.0231 | 12.9208 | 70.0968 | 0.068433 | 7.7413 | 0.010765 | 1.3547 | 30.2813 | 23.9938 | 0.19904 | 23.6212 | 24.1004 | 0.0047969 | 0.54264 | 2.3349 | 264.1291 | 0.0007367 | 0.092703 | 0.068502 | 20.7679 | 112.1531 | 173.0482 | 20.6907 | 105.4547 | 0.0036371 | 0.30833 | 0.97072 | 0.99294 | 97.9049 | 276.623 | 347.698 | 354.752 | 1022.607 | 0 | 0 | 0
SEA(360) (mｲ/kg) | 108.6116 | 275 | 99.4557 | 13.1616 | 44.5411 | 0.066799 | 7.5565 | 0.0096731 | 1.3443 | 30.78 | 23.7258 | 0.12481 | 23.3618 | 23.8391 | 0.0029753 | 0.33657 | 2.3543 | 266.3272 | 0.00064616 | 0.089798 | 0.067721 | 21.1084 | 111.9274 | 172.6982 | 20.6908 | 103.1315 | 0.0032783 | 0.30314 | 0.97902 | 0.99301 | 97.9058 | 276.634 | 347.764 | 354.87 | 1023.3 | 0 | 0 | 0
COY(60) (kg/kg) | 0.013728 | 280 | 97.6363 | 13.359 | 60.8541 | 0.064608 | 7.3086 | 0.0084844 | 1.3521 | 31.2728 | 23.6359 | 0.16559 | 23.2734 | 23.7438 | 0.0039317 | 0.44476 | 2.3716 | 268.2805 | 0.00054816 | 0.08736 | 0.066328 | 21.4436 | 111.6884 | 172.3811 | 20.6951 | 102.3523 | 0.0028603 | 0.2973 | 0.97457 | 0.99309 | 97.9061 | 276.617 | 347.766 | 354.795 | 1023.787 | 0 | 0 | 0
COY(120) (kg/kg) | 0.013259 | 285 | 97.3829 | 13.1033 | 65.5453 | 0.065699 | 7.432 | 0.0077564 | 1.3436 | 31.7603 | 24.0685 | 0.17819 | 23.6973 | 24.1664 | 0.0043062 | 0.48713 | 2.3922 | 270.6102 | 0.00050959 | 0.088275 | 0.066313 | 21.7752 | 111.4397 | 172.0478 | 20.6997 | 106.1236 | 0.0026515 | 0.29543 | 0.97335 | 0.99327 | 97.9062 | 276.617 | 347.735 | 354.619 | 1022.498 | 0 | 0 | 0
COY(180) (kg/kg) | 0.012538 | 290 | 95.6466 | 12.3754 | 64.3266 | 0.068322 | 7.7287 | 0.0071652 | 1.2811 | 32.2429 | 24.0501 | 0.18208 | 23.675 | 24.1371 | 0.0043949 | 0.49716 | 2.4139 | 273.071 | 0.00048954 | 0.087528 | 0.065251 | 22.1041 | 111.1824 | 171.7219 | 20.7036 | 105.9426 | 0.002567 | 0.29357 | 0.97308 | 0.99344 | 97.9063 | 276.611 | 347.675 | 354.461 | 1022.599 | 0 | 0 | 0
COY(240) (kg/kg) | 0.011836 | 295 | 97.2192 | 12.185 | 78.1609 | 0.070531 | 7.9786 | 0.0083306 | 1.2577 | 32.7251 | 24.3538 | 0.22567 | 23.9686 | 24.4285 | 0.0055127 | 0.62361 | 2.4387 | 275.8729 | 0.00058756 | 0.088705 | 0.066319 | 22.433 | 110.9324 | 171.3662 | 20.7026 | 108.6108 | 0.0029569 | 0.29377 | 0.96842 | 0.99359 | 97.9064 | 276.604 | 347.596 | 354.266 | 1022.637 | 0 | 0 | 0
COY(300) (kg/kg) | 0.011396 | 300 | 93.6965 | 13.0261 | 87.0768 | 0.063586 | 7.193 | 0.0095829 | 1.3592 | 33.2023 | 23.7582 | 0.23251 | 23.3764 | 23.8135 | 0.0055368 | 0.62634 | 2.4663 | 278.9978 | 0.00060933 | 0.086425 | 0.064074 | 22.759 | 110.6745 | 171.0277 | 20.705 | 103.3369 | 0.0031142 | 0.29346 | 0.96771 | 0.99364 | 97.9065 | 276.606 | 347.508 | 354.005 | 1022.661 | 0 | 0 | 0
COY(360) (kg/kg) | 0.011154 | 305 | 96.3138 | 14.0495 | 91.9861 | 0.060601 | 6.8553 | 0.010044 | 1.4946 | 33.6774 | 24.6028 | 0.22618 | 24.2035 | 24.6465 | 0.0055744 | 0.63059 | 2.4941 | 282.1401 | 0.00060867 | 0.090571 | 0.066118 | 23.0845 | 110.4176 | 170.7261 | 20.7059 | 110.7968 | 0.0030204 | 0.29633 | 0.96845 | 0.99368 | 97.907 | 276.613 | 347.452 | 353.811 | 1022.717 | 0 | 0 | 0
CO2Y(60) (kg/kg) | 1.4305 | 310 | 96.5807 | 14.0959 | 114.744 | 0.060569 | 6.8517 | 0.010463 | 1.4705 | 34.1596 | 24.2319 | 0.28625 | 23.8406 | 24.2791 | 0.0069499 | 0.78619 | 2.5254 | 285.6821 | 0.00063375 | 0.089064 | 0.066046 | 23.4149 | 110.1923 | 170.4165 | 20.7024 | 107.4903 | 0.0031666 | 0.29595 | 0.96201 | 0.99383 | 97.9066 | 276.613 | 347.479 | 353.87 | 1022.745 | 0 | 0 | 0
CO2Y(120) (kg/kg) | 1.4171 | 315 | 92.6145 | 12.2707 | 89.9235 | 0.066721 | 7.5476 | 0.0092746 | 1.2834 | 34.6326 | 23.4491 | 0.25508 | 23.0795 | 23.5213 | 0.0059998 | 0.67871 | 2.5578 | 289.3443 | 0.00061881 | 0.085628 | 0.063371 | 23.7384 | 109.9447 | 170.1124 | 20.7045 | 100.6968 | 0.003191 | 0.29438 | 0.96554 | 0.99395 | 97.9065 | 276.608 | 347.616 | 354.271 | 1022.799 | 0 | 0 | 0
CO2Y(180) (kg/kg) | 1.4187 | 320 | 95.7545 | 11.8358 | 82.6603 | 0.071518 | 8.0902 | 0.008808 | 1.2381 | 35.1035 | 24.1701 | 0.24383 | 23.7882 | 24.2448 | 0.0059117 | 0.66874 | 2.5876 | 292.7129 | 0.00062993 | 0.08855 | 0.065518 | 24.0606 | 109.6985 | 169.7518 | 20.7038 | 106.9805 | 0.0031571 | 0.29517 | 0.96686 | 0.99403 | 97.9065 | 276.614 | 347.603 | 354.274 | 1022.854 | 0 | 0 | 0
CO2Y(240) (kg/kg) | 1.4143 | 325 | 95.966 | 13.1113 | 84.1158 | 0.064703 | 7.3194 | 0.010098 | 1.3663 | 35.5828 | 23.9965 | 0.22621 | 23.6132 | 24.0593 | 0.0054426 | 0.61567 | 2.616 | 295.924 | 0.00065335 | 0.088407 | 0.065621 | 24.3885 | 109.4856 | 169.4119 | 20.7016 | 105.4305 | 0.0032775 | 0.29652 | 0.96905 | 0.9943 | 97.9065 | 276.609 | 347.541 | 354.108 | 1022.826 | 0 | 0 | 0
CO2Y(300) (kg/kg) | 1.4035 | 330 | 97.9396 | 14.9987 | 117.8022 | 0.057724 | 6.5299 | 0.011097 | 1.5551 | 36.0676 | 24.4698 | 0.27717 | 24.0799 | 24.5337 | 0.0068 | 0.76923 | 2.6466 | 299.3862 | 0.00064058 | 0.089766 | 0.066891 | 24.7198 | 109.2957 | 169.1041 | 20.7017 | 109.6352 | 0.0031691 | 0.29548 | 0.96355 | 0.9944 | 97.9057 | 276.612 | 347.556 | 354.105 | 1022.804 | 0 | 0 | 0
CO2Y(360) (kg/kg) | 1.3981 | 335 | 96.3562 | 12.3708 | 93.534 | 0.068855 | 7.789 | 0.010029 | 1.3113 | 36.5533 | 24.21 | 0.26541 | 23.8214 | 24.265 | 0.0064403 | 0.72854 | 2.6797 | 303.1307 | 0.00069055 | 0.090291 | 0.066131 | 25.0523 | 109.1144 | 168.813 | 20.7019 | 107.3068 | 0.0034116 | 0.2995 | 0.9651 | 0.99466 | 97.9053 | 276.616 | 347.513 | 353.984 | 1022.86 | 0 | 0 | 0
|  | 340 | 96.5959 | 11.7964 | 91.4663 | 0.072387 | 8.1886 | 0.009601 | 1.2668 | 37.0357 | 24.0614 | 0.27459 | 23.6787 | 24.1122 | 0.006621 | 0.74898 | 2.7123 | 306.8245 | 0.00069499 | 0.091702 | 0.066476 | 25.3838 | 108.9285 | 168.424 | 20.6991 | 106.0093 | 0.0034489 | 0.30488 | 0.96436 | 0.99494 | 97.9057 | 276.61 | 347.566 | 353.928 | 1022.759 | 0 | 0 | 0
User-defined Test Averages |  | 345 | 98.0363 | 13.3903 | 97.9175 | 0.064722 | 7.3215 | 0.010008 | 1.4171 | 37.5223 | 24.0629 | 0.26273 | 23.6846 | 24.1212 | 0.0063374 | 0.7169 | 2.7447 | 310.4891 | 0.00064775 | 0.091717 | 0.067241 | 25.7181 | 108.7602 | 168.1025 | 20.6962 | 106.0422 | 0.0032457 | 0.3049 | 0.96587 | 0.99515 | 97.9057 | 276.635 | 347.631 | 354.039 | 1022.755 | 0 | 0 | 0
HRR(0-18) (kW/mｲ) | 0.21393 | 350 | 96.2416 | 12.1069 | 90.2462 | 0.070272 | 7.9493 | 0.0088795 | 1.2711 | 38.008 | 23.3413 | 0.27104 | 22.9788 | 23.3978 | 0.0063418 | 0.71739 | 2.7764 | 314.0749 | 0.00062398 | 0.089325 | 0.065898 | 26.051 | 108.5942 | 167.7633 | 20.6936 | 99.7969 | 0.0032265 | 0.30591 | 0.96515 | 0.99535 | 97.9053 | 276.648 | 347.699 | 354.039 | 1022.799 | 0 | 0 | 0
EHC(0-18) (MJ/kg) | 0.018335 | 355 | 98.9688 | 13.3863 | 91.7818 | 0.065357 | 7.3933 | 0.0095295 | 1.3847 | 38.496 | 23.7983 | 0.25143 | 23.4307 | 23.8578 | 0.0059986 | 0.67857 | 2.8073 | 317.5648 | 0.00062281 | 0.090496 | 0.067553 | 26.3846 | 108.4394 | 167.4109 | 20.6922 | 103.7521 | 0.0031683 | 0.30431 | 0.96738 | 0.99543 | 97.9054 | 276.635 | 347.727 | 354.066 | 1022.805 | 0 | 0 | 0
MLR(0-18) (g/s) | 0.10825 | 360 | 99.2652 | 13.8289 | 77.314 | 0.063454 | 7.1781 | 0.010115 | 1.4065 | 38.9916 | 23.9588 | 0.20411 | 23.5932 | 24.0361 | 0.0049059 | 0.55497 | 2.8345 | 320.6486 | 0.00064184 | 0.089249 | 0.067533 | 26.7223 | 108.31 | 167.1068 | 20.694 | 105.1762 | 0.0032323 | 0.29921 | 0.97276 | 0.99559 | 97.9053 | 276.629 | 347.794 | 354.322 | 1022.809 | 0 | 0 | 0
SEA(0-18) (mｲ/kg) | 1.0274 | 365 | 98.0922 | 13.2096 | 92.3729 | 0.065644 | 7.4258 | 0.0093483 | 1.3452 | 39.485 | 24.0202 | 0.25155 | 23.6572 | 24.1054 | 0.0060637 | 0.68594 | 2.862 | 323.7509 | 0.00061366 | 0.088302 | 0.066743 | 27.058 | 108.178 | 166.7717 | 20.6976 | 105.7315 | 0.0031039 | 0.29599 | 0.96777 | 0.99584 | 97.9051 | 276.63 | 347.845 | 354.436 | 1022.853 | 0 | 0 | 0
COY(0-18) (kg/kg) | 0.00011415 | 370 | 95.9867 | 13.9366 | 101.593 | 0.060885 | 6.8874 | 0.010408 | 1.4528 | 39.9702 | 23.9809 | 0.25712 | 23.6155 | 24.0567 | 0.0061855 | 0.69971 | 2.8926 | 327.215 | 0.00063366 | 0.088451 | 0.065631 | 27.389 | 108.0275 | 166.4573 | 20.7014 | 105.3723 | 0.0031945 | 0.2968 | 0.96734 | 0.99604 | 97.9052 | 276.643 | 347.801 | 354.3 | 1024.108 | 0 | 0 | 0
CO2Y(0-18) (kg/kg) | 0.019411 | 375 | 94.961 | 13.0567 | 100.8674 | 0.064293 | 7.273 | 0.0092704 | 1.3758 | 40.4475 | 23.8082 | 0.27148 | 23.4456 | 23.8875 | 0.0064851 | 0.7336 | 2.9243 | 330.7983 | 0.00059602 | 0.088452 | 0.06506 | 27.7157 | 107.8601 | 166.1539 | 20.7018 | 103.8609 | 0.0030508 | 0.29856 | 0.96594 | 0.99622 | 97.9046 | 276.662 | 347.805 | 354.36 | 1023.396 | 0 | 0 | 0
HRR(18-3355) (kW/mｲ) | 83.5734 | 380 | 93.6798 | 12.829 | 79.5682 | 0.064551 | 7.3022 | 0.0086565 | 1.3868 | 40.9191 | 23.4825 | 0.218 | 23.126 | 23.5604 | 0.0051362 | 0.58102 | 2.9533 | 334.0849 | 0.00055879 | 0.08952 | 0.064513 | 28.0396 | 107.682 | 165.8176 | 20.7005 | 101.0438 | 0.0029228 | 0.30495 | 0.97211 | 0.99651 | 97.9048 | 276.66 | 347.821 | 354.355 | 1022.829 | 0 | 0 | 0
EHC(18-3355) (MJ/kg) | 14.4774 | 385 | 97.0434 | 13.8822 | 97.6061 | 0.061796 | 6.9905 | 0.010268 | 1.4228 | 41.396 | 23.5385 | 0.25541 | 23.183 | 23.6159 | 0.0060317 | 0.68231 | 2.9812 | 337.2432 | 0.00063452 | 0.087924 | 0.066125 | 28.3662 | 107.522 | 165.5116 | 20.6949 | 101.5347 | 0.0032496 | 0.29988 | 0.96819 | 0.99671 | 97.9049 | 276.654 | 347.849 | 354.344 | 1022.803 | 0 | 0 | 0
MLR(18-3355) (g/s) | 0.051035 | 390 | 94.948 | 13.0241 | 101.7788 | 0.064445 | 7.2902 | 0.0098105 | 1.3236 | 41.8759 | 23.6745 | 0.27623 | 23.3148 | 23.7449 | 0.0065592 | 0.74199 | 3.0127 | 340.804 | 0.00063224 | 0.085298 | 0.064592 | 28.693 | 107.3742 | 165.192 | 20.7022 | 102.7016 | 0.0032236 | 0.29117 | 0.96615 | 0.99697 | 97.9044 | 276.638 | 347.817 | 354.233 | 1022.739 | 0 | 0 | 0
SEA(18-3355) (mｲ/kg) | 84.986 | 395 | 96.3116 | 10.9164 | 80.0674 | 0.077992 | 8.8227 | 0.0077727 | 1.1516 | 42.3541 | 24.5203 | 0.25403 | 24.143 | 24.582 | 0.0062447 | 0.70641 | 3.0447 | 344.425 | 0.00060621 | 0.089814 | 0.066002 | 29.0195 | 107.2255 | 164.8569 | 20.7055 | 110.1494 | 0.0030186 | 0.29511 | 0.96882 | 0.99721 | 97.9036 | 276.654 | 347.749 | 354.072 | 1022.696 | 0 | 0 | 0
COY(18-3355) (kg/kg) | 0.012886 | 400 | 98.3601 | 14.0504 | 82.0957 | 0.061885 | 7.0005 | 0.010474 | 1.4622 | 42.8408 | 24.7706 | 0.20452 | 24.3927 | 24.8405 | 0.0050805 | 0.57471 | 3.073 | 347.6278 | 0.00064816 | 0.090488 | 0.067231 | 29.3526 | 107.1019 | 164.4462 | 20.7035 | 112.4243 | 0.0031679 | 0.29447 | 0.97445 | 0.99737 | 97.9052 | 276.669 | 347.795 | 354.18 | 1022.644 | 0 | 0 | 0
CO2Y(18-3355) (kg/kg) | 1.4996 | 405 | 94.594 | 14.2768 | 74.2252 | 0.058571 | 6.6257 | 0.0099553 | 1.5075 | 43.3231 | 23.9262 | 0.18122 | 23.5602 | 23.9903 | 0.0043475 | 0.4918 | 3.0966 | 350.2941 | 0.0005831 | 0.088295 | 0.064833 | 29.6827 | 106.9707 | 164.2243 | 20.7039 | 104.8859 | 0.0029822 | 0.29692 | 0.97715 | 0.99749 | 97.9035 | 276.653 | 347.781 | 354.13 | 1022.575 | 0 | 0 | 0
|  | 410 | 96.8379 | 12.6229 | 89.444 | 0.067817 | 7.6716 | 0.0090234 | 1.3269 | 43.8017 | 24.5217 | 0.24684 | 24.1435 | 24.574 | 0.0060658 | 0.68618 | 3.1226 | 353.239 | 0.00061194 | 0.089985 | 0.066315 | 30.0106 | 106.8335 | 163.8449 | 20.7043 | 110.1578 | 0.0030426 | 0.29556 | 0.9701 | 0.99771 | 97.9028 | 276.652 | 347.736 | 353.937 | 1022.614 | 0 | 0 | 0
C-factor | 0.043568 | 415 | 94.2568 | 13.2983 | 81.0661 | 0.062657 | 7.0879 | 0.0091195 | 1.3982 | 44.2795 | 23.9455 | 0.2117 | 23.5747 | 23.9932 | 0.0050794 | 0.57459 | 3.1505 | 356.3909 | 0.0005714 | 0.087604 | 0.064541 | 30.3377 | 106.6975 | 163.561 | 20.7052 | 105.035 | 0.0029296 | 0.29483 | 0.97416 | 0.99789 | 97.9032 | 276.648 | 347.713 | 353.887 | 1022.586 | 0 | 0 | 0
Time to ignition (s) | 18 | 420 | 93.2885 | 12.0538 | 99.2287 | 0.068416 | 7.7394 | 0.0088134 | 1.271 | 44.7483 | 23.8074 | 0.28446 | 23.4412 | 23.8653 | 0.0067888 | 0.76797 | 3.1802 | 359.7473 | 0.00060298 | 0.086955 | 0.06393 | 30.6589 | 106.5436 | 163.2082 | 20.7061 | 103.8382 | 0.0030811 | 0.29443 | 0.96629 | 0.99806 | 97.9028 | 276.655 | 347.75 | 354.042 | 1022.636 | 0 | 0 | 0
|  | 425 | 93.1813 | 13.5227 | 118.4145 | 0.060914 | 6.8907 | 0.010784 | 1.4306 | 45.2145 | 23.74 | 0.30296 | 23.3798 | 23.8091 | 0.0072131 | 0.81596 | 3.2152 | 363.7071 | 0.00065688 | 0.087146 | 0.063922 | 30.9785 | 106.3871 | 162.8905 | 20.7054 | 103.273 | 0.0033234 | 0.29564 | 0.96451 | 0.99831 | 97.9034 | 276.657 | 347.825 | 354.211 | 1022.645 | 0 | 0 | 0
|  | 430 | 94.2133 | 12.7963 | 105.3402 | 0.065085 | 7.3626 | 0.0099457 | 1.3434 | 45.683 | 23.6814 | 0.28865 | 23.3235 | 23.752 | 0.0068561 | 0.77557 | 3.2503 | 367.686 | 0.00064732 | 0.087438 | 0.064522 | 31.2997 | 106.2395 | 162.586 | 20.7025 | 102.7698 | 0.0032887 | 0.29705 | 0.96628 | 0.99852 | 97.9041 | 276.66 | 347.846 | 354.236 | 1022.623 | 0 | 0 | 0
|  | 435 | 95.362 | 11.9774 | 83.7868 | 0.070383 | 7.9618 | 0.0085934 | 1.2276 | 46.1569 | 23.6597 | 0.2484 | 23.306 | 23.74 | 0.0058971 | 0.6671 | 3.2822 | 371.2926 | 0.00060483 | 0.086399 | 0.064972 | 31.6234 | 106.1079 | 162.238 | 20.7006 | 102.5987 | 0.0031055 | 0.29438 | 0.97081 | 0.99862 | 97.9037 | 276.651 | 347.904 | 354.382 | 1022.584 | 0 | 0 | 0
|  | 440 | 96.2171 | 12.9784 | 90.7912 | 0.065537 | 7.4137 | 0.0094895 | 1.3174 | 46.6359 | 23.9395 | 0.24761 | 23.5881 | 24.0303 | 0.0059502 | 0.67309 | 3.3118 | 374.6431 | 0.00062191 | 0.08634 | 0.065433 | 31.9494 | 105.9906 | 161.8939 | 20.7017 | 105.0684 | 0.0031484 | 0.29141 | 0.97092 | 0.99864 | 97.9028 | 276.637 | 347.999 | 354.523 | 1022.327 | 0 | 0 | 0
|  | 445 | 96.7887 | 12.697 | 78.089 | 0.067387 | 7.623 | 0.0089685 | 1.3079 | 47.1184 | 24.165 | 0.21712 | 23.8045 | 24.2359 | 0.0052622 | 0.59527 | 3.3399 | 377.814 | 0.00060436 | 0.088138 | 0.066007 | 32.278 | 105.884 | 161.5766 | 20.7019 | 107.0312 | 0.0030483 | 0.29409 | 0.97433 | 0.99869 | 97.9031 | 276.634 | 347.913 | 354.219 | 1022.483 | 0 | 0 | 0
|  | 450 | 96.6344 | 13.3741 | 93.3218 | 0.063873 | 7.2255 | 0.0094144 | 1.3817 | 47.6019 | 24.1022 | 0.24669 | 23.7389 | 24.1625 | 0.0059608 | 0.6743 | 3.3679 | 380.988 | 0.00060133 | 0.088253 | 0.06594 | 32.6079 | 105.7821 | 161.2269 | 20.7015 | 106.4589 | 0.003042 | 0.29503 | 0.97116 | 0.99879 | 97.9034 | 276.635 | 347.859 | 354.067 | 1024.048 | 0 | 0 | 0
|  | 455 | 95.382 | 16.0489 | 101.6404 | 0.052538 | 5.9432 | 0.010969 | 1.632 | 48.082 | 23.8965 | 0.22281 | 23.539 | 23.9667 | 0.00534 | 0.60407 | 3.3962 | 384.1839 | 0.0005763 | 0.085743 | 0.064872 | 32.9349 | 105.6747 | 160.9447 | 20.7034 | 104.6616 | 0.0029559 | 0.2902 | 0.97388 | 0.99887 | 97.9033 | 276.629 | 347.9 | 354.22 | 1023.444 | 0 | 0 | 0
|  | 460 | 96.0315 | 12.5572 | 76.7955 | 0.067604 | 7.6475 | 0.0089087 | 1.2753 | 48.5605 | 24.5094 | 0.21113 | 24.1458 | 24.5901 | 0.0051917 | 0.5873 | 3.4225 | 387.1623 | 0.00060226 | 0.086216 | 0.065305 | 33.2603 | 105.5663 | 160.6713 | 20.708 | 110.113 | 0.0030031 | 0.28556 | 0.97526 | 0.99895 | 97.9035 | 276.636 | 347.943 | 354.346 | 1022.778 | 0 | 0 | 0
|  | 465 | 91.5878 | 11.9783 | 93.8378 | 0.067592 | 7.6461 | 0.0090508 | 1.2472 | 49.0296 | 23.9165 | 0.26437 | 23.5616 | 23.9918 | 0.0063427 | 0.71749 | 3.4514 | 390.4243 | 0.00061176 | 0.084301 | 0.062611 | 33.5801 | 105.4399 | 160.2842 | 20.7122 | 104.8494 | 0.0031071 | 0.28603 | 0.96946 | 0.99904 | 97.9029 | 276.629 | 347.942 | 354.295 | 1022.787 | 0 | 0 | 0
|  | 470 | 92.9942 | 12.3435 | 89.2088 | 0.0666 | 7.5339 | 0.008912 | 1.3037 | 49.491 | 24.3207 | 0.24363 | 23.9544 | 24.3864 | 0.0059413 | 0.67209 | 3.4821 | 393.8982 | 0.00059353 | 0.086828 | 0.063747 | 33.896 | 105.3 | 159.9987 | 20.7119 | 108.3989 | 0.0029857 | 0.28901 | 0.97177 | 0.99906 | 97.9021 | 276.618 | 347.864 | 354.138 | 1022.759 | 0 | 0 | 0
|  | 475 | 92.2152 | 12.4939 | 88.3586 | 0.065246 | 7.3808 | 0.0094485 | 1.2843 | 49.954 | 23.7395 | 0.24223 | 23.3842 | 23.8 | 0.0057651 | 0.65216 | 3.5113 | 397.2088 | 0.00061648 | 0.083797 | 0.062877 | 34.2126 | 105.1664 | 159.62 | 20.7094 | 103.2897 | 0.0031474 | 0.28636 | 0.97187 | 0.99901 | 97.902 | 276.632 | 347.897 | 354.083 | 1022.708 | 0 | 0 | 0
|  | 480 | 91.3066 | 14.2842 | 91.5896 | 0.056506 | 6.3921 | 0.0099929 | 1.4787 | 50.4129 | 23.5932 | 0.21882 | 23.2393 | 23.6511 | 0.0051754 | 0.58545 | 3.5387 | 400.3028 | 0.00056466 | 0.083556 | 0.062327 | 34.5256 | 105.0268 | 159.3536 | 20.71 | 102.0173 | 0.002937 | 0.28713 | 0.97434 | 0.99888 | 97.9028 | 276.626 | 347.886 | 354.05 | 1022.721 | 0 | 0 | 0
|  | 485 | 92.0943 | 12.935 | 82.0812 | 0.062939 | 7.1198 | 0.0088483 | 1.339 | 50.8714 | 23.828 | 0.21619 | 23.4745 | 23.8958 | 0.0051661 | 0.5844 | 3.5645 | 403.2275 | 0.0005569 | 0.084275 | 0.06286 | 34.8386 | 104.8894 | 159.0376 | 20.7103 | 104.0755 | 0.0028789 | 0.28682 | 0.97452 | 0.99877 | 97.902 | 276.626 | 347.943 | 354.187 | 1022.691 | 0 | 0 | 0
|  | 490 | 92.6601 | 12.7646 | 76.1633 | 0.064171 | 7.2591 | 0.0084521 | 1.3355 | 51.3332 | 24.009 | 0.20299 | 23.6539 | 24.0768 | 0.0048875 | 0.55288 | 3.5897 | 406.0707 | 0.00054238 | 0.085701 | 0.063376 | 35.1542 | 104.7617 | 158.7298 | 20.7102 | 105.6675 | 0.0027981 | 0.28897 | 0.97592 | 0.9987 | 97.9025 | 276.629 | 347.959 | 354.18 | 1022.735 | 0 | 0 | 0
|  | 495 | 90.5423 | 14.0844 | 90.666 | 0.056828 | 6.4285 | 0.010362 | 1.4791 | 51.7912 | 23.3793 | 0.21986 | 23.031 | 23.4348 | 0.0051524 | 0.58285 | 3.6148 | 408.91 | 0.00058888 | 0.084057 | 0.061999 | 35.4676 | 104.6288 | 158.4061 | 20.7091 | 100.1863 | 0.0030667 | 0.29067 | 0.97395 | 0.9986 | 97.9022 | 276.646 | 347.921 | 354.022 | 1022.669 | 0 | 0 | 0
|  | 500 | 91.6217 | 14.2945 | 92.3016 | 0.056661 | 6.4096 | 0.010841 | 1.4869 | 52.2467 | 23.6509 | 0.22066 | 23.2974 | 23.7005 | 0.0052299 | 0.59161 | 3.6407 | 411.8462 | 0.00061428 | 0.084249 | 0.062622 | 35.7791 | 104.4933 | 158.1518 | 20.7095 | 102.5222 | 0.0031479 | 0.28849 | 0.97354 | 0.99828 | 97.9021 | 276.634 | 347.904 | 353.924 | 1022.637 | 0 | 0 | 0
|  | 505 | 91.7723 | 11.5522 | 87.9197 | 0.070226 | 7.9441 | 0.008248 | 1.2043 | 52.7051 | 24.0669 | 0.25603 | 23.7057 | 24.1158 | 0.0061743 | 0.69845 | 3.6692 | 415.0713 | 0.00057922 | 0.084574 | 0.062739 | 36.0925 | 104.3666 | 157.8235 | 20.7132 | 106.1541 | 0.0029508 | 0.28533 | 0.9693 | 0.99792 | 97.9023 | 276.651 | 347.882 | 353.9 | 1022.645 | 0 | 0 | 0
|  | 510 | 91.1893 | 11.9988 | 83.1056 | 0.067183 | 7.5999 | 0.0080573 | 1.2709 | 53.1625 | 24.2056 | 0.23027 | 23.8367 | 24.2471 | 0.0055833 | 0.63159 | 3.6986 | 418.3964 | 0.00054132 | 0.08538 | 0.06253 | 36.4057 | 104.2403 | 157.4685 | 20.7153 | 107.3562 | 0.0027746 | 0.28619 | 0.97172 | 0.9975 | 97.9015 | 276.646 | 347.8 | 353.788 | 1022.639 | 0 | 0 | 0
|  | 515 | 91.347 | 12.3986 | 82.5053 | 0.065129 | 7.3675 | 0.0082822 | 1.3204 | 53.6189 | 24.2528 | 0.22108 | 23.8848 | 24.3052 | 0.0053735 | 0.60786 | 3.726 | 421.4951 | 0.00053941 | 0.085996 | 0.062708 | 36.7188 | 104.1143 | 157.1533 | 20.7151 | 107.7824 | 0.002762 | 0.28741 | 0.97218 | 0.99693 | 97.9007 | 276.654 | 347.824 | 353.946 | 1022.619 | 0 | 0 | 0
|  | 520 | 93.204 | 13.7648 | 80.3006 | 0.059857 | 6.7712 | 0.0092883 | 1.4378 | 54.0803 | 24.4109 | 0.19643 | 24.0425 | 24.4698 | 0.0048066 | 0.54373 | 3.7515 | 424.374 | 0.00055597 | 0.086065 | 0.063731 | 37.0349 | 104.0005 | 156.8213 | 20.7128 | 109.2014 | 0.0028173 | 0.28609 | 0.97442 | 0.99643 | 97.9013 | 276.651 | 347.852 | 354.035 | 1022.602 | 0 | 0 | 0
|  | 525 | 93.35 | 15.1102 | 93.2397 | 0.054613 | 6.1779 | 0.010286 | 1.5565 | 54.5466 | 24.2522 | 0.20953 | 23.8856 | 24.302 | 0.0050921 | 0.57603 | 3.7762 | 427.1734 | 0.00056175 | 0.085004 | 0.063652 | 37.3534 | 103.8984 | 156.5534 | 20.7116 | 107.7835 | 0.0028573 | 0.28473 | 0.97248 | 0.99593 | 97.9014 | 276.664 | 347.845 | 353.908 | 1022.602 | 0 | 0 | 0
|  | 530 | 93.9717 | 13.8992 | 81.2877 | 0.059767 | 6.7609 | 0.0095043 | 1.4481 | 55.015 | 24.4962 | 0.19799 | 24.1243 | 24.5383 | 0.0048583 | 0.54958 | 3.8011 | 429.9875 | 0.00056804 | 0.086546 | 0.064225 | 37.6731 | 103.8018 | 156.2611 | 20.7118 | 109.9555 | 0.00286 | 0.28657 | 0.97308 | 0.99523 | 97.9009 | 276.673 | 347.821 | 353.79 | 1023.797 | 0 | 0 | 0
|  | 535 | 94.0636 | 11.8641 | 75.1483 | 0.070087 | 7.9284 | 0.0082249 | 1.2082 | 55.485 | 24.3001 | 0.21638 | 23.9315 | 24.3409 | 0.0052669 | 0.59581 | 3.8264 | 432.8509 | 0.00057646 | 0.084681 | 0.063996 | 37.9936 | 103.7104 | 155.9489 | 20.7108 | 108.2038 | 0.0029152 | 0.2834 | 0.97021 | 0.99438 | 97.901 | 276.7 | 347.827 | 353.777 | 1023.445 | 0 | 0 | 0
|  | 540 | 91.5995 | 11.1858 | 70.7991 | 0.07239 | 8.1889 | 0.0077942 | 1.1548 | 55.9492 | 24.0234 | 0.21295 | 23.6614 | 24.0673 | 0.0051252 | 0.57977 | 3.8524 | 435.7899 | 0.00056423 | 0.083596 | 0.062492 | 38.3098 | 103.6096 | 155.5714 | 20.7137 | 105.7644 | 0.0028908 | 0.28307 | 0.96975 | 0.99352 | 97.9012 | 276.689 | 347.86 | 353.828 | 1022.644 | 0 | 0 | 0
|  | 545 | 93.0147 | 13.0967 | 77.1059 | 0.062783 | 7.1022 | 0.0092239 | 1.3671 | 56.4107 | 24.6271 | 0.19628 | 24.2511 | 24.6637 | 0.004841 | 0.54762 | 3.8773 | 438.6083 | 0.00057911 | 0.085833 | 0.063602 | 38.6251 | 103.5059 | 155.241 | 20.7154 | 111.1244 | 0.0028937 | 0.28343 | 0.97057 | 0.99247 | 97.9012 | 276.691 | 347.79 | 353.707 | 1022.625 | 0 | 0 | 0
|  | 550 | 89.5214 | 14.2577 | 80.2555 | 0.055505 | 6.2788 | 0.0098017 | 1.519 | 56.8671 | 23.7835 | 0.18697 | 23.4206 | 23.8251 | 0.0044545 | 0.50391 | 3.9005 | 441.2372 | 0.00054404 | 0.08431 | 0.061465 | 38.9377 | 103.3947 | 154.9412 | 20.7152 | 103.6427 | 0.0028275 | 0.28735 | 0.97038 | 0.99123 | 97.9003 | 276.69 | 347.793 | 353.8 | 1022.568 | 0 | 0 | 0
|  | 555 | 92.9498 | 14.3875 | 79.1265 | 0.05711 | 6.4605 | 0.0094218 | 1.5004 | 57.3233 | 23.9958 | 0.18798 | 23.628 | 24.039 | 0.0045189 | 0.51119 | 3.923 | 443.7749 | 0.00053808 | 0.08569 | 0.06353 | 39.2502 | 103.2851 | 154.6744 | 20.7095 | 105.4935 | 0.0027809 | 0.28908 | 0.9693 | 0.99023 | 97.8996 | 276.704 | 347.77 | 353.819 | 1022.528 | 0 | 0 | 0
|  | 560 | 93.5345 | 14.2346 | 88.163 | 0.058087 | 6.5709 | 0.009105 | 1.457 | 57.7895 | 23.8227 | 0.21455 | 23.462 | 23.8696 | 0.0051211 | 0.57931 | 3.9471 | 446.5012 | 0.00052888 | 0.084631 | 0.063684 | 39.5683 | 103.1955 | 154.3684 | 20.7072 | 103.9971 | 0.0027578 | 0.28786 | 0.96516 | 0.989 | 97.8996 | 276.701 | 347.835 | 353.877 | 1022.556 | 0 | 0 | 0
|  | 565 | 93.2138 | 12.1368 | 64.7463 | 0.067894 | 7.6803 | 0.0073916 | 1.2342 | 58.2563 | 23.8999 | 0.18353 | 23.5396 | 23.952 | 0.0043958 | 0.49727 | 3.9709 | 449.1926 | 0.00050184 | 0.083791 | 0.063372 | 39.8859 | 103.1086 | 154.0846 | 20.7091 | 104.6791 | 0.0026334 | 0.28479 | 0.96738 | 0.98778 | 97.8996 | 276.704 | 347.858 | 353.953 | 1022.551 | 0 | 0 | 0
|  | 570 | 90.7092 | 13.4037 | 90.9442 | 0.059825 | 6.7675 | 0.008746 | 1.4286 | 58.7161 | 23.9803 | 0.2264 | 23.6169 | 24.0315 | 0.0054407 | 0.61546 | 3.9955 | 451.9745 | 0.00052322 | 0.085468 | 0.062276 | 40.2 | 103.0108 | 153.7087 | 20.7141 | 105.3761 | 0.0027183 | 0.28862 | 0.96162 | 0.98669 | 97.8982 | 276.701 | 347.832 | 353.938 | 1022.67 | 0 | 0 | 0
|  | 575 | 91.963 | 12.2577 | 76.8954 | 0.066322 | 7.5024 | 0.0077809 | 1.2665 | 59.1728 | 24.1546 | 0.21066 | 23.7906 | 24.2089 | 0.0050998 | 0.5769 | 4.0218 | 454.9554 | 0.00051604 | 0.083998 | 0.062731 | 40.5125 | 102.9093 | 153.4709 | 20.7141 | 106.9225 | 0.0026713 | 0.28292 | 0.96249 | 0.98582 | 97.8987 | 276.691 | 347.86 | 353.977 | 1022.661 | 0 | 0 | 0
|  | 580 | 88.2337 | 10.7102 | 82.0124 | 0.072826 | 8.2383 | 0.0067466 | 1.1211 | 59.6233 | 23.4162 | 0.25465 | 23.0591 | 23.4544 | 0.0059727 | 0.67564 | 4.0495 | 458.0867 | 0.00049133 | 0.081644 | 0.060344 | 40.8202 | 102.7988 | 153.0481 | 20.7159 | 100.467 | 0.0026319 | 0.28352 | 0.95674 | 0.98484 | 97.8982 | 276.688 | 347.796 | 353.759 | 1022.716 | 0 | 0 | 0
|  | 585 | 88.4861 | 17.2745 | 129.1475 | 0.045282 | 5.1224 | 0.010793 | 1.8154 | 60.0651 | 23.7611 | 0.24568 | 23.3982 | 23.8032 | 0.005848 | 0.66154 | 4.079 | 461.4297 | 0.00048873 | 0.082203 | 0.060564 | 41.1225 | 102.6754 | 152.7791 | 20.7184 | 103.4462 | 0.002589 | 0.28174 | 0.95705 | 0.98416 | 97.8986 | 276.688 | 347.789 | 353.809 | 1022.751 | 0 | 0 | 0
|  | 590 | 89.1531 | 12.2643 | 71.4123 | 0.064261 | 7.2693 | 0.0084519 | 1.2921 | 60.5092 | 24.0915 | 0.19012 | 23.7254 | 24.1376 | 0.004589 | 0.51912 | 4.1051 | 464.3813 | 0.00054312 | 0.083035 | 0.061072 | 41.4266 | 102.558 | 152.5439 | 20.7197 | 106.3513 | 0.0027933 | 0.28089 | 0.96241 | 0.98344 | 97.8986 | 276.683 | 347.816 | 353.859 | 1022.772 | 0 | 0 | 0
|  | 595 | 88.5228 | 11.7092 | 82.2529 | 0.066832 | 7.5601 | 0.0085495 | 1.2281 | 60.9534 | 23.9491 | 0.22905 | 23.5892 | 23.999 | 0.0054971 | 0.62184 | 4.1303 | 467.2337 | 0.00057137 | 0.082078 | 0.060597 | 41.7308 | 102.4427 | 152.1536 | 20.7201 | 105.1156 | 0.0029292 | 0.27961 | 0.9576 | 0.98286 | 97.897 | 276.662 | 347.875 | 353.919 | 1023.304 | 0 | 0 | 0
|  | 600 | 88.2392 | 15.8108 | 97.1334 | 0.049336 | 5.581 | 0.011231 | 1.675 | 61.3953 | 23.9583 | 0.1996 | 23.5976 | 24.0085 | 0.0047921 | 0.5421 | 4.1561 | 470.1436 | 0.00055409 | 0.082636 | 0.060521 | 42.0336 | 102.3255 | 151.8998 | 20.7205 | 105.1937 | 0.0028536 | 0.28105 | 0.9602 | 0.98224 | 97.8964 | 276.655 | 347.866 | 353.923 | 1024.169 | 0 | 0 | 0
|  | 605 | 87.7598 | 14.8184 | 70.6801 | 0.052354 | 5.9223 | 0.009643 | 1.5804 | 61.8353 | 23.7195 | 0.15575 | 23.3591 | 23.7581 | 0.0037004 | 0.41859 | 4.1773 | 472.5453 | 0.00050484 | 0.082737 | 0.060257 | 42.3355 | 102.2071 | 151.6367 | 20.7192 | 103.0921 | 0.002663 | 0.28362 | 0.96455 | 0.98178 | 97.8959 | 276.647 | 347.816 | 353.758 | 1022.747 | 0 | 0 | 0
|  | 610 | 89.2366 | 13.6298 | 62.1743 | 0.057877 | 6.5471 | 0.008734 | 1.4051 | 62.2778 | 23.5778 | 0.15235 | 23.2203 | 23.6191 | 0.0035985 | 0.40706 | 4.1955 | 474.6095 | 0.00050549 | 0.081324 | 0.060845 | 42.6383 | 102.0947 | 151.3684 | 20.7155 | 101.8674 | 0.0026791 | 0.28105 | 0.96456 | 0.98141 | 97.8964 | 276.62 | 347.827 | 353.802 | 1022.739 | 0 | 0 | 0
|  | 615 | 89.4799 | 10.4787 | 53.3026 | 0.075487 | 8.5393 | 0.0067426 | 1.0721 | 62.7246 | 23.7315 | 0.16927 | 23.3726 | 23.7703 | 0.0040237 | 0.45516 | 4.2146 | 476.765 | 0.00050898 | 0.080929 | 0.060918 | 42.9427 | 101.9912 | 151.0437 | 20.7168 | 103.2039 | 0.0026799 | 0.27849 | 0.96247 | 0.98117 | 97.8977 | 276.623 | 347.841 | 353.76 | 1022.745 | 0 | 0 | 0
|  | 620 | 91.4165 | 9.7901 | 54.3749 | 0.082544 | 9.3376 | 0.0066286 | 1.0212 | 63.1768 | 24.6244 | 0.18209 | 24.2495 | 24.6493 | 0.0044883 | 0.50773 | 4.2359 | 479.1723 | 0.00054715 | 0.084297 | 0.062491 | 43.2512 | 101.8981 | 150.6289 | 20.7194 | 111.1049 | 0.0027598 | 0.27935 | 0.96086 | 0.98096 | 97.8979 | 276.615 | 347.806 | 353.54 | 1022.75 | 0 | 0 | 0
|  | 625 | 93.2325 | 12.3687 | 76.4184 | 0.066634 | 7.5378 | 0.008588 | 1.2849 | 63.6384 | 24.9451 | 0.20403 | 24.5605 | 24.9578 | 0.005092 | 0.57602 | 4.2598 | 481.8817 | 0.00057225 | 0.085619 | 0.063685 | 43.5666 | 101.8215 | 150.2498 | 20.718 | 113.9951 | 0.0028343 | 0.27994 | 0.9584 | 0.98089 | 97.8974 | 276.605 | 347.737 | 353.363 | 1022.722 | 0 | 0 | 0
|  | 630 | 89.6758 | 17.5754 | 106.0352 | 0.045105 | 5.1023 | 0.011746 | 1.8317 | 64.0957 | 23.9152 | 0.19985 | 23.5445 | 23.9308 | 0.0047827 | 0.54103 | 4.2845 | 484.6743 | 0.0005298 | 0.082617 | 0.061288 | 43.8791 | 101.7392 | 149.9698 | 20.7172 | 104.7681 | 0.0027529 | 0.28141 | 0.95888 | 0.98092 | 97.8971 | 276.606 | 347.709 | 353.413 | 1022.725 | 0 | 0 | 0
|  | 635 | 88.7272 | 17.9098 | 109.3453 | 0.043794 | 4.9541 | 0.011306 | 1.8345 | 64.5417 | 23.615 | 0.20259 | 23.251 | 23.6377 | 0.0047887 | 0.54171 | 4.3084 | 487.3811 | 0.00049514 | 0.080342 | 0.060416 | 44.1833 | 101.6405 | 149.7688 | 20.7176 | 102.1633 | 0.0026303 | 0.27796 | 0.95863 | 0.98097 | 97.8973 | 276.602 | 347.739 | 353.522 | 1022.691 | 0 | 0 | 0
|  | 640 | 88.4702 | 9.8334 | 65.9198 | 0.079533 | 8.9969 | 0.0060623 | 1.0441 | 64.9847 | 23.9806 | 0.21837 | 23.6142 | 24.009 | 0.0052428 | 0.59308 | 4.3335 | 490.2181 | 0.00048215 | 0.083041 | 0.060679 | 44.4861 | 101.5386 | 149.4867 | 20.7201 | 105.3655 | 0.0025412 | 0.28195 | 0.95718 | 0.98124 | 97.8976 | 276.613 | 347.786 | 353.601 | 1022.72 | 0 | 0 | 0
|  | 645 | 89.9854 | 9.4181 | 89.9754 | 0.084462 | 9.5546 | 0.0061524 | 0.98784 | 65.4309 | 23.9344 | 0.31707 | 23.5679 | 23.9678 | 0.0075995 | 0.85968 | 4.3656 | 493.85 | 0.00051965 | 0.083435 | 0.061575 | 44.7917 | 101.4432 | 149.0131 | 20.7163 | 104.9564 | 0.0027072 | 0.28348 | 0.94701 | 0.98177 | 97.8972 | 276.615 | 347.775 | 353.676 | 1022.773 | 0 | 0 | 0
|  | 650 | 91.028 | 16.8829 | 107.9454 | 0.047663 | 5.3917 | 0.01069 | 1.7245 | 65.8834 | 23.9673 | 0.21429 | 23.6053 | 24.0091 | 0.005145 | 0.58201 | 4.3975 | 497.4542 | 0.00050952 | 0.082195 | 0.061949 | 45.1005 | 101.3591 | 148.696 | 20.7152 | 105.2672 | 0.0026604 | 0.27976 | 0.95874 | 0.98239 | 97.8957 | 276.614 | 347.848 | 353.799 | 1022.766 | 0 | 0 | 0
|  | 655 | 89.7721 | 25.4823 | 124.1567 | 0.031143 | 3.5229 | 0.01778 | 2.6633 | 66.3354 | 23.7781 | 0.16228 | 23.4227 | 23.8259 | 0.0038666 | 0.43739 | 4.42 | 500.0027 | 0.00055371 | 0.082942 | 0.061398 | 45.4089 | 101.2754 | 148.5108 | 20.7154 | 103.6281 | 0.0028701 | 0.28362 | 0.96517 | 0.98314 | 97.8965 | 276.62 | 347.904 | 353.893 | 1022.643 | 0 | 0 | 0
|  | 660 | 89.1738 | 13.5608 | 53.7318 | 0.058131 | 6.5759 | 0.0087347 | 1.3769 | 66.7828 | 23.5443 | 0.1324 | 23.1894 | 23.5913 | 0.0031235 | 0.35333 | 4.4375 | 501.9795 | 0.00050775 | 0.080039 | 0.060618 | 45.7139 | 101.186 | 148.3284 | 20.7161 | 101.5872 | 0.0026922 | 0.27779 | 0.96917 | 0.98387 | 97.8958 | 276.629 | 347.859 | 353.888 | 1022.576 | 0 | 0 | 0
|  | 665 | 88.3896 | 10.6496 | 57.8991 | 0.07337 | 8.2998 | 0.0067729 | 1.0675 | 67.2267 | 23.617 | 0.17948 | 23.263 | 23.6688 | 0.0042481 | 0.48055 | 4.4559 | 504.0642 | 0.00049693 | 0.07832 | 0.059928 | 46.0153 | 101.0927 | 147.9409 | 20.7194 | 102.2247 | 0.0026379 | 0.2723 | 0.96483 | 0.98472 | 97.8958 | 276.617 | 347.889 | 353.957 | 1022.556 | 0 | 0 | 0
|  | 670 | 88.8931 | 11.8339 | 60.4266 | 0.066404 | 7.5117 | 0.0081663 | 1.2052 | 67.6699 | 24.3627 | 0.16454 | 23.9894 | 24.3868 | 0.0040126 | 0.45391 | 4.4766 | 506.4003 | 0.00054227 | 0.080027 | 0.060477 | 46.3163 | 100.9998 | 147.6248 | 20.7244 | 108.7448 | 0.0027638 | 0.27024 | 0.96761 | 0.98588 | 97.8955 | 276.641 | 347.771 | 353.533 | 1022.628 | 0 | 0 | 0
|  | 675 | 86.8381 | 13.5911 | 91.2735 | 0.056482 | 6.3894 | 0.0090906 | 1.4278 | 68.1092 | 24.3128 | 0.2119 | 23.9327 | 24.3284 | 0.0051553 | 0.58318 | 4.4995 | 508.9931 | 0.00051345 | 0.080645 | 0.059445 | 46.6161 | 100.9025 | 147.2838 | 20.7278 | 108.2658 | 0.0026459 | 0.27235 | 0.9634 | 0.9869 | 97.8953 | 276.641 | 347.662 | 353.41 | 1022.644 | 0 | 0 | 0
|  | 680 | 85.176 | 15.849 | 82.7148 | 0.047508 | 5.3742 | 0.0098932 | 1.6745 | 68.5392 | 23.7847 | 0.16521 | 23.4059 | 23.7859 | 0.0039296 | 0.44453 | 4.5222 | 511.5623 | 0.00047001 | 0.079554 | 0.058362 | 46.9106 | 100.793 | 147.0561 | 20.727 | 103.5827 | 0.0025055 | 0.27418 | 0.96966 | 0.98805 | 97.8955 | 276.647 | 347.557 | 353.201 | 1022.705 | 0 | 0 | 0
|  | 685 | 85.8149 | 12.0709 | 63.3219 | 0.062846 | 7.1092 | 0.0082718 | 1.2361 | 68.9667 | 23.6667 | 0.1681 | 23.2926 | 23.6739 | 0.0039795 | 0.45017 | 4.542 | 513.7991 | 0.00051985 | 0.077682 | 0.058445 | 47.2026 | 100.6813 | 146.7799 | 20.7256 | 102.5703 | 0.0027335 | 0.27007 | 0.97067 | 0.9894 | 97.8952 | 276.661 | 347.6 | 353.29 | 1022.639 | 0 | 0 | 0
|  | 690 | 86.9392 | 12.0887 | 81.0537 | 0.063575 | 7.1918 | 0.0084532 | 1.251 | 69.3986 | 24.248 | 0.21245 | 23.8647 | 24.2548 | 0.005153 | 0.58292 | 4.5648 | 516.3818 | 0.00053742 | 0.079535 | 0.059341 | 47.4971 | 100.5777 | 146.4436 | 20.7276 | 107.6705 | 0.0027539 | 0.26992 | 0.9671 | 0.99075 | 97.8952 | 276.66 | 347.599 | 353.281 | 1022.67 | 0 | 0 | 0
|  | 695 | 84.2375 | 13.2598 | 90.428 | 0.056159 | 6.3528 | 0.0086202 | 1.3832 | 69.8265 | 23.4946 | 0.21608 | 23.121 | 23.5017 | 0.0050784 | 0.57447 | 4.5904 | 519.2753 | 0.0004841 | 0.077682 | 0.057576 | 47.7894 | 100.4698 | 146.1548 | 20.7273 | 101.0736 | 0.0025928 | 0.27166 | 0.9679 | 0.99198 | 97.8953 | 276.673 | 347.567 | 353.291 | 1022.724 | 0 | 0 | 0
|  | 700 | 85.8109 | 12.6294 | 88.9151 | 0.060064 | 6.7945 | 0.0075788 | 1.3094 | 70.2517 | 23.7678 | 0.22472 | 23.3868 | 23.7656 | 0.0053406 | 0.60414 | 4.6164 | 522.2218 | 0.00045521 | 0.078647 | 0.058564 | 48.0797 | 100.3595 | 145.8699 | 20.7261 | 103.425 | 0.0024426 | 0.27183 | 0.96817 | 0.99322 | 97.8954 | 276.677 | 347.521 | 353.15 | 1022.771 | 0 | 0 | 0
|  | 705 | 85.1845 | 13.0229 | 87.5529 | 0.057824 | 6.5412 | 0.008741 | 1.353 | 70.6791 | 23.6786 | 0.2138 | 23.2993 | 23.6789 | 0.0050626 | 0.5727 | 4.6424 | 525.1639 | 0.00050544 | 0.078237 | 0.058182 | 48.3716 | 100.2541 | 145.5598 | 20.7267 | 102.651 | 0.0026694 | 0.27151 | 0.97055 | 0.99443 | 97.895 | 276.676 | 347.524 | 353.186 | 1022.758 | 0 | 0 | 0
|  | 710 | 86.2347 | 12.8452 | 80.7317 | 0.059346 | 6.7134 | 0.0096237 | 1.3585 | 71.1077 | 23.9228 | 0.20033 | 23.5374 | 23.9157 | 0.0047911 | 0.54198 | 4.6671 | 527.9506 | 0.00057114 | 0.080623 | 0.059137 | 48.6649 | 100.1517 | 145.2875 | 20.7254 | 104.7696 | 0.0029309 | 0.27585 | 0.97314 | 0.99556 | 97.8948 | 276.678 | 347.494 | 353.078 | 1022.753 | 0 | 0 | 0
|  | 715 | 88.5974 | 12.5311 | 81.0167 | 0.062501 | 7.0702 | 0.0090731 | 1.3284 | 71.5448 | 24.2549 | 0.20895 | 23.8609 | 24.234 | 0.0050636 | 0.5728 | 4.6917 | 530.7376 | 0.00056707 | 0.083025 | 0.060779 | 48.9647 | 100.0626 | 144.9653 | 20.7223 | 107.6838 | 0.0028797 | 0.27933 | 0.97322 | 0.99662 | 97.8949 | 276.669 | 347.446 | 352.879 | 1022.724 | 0 | 0 | 0
|  | 720 | 88.5094 | 14.5136 | 74.6575 | 0.053909 | 6.0984 | 0.0096996 | 1.5363 | 71.9875 | 24.0611 | 0.16744 | 23.6674 | 24.0372 | 0.0040247 | 0.45529 | 4.7144 | 533.3078 | 0.0005229 | 0.082822 | 0.060684 | 49.2683 | 99.9827 | 144.6746 | 20.7208 | 105.9573 | 0.0027094 | 0.28059 | 0.97868 | 0.99749 | 97.8957 | 276.66 | 347.403 | 352.832 | 1022.719 | 0 | 0 | 0
|  | 725 | 90.3 | 12.7629 | 68.2737 | 0.062545 | 7.0752 | 0.0080549 | 1.3195 | 72.4346 | 24.3571 | 0.17548 | 23.9571 | 24.3335 | 0.0042701 | 0.48305 | 4.7352 | 535.6536 | 0.00050379 | 0.082529 | 0.061602 | 49.5741 | 99.9097 | 144.4062 | 20.7202 | 108.5738 | 0.0026009 | 0.27705 | 0.97854 | 0.99826 | 97.8954 | 276.662 | 347.383 | 352.841 | 1022.746 | 0 | 0 | 0
|  | 730 | 87.6631 | 10.908 | 58.591 | 0.071044 | 8.0366 | 0.0069317 | 1.1361 | 72.8795 | 24.0842 | 0.17298 | 23.69 | 24.064 | 0.0041625 | 0.47087 | 4.7563 | 538.0384 | 0.00049245 | 0.080714 | 0.059894 | 49.8778 | 99.8349 | 144.0498 | 20.724 | 106.1599 | 0.0025765 | 0.27461 | 0.97952 | 0.99898 | 97.895 | 276.655 | 347.402 | 352.887 | 1023.819 | 0 | 0 | 0
|  | 735 | 86.1788 | 12.792 | 78.7738 | 0.059555 | 6.7369 | 0.0077007 | 1.3483 | 73.3141 | 24.0266 | 0.19545 | 23.6317 | 24.003 | 0.0046913 | 0.53069 | 4.7784 | 540.5423 | 0.00045861 | 0.080295 | 0.059013 | 50.1751 | 99.747 | 143.7196 | 20.7268 | 105.6458 | 0.0024359 | 0.27399 | 0.97759 | 0.99956 | 97.8951 | 276.653 | 347.377 | 352.836 | 1023.717 | 0 | 0 | 0
|  | 740 | 86.1295 | 13.1833 | 85.3482 | 0.057754 | 6.5332 | 0.0073953 | 1.4091 | 73.7449 | 23.7999 | 0.20724 | 23.4111 | 23.7847 | 0.0049292 | 0.5576 | 4.8024 | 543.2631 | 0.00042711 | 0.081379 | 0.059138 | 50.4705 | 99.6552 | 143.444 | 20.7242 | 103.6723 | 0.0023178 | 0.27909 | 0.97678 | 1.0001 | 97.8955 | 276.651 | 347.413 | 352.956 | 1022.775 | 0 | 0 | 0
|  | 745 | 91.0895 | 12.7539 | 71.2919 | 0.063136 | 7.1421 | 0.0079391 | 1.3158 | 74.1879 | 24.3014 | 0.18521 | 23.9092 | 24.3023 | 0.0045011 | 0.50918 | 4.826 | 545.93 | 0.00050125 | 0.083077 | 0.062112 | 50.7736 | 99.5811 | 143.1333 | 20.7178 | 108.1084 | 0.002595 | 0.27904 | 0.97954 | 1.0004 | 97.8946 | 276.649 | 347.483 | 353.197 | 1022.83 | 0 | 0 | 0
|  | 750 | 90.1617 | 13.9547 | 82.7358 | 0.057116 | 6.461 | 0.0085576 | 1.4229 | 74.641 | 23.9905 | 0.1969 | 23.6053 | 23.9992 | 0.0047255 | 0.53456 | 4.8491 | 548.5394 | 0.00048877 | 0.081272 | 0.061332 | 51.0822 | 99.5214 | 142.8248 | 20.7177 | 105.3689 | 0.0025689 | 0.27701 | 0.9785 | 1.0007 | 97.8942 | 276.64 | 347.512 | 353.312 | 1022.863 | 0 | 0 | 0
|  | 755 | 86.4746 | 12.7939 | 65.2024 | 0.05975 | 6.7591 | 0.0081935 | 1.3231 | 75.0826 | 23.4675 | 0.16589 | 23.0945 | 23.4842 | 0.0038959 | 0.44071 | 4.8706 | 550.9775 | 0.00048957 | 0.079055 | 0.058999 | 51.383 | 99.4472 | 142.5543 | 20.7216 | 100.8415 | 0.0026193 | 0.27576 | 0.98211 | 1.0008 | 97.894 | 276.655 | 347.57 | 353.435 | 1022.905 | 0 | 0 | 0
|  | 760 | 87.0193 | 15.125 | 75.769 | 0.05086 | 5.7534 | 0.0092691 | 1.5775 | 75.5164 | 23.6819 | 0.16256 | 23.3078 | 23.7063 | 0.0038536 | 0.43593 | 4.89 | 553.1691 | 0.00047142 | 0.08023 | 0.059464 | 51.6792 | 99.3636 | 142.239 | 20.7219 | 102.7027 | 0.0025206 | 0.27702 | 0.98252 | 1.0008 | 97.8943 | 276.648 | 347.604 | 353.547 | 1022.956 | 0 | 0 | 0
|  | 765 | 89.7804 | 15.0606 | 81.1028 | 0.052698 | 5.9613 | 0.01031 | 1.5877 | 75.9584 | 24.0796 | 0.17733 | 23.6978 | 24.1017 | 0.0042739 | 0.48348 | 4.9103 | 555.4676 | 0.00054333 | 0.083671 | 0.061509 | 51.9816 | 99.292 | 142.0318 | 20.7179 | 106.175 | 0.0027954 | 0.28274 | 0.98083 | 1.0008 | 97.8936 | 276.653 | 347.582 | 353.507 | 1022.988 | 0 | 0 | 0
|  | 770 | 94.3093 | 12.2142 | 66.4366 | 0.068256 | 7.7213 | 0.0076596 | 1.2352 | 76.4186 | 24.617 | 0.18411 | 24.224 | 24.631 | 0.0045347 | 0.51298 | 4.9324 | 557.9587 | 0.00052281 | 0.084307 | 0.064052 | 52.2955 | 99.2449 | 141.6962 | 20.7136 | 110.9547 | 0.0026583 | 0.27945 | 0.97991 | 1.0006 | 97.8952 | 276.658 | 347.545 | 353.384 | 1023.069 | 0 | 0 | 0
|  | 775 | 92.0334 | 13.0502 | 71.6398 | 0.062342 | 7.0523 | 0.007519 | 1.3028 | 76.8844 | 24.1716 | 0.18468 | 23.7823 | 24.1828 | 0.0044662 | 0.50522 | 4.9549 | 560.5042 | 0.00046875 | 0.081218 | 0.06233 | 52.6115 | 99.2057 | 141.3741 | 20.7157 | 106.9605 | 0.0024674 | 0.27519 | 0.97964 | 1.0004 | 97.8934 | 276.663 | 347.494 | 353.347 | 1022.979 | 0 | 0 | 0
|  | 780 | 89.7419 | 13.5681 | 91.0419 | 0.058469 | 6.6142 | 0.0081957 | 1.3835 | 77.3389 | 23.9193 | 0.22254 | 23.5316 | 23.92 | 0.0053231 | 0.60217 | 4.9793 | 563.2727 | 0.0004792 | 0.080893 | 0.061043 | 52.9199 | 99.1524 | 141.0729 | 20.7181 | 104.7285 | 0.0025338 | 0.27663 | 0.97523 | 1.0002 | 97.8941 | 276.645 | 347.458 | 353.193 | 1022.929 | 0 | 0 | 0
|  | 785 | 87.0862 | 13.4565 | 62.203 | 0.05721 | 6.4717 | 0.007624 | 1.3769 | 77.7809 | 23.4433 | 0.1518 | 23.0649 | 23.4435 | 0.0035586 | 0.40256 | 5.0015 | 565.7845 | 0.00043617 | 0.078771 | 0.059266 | 53.2207 | 99.084 | 140.7859 | 20.7203 | 100.6087 | 0.002386 | 0.27519 | 0.98284 | 0.99995 | 97.8947 | 276.668 | 347.483 | 353.186 | 1022.443 | 0 | 0 | 0
|  | 790 | 87.9049 | 13.9264 | 73.5106 | 0.055799 | 6.3121 | 0.0096331 | 1.4186 | 78.2184 | 23.8766 | 0.17174 | 23.4968 | 23.8836 | 0.0041018 | 0.46401 | 5.0207 | 567.9509 | 0.00053752 | 0.079157 | 0.059808 | 53.5183 | 99.0107 | 140.4986 | 20.7224 | 104.387 | 0.00279 | 0.27224 | 0.98014 | 0.99947 | 97.8939 | 276.649 | 347.565 | 353.286 | 1022.312 | 0 | 0 | 0
|  | 795 | 88.5868 | 11.2899 | 82.2835 | 0.069364 | 7.8466 | 0.0077391 | 1.1564 | 78.6596 | 24.5137 | 0.23266 | 24.1257 | 24.531 | 0.0057075 | 0.64564 | 5.0452 | 570.7251 | 0.00053681 | 0.080212 | 0.060336 | 53.8187 | 98.943 | 140.2116 | 20.7263 | 110.0406 | 0.0027266 | 0.2694 | 0.97303 | 0.99911 | 97.8934 | 276.645 | 347.593 | 353.432 | 1021.956 | 0 | 0 | 0
|  | 800 | 88.1661 | 12.0667 | 74.4675 | 0.06459 | 7.3066 | 0.0074272 | 1.2639 | 79.1015 | 24.5539 | 0.1959 | 24.1599 | 24.5533 | 0.0048099 | 0.5441 | 5.0715 | 573.6994 | 0.00047972 | 0.081634 | 0.060301 | 54.1203 | 98.8769 | 139.8267 | 20.7268 | 110.3774 | 0.0024824 | 0.27286 | 0.9768 | 0.99879 | 97.8918 | 276.645 | 347.516 | 353.174 | 1024.637 | 0 | 0 | 0
|  | 805 | 87.7843 | 13.8836 | 98.7582 | 0.055894 | 6.3229 | 0.0084123 | 1.4631 | 79.5414 | 24.3172 | 0.22719 | 23.9176 | 24.297 | 0.00552 | 0.62444 | 5.0973 | 576.6208 | 0.0004702 | 0.081778 | 0.060112 | 54.4213 | 98.8092 | 139.5729 | 20.7254 | 108.2171 | 0.0024616 | 0.27538 | 0.97286 | 0.99832 | 97.8931 | 276.652 | 347.38 | 352.89 | 1022.703 | 0 | 0 | 0
|  | 810 | 84.4072 | 15.1732 | 67.2826 | 0.049176 | 5.5629 | 0.0090481 | 1.602 | 79.9719 | 23.2285 | 0.14246 | 22.852 | 23.2254 | 0.0033087 | 0.37429 | 5.1194 | 579.1176 | 0.00044495 | 0.07878 | 0.057819 | 54.7162 | 98.7307 | 139.2643 | 20.7238 | 98.7667 | 0.0024429 | 0.27726 | 0.98197 | 0.998 | 97.8931 | 276.632 | 347.459 | 353.136 | 1022.671 | 0 | 0 | 0
|  | 815 | 88.3094 | 14.4429 | 76.5684 | 0.054051 | 6.1144 | 0.0085877 | 1.5076 | 80.4037 | 24.0389 | 0.17214 | 23.6528 | 24.0417 | 0.0041386 | 0.46817 | 5.138 | 581.2237 | 0.00046418 | 0.081489 | 0.060351 | 55.0116 | 98.6548 | 139.0657 | 20.7219 | 105.7938 | 0.0024588 | 0.27715 | 0.9784 | 0.99773 | 97.8937 | 276.609 | 347.51 | 353.225 | 1022.637 | 0 | 0 | 0
|  | 820 | 89.7151 | 12.6583 | 61.0244 | 0.062653 | 7.0874 | 0.0087312 | 1.3396 | 80.8487 | 24.2308 | 0.15777 | 23.8427 | 24.2339 | 0.0038234 | 0.43251 | 5.1579 | 583.4754 | 0.00054703 | 0.083931 | 0.061514 | 55.3162 | 98.596 | 138.7196 | 20.7193 | 107.495 | 0.0027966 | 0.28202 | 0.97956 | 0.99729 | 97.8941 | 276.619 | 347.525 | 353.227 | 1022.582 | 0 | 0 | 0
|  | 825 | 90.1563 | 14.9695 | 75.7031 | 0.05324 | 6.0227 | 0.0104 | 1.552 | 81.2984 | 23.8965 | 0.16867 | 23.5114 | 23.8949 | 0.0040305 | 0.45593 | 5.1776 | 585.6965 | 0.00055371 | 0.08263 | 0.061559 | 55.6239 | 98.5435 | 138.4586 | 20.716 | 104.5388 | 0.0028582 | 0.28162 | 0.978 | 0.99693 | 97.8936 | 276.611 | 347.492 | 353.159 | 1022.628 | 0 | 0 | 0
|  | 830 | 90.553 | 12.5694 | 66.7736 | 0.063686 | 7.2042 | 0.0090708 | 1.2707 | 81.7502 | 23.919 | 0.17774 | 23.5368 | 23.9252 | 0.0042525 | 0.48105 | 5.1983 | 588.039 | 0.00057768 | 0.080925 | 0.061526 | 55.9316 | 98.4942 | 138.1665 | 20.7163 | 104.7504 | 0.0029595 | 0.27672 | 0.97666 | 0.9966 | 97.8932 | 276.616 | 347.539 | 353.274 | 1022.667 | 0 | 0 | 0
|  | 835 | 91.1469 | 13.0523 | 67.35 | 0.061732 | 6.9832 | 0.0092094 | 1.3282 | 82.2044 | 24.5132 | 0.16957 | 24.124 | 24.5185 | 0.0041576 | 0.47032 | 5.2193 | 590.4174 | 0.00056851 | 0.081991 | 0.062005 | 56.2405 | 98.4484 | 137.8352 | 20.7202 | 110.0308 | 0.0028603 | 0.27418 | 0.97725 | 0.99627 | 97.894 | 276.612 | 347.576 | 353.26 | 1023.139 | 0 | 0 | 0
|  | 840 | 91.1293 | 14.2802 | 68.842 | 0.056412 | 6.3815 | 0.0099672 | 1.5074 | 82.6601 | 24.9452 | 0.15568 | 24.5493 | 24.9454 | 0.0038835 | 0.43931 | 5.2394 | 592.6915 | 0.00056227 | 0.085036 | 0.062453 | 56.5516 | 98.4049 | 137.5534 | 20.7225 | 113.9435 | 0.0027929 | 0.2784 | 0.97921 | 0.99669 | 97.8942 | 276.636 | 347.578 | 353.186 | 1024.458 | 0 | 0 | 0
|  | 845 | 88.9339 | 12.5294 | 45.833 | 0.062746 | 7.098 | 0.0089749 | 1.2841 | 83.1103 | 23.8678 | 0.12045 | 23.4874 | 23.8765 | 0.0028759 | 0.32532 | 5.2563 | 594.6031 | 0.00056314 | 0.080571 | 0.060589 | 56.8592 | 98.3554 | 137.2579 | 20.7194 | 104.3069 | 0.0029019 | 0.27622 | 0.98498 | 0.99856 | 97.8941 | 276.619 | 347.554 | 353.311 | 1022.709 | 0 | 0 | 0
|  | 850 | 87.1872 | 12.4887 | 64.1507 | 0.061714 | 6.9813 | 0.0090862 | 1.2853 | 83.5506 | 23.5108 | 0.16826 | 23.1399 | 23.5295 | 0.003959 | 0.44785 | 5.2734 | 596.536 | 0.00056075 | 0.079324 | 0.059453 | 57.1593 | 98.2948 | 136.9334 | 20.7202 | 101.2261 | 0.0029284 | 0.2761 | 0.98081 | 0.99975 | 97.8939 | 276.629 | 347.611 | 353.464 | 1022.665 | 0 | 0 | 0
|  | 855 | 90.4233 | 12.8002 | 71.8736 | 0.062448 | 7.0642 | 0.0084154 | 1.3056 | 83.9946 | 24.2858 | 0.18463 | 23.9022 | 24.3104 | 0.0044883 | 0.50773 | 5.2945 | 598.925 | 0.00052552 | 0.08153 | 0.061527 | 57.4618 | 98.2393 | 136.6399 | 20.7198 | 108.0076 | 0.0026997 | 0.27499 | 0.97985 | 1.0006 | 97.8941 | 276.648 | 347.604 | 353.54 | 1022.667 | 0 | 0 | 0
|  | 860 | 87.8741 | 12.7511 | 72.4444 | 0.060921 | 6.8915 | 0.00858 | 1.2936 | 84.4404 | 23.5373 | 0.18735 | 23.1649 | 23.5566 | 0.0044134 | 0.49925 | 5.3168 | 601.4425 | 0.0005227 | 0.07881 | 0.059733 | 57.7649 | 98.1865 | 136.3121 | 20.7194 | 101.45 | 0.0027585 | 0.27442 | 0.98054 | 1.0017 | 97.8944 | 276.654 | 347.595 | 353.472 | 1022.685 | 0 | 0 | 0
|  | 865 | 86.4875 | 13.7104 | 70.2811 | 0.055764 | 6.3082 | 0.0093052 | 1.3938 | 84.8763 | 23.1704 | 0.16902 | 22.8042 | 23.188 | 0.0039192 | 0.44334 | 5.3376 | 603.7989 | 0.00051889 | 0.077725 | 0.058816 | 58.0613 | 98.1228 | 136.0346 | 20.7194 | 98.3135 | 0.0027779 | 0.27482 | 0.98347 | 1.0026 | 97.8936 | 276.641 | 347.6 | 353.451 | 1022.693 | 0 | 0 | 0
|  | 870 | 87.3575 | 13.4392 | 62.6458 | 0.057462 | 6.5002 | 0.0086596 | 1.3673 | 85.3109 | 23.5274 | 0.15288 | 23.1579 | 23.5454 | 0.0035997 | 0.40721 | 5.3564 | 605.9253 | 0.0004976 | 0.078568 | 0.059407 | 58.3569 | 98.0585 | 135.7463 | 20.7206 | 101.3768 | 0.0026491 | 0.27383 | 0.98587 | 1.0032 | 97.8936 | 276.637 | 347.636 | 353.453 | 1022.66 | 0 | 0 | 0
|  | 875 | 87.7366 | 13.2716 | 79.3302 | 0.05844 | 6.6109 | 0.0081968 | 1.3855 | 85.7486 | 23.9142 | 0.19373 | 23.5385 | 23.9309 | 0.0046361 | 0.52444 | 5.377 | 608.2545 | 0.00047902 | 0.080971 | 0.059968 | 58.6553 | 97.9984 | 135.4597 | 20.7222 | 104.7366 | 0.0025334 | 0.27689 | 0.98161 | 1.0035 | 97.8938 | 276.627 | 347.634 | 353.43 | 1022.657 | 0 | 0 | 0
|  | 880 | 88.0257 | 12.7775 | 79.8515 | 0.0609 | 6.8891 | 0.0083051 | 1.3476 | 86.188 | 23.9517 | 0.2029 | 23.5778 | 23.9677 | 0.004863 | 0.55011 | 5.4007 | 610.9408 | 0.00050578 | 0.08207 | 0.060301 | 58.956 | 97.9409 | 135.1599 | 20.7212 | 105.0761 | 0.0026457 | 0.27956 | 0.98051 | 1.0034 | 97.8938 | 276.648 | 347.669 | 353.418 | 1022.707 | 0 | 0 | 0
|  | 885 | 86.5706 | 11.7475 | 62.6987 | 0.065145 | 7.3693 | 0.0083381 | 1.2464 | 86.6245 | 23.5444 | 0.17327 | 23.1814 | 23.5731 | 0.0040845 | 0.46205 | 5.4231 | 613.4712 | 0.00054318 | 0.081199 | 0.059396 | 59.2552 | 97.8808 | 134.8495 | 20.7208 | 101.5531 | 0.0028478 | 0.28103 | 0.98343 | 1.003 | 97.8935 | 276.651 | 347.738 | 353.613 | 1022.731 | 0 | 0 | 0
|  | 890 | 88.7891 | 12.9117 | 65.1369 | 0.060789 | 6.8766 | 0.009182 | 1.353 | 87.0629 | 23.9873 | 0.16479 | 23.6214 | 24.0277 | 0.0039596 | 0.44792 | 5.4432 | 615.7461 | 0.00055817 | 0.082249 | 0.060762 | 59.5556 | 97.8235 | 134.5188 | 20.7198 | 105.4271 | 0.0028683 | 0.27972 | 0.9838 | 1.0024 | 97.894 | 276.643 | 347.796 | 353.778 | 1023.589 | 0 | 0 | 0
|  | 895 | 89.556 | 13.5654 | 62.4079 | 0.05836 | 6.6018 | 0.0090572 | 1.39 | 87.5088 | 23.7373 | 0.15318 | 23.379 | 23.7772 | 0.0036421 | 0.41201 | 5.4622 | 617.896 | 0.00052858 | 0.081119 | 0.060996 | 59.86 | 97.7752 | 134.2393 | 20.7165 | 103.2577 | 0.0027647 | 0.27896 | 0.98426 | 1.0015 | 97.8936 | 276.649 | 347.851 | 353.776 | 1023.952 | 0 | 0 | 0
|  | 900 | 89.4598 | 12.3859 | 60.2344 | 0.063849 | 7.2227 | 0.0082525 | 1.2752 | 87.9563 | 23.5852 | 0.16278 | 23.2319 | 23.6264 | 0.0038459 | 0.43506 | 5.4809 | 620.0136 | 0.00052691 | 0.081419 | 0.060989 | 60.165 | 97.7292 | 133.9263 | 20.7151 | 101.95 | 0.0027723 | 0.28125 | 0.98206 | 1.0004 | 97.8926 | 276.667 | 347.892 | 353.8 | 1022.743 | 0 | 0 | 0
|  | 905 | 92.0435 | 13.589 | 80.2901 | 0.059877 | 6.7734 | 0.0090417 | 1.3952 | 88.4101 | 24.0823 | 0.19929 | 23.7202 | 24.1233 | 0.0048075 | 0.54383 | 5.5026 | 622.4608 | 0.00054139 | 0.083543 | 0.062715 | 60.4742 | 97.6907 | 133.6115 | 20.7134 | 106.2873 | 0.0027868 | 0.28236 | 0.97643 | 0.99881 | 97.8912 | 276.669 | 347.872 | 353.784 | 1022.758 | 0 | 0 | 0
|  | 910 | 92.6977 | 14.5345 | 84.6429 | 0.05638 | 6.3778 | 0.0090255 | 1.4834 | 88.8719 | 24.2187 | 0.1967 | 23.8554 | 24.2615 | 0.0047721 | 0.53983 | 5.5265 | 625.17 | 0.00050885 | 0.083634 | 0.063071 | 60.7887 | 97.6615 | 133.3271 | 20.7134 | 107.4985 | 0.0026348 | 0.28132 | 0.97495 | 0.99699 | 97.8917 | 276.675 | 347.884 | 353.807 | 1022.774 | 0 | 0 | 0
|  | 915 | 89.5344 | 12.9465 | 78.7685 | 0.061135 | 6.9157 | 0.0079557 | 1.3133 | 89.3275 | 23.5436 | 0.20419 | 23.1897 | 23.5838 | 0.0048155 | 0.54474 | 5.5505 | 627.8814 | 0.00048637 | 0.080289 | 0.060842 | 61.0985 | 97.6257 | 133.038 | 20.7152 | 101.5859 | 0.0025983 | 0.27849 | 0.97203 | 0.99486 | 97.892 | 276.684 | 347.874 | 353.785 | 1022.75 | 0 | 0 | 0
|  | 920 | 87.8833 | 12.6878 | 82.693 | 0.061231 | 6.9266 | 0.0080059 | 1.3077 | 89.771 | 23.437 | 0.21576 | 23.0814 | 23.4672 | 0.0050634 | 0.57278 | 5.5752 | 630.6752 | 0.00049021 | 0.080074 | 0.059916 | 61.4004 | 97.5772 | 132.7208 | 20.7177 | 100.6536 | 0.002625 | 0.27891 | 0.96964 | 0.99372 | 97.8921 | 276.68 | 347.825 | 353.638 | 1022.734 | 0 | 0 | 0
|  | 925 | 88.5681 | 13.4528 | 90.0298 | 0.058199 | 6.5836 | 0.0085978 | 1.4137 | 90.2122 | 23.7871 | 0.22011 | 23.421 | 23.8045 | 0.0052396 | 0.59272 | 5.6009 | 633.589 | 0.00050038 | 0.082277 | 0.060624 | 61.7017 | 97.5267 | 132.4294 | 20.7184 | 103.6598 | 0.0026374 | 0.28169 | 0.96986 | 0.99444 | 97.8915 | 276.673 | 347.747 | 353.442 | 1022.745 | 0 | 0 | 0
|  | 930 | 90.218 | 13.0736 | 83.3899 | 0.061003 | 6.9008 | 0.0083391 | 1.3465 | 90.6591 | 24.0148 | 0.21173 | 23.6415 | 24.0254 | 0.005087 | 0.57545 | 5.6267 | 636.5094 | 0.00050871 | 0.08214 | 0.061501 | 62.007 | 97.4829 | 132.1321 | 20.7173 | 105.6376 | 0.0026526 | 0.27916 | 0.97157 | 0.99525 | 97.8905 | 276.685 | 347.694 | 353.34 | 1022.793 | 0 | 0 | 0
|  | 935 | 90.63 | 12.7981 | 83.8256 | 0.062601 | 7.0815 | 0.0080799 | 1.3205 | 91.1113 | 24.2763 | 0.21608 | 23.8963 | 24.2849 | 0.0052475 | 0.59361 | 5.6526 | 639.4321 | 0.00050581 | 0.082667 | 0.061803 | 62.3153 | 97.4452 | 131.8202 | 20.7187 | 107.9387 | 0.0026167 | 0.27816 | 0.97186 | 0.99603 | 97.8912 | 276.694 | 347.655 | 353.309 | 1022.867 | 0 | 0 | 0
|  | 940 | 88.9175 | 12.3467 | 79.7577 | 0.063663 | 7.2017 | 0.0077312 | 1.3024 | 91.5601 | 24.0779 | 0.21079 | 23.7016 | 24.0883 | 0.0050777 | 0.57439 | 5.6784 | 642.3521 | 0.0004922 | 0.082917 | 0.060907 | 62.6221 | 97.4044 | 131.5073 | 20.7202 | 106.1846 | 0.0025759 | 0.28069 | 0.97308 | 0.99668 | 97.8914 | 276.693 | 347.663 | 353.335 | 1022.935 | 0 | 0 | 0
|  | 945 | 85.8907 | 12.2703 | 61.0284 | 0.061879 | 6.9999 | 0.0077026 | 1.297 | 91.9971 | 23.2774 | 0.16212 | 22.9168 | 23.2942 | 0.0037764 | 0.42719 | 5.7005 | 644.8561 | 0.00047663 | 0.080254 | 0.058858 | 62.9215 | 97.3515 | 131.1872 | 20.7203 | 99.2551 | 0.0025795 | 0.28096 | 0.97908 | 0.99729 | 97.8907 | 276.702 | 347.711 | 353.438 | 1022.916 | 0 | 0 | 0
|  | 950 | 87.519 | 12.7606 | 49.9021 | 0.06063 | 6.8586 | 0.0083134 | 1.3332 | 92.4307 | 23.5579 | 0.12832 | 23.194 | 23.5774 | 0.0030255 | 0.34226 | 5.7175 | 646.7797 | 0.00050404 | 0.080834 | 0.059839 | 63.2182 | 97.2954 | 130.8881 | 20.7192 | 101.6663 | 0.0026746 | 0.27988 | 0.98351 | 0.99796 | 97.8904 | 276.71 | 347.728 | 353.475 | 1022.86 | 0 | 0 | 0
|  | 955 | 89.9377 | 13.0106 | 61.0513 | 0.061108 | 6.9126 | 0.0092455 | 1.3509 | 92.8743 | 24.0504 | 0.15502 | 23.6774 | 24.0653 | 0.0037307 | 0.42203 | 5.7344 | 648.6904 | 0.00056497 | 0.082553 | 0.061434 | 63.5214 | 97.2506 | 130.5794 | 20.7179 | 105.9547 | 0.0028913 | 0.27996 | 0.98114 | 0.99859 | 97.8907 | 276.698 | 347.706 | 353.402 | 1022.829 | 0 | 0 | 0
|  | 960 | 91.2923 | 14.3012 | 66.0119 | 0.05643 | 6.3835 | 0.010217 | 1.473 | 93.3274 | 24.3249 | 0.15301 | 23.9503 | 24.3448 | 0.0037251 | 0.42139 | 5.7531 | 650.799 | 0.00057652 | 0.08312 | 0.062258 | 63.8306 | 97.216 | 130.2825 | 20.7175 | 108.3993 | 0.002913 | 0.27894 | 0.98179 | 0.99902 | 97.8907 | 276.695 | 347.745 | 353.472 | 1022.794 | 0 | 0 | 0
|  | 965 | 90.9542 | 14.1104 | 58.5259 | 0.056982 | 6.4459 | 0.009485 | 1.4509 | 93.783 | 24.3036 | 0.13706 | 23.9361 | 24.3311 | 0.0033349 | 0.37725 | 5.7707 | 652.7956 | 0.00054047 | 0.082674 | 0.061993 | 64.1413 | 97.1845 | 130.0087 | 20.7182 | 108.2399 | 0.0027617 | 0.27793 | 0.98389 | 0.99934 | 97.8904 | 276.703 | 347.843 | 353.584 | 1022.741 | 0 | 0 | 0
|  | 970 | 89.2611 | 12.9961 | 54.5958 | 0.060716 | 6.8683 | 0.0088703 | 1.3432 | 94.2335 | 24.0258 | 0.13778 | 23.6654 | 24.059 | 0.0033148 | 0.37498 | 5.7873 | 654.6761 | 0.00053857 | 0.081554 | 0.060905 | 64.4485 | 97.148 | 129.7085 | 20.7197 | 105.7931 | 0.0027801 | 0.27745 | 0.98418 | 0.99972 | 97.8911 | 276.698 | 347.885 | 353.67 | 1023.678 | 0 | 0 | 0
|  | 975 | 88.3752 | 13.0843 | 50.178 | 0.059708 | 6.7543 | 0.0086815 | 1.3564 | 94.6776 | 23.94 | 0.12497 | 23.58 | 23.9739 | 0.002996 | 0.33892 | 5.8031 | 656.4609 | 0.00051835 | 0.080989 | 0.060332 | 64.7516 | 97.1053 | 129.4065 | 20.721 | 105.0347 | 0.0027011 | 0.2767 | 0.98599 | 1.0001 | 97.8914 | 276.685 | 347.873 | 353.683 | 1023.67 | 0 | 0 | 0
|  | 980 | 87.7024 | 12.5261 | 54.4769 | 0.061894 | 7.0016 | 0.0082091 | 1.3234 | 95.1178 | 23.9771 | 0.14051 | 23.6108 | 23.996 | 0.0033718 | 0.38142 | 5.819 | 658.2617 | 0.00050809 | 0.081909 | 0.060102 | 65.0527 | 97.059 | 129.1081 | 20.7222 | 105.3351 | 0.0026534 | 0.27888 | 0.9845 | 1.0004 | 97.8912 | 276.681 | 347.787 | 353.461 | 1022.503 | 0 | 0 | 0
|  | 985 | 89.1608 | 12.1926 | 56.1714 | 0.064644 | 7.3127 | 0.0081025 | 1.2953 | 95.56 | 24.1137 | 0.15053 | 23.7387 | 24.1227 | 0.0036311 | 0.41076 | 5.8365 | 660.2422 | 0.00052378 | 0.083731 | 0.061174 | 65.3559 | 97.0152 | 128.7876 | 20.7195 | 106.5086 | 0.0027082 | 0.28258 | 0.98348 | 1.0005 | 97.8915 | 276.675 | 347.691 | 353.316 | 1022.49 | 0 | 0 | 0
|  | 990 | 91.0969 | 13.4375 | 45.4396 | 0.059929 | 6.7793 | 0.008519 | 1.3807 | 96.0106 | 24.0487 | 0.11314 | 23.6777 | 24.0694 | 0.0027231 | 0.30805 | 5.8524 | 662.0392 | 0.00051053 | 0.082744 | 0.062069 | 65.664 | 96.9804 | 128.4706 | 20.7155 | 105.9488 | 0.0026574 | 0.28049 | 0.98765 | 1.0004 | 97.891 | 276.673 | 347.734 | 353.487 | 1022.493 | 0 | 0 | 0
|  | 995 | 91.205 | 13.8947 | 42.3628 | 0.058026 | 6.564 | 0.008785 | 1.4089 | 96.4664 | 24.0463 | 0.10209 | 23.6809 | 24.0785 | 0.0024581 | 0.27807 | 5.8654 | 663.5045 | 0.00050975 | 0.081754 | 0.061978 | 65.9741 | 96.9511 | 128.1853 | 20.7158 | 105.952 | 0.0026542 | 0.27781 | 0.98876 | 1.0003 | 97.8905 | 276.673 | 347.816 | 353.657 | 1022.511 | 0 | 0 | 0
|  | 1000 | 91.0477 | 13.3513 | 49.124 | 0.060283 | 6.8194 | 0.0087853 | 1.3633 | 96.922 | 24.1955 | 0.12221 | 23.8298 | 24.2322 | 0.0029614 | 0.335 | 5.8789 | 665.0372 | 0.00052961 | 0.082182 | 0.061965 | 66.284 | 96.922 | 127.8854 | 20.7173 | 107.2805 | 0.0027256 | 0.27759 | 0.98628 | 1.0001 | 97.8902 | 276.668 | 347.845 | 353.718 | 1022.516 | 0 | 0 | 0
|  | 1005 | 91.1925 | 13.8825 | 51.9756 | 0.058069 | 6.5689 | 0.008897 | 1.4422 | 97.3776 | 24.5288 | 0.12287 | 24.1573 | 24.5644 | 0.0030182 | 0.34142 | 5.8939 | 666.7282 | 0.00051664 | 0.083748 | 0.062275 | 66.5946 | 96.8932 | 127.5875 | 20.7193 | 110.2523 | 0.0026401 | 0.27876 | 0.98592 | 0.99979 | 97.8893 | 276.673 | 347.834 | 353.696 | 1022.534 | 0 | 0 | 0
|  | 1010 | 88.6292 | 14.2495 | 51.3363 | 0.054983 | 6.2198 | 0.0089308 | 1.4998 | 97.8272 | 24.0873 | 0.11703 | 23.721 | 24.118 | 0.0028226 | 0.3193 | 5.9085 | 668.38 | 0.00049104 | 0.082464 | 0.060682 | 66.902 | 96.8586 | 127.3053 | 20.7211 | 106.313 | 0.0025702 | 0.27937 | 0.98621 | 0.99942 | 97.8891 | 276.664 | 347.812 | 353.633 | 1022.595 | 0 | 0 | 0
|  | 1015 | 88.8248 | 13.3815 | 58.7727 | 0.058679 | 6.6379 | 0.008423 | 1.3822 | 98.2708 | 23.8712 | 0.14426 | 23.51 | 23.9057 | 0.0034487 | 0.39013 | 5.9242 | 670.1536 | 0.00049425 | 0.081103 | 0.060584 | 67.2051 | 96.8185 | 127.0291 | 20.7194 | 104.4218 | 0.0026032 | 0.27766 | 0.98277 | 0.99903 | 97.8886 | 276.655 | 347.84 | 353.694 | 1022.635 | 0 | 0 | 0
|  | 1020 | 87.9319 | 12.1431 | 53.4618 | 0.064013 | 7.2413 | 0.007531 | 1.2555 | 98.7127 | 23.7894 | 0.14362 | 23.4325 | 23.8279 | 0.0034223 | 0.38713 | 5.9413 | 672.0968 | 0.00048208 | 0.080366 | 0.059983 | 67.5065 | 96.7772 | 126.7169 | 20.7209 | 103.7209 | 0.0025576 | 0.27638 | 0.98251 | 0.99868 | 97.8877 | 276.656 | 347.884 | 353.754 | 1022.798 | 0 | 0 | 0
|  | 1025 | 85.5662 | 12.6959 | 53.7682 | 0.059579 | 6.7397 | 0.0076905 | 1.3282 | 99.1464 | 23.6077 | 0.13549 | 23.2533 | 23.6435 | 0.0032034 | 0.36238 | 5.9579 | 673.9705 | 0.00045819 | 0.079133 | 0.058505 | 67.8028 | 96.7282 | 126.4009 | 20.7248 | 102.1419 | 0.0024691 | 0.27466 | 0.98304 | 0.9983 | 97.887 | 276.663 | 347.881 | 353.718 | 1022.853 | 0 | 0 | 0
|  | 1030 | 85.6554 | 13.6909 | 56.1307 | 0.055307 | 6.2564 | 0.0086988 | 1.4403 | 99.5745 | 23.6555 | 0.131 | 23.3028 | 23.6974 | 0.0031044 | 0.35118 | 5.9737 | 675.7544 | 0.0004811 | 0.079659 | 0.058642 | 68.0956 | 96.6743 | 126.1209 | 20.7247 | 102.5662 | 0.0025652 | 0.27567 | 0.98312 | 0.99787 | 97.8865 | 276.663 | 347.916 | 353.808 | 1022.326 | 0 | 0 | 0
|  | 1035 | 85.8321 | 12.439 | 50.7036 | 0.060998 | 6.9002 | 0.0087236 | 1.3218 | 100.0032 | 23.3993 | 0.13196 | 23.0495 | 23.4374 | 0.0030928 | 0.34987 | 5.9892 | 677.507 | 0.00053212 | 0.080629 | 0.058905 | 68.3895 | 96.6215 | 125.8357 | 20.7213 | 100.3526 | 0.0028137 | 0.28083 | 0.9826 | 0.99745 | 97.8866 | 276.658 | 347.902 | 353.757 | 1022.02 | 0 | 0 | 0
|  | 1040 | 89.4963 | 12.2607 | 55.3109 | 0.064527 | 7.2995 | 0.0082934 | 1.2796 | 100.4415 | 23.9847 | 0.14858 | 23.6262 | 24.0207 | 0.0035691 | 0.40374 | 6.0058 | 679.3911 | 0.00053515 | 0.082572 | 0.061186 | 68.6897 | 96.5784 | 125.5135 | 20.7182 | 105.4365 | 0.0027693 | 0.28063 | 0.98027 | 0.99697 | 97.8863 | 276.649 | 347.904 | 353.714 | 1022.45 | 0 | 0 | 0
|  | 1045 | 90.7085 | 13.5323 | 64.2225 | 0.059255 | 6.7031 | 0.0082761 | 1.3945 | 100.8921 | 24.3079 | 0.15622 | 23.9516 | 24.3604 | 0.0038055 | 0.43049 | 6.0243 | 681.4766 | 0.0004904 | 0.082629 | 0.061833 | 68.9973 | 96.5474 | 125.2017 | 20.7189 | 108.329 | 0.0025483 | 0.27777 | 0.97889 | 0.99643 | 97.8861 | 276.652 | 348.006 | 353.947 | 1022.981 | 0 | 0 | 0
|  | 1050 | 88.2119 | 14.2204 | 66.9005 | 0.054836 | 6.2032 | 0.0079875 | 1.4787 | 101.3394 | 23.9037 | 0.15313 | 23.5563 | 23.9577 | 0.0036686 | 0.415 | 6.0429 | 683.5903 | 0.000438 | 0.081087 | 0.060227 | 69.3024 | 96.5137 | 124.9204 | 20.7211 | 104.7696 | 0.0023569 | 0.27731 | 0.97866 | 0.99585 | 97.886 | 276.659 | 348.05 | 353.981 | 1023.94 | 0 | 0 | 0
|  | 1055 | 88.5085 | 14.067 | 67.9932 | 0.055621 | 6.2919 | 0.0080546 | 1.4618 | 101.7812 | 24.1063 | 0.15656 | 23.7561 | 24.156 | 0.0037818 | 0.42781 | 6.0616 | 685.6974 | 0.000448 | 0.081304 | 0.060424 | 69.6041 | 96.475 | 124.6464 | 20.7222 | 106.5542 | 0.0023839 | 0.27602 | 0.97769 | 0.99525 | 97.886 | 276.65 | 348.051 | 353.911 | 1023.938 | 0 | 0 | 0
|  | 1060 | 88.1311 | 13.3727 | 59.4207 | 0.058259 | 6.5904 | 0.0085129 | 1.3852 | 102.2228 | 23.9817 | 0.14405 | 23.6344 | 24.0323 | 0.0034618 | 0.3916 | 6.0797 | 687.7459 | 0.00049595 | 0.0807 | 0.060147 | 69.9055 | 96.4366 | 124.3612 | 20.7221 | 105.46 | 0.0026006 | 0.27552 | 0.97851 | 0.99467 | 97.8866 | 276.652 | 348.068 | 353.929 | 1022.612 | 0 | 0 | 0
|  | 1065 | 86.8496 | 12.8941 | 60.4272 | 0.059543 | 6.7356 | 0.0077598 | 1.3342 | 102.6602 | 23.6143 | 0.15203 | 23.2725 | 23.6662 | 0.003598 | 0.40701 | 6.0973 | 689.7424 | 0.00046204 | 0.079444 | 0.05925 | 70.204 | 96.3946 | 124.0649 | 20.722 | 102.2543 | 0.0024854 | 0.27547 | 0.97688 | 0.99392 | 97.8866 | 276.654 | 348.071 | 353.959 | 1022.589 | 0 | 0 | 0
|  | 1070 | 87.1079 | 12.4094 | 58.9336 | 0.062053 | 7.0195 | 0.0072205 | 1.2947 | 103.0951 | 23.7864 | 0.15339 | 23.4417 | 23.8404 | 0.003657 | 0.41369 | 6.1155 | 691.7942 | 0.00044805 | 0.080341 | 0.05952 | 70.5009 | 96.3506 | 123.7647 | 20.7226 | 103.7487 | 0.0024099 | 0.27634 | 0.97598 | 0.99315 | 97.8866 | 276.666 | 348.064 | 353.984 | 1022.752 | 0 | 0 | 0
|  | 1075 | 87.1377 | 12.2204 | 45.3971 | 0.063034 | 7.1305 | 0.0076948 | 1.2825 | 103.5307 | 23.8272 | 0.11986 | 23.4804 | 23.8736 | 0.0028616 | 0.32371 | 6.1318 | 693.6377 | 0.00048504 | 0.080838 | 0.059625 | 70.7988 | 96.3076 | 123.4471 | 20.7226 | 104.0981 | 0.0025671 | 0.27734 | 0.97896 | 0.99239 | 97.8869 | 276.672 | 348.042 | 353.871 | 1022.82 | 0 | 0 | 0
|  | 1080 | 86.9938 | 13.2545 | 43.5345 | 0.05802 | 6.5633 | 0.008595 | 1.3854 | 103.966 | 23.6316 | 0.10674 | 23.2834 | 23.6634 | 0.0025259 | 0.28573 | 6.1452 | 695.1612 | 0.00049868 | 0.080381 | 0.059484 | 71.0965 | 96.2649 | 123.1416 | 20.7213 | 102.3773 | 0.0026442 | 0.27791 | 0.97964 | 0.99161 | 97.8873 | 276.674 | 347.98 | 353.659 | 1022.779 | 0 | 0 | 0
|  | 1085 | 88.6424 | 13.6212 | 46.0261 | 0.057528 | 6.5077 | 0.008914 | 1.4152 | 104.4051 | 24.1703 | 0.10939 | 23.8141 | 24.2045 | 0.0026478 | 0.29952 | 6.1582 | 696.6244 | 0.0005128 | 0.081415 | 0.060539 | 71.3966 | 96.2259 | 122.8619 | 20.7224 | 107.098 | 0.002656 | 0.27574 | 0.97854 | 0.99078 | 97.8872 | 276.678 | 347.978 | 353.683 | 1022.768 | 0 | 0 | 0
|  | 1090 | 88.5418 | 13.4505 | 51.6938 | 0.058192 | 6.5828 | 0.0089323 | 1.4137 | 104.8481 | 24.3906 | 0.1231 | 24.0344 | 24.436 | 0.0030082 | 0.34029 | 6.1723 | 698.2239 | 0.00051978 | 0.082268 | 0.060616 | 71.6995 | 96.1909 | 122.5641 | 20.7242 | 109.0741 | 0.0026658 | 0.27604 | 0.97614 | 0.9899 | 97.887 | 276.673 | 348.025 | 353.84 | 1022.812 | 0 | 0 | 0
|  | 1095 | 87.5036 | 13.0285 | 53.3986 | 0.059372 | 6.7163 | 0.0086378 | 1.3744 | 105.2882 | 24.0808 | 0.13138 | 23.7296 | 24.1322 | 0.0031704 | 0.35864 | 6.1877 | 699.9712 | 0.00051285 | 0.081603 | 0.05995 | 72.0009 | 96.1536 | 122.2792 | 20.7238 | 106.3223 | 0.0026644 | 0.27707 | 0.97425 | 0.98891 | 97.8877 | 276.677 | 348.032 | 353.937 | 1022.798 | 0 | 0 | 0
|  | 1100 | 86.3099 | 12.8606 | 53.8015 | 0.059327 | 6.7112 | 0.0091522 | 1.3541 | 105.7227 | 23.523 | 0.13541 | 23.1792 | 23.5711 | 0.0031919 | 0.36107 | 6.2037 | 701.7705 | 0.00054297 | 0.080333 | 0.059123 | 72.2986 | 96.1116 | 121.972 | 20.7216 | 101.4507 | 0.002849 | 0.27881 | 0.97289 | 0.98798 | 97.8883 | 276.688 | 348.021 | 353.906 | 1022.761 | 0 | 0 | 0
|  | 1105 | 89.7029 | 13.6133 | 53.0402 | 0.05825 | 6.5893 | 0.0099921 | 1.4308 | 106.1628 | 24.2023 | 0.1274 | 23.8511 | 24.2513 | 0.0030896 | 0.3495 | 6.2194 | 703.5469 | 0.00058204 | 0.083342 | 0.061432 | 72.6 | 96.0749 | 121.687 | 20.7194 | 107.4062 | 0.0029489 | 0.28068 | 0.97295 | 0.98715 | 97.8882 | 276.695 | 348.059 | 353.898 | 1022.773 | 0 | 0 | 0
|  | 1110 | 92.1242 | 13.5138 | 61.4363 | 0.060262 | 6.817 | 0.008882 | 1.4035 | 106.6173 | 24.6612 | 0.14981 | 24.3079 | 24.713 | 0.0037023 | 0.41881 | 6.2363 | 705.4677 | 0.00053525 | 0.084581 | 0.062913 | 72.9108 | 96.0517 | 121.3859 | 20.7182 | 111.5388 | 0.0027065 | 0.27977 | 0.96971 | 0.98637 | 97.8884 | 276.692 | 348.124 | 353.926 | 1022.786 | 0 | 0 | 0
|  | 1115 | 88.5378 | 12.8379 | 64.0298 | 0.060966 | 6.8966 | 0.0082235 | 1.3597 | 107.069 | 23.8503 | 0.16329 | 23.5115 | 23.9064 | 0.0039036 | 0.44159 | 6.2553 | 707.6187 | 0.00050135 | 0.082894 | 0.060701 | 73.2199 | 96.026 | 121.0855 | 20.7188 | 104.3367 | 0.0026358 | 0.28279 | 0.96756 | 0.98569 | 97.8881 | 276.702 | 348.166 | 354.014 | 1022.785 | 0 | 0 | 0
|  | 1120 | 87.8821 | 12.4472 | 70.8343 | 0.062414 | 7.0604 | 0.0085794 | 1.3351 | 107.51 | 23.4079 | 0.1883 | 23.0814 | 23.4785 | 0.004421 | 0.50012 | 6.2762 | 709.973 | 0.00053547 | 0.083329 | 0.060425 | 73.5227 | 95.9911 | 120.7756 | 20.7155 | 100.5282 | 0.0028276 | 0.28834 | 0.96422 | 0.98509 | 97.8878 | 276.698 | 348.256 | 354.248 | 1022.731 | 0 | 0 | 0
|  | 1125 | 89.7795 | 12.5985 | 49.4626 | 0.062996 | 7.1262 | 0.0087959 | 1.2883 | 107.9542 | 23.1655 | 0.13405 | 22.8478 | 23.245 | 0.0031159 | 0.35248 | 6.295 | 712.1045 | 0.0005541 | 0.081154 | 0.061133 | 73.8266 | 95.9593 | 120.4624 | 20.7103 | 98.4804 | 0.0029355 | 0.28461 | 0.96967 | 0.98456 | 97.8881 | 276.709 | 348.339 | 354.396 | 1022.624 | 0 | 0 | 0
|  | 1130 | 91.4069 | 12.6472 | 49.7382 | 0.06389 | 7.2274 | 0.0084272 | 1.2708 | 108.4072 | 23.6136 | 0.13411 | 23.293 | 23.6959 | 0.0031778 | 0.35948 | 6.3107 | 713.8844 | 0.00053842 | 0.081194 | 0.062015 | 74.1344 | 95.9355 | 120.1461 | 20.7114 | 102.3416 | 0.0028199 | 0.28035 | 0.96903 | 0.98392 | 97.8883 | 276.694 | 348.388 | 354.414 | 1022.527 | 0 | 0 | 0
|  | 1135 | 90.2774 | 13.2221 | 46.7554 | 0.060358 | 6.8278 | 0.0085825 | 1.325 | 108.8614 | 23.8202 | 0.11805 | 23.5007 | 23.9057 | 0.002822 | 0.31924 | 6.3257 | 715.5812 | 0.00051802 | 0.079974 | 0.06121 | 74.4425 | 95.9131 | 119.8292 | 20.7165 | 104.1573 | 0.0027109 | 0.27501 | 0.97027 | 0.98338 | 97.8884 | 276.695 | 348.445 | 354.45 | 1022.514 | 0 | 0 | 0
|  | 1140 | 87.4921 | 13.8458 | 47.4292 | 0.05586 | 6.319 | 0.0093336 | 1.4826 | 109.3058 | 24.0828 | 0.10964 | 23.7607 | 24.1653 | 0.0026494 | 0.29971 | 6.3394 | 717.1285 | 0.00052137 | 0.082817 | 0.060131 | 74.7459 | 95.8823 | 119.5432 | 20.7231 | 106.4708 | 0.0027008 | 0.28037 | 0.97084 | 0.98301 | 97.8882 | 276.696 | 348.46 | 354.394 | 1022.487 | 0 | 0 | 0
|  | 1145 | 88.3108 | 13.0434 | 41.9494 | 0.059852 | 6.7706 | 0.0086382 | 1.3727 | 109.7453 | 23.7099 | 0.10557 | 23.3898 | 23.7825 | 0.0025107 | 0.28402 | 6.3523 | 718.5878 | 0.00051701 | 0.08216 | 0.060474 | 75.0474 | 95.8474 | 119.2606 | 20.7183 | 103.1856 | 0.002717 | 0.28211 | 0.97094 | 0.98267 | 97.8889 | 276.681 | 348.415 | 354.265 | 1022.46 | 0 | 0 | 0
|  | 1150 | 88.2981 | 13.098 | 41.4479 | 0.059593 | 6.7413 | 0.0086167 | 1.3631 | 110.1868 | 23.6263 | 0.10422 | 23.3056 | 23.6999 | 0.00247 | 0.27941 | 6.3648 | 719.9964 | 0.0005135 | 0.081233 | 0.060325 | 75.3494 | 95.8146 | 118.949 | 20.718 | 102.4518 | 0.0027096 | 0.28033 | 0.97084 | 0.98242 | 97.8887 | 276.679 | 348.389 | 354.284 | 1022.509 | 0 | 0 | 0
|  | 1155 | 90.958 | 13.9369 | 51.4626 | 0.057694 | 6.5264 | 0.0087429 | 1.4419 | 110.635 | 24.3429 | 0.12158 | 24.0107 | 24.4215 | 0.0029691 | 0.33587 | 6.3784 | 721.5346 | 0.00050441 | 0.083189 | 0.062059 | 75.6553 | 95.7878 | 118.6668 | 20.7184 | 108.7529 | 0.0026048 | 0.27896 | 0.96881 | 0.98229 | 97.8874 | 276.683 | 348.363 | 354.324 | 1022.541 | 0 | 0 | 0
|  | 1160 | 90.4634 | 13.6298 | 56.1906 | 0.058673 | 6.6372 | 0.008977 | 1.4371 | 111.0885 | 24.3639 | 0.13488 | 24.0331 | 24.4435 | 0.0032968 | 0.37295 | 6.394 | 723.3067 | 0.0005267 | 0.084321 | 0.06197 | 75.9654 | 95.766 | 118.3688 | 20.7189 | 108.9487 | 0.0026976 | 0.28183 | 0.96748 | 0.98243 | 97.8874 | 276.699 | 348.388 | 354.336 | 1022.587 | 0 | 0 | 0
|  | 1165 | 89.4319 | 13.4704 | 51.2202 | 0.05869 | 6.6392 | 0.0095941 | 1.4352 | 111.5383 | 23.9971 | 0.12484 | 23.673 | 24.0802 | 0.0030061 | 0.34006 | 6.4098 | 725.0892 | 0.00056308 | 0.084229 | 0.061412 | 76.2739 | 95.741 | 118.0808 | 20.7175 | 105.7003 | 0.0028885 | 0.28506 | 0.96871 | 0.98255 | 97.8881 | 276.704 | 348.412 | 354.405 | 1022.619 | 0 | 0 | 0
|  | 1170 | 87.7146 | 13.0271 | 52.1423 | 0.059522 | 6.7332 | 0.0082646 | 1.3586 | 111.9811 | 23.2993 | 0.13275 | 22.9896 | 23.3798 | 0.0031036 | 0.35109 | 6.4251 | 726.817 | 0.00049193 | 0.080869 | 0.059946 | 76.5773 | 95.7104 | 117.7812 | 20.7162 | 99.6641 | 0.0026454 | 0.28248 | 0.96812 | 0.98285 | 97.8872 | 276.709 | 348.489 | 354.404 | 1022.776 | 0 | 0 | 0
|  | 1175 | 88.6076 | 13.3536 | 62.5042 | 0.058658 | 6.6355 | 0.0090916 | 1.4039 | 112.4219 | 23.6005 | 0.15482 | 23.2879 | 23.6819 | 0.0036663 | 0.41475 | 6.442 | 728.7316 | 0.00053329 | 0.08235 | 0.06067 | 76.8788 | 95.6782 | 117.4873 | 20.7164 | 102.2627 | 0.0027988 | 0.28369 | 0.96603 | 0.98318 | 97.8872 | 276.685 | 348.505 | 354.4 | 1022.909 | 0 | 0 | 0
|  | 1180 | 88.1847 | 12.8386 | 52.0552 | 0.060719 | 6.8687 | 0.0092359 | 1.3406 | 112.8639 | 23.4609 | 0.13426 | 23.1477 | 23.5416 | 0.0031608 | 0.35755 | 6.4591 | 730.6624 | 0.0005608 | 0.081403 | 0.060308 | 77.1812 | 95.6474 | 117.1918 | 20.7165 | 101.0456 | 0.0029339 | 0.28241 | 0.96868 | 0.98358 | 97.886 | 276.672 | 348.468 | 354.397 | 1022.668 | 0 | 0 | 0
|  | 1185 | 88.8103 | 13.3775 | 53.8618 | 0.058687 | 6.6388 | 0.0091442 | 1.3818 | 113.3064 | 23.6646 | 0.13311 | 23.3501 | 23.7465 | 0.003161 | 0.35758 | 6.4749 | 732.4502 | 0.00053665 | 0.081096 | 0.060592 | 77.4835 | 95.6172 | 116.8854 | 20.7174 | 102.814 | 0.0028071 | 0.27959 | 0.96911 | 0.98389 | 97.8871 | 276.691 | 348.488 | 354.404 | 1022.706 | 0 | 0 | 0
|  | 1190 | 88.324 | 15.066 | 43.8768 | 0.051824 | 5.8625 | 0.010126 | 1.5675 | 113.7492 | 23.8045 | 0.095168 | 23.4921 | 23.8933 | 0.0022739 | 0.25723 | 6.4884 | 733.9872 | 0.00052476 | 0.081235 | 0.060344 | 77.7858 | 95.5876 | 116.6096 | 20.7197 | 104.051 | 0.0027417 | 0.27865 | 0.97375 | 0.98434 | 97.8866 | 276.706 | 348.548 | 354.5 | 1022.734 | 0 | 0 | 0
|  | 1195 | 86.2538 | 12.8596 | 47.5061 | 0.059293 | 6.7074 | 0.0089316 | 1.3608 | 114.1857 | 23.1524 | 0.12126 | 22.8434 | 23.2291 | 0.0028168 | 0.31864 | 6.5012 | 735.4269 | 0.00052958 | 0.080683 | 0.059141 | 78.0845 | 95.5529 | 116.3505 | 20.7179 | 98.406 | 0.0028274 | 0.2834 | 0.97141 | 0.9849 | 97.8864 | 276.706 | 348.47 | 354.353 | 1022.929 | 0 | 0 | 0
|  | 1200 | 88.9478 | 12.8105 | 48.6621 | 0.061379 | 6.9433 | 0.0084814 | 1.329 | 114.6237 | 23.5287 | 0.12651 | 23.219 | 23.6101 | 0.0029868 | 0.33788 | 6.5157 | 737.0682 | 0.00052058 | 0.081573 | 0.060732 | 78.3842 | 95.5197 | 116.0218 | 20.7155 | 101.6495 | 0.00275 | 0.28222 | 0.97158 | 0.98565 | 97.8874 | 276.711 | 348.534 | 354.405 | 1024.752 | 0 | 0 | 0
|  | 1205 | 88.2824 | 12.798 | 53.8472 | 0.06098 | 6.8981 | 0.007565 | 1.3344 | 115.0668 | 23.5498 | 0.13887 | 23.2423 | 23.6451 | 0.0032836 | 0.37145 | 6.5314 | 738.8415 | 0.00046131 | 0.081374 | 0.060318 | 78.6868 | 95.4911 | 115.7409 | 20.7173 | 101.8428 | 0.0024877 | 0.28146 | 0.97093 | 0.98638 | 97.8861 | 276.726 | 348.572 | 354.613 | 1022.709 | 0 | 0 | 0
|  | 1210 | 88.9427 | 13.6725 | 56.9599 | 0.057506 | 6.5052 | 0.0084273 | 1.4512 | 115.5098 | 24.0773 | 0.13551 | 23.7656 | 24.1725 | 0.0032755 | 0.37054 | 6.5478 | 740.6964 | 0.00048462 | 0.083452 | 0.060998 | 78.9901 | 95.4627 | 115.4156 | 20.7198 | 106.4684 | 0.0025435 | 0.28216 | 0.97235 | 0.98744 | 97.8856 | 276.707 | 348.611 | 354.579 | 1022.691 | 0 | 0 | 0
|  | 1215 | 92.4919 | 13.7471 | 77.0689 | 0.059476 | 6.7281 | 0.0089435 | 1.4404 | 115.9634 | 24.843 | 0.18379 | 24.5149 | 24.9397 | 0.0045838 | 0.51853 | 6.5674 | 742.9191 | 0.00053192 | 0.085668 | 0.063275 | 79.3008 | 95.4431 | 115.1595 | 20.7186 | 113.3177 | 0.0026762 | 0.281 | 0.9679 | 0.98834 | 97.8861 | 276.722 | 348.519 | 354.558 | 1022.711 | 0 | 0 | 0
|  | 1220 | 91.9561 | 13.0554 | 52.7648 | 0.062265 | 7.0435 | 0.0085694 | 1.3655 | 116.4245 | 24.6726 | 0.13263 | 24.3529 | 24.7709 | 0.0032854 | 0.37165 | 6.5871 | 745.1445 | 0.00053357 | 0.085021 | 0.062888 | 79.6162 | 95.4299 | 114.8209 | 20.7184 | 111.7969 | 0.0026984 | 0.28084 | 0.97445 | 0.98925 | 97.8864 | 276.719 | 348.607 | 354.591 | 1022.769 | 0 | 0 | 0
|  | 1225 | 88.6605 | 15.3664 | 72.435 | 0.051005 | 5.7698 | 0.010244 | 1.6169 | 116.8761 | 23.9841 | 0.1535 | 23.6681 | 24.0689 | 0.0036945 | 0.41793 | 6.6045 | 747.1185 | 0.0005225 | 0.08247 | 0.060712 | 79.9252 | 95.409 | 114.5517 | 20.72 | 105.6211 | 0.0027149 | 0.28035 | 0.97281 | 0.98994 | 97.8856 | 276.707 | 348.529 | 354.431 | 1024.357 | 0 | 0 | 0
|  | 1230 | 91.4783 | 13.7799 | 76.3759 | 0.058685 | 6.6385 | 0.0090873 | 1.4611 | 117.3264 | 24.4881 | 0.1824 | 24.165 | 24.5727 | 0.0044821 | 0.50702 | 6.625 | 749.4309 | 0.00053329 | 0.085743 | 0.062738 | 80.2338 | 95.3873 | 114.2889 | 20.7172 | 110.1049 | 0.002714 | 0.28449 | 0.97046 | 0.99079 | 97.8856 | 276.724 | 348.524 | 354.404 | 1023.061 | 0 | 0 | 0
|  | 1235 | 91.3508 | 12.1756 | 55.0521 | 0.066325 | 7.5028 | 0.0081883 | 1.3111 | 117.7835 | 24.1414 | 0.15074 | 23.8201 | 24.2219 | 0.0036513 | 0.41304 | 6.6453 | 751.731 | 0.00054308 | 0.086958 | 0.062856 | 80.5478 | 95.3712 | 113.9639 | 20.7135 | 106.9965 | 0.0027884 | 0.29111 | 0.97489 | 0.99174 | 97.8858 | 276.744 | 348.483 | 354.361 | 1022.824 | 0 | 0 | 0
|  | 1240 | 92.4789 | 13.1477 | 72.6189 | 0.062179 | 7.0338 | 0.0085567 | 1.3735 | 118.2431 | 23.8089 | 0.18903 | 23.4913 | 23.8873 | 0.0045154 | 0.51079 | 6.6657 | 754.0406 | 0.00053205 | 0.085401 | 0.063229 | 80.863 | 95.3573 | 113.6399 | 20.7088 | 104.0663 | 0.0027729 | 0.29012 | 0.97152 | 0.99263 | 97.885 | 276.741 | 348.471 | 354.346 | 1022.873 | 0 | 0 | 0
|  | 1245 | 93.8464 | 13.3644 | 47.5292 | 0.062075 | 7.0221 | 0.0086086 | 1.3557 | 118.7089 | 23.7574 | 0.12374 | 23.4434 | 23.8427 | 0.0029504 | 0.33375 | 6.6844 | 756.152 | 0.00053438 | 0.084154 | 0.063783 | 81.1806 | 95.3485 | 113.3393 | 20.7061 | 103.6297 | 0.0027881 | 0.28718 | 0.97973 | 0.99362 | 97.8852 | 276.748 | 348.515 | 354.451 | 1022.849 | 0 | 0 | 0
|  | 1250 | 92.1765 | 13.8052 | 47.0688 | 0.059024 | 6.6769 | 0.0086411 | 1.4276 | 119.1739 | 23.7016 | 0.11681 | 23.3899 | 23.7844 | 0.0027782 | 0.31428 | 6.6987 | 757.7721 | 0.00051003 | 0.084265 | 0.062885 | 81.4972 | 95.3391 | 113.0227 | 20.709 | 103.1504 | 0.0026873 | 0.28803 | 0.9817 | 0.99482 | 97.8851 | 276.76 | 348.538 | 354.416 | 1022.862 | 0 | 0 | 0
|  | 1255 | 92.5351 | 15.0982 | 77.4508 | 0.054179 | 6.1289 | 0.0094788 | 1.5981 | 119.6357 | 24.1737 | 0.17296 | 23.8586 | 24.2609 | 0.0041962 | 0.47469 | 6.7161 | 759.7445 | 0.00051355 | 0.086582 | 0.06343 | 81.813 | 95.3273 | 112.7504 | 20.7116 | 107.3131 | 0.0026589 | 0.28977 | 0.97648 | 0.99587 | 97.8848 | 276.741 | 348.58 | 354.458 | 1022.839 | 0 | 0 | 0
|  | 1260 | 90.8785 | 13.7132 | 59.2642 | 0.058583 | 6.6271 | 0.0083615 | 1.4472 | 120.0942 | 23.7654 | 0.14545 | 23.4646 | 23.8703 | 0.0034719 | 0.39275 | 6.7353 | 761.913 | 0.00048984 | 0.084781 | 0.062251 | 82.1272 | 95.3129 | 112.4698 | 20.712 | 103.7583 | 0.0025935 | 0.28883 | 0.98046 | 0.99681 | 97.8862 | 276.736 | 348.712 | 354.741 | 1022.846 | 0 | 0 | 0
|  | 1265 | 90.8 | 13.3662 | 52.7992 | 0.060052 | 6.7932 | 0.0079399 | 1.4022 | 120.5484 | 23.8332 | 0.1324 | 23.5371 | 23.9483 | 0.0031707 | 0.35868 | 6.7519 | 763.7916 | 0.00047681 | 0.084202 | 0.062116 | 82.4382 | 95.2952 | 112.1673 | 20.7132 | 104.3759 | 0.0025309 | 0.28657 | 0.98276 | 0.99767 | 97.8863 | 276.744 | 348.796 | 354.889 | 1024.083 | 0 | 0 | 0
|  | 1270 | 89.6315 | 13.6321 | 52.9782 | 0.058123 | 6.575 | 0.0089626 | 1.4529 | 120.9995 | 23.6664 | 0.12947 | 23.374 | 23.7837 | 0.0030793 | 0.34833 | 6.7675 | 765.5591 | 0.00052093 | 0.084444 | 0.061536 | 82.7473 | 95.2752 | 111.8733 | 20.7138 | 102.9271 | 0.0027383 | 0.28888 | 0.98398 | 0.99858 | 97.8863 | 276.741 | 348.82 | 354.934 | 1023.797 | 0 | 0 | 0
|  | 1275 | 91.3435 | 13.4055 | 52.4349 | 0.060235 | 6.8139 | 0.0092188 | 1.4367 | 121.452 | 23.7559 | 0.13227 | 23.4649 | 23.8779 | 0.0031584 | 0.35728 | 6.7831 | 767.3232 | 0.00055529 | 0.086538 | 0.062794 | 83.0581 | 95.2564 | 111.5813 | 20.7099 | 103.7182 | 0.0028792 | 0.2938 | 0.98443 | 0.99934 | 97.8863 | 276.714 | 348.858 | 354.998 | 1022.734 | 0 | 0 | 0
|  | 1280 | 94.5563 | 13.0249 | 54.7769 | 0.064175 | 7.2597 | 0.0080993 | 1.3526 | 121.9167 | 23.9106 | 0.14625 | 23.6191 | 24.0358 | 0.0035153 | 0.39766 | 6.7998 | 769.2105 | 0.00051978 | 0.086801 | 0.064562 | 83.3765 | 95.2474 | 111.2687 | 20.7047 | 105.0795 | 0.00271 | 0.29297 | 0.98343 | 0.99992 | 97.8856 | 276.69 | 348.878 | 355.033 | 1022.69 | 0 | 0 | 0
|  | 1285 | 93.1791 | 12.861 | 47.7262 | 0.064047 | 7.2451 | 0.0074052 | 1.3302 | 122.386 | 23.5195 | 0.1293 | 23.2327 | 23.641 | 0.0030567 | 0.34578 | 6.8163 | 771.0692 | 0.00047428 | 0.085196 | 0.063555 | 83.6968 | 95.2421 | 110.945 | 20.7045 | 101.67 | 0.0025473 | 0.29245 | 0.98585 | 1.0004 | 97.8853 | 276.684 | 348.876 | 355.007 | 1022.685 | 0 | 0 | 0
|  | 1290 | 93.7098 | 13.8 | 43.2275 | 0.060029 | 6.7906 | 0.0078171 | 1.4232 | 122.8533 | 23.7002 | 0.10892 | 23.4143 | 23.8242 | 0.0025949 | 0.29354 | 6.8304 | 772.6675 | 0.00046925 | 0.085435 | 0.063877 | 84.0154 | 95.2351 | 110.6336 | 20.7052 | 103.252 | 0.0025095 | 0.2913 | 0.9886 | 1.0009 | 97.8853 | 276.667 | 348.923 | 355.031 | 1023.421 | 0 | 0 | 0
|  | 1295 | 93.2587 | 14.3814 | 50.2495 | 0.057324 | 6.4847 | 0.008174 | 1.5003 | 123.3207 | 23.7291 | 0.12072 | 23.4471 | 23.8619 | 0.0028805 | 0.32585 | 6.8441 | 774.2159 | 0.00046857 | 0.086005 | 0.063718 | 84.3344 | 95.2283 | 110.3428 | 20.7061 | 103.5229 | 0.0025041 | 0.29259 | 0.98769 | 1.0013 | 97.8855 | 276.633 | 348.986 | 355.159 | 1024.068 | 0 | 0 | 0
|  | 1300 | 95.3599 | 13.9062 | 52.3338 | 0.060619 | 6.8574 | 0.0078406 | 1.4203 | 123.7922 | 23.745 | 0.13286 | 23.4669 | 23.8786 | 0.0031724 | 0.35887 | 6.8592 | 775.9277 | 0.00047529 | 0.086096 | 0.064874 | 84.6558 | 95.2248 | 110.053 | 20.7018 | 103.6796 | 0.0025319 | 0.29268 | 0.98657 | 1.0016 | 97.8856 | 276.634 | 349.046 | 355.169 | 1022.642 | 0 | 0 | 0
|  | 1305 | 94.4626 | 13.7008 | 54.596 | 0.060949 | 6.8947 | 0.0086789 | 1.4256 | 124.2668 | 23.6074 | 0.14015 | 23.3322 | 23.7426 | 0.0033276 | 0.37642 | 6.8755 | 777.766 | 0.00052897 | 0.086892 | 0.064528 | 84.9793 | 95.2236 | 109.7398 | 20.7017 | 102.4867 | 0.0027791 | 0.29629 | 0.98601 | 1.0018 | 97.8847 | 276.647 | 349.065 | 355.206 | 1022.619 | 0 | 0 | 0
|  | 1310 | 97.3391 | 14.8354 | 56.1396 | 0.058002 | 6.5613 | 0.0089577 | 1.5057 | 124.7463 | 23.8966 | 0.13547 | 23.6179 | 24.0354 | 0.0032562 | 0.36835 | 6.8919 | 779.6279 | 0.00051956 | 0.087332 | 0.066151 | 85.306 | 95.2262 | 109.447 | 20.6986 | 105.0126 | 0.0027104 | 0.29457 | 0.98676 | 1.0021 | 97.8838 | 276.628 | 349.063 | 355.234 | 1022.625 | 0 | 0 | 0
|  | 1315 | 95.8647 | 13.7679 | 40.3764 | 0.061552 | 6.9629 | 0.0086108 | 1.3887 | 125.2293 | 23.7151 | 0.10419 | 23.4415 | 23.8524 | 0.0024853 | 0.28114 | 6.9063 | 781.2516 | 0.00053002 | 0.085477 | 0.065076 | 85.6341 | 95.2314 | 109.152 | 20.7008 | 103.4365 | 0.0027732 | 0.29126 | 0.99032 | 1.0021 | 97.8836 | 276.615 | 349.108 | 355.228 | 1022.601 | 0 | 0 | 0
|  | 1320 | 95.855 | 12.8583 | 44.9238 | 0.0659 | 7.4547 | 0.008177 | 1.3493 | 125.7086 | 24.0717 | 0.12228 | 23.7974 | 24.2101 | 0.0029605 | 0.3349 | 6.9199 | 782.7917 | 0.00053887 | 0.088922 | 0.065593 | 85.9608 | 95.2338 | 108.8307 | 20.7025 | 106.5864 | 0.002777 | 0.29717 | 0.98824 | 1.0021 | 97.8841 | 276.604 | 349.158 | 355.213 | 1022.613 | 0 | 0 | 0
|  | 1325 | 96.6203 | 13.5445 | 43.6865 | 0.06306 | 7.1335 | 0.0085429 | 1.409 | 126.1898 | 24.076 | 0.11369 | 23.8043 | 24.2307 | 0.0027549 | 0.31164 | 6.9342 | 784.408 | 0.00053872 | 0.088851 | 0.065998 | 86.2898 | 95.2376 | 108.5021 | 20.701 | 106.6361 | 0.0027759 | 0.29693 | 0.98916 | 1.002 | 97.8838 | 276.606 | 349.197 | 355.452 | 1022.63 | 0 | 0 | 0
|  | 1330 | 95.9585 | 14.3834 | 57.5377 | 0.058976 | 6.6715 | 0.0095691 | 1.4671 | 126.6712 | 23.8017 | 0.14163 | 23.5337 | 23.9595 | 0.0033933 | 0.38386 | 6.9495 | 786.1468 | 0.00056434 | 0.086524 | 0.065298 | 86.618 | 95.2415 | 108.2018 | 20.7008 | 104.2231 | 0.0029139 | 0.2933 | 0.986 | 1.002 | 97.8848 | 276.601 | 349.206 | 355.524 | 1022.805 | 0 | 0 | 0
|  | 1335 | 94.2717 | 13.3825 | 67.8188 | 0.062273 | 7.0444 | 0.0089485 | 1.3453 | 127.1468 | 23.45 | 0.17891 | 23.1897 | 23.6049 | 0.0042233 | 0.47774 | 6.9686 | 788.3008 | 0.00055725 | 0.083777 | 0.063966 | 86.9412 | 95.2411 | 107.9049 | 20.7022 | 101.1817 | 0.0029194 | 0.28917 | 0.98169 | 1.0019 | 97.8858 | 276.593 | 349.263 | 355.517 | 1022.855 | 0 | 0 | 0
|  | 1340 | 95.0026 | 15.5369 | 55.273 | 0.054053 | 6.1146 | 0.010449 | 1.6082 | 127.62 | 24.0822 | 0.12324 | 23.8175 | 24.2433 | 0.0029877 | 0.33797 | 6.9866 | 790.3401 | 0.0005648 | 0.086926 | 0.06484 | 87.2632 | 95.2388 | 107.5911 | 20.7054 | 106.7229 | 0.0028873 | 0.29161 | 0.98783 | 1.0018 | 97.8853 | 276.596 | 349.301 | 355.545 | 1022.879 | 0 | 0 | 0
|  | 1345 | 93.5551 | 14.6721 | 67.1204 | 0.056367 | 6.3764 | 0.010316 | 1.5253 | 128.0914 | 23.7026 | 0.15859 | 23.4396 | 23.8571 | 0.0037834 | 0.42798 | 7.0035 | 792.255 | 0.00058149 | 0.085977 | 0.063919 | 87.5851 | 95.2352 | 107.3524 | 20.705 | 103.3737 | 0.002999 | 0.29278 | 0.98376 | 1.0017 | 97.886 | 276.589 | 349.264 | 355.485 | 1022.835 | 0 | 0 | 0
|  | 1350 | 93.9361 | 13.8518 | 49.6847 | 0.059948 | 6.7815 | 0.0092615 | 1.4253 | 128.5601 | 23.7482 | 0.1246 | 23.4843 | 23.9054 | 0.0029785 | 0.33694 | 7.0204 | 794.1673 | 0.00055521 | 0.085444 | 0.064035 | 87.9049 | 95.2297 | 107.025 | 20.7051 | 103.7704 | 0.0028797 | 0.29084 | 0.98736 | 1.0014 | 97.8857 | 276.577 | 349.258 | 355.52 | 1022.773 | 0 | 0 | 0
|  | 1355 | 92.4489 | 14.062 | 49.8391 | 0.058118 | 6.5744 | 0.0089491 | 1.4615 | 129.0261 | 23.4803 | 0.12257 | 23.2164 | 23.6314 | 0.0028965 | 0.32766 | 7.0351 | 795.8288 | 0.0005201 | 0.084936 | 0.063138 | 88.2229 | 95.2222 | 106.7585 | 20.7057 | 101.4291 | 0.0027526 | 0.29212 | 0.98739 | 1.0012 | 97.8861 | 276.568 | 349.214 | 355.456 | 1022.722 | 0 | 0 | 0
|  | 1360 | 92.1957 | 12.909 | 56.2954 | 0.063135 | 7.142 | 0.0079966 | 1.3478 | 129.4877 | 23.271 | 0.15185 | 23.0045 | 23.4064 | 0.0035542 | 0.40206 | 7.0513 | 797.6531 | 0.00050487 | 0.085093 | 0.063018 | 88.5383 | 95.2115 | 106.437 | 20.704 | 99.6075 | 0.0027055 | 0.29471 | 0.98394 | 1.0011 | 97.8858 | 276.57 | 349.139 | 355.239 | 1022.721 | 0 | 0 | 0
|  | 1365 | 94.001 | 13.7174 | 66.7121 | 0.060578 | 6.8527 | 0.0081908 | 1.406 | 129.9532 | 23.4274 | 0.17161 | 23.1563 | 23.5484 | 0.0040413 | 0.45716 | 7.0702 | 799.8011 | 0.00049618 | 0.08517 | 0.064005 | 88.8558 | 95.2038 | 106.1355 | 20.7018 | 100.9384 | 0.0026522 | 0.29331 | 0.98154 | 1.0009 | 97.8854 | 276.573 | 349.096 | 355.008 | 1022.749 | 0 | 0 | 0
|  | 1370 | 95.6905 | 13.8416 | 60.0386 | 0.061113 | 6.9132 | 0.0083563 | 1.4158 | 130.4274 | 23.8972 | 0.15275 | 23.6227 | 24.0213 | 0.0036691 | 0.41506 | 7.0895 | 801.9817 | 0.00051068 | 0.086525 | 0.065132 | 89.1787 | 95.2025 | 105.829 | 20.7024 | 105.0366 | 0.0026719 | 0.29234 | 0.98341 | 1.0006 | 97.8849 | 276.586 | 349.125 | 355.016 | 1022.783 | 0 | 0 | 0
|  | 1375 | 93.8541 | 14.4348 | 59.9281 | 0.057477 | 6.5019 | 0.0090139 | 1.523 | 130.9013 | 23.6597 | 0.14484 | 23.3877 | 23.7812 | 0.0034445 | 0.38965 | 7.1073 | 803.9934 | 0.00051809 | 0.087535 | 0.064291 | 89.5022 | 95.2009 | 105.5285 | 20.7032 | 102.958 | 0.0027265 | 0.29754 | 0.98407 | 1.0004 | 97.8844 | 276.595 | 349.123 | 354.998 | 1022.779 | 0 | 0 | 0
|  | 1380 | 94.5025 | 14.2257 | 59.0676 | 0.058725 | 6.6431 | 0.0089056 | 1.4978 | 131.3722 | 23.5307 | 0.14669 | 23.259 | 23.6472 | 0.0034687 | 0.39239 | 7.1246 | 805.9485 | 0.00052298 | 0.08796 | 0.064709 | 89.8247 | 95.1972 | 105.2484 | 20.7002 | 101.8331 | 0.0027604 | 0.30007 | 0.98359 | 1.0001 | 97.8846 | 276.589 | 349.105 | 354.932 | 1022.764 | 0 | 0 | 0
|  | 1385 | 96.6988 | 13.7723 | 47.4039 | 0.062068 | 7.0213 | 0.0083331 | 1.4003 | 131.8502 | 23.794 | 0.12299 | 23.5227 | 23.9223 | 0.0029423 | 0.33283 | 7.1406 | 807.7616 | 0.00051722 | 0.086911 | 0.065739 | 90.1509 | 95.1987 | 104.9394 | 20.6991 | 104.1404 | 0.0027099 | 0.29444 | 0.98591 | 0.99979 | 97.885 | 276.589 | 349.155 | 355.087 | 1022.531 | 0 | 0 | 0
|  | 1390 | 92.5052 | 14.9686 | 52.2009 | 0.054631 | 6.1799 | 0.0093768 | 1.5076 | 132.3232 | 22.92 | 0.12371 | 22.6614 | 23.0526 | 0.0028518 | 0.3226 | 7.1551 | 809.4002 | 0.00051226 | 0.082362 | 0.062777 | 90.4721 | 95.1965 | 104.639 | 20.7012 | 96.642 | 0.0027733 | 0.29055 | 0.98554 | 0.9995 | 97.8844 | 276.604 | 349.197 | 355.226 | 1021.999 | 0 | 0 | 0
|  | 1395 | 93.449 | 13.5686 | 55.4906 | 0.060882 | 6.8871 | 0.0086953 | 1.3952 | 132.7881 | 23.4962 | 0.14296 | 23.2322 | 23.6318 | 0.0033784 | 0.38217 | 7.1707 | 811.1621 | 0.00052939 | 0.084942 | 0.063685 | 90.7883 | 95.1886 | 104.3777 | 20.7038 | 101.567 | 0.002792 | 0.29198 | 0.98315 | 0.99926 | 97.885 | 276.605 | 349.216 | 355.222 | 1022.043 | 0 | 0 | 0
|  | 1400 | 92.3259 | 12.8609 | 49.7786 | 0.063461 | 7.1788 | 0.0083802 | 1.3372 | 133.2525 | 23.5334 | 0.13347 | 23.2693 | 23.668 | 0.003159 | 0.35735 | 7.187 | 813.0109 | 0.00053181 | 0.084858 | 0.063064 | 91.1052 | 95.1804 | 104.0329 | 20.7066 | 101.8903 | 0.0027989 | 0.29137 | 0.98396 | 0.999 | 97.8851 | 276.607 | 349.219 | 355.202 | 1022.256 | 0 | 0 | 0
|  | 1405 | 94.6526 | 12.6271 | 61.3388 | 0.066264 | 7.496 | 0.0081163 | 1.3488 | 133.72 | 24.213 | 0.16693 | 23.9397 | 24.3487 | 0.0040646 | 0.45979 | 7.2051 | 815.0538 | 0.00053782 | 0.08938 | 0.06501 | 91.4254 | 95.1743 | 103.7439 | 20.7061 | 107.8529 | 0.002759 | 0.297 | 0.97996 | 0.99873 | 97.8854 | 276.608 | 349.196 | 355.162 | 1022.765 | 0 | 0 | 0
|  | 1410 | 98.0621 | 13.2336 | 39.5265 | 0.065505 | 7.4101 | 0.0081001 | 1.3633 | 134.2017 | 24.5298 | 0.10493 | 24.2542 | 24.6749 | 0.0025892 | 0.29289 | 7.2217 | 816.9355 | 0.00053059 | 0.089302 | 0.066844 | 91.755 | 95.1785 | 103.3758 | 20.7025 | 110.6997 | 0.0026989 | 0.29365 | 0.98664 | 0.99848 | 97.8842 | 276.602 | 349.215 | 355.272 | 1022.865 | 0 | 0 | 0
|  | 1415 | 94.0879 | 14.3518 | 45.522 | 0.057953 | 6.5558 | 0.0091567 | 1.4568 | 134.6821 | 23.261 | 0.1127 | 23.0044 | 23.4094 | 0.0026382 | 0.29843 | 7.2348 | 818.4138 | 0.00053066 | 0.084425 | 0.063954 | 92.082 | 95.1817 | 103.0968 | 20.7003 | 99.5644 | 0.0028212 | 0.29292 | 0.98549 | 0.9982 | 97.8846 | 276.611 | 349.286 | 355.435 | 1022.728 | 0 | 0 | 0
|  | 1420 | 96.4578 | 14.2541 | 69.7627 | 0.05982 | 6.767 | 0.0086244 | 1.4554 | 135.1585 | 24.1522 | 0.17169 | 23.8873 | 24.3064 | 0.0041732 | 0.47209 | 7.2518 | 820.3401 | 0.00051591 | 0.087064 | 0.065631 | 92.4059 | 95.182 | 102.7866 | 20.7032 | 107.3468 | 0.002671 | 0.29129 | 0.97875 | 0.99805 | 97.8855 | 276.596 | 349.309 | 355.438 | 1022.722 | 0 | 0 | 0
|  | 1425 | 95.5367 | 16.2177 | 65.5464 | 0.052075 | 5.8909 | 0.010647 | 1.6622 | 135.6385 | 24.0423 | 0.14113 | 23.7802 | 24.186 | 0.0034134 | 0.38613 | 7.2708 | 822.4856 | 0.00055443 | 0.086559 | 0.06507 | 92.7327 | 95.1849 | 102.5075 | 20.7042 | 106.379 | 0.0028467 | 0.291 | 0.9819 | 0.99779 | 97.8832 | 276.593 | 349.333 | 355.294 | 1022.73 | 0 | 0 | 0
|  | 1430 | 94.8187 | 15.0557 | 49.8926 | 0.055673 | 6.2979 | 0.010091 | 1.5234 | 136.1144 | 24.0841 | 0.11459 | 23.8248 | 24.2392 | 0.0027777 | 0.31422 | 7.2863 | 824.2365 | 0.00056179 | 0.084815 | 0.06442 | 93.0564 | 95.1849 | 102.251 | 20.707 | 106.7637 | 0.0028742 | 0.28582 | 0.98455 | 0.99746 | 97.8824 | 276.608 | 349.38 | 355.457 | 1022.709 | 0 | 0 | 0
|  | 1435 | 90.9736 | 11.1731 | 48.3817 | 0.071977 | 8.1422 | 0.007756 | 1.1332 | 136.5788 | 23.5753 | 0.14679 | 23.3211 | 23.7237 | 0.0034824 | 0.39393 | 7.3019 | 826.0069 | 0.00055826 | 0.081567 | 0.061844 | 93.3721 | 95.1769 | 101.9363 | 20.7117 | 102.2989 | 0.0029108 | 0.28176 | 0.98171 | 0.99823 | 97.8828 | 276.6 | 349.376 | 355.406 | 1022.7 | 0 | 0 | 0
|  | 1440 | 89.6139 | 11.7087 | 48.3042 | 0.067658 | 7.6536 | 0.0079695 | 1.2097 | 137.0303 | 23.7642 | 0.13675 | 23.4998 | 23.8986 | 0.0032682 | 0.3697 | 7.3188 | 827.916 | 0.0005392 | 0.081848 | 0.061142 | 93.6796 | 95.1599 | 101.5574 | 20.7162 | 103.9086 | 0.0028084 | 0.28073 | 0.98398 | 0.9994 | 97.8827 | 276.605 | 349.254 | 355.181 | 1022.691 | 0 | 0 | 0
|  | 1445 | 89.1111 | 15.558 | 77.6623 | 0.050633 | 5.7277 | 0.0096371 | 1.6247 | 137.4771 | 23.7816 | 0.16451 | 23.5115 | 23.9027 | 0.0039322 | 0.44482 | 7.3368 | 829.9523 | 0.00048795 | 0.082263 | 0.060912 | 93.9847 | 95.1399 | 101.2769 | 20.7173 | 104.0364 | 0.0025838 | 0.28171 | 0.98196 | 1.0005 | 97.8822 | 276.608 | 349.172 | 354.982 | 1022.704 | 0 | 0 | 0
|  | 1450 | 89.3679 | 16.7778 | 73.5305 | 0.047087 | 5.3266 | 0.0097578 | 1.7537 | 137.9233 | 23.7706 | 0.14497 | 23.4974 | 23.8826 | 0.0034623 | 0.39167 | 7.3553 | 832.0435 | 0.00045947 | 0.082576 | 0.061087 | 94.2897 | 95.1195 | 101.035 | 20.7165 | 103.9261 | 0.0024609 | 0.28268 | 0.98503 | 1.0014 | 97.8829 | 276.629 | 349.125 | 354.847 | 1022.7 | 0 | 0 | 0
|  | 1455 | 90.5726 | 16.0982 | 63.1302 | 0.049736 | 5.6262 | 0.0097888 | 1.6834 | 138.3732 | 24.1017 | 0.12967 | 23.8231 | 24.2148 | 0.0031398 | 0.35519 | 7.3718 | 833.9106 | 0.00048686 | 0.083727 | 0.061924 | 94.5972 | 95.1018 | 100.7952 | 20.7166 | 106.8342 | 0.002551 | 0.28268 | 0.98746 | 1.0021 | 97.8834 | 276.638 | 349.101 | 354.841 | 1022.695 | 0 | 0 | 0
|  | 1460 | 90.0468 | 13.7029 | 59.885 | 0.058091 | 6.5714 | 0.0088503 | 1.4321 | 138.8247 | 23.9598 | 0.14448 | 23.6839 | 24.0773 | 0.0034788 | 0.39353 | 7.3883 | 835.7824 | 0.00051412 | 0.083192 | 0.061569 | 94.9059 | 95.0854 | 100.5292 | 20.7165 | 105.5843 | 0.002681 | 0.28257 | 0.98652 | 1.0029 | 97.8826 | 276.65 | 349.116 | 354.915 | 1022.671 | 0 | 0 | 0
|  | 1465 | 90.1131 | 11.9506 | 53.5536 | 0.066658 | 7.5405 | 0.0075704 | 1.246 | 139.2751 | 23.8998 | 0.14864 | 23.6248 | 24.0167 | 0.0035698 | 0.40382 | 7.4059 | 837.7758 | 0.00050463 | 0.083057 | 0.061581 | 95.2138 | 95.0683 | 100.2147 | 20.7159 | 105.0574 | 0.0026455 | 0.28277 | 0.98666 | 1.0035 | 97.8816 | 276.648 | 349.119 | 354.911 | 1022.606 | 0 | 0 | 0
|  | 1470 | 91.2308 | 12.3391 | 56.0536 | 0.06536 | 7.3937 | 0.007845 | 1.2765 | 139.7285 | 24.0228 | 0.15178 | 23.7433 | 24.138 | 0.0036637 | 0.41444 | 7.424 | 839.8214 | 0.00051275 | 0.083434 | 0.062247 | 95.5234 | 95.0534 | 99.8762 | 20.7146 | 106.1277 | 0.0026693 | 0.28263 | 0.98674 | 1.0039 | 97.8815 | 276.633 | 349.073 | 354.876 | 1022.532 | 0 | 0 | 0
|  | 1475 | 89.4625 | 13.9977 | 70.2717 | 0.056499 | 6.3912 | 0.0090872 | 1.4539 | 140.1802 | 23.762 | 0.1663 | 23.481 | 23.8745 | 0.0039703 | 0.44912 | 7.4431 | 841.9803 | 0.00051342 | 0.082142 | 0.061094 | 95.8317 | 95.0374 | 99.5705 | 20.7164 | 103.8158 | 0.0026964 | 0.28156 | 0.98546 | 1.0043 | 97.8821 | 276.643 | 349.007 | 354.856 | 1022.482 | 0 | 0 | 0
|  | 1480 | 90.12 | 13.5246 | 60.5136 | 0.058905 | 6.6634 | 0.0090662 | 1.3894 | 140.6292 | 24.0312 | 0.1477 | 23.7427 | 24.1338 | 0.0035645 | 0.40323 | 7.4619 | 844.1112 | 0.00053404 | 0.081842 | 0.061413 | 96.138 | 95.0197 | 99.2972 | 20.7178 | 106.162 | 0.0027601 | 0.27819 | 0.98778 | 1.0045 | 97.8829 | 276.649 | 348.943 | 354.691 | 1022.433 | 0 | 0 | 0
|  | 1485 | 88.2001 | 11.3639 | 58.47 | 0.068611 | 7.7614 | 0.0078031 | 1.1546 | 141.075 | 23.6524 | 0.16891 | 23.3662 | 23.7511 | 0.0040117 | 0.45381 | 7.4809 | 846.2538 | 0.00053538 | 0.079219 | 0.059977 | 96.4415 | 95 | 98.9728 | 20.7196 | 102.8319 | 0.0028027 | 0.27448 | 0.98562 | 1.0047 | 97.883 | 276.635 | 348.909 | 354.656 | 1022.452 | 0 | 0 | 0
|  | 1490 | 90.8827 | 12.3466 | 53.6784 | 0.065071 | 7.361 | 0.0076413 | 1.2826 | 141.5227 | 24.4465 | 0.14235 | 24.1449 | 24.5368 | 0.0034929 | 0.39513 | 7.4996 | 848.3761 | 0.00049723 | 0.083458 | 0.062056 | 96.7466 | 94.9817 | 98.629 | 20.7194 | 109.8265 | 0.0025654 | 0.27873 | 0.98884 | 1.005 | 97.8827 | 276.618 | 348.825 | 354.487 | 1022.591 | 0 | 0 | 0
|  | 1495 | 89.7552 | 17.3798 | 62.9879 | 0.045653 | 5.1643 | 0.010349 | 1.8121 | 141.9743 | 24.1839 | 0.11853 | 23.881 | 24.2608 | 0.0028756 | 0.32529 | 7.5156 | 850.1772 | 0.00047246 | 0.082726 | 0.061324 | 97.055 | 94.9661 | 98.3419 | 20.7196 | 107.4591 | 0.0024823 | 0.27918 | 0.99169 | 1.0051 | 97.8831 | 276.61 | 348.76 | 354.306 | 1022.681 | 0 | 0 | 0
|  | 1500 | 89.5542 | 20.006 | 96.6915 | 0.039571 | 4.4764 | 0.012518 | 2.1024 | 142.4225 | 24.0543 | 0.15866 | 23.7433 | 24.1152 | 0.0038262 | 0.43283 | 7.5323 | 852.0725 | 0.00049534 | 0.083196 | 0.061296 | 97.3616 | 94.9484 | 98.1542 | 20.7185 | 106.2668 | 0.0025916 | 0.28168 | 0.98723 | 1.0052 | 97.8831 | 276.638 | 348.617 | 354.078 | 1022.763 | 0 | 0 | 0
|  | 1505 | 89.5445 | 12.973 | 56.0488 | 0.061017 | 6.9024 | 0.0081827 | 1.3425 | 142.8703 | 23.9405 | 0.1425 | 23.6291 | 23.9996 | 0.0034199 | 0.38687 | 7.5504 | 854.1217 | 0.00049928 | 0.081918 | 0.061099 | 97.6676 | 94.9304 | 97.913 | 20.7181 | 105.2551 | 0.0026187 | 0.27925 | 0.98904 | 1.0052 | 97.8819 | 276.604 | 348.589 | 354.055 | 1022.834 | 0 | 0 | 0
|  | 1510 | 90.1456 | 13.8854 | 71.4256 | 0.05739 | 6.4921 | 0.0084981 | 1.4239 | 143.3195 | 23.9868 | 0.17051 | 23.672 | 24.0407 | 0.0040991 | 0.4637 | 7.5692 | 856.2482 | 0.00048771 | 0.081719 | 0.06139 | 97.9738 | 94.9136 | 97.5723 | 20.7175 | 105.6505 | 0.0025646 | 0.27827 | 0.98582 | 1.0051 | 97.882 | 276.591 | 348.547 | 353.976 | 1022.836 | 0 | 0 | 0
|  | 1515 | 89.895 | 16.7464 | 89.0881 | 0.047453 | 5.368 | 0.0098544 | 1.725 | 143.7696 | 23.8609 | 0.17666 | 23.5516 | 23.9304 | 0.0042275 | 0.47823 | 7.5901 | 858.603 | 0.00046763 | 0.081859 | 0.061267 | 98.2804 | 94.8974 | 97.3478 | 20.7167 | 104.5613 | 0.0024887 | 0.27983 | 0.98502 | 1.005 | 97.8812 | 276.571 | 348.604 | 354.211 | 1022.787 | 0 | 0 | 0
|  | 1520 | 89.252 | 13.9508 | 81.0747 | 0.056555 | 6.3976 | 0.0081086 | 1.4309 | 144.2175 | 23.7472 | 0.19244 | 23.4432 | 23.8269 | 0.0045852 | 0.51869 | 7.6121 | 861.0953 | 0.00045858 | 0.080922 | 0.060774 | 98.5855 | 94.8799 | 97.0756 | 20.7175 | 103.5841 | 0.002459 | 0.27832 | 0.98311 | 1.0049 | 97.882 | 276.575 | 348.662 | 354.369 | 1022.768 | 0 | 0 | 0
|  | 1525 | 88.0817 | 12.6733 | 75.7734 | 0.06144 | 6.9502 | 0.0073463 | 1.2897 | 144.6608 | 23.5858 | 0.19675 | 23.2837 | 23.6614 | 0.0046555 | 0.52664 | 7.6352 | 863.7086 | 0.00045136 | 0.079238 | 0.059882 | 98.8872 | 94.8595 | 96.7865 | 20.7193 | 102.1803 | 0.002441 | 0.27516 | 0.98243 | 1.0047 | 97.882 | 276.578 | 348.659 | 354.315 | 1022.802 | 0 | 0 | 0
|  | 1530 | 87.1423 | 13.9138 | 80.8376 | 0.055365 | 6.263 | 0.0087263 | 1.421 | 145.0989 | 23.5413 | 0.18955 | 23.2389 | 23.6118 | 0.0044756 | 0.50629 | 7.658 | 866.2909 | 0.00048313 | 0.078671 | 0.0593 | 99.1851 | 94.8359 | 96.4755 | 20.7211 | 101.7914 | 0.0025843 | 0.27399 | 0.98306 | 1.0045 | 97.882 | 276.58 | 348.646 | 354.24 | 1022.801 | 0 | 0 | 0
|  | 1535 | 86.901 | 16.1074 | 83.9792 | 0.047693 | 5.3951 | 0.011228 | 1.6545 | 145.534 | 23.6953 | 0.16852 | 23.3918 | 23.7662 | 0.0040052 | 0.45308 | 7.6792 | 868.6893 | 0.00053549 | 0.078906 | 0.059225 | 99.4814 | 94.8104 | 96.2339 | 20.7229 | 103.1312 | 0.002799 | 0.27321 | 0.98523 | 1.0043 | 97.8816 | 276.575 | 348.66 | 354.241 | 1022.776 | 0 | 0 | 0
|  | 1540 | 87.8963 | 13.2465 | 62.3077 | 0.058657 | 6.6355 | 0.0084768 | 1.3617 | 145.971 | 24.1326 | 0.15104 | 23.8217 | 24.1979 | 0.0036548 | 0.41344 | 7.6984 | 870.8556 | 0.00049722 | 0.079871 | 0.059895 | 99.7792 | 94.7863 | 95.9766 | 20.7245 | 106.9648 | 0.0025927 | 0.27187 | 0.98701 | 1.0041 | 97.8814 | 276.571 | 348.632 | 354.139 | 1022.716 | 0 | 0 | 0
|  | 1545 | 86.9474 | 12.4828 | 55.8355 | 0.061574 | 6.9654 | 0.0075385 | 1.2959 | 146.4081 | 24.0421 | 0.14268 | 23.7264 | 24.0953 | 0.003438 | 0.38892 | 7.7161 | 872.8615 | 0.00046417 | 0.079791 | 0.059356 | 100.0774 | 94.7625 | 95.6563 | 20.7257 | 106.1372 | 0.0024586 | 0.27247 | 0.98775 | 1.0039 | 97.8813 | 276.583 | 348.545 | 353.965 | 1022.666 | 0 | 0 | 0
|  | 1550 | 85.63 | 14.1192 | 57.7623 | 0.053613 | 6.0648 | 0.0090651 | 1.4703 | 146.8395 | 23.7167 | 0.13031 | 23.3999 | 23.7653 | 0.0030968 | 0.35032 | 7.7324 | 874.7095 | 0.00048601 | 0.078825 | 0.058504 | 100.372 | 94.7352 | 95.3741 | 20.7258 | 103.26 | 0.0025811 | 0.27279 | 0.98894 | 1.0037 | 97.881 | 276.602 | 348.465 | 353.907 | 1022.686 | 0 | 0 | 0
|  | 1555 | 88.7861 | 13.8741 | 54.6725 | 0.056571 | 6.3994 | 0.0084466 | 1.4522 | 147.2756 | 24.7182 | 0.12488 | 24.3829 | 24.7667 | 0.0030929 | 0.34987 | 7.7479 | 876.46 | 0.00047783 | 0.082154 | 0.060714 | 100.6701 | 94.711 | 95.1089 | 20.7268 | 112.1415 | 0.0024611 | 0.27279 | 0.98936 | 1.0035 | 97.881 | 276.605 | 348.392 | 353.876 | 1022.673 | 0 | 0 | 0
|  | 1560 | 87.839 | 14.795 | 62.9429 | 0.052484 | 5.9371 | 0.0097585 | 1.5392 | 147.7171 | 24.3012 | 0.13571 | 23.9656 | 24.3429 | 0.0033035 | 0.3737 | 7.7639 | 878.2689 | 0.00051216 | 0.080785 | 0.060008 | 100.9719 | 94.6905 | 94.8146 | 20.7256 | 108.363 | 0.0026415 | 0.27284 | 0.98801 | 1.0034 | 97.8809 | 276.606 | 348.306 | 353.789 | 1022.586 | 0 | 0 | 0
|  | 1565 | 84.3212 | 12.8373 | 49.8677 | 0.058065 | 6.5684 | 0.0078055 | 1.3577 | 148.1475 | 23.3618 | 0.12375 | 23.0376 | 23.3987 | 0.0028956 | 0.32755 | 7.7794 | 880.0221 | 0.00045323 | 0.078837 | 0.057784 | 101.2663 | 94.663 | 94.5743 | 20.7252 | 100.1402 | 0.0024682 | 0.27615 | 0.98915 | 1.0032 | 97.8808 | 276.614 | 348.282 | 353.741 | 1022.515 | 0 | 0 | 0
|  | 1570 | 89.5101 | 15.1537 | 82.3169 | 0.052216 | 5.9068 | 0.0099632 | 1.6142 | 148.5821 | 24.1346 | 0.17782 | 23.801 | 24.1721 | 0.0042983 | 0.48623 | 7.7974 | 882.0565 | 0.00052024 | 0.084287 | 0.061446 | 101.5644 | 94.6383 | 94.2458 | 20.7187 | 106.8808 | 0.0026911 | 0.2839 | 0.98298 | 1.0031 | 97.8812 | 276.626 | 348.302 | 353.732 | 1022.528 | 0 | 0 | 0
|  | 1575 | 89.4243 | 14.3014 | 55.5079 | 0.055275 | 6.2528 | 0.0094158 | 1.4834 | 149.0294 | 23.5759 | 0.12996 | 23.2488 | 23.6093 | 0.0030682 | 0.34708 | 7.8158 | 884.1398 | 0.00052046 | 0.081996 | 0.061054 | 101.8707 | 94.6219 | 94.0424 | 20.7147 | 101.9842 | 0.0027449 | 0.28295 | 0.98806 | 1.0028 | 97.8806 | 276.62 | 348.283 | 353.683 | 1022.572 | 0 | 0 | 0
|  | 1580 | 92.317 | 13.8384 | 56.5518 | 0.058972 | 6.6711 | 0.0087766 | 1.419 | 149.4838 | 24.3026 | 0.137 | 23.9639 | 24.3439 | 0.003335 | 0.37726 | 7.8318 | 885.9507 | 0.00051758 | 0.083683 | 0.062875 | 102.1805 | 94.61 | 93.6925 | 20.715 | 108.3614 | 0.0026644 | 0.28067 | 0.98699 | 1.0025 | 97.8805 | 276.631 | 348.261 | 353.783 | 1022.594 | 0 | 0 | 0
|  | 1585 | 90.4238 | 15.5659 | 74.8068 | 0.051352 | 5.8091 | 0.0099692 | 1.5983 | 149.9407 | 23.8334 | 0.16085 | 23.5058 | 23.8824 | 0.0038415 | 0.43456 | 7.8497 | 887.9802 | 0.00051194 | 0.082077 | 0.061605 | 102.4917 | 94.5998 | 93.4648 | 20.7152 | 104.2379 | 0.0026833 | 0.2807 | 0.98398 | 1.0021 | 97.8803 | 276.627 | 348.327 | 353.909 | 1024.088 | 0 | 0 | 0
|  | 1590 | 90.8711 | 13.61 | 63.0045 | 0.059023 | 6.6768 | 0.0085708 | 1.3862 | 150.3939 | 23.9431 | 0.15497 | 23.6165 | 23.9961 | 0.0037187 | 0.42067 | 7.8686 | 890.1183 | 0.00050587 | 0.08182 | 0.061806 | 102.8002 | 94.5874 | 93.1632 | 20.7155 | 105.2108 | 0.0026469 | 0.27895 | 0.98435 | 1.0018 | 97.88 | 276.631 | 348.365 | 353.965 | 1023.465 | 0 | 0 | 0
|  | 1595 | 90.6616 | 15.1794 | 70.8843 | 0.052799 | 5.9727 | 0.0091453 | 1.5452 | 150.8477 | 24.1748 | 0.15448 | 23.8436 | 24.2269 | 0.0037426 | 0.42337 | 7.8873 | 892.2284 | 0.00048286 | 0.081586 | 0.061648 | 103.1088 | 94.5754 | 92.8885 | 20.7183 | 107.2505 | 0.0025275 | 0.27616 | 0.98401 | 1.0014 | 97.8803 | 276.651 | 348.344 | 353.944 | 1022.654 | 0 | 0 | 0
|  | 1600 | 88.6822 | 13.6366 | 68.5697 | 0.057488 | 6.5032 | 0.0090771 | 1.4101 | 151.2961 | 23.9055 | 0.16455 | 23.576 | 23.9563 | 0.003942 | 0.44592 | 7.9065 | 894.4016 | 0.00052183 | 0.081062 | 0.060511 | 103.4142 | 94.56 | 92.6237 | 20.72 | 104.8654 | 0.0027194 | 0.27722 | 0.98242 | 1.001 | 97.8806 | 276.652 | 348.315 | 353.933 | 1022.639 | 0 | 0 | 0
|  | 1605 | 88.1305 | 13.0212 | 65.1529 | 0.059831 | 6.7682 | 0.008818 | 1.3438 | 151.7381 | 23.6178 | 0.16467 | 23.2915 | 23.6727 | 0.0038982 | 0.44097 | 7.9261 | 896.6189 | 0.00052759 | 0.080401 | 0.060114 | 103.7158 | 94.5409 | 92.3166 | 20.7187 | 102.3531 | 0.0027721 | 0.2781 | 0.98191 | 1.0005 | 97.8803 | 276.634 | 348.304 | 354.005 | 1022.663 | 0 | 0 | 0
|  | 1610 | 89.2901 | 15.1324 | 70.7733 | 0.052161 | 5.9006 | 0.009694 | 1.565 | 152.1817 | 24.1157 | 0.1527 | 23.7821 | 24.1755 | 0.0036916 | 0.4176 | 7.9451 | 898.7653 | 0.00050565 | 0.08163 | 0.06092 | 104.0184 | 94.5228 | 92.0377 | 20.7205 | 106.7122 | 0.0026303 | 0.27683 | 0.98267 | 0.99988 | 97.8798 | 276.634 | 348.298 | 354.059 | 1022.667 | 0 | 0 | 0
|  | 1615 | 92.0753 | 16.9448 | 73.3238 | 0.048035 | 5.4338 | 0.011632 | 1.7564 | 152.6351 | 24.8761 | 0.14128 | 24.5319 | 24.9306 | 0.0035221 | 0.39843 | 7.9631 | 900.8054 | 0.00055874 | 0.084367 | 0.062864 | 104.3279 | 94.5109 | 91.7907 | 20.7204 | 113.5477 | 0.0027847 | 0.27726 | 0.98352 | 0.99945 | 97.8796 | 276.639 | 348.296 | 353.956 | 1022.667 | 0 | 0 | 0
|  | 1620 | 88.18 | 14.9874 | 66.2831 | 0.052011 | 5.8836 | 0.0099613 | 1.5818 | 153.0857 | 23.7455 | 0.14486 | 23.4164 | 23.7982 | 0.0034475 | 0.38999 | 7.9805 | 902.7764 | 0.0005181 | 0.08227 | 0.06042 | 104.6361 | 94.4974 | 91.546 | 20.7188 | 103.4584 | 0.0027183 | 0.28207 | 0.98265 | 0.99897 | 97.8796 | 276.634 | 348.287 | 353.966 | 1022.645 | 0 | 0 | 0
|  | 1625 | 91.5366 | 13.1842 | 49.3724 | 0.061375 | 6.9429 | 0.0091606 | 1.3849 | 153.535 | 24.4199 | 0.12382 | 24.0817 | 24.4721 | 0.0030302 | 0.34279 | 7.9967 | 904.6083 | 0.00056224 | 0.084996 | 0.062668 | 104.9438 | 94.4831 | 91.2652 | 20.7168 | 109.4195 | 0.0028429 | 0.28312 | 0.98452 | 0.99848 | 97.8796 | 276.626 | 348.292 | 353.938 | 1022.706 | 0 | 0 | 0
|  | 1630 | 89.0685 | 15.1726 | 63.1748 | 0.051894 | 5.8703 | 0.0097646 | 1.5844 | 153.9865 | 23.812 | 0.13737 | 23.4844 | 23.8646 | 0.0032784 | 0.37086 | 8.0125 | 906.3925 | 0.00050672 | 0.082223 | 0.06089 | 105.2527 | 94.4703 | 90.9538 | 20.7177 | 104.0495 | 0.0026626 | 0.2813 | 0.98272 | 0.99819 | 97.8794 | 276.616 | 348.323 | 353.962 | 1022.749 | 0 | 0 | 0
|  | 1635 | 88.949 | 15.1597 | 69.6442 | 0.051869 | 5.8675 | 0.0098026 | 1.5809 | 154.4316 | 23.6922 | 0.15211 | 23.3672 | 23.7479 | 0.0036123 | 0.40864 | 8.0297 | 908.3412 | 0.00050844 | 0.082 | 0.060792 | 105.5569 | 94.4536 | 90.7355 | 20.7169 | 103.0094 | 0.0026813 | 0.28183 | 0.98072 | 0.99783 | 97.8803 | 276.609 | 348.337 | 354.013 | 1023.394 | 0 | 0 | 0
|  | 1640 | 90.5554 | 12.6706 | 61.8909 | 0.063178 | 7.1469 | 0.0080198 | 1.3238 | 154.8803 | 23.9372 | 0.1629 | 23.6119 | 24.0035 | 0.0039102 | 0.44233 | 8.0485 | 910.4686 | 0.00050668 | 0.083633 | 0.061909 | 105.8636 | 94.4392 | 90.4224 | 20.715 | 105.1647 | 0.0026509 | 0.28399 | 0.97903 | 0.99733 | 97.879 | 276.612 | 348.383 | 354.16 | 1024.937 | 0 | 0 | 0
|  | 1645 | 91.5041 | 14.8704 | 64.5175 | 0.054396 | 6.1534 | 0.0095605 | 1.5368 | 155.3355 | 24.0224 | 0.14566 | 23.6972 | 24.0938 | 0.0035095 | 0.397 | 8.0671 | 912.5669 | 0.00052006 | 0.083597 | 0.062423 | 106.1745 | 94.4289 | 90.1266 | 20.7139 | 105.9199 | 0.0027008 | 0.28308 | 0.98058 | 0.99695 | 97.8784 | 276.613 | 348.402 | 354.233 | 1023.819 | 0 | 0 | 0
|  | 1650 | 90.6444 | 15.5887 | 91.6478 | 0.051402 | 5.8148 | 0.010821 | 1.6018 | 155.7908 | 23.9996 | 0.19575 | 23.6735 | 24.0658 | 0.0047109 | 0.53291 | 8.0876 | 914.8917 | 0.00055622 | 0.082336 | 0.061781 | 106.485 | 94.4187 | 89.8731 | 20.7161 | 105.7137 | 0.0028587 | 0.27984 | 0.97476 | 0.9967 | 97.878 | 276.6 | 348.383 | 354.156 | 1022.928 | 0 | 0 | 0
|  | 1655 | 86.7277 | 14.0161 | 95.18 | 0.0547 | 6.1877 | 0.0095488 | 1.4778 | 156.2343 | 23.5994 | 0.22005 | 23.2794 | 23.6596 | 0.0052063 | 0.58895 | 8.1124 | 917.6963 | 0.00052232 | 0.080837 | 0.059418 | 106.788 | 94.4014 | 89.6042 | 20.7212 | 102.2206 | 0.0027508 | 0.27949 | 0.97191 | 0.99653 | 97.8785 | 276.592 | 348.394 | 354.083 | 1022.78 | 0 | 0 | 0
|  | 1660 | 87.6841 | 13.8587 | 88.0929 | 0.055931 | 6.327 | 0.0093218 | 1.4653 | 156.6703 | 23.8509 | 0.20604 | 23.5284 | 23.9132 | 0.0049271 | 0.55737 | 8.1378 | 920.5621 | 0.00052138 | 0.081958 | 0.060105 | 107.0868 | 94.3797 | 89.3275 | 20.721 | 104.4147 | 0.0027226 | 0.2802 | 0.97335 | 0.99642 | 97.8787 | 276.595 | 348.408 | 354.106 | 1022.794 | 0 | 0 | 0
|  | 1665 | 90.3834 | 13.4601 | 81.6367 | 0.05936 | 6.7149 | 0.0087065 | 1.4261 | 157.1155 | 24.4091 | 0.19807 | 24.0739 | 24.466 | 0.0048459 | 0.54818 | 8.1622 | 923.326 | 0.00051681 | 0.084654 | 0.061973 | 107.392 | 94.3636 | 89.0442 | 20.7193 | 109.3362 | 0.0026515 | 0.2823 | 0.97413 | 0.99631 | 97.8777 | 276.602 | 348.333 | 354.006 | 1022.812 | 0 | 0 | 0
|  | 1670 | 88.248 | 15.4788 | 82.5925 | 0.050399 | 5.7012 | 0.010104 | 1.6602 | 157.562 | 23.9023 | 0.17387 | 23.5664 | 23.94 | 0.0041626 | 0.47088 | 8.1847 | 925.8737 | 0.00050923 | 0.083674 | 0.060665 | 107.6986 | 94.3485 | 88.7492 | 20.7194 | 104.8087 | 0.0026652 | 0.28444 | 0.97672 | 0.99622 | 97.8765 | 276.601 | 348.219 | 353.739 | 1022.753 | 0 | 0 | 0
|  | 1675 | 90.6452 | 19.3616 | 77.4517 | 0.041386 | 4.6817 | 0.013514 | 2.0767 | 158.0093 | 24.062 | 0.13294 | 23.7271 | 24.1112 | 0.0032054 | 0.36261 | 8.2031 | 927.9574 | 0.00055929 | 0.085949 | 0.062328 | 108.006 | 94.3339 | 88.5391 | 20.7147 | 106.2283 | 0.0028657 | 0.28913 | 0.98119 | 0.99613 | 97.875 | 276.589 | 348.268 | 353.905 | 1022.834 | 0 | 0 | 0
|  | 1680 | 87.8031 | 14.8161 | 66.4122 | 0.052388 | 5.9262 | 0.0095498 | 1.5385 | 158.4554 | 22.8998 | 0.15161 | 22.5809 | 22.9477 | 0.0034792 | 0.39357 | 8.2199 | 929.8478 | 0.00050029 | 0.080598 | 0.059956 | 108.3118 | 94.3187 | 88.3104 | 20.7121 | 96.2137 | 0.0027212 | 0.28569 | 0.97891 | 0.99593 | 97.8745 | 276.592 | 348.264 | 353.921 | 1023.593 | 0 | 0 | 0
|  | 1685 | 92.4846 | 13.508 | 77.1898 | 0.060525 | 6.8467 | 0.0084526 | 1.4144 | 158.9061 | 24.3988 | 0.19111 | 24.0567 | 24.4463 | 0.0046719 | 0.52849 | 8.2402 | 932.153 | 0.00051159 | 0.085607 | 0.063254 | 108.6198 | 94.3063 | 88.0169 | 20.7145 | 109.2113 | 0.0026303 | 0.28497 | 0.97432 | 0.99572 | 97.8755 | 276.597 | 348.231 | 353.871 | 1022.857 | 0 | 0 | 0
|  | 1690 | 90.6828 | 13.1959 | 77.5389 | 0.060749 | 6.8721 | 0.0085547 | 1.3924 | 159.364 | 23.9198 | 0.19659 | 23.581 | 23.9603 | 0.0047104 | 0.53285 | 8.2637 | 934.8063 | 0.00051969 | 0.084586 | 0.062127 | 108.9332 | 94.2982 | 87.7147 | 20.714 | 104.9506 | 0.0027088 | 0.28678 | 0.97352 | 0.99552 | 97.875 | 276.584 | 348.18 | 353.781 | 1022.733 | 0 | 0 | 0
|  | 1695 | 90.6254 | 11.8674 | 66.4835 | 0.067507 | 7.6365 | 0.0077664 | 1.2507 | 159.8173 | 23.7247 | 0.18876 | 23.3929 | 23.7763 | 0.0044881 | 0.5077 | 8.2867 | 937.4077 | 0.00052428 | 0.084432 | 0.062074 | 109.2437 | 94.2875 | 87.4051 | 20.7123 | 103.2643 | 0.0027473 | 0.28827 | 0.97425 | 0.99538 | 97.8746 | 276.607 | 348.243 | 353.951 | 1022.672 | 0 | 0 | 0
|  | 1700 | 91.7664 | 14.1085 | 78.7544 | 0.057498 | 6.5043 | 0.0088142 | 1.486 | 160.2733 | 24.0367 | 0.18797 | 23.702 | 24.0906 | 0.0045282 | 0.51224 | 8.3092 | 939.9576 | 0.0005068 | 0.085441 | 0.062838 | 109.556 | 94.2784 | 87.0613 | 20.7125 | 106.0047 | 0.0026424 | 0.28799 | 0.97434 | 0.99538 | 97.8755 | 276.6 | 348.265 | 353.975 | 1022.666 | 0 | 0 | 0
|  | 1705 | 91.5726 | 21.6097 | 119.54 | 0.03746 | 4.2376 | 0.013077 | 2.2499 | 160.7316 | 23.9296 | 0.18668 | 23.598 | 23.987 | 0.004478 | 0.50656 | 8.3317 | 942.5046 | 0.00048986 | 0.08428 | 0.062551 | 109.8695 | 94.2708 | 86.8402 | 20.7125 | 105.0689 | 0.002579 | 0.28585 | 0.97454 | 0.99544 | 97.8763 | 276.587 | 348.289 | 354.031 | 1022.655 | 0 | 0 | 0
|  | 1710 | 90.3358 | 15.9864 | 91.5704 | 0.049953 | 5.6508 | 0.010479 | 1.6568 | 161.1864 | 23.6375 | 0.19299 | 23.3134 | 23.7017 | 0.0045742 | 0.51744 | 8.3544 | 945.0646 | 0.00052348 | 0.082761 | 0.061665 | 110.18 | 94.2611 | 86.6453 | 20.713 | 102.535 | 0.0027522 | 0.28448 | 0.9739 | 0.9955 | 97.8757 | 276.582 | 348.34 | 354.141 | 1022.648 | 0 | 0 | 0
|  | 1715 | 89.7773 | 10.6512 | 65.0277 | 0.074511 | 8.4289 | 0.007765 | 1.107 | 161.6367 | 23.6723 | 0.20414 | 23.3501 | 23.7357 | 0.0048453 | 0.54811 | 8.3779 | 947.7285 | 0.00057858 | 0.082481 | 0.061341 | 110.4876 | 94.2488 | 86.3247 | 20.7146 | 102.8475 | 0.0029895 | 0.28336 | 0.97274 | 0.99559 | 97.8752 | 276.578 | 348.377 | 354.129 | 1022.665 | 0 | 0 | 0
|  | 1720 | 90.9808 | 10.9559 | 65.9256 | 0.07341 | 8.3043 | 0.0073701 | 1.1481 | 162.0886 | 24.0342 | 0.20087 | 23.7082 | 24.0937 | 0.0048396 | 0.54746 | 8.4021 | 950.4674 | 0.00054104 | 0.084283 | 0.062251 | 110.7965 | 94.2376 | 85.9345 | 20.7147 | 106.0209 | 0.0027899 | 0.28485 | 0.97318 | 0.99566 | 97.8759 | 276.588 | 348.392 | 354.058 | 1022.671 | 0 | 0 | 0
|  | 1725 | 92.1952 | 17.3126 | 103.0533 | 0.047076 | 5.3253 | 0.011716 | 1.8387 | 162.5465 | 24.6003 | 0.19667 | 24.2675 | 24.6676 | 0.0048513 | 0.54879 | 8.4264 | 953.208 | 0.00055152 | 0.086558 | 0.063257 | 111.1103 | 94.2299 | 85.6245 | 20.7164 | 111.0785 | 0.0027804 | 0.28562 | 0.97367 | 0.99568 | 97.8756 | 276.613 | 348.404 | 354.148 | 1022.669 | 0 | 0 | 0
|  | 1730 | 91.0097 | 24.4232 | 144.8831 | 0.032941 | 3.7264 | 0.017014 | 2.6144 | 163.0045 | 24.1816 | 0.19689 | 23.8522 | 24.2403 | 0.0047726 | 0.53989 | 8.4504 | 955.9298 | 0.00056046 | 0.086123 | 0.062552 | 111.4248 | 94.2223 | 85.4479 | 20.715 | 107.3192 | 0.0028588 | 0.28845 | 0.97363 | 0.99567 | 97.8745 | 276.618 | 348.372 | 354.041 | 1022.719 | 0 | 0 | 0
|  | 1735 | 90.6368 | 17.5211 | 99.8227 | 0.045729 | 5.173 | 0.01243 | 1.8491 | 163.4587 | 23.8355 | 0.19104 | 23.5144 | 23.8945 | 0.0045648 | 0.51638 | 8.4738 | 958.5704 | 0.00056842 | 0.084559 | 0.062117 | 111.7365 | 94.2125 | 85.2566 | 20.7132 | 104.2852 | 0.0029281 | 0.28753 | 0.97425 | 0.99564 | 97.8737 | 276.63 | 348.424 | 354.057 | 1022.694 | 0 | 0 | 0
|  | 1740 | 90.9466 | 10.606 | 73.0023 | 0.075803 | 8.575 | 0.0073114 | 1.1084 | 163.9126 | 23.7907 | 0.23195 | 23.4731 | 23.8573 | 0.0055338 | 0.626 | 8.499 | 961.4264 | 0.00055423 | 0.084022 | 0.062198 | 112.0473 | 94.2027 | 84.968 | 20.7125 | 103.9065 | 0.0028711 | 0.28648 | 0.96983 | 0.99575 | 97.874 | 276.63 | 348.467 | 354.171 | 1022.724 | 0 | 0 | 0
|  | 1745 | 91.7258 | 9.6704 | 56.2785 | 0.083849 | 9.4852 | 0.0065334 | 1.0155 | 164.3693 | 24.1058 | 0.19519 | 23.7825 | 24.1758 | 0.0047189 | 0.53381 | 8.5246 | 964.3259 | 0.00054782 | 0.08515 | 0.062789 | 112.3598 | 94.1944 | 84.5286 | 20.7134 | 106.6701 | 0.0028121 | 0.28653 | 0.97386 | 0.99571 | 97.8751 | 276.639 | 348.447 | 354.209 | 1022.798 | 0 | 0 | 0
|  | 1750 | 91.3323 | 13.7667 | 97.7528 | 0.058647 | 6.6343 | 0.0090945 | 1.4553 | 164.8269 | 24.0989 | 0.23725 | 23.7741 | 24.1639 | 0.0057329 | 0.64852 | 8.5508 | 967.2817 | 0.00053336 | 0.085351 | 0.0626 | 112.6732 | 94.1868 | 84.1725 | 20.714 | 106.6024 | 0.0027507 | 0.28714 | 0.96925 | 0.99575 | 97.875 | 276.633 | 348.423 | 354.135 | 1022.805 | 0 | 0 | 0
|  | 1755 | 90.9908 | 15.8014 | 90.3995 | 0.050904 | 5.7584 | 0.01028 | 1.6657 | 165.2827 | 23.8904 | 0.19204 | 23.5705 | 23.962 | 0.0046017 | 0.52056 | 8.5766 | 970.2044 | 0.0005233 | 0.084792 | 0.062327 | 112.9855 | 94.1782 | 83.9239 | 20.713 | 104.7746 | 0.0027272 | 0.28764 | 0.97433 | 0.99583 | 97.8745 | 276.634 | 348.453 | 354.242 | 1022.819 | 0 | 0 | 0
|  | 1760 | 91.7824 | 14.8961 | 76.8128 | 0.054468 | 6.1615 | 0.010124 | 1.564 | 165.7397 | 24.0382 | 0.1735 | 23.7188 | 24.1147 | 0.0041838 | 0.47328 | 8.5986 | 972.689 | 0.00055142 | 0.085187 | 0.062826 | 113.2984 | 94.1703 | 83.649 | 20.7126 | 106.0862 | 0.0028342 | 0.28728 | 0.97641 | 0.99586 | 97.8741 | 276.632 | 348.491 | 354.307 | 1022.837 | 0 | 0 | 0
|  | 1765 | 90.7857 | 19.0835 | 125.4351 | 0.042054 | 4.7573 | 0.011338 | 2.0079 | 166.1961 | 23.944 | 0.21964 | 23.626 | 24.0166 | 0.0052751 | 0.59673 | 8.6222 | 975.364 | 0.00047681 | 0.084439 | 0.062144 | 113.6109 | 94.1621 | 83.3948 | 20.7142 | 105.2572 | 0.0025213 | 0.28614 | 0.97125 | 0.99581 | 97.8741 | 276.635 | 348.492 | 354.254 | 1022.829 | 0 | 0 | 0
|  | 1770 | 89.0558 | 16.9893 | 118.4962 | 0.046338 | 5.2419 | 0.011134 | 1.8021 | 166.6457 | 23.4931 | 0.23304 | 23.1797 | 23.5616 | 0.0054909 | 0.62114 | 8.6491 | 978.4087 | 0.00051595 | 0.083507 | 0.061081 | 113.9189 | 94.1501 | 83.2075 | 20.7138 | 101.3242 | 0.0027331 | 0.28799 | 0.96971 | 0.99574 | 97.8742 | 276.647 | 348.472 | 354.213 | 1022.824 | 0 | 0 | 0
|  | 1775 | 90.3235 | 12.9789 | 77.9423 | 0.06152 | 6.9593 | 0.0088679 | 1.3561 | 167.0942 | 23.923 | 0.19987 | 23.6043 | 23.9908 | 0.004795 | 0.54242 | 8.6748 | 981.3176 | 0.00054555 | 0.083428 | 0.061767 | 114.226 | 94.1376 | 82.9154 | 20.7154 | 105.0685 | 0.0028203 | 0.28357 | 0.97339 | 0.99576 | 97.8739 | 276.648 | 348.478 | 354.183 | 1022.848 | 0 | 0 | 0
|  | 1780 | 88.3093 | 10.082 | 52.2411 | 0.077431 | 8.7591 | 0.0069485 | 1.0785 | 167.5407 | 23.6916 | 0.17025 | 23.3756 | 23.7602 | 0.0040451 | 0.45759 | 8.6969 | 983.8177 | 0.00053803 | 0.083511 | 0.060685 | 114.5322 | 94.124 | 82.594 | 20.7173 | 103.0439 | 0.0028104 | 0.28604 | 0.97666 | 0.99575 | 97.8738 | 276.651 | 348.473 | 354.206 | 1022.793 | 0 | 0 | 0
|  | 1785 | 90.3393 | 11.9067 | 70.1453 | 0.067072 | 7.5873 | 0.0076256 | 1.2768 | 167.9874 | 23.927 | 0.19611 | 23.6076 | 23.9907 | 0.0047048 | 0.53221 | 8.7188 | 986.2922 | 0.00051146 | 0.085636 | 0.062096 | 114.8391 | 94.1106 | 82.1774 | 20.7142 | 105.1005 | 0.0026725 | 0.2896 | 0.97387 | 0.99582 | 97.8742 | 276.64 | 348.467 | 354.123 | 1022.747 | 0 | 0 | 0
|  | 1790 | 92.7468 | 24.2986 | 129.7917 | 0.033742 | 3.817 | 0.015675 | 2.5381 | 168.4451 | 23.976 | 0.18209 | 23.6587 | 24.0504 | 0.0043794 | 0.49541 | 8.7415 | 988.8612 | 0.0005289 | 0.08564 | 0.063409 | 115.1529 | 94.1034 | 81.9497 | 20.7097 | 105.5436 | 0.0027432 | 0.28913 | 0.9755 | 0.99591 | 97.874 | 276.627 | 348.508 | 354.278 | 1022.831 | 0 | 0 | 0
|  | 1795 | 93.9388 | 18.6042 | 94.7182 | 0.044636 | 5.0493 | 0.01209 | 1.8828 | 168.9118 | 23.8666 | 0.17649 | 23.5548 | 23.9553 | 0.0042279 | 0.47826 | 8.7631 | 991.2954 | 0.00053964 | 0.084041 | 0.063818 | 115.4709 | 94.1013 | 81.7854 | 20.7071 | 104.6008 | 0.0028002 | 0.2858 | 0.97622 | 0.996 | 97.874 | 276.648 | 348.569 | 354.495 | 1022.812 | 0 | 0 | 0
|  | 1800 | 95.0867 | 11.8386 | 66.2335 | 0.071002 | 8.0319 | 0.0071875 | 1.1869 | 169.3844 | 24.1843 | 0.19374 | 23.8691 | 24.2732 | 0.0047027 | 0.53198 | 8.7854 | 993.821 | 0.00051032 | 0.084271 | 0.064463 | 115.7917 | 94.1024 | 81.4822 | 20.7079 | 107.4074 | 0.0026442 | 0.28338 | 0.97445 | 0.99615 | 97.8737 | 276.656 | 348.58 | 354.481 | 1022.74 | 0 | 0 | 0
|  | 1805 | 92.4479 | 12.4793 | 77.8434 | 0.065488 | 7.4081 | 0.007769 | 1.2808 | 169.8532 | 24.148 | 0.21044 | 23.83 | 24.2248 | 0.0050978 | 0.57667 | 8.8099 | 996.5926 | 0.00050878 | 0.083876 | 0.062972 | 116.1102 | 94.1015 | 81.1154 | 20.7131 | 107.0706 | 0.0026408 | 0.28265 | 0.97272 | 0.99628 | 97.8739 | 276.657 | 348.533 | 354.307 | 1022.751 | 0 | 0 | 0
|  | 1810 | 90.2655 | 18.7161 | 127.6335 | 0.042634 | 4.8229 | 0.012055 | 1.9837 | 170.31 | 24.183 | 0.22437 | 23.8603 | 24.2522 | 0.0054416 | 0.61556 | 8.8362 | 999.5732 | 0.00051397 | 0.084576 | 0.061897 | 116.4224 | 94.0939 | 80.85 | 20.7175 | 107.362 | 0.0026599 | 0.28422 | 0.97129 | 0.99639 | 97.8739 | 276.661 | 348.471 | 354.194 | 1022.838 | 0 | 0 | 0
|  | 1815 | 91.717 | 17.7773 | 118.6434 | 0.045607 | 5.1592 | 0.012302 | 1.8723 | 170.7649 | 24.188 | 0.22308 | 23.8633 | 24.256 | 0.005411 | 0.61211 | 8.8634 | 1002.6424 | 0.00056105 | 0.08539 | 0.062825 | 116.7342 | 94.0854 | 80.6573 | 20.714 | 107.3975 | 0.0028607 | 0.28639 | 0.97155 | 0.99651 | 97.8737 | 276.659 | 348.441 | 354.176 | 1022.894 | 0 | 0 | 0
|  | 1820 | 89.139 | 12.5537 | 73.921 | 0.062769 | 7.1006 | 0.0083196 | 1.2975 | 171.2171 | 23.278 | 0.19874 | 22.9672 | 23.3467 | 0.00464 | 0.52488 | 8.8885 | 1005.4849 | 0.00052222 | 0.081443 | 0.060817 | 117.0433 | 94.0753 | 80.3752 | 20.7126 | 99.4758 | 0.002782 | 0.28432 | 0.97433 | 0.9966 | 97.8742 | 276.65 | 348.468 | 354.226 | 1022.892 | 0 | 0 | 0
|  | 1825 | 90.3061 | 13.6236 | 87.9854 | 0.058597 | 6.6286 | 0.0088267 | 1.4229 | 171.6657 | 23.7694 | 0.2161 | 23.458 | 23.8584 | 0.0051557 | 0.58322 | 8.913 | 1008.2552 | 0.00051722 | 0.083375 | 0.061739 | 117.3497 | 94.0634 | 80.0535 | 20.714 | 103.7468 | 0.0027122 | 0.2849 | 0.97251 | 0.9967 | 97.8738 | 276.648 | 348.556 | 354.505 | 1022.849 | 0 | 0 | 0
|  | 1830 | 92.6161 | 13.7949 | 67.7853 | 0.05935 | 6.7138 | 0.0091546 | 1.4634 | 172.123 | 24.4836 | 0.1637 | 24.1627 | 24.5756 | 0.004023 | 0.4551 | 8.9359 | 1010.851 | 0.00054332 | 0.086854 | 0.063526 | 117.6629 | 94.0563 | 79.7862 | 20.7143 | 110.0739 | 0.0027569 | 0.28752 | 0.97845 | 0.99684 | 97.8729 | 276.668 | 348.554 | 354.51 | 1022.779 | 0 | 0 | 0
|  | 1835 | 92.0956 | 13.3875 | 68.1695 | 0.060812 | 6.8792 | 0.0090401 | 1.4004 | 172.5848 | 24.0484 | 0.17171 | 23.7357 | 24.1421 | 0.0041456 | 0.46895 | 8.9563 | 1013.1611 | 0.00054975 | 0.085164 | 0.062992 | 117.9792 | 94.0516 | 79.4612 | 20.712 | 106.2071 | 0.002826 | 0.28712 | 0.97776 | 0.99704 | 97.8724 | 276.663 | 348.59 | 354.558 | 1022.822 | 0 | 0 | 0
|  | 1840 | 91.7621 | 18.3469 | 130.0227 | 0.044213 | 5.0015 | 0.013434 | 1.901 | 173.0444 | 23.9936 | 0.23866 | 23.6845 | 24.088 | 0.0057487 | 0.65031 | 8.9811 | 1015.9592 | 0.00059395 | 0.084049 | 0.06266 | 118.2933 | 94.0459 | 79.1973 | 20.7127 | 105.7362 | 0.0030219 | 0.2846 | 0.97056 | 0.99726 | 97.8726 | 276.674 | 348.633 | 354.573 | 1022.734 | 0 | 0 | 0
|  | 1845 | 89.8068 | 15.6298 | 101.6347 | 0.050793 | 5.7459 | 0.011534 | 1.6414 | 173.4983 | 23.818 | 0.21591 | 23.5114 | 23.9102 | 0.0051624 | 0.58398 | 9.0084 | 1019.045 | 0.00058585 | 0.083373 | 0.061495 | 118.6037 | 94.037 | 78.9907 | 20.7154 | 104.1951 | 0.0030056 | 0.28443 | 0.97322 | 0.9974 | 97.8725 | 276.669 | 348.637 | 354.551 | 1022.721 | 0 | 0 | 0
|  | 1850 | 88.8747 | 11.565 | 86.1922 | 0.067933 | 7.6848 | 0.0078257 | 1.265 | 173.945 | 23.7743 | 0.24541 | 23.4657 | 23.859 | 0.0058553 | 0.66237 | 9.0359 | 1022.1608 | 0.00053163 | 0.085939 | 0.061356 | 118.9108 | 94.0243 | 78.6756 | 20.7155 | 103.8023 | 0.0027744 | 0.29195 | 0.97026 | 0.99771 | 97.8719 | 276.672 | 348.599 | 354.441 | 1022.747 | 0 | 0 | 0
|  | 1855 | 90.5041 | 12.3029 | 75.7412 | 0.06503 | 7.3563 | 0.0081513 | 1.3843 | 174.3935 | 23.7855 | 0.20635 | 23.4761 | 23.8695 | 0.0049254 | 0.55718 | 9.0629 | 1025.2097 | 0.00053008 | 0.090021 | 0.062855 | 119.2213 | 94.0127 | 78.3356 | 20.7099 | 103.8967 | 0.0027666 | 0.30313 | 0.97491 | 0.99806 | 97.8721 | 276.675 | 348.589 | 354.431 | 1022.753 | 0 | 0 | 0
|  | 1860 | 97.0582 | 14.5795 | 56.8678 | 0.058849 | 6.6572 | 0.0090003 | 1.4606 | 174.8624 | 23.6782 | 0.1407 | 23.3788 | 23.7854 | 0.0033466 | 0.37858 | 9.0835 | 1027.5491 | 0.00052966 | 0.085954 | 0.065795 | 119.543 | 94.012 | 78.0318 | 20.6976 | 102.9998 | 0.0027752 | 0.29296 | 0.98244 | 0.99828 | 97.8723 | 276.671 | 348.717 | 354.781 | 1022.713 | 0 | 0 | 0
|  | 1865 | 94.7487 | 14.5429 | 55.6019 | 0.057594 | 6.5151 | 0.0092503 | 1.4714 | 175.3419 | 23.7312 | 0.13418 | 23.4424 | 23.866 | 0.0032023 | 0.36225 | 9.0999 | 1029.4011 | 0.00053276 | 0.084741 | 0.06436 | 119.8684 | 94.0171 | 77.7423 | 20.7036 | 103.511 | 0.0027836 | 0.28906 | 0.98334 | 0.99846 | 97.872 | 276.67 | 348.885 | 355.189 | 1022.644 | 0 | 0 | 0
|  | 1870 | 94.351 | 16.3252 | 70.5541 | 0.05109 | 5.7795 | 0.012139 | 1.6309 | 175.8147 | 24.1728 | 0.14831 | 23.8789 | 24.3052 | 0.0036046 | 0.40776 | 9.1169 | 1031.3262 | 0.00062019 | 0.083323 | 0.063964 | 120.1892 | 94.0185 | 77.4609 | 20.7096 | 107.4006 | 0.0031152 | 0.28091 | 0.98205 | 0.99874 | 97.8722 | 276.679 | 348.889 | 355.117 | 1022.607 | 0 | 0 | 0
|  | 1875 | 90.8345 | 16.1354 | 79.3186 | 0.049765 | 5.6295 | 0.011586 | 1.6484 | 176.2776 | 24.0687 | 0.16321 | 23.7732 | 24.1846 | 0.0039473 | 0.44652 | 9.1358 | 1033.4619 | 0.00057657 | 0.082032 | 0.061846 | 120.5037 | 94.0147 | 77.2241 | 20.7165 | 106.4649 | 0.0029392 | 0.27836 | 0.9807 | 0.99907 | 97.8714 | 276.679 | 348.847 | 354.883 | 1022.714 | 0 | 0 | 0
|  | 1880 | 88.6995 | 13.2823 | 66.5462 | 0.059033 | 6.678 | 0.0090198 | 1.3695 | 176.7265 | 23.8741 | 0.16394 | 23.5719 | 23.9631 | 0.0039285 | 0.44439 | 9.1555 | 1035.6892 | 0.00053247 | 0.080846 | 0.060492 | 120.8095 | 94.0034 | 76.9511 | 20.7198 | 104.7093 | 0.0027684 | 0.27692 | 0.98086 | 0.99931 | 97.8728 | 276.674 | 348.713 | 354.5 | 1022.739 | 0 | 0 | 0
|  | 1885 | 90.8252 | 14.7669 | 77.2272 | 0.054371 | 6.1506 | 0.0099742 | 1.5298 | 177.1753 | 24.4313 | 0.1713 | 24.1166 | 24.5127 | 0.0041989 | 0.47499 | 9.1758 | 1037.9877 | 0.00054231 | 0.083175 | 0.062 | 121.1158 | 93.9922 | 76.6491 | 20.7194 | 109.6294 | 0.0027575 | 0.27811 | 0.98038 | 0.99966 | 97.8711 | 276.671 | 348.633 | 354.359 | 1022.836 | 0 | 0 | 0
|  | 1890 | 89.3511 | 14.8666 | 78.4391 | 0.05313 | 6.0102 | 0.010386 | 1.5546 | 177.6257 | 24.0727 | 0.17259 | 23.7571 | 24.1464 | 0.0041675 | 0.47144 | 9.1967 | 1040.3538 | 0.00055183 | 0.082596 | 0.061117 | 121.4236 | 93.9819 | 76.4035 | 20.7193 | 106.41 | 0.0028325 | 0.27986 | 0.98051 | 0.99994 | 97.8708 | 276.665 | 348.553 | 354.265 | 1022.852 | 0 | 0 | 0
|  | 1895 | 87.5266 | 12.2589 | 69.2359 | 0.063116 | 7.1398 | 0.0088467 | 1.2965 | 178.0679 | 23.8013 | 0.18312 | 23.4837 | 23.8633 | 0.0043699 | 0.49433 | 9.2181 | 1042.7682 | 0.00055837 | 0.081831 | 0.060015 | 121.7264 | 93.9672 | 76.1056 | 20.7209 | 103.9997 | 0.002888 | 0.28032 | 0.97957 | 1.0002 | 97.8711 | 276.665 | 348.47 | 354.103 | 1022.804 | 0 | 0 | 0
|  | 1900 | 86.128 | 13.0842 | 78.2996 | 0.05819 | 6.5826 | 0.0096044 | 1.3868 | 178.502 | 23.5788 | 0.19283 | 23.2598 | 23.629 | 0.0045563 | 0.51542 | 9.2404 | 1045.2925 | 0.00055888 | 0.080698 | 0.059086 | 122.0241 | 93.9484 | 75.7902 | 20.7223 | 102.045 | 0.0029131 | 0.2793 | 0.9788 | 1.0005 | 97.872 | 276.67 | 348.405 | 353.935 | 1022.796 | 0 | 0 | 0
|  | 1905 | 87.576 | 16.1332 | 84.9789 | 0.047986 | 5.4283 | 0.012277 | 1.6681 | 178.9363 | 23.8575 | 0.17054 | 23.5351 | 23.9116 | 0.0040778 | 0.46129 | 9.262 | 1047.7343 | 0.00058914 | 0.080047 | 0.059784 | 122.3213 | 93.9298 | 75.5302 | 20.7223 | 104.4732 | 0.0030156 | 0.27487 | 0.98151 | 1.0007 | 97.8722 | 276.666 | 348.411 | 353.985 | 1022.751 | 0 | 0 | 0
|  | 1910 | 88.8427 | 14.8357 | 73.4508 | 0.052938 | 5.9884 | 0.010444 | 1.5376 | 179.3773 | 24.1842 | 0.16035 | 23.8593 | 24.2485 | 0.0038883 | 0.43985 | 9.2819 | 1049.9872 | 0.00055287 | 0.081396 | 0.06066 | 122.6224 | 93.9148 | 75.2918 | 20.7221 | 107.3631 | 0.0028261 | 0.27556 | 0.98282 | 1.0009 | 97.8712 | 276.653 | 348.438 | 354.122 | 1022.645 | 0 | 0 | 0
|  | 1915 | 86.2353 | 12.5242 | 83.1646 | 0.060868 | 6.8855 | 0.008647 | 1.3149 | 179.815 | 23.7169 | 0.21292 | 23.3953 | 23.7744 | 0.005062 | 0.57263 | 9.3043 | 1052.5184 | 0.00052632 | 0.080037 | 0.059032 | 122.9217 | 93.8982 | 74.9974 | 20.7238 | 103.2408 | 0.0027569 | 0.27615 | 0.97729 | 1.0012 | 97.8705 | 276.646 | 348.395 | 354.04 | 1022.581 | 0 | 0 | 0
|  | 1920 | 85.7416 | 14.781 | 99.0527 | 0.051279 | 5.8008 | 0.010631 | 1.5405 | 180.245 | 23.5813 | 0.21493 | 23.2587 | 23.6321 | 0.0050793 | 0.57458 | 9.3296 | 1055.3864 | 0.00054515 | 0.078993 | 0.058614 | 123.2158 | 93.8776 | 74.7042 | 20.7241 | 102.0511 | 0.0028527 | 0.27452 | 0.97731 | 1.0015 | 97.8705 | 276.642 | 348.352 | 353.944 | 1022.607 | 0 | 0 | 0
|  | 1925 | 83.0805 | 16.2376 | 110.4906 | 0.04523 | 5.1166 | 0.011459 | 1.708 | 180.667 | 22.871 | 0.21812 | 22.5547 | 22.9116 | 0.0049975 | 0.56533 | 9.3548 | 1058.2362 | 0.0005183 | 0.077255 | 0.056898 | 123.5045 | 93.853 | 74.4816 | 20.7239 | 95.9812 | 0.0028055 | 0.27636 | 0.97715 | 1.0017 | 97.8702 | 276.652 | 348.298 | 353.81 | 1022.7 | 0 | 0 | 0
|  | 1930 | 86.8496 | 16.7198 | 98.9686 | 0.045919 | 5.1944 | 0.011205 | 1.7447 | 181.0919 | 23.6435 | 0.19195 | 23.3116 | 23.6758 | 0.0045445 | 0.51409 | 9.3787 | 1060.9348 | 0.0005145 | 0.080112 | 0.059371 | 123.7952 | 93.83 | 74.242 | 20.7218 | 102.5533 | 0.0027123 | 0.27705 | 0.98025 | 1.0019 | 97.87 | 276.652 | 348.225 | 353.665 | 1022.694 | 0 | 0 | 0
|  | 1935 | 86.855 | 14.6047 | 83.278 | 0.052572 | 5.947 | 0.0093627 | 1.5104 | 181.5261 | 23.3892 | 0.18688 | 23.0615 | 23.4267 | 0.0043781 | 0.49526 | 9.401 | 1063.4581 | 0.00049221 | 0.079404 | 0.059259 | 124.0918 | 93.8119 | 74.0135 | 20.7198 | 100.3613 | 0.0026383 | 0.27748 | 0.98093 | 1.002 | 97.8711 | 276.644 | 348.234 | 353.75 | 1022.709 | 0 | 0 | 0
|  | 1940 | 86.4288 | 12.4506 | 81.3152 | 0.061365 | 6.9417 | 0.0081291 | 1.295 | 181.9593 | 23.2738 | 0.21407 | 22.9468 | 23.3098 | 0.0049899 | 0.56447 | 9.4244 | 1066.1074 | 0.00049884 | 0.079467 | 0.05904 | 124.3875 | 93.7935 | 73.715 | 20.7195 | 99.3698 | 0.0026785 | 0.27877 | 0.97798 | 1.0021 | 97.8709 | 276.646 | 348.22 | 353.728 | 1022.696 | 0 | 0 | 0
|  | 1945 | 89.4625 | 14.5151 | 92.4442 | 0.054484 | 6.1634 | 0.010425 | 1.5032 | 182.3991 | 24.1263 | 0.20845 | 23.7867 | 24.1625 | 0.0050368 | 0.56977 | 9.4495 | 1068.943 | 0.00056801 | 0.081903 | 0.061079 | 124.6878 | 93.7784 | 73.4196 | 20.72 | 106.78 | 0.0028966 | 0.27747 | 0.97867 | 1.0021 | 97.8706 | 276.636 | 348.211 | 353.712 | 1022.639 | 0 | 0 | 0
|  | 1950 | 91.6527 | 17.3772 | 94.3852 | 0.046625 | 5.2743 | 0.012188 | 1.7952 | 182.8518 | 24.8882 | 0.17654 | 24.5375 | 24.928 | 0.0044007 | 0.49782 | 9.473 | 1071.612 | 0.00056827 | 0.083703 | 0.062538 | 124.9969 | 93.7702 | 73.1722 | 20.7217 | 113.6285 | 0.0028232 | 0.27539 | 0.98227 | 1.0022 | 97.871 | 276.629 | 348.206 | 353.748 | 1022.629 | 0 | 0 | 0
|  | 1955 | 90.6273 | 16.4496 | 91.5052 | 0.048703 | 5.5094 | 0.011352 | 1.7106 | 183.3075 | 24.8443 | 0.17908 | 24.4927 | 24.8855 | 0.0044566 | 0.50414 | 9.4952 | 1074.1169 | 0.00055285 | 0.08331 | 0.061917 | 125.308 | 93.7635 | 72.9405 | 20.7235 | 113.221 | 0.0027632 | 0.27474 | 0.98201 | 1.0022 | 97.8707 | 276.629 | 348.185 | 353.769 | 1022.673 | 0 | 0 | 0
|  | 1960 | 88.849 | 14.7063 | 103.5931 | 0.053408 | 6.0416 | 0.010126 | 1.5383 | 183.7562 | 24.5335 | 0.22513 | 24.1843 | 24.5749 | 0.0055327 | 0.62587 | 9.5202 | 1076.9419 | 0.00054079 | 0.082156 | 0.060774 | 125.6147 | 93.7532 | 72.6799 | 20.7249 | 110.3974 | 0.0027415 | 0.27444 | 0.97692 | 1.0022 | 97.8693 | 276.612 | 348.156 | 353.778 | 1022.673 | 0 | 0 | 0
|  | 1965 | 86.6181 | 12.4192 | 76.9271 | 0.061655 | 6.9745 | 0.0091065 | 1.2983 | 184.1949 | 23.9627 | 0.19753 | 23.6226 | 24.0107 | 0.0047429 | 0.53653 | 9.5459 | 1079.8479 | 0.00056146 | 0.080045 | 0.059254 | 125.9148 | 93.7379 | 72.4035 | 20.7253 | 105.3243 | 0.002885 | 0.27389 | 0.98005 | 1.0023 | 97.8702 | 276.62 | 348.171 | 353.89 | 1022.701 | 0 | 0 | 0
|  | 1970 | 86.7022 | 13.5811 | 82.962 | 0.056435 | 6.384 | 0.010489 | 1.4151 | 184.6282 | 23.9896 | 0.19493 | 23.644 | 24.0184 | 0.0046819 | 0.52963 | 9.5694 | 1082.5133 | 0.00059194 | 0.079859 | 0.059283 | 126.2112 | 93.7199 | 72.0805 | 20.7254 | 105.5378 | 0.0030136 | 0.27314 | 0.98043 | 1.0024 | 97.8695 | 276.616 | 348.094 | 353.606 | 1022.728 | 0 | 0 | 0
|  | 1975 | 87.0052 | 16.4238 | 96.782 | 0.04683 | 5.2975 | 0.012216 | 1.7084 | 185.0625 | 24.1551 | 0.18746 | 23.8057 | 24.1779 | 0.0045323 | 0.5127 | 9.5925 | 1085.1191 | 0.0005721 | 0.080006 | 0.059462 | 126.508 | 93.7025 | 71.8442 | 20.7263 | 106.9927 | 0.0029112 | 0.27204 | 0.98134 | 1.0025 | 97.869 | 276.621 | 348.075 | 353.516 | 1022.698 | 0 | 0 | 0
|  | 1980 | 87.4797 | 14.2216 | 82.3764 | 0.054376 | 6.1512 | 0.0098618 | 1.4734 | 185.4987 | 24.2387 | 0.18463 | 23.8864 | 24.2605 | 0.0044793 | 0.50671 | 9.615 | 1087.6676 | 0.00053625 | 0.080117 | 0.059722 | 126.806 | 93.6862 | 71.5922 | 20.7261 | 107.7267 | 0.0027498 | 0.27159 | 0.98155 | 1.0024 | 97.8694 | 276.621 | 348.049 | 353.501 | 1022.732 | 0 | 0 | 0
|  | 1985 | 88.191 | 14.0398 | 88.4173 | 0.055529 | 6.2815 | 0.0099803 | 1.4433 | 185.9379 | 24.098 | 0.20355 | 23.7487 | 24.1205 | 0.0049097 | 0.55539 | 9.6385 | 1090.3229 | 0.00055419 | 0.080144 | 0.060119 | 127.1056 | 93.6715 | 71.3072 | 20.7233 | 106.4845 | 0.0028402 | 0.27293 | 0.97934 | 1.0023 | 97.8695 | 276.61 | 348.064 | 353.513 | 1022.766 | 0 | 0 | 0
|  | 1990 | 87.6971 | 15.7987 | 102.18 | 0.04907 | 5.5509 | 0.011882 | 1.6374 | 186.3776 | 23.9962 | 0.20871 | 23.6495 | 24.0237 | 0.005014 | 0.56719 | 9.6633 | 1093.1294 | 0.00058307 | 0.080347 | 0.059893 | 127.4056 | 93.6571 | 71.0465 | 20.7232 | 105.5913 | 0.0029747 | 0.27442 | 0.97866 | 1.0022 | 97.8687 | 276.609 | 348.081 | 353.588 | 1022.778 | 0 | 0 | 0
|  | 1995 | 88.3763 | 16.0391 | 104.4707 | 0.048709 | 5.5101 | 0.011861 | 1.6551 | 186.8178 | 24.0091 | 0.21164 | 23.6627 | 24.044 | 0.0050886 | 0.57564 | 9.6885 | 1095.9865 | 0.00057772 | 0.080618 | 0.0603 | 127.7061 | 93.643 | 70.8102 | 20.7218 | 105.7071 | 0.0029503 | 0.27504 | 0.97822 | 1.002 | 97.868 | 276.614 | 348.087 | 353.697 | 1022.901 | 0 | 0 | 0
|  | 2000 | 88.695 | 17.1051 | 126.378 | 0.045838 | 5.1853 | 0.013285 | 1.7889 | 187.2604 | 23.9745 | 0.24123 | 23.6307 | 24.0145 | 0.0057929 | 0.65531 | 9.7157 | 1099.0638 | 0.00060898 | 0.082001 | 0.060694 | 128.0086 | 93.6302 | 70.5605 | 20.72 | 105.4123 | 0.0030888 | 0.27916 | 0.97482 | 1.0019 | 97.8682 | 276.608 | 348.119 | 353.772 | 1023.23 | 0 | 0 | 0
|  | 2005 | 89.671 | 15.6035 | 100.0786 | 0.050802 | 5.7469 | 0.012116 | 1.6113 | 187.7064 | 23.9812 | 0.21161 | 23.6385 | 24.0267 | 0.0050842 | 0.57514 | 9.7429 | 1102.1399 | 0.00061549 | 0.08186 | 0.061204 | 128.3133 | 93.6191 | 70.3418 | 20.7181 | 105.4763 | 0.0031161 | 0.27871 | 0.97779 | 1.0016 | 97.8678 | 276.612 | 348.135 | 353.852 | 1023.466 | 0 | 0 | 0
|  | 2010 | 89.8337 | 13.6182 | 82.5229 | 0.058314 | 6.5966 | 0.010894 | 1.4066 | 188.1551 | 24.0017 | 0.20009 | 23.6618 | 24.0506 | 0.0048122 | 0.54437 | 9.7677 | 1104.9387 | 0.00063528 | 0.082027 | 0.061325 | 128.6196 | 93.6095 | 70.0495 | 20.7179 | 105.6704 | 0.0031991 | 0.27897 | 0.97892 | 1.0014 | 97.8678 | 276.602 | 348.181 | 353.903 | 1023.523 | 0 | 0 | 0
|  | 2015 | 88.5114 | 13.909 | 83.1896 | 0.056254 | 6.3636 | 0.010826 | 1.433 | 188.601 | 23.7477 | 0.19667 | 23.4121 | 23.7952 | 0.0046798 | 0.52938 | 9.7914 | 1107.6231 | 0.00060901 | 0.080614 | 0.060385 | 128.9239 | 93.5985 | 69.77 | 20.719 | 103.449 | 0.003114 | 0.27746 | 0.97911 | 1.0012 | 97.8676 | 276.586 | 348.192 | 353.89 | 1023.512 | 0 | 0 | 0
|  | 2020 | 88.8771 | 13.5972 | 84.4073 | 0.057782 | 6.5364 | 0.0098287 | 1.4045 | 189.0445 | 23.8816 | 0.20386 | 23.5427 | 23.9241 | 0.0048772 | 0.55172 | 9.8153 | 1110.3259 | 0.00056792 | 0.081153 | 0.060648 | 129.2265 | 93.5864 | 69.4849 | 20.7193 | 104.6125 | 0.0029212 | 0.2777 | 0.97811 | 1.001 | 97.8673 | 276.591 | 348.171 | 353.811 | 1022.905 | 0 | 0 | 0
|  | 2025 | 90.299 | 15.1694 | 89.4531 | 0.052622 | 5.9527 | 0.010599 | 1.5876 | 189.4924 | 24.0928 | 0.19502 | 23.7503 | 24.1369 | 0.0047072 | 0.53249 | 9.8392 | 1113.0364 | 0.00055772 | 0.083542 | 0.061776 | 129.5326 | 93.5765 | 69.2005 | 20.717 | 106.4685 | 0.0028559 | 0.28226 | 0.97882 | 1.0008 | 97.8671 | 276.594 | 348.162 | 353.829 | 1022.689 | 0 | 0 | 0
|  | 2030 | 92.9378 | 18.1614 | 102.3831 | 0.045237 | 5.1173 | 0.012058 | 1.8362 | 189.9505 | 24.3081 | 0.19012 | 23.9643 | 24.3613 | 0.0046315 | 0.52393 | 9.8626 | 1115.6774 | 0.00054545 | 0.083064 | 0.063129 | 129.8448 | 93.5717 | 68.9605 | 20.7141 | 108.3877 | 0.0027825 | 0.27894 | 0.97912 | 1.0005 | 97.8666 | 276.587 | 348.187 | 353.956 | 1022.684 | 0 | 0 | 0
|  | 2035 | 91.5904 | 16.0085 | 98.1219 | 0.050577 | 5.7214 | 0.01105 | 1.6248 | 190.4118 | 24.1927 | 0.20462 | 23.8535 | 24.2535 | 0.0049627 | 0.56139 | 9.8866 | 1118.3907 | 0.00055887 | 0.082177 | 0.06227 | 130.1583 | 93.5685 | 68.7318 | 20.7162 | 107.3746 | 0.0028509 | 0.2776 | 0.97731 | 1.0003 | 97.8665 | 276.578 | 348.231 | 354.071 | 1022.691 | 0 | 0 | 0
|  | 2040 | 88.8356 | 12.9935 | 90.0565 | 0.060439 | 6.837 | 0.0083416 | 1.3296 | 190.8629 | 23.8014 | 0.22808 | 23.4695 | 23.8639 | 0.0054429 | 0.61571 | 9.9126 | 1121.3335 | 0.00050415 | 0.080358 | 0.060481 | 130.4652 | 93.5602 | 68.4497 | 20.7191 | 103.9373 | 0.0026525 | 0.27625 | 0.97445 | 1.0001 | 97.8666 | 276.578 | 348.259 | 354.11 | 1022.767 | 0 | 0 | 0
|  | 2045 | 90.1469 | 15.2839 | 110.4312 | 0.05214 | 5.8982 | 0.010344 | 1.5769 | 191.3103 | 24.2879 | 0.23638 | 23.9495 | 24.3584 | 0.0057578 | 0.65134 | 9.9406 | 1124.5011 | 0.00053934 | 0.082221 | 0.061487 | 130.7701 | 93.5503 | 68.1493 | 20.72 | 108.2311 | 0.0027584 | 0.27685 | 0.97324 | 0.99975 | 97.8648 | 276.581 | 348.262 | 354.207 | 1022.791 | 0 | 0 | 0
|  | 2050 | 89.9727 | 17.4179 | 105.8387 | 0.045663 | 5.1655 | 0.011914 | 1.8044 | 191.7606 | 24.1561 | 0.19956 | 23.8199 | 24.2181 | 0.0048329 | 0.54671 | 9.9671 | 1127.4962 | 0.00054405 | 0.082397 | 0.061421 | 131.0774 | 93.5418 | 67.9267 | 20.719 | 107.0608 | 0.0027911 | 0.27854 | 0.97692 | 0.99934 | 97.8641 | 276.61 | 348.268 | 354.09 | 1022.824 | 0 | 0 | 0
|  | 2055 | 91.1892 | 15.1504 | 96.6873 | 0.053207 | 6.0189 | 0.01011 | 1.5775 | 192.2135 | 24.3879 | 0.21037 | 24.0503 | 24.4544 | 0.0051445 | 0.58195 | 9.992 | 1130.3179 | 0.00053792 | 0.083934 | 0.06231 | 131.3867 | 93.5346 | 67.6757 | 20.7179 | 109.1341 | 0.0027429 | 0.28056 | 0.97527 | 0.99887 | 97.8649 | 276.594 | 348.294 | 354.146 | 1022.835 | 0 | 0 | 0
|  | 2060 | 89.9798 | 14.6535 | 109.2287 | 0.054282 | 6.1405 | 0.010117 | 1.5289 | 192.6665 | 24.0325 | 0.24609 | 23.699 | 24.0929 | 0.0059291 | 0.67072 | 10.0197 | 1133.4496 | 0.00054918 | 0.082993 | 0.061517 | 131.6963 | 93.5274 | 67.4008 | 20.7174 | 105.9722 | 0.0028251 | 0.28133 | 0.97082 | 0.99836 | 97.8643 | 276.615 | 348.282 | 354.072 | 1022.772 | 0 | 0 | 0
|  | 2065 | 90.3049 | 14.6694 | 107.3781 | 0.054419 | 6.156 | 0.010504 | 1.5016 | 193.1172 | 23.9514 | 0.24348 | 23.6146 | 23.9999 | 0.0058434 | 0.66102 | 10.0491 | 1136.7789 | 0.00057161 | 0.081716 | 0.061509 | 132.0038 | 93.5192 | 67.1345 | 20.7167 | 105.2389 | 0.00293 | 0.27859 | 0.97057 | 0.99781 | 97.864 | 276.617 | 348.216 | 353.897 | 1022.742 | 0 | 0 | 0
|  | 2070 | 89.1187 | 13.482 | 97.1419 | 0.058434 | 6.6102 | 0.0095954 | 1.4271 | 193.5657 | 24.1408 | 0.23477 | 23.7971 | 24.1784 | 0.0056764 | 0.64213 | 10.0779 | 1140.0368 | 0.0005607 | 0.083393 | 0.061115 | 132.3104 | 93.51 | 66.8541 | 20.72 | 106.891 | 0.0028639 | 0.2814 | 0.97102 | 0.99728 | 97.8642 | 276.613 | 348.155 | 353.733 | 1022.741 | 0 | 0 | 0
|  | 2075 | 90.0733 | 17.0012 | 131.0626 | 0.046835 | 5.2981 | 0.01267 | 1.7922 | 194.0137 | 24.2167 | 0.25313 | 23.8709 | 24.2491 | 0.0061383 | 0.69438 | 10.1075 | 1143.378 | 0.00059337 | 0.083936 | 0.061727 | 132.6175 | 93.5006 | 66.5674 | 20.7184 | 107.5592 | 0.0029958 | 0.28216 | 0.96847 | 0.99675 | 97.8639 | 276.634 | 348.139 | 353.655 | 1022.73 | 0 | 0 | 0
|  | 2080 | 91.5946 | 16.5135 | 113.9222 | 0.049032 | 5.5467 | 0.012177 | 1.7168 | 194.4679 | 24.505 | 0.22764 | 24.1535 | 24.5381 | 0.0055859 | 0.63189 | 10.1368 | 1146.6937 | 0.00059705 | 0.084181 | 0.06259 | 132.9283 | 93.4942 | 66.3698 | 20.7179 | 110.1286 | 0.0029815 | 0.28014 | 0.97057 | 0.99601 | 97.8635 | 276.64 | 348.117 | 353.66 | 1022.772 | 0 | 0 | 0
|  | 2085 | 89.885 | 14.2666 | 107.9263 | 0.055695 | 6.3004 | 0.010171 | 1.4654 | 194.9216 | 24.0097 | 0.24996 | 23.6689 | 24.0476 | 0.006011 | 0.67998 | 10.1658 | 1149.9734 | 0.00056647 | 0.081618 | 0.061264 | 133.2379 | 93.4876 | 66.07 | 20.7182 | 105.7377 | 0.0029018 | 0.27778 | 0.96734 | 0.99523 | 97.864 | 276.645 | 348.17 | 353.74 | 1022.743 | 0 | 0 | 0
|  | 2090 | 90.5091 | 14.5455 | 120.4058 | 0.055007 | 6.2225 | 0.010567 | 1.5082 | 195.3726 | 24.422 | 0.27073 | 24.0761 | 24.4636 | 0.0066231 | 0.74922 | 10.1973 | 1153.5464 | 0.00058123 | 0.082962 | 0.061811 | 133.5456 | 93.4797 | 65.8174 | 20.72 | 109.4036 | 0.0029231 | 0.27762 | 0.9644 | 0.99455 | 97.8627 | 276.643 | 348.181 | 353.785 | 1022.657 | 0 | 0 | 0
|  | 2095 | 90.9622 | 9.7183 | 72.5442 | 0.082742 | 9.3599 | 0.0074639 | 1.0497 | 195.8262 | 24.7724 | 0.24184 | 24.4243 | 24.8198 | 0.0060024 | 0.67901 | 10.2289 | 1157.1169 | 0.00061757 | 0.086856 | 0.062659 | 133.8568 | 93.4731 | 65.4903 | 20.7202 | 112.5783 | 0.00304 | 0.2848 | 0.96701 | 0.99396 | 97.863 | 276.635 | 348.219 | 353.858 | 1022.667 | 0 | 0 | 0
|  | 2100 | 92.2632 | 10.3384 | 82.1738 | 0.078891 | 8.9243 | 0.0077697 | 1.1407 | 196.2843 | 24.5816 | 0.26318 | 24.2363 | 24.6321 | 0.0064828 | 0.73335 | 10.2601 | 1160.6478 | 0.00061296 | 0.089994 | 0.063837 | 134.173 | 93.4687 | 65.0319 | 20.7141 | 110.8515 | 0.0030407 | 0.295 | 0.96418 | 0.99346 | 97.8635 | 276.626 | 348.222 | 353.908 | 1022.775 | 0 | 0 | 0
|  | 2105 | 94.6481 | 24.3569 | 182.0346 | 0.034351 | 3.8859 | 0.01565 | 2.395 | 196.7516 | 24.0461 | 0.25937 | 23.7128 | 24.1086 | 0.0062531 | 0.70737 | 10.292 | 1164.2496 | 0.00053759 | 0.082272 | 0.063935 | 134.4925 | 93.4687 | 64.7508 | 20.7085 | 106.0945 | 0.0027739 | 0.27923 | 0.96409 | 0.99294 | 97.8638 | 276.621 | 348.287 | 354.1 | 1023.745 | 0 | 0 | 0
|  | 2110 | 89.2407 | 22.5354 | 142.5426 | 0.035007 | 3.96 | 0.014204 | 2.2879 | 197.2113 | 23.7397 | 0.20952 | 23.4171 | 23.8158 | 0.0049899 | 0.56447 | 10.3201 | 1167.4292 | 0.00049722 | 0.080092 | 0.060658 | 134.804 | 93.4651 | 64.6352 | 20.7179 | 103.4361 | 0.002628 | 0.27609 | 0.96906 | 0.99242 | 97.8634 | 276.63 | 348.383 | 354.315 | 1024.276 | 0 | 0 | 0
|  | 2115 | 89.9064 | 15.6665 | 97.5684 | 0.050731 | 5.7388 | 0.010456 | 1.6076 | 197.6592 | 24.032 | 0.20535 | 23.7039 | 24.1043 | 0.0049497 | 0.55992 | 10.3449 | 1170.2402 | 0.00053043 | 0.081555 | 0.061252 | 135.1087 | 93.4559 | 64.377 | 20.7184 | 105.9923 | 0.0027445 | 0.2774 | 0.9691 | 0.99199 | 97.8625 | 276.649 | 348.361 | 354.245 | 1022.782 | 0 | 0 | 0
|  | 2120 | 91.1696 | 15.1988 | 121.4395 | 0.053027 | 5.9985 | 0.010313 | 1.5397 | 198.1119 | 24.4358 | 0.26286 | 24.0968 | 24.4978 | 0.0064395 | 0.72845 | 10.3734 | 1173.4611 | 0.00054685 | 0.081648 | 0.061957 | 135.4168 | 93.449 | 64.1423 | 20.7196 | 109.5596 | 0.0027763 | 0.27395 | 0.96245 | 0.99164 | 97.8619 | 276.641 | 348.282 | 354.079 | 1022.79 | 0 | 0 | 0
|  | 2125 | 86.8587 | 14.4257 | 122.1843 | 0.053227 | 6.0211 | 0.0099255 | 1.4689 | 198.5569 | 23.5758 | 0.2754 | 23.2403 | 23.6146 | 0.0065035 | 0.73569 | 10.4058 | 1177.1215 | 0.0005283 | 0.078186 | 0.059091 | 135.7194 | 93.4386 | 63.8518 | 20.7223 | 101.9467 | 0.0027793 | 0.27231 | 0.96079 | 0.99135 | 97.8619 | 276.642 | 348.157 | 353.764 | 1022.706 | 0 | 0 | 0
|  | 2130 | 86.6496 | 15.4689 | 107.3323 | 0.049518 | 5.6015 | 0.010764 | 1.5933 | 198.9907 | 23.7809 | 0.22318 | 23.4388 | 23.8139 | 0.0053148 | 0.60122 | 10.4353 | 1180.4638 | 0.00053303 | 0.078895 | 0.059086 | 136.0148 | 93.4229 | 63.6144 | 20.7242 | 103.7114 | 0.0027799 | 0.27239 | 0.96632 | 0.99115 | 97.861 | 276.624 | 348.102 | 353.673 | 1022.714 | 0 | 0 | 0
|  | 2135 | 85.0588 | 13.8918 | 109.0526 | 0.054127 | 6.123 | 0.0095849 | 1.4273 | 199.42 | 23.4073 | 0.25188 | 23.067 | 23.4347 | 0.0059027 | 0.66772 | 10.4633 | 1183.6361 | 0.0005188 | 0.077255 | 0.057971 | 136.3075 | 93.4051 | 63.3476 | 20.725 | 100.4631 | 0.002754 | 0.27127 | 0.96295 | 0.99092 | 97.8622 | 276.637 | 348.048 | 353.597 | 1022.755 | 0 | 0 | 0
|  | 2140 | 86.0382 | 14.5851 | 106.9222 | 0.052148 | 5.899 | 0.01002 | 1.4972 | 199.8477 | 23.8135 | 0.23385 | 23.4654 | 23.8429 | 0.0055757 | 0.63074 | 10.492 | 1186.8823 | 0.00052253 | 0.078075 | 0.058627 | 136.599 | 93.3868 | 63.0803 | 20.7263 | 103.9715 | 0.0027311 | 0.26983 | 0.96467 | 0.99067 | 97.8625 | 276.639 | 348.02 | 353.619 | 1022.783 | 0 | 0 | 0
|  | 2145 | 88.0252 | 15.5459 | 94.0865 | 0.050055 | 5.6623 | 0.011647 | 1.6156 | 200.2829 | 24.4238 | 0.19258 | 24.0672 | 24.4544 | 0.0047095 | 0.53275 | 10.5178 | 1189.791 | 0.00058301 | 0.08087 | 0.06015 | 136.8959 | 93.372 | 62.8267 | 20.7262 | 109.3714 | 0.0029305 | 0.27197 | 0.96904 | 0.99049 | 97.8618 | 276.648 | 348.027 | 353.626 | 1022.783 | 0 | 0 | 0
|  | 2150 | 87.4936 | 15.1059 | 93.7299 | 0.051202 | 5.792 | 0.011179 | 1.5582 | 200.7217 | 24.4103 | 0.19639 | 24.0542 | 24.4364 | 0.0047991 | 0.54289 | 10.5415 | 1192.4801 | 0.0005724 | 0.079781 | 0.059693 | 137.1955 | 93.3589 | 62.5761 | 20.7278 | 109.2514 | 0.0028869 | 0.26915 | 0.96854 | 0.99041 | 97.8616 | 276.671 | 348.031 | 353.561 | 1022.774 | 0 | 0 | 0
|  | 2155 | 85.9297 | 15.1346 | 109.3082 | 0.050191 | 5.6777 | 0.010657 | 1.5746 | 201.1552 | 24.2243 | 0.22624 | 23.8685 | 24.25 | 0.0054863 | 0.62062 | 10.5672 | 1195.3888 | 0.00053486 | 0.079033 | 0.058717 | 137.4915 | 93.3435 | 62.3167 | 20.7297 | 107.5824 | 0.0027453 | 0.26877 | 0.96515 | 0.9903 | 97.8625 | 276.672 | 347.995 | 353.558 | 1022.772 | 0 | 0 | 0
|  | 2160 | 84.7748 | 14.7904 | 118.071 | 0.050669 | 5.7317 | 0.010763 | 1.5459 | 201.582 | 24.1096 | 0.24786 | 23.7563 | 24.1364 | 0.0059825 | 0.67675 | 10.5959 | 1198.6323 | 0.00054536 | 0.078329 | 0.057989 | 137.7833 | 93.325 | 62.0721 | 20.7314 | 106.5693 | 0.0028012 | 0.26787 | 0.96268 | 0.99019 | 97.863 | 276.673 | 348.008 | 353.576 | 1022.768 | 0 | 0 | 0
|  | 2165 | 83.3724 | 13.4944 | 98.7415 | 0.054616 | 6.1783 | 0.0098652 | 1.4083 | 202.0024 | 23.7907 | 0.22653 | 23.4394 | 23.8059 | 0.0053929 | 0.61005 | 10.6243 | 1201.8493 | 0.0005388 | 0.076918 | 0.057013 | 138.0708 | 93.3036 | 61.8063 | 20.7322 | 103.7574 | 0.002804 | 0.26683 | 0.9649 | 0.99008 | 97.8627 | 276.666 | 347.968 | 353.409 | 1022.754 | 0 | 0 | 0
|  | 2170 | 83.8579 | 14.0973 | 88.419 | 0.052585 | 5.9485 | 0.009833 | 1.4734 | 202.4204 | 23.9294 | 0.19418 | 23.5747 | 23.9448 | 0.0046495 | 0.52596 | 10.6495 | 1204.6893 | 0.00051707 | 0.077477 | 0.057352 | 138.3567 | 93.2813 | 61.5334 | 20.7322 | 104.9645 | 0.0026965 | 0.26714 | 0.96821 | 0.98982 | 97.8617 | 276.669 | 347.947 | 353.41 | 1022.76 | 0 | 0 | 0
|  | 2175 | 82.7192 | 15.2964 | 96.9967 | 0.047805 | 5.4077 | 0.010774 | 1.6106 | 202.8369 | 23.6017 | 0.19634 | 23.2479 | 23.6164 | 0.0046369 | 0.52453 | 10.6727 | 1207.3156 | 0.00051504 | 0.076995 | 0.056662 | 138.6417 | 93.2583 | 61.2846 | 20.7318 | 102.0919 | 0.0027187 | 0.26875 | 0.96786 | 0.98971 | 97.8612 | 276.665 | 347.888 | 353.402 | 1022.751 | 0 | 0 | 0
|  | 2180 | 82.4234 | 16.1497 | 111.1246 | 0.045117 | 5.1037 | 0.011858 | 1.6619 | 203.2497 | 23.2335 | 0.21567 | 22.8815 | 23.2465 | 0.0050136 | 0.56715 | 10.6968 | 1210.0448 | 0.00053502 | 0.07498 | 0.056205 | 138.9239 | 93.2338 | 61.053 | 20.7302 | 98.9152 | 0.0028434 | 0.26645 | 0.96563 | 0.9896 | 97.8611 | 276.672 | 347.833 | 353.381 | 1022.755 | 0 | 0 | 0
|  | 2185 | 81.1298 | 16.4546 | 116.0767 | 0.043586 | 4.9305 | 0.011461 | 1.7301 | 203.6586 | 23.3031 | 0.21703 | 22.9467 | 23.3121 | 0.0050593 | 0.57232 | 10.722 | 1212.8934 | 0.00049955 | 0.075407 | 0.055554 | 139.2033 | 93.2076 | 60.831 | 20.7333 | 99.4944 | 0.0026789 | 0.26702 | 0.9653 | 0.98941 | 97.8611 | 276.678 | 347.781 | 353.319 | 1022.781 | 0 | 0 | 0
|  | 2190 | 82.5416 | 15.9419 | 99.4407 | 0.04577 | 5.1777 | 0.012371 | 1.6801 | 204.0678 | 23.8164 | 0.1911 | 23.4469 | 23.8169 | 0.0045514 | 0.51487 | 10.746 | 1215.6114 | 0.00056623 | 0.0769 | 0.056571 | 139.4836 | 93.1816 | 60.6117 | 20.7341 | 103.9024 | 0.0029206 | 0.26656 | 0.96797 | 0.98923 | 97.8608 | 276.654 | 347.704 | 353.191 | 1022.808 | 0 | 0 | 0
|  | 2195 | 84.2754 | 14.7012 | 106.124 | 0.050676 | 5.7325 | 0.011414 | 1.5408 | 204.4848 | 24.4321 | 0.22009 | 24.0534 | 24.4352 | 0.0053779 | 0.60836 | 10.7708 | 1218.4195 | 0.00057842 | 0.078083 | 0.057694 | 139.7693 | 93.1594 | 60.3698 | 20.7354 | 109.3455 | 0.0029102 | 0.26439 | 0.96468 | 0.98912 | 97.8592 | 276.658 | 347.709 | 353.229 | 1022.84 | 0 | 0 | 0
|  | 2200 | 83.4448 | 14.2237 | 111.0152 | 0.051861 | 5.8666 | 0.011376 | 1.497 | 204.9041 | 24.2971 | 0.23682 | 23.9247 | 24.3108 | 0.0057573 | 0.65128 | 10.7987 | 1221.5686 | 0.00058999 | 0.077636 | 0.057181 | 140.0565 | 93.1382 | 60.1095 | 20.7361 | 108.1596 | 0.0029731 | 0.26434 | 0.96268 | 0.98895 | 97.8604 | 276.684 | 347.77 | 353.382 | 1022.85 | 0 | 0 | 0
|  | 2205 | 84.4669 | 14.4276 | 88.7012 | 0.051754 | 5.8545 | 0.01216 | 1.5235 | 205.3239 | 24.3774 | 0.18825 | 24.0019 | 24.3866 | 0.0045907 | 0.51931 | 10.8245 | 1224.4951 | 0.00062932 | 0.078845 | 0.057933 | 140.3443 | 93.1174 | 59.8537 | 20.734 | 108.8673 | 0.0031316 | 0.26692 | 0.9678 | 0.98873 | 97.8599 | 276.656 | 347.742 | 353.316 | 1022.809 | 0 | 0 | 0
|  | 2210 | 84.6328 | 14.9772 | 87.6115 | 0.049953 | 5.6508 | 0.012394 | 1.5707 | 205.7467 | 23.9495 | 0.18269 | 23.5782 | 23.9559 | 0.0043764 | 0.49507 | 10.847 | 1227.031 | 0.0006191 | 0.078459 | 0.057961 | 140.634 | 93.098 | 59.5946 | 20.7301 | 105.0683 | 0.0031352 | 0.26966 | 0.9682 | 0.98852 | 97.8592 | 276.661 | 347.707 | 353.277 | 1022.72 | 0 | 0 | 0
|  | 2215 | 83.0804 | 15.7128 | 106.8527 | 0.046741 | 5.2874 | 0.011739 | 1.651 | 206.166 | 23.4914 | 0.21257 | 23.125 | 23.495 | 0.0049944 | 0.56498 | 10.8704 | 1229.6811 | 0.00054871 | 0.077168 | 0.056897 | 140.9211 | 93.0772 | 59.3555 | 20.7299 | 101.0777 | 0.0028775 | 0.27025 | 0.96463 | 0.98823 | 97.8593 | 276.674 | 347.674 | 353.237 | 1022.642 | 0 | 0 | 0
|  | 2220 | 84.4917 | 15.498 | 109.7414 | 0.048194 | 5.4518 | 0.013099 | 1.6107 | 206.5849 | 23.6979 | 0.22314 | 23.3282 | 23.7015 | 0.0052889 | 0.59829 | 10.8961 | 1232.5893 | 0.0006313 | 0.077627 | 0.057764 | 141.2078 | 93.0563 | 59.1215 | 20.7285 | 102.8621 | 0.0032168 | 0.26964 | 0.96317 | 0.98792 | 97.8593 | 276.679 | 347.674 | 353.237 | 1022.623 | 0 | 0 | 0
|  | 2225 | 86.9785 | 15.5766 | 97.0946 | 0.049362 | 5.5839 | 0.012929 | 1.6063 | 207.0136 | 24.5007 | 0.19556 | 24.1208 | 24.5078 | 0.0047928 | 0.54217 | 10.9213 | 1235.4404 | 0.00063822 | 0.079292 | 0.059365 | 141.5006 | 93.0398 | 58.8734 | 20.7298 | 109.96 | 0.0031558 | 0.26705 | 0.96594 | 0.98766 | 97.8585 | 276.68 | 347.707 | 353.285 | 1023.047 | 0 | 0 | 0
|  | 2230 | 87.6368 | 15.7628 | 93.6433 | 0.049148 | 5.5597 | 0.011684 | 1.6322 | 207.4501 | 24.8637 | 0.18509 | 24.4777 | 24.8657 | 0.0046024 | 0.52063 | 10.9448 | 1238.0974 | 0.00057426 | 0.080221 | 0.059837 | 141.7986 | 93.0269 | 58.6293 | 20.7313 | 113.2403 | 0.0028505 | 0.26639 | 0.96675 | 0.98731 | 97.8591 | 276.685 | 347.7 | 353.211 | 1024.644 | 0 | 0 | 0
|  | 2235 | 83.7648 | 14.5356 | 110.8111 | 0.050942 | 5.7627 | 0.010419 | 1.4991 | 207.8786 | 23.7144 | 0.23818 | 23.3419 | 23.7004 | 0.005645 | 0.63857 | 10.9704 | 1240.9954 | 0.00053077 | 0.076367 | 0.05714 | 142.0911 | 93.0106 | 58.3799 | 20.731 | 102.9943 | 0.0027765 | 0.26599 | 0.96065 | 0.98701 | 97.858 | 276.694 | 347.636 | 352.975 | 1022.854 | 0 | 0 | 0
|  | 2240 | 83.9354 | 14.6294 | 120.6045 | 0.050719 | 5.7375 | 0.011079 | 1.5051 | 208.2978 | 23.7263 | 0.2581 | 23.349 | 23.7003 | 0.006117 | 0.69196 | 10.9998 | 1244.3218 | 0.00056192 | 0.076336 | 0.05724 | 142.377 | 92.9901 | 58.1224 | 20.7308 | 103.0774 | 0.0029111 | 0.2658 | 0.95829 | 0.98682 | 97.8591 | 276.697 | 347.566 | 352.796 | 1022.935 | 0 | 0 | 0
|  | 2245 | 84.3276 | 15.1813 | 113.0233 | 0.049104 | 5.5547 | 0.012102 | 1.5838 | 208.7185 | 24.0806 | 0.23078 | 23.6939 | 24.0484 | 0.0055498 | 0.62781 | 11.029 | 1247.6212 | 0.00059424 | 0.07777 | 0.057682 | 142.6643 | 92.9704 | 57.8747 | 20.7323 | 106.1617 | 0.0030139 | 0.2666 | 0.96107 | 0.98662 | 97.8581 | 276.697 | 347.512 | 352.711 | 1022.849 | 0 | 0 | 0
|  | 2250 | 84.2974 | 15.4559 | 121.3006 | 0.048214 | 5.4541 | 0.012293 | 1.6378 | 209.1401 | 24.2993 | 0.24101 | 23.9075 | 24.2662 | 0.0058484 | 0.66158 | 11.0575 | 1250.8447 | 0.0005927 | 0.078964 | 0.057845 | 142.9531 | 92.9511 | 57.6305 | 20.7337 | 108.0917 | 0.0029844 | 0.26792 | 0.95977 | 0.98643 | 97.8574 | 276.708 | 347.487 | 352.701 | 1022.602 | 0 | 0 | 0
|  | 2255 | 84.4667 | 15.6391 | 122.1192 | 0.047745 | 5.401 | 0.011241 | 1.651 | 209.562 | 24.1752 | 0.24146 | 23.785 | 24.147 | 0.0058306 | 0.65957 | 11.0867 | 1254.1476 | 0.00053669 | 0.078826 | 0.057894 | 143.2425 | 92.9321 | 57.3909 | 20.7324 | 106.9888 | 0.0027578 | 0.26865 | 0.95953 | 0.98623 | 97.8577 | 276.717 | 347.483 | 352.771 | 1022.396 | 0 | 0 | 0
|  | 2260 | 83.2292 | 13.5273 | 85.0751 | 0.05439 | 6.1527 | 0.010618 | 1.4258 | 209.9812 | 23.9722 | 0.19317 | 23.5858 | 23.9545 | 0.0046272 | 0.52344 | 11.1128 | 1257.1051 | 0.00057753 | 0.077547 | 0.057046 | 143.5298 | 92.912 | 57.1453 | 20.7337 | 105.2021 | 0.0029534 | 0.26695 | 0.96463 | 0.98605 | 97.8578 | 276.709 | 347.49 | 352.922 | 1022.25 | 0 | 0 | 0
|  | 2265 | 84.1361 | 14.108 | 105.1511 | 0.052719 | 5.9637 | 0.011504 | 1.4842 | 210.3996 | 24.5507 | 0.22587 | 24.1554 | 24.5426 | 0.0055435 | 0.62709 | 11.1382 | 1259.9814 | 0.00060648 | 0.078244 | 0.057654 | 143.8166 | 92.8917 | 56.8573 | 20.7366 | 110.3423 | 0.0030166 | 0.2638 | 0.96096 | 0.98596 | 97.8576 | 276.69 | 347.496 | 353.066 | 1022.012 | 0 | 0 | 0
|  | 2270 | 83.853 | 16.2249 | 144.3135 | 0.045687 | 5.1682 | 0.012871 | 1.6773 | 210.8196 | 24.3067 | 0.2715 | 23.9123 | 24.284 | 0.0065932 | 0.74584 | 11.1686 | 1263.4137 | 0.00058802 | 0.07663 | 0.05725 | 144.1038 | 92.8721 | 56.625 | 20.7359 | 108.1464 | 0.0029637 | 0.26154 | 0.95601 | 0.98598 | 97.8571 | 276.702 | 347.451 | 352.853 | 1022.699 | 0 | 0 | 0
|  | 2275 | 82.8664 | 15.9269 | 137.4404 | 0.045994 | 5.2029 | 0.012371 | 1.6182 | 211.2364 | 23.7015 | 0.26694 | 23.3144 | 23.6809 | 0.0063214 | 0.71509 | 11.2009 | 1267.0661 | 0.00056899 | 0.074429 | 0.056375 | 144.3879 | 92.8512 | 56.3921 | 20.7338 | 102.8168 | 0.0029445 | 0.26072 | 0.95641 | 0.98588 | 97.8566 | 276.694 | 347.414 | 352.876 | 1022.757 | 0 | 0 | 0
|  | 2280 | 82.6464 | 15.9571 | 118.0683 | 0.045785 | 5.1793 | 0.012751 | 1.6355 | 211.6502 | 23.7339 | 0.22802 | 23.3439 | 23.7073 | 0.0054057 | 0.61151 | 11.2302 | 1270.3826 | 0.00058381 | 0.07488 | 0.05633 | 144.6697 | 92.829 | 56.1645 | 20.7343 | 103.0877 | 0.0030057 | 0.26169 | 0.96059 | 0.98582 | 97.8567 | 276.695 | 347.379 | 352.787 | 1022.747 | 0 | 0 | 0
|  | 2285 | 81.748 | 15.4745 | 111.9272 | 0.046699 | 5.2827 | 0.012233 | 1.6445 | 212.0612 | 23.8667 | 0.21927 | 23.4757 | 23.8384 | 0.0052269 | 0.59128 | 11.2568 | 1273.3895 | 0.00057127 | 0.076796 | 0.056127 | 144.9508 | 92.8058 | 55.9327 | 20.7363 | 104.2499 | 0.0029373 | 0.26582 | 0.96149 | 0.98576 | 97.8568 | 276.701 | 347.398 | 352.764 | 1022.728 | 0 | 0 | 0
|  | 2290 | 83.5758 | 15.6687 | 108.4795 | 0.047152 | 5.3339 | 0.011401 | 1.6422 | 212.4745 | 23.8534 | 0.21467 | 23.4632 | 23.8272 | 0.005115 | 0.57862 | 11.2826 | 1276.3143 | 0.00053756 | 0.077435 | 0.057201 | 145.2341 | 92.7836 | 55.6976 | 20.7321 | 104.1361 | 0.0027925 | 0.2677 | 0.96196 | 0.98573 | 97.8568 | 276.701 | 347.406 | 352.795 | 1022.728 | 0 | 0 | 0
|  | 2295 | 84.3305 | 15.0954 | 93.4156 | 0.049385 | 5.5865 | 0.011348 | 1.5475 | 212.8942 | 23.7909 | 0.19412 | 23.3987 | 23.7653 | 0.0046133 | 0.52187 | 11.3069 | 1279.0655 | 0.00056041 | 0.076423 | 0.057466 | 145.5208 | 92.7644 | 55.4588 | 20.7305 | 103.5779 | 0.0028979 | 0.26546 | 0.96423 | 0.98575 | 97.8567 | 276.69 | 347.362 | 352.803 | 1022.749 | 0 | 0 | 0
|  | 2300 | 83.3925 | 13.7822 | 110.9164 | 0.053489 | 6.0507 | 0.010038 | 1.4148 | 213.3136 | 23.8665 | 0.2488 | 23.4762 | 23.8459 | 0.0059328 | 0.67113 | 11.3333 | 1282.048 | 0.00053691 | 0.075675 | 0.056836 | 145.8065 | 92.745 | 55.2022 | 20.7336 | 104.2508 | 0.0027884 | 0.26273 | 0.95821 | 0.9857 | 97.8562 | 276.684 | 347.407 | 352.879 | 1022.71 | 0 | 0 | 0
|  | 2305 | 84.6127 | 14.7233 | 103.2554 | 0.050802 | 5.7468 | 0.011363 | 1.5406 | 213.7336 | 24.5577 | 0.21383 | 24.1542 | 24.532 | 0.0052456 | 0.59339 | 11.3613 | 1285.2093 | 0.00057729 | 0.078266 | 0.057904 | 146.0934 | 92.7261 | 54.9326 | 20.7357 | 110.3681 | 0.002893 | 0.2638 | 0.96195 | 0.98562 | 97.8562 | 276.691 | 347.38 | 352.814 | 1022.581 | 0 | 0 | 0
|  | 2310 | 83.5121 | 16.2186 | 118.6296 | 0.045519 | 5.1492 | 0.012954 | 1.7112 | 214.1539 | 24.1355 | 0.22401 | 23.7369 | 24.1058 | 0.0053998 | 0.61084 | 11.3879 | 1288.2199 | 0.00058966 | 0.077891 | 0.057256 | 146.3813 | 92.7073 | 54.6975 | 20.7344 | 106.5969 | 0.0029885 | 0.26645 | 0.9607 | 0.98548 | 97.8548 | 276.69 | 347.349 | 352.748 | 1022.625 | 0 | 0 | 0
|  | 2315 | 83.8802 | 15.8551 | 109.2361 | 0.046767 | 5.2904 | 0.011737 | 1.6517 | 214.5724 | 23.9103 | 0.21395 | 23.5163 | 23.8781 | 0.0051087 | 0.5779 | 11.4141 | 1291.1918 | 0.00054891 | 0.077244 | 0.057342 | 146.6678 | 92.6878 | 54.4695 | 20.7321 | 104.6209 | 0.002836 | 0.26667 | 0.96169 | 0.98537 | 97.854 | 276.665 | 347.362 | 352.707 | 1022.659 | 0 | 0 | 0
|  | 2320 | 84.3279 | 15.2591 | 112.3235 | 0.048853 | 5.5264 | 0.012442 | 1.5917 | 214.9929 | 24.1963 | 0.22717 | 23.7953 | 24.1558 | 0.0054874 | 0.62074 | 11.4406 | 1294.1884 | 0.00060783 | 0.077758 | 0.057685 | 146.9554 | 92.6693 | 54.2283 | 20.7333 | 107.1283 | 0.0030597 | 0.26555 | 0.96008 | 0.9852 | 97.8541 | 276.665 | 347.33 | 352.592 | 1023.705 | 0 | 0 | 0
|  | 2325 | 85.4737 | 15.9605 | 126.2272 | 0.047341 | 5.3553 | 0.012338 | 1.6617 | 215.4174 | 24.324 | 0.2461 | 23.9182 | 24.2819 | 0.0059757 | 0.67599 | 11.4693 | 1297.4302 | 0.00058407 | 0.078666 | 0.058434 | 147.2457 | 92.6526 | 53.9852 | 20.7317 | 108.2502 | 0.0029451 | 0.2669 | 0.95787 | 0.98505 | 97.8543 | 276.677 | 347.291 | 352.572 | 1024.103 | 0 | 0 | 0
|  | 2330 | 85.3739 | 16.4345 | 123.422 | 0.045922 | 5.1948 | 0.011655 | 1.6743 | 215.8445 | 23.8704 | 0.23774 | 23.4734 | 23.8405 | 0.0056678 | 0.64115 | 11.4984 | 1300.7231 | 0.00053521 | 0.076886 | 0.058092 | 147.537 | 92.6371 | 53.7544 | 20.7288 | 104.2559 | 0.0027807 | 0.26603 | 0.9587 | 0.98497 | 97.854 | 276.673 | 347.309 | 352.74 | 1022.763 | 0 | 0 | 0
|  | 2335 | 84.2483 | 14.7572 | 111.151 | 0.050467 | 5.709 | 0.010814 | 1.5076 | 216.2686 | 23.7073 | 0.23691 | 23.3143 | 23.6776 | 0.0056095 | 0.63456 | 11.5266 | 1303.9123 | 0.00054573 | 0.076083 | 0.057365 | 147.8256 | 92.6204 | 53.5187 | 20.7301 | 102.8418 | 0.0028425 | 0.26527 | 0.95868 | 0.98486 | 97.8538 | 276.673 | 347.329 | 352.74 | 1022.767 | 0 | 0 | 0
|  | 2340 | 82.7437 | 13.6614 | 107.6691 | 0.053542 | 6.0567 | 0.010137 | 1.4136 | 216.686 | 23.6155 | 0.24435 | 23.2266 | 23.5919 | 0.0057648 | 0.65212 | 11.555 | 1307.129 | 0.00054273 | 0.075684 | 0.056488 | 148.1102 | 92.6009 | 53.2515 | 20.7326 | 102.058 | 0.0028386 | 0.26497 | 0.95774 | 0.98472 | 97.854 | 276.666 | 347.366 | 352.829 | 1022.83 | 0 | 0 | 0
|  | 2345 | 82.9 | 14.1644 | 119.1392 | 0.051738 | 5.8527 | 0.009889 | 1.4744 | 217.1001 | 23.7671 | 0.25971 | 23.3706 | 23.7345 | 0.006164 | 0.69728 | 11.5848 | 1310.5026 | 0.00051164 | 0.076284 | 0.056651 | 148.3931 | 92.58 | 52.9899 | 20.7334 | 103.3502 | 0.0026882 | 0.26529 | 0.95603 | 0.98468 | 97.8539 | 276.646 | 347.291 | 352.698 | 1022.881 | 0 | 0 | 0
|  | 2350 | 82.2694 | 14.8588 | 127.8646 | 0.048945 | 5.5367 | 0.010222 | 1.5479 | 217.5131 | 23.5054 | 0.26664 | 23.1117 | 23.4713 | 0.0062583 | 0.70795 | 11.6159 | 1314.0156 | 0.00050029 | 0.075763 | 0.056226 | 148.6753 | 92.5588 | 52.7364 | 20.7326 | 101.0796 | 0.002663 | 0.26618 | 0.95521 | 0.98461 | 97.8529 | 276.647 | 347.268 | 352.671 | 1022.894 | 0 | 0 | 0
|  | 2355 | 83.3084 | 16.4225 | 135.7238 | 0.044844 | 5.0728 | 0.012626 | 1.7056 | 217.927 | 23.8743 | 0.25527 | 23.4735 | 23.8428 | 0.0060864 | 0.6885 | 11.6468 | 1317.5068 | 0.0005662 | 0.076486 | 0.056924 | 148.9582 | 92.538 | 52.502 | 20.7333 | 104.2734 | 0.0029145 | 0.2649 | 0.95638 | 0.98455 | 97.8521 | 276.653 | 347.254 | 352.717 | 1022.862 | 0 | 0 | 0
|  | 2360 | 85.1831 | 17.5562 | 132.3286 | 0.042892 | 4.852 | 0.01398 | 1.8215 | 218.3482 | 24.2724 | 0.23414 | 23.8626 | 24.2416 | 0.0056758 | 0.64206 | 11.6762 | 1320.8332 | 0.00059961 | 0.078129 | 0.058201 | 149.246 | 92.5204 | 52.2846 | 20.7321 | 107.7691 | 0.0030166 | 0.2659 | 0.95864 | 0.9845 | 97.8516 | 276.651 | 347.22 | 352.735 | 1022.812 | 0 | 0 | 0
|  | 2365 | 81.7867 | 15.9035 | 114.182 | 0.045461 | 5.1427 | 0.012692 | 1.6331 | 218.7657 | 23.0629 | 0.22538 | 22.673 | 23.0317 | 0.0051909 | 0.5872 | 11.7033 | 1323.9063 | 0.000577 | 0.074243 | 0.055765 | 149.5309 | 92.5013 | 52.0667 | 20.7303 | 97.2943 | 0.0030492 | 0.26592 | 0.95955 | 0.98445 | 97.8509 | 276.652 | 347.212 | 352.705 | 1022.788 | 0 | 0 | 0
|  | 2370 | 84.6916 | 14.9625 | 119.5715 | 0.050037 | 5.6603 | 0.01143 | 1.5274 | 219.1819 | 23.7418 | 0.25236 | 23.3421 | 23.7084 | 0.005983 | 0.67681 | 11.7313 | 1327.0664 | 0.00057194 | 0.076425 | 0.057667 | 149.8145 | 92.4818 | 51.8274 | 20.7293 | 103.1141 | 0.0029532 | 0.2659 | 0.95659 | 0.98444 | 97.8513 | 276.661 | 347.237 | 352.686 | 1022.759 | 0 | 0 | 0
|  | 2375 | 85.3817 | 14.9756 | 127.8249 | 0.0504 | 5.7014 | 0.011328 | 1.5386 | 219.607 | 24.0161 | 0.26877 | 23.6079 | 23.9702 | 0.0064424 | 0.72878 | 11.7623 | 1330.5803 | 0.00057092 | 0.077545 | 0.05821 | 150.1042 | 92.4661 | 51.572 | 20.7297 | 105.4935 | 0.0029203 | 0.26656 | 0.95477 | 0.9844 | 97.8504 | 276.67 | 347.18 | 352.507 | 1024.31 | 0 | 0 | 0
|  | 2380 | 84.8088 | 16.2616 | 119.1437 | 0.046103 | 5.2153 | 0.014037 | 1.6879 | 220.0325 | 24.0675 | 0.22871 | 23.6565 | 24.0167 | 0.0054929 | 0.62137 | 11.7922 | 1333.9557 | 0.00064715 | 0.077819 | 0.05797 | 150.3946 | 92.4506 | 51.3296 | 20.7311 | 105.9369 | 0.0032426 | 0.26685 | 0.95909 | 0.98436 | 97.85 | 276.681 | 347.152 | 352.437 | 1023.653 | 0 | 0 | 0
|  | 2385 | 85.0403 | 17.2393 | 127.0075 | 0.043607 | 4.9329 | 0.013156 | 1.7336 | 220.4571 | 23.8061 | 0.2331 | 23.3998 | 23.7594 | 0.0055384 | 0.62652 | 11.8197 | 1337.0754 | 0.0005737 | 0.075597 | 0.057731 | 150.6839 | 92.4349 | 51.1082 | 20.7296 | 103.6491 | 0.0029541 | 0.26304 | 0.95862 | 0.98436 | 97.8499 | 276.687 | 347.156 | 352.49 | 1022.719 | 0 | 0 | 0
|  | 2390 | 82.5808 | 14.8123 | 132.2854 | 0.049284 | 5.5751 | 0.011058 | 1.5285 | 220.8762 | 23.5231 | 0.27762 | 23.1232 | 23.4836 | 0.0065196 | 0.73751 | 11.8499 | 1340.4855 | 0.00054499 | 0.075329 | 0.056347 | 150.9691 | 92.4168 | 50.8836 | 20.7323 | 101.2065 | 0.0028579 | 0.26481 | 0.95379 | 0.98437 | 97.8499 | 276.685 | 347.179 | 352.59 | 1022.689 | 0 | 0 | 0
|  | 2395 | 83.1298 | 14.4349 | 117.2206 | 0.050909 | 5.7589 | 0.011209 | 1.4929 | 221.2905 | 23.7523 | 0.25161 | 23.3512 | 23.7172 | 0.0059676 | 0.67507 | 11.8811 | 1344.0169 | 0.00057063 | 0.076003 | 0.056756 | 151.2518 | 92.3969 | 50.6202 | 20.7328 | 103.1999 | 0.0029464 | 0.26464 | 0.95652 | 0.98428 | 97.8502 | 276.68 | 347.219 | 352.661 | 1022.632 | 0 | 0 | 0
|  | 2400 | 82.8311 | 15.9089 | 147.6745 | 0.046026 | 5.2066 | 0.013182 | 1.6337 | 221.7054 | 23.656 | 0.28772 | 23.2576 | 23.6234 | 0.0067969 | 0.76888 | 11.913 | 1347.6268 | 0.0006067 | 0.075192 | 0.056486 | 151.5349 | 92.3772 | 50.3827 | 20.733 | 102.3696 | 0.0031142 | 0.26325 | 0.95251 | 0.98418 | 97.8491 | 276.693 | 347.235 | 352.696 | 1022.676 | 0 | 0 | 0
|  | 2405 | 83.4008 | 16.2549 | 138.9448 | 0.045356 | 5.1308 | 0.013999 | 1.673 | 222.121 | 24.0525 | 0.26243 | 23.6446 | 24.014 | 0.006302 | 0.7129 | 11.9458 | 1351.3312 | 0.00063496 | 0.075882 | 0.05691 | 151.8184 | 92.358 | 50.1554 | 20.735 | 105.8172 | 0.0031919 | 0.26168 | 0.955 | 0.98392 | 97.8495 | 276.687 | 347.193 | 352.617 | 1022.62 | 0 | 0 | 0
|  | 2410 | 82.3597 | 15.7577 | 121.3923 | 0.046203 | 5.2266 | 0.013127 | 1.621 | 222.5354 | 24.0478 | 0.23364 | 23.6391 | 24.0057 | 0.0056087 | 0.63447 | 11.9755 | 1354.6997 | 0.00060653 | 0.074897 | 0.056186 | 152.1011 | 92.3383 | 49.9266 | 20.7376 | 105.7719 | 0.0030702 | 0.25903 | 0.9582 | 0.984 | 97.8493 | 276.675 | 347.181 | 352.565 | 1022.582 | 0 | 0 | 0
|  | 2415 | 81.5034 | 15.331 | 113.7944 | 0.046996 | 5.3163 | 0.013264 | 1.6191 | 222.945 | 23.7891 | 0.22521 | 23.3837 | 23.7458 | 0.0053479 | 0.60496 | 12.0029 | 1357.7983 | 0.00062335 | 0.076092 | 0.055909 | 152.3814 | 92.3168 | 49.6934 | 20.7364 | 103.5038 | 0.0031717 | 0.26456 | 0.95934 | 0.98422 | 97.8491 | 276.671 | 347.164 | 352.539 | 1022.564 | 0 | 0 | 0
|  | 2420 | 81.461 | 15.4381 | 116.8402 | 0.046645 | 5.2766 | 0.013083 | 1.6264 | 223.3524 | 23.5693 | 0.23171 | 23.1636 | 23.5214 | 0.0054501 | 0.61652 | 12.0299 | 1360.852 | 0.00061024 | 0.075864 | 0.055846 | 152.6608 | 92.2944 | 49.4582 | 20.7347 | 101.582 | 0.0031395 | 0.26589 | 0.95875 | 0.98434 | 97.8494 | 276.678 | 347.104 | 352.466 | 1022.564 | 0 | 0 | 0
|  | 2425 | 80.9801 | 15.949 | 115.2204 | 0.044885 | 5.0774 | 0.013671 | 1.6708 | 223.7585 | 23.4606 | 0.221 | 23.0508 | 23.401 | 0.0051716 | 0.58502 | 12.0565 | 1363.8558 | 0.00061362 | 0.074995 | 0.055456 | 152.939 | 92.2716 | 49.2279 | 20.7352 | 100.6215 | 0.0031667 | 0.26443 | 0.95995 | 0.98437 | 97.85 | 276.684 | 347.014 | 352.286 | 1022.624 | 0 | 0 | 0
|  | 2430 | 82.9463 | 14.722 | 112.3692 | 0.049806 | 5.6342 | 0.012448 | 1.5259 | 224.1683 | 24.1713 | 0.23211 | 23.7475 | 24.112 | 0.0055967 | 0.63311 | 12.0834 | 1366.9012 | 0.00062 | 0.076001 | 0.056676 | 153.2194 | 92.2503 | 49.0018 | 20.7369 | 106.8029 | 0.0031145 | 0.26099 | 0.95904 | 0.98468 | 97.8486 | 276.687 | 346.99 | 352.316 | 1023.047 | 0 | 0 | 0
|  | 2435 | 84.4572 | 14.6664 | 117.7727 | 0.050905 | 5.7585 | 0.01188 | 1.4993 | 224.5869 | 24.7472 | 0.24282 | 24.3141 | 24.6906 | 0.0059953 | 0.6782 | 12.1124 | 1370.1794 | 0.00060477 | 0.076325 | 0.057537 | 153.5049 | 92.2328 | 48.735 | 20.7387 | 111.9564 | 0.0029891 | 0.25703 | 0.95828 | 0.9851 | 97.8475 | 276.674 | 347.002 | 352.375 | 1022.829 | 0 | 0 | 0
|  | 2440 | 83.6149 | 16.9586 | 147.9668 | 0.043586 | 4.9305 | 0.014461 | 1.7401 | 225.007 | 24.7311 | 0.26137 | 24.2974 | 24.6744 | 0.0064492 | 0.72955 | 12.1435 | 1373.6988 | 0.00063027 | 0.075843 | 0.057018 | 153.7913 | 92.216 | 48.503 | 20.7404 | 111.8067 | 0.0030974 | 0.25588 | 0.95666 | 0.98552 | 97.8475 | 276.676 | 346.99 | 352.373 | 1022.743 | 0 | 0 | 0
|  | 2445 | 81.9906 | 17.1207 | 147.4536 | 0.042335 | 4.789 | 0.013713 | 1.7972 | 225.4211 | 24.7297 | 0.25308 | 24.2925 | 24.6654 | 0.0062424 | 0.70615 | 12.1752 | 1377.2881 | 0.00058052 | 0.076084 | 0.056155 | 154.0742 | 92.1967 | 48.2915 | 20.7436 | 111.7778 | 0.0028895 | 0.25654 | 0.95799 | 0.98595 | 97.8481 | 276.679 | 346.939 | 352.264 | 1022.752 | 0 | 0 | 0
|  | 2450 | 83.5283 | 15.1247 | 109.1343 | 0.04882 | 5.5226 | 0.013372 | 1.5909 | 225.8348 | 24.9102 | 0.21454 | 24.4653 | 24.8341 | 0.0053279 | 0.60271 | 12.2042 | 1380.5602 | 0.00065281 | 0.077667 | 0.057256 | 154.3577 | 92.1775 | 48.0694 | 20.7411 | 113.3945 | 0.003172 | 0.25925 | 0.96268 | 0.98645 | 97.8483 | 276.675 | 346.874 | 352.103 | 1022.739 | 0 | 0 | 0
|  | 2455 | 83.2544 | 13.7843 | 94.1094 | 0.053392 | 6.0398 | 0.01222 | 1.4373 | 226.2518 | 24.54 | 0.20539 | 24.1009 | 24.4638 | 0.0050247 | 0.5684 | 12.23 | 1383.488 | 0.00065244 | 0.076741 | 0.056967 | 154.6433 | 92.1596 | 47.8064 | 20.739 | 110.0457 | 0.0032113 | 0.25986 | 0.96427 | 0.98705 | 97.8479 | 276.684 | 346.864 | 352.086 | 1022.756 | 0 | 0 | 0
|  | 2460 | 83.9956 | 16.3054 | 137.5557 | 0.045538 | 5.1514 | 0.013466 | 1.675 | 226.6699 | 24.6948 | 0.25445 | 24.2525 | 24.6181 | 0.006264 | 0.7086 | 12.2583 | 1386.6805 | 0.00061321 | 0.076275 | 0.057283 | 154.9289 | 92.1422 | 47.5511 | 20.7392 | 111.4364 | 0.0030299 | 0.25733 | 0.95935 | 0.9875 | 97.8474 | 276.684 | 346.858 | 352.086 | 1022.824 | 0 | 0 | 0
|  | 2465 | 80.2779 | 17.8307 | 145.4904 | 0.0398 | 4.5022 | 0.014237 | 1.8135 | 227.0806 | 23.806 | 0.24405 | 23.3754 | 23.727 | 0.0057905 | 0.65503 | 12.2884 | 1390.0896 | 0.00056665 | 0.072178 | 0.054631 | 155.2087 | 92.122 | 47.349 | 20.7414 | 103.5404 | 0.0029235 | 0.25359 | 0.96117 | 0.98821 | 97.8476 | 276.679 | 346.795 | 352.011 | 1022.848 | 0 | 0 | 0
|  | 2470 | 79.5859 | 16.7408 | 141.5242 | 0.042025 | 4.754 | 0.014294 | 1.7167 | 227.4803 | 24.0168 | 0.24856 | 23.5786 | 23.9284 | 0.0059476 | 0.67281 | 12.3177 | 1393.4092 | 0.00060069 | 0.072145 | 0.054264 | 155.4809 | 92.0973 | 47.1428 | 20.7446 | 105.3653 | 0.0030484 | 0.25175 | 0.96137 | 0.98893 | 97.8481 | 276.675 | 346.739 | 351.883 | 1022.83 | 0 | 0 | 0
|  | 2475 | 78.3433 | 15.6683 | 121.9797 | 0.044201 | 5.0001 | 0.012957 | 1.6665 | 227.8751 | 24.1987 | 0.22374 | 23.7519 | 24.0974 | 0.0053916 | 0.60991 | 12.3461 | 1396.616 | 0.0005727 | 0.07366 | 0.053809 | 155.7511 | 92.0707 | 46.9275 | 20.7479 | 106.9437 | 0.0029094 | 0.25439 | 0.96467 | 0.98953 | 97.8486 | 276.674 | 346.662 | 351.704 | 1022.781 | 0 | 0 | 0
|  | 2480 | 77.9025 | 14.7361 | 102.4153 | 0.046733 | 5.2865 | 0.012241 | 1.5359 | 228.2657 | 23.9747 | 0.20054 | 23.5278 | 23.8659 | 0.0047861 | 0.54142 | 12.3715 | 1399.4943 | 0.00057205 | 0.071778 | 0.053285 | 156.0189 | 92.0426 | 46.7007 | 20.748 | 104.9538 | 0.0029294 | 0.25109 | 0.96769 | 0.99001 | 97.8485 | 276.666 | 346.599 | 351.58 | 1022.745 | 0 | 0 | 0
|  | 2485 | 78.0085 | 15.094 | 115.1696 | 0.045687 | 5.1682 | 0.012153 | 1.5474 | 228.6555 | 23.758 | 0.22246 | 23.3149 | 23.6527 | 0.0052617 | 0.59522 | 12.3966 | 1402.3359 | 0.00055521 | 0.070696 | 0.053172 | 156.285 | 92.0143 | 46.4644 | 20.7465 | 103.0646 | 0.0028787 | 0.24989 | 0.96572 | 0.99045 | 97.848 | 276.65 | 346.596 | 351.617 | 1022.747 | 0 | 0 | 0
|  | 2490 | 77.2129 | 14.2985 | 99.1997 | 0.047737 | 5.4001 | 0.011509 | 1.4914 | 229.0435 | 23.7563 | 0.20014 | 23.313 | 23.6611 | 0.0047354 | 0.53568 | 12.4216 | 1405.1631 | 0.00054942 | 0.071194 | 0.052814 | 156.55 | 91.9854 | 46.2414 | 20.7479 | 103.0483 | 0.0028536 | 0.25128 | 0.96868 | 0.99098 | 97.8469 | 276.668 | 346.592 | 351.767 | 1022.701 | 0 | 0 | 0
|  | 2495 | 79.4286 | 16.0774 | 113.0925 | 0.043673 | 4.9404 | 0.013114 | 1.7003 | 229.4351 | 24.7412 | 0.20037 | 24.284 | 24.65 | 0.0049391 | 0.55872 | 12.4458 | 1407.8991 | 0.00057273 | 0.074255 | 0.054487 | 156.8182 | 91.958 | 45.9944 | 20.7498 | 111.7907 | 0.0028559 | 0.25158 | 0.96933 | 0.99167 | 97.8475 | 276.664 | 346.655 | 351.881 | 1022.71 | 0 | 0 | 0
|  | 2500 | 79.5148 | 18.0459 | 124.9021 | 0.038951 | 4.4063 | 0.014748 | 1.8664 | 229.8325 | 24.6517 | 0.19809 | 24.1958 | 24.5595 | 0.0048651 | 0.55035 | 12.4703 | 1410.6718 | 0.00057446 | 0.072699 | 0.054299 | 157.0902 | 91.933 | 45.8054 | 20.7498 | 110.9813 | 0.0028718 | 0.24814 | 0.97036 | 0.99246 | 97.8474 | 276.663 | 346.651 | 351.863 | 1022.664 | 0 | 0 | 0
|  | 2505 | 78.4305 | 16.6844 | 111.8619 | 0.041555 | 4.7008 | 0.0139 | 1.6789 | 230.2274 | 24.1752 | 0.19308 | 23.7237 | 24.0748 | 0.0046484 | 0.52584 | 12.4941 | 1413.3623 | 0.00057763 | 0.069768 | 0.05327 | 157.3591 | 91.9071 | 45.5968 | 20.7497 | 106.7127 | 0.0029328 | 0.24399 | 0.97167 | 0.99324 | 97.8469 | 276.654 | 346.587 | 351.716 | 1022.611 | 0 | 0 | 0
|  | 2510 | 75.1706 | 18.6546 | 118.5229 | 0.035622 | 4.0296 | 0.015363 | 1.9068 | 230.6114 | 23.603 | 0.17972 | 23.1557 | 23.4915 | 0.004222 | 0.4776 | 12.5163 | 1415.8709 | 0.00054726 | 0.067925 | 0.051213 | 157.6203 | 91.877 | 45.3979 | 20.7527 | 101.6926 | 0.0028597 | 0.24345 | 0.97387 | 0.99398 | 97.8468 | 276.643 | 346.49 | 351.514 | 1022.578 | 0 | 0 | 0
|  | 2515 | 72.4244 | 15.7187 | 98.9469 | 0.040731 | 4.6075 | 0.012127 | 1.6521 | 230.9804 | 23.2319 | 0.17438 | 22.7855 | 23.1116 | 0.0040302 | 0.4559 | 12.5369 | 1418.2047 | 0.00049396 | 0.067292 | 0.049608 | 157.8724 | 91.8411 | 45.2276 | 20.7558 | 98.4938 | 0.0026608 | 0.24468 | 0.97512 | 0.99464 | 97.8474 | 276.642 | 346.397 | 351.354 | 1022.568 | 0 | 0 | 0
|  | 2520 | 74.0302 | 13.7786 | 126.1061 | 0.047496 | 5.3728 | 0.010314 | 1.4529 | 231.3465 | 23.8081 | 0.25289 | 23.3486 | 23.6848 | 0.0059895 | 0.67755 | 12.562 | 1421.0383 | 0.00048988 | 0.069007 | 0.050736 | 158.1232 | 91.8042 | 44.9889 | 20.7562 | 103.4309 | 0.0025899 | 0.24481 | 0.96687 | 0.99507 | 97.8474 | 276.658 | 346.367 | 351.354 | 1022.557 | 0 | 0 | 0
|  | 2525 | 74.5188 | 16.1001 | 102.0072 | 0.040916 | 4.6285 | 0.012351 | 1.675 | 231.7179 | 23.8342 | 0.17592 | 23.3778 | 23.7245 | 0.0041737 | 0.47214 | 12.5874 | 1423.9125 | 0.00050537 | 0.068532 | 0.050935 | 158.3774 | 91.7695 | 44.7686 | 20.7557 | 103.6737 | 0.0026547 | 0.24329 | 0.97557 | 0.99528 | 97.8474 | 276.66 | 346.421 | 351.558 | 1022.568 | 0 | 0 | 0
|  | 2530 | 75.5674 | 17.301 | 119.4795 | 0.038611 | 4.3678 | 0.013802 | 1.7845 | 232.0931 | 24.212 | 0.19135 | 23.7506 | 24.1085 | 0.0046133 | 0.52186 | 12.6094 | 1426.3975 | 0.0005329 | 0.068903 | 0.05157 | 158.6337 | 91.7364 | 44.5753 | 20.7563 | 106.9967 | 0.0027381 | 0.24135 | 0.97418 | 0.99561 | 97.8468 | 276.674 | 346.452 | 351.673 | 1022.517 | 0 | 0 | 0
|  | 2535 | 76.7223 | 15.8173 | 107.0575 | 0.042879 | 4.8505 | 0.013069 | 1.5824 | 232.4738 | 24.0086 | 0.19199 | 23.5511 | 23.9098 | 0.0045905 | 0.51928 | 12.6324 | 1429.0004 | 0.00056036 | 0.06785 | 0.052047 | 158.8927 | 91.7056 | 44.3735 | 20.7529 | 105.2067 | 0.0028756 | 0.24005 | 0.97445 | 0.99596 | 97.8468 | 276.677 | 346.453 | 351.73 | 1022.479 | 0 | 0 | 0
|  | 2540 | 74.2281 | 13.6283 | 92.0977 | 0.048148 | 5.4466 | 0.012286 | 1.4008 | 232.8512 | 23.7395 | 0.18756 | 23.2849 | 23.6417 | 0.0044343 | 0.50162 | 12.6549 | 1431.5526 | 0.00059155 | 0.067446 | 0.050647 | 159.1494 | 91.6737 | 44.1453 | 20.756 | 102.8515 | 0.0030389 | 0.24104 | 0.9752 | 0.99622 | 97.8472 | 276.675 | 346.419 | 351.727 | 1022.499 | 0 | 0 | 0
|  | 2545 | 76.2477 | 14.5485 | 113.1733 | 0.04633 | 5.2409 | 0.013383 | 1.4623 | 233.2274 | 24.1927 | 0.21767 | 23.7254 | 24.0878 | 0.0052433 | 0.59313 | 12.6791 | 1434.2895 | 0.00062004 | 0.067748 | 0.051798 | 159.4056 | 91.6414 | 43.9019 | 20.7553 | 106.798 | 0.0031123 | 0.23835 | 0.972 | 0.99636 | 97.8473 | 276.679 | 346.361 | 351.652 | 1022.862 | 0 | 0 | 0
|  | 2550 | 76.2037 | 17.8154 | 117.266 | 0.037812 | 4.2774 | 0.015126 | 1.7902 | 233.6085 | 24.2023 | 0.18408 | 23.7327 | 24.0882 | 0.0044341 | 0.50159 | 12.7033 | 1437.0263 | 0.00057193 | 0.067692 | 0.051747 | 159.6644 | 91.6112 | 43.6908 | 20.7556 | 106.8729 | 0.0029057 | 0.23813 | 0.9759 | 0.99654 | 97.8471 | 276.674 | 346.331 | 351.518 | 1024.5 | 0 | 0 | 0
|  | 2555 | 75.1793 | 19.1258 | 137.7227 | 0.034748 | 3.9308 | 0.014536 | 1.9557 | 233.987 | 24.006 | 0.20032 | 23.5423 | 23.8901 | 0.0047856 | 0.54136 | 12.7264 | 1439.6337 | 0.00050511 | 0.067956 | 0.051206 | 159.9218 | 91.58 | 43.5173 | 20.7561 | 105.1556 | 0.0026379 | 0.24036 | 0.97453 | 0.99698 | 97.8464 | 276.679 | 346.361 | 351.478 | 1022.983 | 0 | 0 | 0
|  | 2560 | 75.6629 | 18.7724 | 133.2068 | 0.03563 | 4.0305 | 0.013885 | 1.9307 | 234.3641 | 24.0375 | 0.19836 | 23.5734 | 23.9275 | 0.0047462 | 0.5369 | 12.7502 | 1442.3293 | 0.00049473 | 0.068792 | 0.05159 | 160.1788 | 91.5485 | 43.3375 | 20.7549 | 105.433 | 0.0025904 | 0.2424 | 0.97524 | 0.99748 | 97.8461 | 276.678 | 346.364 | 351.566 | 1022.675 | 0 | 0 | 0
|  | 2565 | 76.865 | 18.8085 | 145.3049 | 0.036127 | 4.0867 | 0.014881 | 1.9206 | 234.7454 | 24.4056 | 0.21604 | 23.9349 | 24.2976 | 0.0052494 | 0.59382 | 12.7752 | 1445.1561 | 0.00053761 | 0.069386 | 0.052348 | 160.4386 | 91.5187 | 43.1602 | 20.755 | 108.6893 | 0.00274 | 0.24116 | 0.97371 | 0.99793 | 97.8461 | 276.679 | 346.371 | 351.619 | 1022.692 | 0 | 0 | 0
|  | 2570 | 77.8868 | 17.0495 | 134.6148 | 0.040383 | 4.5683 | 0.015272 | 1.7639 | 235.1323 | 24.6354 | 0.22168 | 24.1585 | 24.5223 | 0.0054362 | 0.61496 | 12.8019 | 1448.1781 | 0.00061672 | 0.071233 | 0.053212 | 160.7025 | 91.4912 | 42.9714 | 20.7536 | 110.7374 | 0.0030508 | 0.24435 | 0.97343 | 0.99828 | 97.846 | 276.68 | 346.346 | 351.561 | 1022.741 | 0 | 0 | 0
|  | 2575 | 78.0476 | 15.1621 | 98.2818 | 0.045504 | 5.1475 | 0.014145 | 1.5574 | 235.5221 | 24.3383 | 0.18469 | 23.861 | 24.2154 | 0.0044722 | 0.50591 | 12.8267 | 1450.9802 | 0.00064363 | 0.070867 | 0.053254 | 160.9687 | 91.4649 | 42.7564 | 20.7511 | 108.0547 | 0.0031967 | 0.24569 | 0.97784 | 0.99859 | 97.8453 | 276.674 | 346.257 | 351.399 | 1022.818 | 0 | 0 | 0
|  | 2580 | 78.2854 | 17.4134 | 109.8056 | 0.039742 | 4.4957 | 0.015997 | 1.7577 | 235.9129 | 24.1444 | 0.1817 | 23.667 | 24.0169 | 0.0043639 | 0.49365 | 12.8488 | 1453.4791 | 0.00063575 | 0.069854 | 0.053227 | 161.2349 | 91.4391 | 42.5303 | 20.7496 | 106.3224 | 0.0031849 | 0.24446 | 0.97855 | 0.99897 | 97.8462 | 276.672 | 346.2 | 351.318 | 1022.789 | 0 | 0 | 0
|  | 2585 | 78.5209 | 21.9079 | 145.3122 | 0.031684 | 3.5841 | 0.019013 | 2.19 | 236.3049 | 24.2458 | 0.19083 | 23.7671 | 24.1262 | 0.004604 | 0.52082 | 12.8712 | 1456.0153 | 0.00060241 | 0.069387 | 0.053271 | 161.5012 | 91.4139 | 42.3616 | 20.7503 | 107.2203 | 0.0030313 | 0.2424 | 0.97784 | 0.99929 | 97.8457 | 276.658 | 346.209 | 351.441 | 1022.829 | 0 | 0 | 0
|  | 2590 | 76.3404 | 18.7337 | 106.1871 | 0.036023 | 4.075 | 0.014443 | 1.907 | 236.6921 | 23.8367 | 0.16125 | 23.3673 | 23.7217 | 0.0038252 | 0.43272 | 12.8922 | 1458.3991 | 0.00052029 | 0.068698 | 0.051953 | 161.7642 | 91.3869 | 42.1975 | 20.7518 | 103.6382 | 0.0027192 | 0.24373 | 0.9815 | 0.99966 | 97.8452 | 276.642 | 346.228 | 351.479 | 1022.801 | 0 | 0 | 0
|  | 2595 | 76.806 | 15.007 | 77.6921 | 0.045243 | 5.118 | 0.011476 | 1.4924 | 237.075 | 23.8776 | 0.14791 | 23.4084 | 23.764 | 0.003515 | 0.39763 | 12.9106 | 1460.475 | 0.00051921 | 0.067522 | 0.052027 | 162.0242 | 91.3584 | 41.995 | 20.7519 | 103.9984 | 0.0027106 | 0.24016 | 0.98338 | 1.0001 | 97.8447 | 276.637 | 346.242 | 351.502 | 1022.731 | 0 | 0 | 0
|  | 2600 | 77.4181 | 15.8825 | 101.7314 | 0.04309 | 4.8744 | 0.01342 | 1.6015 | 237.4605 | 24.5823 | 0.17917 | 24.0981 | 24.4656 | 0.0043836 | 0.49588 | 12.9303 | 1462.7088 | 0.00057825 | 0.069007 | 0.052606 | 162.2857 | 91.331 | 41.759 | 20.7554 | 110.2226 | 0.0028946 | 0.2388 | 0.98025 | 1.0004 | 97.8445 | 276.639 | 346.226 | 351.506 | 1022.67 | 0 | 0 | 0
|  | 2605 | 75.9913 | 17.6754 | 140.4256 | 0.038005 | 4.2993 | 0.015828 | 1.8184 | 237.844 | 24.6442 | 0.21772 | 24.153 | 24.513 | 0.0053369 | 0.60373 | 12.9546 | 1465.4578 | 0.00060155 | 0.069109 | 0.051858 | 162.5469 | 91.3029 | 41.5677 | 20.7587 | 110.7517 | 0.0029862 | 0.23861 | 0.97623 | 1.0007 | 97.8452 | 276.627 | 346.143 | 351.303 | 1022.674 | 0 | 0 | 0
|  | 2610 | 73.426 | 14.1849 | 105.8887 | 0.045759 | 5.1763 | 0.012232 | 1.4662 | 238.2176 | 23.9733 | 0.20328 | 23.4926 | 23.8357 | 0.0048453 | 0.54812 | 12.9801 | 1468.3374 | 0.0005597 | 0.06709 | 0.050146 | 162.8019 | 91.2711 | 41.3644 | 20.7598 | 104.7909 | 0.0028763 | 0.23823 | 0.97803 | 1.0009 | 97.8446 | 276.634 | 346.101 | 351.155 | 1022.729 | 0 | 0 | 0
|  | 2615 | 72.939 | 13.8783 | 86.1763 | 0.04646 | 5.2556 | 0.011234 | 1.4199 | 238.5835 | 23.7799 | 0.16937 | 23.2988 | 23.6391 | 0.0040037 | 0.45291 | 13.0022 | 1470.84 | 0.00052191 | 0.065966 | 0.049698 | 163.0515 | 91.2365 | 41.1184 | 20.76 | 103.0879 | 0.0027316 | 0.23662 | 0.98203 | 1.0011 | 97.8442 | 276.645 | 346.038 | 351.092 | 1023.186 | 0 | 0 | 0
|  | 2620 | 73.5746 | 17.1091 | 113.0211 | 0.038015 | 4.3003 | 0.015559 | 1.7295 | 238.9498 | 24.1395 | 0.17909 | 23.647 | 23.99 | 0.0042965 | 0.48603 | 13.023 | 1473.1873 | 0.00059146 | 0.065746 | 0.050036 | 163.3009 | 91.2022 | 40.9104 | 20.7615 | 106.2109 | 0.0029958 | 0.2333 | 0.98117 | 1.0014 | 97.8439 | 276.646 | 345.978 | 350.996 | 1023.5 | 0 | 0 | 0
|  | 2625 | 74.0877 | 14.9664 | 107.3079 | 0.04376 | 4.9503 | 0.012568 | 1.5209 | 239.3189 | 24.5417 | 0.19263 | 24.0359 | 24.3773 | 0.0046958 | 0.5312 | 13.0455 | 1475.7304 | 0.00054997 | 0.066555 | 0.05042 | 163.552 | 91.1691 | 40.7237 | 20.7632 | 109.7563 | 0.0027794 | 0.23253 | 0.97985 | 1.0015 | 97.8437 | 276.643 | 345.905 | 350.817 | 1023.573 | 0 | 0 | 0
|  | 2630 | 72.0804 | 17.1543 | 84.4932 | 0.037145 | 4.2019 | 0.014418 | 1.7814 | 239.6844 | 24.3219 | 0.12998 | 23.8133 | 24.1458 | 0.0031385 | 0.35503 | 13.065 | 1477.946 | 0.00053556 | 0.06617 | 0.049269 | 163.8012 | 91.1347 | 40.4876 | 20.7658 | 107.7659 | 0.0027391 | 0.2331 | 0.98694 | 1.0016 | 97.844 | 276.656 | 345.798 | 350.626 | 1023.704 | 0 | 0 | 0
|  | 2635 | 70.333 | 29.2582 | 223.2005 | 0.02125 | 2.4039 | 0.02576 | 3.086 | 240.0404 | 24.0266 | 0.19884 | 23.5269 | 23.8539 | 0.0047431 | 0.53655 | 13.0847 | 1480.1749 | 0.0005474 | 0.065579 | 0.048238 | 164.045 | 91.0969 | 40.3615 | 20.7674 | 105.1772 | 0.002818 | 0.23369 | 0.97937 | 1.0018 | 97.8431 | 276.665 | 345.837 | 350.644 | 1023.563 | 0 | 0 | 0
|  | 2640 | 69.3226 | 19.0135 | 109.8329 | 0.03223 | 3.646 | 0.017013 | 2.0036 | 240.3895 | 23.6171 | 0.151 | 23.1215 | 23.4437 | 0.00354 | 0.40045 | 13.1055 | 1482.5174 | 0.00054834 | 0.064576 | 0.047539 | 164.2844 | 91.0566 | 40.2416 | 20.7669 | 101.6033 | 0.002863 | 0.23401 | 0.98473 | 1.0018 | 97.8436 | 276.653 | 345.771 | 350.59 | 1022.89 | 0 | 0 | 0
|  | 2645 | 69.791 | 12.7878 | 72.9482 | 0.048245 | 5.4576 | 0.010595 | 1.3428 | 240.7373 | 23.4754 | 0.15106 | 22.9794 | 23.2978 | 0.0035194 | 0.39812 | 13.1231 | 1484.5138 | 0.00051116 | 0.064783 | 0.047809 | 164.5228 | 91.016 | 40.0309 | 20.7648 | 100.3727 | 0.0027137 | 0.23567 | 0.98482 | 1.0019 | 97.8433 | 276.663 | 345.721 | 350.511 | 1022.635 | 0 | 0 | 0
|  | 2650 | 71.6784 | 12.3975 | 75.1404 | 0.05111 | 5.7817 | 0.0095918 | 1.2401 | 241.091 | 23.8555 | 0.16223 | 23.3498 | 23.6731 | 0.0038404 | 0.43444 | 13.1415 | 1486.5952 | 0.00049023 | 0.06338 | 0.048611 | 164.7638 | 90.9777 | 39.7764 | 20.7647 | 103.642 | 0.0025871 | 0.22891 | 0.98366 | 1.002 | 97.8427 | 276.67 | 345.695 | 350.482 | 1022.62 | 0 | 0 | 0
|  | 2655 | 71.7446 | 14.5287 | 85.1271 | 0.043653 | 4.9381 | 0.012722 | 1.4795 | 241.4496 | 24.3104 | 0.15406 | 23.7919 | 24.1212 | 0.0037161 | 0.42037 | 13.1604 | 1488.7322 | 0.00055536 | 0.064583 | 0.048855 | 165.0075 | 90.9415 | 39.5345 | 20.7672 | 107.6185 | 0.0028244 | 0.22889 | 0.98458 | 1.002 | 97.8424 | 276.662 | 345.65 | 350.433 | 1022.639 | 0 | 0 | 0
|  | 2660 | 68.3866 | 15.1608 | 84.4408 | 0.039875 | 4.5108 | 0.012728 | 1.5338 | 241.7999 | 23.4249 | 0.14503 | 22.9137 | 23.2172 | 0.0033671 | 0.38089 | 13.1781 | 1490.7354 | 0.00050754 | 0.061159 | 0.046499 | 165.2459 | 90.9022 | 39.3368 | 20.7695 | 99.8704 | 0.0027026 | 0.22588 | 0.98551 | 1.0019 | 97.842 | 276.662 | 345.475 | 350.052 | 1022.719 | 0 | 0 | 0
|  | 2665 | 67.3894 | 15.947 | 87.9348 | 0.037356 | 4.2258 | 0.012304 | 1.6036 | 242.1393 | 23.4031 | 0.14156 | 22.8938 | 23.2048 | 0.0032849 | 0.3716 | 13.1947 | 1492.6166 | 0.00045964 | 0.059906 | 0.04575 | 165.4765 | 90.859 | 39.1331 | 20.7722 | 99.6909 | 0.002493 | 0.22252 | 0.98597 | 1.002 | 97.8429 | 276.686 | 345.497 | 350.191 | 1022.697 | 0 | 0 | 0
|  | 2670 | 67.1655 | 15.4319 | 88.9382 | 0.038475 | 4.3524 | 0.013409 | 1.6127 | 242.4757 | 23.9911 | 0.14381 | 23.4674 | 23.794 | 0.0034219 | 0.38709 | 13.2115 | 1494.5133 | 0.0005159 | 0.062048 | 0.045975 | 165.7058 | 90.8149 | 38.9579 | 20.7757 | 104.7561 | 0.0026858 | 0.22427 | 0.98569 | 1.0019 | 97.8434 | 276.697 | 345.474 | 350.282 | 1022.744 | 0 | 0 | 0
|  | 2675 | 68.9868 | 14.0533 | 74.6513 | 0.043395 | 4.9089 | 0.012699 | 1.4417 | 242.8161 | 24.1216 | 0.13538 | 23.5958 | 23.9288 | 0.0032395 | 0.36646 | 13.2282 | 1496.3972 | 0.00055108 | 0.062564 | 0.047054 | 165.9384 | 90.7724 | 38.7452 | 20.7726 | 105.9024 | 0.0028246 | 0.22475 | 0.98661 | 1.0019 | 97.8432 | 276.708 | 345.485 | 350.36 | 1022.715 | 0 | 0 | 0
|  | 2680 | 68.1607 | 18.0661 | 95.8936 | 0.033352 | 3.7728 | 0.016396 | 1.8652 | 243.159 | 23.8554 | 0.13512 | 23.3373 | 23.6688 | 0.0031982 | 0.36179 | 13.2442 | 1498.2178 | 0.00054684 | 0.062209 | 0.046551 | 166.1724 | 90.731 | 38.542 | 20.7725 | 103.5863 | 0.0028325 | 0.22568 | 0.98674 | 1.002 | 97.8426 | 276.716 | 345.512 | 350.42 | 1023.312 | 0 | 0 | 0
|  | 2685 | 66.5021 | 23.1599 | 143.5224 | 0.025383 | 2.8714 | 0.021373 | 2.4132 | 243.4956 | 23.6448 | 0.15529 | 23.1294 | 23.4593 | 0.0036431 | 0.41212 | 13.2613 | 1500.1526 | 0.00054252 | 0.061254 | 0.045506 | 166.4026 | 90.6874 | 38.4093 | 20.7749 | 101.7573 | 0.0028348 | 0.22455 | 0.98476 | 1.0023 | 97.8424 | 276.716 | 345.484 | 350.411 | 1024.479 | 0 | 0 | 0
|  | 2690 | 64.8742 | 19.8605 | 108.4006 | 0.028876 | 3.2665 | 0.018276 | 2.0658 | 243.8241 | 23.2893 | 0.13554 | 22.7731 | 23.0938 | 0.0031302 | 0.35409 | 13.2783 | 1502.0681 | 0.00052775 | 0.059652 | 0.044376 | 166.6273 | 90.6409 | 38.2721 | 20.7767 | 98.6832 | 0.0028054 | 0.22263 | 0.98704 | 1.0024 | 97.8435 | 276.718 | 345.354 | 350.218 | 1022.76 | 0 | 0 | 0
|  | 2695 | 67.3033 | 14.479 | 77.2695 | 0.041091 | 4.6483 | 0.012956 | 1.4938 | 244.1545 | 24.1879 | 0.13237 | 23.6524 | 23.9856 | 0.0031751 | 0.35917 | 13.294 | 1503.8513 | 0.00053238 | 0.061382 | 0.045956 | 166.8531 | 90.5954 | 38.109 | 20.7772 | 106.4479 | 0.0027381 | 0.22107 | 0.98742 | 1.0024 | 97.8424 | 276.723 | 345.364 | 350.23 | 1023.897 | 0 | 0 | 0
|  | 2700 | 66.8242 | 12.9472 | 60.163 | 0.045626 | 5.1613 | 0.011275 | 1.3502 | 244.4898 | 24.3382 | 0.11371 | 23.8003 | 24.1406 | 0.002745 | 0.31052 | 13.3088 | 1505.5255 | 0.00051442 | 0.061603 | 0.045723 | 167.0823 | 90.5518 | 37.8721 | 20.7791 | 107.7794 | 0.0026478 | 0.22064 | 0.98958 | 1.0025 | 97.8415 | 276.737 | 345.378 | 350.315 | 1023.387 | 0 | 0 | 0
|  | 2705 | 66.3749 | 18.003 | 84.2893 | 0.032592 | 3.6869 | 0.015258 | 1.9138 | 244.8228 | 24.2937 | 0.11402 | 23.7552 | 24.0946 | 0.0027472 | 0.31076 | 13.3226 | 1507.0787 | 0.00049729 | 0.062374 | 0.04559 | 167.3106 | 90.5075 | 37.6743 | 20.7793 | 107.378 | 0.0025789 | 0.22303 | 0.98965 | 1.0026 | 97.841 | 276.746 | 345.354 | 350.289 | 1022.761 | 0 | 0 | 0
|  | 2710 | 66.871 | 18.3877 | 100.0563 | 0.032149 | 3.6367 | 0.016283 | 1.9508 | 245.1559 | 24.3213 | 0.1334 | 23.7781 | 24.1125 | 0.0032167 | 0.36388 | 13.3375 | 1508.7653 | 0.00052349 | 0.062716 | 0.04592 | 167.5393 | 90.4634 | 37.5321 | 20.7782 | 107.6037 | 0.0026878 | 0.22376 | 0.98761 | 1.0027 | 97.8408 | 276.745 | 345.295 | 350.151 | 1022.736 | 0 | 0 | 0
|  | 2715 | 66.9952 | 15.9671 | 84.2859 | 0.037091 | 4.1958 | 0.014146 | 1.6672 | 245.4906 | 24.1659 | 0.13051 | 23.6224 | 23.9544 | 0.0031263 | 0.35365 | 13.3533 | 1510.5591 | 0.0005247 | 0.061837 | 0.045855 | 167.7688 | 90.4201 | 37.345 | 20.7774 | 106.2163 | 0.0027073 | 0.22246 | 0.988 | 1.0028 | 97.8414 | 276.74 | 345.24 | 350.092 | 1022.702 | 0 | 0 | 0
|  | 2720 | 68.1268 | 16.2619 | 65.4746 | 0.037034 | 4.1893 | 0.013534 | 1.6728 | 245.8284 | 24.4879 | 0.099897 | 23.934 | 24.2728 | 0.0024248 | 0.2743 | 13.3672 | 1512.129 | 0.00050123 | 0.06195 | 0.046476 | 167.9996 | 90.3781 | 37.1665 | 20.7773 | 109.0512 | 0.0025787 | 0.22055 | 0.9914 | 1.0027 | 97.8416 | 276.728 | 345.194 | 350.081 | 1022.731 | 0 | 0 | 0
|  | 2725 | 67.9746 | 15.9374 | 71.7196 | 0.037703 | 4.2651 | 0.013506 | 1.6459 | 246.1687 | 24.4442 | 0.11159 | 23.8913 | 24.2318 | 0.0027041 | 0.30589 | 13.38 | 1513.5795 | 0.0005092 | 0.062056 | 0.046412 | 168.2318 | 90.3371 | 36.9748 | 20.7773 | 108.6625 | 0.0026162 | 0.22113 | 0.99014 | 1.0028 | 97.8416 | 276.726 | 345.195 | 350.114 | 1022.657 | 0 | 0 | 0
|  | 2730 | 68.1275 | 17.1352 | 89.8089 | 0.035147 | 3.9759 | 0.014086 | 1.7664 | 246.5089 | 24.4803 | 0.13007 | 23.9271 | 24.2673 | 0.0031565 | 0.35707 | 13.3947 | 1515.2369 | 0.00049507 | 0.062083 | 0.046494 | 168.4641 | 90.2963 | 36.7924 | 20.7772 | 108.9861 | 0.0025533 | 0.22096 | 0.98818 | 1.0029 | 97.8415 | 276.724 | 345.203 | 350.11 | 1022.562 | 0 | 0 | 0
|  | 2735 | 69.2561 | 14.6547 | 73.5817 | 0.041777 | 4.7259 | 0.012469 | 1.4822 | 246.8524 | 24.7849 | 0.12514 | 24.2234 | 24.5645 | 0.003074 | 0.34774 | 13.4103 | 1516.9989 | 0.00052093 | 0.06192 | 0.04709 | 168.6981 | 90.2568 | 36.6147 | 20.7772 | 111.7084 | 0.0026355 | 0.21848 | 0.9889 | 1.0031 | 97.8418 | 276.72 | 345.181 | 350.042 | 1022.531 | 0 | 0 | 0
|  | 2740 | 68.7068 | 19.5907 | 77.4229 | 0.031003 | 3.5071 | 0.016895 | 1.9928 | 247.1973 | 24.968 | 0.097016 | 24.3972 | 24.7417 | 0.0024003 | 0.27153 | 13.424 | 1518.547 | 0.0005238 | 0.061782 | 0.046773 | 168.9327 | 90.218 | 36.3944 | 20.7796 | 113.3415 | 0.0026315 | 0.21691 | 0.99225 | 1.0033 | 97.842 | 276.729 | 345.109 | 349.981 | 1022.608 | 0 | 0 | 0
|  | 2745 | 65.7141 | 22.1637 | 119.5209 | 0.02621 | 2.9649 | 0.018936 | 2.2918 | 247.5333 | 24.4288 | 0.12955 | 23.8603 | 24.1812 | 0.0031327 | 0.35437 | 13.4378 | 1520.1118 | 0.00049633 | 0.060068 | 0.044882 | 169.1619 | 90.1761 | 36.2973 | 20.7828 | 108.4532 | 0.0025631 | 0.21588 | 0.98877 | 1.0034 | 97.8415 | 276.72 | 344.964 | 349.604 | 1022.734 | 0 | 0 | 0
|  | 2750 | 66.0065 | 15.5169 | 80.885 | 0.037604 | 4.2539 | 0.013596 | 1.5674 | 247.8626 | 24.414 | 0.12586 | 23.8397 | 24.1661 | 0.0030416 | 0.34407 | 13.4532 | 1521.8579 | 0.00051127 | 0.058941 | 0.044876 | 169.3863 | 90.1319 | 36.1138 | 20.7828 | 108.294 | 0.0026276 | 0.21294 | 0.98936 | 1.0036 | 97.8406 | 276.715 | 344.875 | 349.597 | 1022.787 | 0 | 0 | 0
|  | 2755 | 66.2516 | 19.4131 | 90.2302 | 0.030169 | 3.4127 | 0.01728 | 1.9635 | 248.1933 | 24.4983 | 0.11224 | 23.9181 | 24.2523 | 0.0027221 | 0.30793 | 13.4676 | 1523.4879 | 0.0005213 | 0.059237 | 0.045057 | 169.6111 | 90.0883 | 35.942 | 20.7827 | 109.0254 | 0.0026625 | 0.21319 | 0.99099 | 1.0037 | 97.8403 | 276.71 | 344.819 | 349.637 | 1022.803 | 0 | 0 | 0
|  | 2760 | 64.8489 | 22.6675 | 101.222 | 0.02529 | 2.8609 | 0.02127 | 2.3499 | 248.521 | 24.286 | 0.1065 | 23.7082 | 24.0379 | 0.0025599 | 0.28958 | 13.4808 | 1524.9817 | 0.00053793 | 0.059429 | 0.044333 | 169.8346 | 90.0438 | 35.8084 | 20.7839 | 107.1316 | 0.0027525 | 0.2151 | 0.99169 | 1.0038 | 97.8415 | 276.709 | 344.78 | 349.575 | 1022.803 | 0 | 0 | 0
|  | 2765 | 63.5475 | 13.7333 | 65.1722 | 0.040905 | 4.6272 | 0.012961 | 1.4201 | 248.842 | 23.7095 | 0.11364 | 23.1434 | 23.4591 | 0.0026659 | 0.30157 | 13.4939 | 1526.4596 | 0.00053016 | 0.05809 | 0.043423 | 170.054 | 89.9971 | 35.6647 | 20.7834 | 102.0969 | 0.0027744 | 0.2153 | 0.99096 | 1.0038 | 97.8436 | 276.72 | 344.75 | 349.453 | 1022.797 | 0 | 0 | 0
|  | 2770 | 66.4482 | 12.8031 | 58.523 | 0.04588 | 5.19 | 0.011902 | 1.3146 | 249.167 | 24.6023 | 0.11029 | 24.0116 | 24.3446 | 0.002685 | 0.30374 | 13.5073 | 1527.9728 | 0.00054607 | 0.060314 | 0.045337 | 170.2758 | 89.952 | 35.4125 | 20.7823 | 109.9161 | 0.0027573 | 0.2154 | 0.99142 | 1.0039 | 97.8414 | 276.709 | 344.703 | 349.483 | 1022.805 | 0 | 0 | 0
|  | 2775 | 65.5664 | 17.9443 | 106.6574 | 0.0323 | 3.6539 | 0.016671 | 1.8667 | 249.497 | 24.3843 | 0.14284 | 23.7946 | 24.1189 | 0.0034451 | 0.38971 | 13.5226 | 1529.7065 | 0.00053847 | 0.060294 | 0.044853 | 170.5013 | 89.9088 | 35.2292 | 20.7826 | 107.9575 | 0.0027456 | 0.21679 | 0.98779 | 1.004 | 97.8421 | 276.696 | 344.641 | 349.338 | 1022.817 | 0 | 0 | 0
|  | 2780 | 65.5585 | 19.3287 | 103.3834 | 0.029983 | 3.3918 | 0.017667 | 2.0075 | 249.8249 | 24.6232 | 0.12729 | 24.0244 | 24.3516 | 0.0030998 | 0.35065 | 13.539 | 1531.5574 | 0.00052972 | 0.060192 | 0.04483 | 170.7255 | 89.8651 | 35.077 | 20.7843 | 110.0683 | 0.0026867 | 0.21494 | 0.98955 | 1.004 | 97.8418 | 276.693 | 344.594 | 349.287 | 1022.845 | 0 | 0 | 0
|  | 2785 | 65.762 | 16.6212 | 68.3942 | 0.034975 | 3.9565 | 0.016809 | 1.7704 | 250.1532 | 24.8784 | 0.097234 | 24.2705 | 24.6016 | 0.0023921 | 0.2706 | 13.5527 | 1533.1105 | 0.00058789 | 0.061919 | 0.045225 | 170.9507 | 89.8216 | 34.9185 | 20.7846 | 112.3485 | 0.0029057 | 0.21785 | 0.99298 | 1.004 | 97.8411 | 276.695 | 344.553 | 349.253 | 1022.875 | 0 | 0 | 0
|  | 2790 | 66.0528 | 13.8683 | 55.939 | 0.042104 | 4.7629 | 0.014267 | 1.4442 | 250.4827 | 24.5782 | 0.096935 | 23.9744 | 24.297 | 0.0023552 | 0.26643 | 13.5646 | 1534.4531 | 0.00060067 | 0.060806 | 0.045219 | 171.1768 | 89.7787 | 34.7259 | 20.7826 | 109.638 | 0.0029893 | 0.21688 | 0.99308 | 1.0041 | 97.841 | 276.697 | 344.506 | 349.142 | 1022.888 | 0 | 0 | 0
|  | 2795 | 65.5862 | 18.0228 | 80.2018 | 0.032169 | 3.6391 | 0.017771 | 1.8291 | 250.8118 | 24.239 | 0.10768 | 23.6416 | 23.96 | 0.00258 | 0.29186 | 13.5769 | 1535.8488 | 0.00057167 | 0.058841 | 0.044657 | 171.4015 | 89.7359 | 34.5188 | 20.7824 | 106.6245 | 0.0029009 | 0.21382 | 0.9919 | 1.0041 | 97.8414 | 276.7 | 344.479 | 349.117 | 1022.858 | 0 | 0 | 0
|  | 2800 | 63.9341 | 26.6502 | 155.3688 | 0.021207 | 2.399 | 0.024655 | 2.7157 | 251.1356 | 24.1269 | 0.13821 | 23.5278 | 23.8409 | 0.0032949 | 0.37273 | 13.5916 | 1537.5103 | 0.00052286 | 0.057592 | 0.043554 | 171.622 | 89.6913 | 34.4057 | 20.7857 | 105.6202 | 0.0027031 | 0.21115 | 0.98851 | 1.0042 | 97.8409 | 276.694 | 344.413 | 348.996 | 1022.841 | 0 | 0 | 0
|  | 2805 | 62.0904 | 21.4922 | 127.9218 | 0.025539 | 2.889 | 0.018345 | 2.2003 | 251.4507 | 23.9199 | 0.13823 | 23.3226 | 23.6346 | 0.0032669 | 0.36956 | 13.608 | 1539.366 | 0.00046851 | 0.056193 | 0.042322 | 171.8367 | 89.6437 | 34.2873 | 20.789 | 103.8008 | 0.0024875 | 0.20866 | 0.98848 | 1.0041 | 97.8409 | 276.694 | 344.365 | 348.971 | 1022.824 | 0 | 0 | 0
|  | 2810 | 61.7342 | 17.9231 | 110.1346 | 0.030448 | 3.4444 | 0.017279 | 1.8843 | 251.7602 | 24.1715 | 0.14041 | 23.5649 | 23.8824 | 0.0033534 | 0.37935 | 13.6245 | 1541.2383 | 0.00052612 | 0.057374 | 0.042331 | 172.0483 | 89.5944 | 34.1466 | 20.7906 | 105.9827 | 0.0027129 | 0.21027 | 0.98819 | 1.0041 | 97.8409 | 276.694 | 344.32 | 348.958 | 1022.8 | 0 | 0 | 0
|  | 2815 | 63.4112 | 14.1764 | 96.373 | 0.039541 | 4.473 | 0.013832 | 1.4754 | 252.0731 | 24.8516 | 0.15523 | 24.2242 | 24.5495 | 0.0038107 | 0.43108 | 13.6425 | 1543.2644 | 0.00054693 | 0.058339 | 0.043394 | 172.2626 | 89.5464 | 33.9785 | 20.7911 | 112.0128 | 0.0027379 | 0.20855 | 0.98649 | 1.0041 | 97.8404 | 276.692 | 344.266 | 348.89 | 1022.769 | 0 | 0 | 0
|  | 2820 | 62.6445 | 13.6072 | 67.5814 | 0.040697 | 4.6038 | 0.012717 | 1.4102 | 252.3882 | 24.5128 | 0.1136 | 23.8918 | 24.2104 | 0.0027504 | 0.31113 | 13.6589 | 1545.1199 | 0.00051755 | 0.057393 | 0.042824 | 172.4782 | 89.4994 | 33.7624 | 20.791 | 108.9695 | 0.0026454 | 0.20815 | 0.99111 | 1.004 | 97.8406 | 276.707 | 344.236 | 348.827 | 1022.733 | 0 | 0 | 0
|  | 2825 | 61.959 | 18.0249 | 92.0296 | 0.030387 | 3.4374 | 0.016018 | 1.8939 | 252.6997 | 24.2437 | 0.11682 | 23.6255 | 23.9383 | 0.0027965 | 0.31634 | 13.6727 | 1546.6886 | 0.00048674 | 0.05755 | 0.042464 | 172.6914 | 89.4512 | 33.5861 | 20.7906 | 106.5724 | 0.0025382 | 0.21028 | 0.99079 | 1.004 | 97.8398 | 276.716 | 344.177 | 348.734 | 1022.759 | 0 | 0 | 0
|  | 2830 | 64.3831 | 20.4021 | 125.8674 | 0.027896 | 3.1557 | 0.017842 | 2.0732 | 253.0156 | 24.7782 | 0.14355 | 24.1431 | 24.4606 | 0.0035113 | 0.3972 | 13.6885 | 1548.4724 | 0.00049773 | 0.057835 | 0.043824 | 172.9071 | 89.4048 | 33.4491 | 20.789 | 111.3084 | 0.0025393 | 0.20767 | 0.98778 | 1.004 | 97.8391 | 276.708 | 344.131 | 348.656 | 1022.717 | 0 | 0 | 0
|  | 2835 | 63.2895 | 15.9566 | 106.2193 | 0.035063 | 3.9664 | 0.014183 | 1.6409 | 253.3348 | 24.7092 | 0.15268 | 24.075 | 24.3932 | 0.0037243 | 0.4213 | 13.7066 | 1550.5187 | 0.00049728 | 0.057533 | 0.043186 | 173.1246 | 89.3597 | 33.295 | 20.7909 | 110.6849 | 0.0025432 | 0.2073 | 0.9867 | 1.004 | 97.839 | 276.703 | 344.118 | 348.667 | 1022.663 | 0 | 0 | 0
|  | 2840 | 60.9543 | 15.3751 | 87.1895 | 0.035046 | 3.9645 | 0.014548 | 1.5825 | 253.6454 | 23.8097 | 0.12997 | 23.1993 | 23.5107 | 0.0030557 | 0.34566 | 13.7235 | 1552.4361 | 0.00050985 | 0.055461 | 0.041613 | 173.3366 | 89.3118 | 33.1069 | 20.7909 | 102.7765 | 0.0026764 | 0.20736 | 0.98918 | 1.0039 | 97.8395 | 276.707 | 344.129 | 348.748 | 1022.629 | 0 | 0 | 0
|  | 2845 | 63.5531 | 19.8023 | 95.9986 | 0.028371 | 3.2094 | 0.019217 | 2.0389 | 253.9566 | 24.7531 | 0.11146 | 24.1151 | 24.4359 | 0.0027236 | 0.3081 | 13.738 | 1554.0705 | 0.00054521 | 0.057844 | 0.043395 | 173.5492 | 89.2642 | 32.9524 | 20.7904 | 111.0666 | 0.0027398 | 0.20785 | 0.99118 | 1.0038 | 97.8391 | 276.689 | 344.079 | 348.656 | 1022.607 | 0 | 0 | 0
|  | 2850 | 62.4427 | 17.3905 | 73.5801 | 0.031741 | 3.5906 | 0.01548 | 1.8288 | 254.2716 | 24.6056 | 0.096124 | 23.9727 | 24.2969 | 0.0023355 | 0.2642 | 13.7506 | 1555.5012 | 0.00049137 | 0.05805 | 0.042804 | 173.7647 | 89.2181 | 32.8116 | 20.7917 | 109.7528 | 0.0025271 | 0.20932 | 0.99286 | 1.0038 | 97.8385 | 276.7 | 344.099 | 348.752 | 1022.532 | 0 | 0 | 0
|  | 2855 | 62.8418 | 15.3784 | 60.1539 | 0.036124 | 4.0864 | 0.014147 | 1.6314 | 254.5848 | 24.1986 | 0.090937 | 23.5747 | 23.8952 | 0.002173 | 0.24581 | 13.7619 | 1556.7762 | 0.00051102 | 0.058934 | 0.043161 | 173.9796 | 89.1716 | 32.6344 | 20.7877 | 106.145 | 0.0026459 | 0.21434 | 0.99331 | 1.0036 | 97.8376 | 276.713 | 344.077 | 348.756 | 1022.511 | 0 | 0 | 0
|  | 2860 | 64.1195 | 21.6969 | 80.9598 | 0.026124 | 2.9552 | 0.020003 | 2.2148 | 254.9022 | 24.0082 | 0.089221 | 23.3864 | 23.7054 | 0.002115 | 0.23926 | 13.7726 | 1557.9889 | 0.00052257 | 0.057861 | 0.043695 | 174.1967 | 89.1267 | 32.467 | 20.7844 | 104.4688 | 0.0027129 | 0.21267 | 0.9934 | 1.0035 | 97.8365 | 276.716 | 344.036 | 348.729 | 1022.522 | 0 | 0 | 0
|  | 2865 | 65.0865 | 22.8883 | 83.0015 | 0.025138 | 2.8437 | 0.021273 | 2.2944 | 255.2253 | 24.3508 | 0.086765 | 23.7192 | 24.0476 | 0.0020865 | 0.23603 | 13.7831 | 1559.1771 | 0.00053475 | 0.057676 | 0.044195 | 174.4164 | 89.0839 | 32.3631 | 20.7848 | 107.4677 | 0.002733 | 0.20994 | 0.99372 | 1.0036 | 97.8355 | 276.703 | 344.023 | 348.786 | 1022.521 | 0 | 0 | 0
|  | 2870 | 64.5459 | 19.9013 | 130.8916 | 0.028671 | 3.2433 | 0.019202 | 2.0164 | 255.5493 | 24.6152 | 0.15441 | 23.9763 | 24.3039 | 0.0037528 | 0.42452 | 13.7977 | 1560.8285 | 0.00055054 | 0.057812 | 0.04393 | 174.6367 | 89.0416 | 32.2091 | 20.7876 | 109.812 | 0.0027749 | 0.20863 | 0.98615 | 1.0036 | 97.8355 | 276.713 | 344.016 | 348.716 | 1022.523 | 0 | 0 | 0
|  | 2875 | 64.7268 | 20.7577 | 109.2512 | 0.027565 | 3.1182 | 0.021215 | 2.127 | 255.8725 | 25.0054 | 0.12201 | 24.3514 | 24.6831 | 0.0030115 | 0.34067 | 13.8146 | 1562.7415 | 0.0005848 | 0.058632 | 0.044165 | 174.857 | 88.9991 | 32.0798 | 20.7893 | 113.2978 | 0.0028805 | 0.20837 | 0.98985 | 1.0037 | 97.8348 | 276.714 | 343.946 | 348.631 | 1022.101 | 0 | 0 | 0
|  | 2880 | 63.822 | 15.0516 | 54.7156 | 0.037484 | 4.2402 | 0.015547 | 1.5556 | 256.1939 | 24.9522 | 0.083305 | 24.292 | 24.6195 | 0.0020509 | 0.23201 | 13.8273 | 1564.1732 | 0.00058275 | 0.058311 | 0.043626 | 175.0765 | 88.9562 | 31.9204 | 20.7909 | 112.7814 | 0.0028771 | 0.20785 | 0.99421 | 1.0037 | 97.8349 | 276.717 | 343.838 | 348.474 | 1021.88 | 0 | 0 | 0
|  | 2885 | 63.5065 | 11.8135 | 41.1134 | 0.047522 | 5.3758 | 0.011567 | 1.1985 | 256.5122 | 24.7532 | 0.080026 | 24.0924 | 24.4144 | 0.0019538 | 0.22102 | 13.8373 | 1565.3057 | 0.00054966 | 0.056957 | 0.043237 | 175.2936 | 88.9124 | 31.7071 | 20.791 | 110.9626 | 0.0027583 | 0.20549 | 0.99455 | 1.0036 | 97.8355 | 276.722 | 343.754 | 348.349 | 1021.956 | 0 | 0 | 0
|  | 2890 | 63.7006 | 17.8521 | 76.8686 | 0.031543 | 3.5682 | 0.015824 | 1.8046 | 256.8302 | 24.9615 | 0.098481 | 24.2939 | 24.6208 | 0.0024247 | 0.27429 | 13.8482 | 1566.544 | 0.00049913 | 0.056924 | 0.043317 | 175.51 | 88.8686 | 31.4769 | 20.7921 | 112.8316 | 0.0025299 | 0.20414 | 0.9925 | 1.0037 | 97.8356 | 276.724 | 343.737 | 348.363 | 1022.069 | 0 | 0 | 0
|  | 2895 | 63.2197 | 23.4704 | 85.1966 | 0.023811 | 2.6936 | 0.020617 | 2.3864 | 257.1475 | 25.0474 | 0.082124 | 24.3756 | 24.7024 | 0.0020286 | 0.22949 | 13.8594 | 1567.8034 | 0.00049091 | 0.056824 | 0.043039 | 175.7259 | 88.8247 | 31.3833 | 20.7936 | 113.601 | 0.0024888 | 0.20336 | 0.9944 | 1.0037 | 97.836 | 276.717 | 343.71 | 348.318 | 1022.107 | 0 | 0 | 0
|  | 2900 | 61.2567 | 18.4217 | 68.3719 | 0.029395 | 3.3252 | 0.018794 | 1.8873 | 257.4587 | 24.5305 | 0.08311 | 23.8651 | 24.1825 | 0.0020098 | 0.22735 | 13.8695 | 1568.9455 | 0.00055247 | 0.055479 | 0.041796 | 175.938 | 88.7789 | 31.2226 | 20.7949 | 108.9267 | 0.002791 | 0.2029 | 0.99424 | 1.0037 | 97.8351 | 276.715 | 343.602 | 348.172 | 1022.563 | 0 | 0 | 0
|  | 2905 | 60.1212 | 23.993 | 85.9136 | 0.022151 | 2.5058 | 0.025878 | 2.5085 | 257.7622 | 24.1713 | 0.079893 | 23.5093 | 23.8204 | 0.0019031 | 0.21528 | 13.8793 | 1570.0521 | 0.00057323 | 0.055566 | 0.041203 | 176.1455 | 88.7305 | 31.1017 | 20.7948 | 105.7315 | 0.0029144 | 0.20535 | 0.99457 | 1.0036 | 97.8344 | 276.697 | 343.51 | 348.055 | 1022.773 | 0 | 0 | 0
|  | 2910 | 59.1535 | 20.7803 | 81.0236 | 0.025164 | 2.8466 | 0.023751 | 2.167 | 258.0604 | 23.8998 | 0.086585 | 23.2414 | 23.5478 | 0.0020389 | 0.23064 | 13.8891 | 1571.1669 | 0.00059768 | 0.054531 | 0.040532 | 176.3498 | 88.6805 | 30.9877 | 20.7956 | 103.3524 | 0.0030481 | 0.20422 | 0.99377 | 1.0036 | 97.8345 | 276.689 | 343.454 | 347.982 | 1022.833 | 0 | 0 | 0
|  | 2915 | 58.7231 | 12.0468 | 57.7474 | 0.043091 | 4.8746 | 0.013406 | 1.2369 | 258.355 | 23.7079 | 0.10654 | 23.0544 | 23.3574 | 0.0024884 | 0.2815 | 13.9004 | 1572.4472 | 0.00057767 | 0.053299 | 0.040104 | 176.5514 | 88.6295 | 30.8333 | 20.796 | 101.6977 | 0.0029817 | 0.20201 | 0.99147 | 1.0035 | 97.8352 | 276.705 | 343.447 | 347.962 | 1022.885 | 0 | 0 | 0
|  | 2920 | 60.3031 | 13.9511 | 50.0186 | 0.038211 | 4.3225 | 0.01481 | 1.4189 | 258.6526 | 24.4124 | 0.079442 | 23.7437 | 24.0582 | 0.0019112 | 0.2162 | 13.9114 | 1573.6915 | 0.00056588 | 0.054218 | 0.041094 | 176.7544 | 88.5797 | 30.585 | 20.7968 | 107.8508 | 0.0028591 | 0.20022 | 0.9945 | 1.0035 | 97.8348 | 276.708 | 343.508 | 348.058 | 1022.832 | 0 | 0 | 0
|  | 2925 | 59.9683 | 23.666 | 85.3846 | 0.0224 | 2.5339 | 0.02776 | 2.468 | 258.9533 | 24.8929 | 0.07797 | 24.209 | 24.5303 | 0.0019126 | 0.21636 | 13.921 | 1574.7729 | 0.00062182 | 0.055283 | 0.041097 | 176.9599 | 88.531 | 30.465 | 20.7997 | 112.1289 | 0.0030452 | 0.20022 | 0.9945 | 1.0034 | 97.8342 | 276.712 | 343.479 | 348.038 | 1022.809 | 0 | 0 | 0
|  | 2930 | 58.978 | 17.4887 | 63.8174 | 0.029812 | 3.3723 | 0.019315 | 1.8427 | 259.2507 | 24.6007 | 0.078467 | 23.9255 | 24.2458 | 0.0019025 | 0.21521 | 13.9305 | 1575.8518 | 0.00057581 | 0.054934 | 0.04049 | 177.1639 | 88.4815 | 30.3339 | 20.8002 | 109.5148 | 0.0028825 | 0.20102 | 0.99431 | 1.0032 | 97.8338 | 276.705 | 343.49 | 348.088 | 1022.764 | 0 | 0 | 0
|  | 2935 | 58.4326 | 14.5953 | 49.3331 | 0.035391 | 4.0035 | 0.014751 | 1.5115 | 259.5442 | 24.1259 | 0.07341 | 23.4663 | 23.7836 | 0.001746 | 0.19751 | 13.9397 | 1576.8836 | 0.00052206 | 0.053495 | 0.039955 | 177.365 | 88.4307 | 30.1684 | 20.7992 | 105.3399 | 0.0026997 | 0.19998 | 0.99474 | 1.0031 | 97.8338 | 276.69 | 343.526 | 348.171 | 1022.699 | 0 | 0 | 0
|  | 2940 | 60.4437 | 23.027 | 65.3764 | 0.023204 | 2.6249 | 0.023347 | 2.338 | 259.8414 | 24.8476 | 0.06194 | 24.166 | 24.4914 | 0.001517 | 0.17161 | 13.9478 | 1577.8064 | 0.00054174 | 0.054251 | 0.041166 | 177.5678 | 88.3814 | 30.0008 | 20.7992 | 111.726 | 0.0027166 | 0.19775 | 0.99576 | 1.0028 | 97.8342 | 276.679 | 343.494 | 348.119 | 1022.647 | 0 | 0 | 0
|  | 2945 | 58.1232 | 24.1124 | 97.4892 | 0.021309 | 2.4105 | 0.026853 | 2.4304 | 260.1378 | 24.1489 | 0.087313 | 23.4825 | 23.7923 | 0.0020774 | 0.235 | 13.9568 | 1578.8229 | 0.00057221 | 0.051789 | 0.039549 | 177.7696 | 88.332 | 29.9241 | 20.8009 | 105.513 | 0.0029123 | 0.1952 | 0.99266 | 1.0026 | 97.8342 | 276.681 | 343.438 | 347.968 | 1022.633 | 0 | 0 | 0
|  | 2950 | 56.6405 | 15.4124 | 52.5764 | 0.032487 | 3.675 | 0.017037 | 1.5527 | 260.4247 | 23.8335 | 0.072736 | 23.1748 | 23.483 | 0.001708 | 0.19322 | 13.9663 | 1579.8935 | 0.00055349 | 0.050443 | 0.038535 | 177.9648 | 88.2796 | 29.7722 | 20.8028 | 102.7706 | 0.0028636 | 0.19335 | 0.99413 | 1.0024 | 97.834 | 276.667 | 343.421 | 347.988 | 1022.64 | 0 | 0 | 0
|  | 2955 | 55.8022 | 18.1172 | 51.6948 | 0.027228 | 3.0801 | 0.023271 | 1.8534 | 260.7058 | 24.0672 | 0.059347 | 23.4015 | 23.7172 | 0.0014075 | 0.15922 | 13.974 | 1580.7746 | 0.00063361 | 0.050464 | 0.038116 | 178.1564 | 88.2253 | 29.6181 | 20.8058 | 104.7931 | 0.0031845 | 0.19205 | 0.99542 | 1.0022 | 97.8342 | 276.66 | 343.414 | 348.047 | 1022.678 | 0 | 0 | 0
|  | 2960 | 56.0664 | 23.6993 | 78.6016 | 0.020913 | 2.3657 | 0.031269 | 2.4593 | 260.9855 | 24.61 | 0.067787 | 23.9278 | 24.2495 | 0.0016438 | 0.18595 | 13.9817 | 1581.6375 | 0.00065394 | 0.051433 | 0.038414 | 178.3477 | 88.1708 | 29.5019 | 20.8078 | 109.5667 | 0.0032098 | 0.1916 | 0.9941 | 1.0018 | 97.8349 | 276.669 | 343.393 | 348.01 | 1023.112 | 0 | 0 | 0
|  | 2965 | 56.2163 | 19.7151 | 75.0278 | 0.025207 | 2.8514 | 0.025056 | 2.0471 | 261.2662 | 24.6719 | 0.077844 | 23.9849 | 24.2949 | 0.0018912 | 0.21394 | 13.9905 | 1582.6372 | 0.00063159 | 0.051601 | 0.038512 | 178.54 | 88.1168 | 29.3954 | 20.8078 | 110.1046 | 0.0031093 | 0.1917 | 0.99252 | 1.0013 | 97.8358 | 276.676 | 343.349 | 347.786 | 1024.825 | 0 | 0 | 0
|  | 2970 | 56.552 | 15.0159 | 54.1249 | 0.033293 | 3.7661 | 0.018562 | 1.5492 | 261.5481 | 24.664 | 0.074214 | 23.9717 | 24.2808 | 0.001802 | 0.20384 | 13.9997 | 1583.6817 | 0.00061799 | 0.051577 | 0.038685 | 178.733 | 88.0633 | 29.2451 | 20.8072 | 110.009 | 0.0030531 | 0.19168 | 0.99254 | 1.001 | 97.8349 | 276.678 | 343.269 | 347.695 | 1023.144 | 0 | 0 | 0
|  | 2975 | 55.6044 | 15.9105 | 52.6996 | 0.030894 | 3.4948 | 0.020859 | 1.65 | 261.8285 | 24.5526 | 0.067377 | 23.8573 | 24.1641 | 0.0016281 | 0.18418 | 14.0083 | 1584.6517 | 0.00064441 | 0.050976 | 0.038091 | 178.925 | 88.0096 | 29.0756 | 20.8087 | 108.9891 | 0.0031761 | 0.1907 | 0.99302 | 1.0007 | 97.834 | 276.677 | 343.182 | 347.595 | 1024.023 | 0 | 0 | 0
|  | 2980 | 56.5682 | 20.9219 | 67.1359 | 0.023901 | 2.7038 | 0.028641 | 2.0998 | 262.1089 | 24.7512 | 0.065896 | 24.0443 | 24.3511 | 0.0016046 | 0.18152 | 14.0164 | 1585.5659 | 0.00068455 | 0.050187 | 0.038509 | 179.1165 | 87.956 | 28.9416 | 20.8083 | 110.7319 | 0.0033221 | 0.1875 | 0.99282 | 1.0003 | 97.8341 | 276.676 | 343.095 | 347.474 | 1023.926 | 0 | 0 | 0
|  | 2985 | 56.5533 | 15.842 | 52.7031 | 0.031557 | 3.5698 | 0.0232 | 1.5824 | 262.3917 | 25.0378 | 0.067536 | 24.3169 | 24.6263 | 0.0016632 | 0.18814 | 14.0246 | 1586.4901 | 0.00073213 | 0.049936 | 0.038482 | 179.3089 | 87.9034 | 28.8215 | 20.81 | 113.2839 | 0.0034858 | 0.18532 | 0.99223 | 0.99988 | 97.8343 | 276.678 | 343.014 | 347.379 | 1022.72 | 0 | 0 | 0
|  | 2990 | 55.1614 | 23.5473 | 74.2861 | 0.020708 | 2.3426 | 0.033775 | 2.3592 | 262.671 | 24.7989 | 0.063069 | 24.0796 | 24.3913 | 0.0015383 | 0.17402 | 14.0326 | 1587.3955 | 0.00069943 | 0.048855 | 0.037552 | 179.499 | 87.8498 | 28.6461 | 20.8121 | 111.1083 | 0.0033786 | 0.18371 | 0.99246 | 0.9996 | 97.8331 | 276.687 | 342.94 | 347.379 | 1022.73 | 0 | 0 | 0
|  | 2995 | 53.916 | 27.3485 | 93.676 | 0.017428 | 1.9714 | 0.035906 | 2.7651 | 262.9437 | 24.5128 | 0.067788 | 23.791 | 24.0831 | 0.0016325 | 0.18468 | 14.0405 | 1588.2922 | 0.00062575 | 0.048189 | 0.036748 | 179.6848 | 87.7942 | 28.6052 | 20.8134 | 108.5098 | 0.0031018 | 0.18344 | 0.99177 | 0.99944 | 97.8342 | 276.696 | 342.783 | 346.992 | 1022.725 | 0 | 0 | 0
|  | 3000 | 53.3004 | 15.3725 | 54.0215 | 0.030651 | 3.4673 | 0.023964 | 1.6336 | 263.2118 | 24.522 | 0.068751 | 23.7927 | 24.0837 | 0.0016558 | 0.18731 | 14.0487 | 1589.2222 | 0.00073451 | 0.050072 | 0.036743 | 179.8685 | 87.7373 | 28.4535 | 20.8135 | 108.5585 | 0.0035595 | 0.18844 | 0.99157 | 0.99936 | 97.8348 | 276.693 | 342.678 | 346.87 | 1022.776 | 0 | 0 | 0
|  | 3005 | 53.8903 | 26.0396 | 93.4579 | 0.018295 | 2.0696 | 0.041813 | 2.7277 | 263.4797 | 24.5829 | 0.070834 | 23.846 | 24.1382 | 0.0017098 | 0.19342 | 14.0571 | 1590.174 | 0.00076496 | 0.049904 | 0.037049 | 180.053 | 87.6804 | 28.3261 | 20.8127 | 109.0721 | 0.0036799 | 0.18766 | 0.99125 | 0.99926 | 97.8346 | 276.688 | 342.596 | 346.793 | 1022.81 | 0 | 0 | 0
|  | 3010 | 53.8671 | 20.6968 | 76.4846 | 0.023008 | 2.6027 | 0.031922 | 2.1136 | 263.7491 | 24.5239 | 0.073108 | 23.7833 | 24.0704 | 0.0017597 | 0.19906 | 14.0658 | 1591.1552 | 0.00073445 | 0.04863 | 0.036831 | 180.2377 | 87.6243 | 28.2524 | 20.8132 | 108.524 | 0.0035589 | 0.18456 | 0.99085 | 0.99912 | 97.8338 | 276.682 | 342.516 | 346.651 | 1022.802 | 0 | 0 | 0
|  | 3015 | 52.3553 | 16.1744 | 51.7708 | 0.028614 | 3.2369 | 0.024298 | 1.63 | 264.0147 | 24.1416 | 0.062555 | 23.4053 | 23.6813 | 0.0014814 | 0.16758 | 14.0739 | 1592.0718 | 0.00069527 | 0.046642 | 0.035696 | 180.419 | 87.5671 | 28.0938 | 20.8153 | 105.1346 | 0.0034402 | 0.18121 | 0.99182 | 0.9989 | 97.8334 | 276.67 | 342.411 | 346.448 | 1022.786 | 0 | 0 | 0
|  | 3020 | 51.1922 | 17.5018 | 56.4939 | 0.025857 | 2.925 | 0.029266 | 1.7929 | 264.2735 | 24.2469 | 0.061432 | 23.4992 | 23.7783 | 0.0014607 | 0.16524 | 14.0813 | 1592.9039 | 0.00075672 | 0.046358 | 0.035048 | 180.5959 | 87.5078 | 27.9753 | 20.8183 | 106.0164 | 0.0036893 | 0.17989 | 0.99176 | 0.99871 | 97.8335 | 276.658 | 342.292 | 346.358 | 1022.738 | 0 | 0 | 0
|  | 3025 | 51.3857 | 14.1992 | 56.0107 | 0.031991 | 3.6189 | 0.025474 | 1.4383 | 264.53 | 24.3077 | 0.075196 | 23.5504 | 23.829 | 0.0017918 | 0.2027 | 14.0894 | 1593.8237 | 0.00081494 | 0.046014 | 0.035123 | 180.7713 | 87.4479 | 27.8268 | 20.8183 | 106.514 | 0.0039289 | 0.17864 | 0.99012 | 0.99862 | 97.8334 | 276.664 | 342.18 | 346.228 | 1022.69 | 0 | 0 | 0
|  | 3030 | 50.6988 | 16.8206 | 78.543 | 0.026645 | 3.0141 | 0.032031 | 1.6831 | 264.7852 | 24.1674 | 0.088363 | 23.4093 | 23.6835 | 0.0020927 | 0.23674 | 14.0991 | 1594.9223 | 0.00085345 | 0.044846 | 0.034589 | 180.9456 | 87.3879 | 27.6683 | 20.8196 | 105.2648 | 0.0041138 | 0.17618 | 0.98863 | 0.99861 | 97.8334 | 276.68 | 342.103 | 346.111 | 1022.664 | 0 | 0 | 0
|  | 3035 | 49.4327 | 15.8495 | 63.8864 | 0.027571 | 3.1189 | 0.033731 | 1.5875 | 265.0355 | 23.8902 | 0.075232 | 23.1393 | 23.4131 | 0.0017614 | 0.19925 | 14.1087 | 1596.0123 | 0.00093001 | 0.04377 | 0.033771 | 181.1165 | 87.3264 | 27.5569 | 20.8212 | 102.8571 | 0.0044875 | 0.17464 | 0.99011 | 0.99862 | 97.8344 | 276.682 | 342.081 | 346.129 | 1022.684 | 0 | 0 | 0
|  | 3040 | 51.4336 | 47.3107 | 221.7981 | 0.0096104 | 1.0871 | 0.11185 | 4.7686 | 265.2877 | 25.1477 | 0.086522 | 24.352 | 24.6361 | 0.0021316 | 0.24113 | 14.1185 | 1597.1132 | 0.001075 | 0.045828 | 0.035224 | 181.289 | 87.2657 | 27.4145 | 20.8223 | 113.9456 | 0.0048823 | 0.17399 | 0.98904 | 0.99881 | 97.8336 | 276.673 | 342.009 | 345.998 | 1022.711 | 0 | 0 | 0
|  | 3045 | 51.6201 | 0 | 0 | -0.0028978 | -0.32781 | 0 | 0 | 265.5453 | 25.1332 | 0.071398 | 24.3368 | 24.6244 | 0.0017581 | 0.19888 | 14.1282 | 1598.2133 | 0.001044 | 0.045167 | 0.035213 | 181.465 | 87.207 | 27.4507 | 20.8223 | 113.809 | 0.0047574 | 0.17233 | 0.99087 | 0.99894 | 97.8342 | 276.684 | 341.991 | 346.032 | 1022.716 | 0 | 0 | 0
|  | 3050 | 50.131 | 17.5577 | 62.2153 | 0.02524 | 2.8552 | 0.039056 | 1.7499 | 265.7997 | 24.344 | 0.065846 | 23.568 | 23.8482 | 0.0015703 | 0.17764 | 14.1365 | 1599.1546 | 0.00098577 | 0.044167 | 0.034231 | 181.6387 | 87.1474 | 27.3954 | 20.8218 | 106.7527 | 0.0046493 | 0.17346 | 0.99158 | 0.99903 | 97.8345 | 276.685 | 341.925 | 345.99 | 1022.707 | 0 | 0 | 0
|  | 3055 | 49.3643 | 17.329 | 65.3877 | 0.025182 | 2.8487 | 0.038123 | 1.6964 | 266.0485 | 23.6253 | 0.071169 | 22.8659 | 23.1366 | 0.0016466 | 0.18627 | 14.1446 | 1600.0643 | 0.00096003 | 0.042718 | 0.033586 | 181.8082 | 87.0862 | 27.2305 | 20.8205 | 100.5148 | 0.0046641 | 0.17306 | 0.991 | 0.99905 | 97.8345 | 276.677 | 341.831 | 345.877 | 1022.693 | 0 | 0 | 0
|  | 3060 | 50.9863 | 0 | 257.4256 | 0.0053976 | 0.61059 | 0.18291 | 8.0315 | 266.2993 | 24.3092 | 0.058358 | 23.5282 | 23.8094 | 0.0013895 | 0.15718 | 14.1522 | 1600.923 | 0.0009873 | 0.043351 | 0.034571 | 181.9786 | 87.0259 | 27.1671 | 20.8204 | 106.4198 | 0.0046618 | 0.17142 | 0.99235 | 0.99896 | 97.8358 | 276.688 | 341.836 | 345.922 | 1022.681 | 0 | 0 | 0
|  | 3065 | 50.7698 | 21.8667 | 93.3392 | 0.020525 | 2.3218 | 0.049056 | 2.1122 | 266.5537 | 24.5974 | 0.079551 | 23.8031 | 24.0821 | 0.0019158 | 0.21671 | 14.1604 | 1601.8577 | 0.0010069 | 0.043351 | 0.034462 | 182.1512 | 86.967 | 27.1349 | 20.8223 | 108.9403 | 0.0046949 | 0.17005 | 0.98995 | 0.99894 | 97.8349 | 276.673 | 341.778 | 345.784 | 1022.661 | 0 | 0 | 0
|  | 3070 | 48.6064 | 10.4778 | 39.438 | 0.041009 | 4.639 | 0.025688 | 1.0491 | 266.8022 | 24.285 | 0.068035 | 23.4944 | 23.7716 | 0.0016173 | 0.18295 | 14.1693 | 1602.8569 | 0.0010534 | 0.043024 | 0.03326 | 182.3205 | 86.9062 | 26.9544 | 20.8252 | 106.1615 | 0.0049476 | 0.17065 | 0.99124 | 0.99894 | 97.8342 | 276.668 | 341.686 | 345.717 | 1022.711 | 0 | 0 | 0
|  | 3075 | 49.0184 | 12.9535 | 55.431 | 0.033452 | 3.7842 | 0.033181 | 1.2751 | 267.0462 | 24.1891 | 0.07836 | 23.3929 | 23.6639 | 0.0018543 | 0.20976 | 14.1779 | 1603.8386 | 0.00111 | 0.042656 | 0.033449 | 182.4872 | 86.8443 | 26.7606 | 20.824 | 105.2857 | 0.0052071 | 0.17011 | 0.99009 | 0.99895 | 97.8339 | 276.678 | 341.558 | 345.514 | 1022.761 | 0 | 0 | 0
|  | 3080 | 49.4552 | 27.1533 | 140.2427 | 0.016101 | 1.8213 | 0.071643 | 2.6561 | 267.2924 | 24.3365 | 0.094915 | 23.526 | 23.7896 | 0.002258 | 0.25543 | 14.1882 | 1605.0016 | 0.0011535 | 0.042764 | 0.033719 | 182.6552 | 86.7832 | 26.6338 | 20.8237 | 106.5295 | 0.0053632 | 0.1697 | 0.98825 | 0.99897 | 97.834 | 276.693 | 341.421 | 345.247 | 1022.786 | 0 | 0 | 0
|  | 3085 | 48.979 | 23.8152 | 72.9007 | 0.018181 | 2.0566 | 0.063448 | 2.2839 | 267.5385 | 24.1552 | 0.056143 | 23.3438 | 23.6073 | 0.0013254 | 0.14993 | 14.1972 | 1606.015 | 0.0011535 | 0.041522 | 0.033273 | 182.8226 | 86.7224 | 26.577 | 20.8244 | 104.9171 | 0.0054002 | 0.16719 | 0.9926 | 0.99896 | 97.8341 | 276.698 | 341.32 | 345.172 | 1022.797 | 0 | 0 | 0
|  | 3090 | 49.4548 | 22.5176 | 76.7432 | 0.019415 | 2.1963 | 0.059544 | 2.092 | 267.7846 | 24.5586 | 0.062081 | 23.7336 | 24.0005 | 0.00149 | 0.16855 | 14.2042 | 1606.8112 | 0.001156 | 0.040616 | 0.033394 | 182.9893 | 86.6617 | 26.4512 | 20.826 | 108.4504 | 0.0053297 | 0.1629 | 0.9918 | 0.99883 | 97.8329 | 276.699 | 341.318 | 345.157 | 1022.766 | 0 | 0 | 0
|  | 3095 | 49.2987 | 35.3019 | 137.1411 | 0.012345 | 1.3965 | 0.094183 | 3.4236 | 268.0315 | 25.0537 | 0.069173 | 24.2062 | 24.4748 | 0.001693 | 0.19152 | 14.2122 | 1607.7114 | 0.0011627 | 0.042264 | 0.033563 | 183.1567 | 86.6014 | 26.391 | 20.8279 | 112.8399 | 0.0052609 | 0.16508 | 0.99082 | 0.99865 | 97.8329 | 276.688 | 341.236 | 345.022 | 1022.674 | 0 | 0 | 0
|  | 3100 | 49.797 | 20.0791 | 89.0195 | 0.021924 | 2.48 | 0.051478 | 1.8804 | 268.2792 | 24.944 | 0.080119 | 24.0932 | 24.3591 | 0.0019516 | 0.22077 | 14.2213 | 1608.7421 | 0.0011286 | 0.041226 | 0.033661 | 183.3248 | 86.5417 | 26.3105 | 20.827 | 111.8216 | 0.0051406 | 0.16283 | 0.98935 | 0.9984 | 97.8328 | 276.688 | 341.137 | 344.902 | 1022.591 | 0 | 0 | 0
|  | 3105 | 47.8581 | 36.6551 | 194.2407 | 0.011542 | 1.3056 | 0.093676 | 3.3924 | 268.5233 | 24.2374 | 0.094739 | 23.4041 | 23.6637 | 0.0022419 | 0.25361 | 14.2318 | 1609.928 | 0.0010812 | 0.039154 | 0.032279 | 183.4896 | 86.4809 | 26.1918 | 20.8286 | 105.5461 | 0.0050748 | 0.16037 | 0.98741 | 0.99811 | 97.8323 | 276.707 | 341.04 | 344.823 | 1022.555 | 0 | 0 | 0
|  | 3110 | 47.292 | 21.3873 | 130.419 | 0.019547 | 2.2112 | 0.057164 | 2.0221 | 268.7612 | 25.0336 | 0.10439 | 24.1611 | 24.4219 | 0.0025493 | 0.28838 | 14.2437 | 1611.283 | 0.0011174 | 0.039527 | 0.032044 | 183.6504 | 86.4184 | 26.173 | 20.8333 | 112.5392 | 0.0050777 | 0.15797 | 0.98613 | 0.9979 | 97.8325 | 276.707 | 340.874 | 344.554 | 1022.583 | 0 | 0 | 0
|  | 3115 | 44.7169 | 9.8351 | 43.0518 | 0.040192 | 4.5467 | 0.027441 | 0.92349 | 268.9912 | 24.6446 | 0.071991 | 23.7813 | 24.0357 | 0.0017304 | 0.19574 | 14.2544 | 1612.4933 | 0.0011029 | 0.037117 | 0.03028 | 183.8062 | 86.3535 | 25.9836 | 20.8379 | 109.0489 | 0.0050897 | 0.15318 | 0.98949 | 0.99762 | 97.8327 | 276.71 | 340.81 | 344.457 | 1022.549 | 0 | 0 | 0
|  | 3120 | 42.5707 | 15.5123 | 46.1379 | 0.02426 | 2.7443 | 0.043921 | 1.4695 | 269.2095 | 24.3864 | 0.047088 | 23.5231 | 23.77 | 0.0011193 | 0.12662 | 14.2616 | 1613.2992 | 0.0010655 | 0.035651 | 0.028881 | 183.9541 | 86.2851 | 25.8181 | 20.8419 | 106.7349 | 0.0049802 | 0.15027 | 0.992 | 0.99733 | 97.8328 | 276.698 | 340.681 | 344.257 | 1022.553 | 0 | 0 | 0
|  | 3125 | 41.7659 | 0 | 0 | -0.011055 | -1.2505 | 0 | 0 | 269.4203 | 24.4066 | 0.041692 | 23.5283 | 23.7686 | 0.00099096 | 0.1121 | 14.2668 | 1613.896 | 0.0010726 | 0.034987 | 0.028348 | 184.0972 | 86.2145 | 25.7641 | 20.844 | 106.8472 | 0.0050066 | 0.1484 | 0.99236 | 0.99708 | 97.833 | 276.679 | 340.474 | 343.95 | 1022.619 | 0 | 0 | 0
|  | 3130 | 40.2323 | 0 | 0 | -0.00026488 | -0.029964 | 0 | 0 | 269.6253 | 24.0188 | 0.04542 | 23.1427 | 23.3774 | 0.0010618 | 0.12011 | 14.272 | 1614.4765 | 0.0011282 | 0.034617 | 0.027484 | 184.2368 | 86.1423 | 25.8723 | 20.8456 | 103.4258 | 0.005319 | 0.14891 | 0.99184 | 0.99698 | 97.8336 | 276.685 | 340.3 | 343.752 | 1022.719 | 0 | 0 | 0
|  | 3135 | 39.6307 | 19.62 | 71.7199 | 0.017856 | 2.0199 | 0.070881 | 2.0289 | 269.8249 | 24.1098 | 0.054601 | 23.2248 | 23.4543 | 0.0012806 | 0.14487 | 14.2778 | 1615.139 | 0.0012657 | 0.036228 | 0.027458 | 184.3742 | 86.0686 | 25.7541 | 20.846 | 104.1859 | 0.0058904 | 0.15295 | 0.99084 | 0.99701 | 97.8328 | 276.681 | 340.218 | 343.581 | 1022.738 | 0 | 0 | 0
|  | 3140 | 43.2662 | 44.3334 | 138.2416 | 0.0086272 | 0.97593 | 0.15888 | 4.7488 | 270.0322 | 24.6922 | 0.049679 | 23.7776 | 24.0071 | 0.0011926 | 0.13491 | 14.284 | 1615.8385 | 0.0013707 | 0.040969 | 0.030185 | 184.5183 | 85.9975 | 25.7227 | 20.8385 | 109.2429 | 0.0062021 | 0.16325 | 0.99152 | 0.99713 | 97.8329 | 276.682 | 340.101 | 343.383 | 1022.72 | 0 | 0 | 0
|  | 3145 | 47.132 | 14.6738 | 39.9845 | 0.028394 | 3.212 | 0.049079 | 1.4647 | 270.2582 | 25.0833 | 0.04657 | 24.148 | 24.3789 | 0.0011353 | 0.12843 | 14.2898 | 1616.4968 | 0.0013935 | 0.041589 | 0.03238 | 184.6747 | 85.9326 | 25.6381 | 20.8323 | 112.7015 | 0.0062069 | 0.16318 | 0.99197 | 0.99723 | 97.8329 | 276.695 | 340.013 | 343.265 | 1022.719 | 0 | 0 | 0
|  | 3150 | 47.9533 | 14.8161 | 42.0669 | 0.028611 | 3.2366 | 0.046457 | 1.3669 | 270.4959 | 25.0381 | 0.04946 | 24.1017 | 24.3348 | 0.0012036 | 0.13615 | 14.2957 | 1617.1583 | 0.0013292 | 0.039108 | 0.032422 | 184.8367 | 85.8717 | 25.4615 | 20.8319 | 112.283 | 0.0059515 | 0.15685 | 0.99167 | 0.99726 | 97.8326 | 276.719 | 339.974 | 343.262 | 1022.758 | 0 | 0 | 0
|  | 3155 | 46.1542 | 24.9809 | 54.8312 | 0.016333 | 1.8476 | 0.076595 | 2.2147 | 270.7312 | 24.9666 | 0.036903 | 24.0285 | 24.2671 | 0.00089554 | 0.10131 | 14.3009 | 1617.7519 | 0.001251 | 0.036171 | 0.030972 | 184.9952 | 85.8102 | 25.3687 | 20.8368 | 111.622 | 0.0056434 | 0.14941 | 0.993 | 0.99718 | 97.8328 | 276.722 | 339.912 | 343.288 | 1022.809 | 0 | 0 | 0
|  | 3160 | 41.4276 | 21.8154 | 51.0145 | 0.016787 | 1.899 | 0.073497 | 2.111 | 270.9501 | 24.6431 | 0.035772 | 23.7062 | 23.9403 | 0.00085639 | 0.096877 | 14.3053 | 1618.2474 | 0.0012338 | 0.035439 | 0.028298 | 185.1433 | 85.7437 | 25.2841 | 20.8452 | 108.6979 | 0.0056393 | 0.1487 | 0.99306 | 0.99711 | 97.833 | 276.707 | 339.755 | 343.11 | 1022.868 | 0 | 0 | 0
|  | 3165 | 41.0907 | 20.9605 | 57.2808 | 0.01733 | 1.9604 | 0.072208 | 1.991 | 271.1564 | 24.496 | 0.041719 | 23.5594 | 23.7943 | 0.00099266 | 0.11229 | 14.3099 | 1618.7703 | 0.0012513 | 0.034504 | 0.02798 | 185.284 | 85.6734 | 25.1988 | 20.8457 | 107.3802 | 0.0057444 | 0.14676 | 0.99236 | 0.99708 | 97.8325 | 276.692 | 339.679 | 343.065 | 1022.869 | 0 | 0 | 0
|  | 3170 | 40.8483 | 19.0275 | 58.3593 | 0.018978 | 2.1468 | 0.068983 | 1.8115 | 271.3613 | 24.5331 | 0.046472 | 23.5933 | 23.8322 | 0.0011075 | 0.12529 | 14.3152 | 1619.3642 | 0.0013091 | 0.034379 | 0.027853 | 185.4236 | 85.6029 | 25.1099 | 20.8464 | 107.6976 | 0.00598 | 0.14628 | 0.9918 | 0.99705 | 97.8321 | 276.681 | 339.653 | 343.092 | 1022.833 | 0 | 0 | 0
|  | 3175 | 41.3277 | 21.3576 | 50.5711 | 0.017106 | 1.935 | 0.081327 | 2.0484 | 271.5667 | 24.6426 | 0.036149 | 23.6927 | 23.9304 | 0.00086505 | 0.097857 | 14.3201 | 1619.9221 | 0.0013912 | 0.035039 | 0.028245 | 185.5639 | 85.5328 | 25.0148 | 20.8454 | 108.6339 | 0.0062997 | 0.14764 | 0.99289 | 0.99698 | 97.8335 | 276.674 | 339.569 | 342.976 | 1022.819 | 0 | 0 | 0
|  | 3180 | 42.8186 | 64.0933 | 162.5685 | 0.0059057 | 0.66807 | 0.24549 | 6.0308 | 271.7771 | 24.4381 | 0.040461 | 23.4904 | 23.7289 | 0.00096008 | 0.10861 | 14.3247 | 1620.4383 | 0.0014498 | 0.035616 | 0.029162 | 185.7074 | 85.4645 | 24.9504 | 20.8411 | 106.8126 | 0.0065966 | 0.14997 | 0.99271 | 0.99728 | 97.8331 | 276.659 | 339.486 | 342.933 | 1022.875 | 0 | 0 | 0
|  | 3185 | 42.6492 | 0 | 0 | -0.0014878 | -0.16831 | 0 | 0 | 271.9907 | 24.506 | 0.03874 | 23.5504 | 23.79 | 0.00092162 | 0.10426 | 14.3294 | 1620.9704 | 0.00144 | 0.034205 | 0.028852 | 185.8524 | 85.3974 | 24.9493 | 20.8426 | 107.3828 | 0.0065383 | 0.14592 | 0.99318 | 0.99756 | 97.8324 | 276.662 | 339.411 | 342.864 | 1022.866 | 0 | 0 | 0
|  | 3190 | 41.2514 | 33.6848 | 75.6781 | 0.010826 | 1.2246 | 0.13439 | 3.0552 | 272.2005 | 24.5661 | 0.034357 | 23.6037 | 23.8457 | 0.00081927 | 0.092678 | 14.3337 | 1621.4627 | 0.0014549 | 0.033075 | 0.027931 | 185.9944 | 85.3293 | 24.9408 | 20.8462 | 107.8899 | 0.0065861 | 0.14267 | 0.99392 | 0.99781 | 97.8318 | 276.678 | 339.348 | 342.826 | 1022.809 | 0 | 0 | 0
|  | 3195 | 40.0315 | 20.6825 | 47.361 | 0.01711 | 1.9355 | 0.085586 | 1.9164 | 272.4037 | 24.3075 | 0.034339 | 23.3519 | 23.5982 | 0.00081035 | 0.091668 | 14.3378 | 1621.9236 | 0.0014644 | 0.032789 | 0.027231 | 186.1323 | 85.2594 | 24.8485 | 20.8477 | 105.6154 | 0.0066916 | 0.14284 | 0.99418 | 0.99807 | 97.8312 | 276.692 | 339.299 | 342.877 | 1022.741 | 0 | 0 | 0
|  | 3200 | 40.2075 | 0 | 280.4133 | 0.0036736 | 0.41556 | 0.40967 | 9.2005 | 272.6043 | 24.5514 | 0.043224 | 23.5848 | 23.8324 | 0.0010301 | 0.11653 | 14.3424 | 1622.4441 | 0.001505 | 0.033799 | 0.027496 | 186.2691 | 85.1888 | 24.7936 | 20.8478 | 107.7386 | 0.0068007 | 0.14466 | 0.99325 | 0.99814 | 97.831 | 276.684 | 339.278 | 342.841 | 1022.639 | 0 | 0 | 0
|  | 3205 | 39.4319 | 0 | 705.3968 | 0.0013808 | 0.1562 | 1.0936 | 24.1163 | 272.8034 | 24.56 | 0.040848 | 23.5935 | 23.8446 | 0.00097401 | 0.11018 | 14.3474 | 1623.0109 | 0.0015101 | 0.0333 | 0.027003 | 186.4053 | 85.1181 | 24.798 | 20.8496 | 107.8165 | 0.00682 | 0.14329 | 0.99357 | 0.9982 | 97.8311 | 276.672 | 339.285 | 342.896 | 1022.6 | 0 | 0 | 0
|  | 3210 | 38.7992 | 22.7306 | 59.6143 | 0.015089 | 1.7069 | 0.10517 | 2.2744 | 272.999 | 24.8114 | 0.037357 | 23.8294 | 24.0793 | 0.00089953 | 0.10176 | 14.3521 | 1623.5407 | 0.0015869 | 0.034319 | 0.026846 | 186.54 | 85.0464 | 24.7568 | 20.8512 | 110.0094 | 0.0070758 | 0.14509 | 0.99408 | 0.99831 | 97.8313 | 276.669 | 339.205 | 342.762 | 1022.559 | 0 | 0 | 0
|  | 3215 | 39.4236 | 9.1159 | 22.7456 | 0.03823 | 4.3247 | 0.041446 | 0.90073 | 273.1945 | 25.2598 | 0.035494 | 24.2508 | 24.4992 | 0.00086957 | 0.098368 | 14.3565 | 1624.041 | 0.0015845 | 0.034435 | 0.027201 | 186.6751 | 84.975 | 24.6375 | 20.8517 | 113.9777 | 0.0069485 | 0.14378 | 0.99443 | 0.99845 | 97.8313 | 276.677 | 339.075 | 342.549 | 1022.634 | 0 | 0 | 0
|  | 3220 | 39.4987 | 11.5159 | 30.0159 | 0.030321 | 3.4299 | 0.051614 | 1.1299 | 273.3918 | 25.6175 | 0.036623 | 24.5905 | 24.8502 | 0.0009101 | 0.10295 | 14.361 | 1624.5443 | 0.001565 | 0.034258 | 0.027207 | 186.8111 | 84.9043 | 24.4152 | 20.853 | 117.2114 | 0.0067791 | 0.14207 | 0.99438 | 0.99853 | 97.8304 | 276.691 | 339.024 | 342.604 | 1023.107 | 0 | 0 | 0
|  | 3225 | 37.5258 | 0 | 272.2401 | 0.0038552 | 0.43611 | 0.39417 | 8.6816 | 273.5844 | 25.0142 | 0.04327 | 24.0066 | 24.2555 | 0.0010495 | 0.11873 | 14.3659 | 1625.0985 | 0.0015196 | 0.033469 | 0.026002 | 186.9441 | 84.8324 | 24.3586 | 20.855 | 111.7331 | 0.0067438 | 0.14212 | 0.9938 | 0.9987 | 97.8314 | 276.683 | 338.956 | 342.47 | 1022.775 | 0 | 0 | 0
|  | 3230 | 38.9706 | 0 | 240.5407 | 0.003925 | 0.444 | 0.38627 | 8.9782 | 273.7756 | 25.19 | 0.038656 | 24.1689 | 24.4234 | 0.00094411 | 0.1068 | 14.3709 | 1625.6624 | 0.0015161 | 0.035239 | 0.027051 | 187.0768 | 84.7603 | 24.3444 | 20.8519 | 113.2789 | 0.0066856 | 0.14613 | 0.99442 | 0.9988 | 97.8314 | 276.682 | 338.866 | 342.434 | 1023.893 | 0 | 0 | 0
|  | 3235 | 40.3035 | 25.6408 | 59.8682 | 0.013895 | 1.5718 | 0.10929 | 2.4881 | 273.9738 | 25.3069 | 0.033896 | 24.2795 | 24.5417 | 0.00083188 | 0.094104 | 14.3753 | 1626.1646 | 0.0015186 | 0.034572 | 0.027671 | 187.2136 | 84.6905 | 24.3028 | 20.8502 | 114.3253 | 0.0066671 | 0.14397 | 0.99503 | 0.99887 | 97.8313 | 276.688 | 338.845 | 342.505 | 1024.361 | 0 | 0 | 0
|  | 3240 | 39.9886 | 14.0851 | 32.7958 | 0.025097 | 2.8391 | 0.061492 | 1.3375 | 274.1746 | 25 | 0.033939 | 23.9888 | 24.2518 | 0.00082309 | 0.09311 | 14.3794 | 1626.6326 | 0.0015433 | 0.033567 | 0.027358 | 187.3511 | 84.6218 | 24.2046 | 20.8501 | 111.5871 | 0.0068454 | 0.14242 | 0.99506 | 0.99891 | 97.8315 | 276.696 | 338.898 | 342.613 | 1023.694 | 0 | 0 | 0
|  | 3245 | 39.178 | 18.1694 | 38.7949 | 0.019061 | 2.1563 | 0.082695 | 1.7396 | 274.3725 | 24.9263 | 0.030594 | 23.9132 | 24.1709 | 0.00073948 | 0.083652 | 14.3833 | 1627.0746 | 0.0015763 | 0.033159 | 0.026871 | 187.4867 | 84.5524 | 24.0738 | 20.8516 | 110.9074 | 0.0070011 | 0.14161 | 0.99531 | 0.99878 | 97.832 | 276.693 | 338.828 | 342.479 | 1025.144 | 0 | 0 | 0
|  | 3250 | 37.3437 | 31.6275 | 72.6678 | 0.010438 | 1.1807 | 0.14552 | 3.0886 | 274.5638 | 24.5661 | 0.031845 | 23.5647 | 23.8181 | 0.00075848 | 0.085801 | 14.3871 | 1627.4982 | 0.0015189 | 0.032238 | 0.025716 | 187.6182 | 84.4812 | 24.0185 | 20.8544 | 107.712 | 0.0068555 | 0.14042 | 0.99502 | 0.99863 | 97.832 | 276.701 | 338.786 | 342.429 | 1023.94 | 0 | 0 | 0
|  | 3255 | 37.3473 | 26.4522 | 63.0003 | 0.012481 | 1.4119 | 0.11941 | 2.8308 | 274.7505 | 24.7511 | 0.03278 | 23.7377 | 23.9877 | 0.00078631 | 0.088949 | 14.3909 | 1627.9351 | 0.0014903 | 0.035331 | 0.026177 | 187.7479 | 84.4088 | 23.9574 | 20.8534 | 109.3195 | 0.0066884 | 0.148 | 0.99472 | 0.99843 | 97.8318 | 276.698 | 338.722 | 342.29 | 1023.354 | 0 | 0 | 0
|  | 3260 | 40.246 | 45.059 | 100.7264 | 0.0078957 | 0.89318 | 0.19792 | 4.6148 | 274.9445 | 24.934 | 0.032925 | 23.9078 | 24.1552 | 0.00079531 | 0.089967 | 14.3949 | 1628.3824 | 0.0015627 | 0.036437 | 0.02794 | 187.8832 | 84.3388 | 23.8992 | 20.8477 | 110.9167 | 0.006943 | 0.15023 | 0.99458 | 0.99831 | 97.8313 | 276.699 | 338.647 | 342.151 | 1023.204 | 0 | 0 | 0
|  | 3265 | 41.158 | 35.1879 | 74.4135 | 0.01034 | 1.1697 | 0.14748 | 3.3801 | 275.148 | 24.3411 | 0.03263 | 23.3349 | 23.5804 | 0.00076942 | 0.087039 | 14.3988 | 1628.8249 | 0.0015249 | 0.03495 | 0.028192 | 188.0235 | 84.272 | 23.8687 | 20.8443 | 105.6844 | 0.00694 | 0.14855 | 0.99472 | 0.99842 | 97.8307 | 276.723 | 338.583 | 342.145 | 1022.688 | 0 | 0 | 0
|  | 3270 | 40.8655 | 15.1839 | 34.6342 | 0.023792 | 2.6914 | 0.060432 | 1.4311 | 275.3531 | 24.2895 | 0.035029 | 23.2828 | 23.5234 | 0.00082401 | 0.093213 | 14.4028 | 1629.2755 | 0.0014378 | 0.034048 | 0.027863 | 188.1637 | 84.2058 | 23.7829 | 20.8453 | 105.2249 | 0.006583 | 0.14631 | 0.99437 | 0.99834 | 97.8311 | 276.708 | 338.544 | 342.043 | 1022.821 | 0 | 0 | 0
|  | 3275 | 41.3907 | 14.8487 | 37.9414 | 0.024641 | 2.7875 | 0.060714 | 1.4468 | 275.5587 | 24.6557 | 0.039165 | 23.6281 | 23.8716 | 0.00093493 | 0.10576 | 14.4072 | 1629.7729 | 0.0014961 | 0.03565 | 0.028413 | 188.3044 | 84.1401 | 23.6475 | 20.8448 | 108.3956 | 0.0067366 | 0.14922 | 0.9938 | 0.99823 | 97.8308 | 276.723 | 338.463 | 341.95 | 1022.861 | 0 | 0 | 0
|  | 3280 | 42.3566 | 37.0828 | 92.4292 | 0.010097 | 1.1422 | 0.15478 | 3.5973 | 275.7681 | 25.0635 | 0.038472 | 24.013 | 24.2584 | 0.00093328 | 0.10557 | 14.4119 | 1630.3013 | 0.0015628 | 0.036322 | 0.029064 | 188.448 | 84.0756 | 23.5567 | 20.8442 | 111.9831 | 0.0069099 | 0.14944 | 0.99371 | 0.99807 | 97.8301 | 276.726 | 338.379 | 341.837 | 1022.84 | 0 | 0 | 0
|  | 3285 | 42.1171 | 0 | 176.642 | 0.0044869 | 0.50757 | 0.36182 | 8.0433 | 275.9792 | 25.2266 | 0.032472 | 24.1646 | 24.4082 | 0.00079257 | 0.089657 | 14.4162 | 1630.7894 | 0.0016234 | 0.036089 | 0.028924 | 188.593 | 84.0119 | 23.5372 | 20.8453 | 113.4232 | 0.0071166 | 0.14821 | 0.99417 | 0.99784 | 97.8294 | 276.711 | 338.315 | 341.726 | 1022.799 | 0 | 0 | 0
|  | 3290 | 40.8433 | 0 | 1398.4445 | 0.00052068 | 0.058901 | 3.1924 | 67.718 | 276.1866 | 24.9892 | 0.030115 | 23.9335 | 24.1785 | 0.00072815 | 0.08237 | 14.42 | 1631.2194 | 0.0016622 | 0.03526 | 0.028124 | 188.7356 | 83.9473 | 23.5068 | 20.8473 | 111.2813 | 0.0073403 | 0.14692 | 0.99424 | 0.99765 | 97.8283 | 276.729 | 338.263 | 341.726 | 1022.772 | 0 | 0 | 0
|  | 3295 | 39.8677 | 56.2441 | 105.0102 | 0.0062661 | 0.70883 | 0.26748 | 5.5557 | 276.3884 | 24.5374 | 0.027709 | 23.5007 | 23.7469 | 0.000658 | 0.074435 | 14.4234 | 1631.6114 | 0.0016761 | 0.034813 | 0.027533 | 188.8748 | 83.8812 | 23.5174 | 20.8476 | 107.2935 | 0.0075253 | 0.14743 | 0.99422 | 0.99735 | 97.8277 | 276.717 | 338.26 | 341.805 | 1022.741 | 0 | 0 | 0
|  | 3300 | 40.6266 | 14.2539 | 31.3908 | 0.025196 | 2.8502 | 0.061507 | 1.3285 | 276.5897 | 24.5345 | 0.033314 | 23.4964 | 23.741 | 0.00079092 | 0.08947 | 14.4271 | 1632.0212 | 0.0015497 | 0.033473 | 0.027691 | 189.0128 | 83.815 | 23.4293 | 20.847 | 107.2609 | 0.0069937 | 0.14385 | 0.99321 | 0.99698 | 97.827 | 276.707 | 338.239 | 341.761 | 1022.707 | 0 | 0 | 0
|  | 3305 | 39.9354 | 16.6863 | 43.8765 | 0.021157 | 2.3933 | 0.072332 | 1.561 | 276.7911 | 24.6111 | 0.038993 | 23.5663 | 23.8067 | 0.00092829 | 0.10501 | 14.4314 | 1632.5074 | 0.0015303 | 0.033026 | 0.027241 | 189.1502 | 83.7492 | 23.2935 | 20.8489 | 107.9161 | 0.0068918 | 0.14237 | 0.99213 | 0.99653 | 97.8264 | 276.705 | 338.189 | 341.64 | 1022.679 | 0 | 0 | 0
|  | 3310 | 37.7519 | 30.9869 | 66.1577 | 0.01077 | 1.2183 | 0.14506 | 3.0052 | 276.9853 | 24.0636 | 0.030617 | 23.0367 | 23.2723 | 0.00071252 | 0.080601 | 14.4355 | 1632.9714 | 0.0015623 | 0.032366 | 0.025972 | 189.2832 | 83.6814 | 23.2277 | 20.8514 | 103.1446 | 0.0071757 | 0.14258 | 0.99257 | 0.99603 | 97.8263 | 276.71 | 338.111 | 341.568 | 1022.671 | 0 | 0 | 0
|  | 3315 | 38.0355 | 31.4212 | 67.4908 | 0.010701 | 1.2105 | 0.16304 | 3.1737 | 277.1748 | 24.8652 | 0.030039 | 23.7999 | 24.0421 | 0.00072221 | 0.081698 | 14.4391 | 1633.3772 | 0.0017447 | 0.033961 | 0.026441 | 189.4142 | 83.6123 | 23.1736 | 20.8529 | 110.1114 | 0.0077177 | 0.14395 | 0.99208 | 0.99548 | 97.8253 | 276.712 | 338.052 | 341.491 | 1022.614 | 0 | 0 | 0
|  | 3320 | 38.5733 | 26.108 | 58.1667 | 0.013061 | 1.4775 | 0.1432 | 2.6708 | 277.3663 | 24.9688 | 0.031461 | 23.8991 | 24.1473 | 0.0007597 | 0.085938 | 14.4428 | 1633.7963 | 0.0018703 | 0.034883 | 0.026921 | 189.5476 | 83.5441 | 23.116 | 20.8515 | 111.0308 | 0.0082077 | 0.146 | 0.99128 | 0.99483 | 97.8255 | 276.72 | 338.051 | 341.562 | 1022.613 | 0 | 0 | 0
|  | 3325 | 38.8663 | 20.5521 | 48.3602 | 0.016717 | 1.8911 | 0.10441 | 2.0511 | 277.5599 | 24.6743 | 0.033871 | 23.6181 | 23.8691 | 0.00080846 | 0.091455 | 14.4467 | 1634.2397 | 0.0017454 | 0.034288 | 0.02694 | 189.6823 | 83.4767 | 23.0425 | 20.8503 | 108.4313 | 0.0077766 | 0.14551 | 0.99035 | 0.99417 | 97.8255 | 276.729 | 338.065 | 341.657 | 1022.628 | 0 | 0 | 0
|  | 3330 | 38.7736 | 37.8992 | 92.4882 | 0.009044 | 1.0231 | 0.18582 | 3.6904 | 277.754 | 24.3367 | 0.035527 | 23.2947 | 23.5444 | 0.00083646 | 0.094622 | 14.4508 | 1634.7049 | 0.0016805 | 0.033376 | 0.026725 | 189.8165 | 83.4096 | 22.9627 | 20.8497 | 105.4834 | 0.0076025 | 0.14432 | 0.98955 | 0.99356 | 97.8248 | 276.732 | 338.061 | 341.685 | 1022.637 | 0 | 0 | 0
|  | 3335 | 39.2947 | 0 | 218.324 | 0.003412 | 0.38597 | 0.50843 | 9.7965 | 277.9491 | 24.7232 | 0.031155 | 23.6592 | 23.9102 | 0.00074492 | 0.084267 | 14.4547 | 1635.1522 | 0.0017348 | 0.033425 | 0.027036 | 189.9509 | 83.3431 | 22.9498 | 20.8501 | 108.8351 | 0.0077177 | 0.14304 | 0.98948 | 0.99299 | 97.8254 | 276.718 | 337.983 | 341.569 | 1022.634 | 0 | 0 | 0
|  | 3340 | 39.3752 | 51.6223 | 123.0472 | 0.0067428 | 0.76276 | 0.25267 | 4.9791 | 278.1458 | 25.1682 | 0.034097 | 24.0792 | 24.3331 | 0.00082968 | 0.093855 | 14.4587 | 1635.5975 | 0.0017037 | 0.033573 | 0.027091 | 190.0862 | 83.2772 | 22.9172 | 20.8517 | 112.7613 | 0.0074617 | 0.14185 | 0.9884 | 0.99224 | 97.8259 | 276.717 | 337.901 | 341.464 | 1022.625 | 0 | 0 | 0
|  | 3345 | 38.9603 | 46.7561 | 124.0971 | 0.0073661 | 0.83327 | 0.24232 | 4.7099 | 278.3417 | 25.117 | 0.037662 | 24.0236 | 24.2716 | 0.00091411 | 0.10341 | 14.463 | 1636.0906 | 0.001785 | 0.034693 | 0.027068 | 190.2216 | 83.2113 | 22.8834 | 20.8516 | 112.2716 | 0.0078107 | 0.14496 | 0.98741 | 0.99165 | 97.8253 | 276.723 | 337.808 | 341.295 | 1022.629 | 0 | 0 | 0
|  | 3350 | 39.5551 | 27.6182 | 73.4383 | 0.012661 | 1.4322 | 0.14204 | 2.7126 | 278.5379 | 24.7908 | 0.038827 | 23.7066 | 23.9469 | 0.00092979 | 0.10518 | 14.4677 | 1636.6121 | 0.0017984 | 0.034343 | 0.027341 | 190.3576 | 83.1457 | 22.8361 | 20.8493 | 109.3517 | 0.0079633 | 0.14523 | 0.98687 | 0.99124 | 97.8243 | 276.725 | 337.737 | 341.16 | 1022.669 | 0 | 0 | 0
|  | 3355 | 40.7279 | 13.6067 | 32.8467 | 0.02646 | 2.9932 | 0.067245 | 1.2685 | 278.7387 | 24.9792 | 0.036008 | 23.888 | 24.1373 | 0.00086913 | 0.098317 | 14.4721 | 1637.1208 | 0.0017793 | 0.033564 | 0.02785 | 190.4956 | 83.0816 | 22.7427 | 20.8482 | 111.0257 | 0.0078278 | 0.14249 | 0.9868 | 0.99085 | 97.8245 | 276.712 | 337.754 | 341.279 | 1022.769 | 0 | 0 | 0

## bor35_2_red
Exported data | Column2 | Column3 | Column4 | Column5 | Column6 | Column7 | Column8 | Column9 | Column10 | Column11 | Column12 | Column13 | Column14 | Column15 | Column16 | Column17 | Column18 | Column19 | Column20 | Column21 | Column22 | Column23 | Column24 | Column25 | Column26 | Column27 | Column28 | Column29 | Column30 | Column31 | Column32 | Column33 | Column34 | Column35 | Column36 | Column37 | Column38 | Column39
Parameter | Value | Time (s) | HRR (kW/mｲ) | EHC (MJ/kg) | SEA (mｲ/kg) | MLR (g/s) | Specific MLR (g/sｷmｲ) | COY (kg/kg) | CO2Y (kg/kg) | THR (MJ/mｲ) | MFR (g/s) | k (1/m) | V stack (l/s) | V smoke (l/s) | SPR (mｲ/s) | RSR ((mｲ/s)/mｲ) | TSP (mｲ) | TSR (mｲ/mｲ) | COP (g/s) | CO2P (g/s) | O2C (g/s) | TOC (g) | ARHE(kW/mｲ) | Specimen mass (g) | Oxygen (%) | DPT (Pa) | CO (%) | CO2 (%) | PDM (-) | PDC (-) | APT (kPa) | Cold Trap TC (K) | Stack TC (K) | Smoke TC (K) | Cone Heater TC (K) | Soot MFM (g/s) | Spare TC (K) | HFM (kW/mｲ)
Peaks |  | 0 | -2.0153 | 0 | 0 | -0.34377 | -38.8875 | 0 | 0 | 0 | 26.5122 | -0.0045499 | 23.7815 | 23.867 | -0.00010859 | -0.012284 | 0 | 0 | -8.0688e-06 | -0.00027964 | -0.00091869 | 0 | 0 | 201.3 | 20.9447 | 117.3143 | 0.0020887 | 0.049343 | 1.0016 | 1.0011 | 98.4923 | 276.221 | 316.806 | 317.944 | 927.633 | 0 | 0 | 0
peak HRR (kW/mｲ) | 153.0995 | 5 | -1394.7778 | -177.9587 | -2.5314 | 0.069285 | 7.8376 | 9.7081 | 0.03145 | 0 | 26.2987 | -0.0073872 | 23.6166 | 23.7418 | -0.00017538 | -0.01984 | 0 | 0 | 0.67262 | 0.002179 | -0.43731 | 0 | 0 | 201.5611 | 22.4467 | 115.5625 | 2.6468 | 0.05549 | 1.003 | 1.0021 | 98.4966 | 276.215 | 317.164 | 318.845 | 926.608 | 0 | 0 | 0
peak EHC (MJ/kg) | 26.7715 | 10 | 0.62545 | 0 | 0 | -0.057475 | -6.5017 | 0 | 0 | 0.0015636 | 26.4439 | 0.0053707 | 23.7877 | 23.9534 | 0.00012865 | 0.014553 | 0.00032162 | 0.036382 | 2.8366e-05 | 0.002158 | 0.0008913 | 0.0022282 | 0.15636 | 201.5068 | 20.9385 | 117.0424 | 0.0022311 | 0.055408 | 1.002 | 1.0026 | 98.4907 | 276.212 | 317.707 | 319.92 | 925.171 | 0 | 0 | 0
peak MLR (g/s) | 0.1037 | 15 | 1.3618 | 0.019479 | 0.8866 | 0.61802 | 69.9115 | -2.3581e-06 | 0.00030745 | 0.0065317 | 26.5302 | 0.022749 | 23.8984 | 24.0864 | 0.00054794 | 0.061984 | 0.0020131 | 0.22772 | -1.4573e-06 | 0.00019001 | 0.00097778 | 0.0069009 | 0.43545 | 201.4342 | 20.9382 | 117.9706 | 0.0021145 | 0.050508 | 1.0005 | 1.0031 | 98.488 | 276.213 | 318.146 | 320.65 | 923.725 | 0 | 0 | 0
peak SEA (mｲ/kg) | 174.2733 | 20 | -0.60384 | -0.32059 | 360.0855 | 0.01665 | 1.8835 | -0.0042829 | -0.00081454 | 0.0099362 | 26.2668 | 0.25111 | 23.6133 | 23.8761 | 0.0059955 | 0.67823 | 0.018372 | 2.0783 | -7.1312e-05 | -1.3562e-05 | -0.00014357 | 0.0093454 | 0.49681 | 196.8359 | 20.9421 | 115.4059 | 0.0018395 | 0.050003 | 0.97502 | 1.0033 | 96.2798 | 270.0245 | 317.5048 | 321.0388 | 910.1688 | 0 | 20.7419 | 2.2133
peak COY (kg/kg) | 0.038213 | 25 | -2.4995 | 0 | 0 | -0.59318 | -67.1014 | 0 | 0 | 0.0099362 | 26.0004 | 0.077374 | 23.4549 | 23.6557 | 0.0018303 | 0.20705 | 0.037936 | 4.2915 | 0.00011076 | 0.013657 | 0.00098638 | 0.011811 | 0.39745 | 201.2745 | 20.9381 | 113.4694 | 0.0025607 | 0.084605 | 0.99472 | 1.0035 | 98.4894 | 276.227 | 318.606 | 321.333 | 922.149 | 0 | 0 | 0
peak CO2Y (kg/kg) | 2.057 | 30 | 16.9241 | 1.4428 | 108.3015 | 0.1037 | 11.7303 | 0.0057136 | 0.3173 | 0.052246 | 26.3742 | 0.4664 | 23.8357 | 24.0789 | 0.01123 | 1.2704 | 0.070588 | 7.9851 | 0.00059247 | 0.032903 | 0.014589 | 0.05075 | 1.7415 | 201.2287 | 20.8915 | 116.9695 | 0.0044431 | 0.13214 | 0.95178 | 1.0036 | 98.489 | 276.238 | 319.189 | 322.446 | 922.036 | 0 | 0 | 0
|  | 35 | 39.6521 | 7.2539 | 88.7478 | 0.048322 | 5.4663 | 0.01362 | 1.0533 | 0.19369 | 26.1882 | 0.17831 | 23.7415 | 24.0511 | 0.0042885 | 0.48512 | 0.10939 | 12.3739 | 0.00065816 | 0.050897 | 0.029623 | 0.16128 | 5.5339 | 200.9862 | 20.8392 | 115.6856 | 0.0047189 | 0.17794 | 0.98325 | 1.0034 | 98.4904 | 276.234 | 320.186 | 324.361 | 922.279 | 0 | 0 | 0
Time To Peaks |  | 40 | 60.132 | 8.5106 | 140.9651 | 0.06246 | 7.0656 | 0.016855 | 1.2539 | 0.44315 | 26.4013 | 0.36081 | 24.0204 | 24.4022 | 0.0088046 | 0.996 | 0.14212 | 16.0767 | 0.0010528 | 0.078318 | 0.04501 | 0.34787 | 11.0787 | 200.751 | 20.7872 | 117.9967 | 0.0062435 | 0.24526 | 0.96266 | 1.003 | 98.4912 | 276.246 | 321.332 | 326.44 | 923.051 | 0 | 0 | 0
t peak HRR (s) | 65 | 45 | 88.0361 | 8.9502 | 135.7677 | 0.086952 | 9.8362 | 0.018017 | 1.117 | 0.81357 | 25.1461 | 0.50349 | 22.9847 | 23.447 | 0.011805 | 1.3354 | 0.19364 | 21.9053 | 0.0015666 | 0.097125 | 0.063152 | 0.61827 | 18.0793 | 200.3521 | 20.7142 | 107.5409 | 0.0085622 | 0.30423 | 0.94688 | 1.0027 | 98.4898 | 276.244 | 322.826 | 329.319 | 923.82 | 0 | 0 | 0
t peak EHC (s) | 570 | 50 | 121.4175 | 11.4685 | 113.8938 | 0.09359 | 10.5871 | 0.020731 | 1.2503 | 1.3372 | 26.2256 | 0.43151 | 24.1064 | 24.7023 | 0.010659 | 1.2058 | 0.2498 | 28.2584 | 0.0019402 | 0.11702 | 0.084405 | 0.98716 | 26.744 | 199.9037 | 20.6502 | 117.6314 | 0.00977 | 0.34368 | 0.95413 | 1.0021 | 98.4912 | 276.236 | 324.644 | 332.668 | 924.933 | 0 | 0 | 0
t peak MLR (s) | 30 | 55 | 139.7882 | 12.8842 | 113.1963 | 0.09591 | 10.8496 | 0.017455 | 1.1708 | 1.9902 | 24.6605 | 0.4632 | 22.7941 | 23.4385 | 0.010857 | 1.2281 | 0.30359 | 34.3433 | 0.0016741 | 0.11229 | 0.093562 | 1.4321 | 36.1857 | 199.425 | 20.5982 | 104.5896 | 0.00914 | 0.34971 | 0.94999 | 1.0014 | 98.4923 | 276.254 | 326.453 | 335.682 | 925.66 | 0 | 0 | 0
t peak SEA (s) | 70 | 60 | 153.072 | 14.055 | 139.0415 | 0.096276 | 10.891 | 0.018918 | 1.2166 | 2.7224 | 25.5777 | 0.54729 | 23.7455 | 24.4596 | 0.013386 | 1.5143 | 0.3642 | 41.1993 | 0.0018214 | 0.11713 | 0.10157 | 1.9199 | 45.3728 | 198.9495 | 20.5821 | 113.0073 | 0.0094836 | 0.35142 | 0.94008 | 1.0004 | 98.4933 | 276.232 | 327.884 | 337.744 | 926.409 | 0 | 0 | 0
t peak COY (s) | 1050 | 65 | 153.0995 | 15.391 | 114.4948 | 0.087935 | 9.9473 | 0.020965 | 1.2646 | 3.4878 | 25.2175 | 0.41561 | 23.5019 | 24.2249 | 0.010068 | 1.1389 | 0.42284 | 47.8324 | 0.0018435 | 0.1112 | 0.1007 | 2.4256 | 53.6584 | 198.4732 | 20.5801 | 110.2731 | 0.0096794 | 0.34023 | 0.95326 | 0.99939 | 98.4926 | 276.232 | 329.156 | 339.281 | 927.015 | 0 | 0 | 0
t peak CO2Y (s) | 570 | 70 | 150.363 | 16.0969 | 174.2733 | 0.082575 | 9.3411 | 0.022733 | 1.3169 | 4.2465 | 25.3952 | 0.5885 | 23.7266 | 24.453 | 0.014391 | 1.6279 | 0.48398 | 54.7494 | 0.0018772 | 0.10874 | 0.098859 | 2.9245 | 60.6636 | 198.0661 | 20.5892 | 112.1116 | 0.0097636 | 0.33184 | 0.93377 | 0.99838 | 98.4947 | 276.234 | 329.977 | 340.08 | 927.531 | 0 | 0 | 0
|  | 75 | 146.5676 | 14.5601 | 127.9429 | 0.088987 | 10.0664 | 0.019701 | 1.229 | 4.9888 | 25.4279 | 0.46405 | 23.8152 | 24.5346 | 0.011385 | 1.2879 | 0.54842 | 62.039 | 0.0017532 | 0.10937 | 0.09684 | 3.4138 | 66.517 | 197.6338 | 20.5968 | 112.6757 | 0.0092494 | 0.33309 | 0.94612 | 0.99737 | 98.4962 | 276.226 | 330.783 | 340.775 | 928.595 | 0 | 0 | 0
Test Results (between 25 and 1825 s) |  | 80 | 146.7593 | 15.4086 | 144.2063 | 0.084197 | 9.5245 | 0.021868 | 1.3257 | 5.7221 | 25.4359 | 0.49388 | 23.8692 | 24.5844 | 0.012142 | 1.3735 | 0.60724 | 68.6925 | 0.0018412 | 0.11162 | 0.097317 | 3.8992 | 71.5262 | 197.1883 | 20.5953 | 112.9667 | 0.0096052 | 0.33883 | 0.94191 | 0.99631 | 98.4931 | 276.23 | 331.429 | 341.36 | 928.4 | 0 | 0 | 0
mean HRR (kW/mｲ) | 94.0705 | 85 | 147.0256 | 15.9863 | 162.8232 | 0.081301 | 9.197 | 0.021542 | 1.3473 | 6.4566 | 25.3478 | 0.53956 | 23.8301 | 24.5343 | 0.013238 | 1.4975 | 0.67069 | 75.8699 | 0.0017514 | 0.10954 | 0.097114 | 4.3852 | 75.9595 | 196.7902 | 20.5948 | 112.3904 | 0.0092647 | 0.33443 | 0.93698 | 0.99625 | 98.4888 | 276.239 | 332.036 | 341.848 | 928.657 | 0 | 0 | 0
mean EHC (MJ/kg) | 15.8652 | 90 | 146.1305 | 15.5826 | 123.1541 | 0.0829 | 9.3778 | 0.020074 | 1.3063 | 7.1894 | 25.4355 | 0.41396 | 23.9582 | 24.6628 | 0.010209 | 1.1549 | 0.72931 | 82.5009 | 0.0016642 | 0.10829 | 0.096406 | 4.869 | 79.8828 | 196.3697 | 20.5985 | 113.386 | 0.0088855 | 0.33023 | 0.95068 | 0.99649 | 98.4884 | 276.226 | 332.67 | 342.454 | 928.747 | 0 | 0 | 0
mean MLR (g/s) | 0.051786 | 95 | 139.3395 | 14.8421 | 133.6444 | 0.082991 | 9.3881 | 0.017672 | 1.2393 | 7.9031 | 24.6093 | 0.46484 | 23.2072 | 23.8605 | 0.011091 | 1.2547 | 0.78256 | 88.5249 | 0.0014666 | 0.10285 | 0.091818 | 5.3396 | 83.1908 | 195.9625 | 20.6039 | 106.2642 | 0.0082825 | 0.32509 | 0.94546 | 0.99677 | 98.4886 | 276.245 | 333.061 | 342.437 | 929.247 | 0 | 0 | 0
mean SEA (mｲ/kg) | 45.9191 | 100 | 142.0661 | 14.9887 | 107.4849 | 0.083788 | 9.4782 | 0.017637 | 1.2219 | 8.6066 | 25.1691 | 0.3686 | 23.7702 | 24.433 | 0.0090059 | 1.0188 | 0.8328 | 94.2085 | 0.0014778 | 0.10238 | 0.093234 | 5.8022 | 86.0664 | 195.5402 | 20.6063 | 111.3182 | 0.0081915 | 0.31773 | 0.95617 | 0.99709 | 98.4889 | 276.227 | 333.553 | 342.853 | 929.475 | 0 | 0 | 0
mean COY (kg/kg) | 0.019732 | 105 | 138.6782 | 16.0598 | 118.401 | 0.076335 | 8.6351 | 0.018397 | 1.2338 | 9.3085 | 25.1489 | 0.36997 | 23.7782 | 24.4294 | 0.0090381 | 1.0224 | 0.87791 | 99.3114 | 0.0014043 | 0.094181 | 0.09013 | 6.2606 | 88.6524 | 195.1344 | 20.6172 | 111.2661 | 0.0078942 | 0.29649 | 0.95622 | 0.9973 | 98.4898 | 276.219 | 333.933 | 343.078 | 929.036 | 0 | 0 | 0
mean CO2Y (kg/kg) | 1.1648 | 110 | 128.7788 | 15.7183 | 105.2524 | 0.072425 | 8.1929 | 0.018644 | 1.2626 | 9.9771 | 24.8254 | 0.31636 | 23.483 | 24.0958 | 0.0076229 | 0.86232 | 0.91957 | 104.0232 | 0.0013503 | 0.091443 | 0.084315 | 6.6967 | 90.7013 | 194.7721 | 20.6341 | 108.471 | 0.0077445 | 0.29245 | 0.96234 | 0.99758 | 98.4949 | 276.233 | 334.085 | 342.803 | 928.56 | 0 | 0 | 0
Total heat release (MJ/mｲ) | 169.3331 | 115 | 125.1706 | 13.9191 | 115.3539 | 0.079495 | 8.9927 | 0.017162 | 1.1785 | 10.612 | 25.1158 | 0.37608 | 23.7711 | 24.3835 | 0.0091701 | 1.0373 | 0.96155 | 108.7724 | 0.0013643 | 0.093683 | 0.082698 | 7.1143 | 92.2784 | 194.3973 | 20.6435 | 111.0861 | 0.007737 | 0.29551 | 0.95611 | 0.99788 | 98.4899 | 276.213 | 334.274 | 342.886 | 929.267 | 0 | 0 | 0
Total oxygen consumed (g) | 109.3824 | 120 | 124.3976 | 14.4809 | 112.382 | 0.075939 | 8.5904 | 0.022865 | 1.2069 | 11.2359 | 24.922 | 0.35257 | 23.6084 | 24.206 | 0.0085342 | 0.96541 | 1.0058 | 113.7793 | 0.0017363 | 0.091651 | 0.082117 | 7.5263 | 93.6328 | 193.9893 | 20.6433 | 109.4747 | 0.0093243 | 0.29206 | 0.95892 | 0.99814 | 98.4841 | 276.225 | 334.568 | 343.037 | 928.162 | 0 | 0 | 0
Mass lost (g) | 94.3477 | 125 | 125.1097 | 15.803 | 117.2461 | 0.069985 | 7.9168 | 0.019291 | 1.2575 | 11.8597 | 25.1202 | 0.33627 | 23.8134 | 24.4014 | 0.0082054 | 0.92822 | 1.0477 | 118.5134 | 0.0013501 | 0.088008 | 0.081805 | 7.9361 | 94.8776 | 193.6417 | 20.6468 | 111.3036 | 0.0076775 | 0.2806 | 0.96083 | 0.99828 | 98.4876 | 276.23 | 334.809 | 343.076 | 927.769 | 0 | 0 | 0
Average specific MLR (g/sｷmｲ) | 5.7886 | 130 | 121.3355 | 15.558 | 107.2162 | 0.068942 | 7.7989 | 0.016712 | 1.2394 | 12.4758 | 25.2077 | 0.30201 | 23.9011 | 24.4753 | 0.0073917 | 0.83617 | 1.0867 | 122.9243 | 0.0011522 | 0.085445 | 0.079291 | 8.3389 | 95.9678 | 193.2834 | 20.6569 | 112.1026 | 0.0068465 | 0.27311 | 0.96467 | 0.99837 | 98.4885 | 276.225 | 334.875 | 342.921 | 927.57 | 0 | 0 | 0
Total smoke release (mｲ/mｲ) | 490.0858 | 135 | 113.9457 | 14.5722 | 76.0993 | 0.069124 | 7.8194 | 0.015671 | 1.2507 | 13.064 | 24.8358 | 0.2183 | 23.5557 | 24.0964 | 0.0052602 | 0.59505 | 1.1183 | 126.5024 | 0.0010832 | 0.086454 | 0.075402 | 8.7256 | 96.7705 | 192.9495 | 20.6668 | 108.8523 | 0.0066301 | 0.27912 | 0.97391 | 0.99839 | 98.488 | 276.207 | 334.979 | 342.668 | 927.404 | 0 | 0 | 0
Total smoke production (mｲ) | 4.3324 | 140 | 117.5813 | 14.2687 | 117.3024 | 0.072846 | 8.2405 | 0.017194 | 1.2268 | 13.6428 | 25.6821 | 0.34289 | 24.3692 | 24.9208 | 0.008545 | 0.96663 | 1.1528 | 130.4066 | 0.0012525 | 0.089368 | 0.077884 | 9.1088 | 97.4488 | 192.5885 | 20.6671 | 116.4491 | 0.0071632 | 0.27904 | 0.9603 | 0.99847 | 98.4893 | 276.22 | 335.128 | 342.714 | 927.262 | 0 | 0 | 0
MARHE (kW/mｲ) | 100.8471 | 145 | 115.0433 | 14.5419 | 83.7075 | 0.069935 | 7.9112 | 0.019147 | 1.2177 | 14.2244 | 25.0401 | 0.24095 | 23.7699 | 24.2955 | 0.0058541 | 0.66222 | 1.1888 | 134.4787 | 0.001339 | 0.085161 | 0.075904 | 9.4933 | 98.0993 | 192.2294 | 20.6672 | 110.746 | 0.0076497 | 0.27386 | 0.97148 | 0.99846 | 98.4886 | 276.22 | 335.268 | 342.681 | 927.169 | 0 | 0 | 0
|  | 150 | 114.3438 | 15.83 | 97.1767 | 0.063853 | 7.2232 | 0.02012 | 1.3072 | 14.7979 | 25.1705 | 0.25409 | 23.9017 | 24.4212 | 0.0062051 | 0.70193 | 1.2189 | 137.8891 | 0.0012847 | 0.083468 | 0.075248 | 9.8712 | 98.6524 | 191.8933 | 20.671 | 111.9398 | 0.007398 | 0.26827 | 0.97002 | 0.99845 | 98.4867 | 276.22 | 335.38 | 342.669 | 927.075 | 0 | 0 | 0
Test Averages |  | 155 | 111.4276 | 15.4464 | 113.9164 | 0.06377 | 7.2138 | 0.018631 | 1.2771 | 15.3623 | 24.8689 | 0.30121 | 23.6132 | 24.1178 | 0.0072645 | 0.82177 | 1.2526 | 141.6984 | 0.0011881 | 0.081443 | 0.073321 | 10.2426 | 99.1116 | 191.5842 | 20.6747 | 109.2638 | 0.0070603 | 0.26556 | 0.96478 | 0.9984 | 98.4853 | 276.223 | 335.349 | 342.516 | 927.447 | 0 | 0 | 0
HRR(60) (kW/mｲ) | 107.3395 | 160 | 112.4972 | 16.4285 | 112.9625 | 0.060534 | 6.8477 | 0.019938 | 1.3526 | 15.9221 | 25.225 | 0.27963 | 23.9579 | 24.4539 | 0.006838 | 0.77353 | 1.2879 | 145.6866 | 0.0012069 | 0.081875 | 0.073975 | 10.6108 | 99.5132 | 191.2581 | 20.6761 | 112.4462 | 0.0070678 | 0.26364 | 0.9672 | 0.99845 | 98.4865 | 276.233 | 335.441 | 342.386 | 926.972 | 0 | 0 | 0
HRR(120) (kW/mｲ) | 118.4018 | 165 | 107.9794 | 15.6364 | 104.4697 | 0.061046 | 6.9057 | 0.018263 | 1.2857 | 16.4733 | 24.7864 | 0.26556 | 23.5414 | 24.0152 | 0.0063775 | 0.72143 | 1.3209 | 149.424 | 0.0011149 | 0.078488 | 0.070974 | 10.9732 | 99.8382 | 190.9741 | 20.6824 | 108.5703 | 0.0067713 | 0.25843 | 0.96874 | 0.99843 | 98.4869 | 276.242 | 335.443 | 342.194 | 926.91 | 0 | 0 | 0
HRR(180) (kW/mｲ) | 114.7637 | 170 | 104.689 | 14.3787 | 111.5102 | 0.064363 | 7.2808 | 0.018364 | 1.2148 | 17.005 | 24.5271 | 0.30231 | 23.291 | 23.741 | 0.0071771 | 0.81189 | 1.3548 | 153.2573 | 0.0011819 | 0.078188 | 0.069168 | 11.3235 | 100.0292 | 190.6444 | 20.6863 | 106.2917 | 0.0071031 | 0.25983 | 0.96458 | 0.99831 | 98.4888 | 276.251 | 335.383 | 341.863 | 926.959 | 0 | 0 | 0
HRR(240) (kW/mｲ) | 109.3452 | 175 | 106.6968 | 15.4016 | 107.3257 | 0.06124 | 6.9276 | 0.021056 | 1.2789 | 17.5334 | 24.9584 | 0.27204 | 23.7082 | 24.1609 | 0.0065727 | 0.74351 | 1.3892 | 157.1459 | 0.0012895 | 0.078321 | 0.070322 | 11.6723 | 100.191 | 190.3378 | 20.6865 | 110.0981 | 0.0074626 | 0.25655 | 0.96792 | 0.99833 | 98.4879 | 276.266 | 335.491 | 341.898 | 927.012 | 0 | 0 | 0
HRR(300) (kW/mｲ) | 105.6902 | 180 | 109.3634 | 15.8197 | 107.623 | 0.061112 | 6.9131 | 0.021085 | 1.3067 | 18.0736 | 25.9567 | 0.26167 | 24.6626 | 25.1347 | 0.0065771 | 0.74401 | 1.422 | 160.8647 | 0.0012885 | 0.079858 | 0.072004 | 12.0281 | 100.4088 | 190.0293 | 20.6905 | 119.1111 | 0.0072533 | 0.25251 | 0.96904 | 0.9983 | 98.4875 | 276.256 | 335.575 | 341.999 | 927.069 | 0 | 0 | 0
HRR(360) (kW/mｲ) | 102.6425 | 185 | 105.1374 | 15.4266 | 92.1371 | 0.060248 | 6.8154 | 0.019908 | 1.2869 | 18.6098 | 25.4078 | 0.2257 | 24.143 | 24.5949 | 0.0055511 | 0.62795 | 1.4524 | 164.2946 | 0.0011994 | 0.077531 | 0.069323 | 12.3814 | 100.5937 | 189.7271 | 20.6946 | 114.1363 | 0.0070015 | 0.25085 | 0.97287 | 0.99815 | 98.4857 | 276.242 | 335.601 | 341.882 | 927.057 | 0 | 0 | 0
EHC(60) (MJ/kg) | 12.6961 | 190 | 104.4621 | 15.4807 | 98.703 | 0.059651 | 6.7479 | 0.019368 | 1.2779 | 19.1338 | 25.1596 | 0.24189 | 23.9064 | 24.341 | 0.0058878 | 0.66604 | 1.481 | 167.5295 | 0.0011553 | 0.076228 | 0.068741 | 12.7266 | 100.7044 | 189.4259 | 20.6943 | 111.9133 | 0.0068684 | 0.24943 | 0.97108 | 0.99816 | 98.484 | 276.266 | 335.591 | 341.692 | 927.028 | 0 | 0 | 0
EHC(120) (MJ/kg) | 13.886 | 195 | 102.0395 | 13.8735 | 107.5355 | 0.065018 | 7.355 | 0.017215 | 1.1578 | 19.6501 | 24.8708 | 0.29059 | 23.6357 | 24.0608 | 0.0069918 | 0.79092 | 1.5132 | 171.1719 | 0.0011193 | 0.075278 | 0.067268 | 13.0666 | 100.7697 | 189.1259 | 20.6967 | 109.3762 | 0.0067737 | 0.24923 | 0.96561 | 0.99804 | 98.4868 | 276.249 | 335.643 | 341.68 | 928.433 | 0 | 0 | 0
EHC(180) (MJ/kg) | 14.4176 | 200 | 103.5365 | 18.9643 | 130.4 | 0.048262 | 5.4595 | 0.022379 | 1.5915 | 20.164 | 25.5253 | 0.25482 | 24.2629 | 24.6979 | 0.0062934 | 0.71192 | 1.5464 | 174.929 | 0.0010801 | 0.076808 | 0.068299 | 13.4055 | 100.8201 | 188.7985 | 20.6994 | 115.2332 | 0.0064955 | 0.24807 | 0.96955 | 0.99804 | 98.4884 | 276.266 | 335.716 | 341.735 | 927.095 | 0 | 0 | 0
EHC(240) (MJ/kg) | 14.3374 | 205 | 100.3127 | 14.4186 | 87.7876 | 0.061501 | 6.9572 | 0.022828 | 1.184 | 20.6737 | 24.9321 | 0.22381 | 23.7009 | 24.1235 | 0.0053991 | 0.61075 | 1.5756 | 178.2357 | 0.001404 | 0.072817 | 0.066072 | 13.7414 | 100.8471 | 188.6086 | 20.7017 | 109.9483 | 0.007943 | 0.24224 | 0.97292 | 0.998 | 98.4866 | 276.259 | 335.742 | 341.728 | 927.109 | 0 | 0 | 0
EHC(300) (MJ/kg) | 14.4314 | 210 | 99.1799 | 11.7511 | 84.996 | 0.07461 | 8.44 | 0.017116 | 0.96794 | 21.1724 | 24.9394 | 0.26288 | 23.7085 | 24.1237 | 0.0063415 | 0.71737 | 1.605 | 181.556 | 0.001277 | 0.072218 | 0.065317 | 14.0699 | 100.8209 | 188.1835 | 20.7045 | 110.0158 | 0.0074149 | 0.24061 | 0.96862 | 0.99801 | 98.489 | 276.244 | 335.752 | 341.632 | 927.146 | 0 | 0 | 0
EHC(360) (MJ/kg) | 14.4339 | 215 | 100.0232 | 14.7769 | 62.2259 | 0.059837 | 6.7689 | 0.01915 | 1.2246 | 21.6704 | 25.5582 | 0.15061 | 24.3039 | 24.7225 | 0.0037234 | 0.4212 | 1.6301 | 184.4025 | 0.0011459 | 0.073277 | 0.065886 | 14.3979 | 100.7925 | 187.8958 | 20.7082 | 115.5768 | 0.0067561 | 0.23872 | 0.98099 | 0.99793 | 98.4863 | 276.242 | 335.851 | 341.635 | 927.133 | 0 | 0 | 0
MLR(60) (g/s) | 0.056247 | 220 | 96.8348 | 14.5795 | 69.0734 | 0.058714 | 6.6418 | 0.018501 | 1.2064 | 22.1625 | 24.8558 | 0.16869 | 23.6382 | 24.041 | 0.0040556 | 0.45877 | 1.6496 | 186.6024 | 0.0010862 | 0.070834 | 0.063761 | 14.722 | 100.7388 | 187.5727 | 20.7094 | 109.3221 | 0.0066391 | 0.23758 | 0.97902 | 0.99798 | 98.4873 | 276.229 | 335.882 | 341.605 | 927.649 | 0 | 0 | 0
MLR(120) (g/s) | 0.066056 | 225 | 94.723 | 16.1285 | 97.9807 | 0.051917 | 5.873 | 0.020163 | 1.2904 | 22.6414 | 24.8839 | 0.21145 | 23.6634 | 24.0568 | 0.0050869 | 0.57544 | 1.6724 | 189.1879 | 0.0010468 | 0.066994 | 0.06202 | 15.0365 | 100.6286 | 187.3129 | 20.716 | 109.5623 | 0.0064702 | 0.22722 | 0.97411 | 0.99781 | 98.4882 | 276.23 | 335.86 | 341.443 | 927.139 | 0 | 0 | 0
MLR(180) (g/s) | 0.064449 | 230 | 91.3337 | 15.1078 | 95.5493 | 0.053442 | 6.0455 | 0.020857 | 1.2356 | 23.1066 | 24.6384 | 0.21486 | 23.409 | 23.7658 | 0.0051063 | 0.57764 | 1.6979 | 192.0706 | 0.0011146 | 0.066034 | 0.060062 | 15.3417 | 100.4633 | 187.0432 | 20.7209 | 107.3151 | 0.0067981 | 0.22642 | 0.97385 | 0.99793 | 98.4858 | 276.219 | 335.56 | 340.674 | 927.112 | 0 | 0 | 0
MLR(240) (g/s) | 0.062745 | 235 | 91.4998 | 14.1137 | 59.8682 | 0.05731 | 6.4831 | 0.020756 | 1.2017 | 23.5637 | 25.31 | 0.14062 | 24.0387 | 24.3988 | 0.0034311 | 0.38813 | 1.7192 | 194.4851 | 0.0011895 | 0.068872 | 0.060614 | 15.6434 | 100.2709 | 186.7749 | 20.7248 | 113.2058 | 0.00698 | 0.22912 | 0.98217 | 0.998 | 98.483 | 276.222 | 335.443 | 340.467 | 927.098 | 0 | 0 | 0
MLR(300) (g/s) | 0.061005 | 240 | 88.8588 | 13.6056 | 115.5626 | 0.057735 | 6.5311 | 0.019599 | 1.147 | 24.0146 | 24.5469 | 0.28184 | 23.3183 | 23.6731 | 0.006672 | 0.75475 | 1.7445 | 197.3423 | 0.0011315 | 0.066223 | 0.058755 | 15.9418 | 100.0606 | 186.4746 | 20.7249 | 106.5022 | 0.0068868 | 0.22758 | 0.96666 | 0.99814 | 98.485 | 276.209 | 335.506 | 340.611 | 927.124 | 0 | 0 | 0
MLR(360) (g/s) | 0.059752 | 245 | 88.9295 | 14.3908 | 99.4691 | 0.054628 | 6.1796 | 0.01747 | 1.2022 | 24.459 | 24.7284 | 0.22783 | 23.4948 | 23.8499 | 0.0054338 | 0.61468 | 1.7748 | 200.7658 | 0.00095432 | 0.065673 | 0.058641 | 16.2353 | 99.8327 | 186.2024 | 20.7269 | 108.1015 | 0.0061107 | 0.22481 | 0.97271 | 0.99824 | 98.4847 | 276.234 | 335.565 | 340.636 | 927.049 | 0 | 0 | 0
SEA(60) (mｲ/kg) | 141.1052 | 250 | 89.2122 | 15.0894 | 115.0534 | 0.052264 | 5.9122 | 0.018626 | 1.3146 | 24.9044 | 25.2625 | 0.24706 | 23.991 | 24.3387 | 0.0060132 | 0.68022 | 1.8034 | 204.0031 | 0.00097348 | 0.068708 | 0.059263 | 16.53 | 99.6175 | 185.9277 | 20.7292 | 112.7691 | 0.0061048 | 0.22903 | 0.97061 | 0.99826 | 98.485 | 276.228 | 335.407 | 340.267 | 927.091 | 0 | 0 | 0
SEA(120) (mｲ/kg) | 127.2352 | 255 | 89.1771 | 15.6097 | 82.2293 | 0.050502 | 5.7129 | 0.020912 | 1.3424 | 25.3503 | 24.7948 | 0.17382 | 23.5442 | 23.8908 | 0.0041528 | 0.46977 | 1.8288 | 206.878 | 0.0010561 | 0.067795 | 0.059137 | 16.826 | 99.4131 | 185.6774 | 20.7257 | 108.6195 | 0.0065246 | 0.22998 | 0.97882 | 0.99835 | 98.4832 | 276.254 | 335.369 | 340.307 | 927.161 | 0 | 0 | 0
SEA(180) (mｲ/kg) | 121.4022 | 260 | 91.93 | 13.6964 | 76.0557 | 0.059334 | 6.712 | 0.019272 | 1.1671 | 25.8031 | 25.5266 | 0.18338 | 24.2463 | 24.608 | 0.0045127 | 0.51048 | 1.8505 | 209.3287 | 0.0011435 | 0.069248 | 0.060887 | 17.1261 | 99.2428 | 185.4104 | 20.7257 | 115.1603 | 0.0067522 | 0.22857 | 0.97788 | 0.99848 | 98.4843 | 276.229 | 335.469 | 340.474 | 926.9 | 0 | 0 | 0
SEA(240) (mｲ/kg) | 113.2654 | 265 | 90.4353 | 13.0904 | 58.1909 | 0.061071 | 6.9085 | 0.017208 | 1.1149 | 26.259 | 24.7753 | 0.14893 | 23.5242 | 23.8629 | 0.0035538 | 0.40201 | 1.8706 | 211.6099 | 0.0010509 | 0.068089 | 0.059861 | 17.428 | 99.0907 | 185.094 | 20.7229 | 108.4422 | 0.0065063 | 0.2309 | 0.9818 | 0.99857 | 98.4838 | 276.25 | 335.347 | 340.176 | 926.762 | 0 | 0 | 0
SEA(300) (mｲ/kg) | 105.9529 | 270 | 92.6642 | 18.3635 | 119.7993 | 0.044608 | 5.0461 | 0.021672 | 1.5004 | 26.7168 | 24.9642 | 0.22211 | 23.7129 | 24.0602 | 0.005344 | 0.60452 | 1.8929 | 214.1263 | 0.00096672 | 0.066929 | 0.060863 | 17.7298 | 98.951 | 184.8203 | 20.7209 | 110.1454 | 0.0061244 | 0.22648 | 0.97383 | 0.99873 | 98.4859 | 276.25 | 335.48 | 340.394 | 926.657 | 0 | 0 | 0
SEA(360) (mｲ/kg) | 97.849 | 275 | 92.0376 | 16.032 | 78.0244 | 0.050749 | 5.7409 | 0.018753 | 1.3509 | 27.1785 | 25.1815 | 0.16327 | 23.9151 | 24.2521 | 0.0039597 | 0.44793 | 1.9161 | 216.7574 | 0.00095171 | 0.068559 | 0.060764 | 18.0338 | 98.831 | 184.6213 | 20.7231 | 112.0518 | 0.0060282 | 0.22921 | 0.98047 | 0.99884 | 98.4846 | 276.251 | 335.421 | 340.147 | 928.13 | 0 | 0 | 0
COY(60) (kg/kg) | 0.01957 | 280 | 92.1192 | 13.1729 | 70.1943 | 0.061819 | 6.9931 | 0.016088 | 1.1263 | 27.6389 | 25.2977 | 0.17814 | 24.0226 | 24.3587 | 0.0043393 | 0.49088 | 1.9369 | 219.1044 | 0.00099452 | 0.069628 | 0.060987 | 18.3382 | 98.7104 | 184.3057 | 20.7234 | 113.0746 | 0.0061853 | 0.23117 | 0.97894 | 0.99897 | 98.4841 | 276.24 | 335.381 | 340.074 | 927.193 | 0 | 0 | 0
COY(120) (kg/kg) | 0.019015 | 285 | 91.0576 | 14.0366 | 62.866 | 0.057346 | 6.4871 | 0.017316 | 1.1833 | 28.0969 | 24.838 | 0.15068 | 23.5873 | 23.9256 | 0.0036051 | 0.40782 | 1.9567 | 221.3511 | 0.00099301 | 0.067858 | 0.060141 | 18.641 | 98.5855 | 184.0219 | 20.7224 | 109.0081 | 0.0062542 | 0.22983 | 0.98213 | 0.9991 | 98.4795 | 276.234 | 335.399 | 340.21 | 927.206 | 0 | 0 | 0
COY(180) (kg/kg) | 0.019296 | 290 | 91.3891 | 15.2582 | 52.0478 | 0.052947 | 5.9895 | 0.018916 | 1.2449 | 28.553 | 25.0264 | 0.11422 | 23.7769 | 24.1268 | 0.0027558 | 0.31174 | 1.9726 | 223.15 | 0.0010016 | 0.065913 | 0.060031 | 18.9415 | 98.4586 | 183.7339 | 20.7244 | 110.7178 | 0.0062584 | 0.22336 | 0.98633 | 0.99922 | 98.4834 | 276.25 | 335.549 | 340.488 | 927.187 | 0 | 0 | 0
COY(240) (kg/kg) | 0.019229 | 295 | 90.6043 | 15.3138 | 74.6488 | 0.052302 | 5.9165 | 0.02056 | 1.2763 | 29.008 | 25.0697 | 0.1617 | 23.8118 | 24.1454 | 0.0039043 | 0.44166 | 1.9893 | 225.0335 | 0.0010753 | 0.066755 | 0.059762 | 19.241 | 98.3321 | 183.4876 | 20.7258 | 111.0723 | 0.0065555 | 0.22527 | 0.98115 | 0.99935 | 98.4848 | 276.245 | 335.461 | 340.161 | 927.162 | 0 | 0 | 0
COY(300) (kg/kg) | 0.019334 | 300 | 90.9537 | 15.0992 | 81.8995 | 0.05325 | 6.0237 | 0.018958 | 1.27 | 29.4619 | 25.4253 | 0.17815 | 24.1479 | 24.4801 | 0.0043611 | 0.49334 | 2.01 | 227.371 | 0.0010095 | 0.067626 | 0.060059 | 19.5405 | 98.2062 | 183.2081 | 20.7278 | 114.2378 | 0.0062257 | 0.22508 | 0.97944 | 0.99948 | 98.4822 | 276.231 | 335.438 | 340.053 | 927.663 | 0 | 0 | 0
COY(360) (kg/kg) | 0.019522 | 305 | 91.3778 | 14.4924 | 66.6082 | 0.055738 | 6.3052 | 0.017262 | 1.2122 | 29.9177 | 25.2426 | 0.15277 | 23.9735 | 24.3014 | 0.0037126 | 0.41998 | 2.0301 | 229.6543 | 0.00096213 | 0.067567 | 0.060261 | 19.8413 | 98.0908 | 182.9537 | 20.7255 | 112.5979 | 0.0060614 | 0.22619 | 0.98243 | 0.99964 | 98.4851 | 276.227 | 335.426 | 340.014 | 927.163 | 0 | 0 | 0
CO2Y(60) (kg/kg) | 1.2357 | 310 | 90.6821 | 15.3726 | 75.6175 | 0.052147 | 5.899 | 0.019637 | 1.2762 | 30.3728 | 24.9507 | 0.16396 | 23.706 | 24.0496 | 0.0039432 | 0.44606 | 2.0493 | 231.8194 | 0.001024 | 0.066549 | 0.059753 | 20.1413 | 97.9769 | 182.6579 | 20.7248 | 110.0541 | 0.0063641 | 0.22557 | 0.9813 | 0.99976 | 98.4863 | 276.23 | 335.564 | 340.428 | 927.145 | 0 | 0 | 0
CO2Y(120) (kg/kg) | 1.2379 | 315 | 91.8404 | 16.4246 | 63.9107 | 0.04943 | 5.5916 | 0.030117 | 1.3157 | 30.8291 | 25.2559 | 0.12975 | 23.9986 | 24.3475 | 0.0031591 | 0.35737 | 2.067 | 233.828 | 0.0014887 | 0.065033 | 0.060336 | 20.4416 | 97.8703 | 182.4303 | 20.7253 | 112.7752 | 0.0082152 | 0.2195 | 0.98527 | 0.99991 | 98.4815 | 276.221 | 335.6 | 340.479 | 927.303 | 0 | 0 | 0
CO2Y(180) (kg/kg) | 1.2576 | 320 | 89.214 | 13.3321 | 47.7711 | 0.059154 | 6.6917 | 0.022174 | 1.0858 | 31.2818 | 25.3496 | 0.1156 | 24.0944 | 24.4456 | 0.0028259 | 0.31967 | 2.082 | 235.5206 | 0.0013117 | 0.064227 | 0.058721 | 20.7392 | 97.7556 | 182.1495 | 20.7319 | 113.6452 | 0.0074706 | 0.21678 | 0.9869 | 0.99996 | 98.4825 | 276.218 | 335.695 | 340.589 | 927.286 | 0 | 0 | 0
CO2Y(240) (kg/kg) | 1.2398 | 325 | 87.3696 | 13.5341 | 47.0784 | 0.057067 | 6.4555 | 0.020116 | 1.1104 | 31.7232 | 25.2839 | 0.11028 | 24.0246 | 24.3607 | 0.0026866 | 0.30392 | 2.0958 | 237.0796 | 0.0011479 | 0.063368 | 0.057526 | 21.0298 | 97.61 | 181.8522 | 20.7356 | 113.0225 | 0.0068149 | 0.21497 | 0.98784 | 1.0003 | 98.4848 | 276.216 | 335.592 | 340.287 | 927.298 | 0 | 0 | 0
CO2Y(300) (kg/kg) | 1.2394 | 330 | 85.5784 | 14.4248 | 53.9034 | 0.052445 | 5.9327 | 0.02304 | 1.1935 | 32.1556 | 24.8069 | 0.11842 | 23.5582 | 23.8735 | 0.002827 | 0.31979 | 2.1096 | 238.6388 | 0.0012084 | 0.062596 | 0.05646 | 21.3148 | 97.4412 | 181.5827 | 20.7356 | 108.7378 | 0.007157 | 0.2161 | 0.98717 | 1.0006 | 98.4861 | 276.216 | 335.405 | 339.893 | 927.077 | 0 | 0 | 0
CO2Y(360) (kg/kg) | 1.2344 | 335 | 85.6902 | 14.0022 | 42.7057 | 0.054099 | 6.1198 | 0.022534 | 1.1821 | 32.5838 | 24.8973 | 0.09639 | 23.6441 | 23.9685 | 0.0023103 | 0.26135 | 2.1224 | 240.0917 | 0.0012191 | 0.06395 | 0.05673 | 21.5978 | 97.265 | 181.3204 | 20.7353 | 109.5316 | 0.0071832 | 0.21908 | 0.98965 | 1.0006 | 98.4834 | 276.203 | 335.406 | 340.007 | 926.976 | 0 | 0 | 0
|  | 340 | 88.708 | 14.2406 | 67.4653 | 0.055067 | 6.2292 | 0.017858 | 1.1848 | 33.0198 | 25.1921 | 0.1531 | 23.9298 | 24.2662 | 0.0037151 | 0.42026 | 2.1375 | 241.7957 | 0.0009834 | 0.065244 | 0.05847 | 21.8858 | 97.117 | 181.0418 | 20.7315 | 112.1675 | 0.0061567 | 0.22048 | 0.9833 | 1.0006 | 98.4789 | 276.188 | 335.486 | 340.202 | 926.906 | 0 | 0 | 0
User-defined Test Averages |  | 345 | 90.0515 | 14.2242 | 61.2245 | 0.055965 | 6.3308 | 0.016973 | 1.2173 | 33.4667 | 25.4746 | 0.13963 | 24.2006 | 24.5396 | 0.0034264 | 0.3876 | 2.1553 | 243.8154 | 0.00094988 | 0.068127 | 0.059623 | 22.181 | 97.0049 | 180.7708 | 20.7297 | 114.7091 | 0.0059758 | 0.22603 | 0.98486 | 1.0006 | 98.4801 | 276.188 | 335.519 | 340.22 | 926.947 | 0 | 0 | 0
HRR(0-25) (kW/mｲ) | -279.1304 | 350 | 92.1965 | 16.1913 | 60.7207 | 0.050337 | 5.6942 | 0.020141 | 1.2813 | 33.9223 | 25.2767 | 0.12538 | 24.0272 | 24.3776 | 0.0030565 | 0.34575 | 2.1715 | 245.6488 | 0.0010138 | 0.064498 | 0.060262 | 22.4807 | 96.9208 | 180.4893 | 20.7258 | 113.0022 | 0.0062677 | 0.21796 | 0.9865 | 1.0007 | 98.4811 | 276.18 | 335.724 | 340.62 | 926.99 | 0 | 0 | 0
EHC(0-25) (MJ/kg) | -2420.5537 | 355 | 84.8304 | 14.1376 | 56.8603 | 0.053043 | 6.0004 | 0.018525 | 1.1454 | 34.3649 | 24.1746 | 0.12944 | 22.9786 | 23.2999 | 0.003016 | 0.34118 | 2.1867 | 247.3661 | 0.00098265 | 0.060756 | 0.055684 | 22.7706 | 96.8024 | 180.258 | 20.7331 | 103.3587 | 0.0063233 | 0.21543 | 0.98606 | 1.0007 | 98.4836 | 276.173 | 335.71 | 340.404 | 927.918 | 0 | 0 | 0
MLR(0-25) (g/s) | 0.035601 | 360 | 87.1599 | 14.1226 | 54.0142 | 0.054557 | 6.1716 | 0.018409 | 1.1633 | 34.7948 | 25.7044 | 0.11908 | 24.4213 | 24.7478 | 0.0029469 | 0.33336 | 2.2016 | 249.0524 | 0.0010044 | 0.063468 | 0.057374 | 23.0532 | 96.6523 | 179.9602 | 20.7395 | 116.7992 | 0.0061605 | 0.21253 | 0.9873 | 1.0008 | 98.4822 | 276.156 | 335.553 | 340.039 | 927.1 | 0 | 0 | 0
SEA(0-25) (mｲ/kg) | 1443.5164 | 365 | 83.4267 | 15.0339 | 63.261 | 0.049055 | 5.5492 | 0.020487 | 1.249 | 35.2213 | 24.896 | 0.12953 | 23.6489 | 23.9584 | 0.0031033 | 0.35105 | 2.2167 | 250.7635 | 0.001005 | 0.06127 | 0.055014 | 23.3342 | 96.4967 | 179.7203 | 20.7415 | 109.5482 | 0.0062944 | 0.212 | 0.98617 | 1.0008 | 98.4788 | 276.162 | 335.491 | 339.882 | 927.176 | 0 | 0 | 0
COY(0-25) (kg/kg) | 131.9656 | 370 | 86.0542 | 14.8091 | 44.386 | 0.051368 | 5.8109 | 0.022968 | 1.2709 | 35.645 | 25.8102 | 0.091924 | 24.5019 | 24.8035 | 0.00228 | 0.25792 | 2.2302 | 252.2859 | 0.0011798 | 0.065282 | 0.057118 | 23.6145 | 96.3379 | 179.4608 | 20.7413 | 117.6672 | 0.006847 | 0.21649 | 0.99031 | 1.0007 | 98.4775 | 276.153 | 335.28 | 339.407 | 927.327 | 0 | 0 | 0
CO2Y(0-25) (kg/kg) | 2.1978 | 375 | 86.288 | 14.5875 | 24.5955 | 0.05229 | 5.9152 | 0.023304 | 1.2723 | 36.0759 | 25.5739 | 0.052345 | 24.2706 | 24.5697 | 0.0012861 | 0.14549 | 2.2391 | 253.2944 | 0.0012186 | 0.066527 | 0.057447 | 23.9009 | 96.2023 | 179.2068 | 20.7382 | 115.4892 | 0.0070473 | 0.22123 | 0.99481 | 1.0008 | 98.4804 | 276.162 | 335.184 | 339.315 | 927.451 | 0 | 0 | 0
HRR(25-2760) (kW/mｲ) | 103.1866 | 380 | 91.8731 | 14.2482 | 23.8045 | 0.057001 | 6.4481 | 0.022775 | 1.1897 | 36.5213 | 26.1696 | 0.053951 | 24.8365 | 25.1503 | 0.0013569 | 0.15349 | 2.2457 | 254.0419 | 0.0012982 | 0.067813 | 0.060703 | 24.1963 | 96.1086 | 178.9341 | 20.7316 | 120.9348 | 0.0072497 | 0.22057 | 0.99453 | 1.0007 | 98.4816 | 276.169 | 335.192 | 339.427 | 927.831 | 0 | 0 | 0
EHC(25-2760) (MJ/kg) | 18.0383 | 385 | 86.6078 | 13.6277 | 22.7799 | 0.056181 | 6.3553 | 0.021947 | 1.1097 | 36.9675 | 24.4556 | 0.054377 | 23.2247 | 23.5356 | 0.0012798 | 0.14477 | 2.2523 | 254.7875 | 0.001233 | 0.062345 | 0.056988 | 24.4905 | 96.0194 | 178.6439 | 20.7306 | 105.6801 | 0.0073335 | 0.21781 | 0.99446 | 1.0006 | 98.4815 | 276.175 | 335.406 | 339.896 | 927.314 | 0 | 0 | 0
MLR(25-2760) (g/s) | 0.050158 | 390 | 86.123 | 14.9694 | 20.0855 | 0.050859 | 5.7533 | 0.02028 | 1.2174 | 37.3993 | 24.428 | 0.043451 | 23.2011 | 23.5097 | 0.0010215 | 0.11556 | 2.2581 | 255.4384 | 0.0010314 | 0.061917 | 0.056581 | 24.7745 | 95.8956 | 178.3777 | 20.7319 | 105.4537 | 0.0064861 | 0.21684 | 0.9957 | 1.0006 | 98.4822 | 276.184 | 335.445 | 339.906 | 927.214 | 0 | 0 | 0
SEA(25-2760) (mｲ/kg) | 40.3539 | 395 | 89.6852 | 14.8896 | 19.9109 | 0.053246 | 6.0233 | 0.016518 | 1.2207 | 37.8388 | 25.8445 | 0.042609 | 24.5525 | 24.8815 | 0.0010602 | 0.11993 | 2.2633 | 256.0271 | 0.00087952 | 0.064998 | 0.058926 | 25.0632 | 95.7945 | 178.1267 | 20.7352 | 118.0669 | 0.0056391 | 0.21555 | 0.99587 | 1.0007 | 98.4799 | 276.198 | 335.528 | 340.024 | 927.866 | 0 | 0 | 0
COY(25-2760) (kg/kg) | 0.020035 | 400 | 86.113 | 14.4877 | 26.5448 | 0.052544 | 5.9439 | 0.017521 | 1.2273 | 38.2783 | 25.2592 | 0.057365 | 23.9933 | 24.3138 | 0.0013948 | 0.15778 | 2.2694 | 256.7213 | 0.00092062 | 0.064486 | 0.056925 | 25.3528 | 95.6958 | 177.848 | 20.7376 | 112.7648 | 0.0058889 | 0.21805 | 0.99415 | 1.0007 | 98.478 | 276.204 | 335.482 | 339.964 | 927.095 | 0 | 0 | 0
CO2Y(25-2760) (kg/kg) | 1.1948 | 405 | 88.3359 | 14.7348 | 27.4714 | 0.052996 | 5.9951 | 0.019477 | 1.2159 | 38.7144 | 25.3278 | 0.059726 | 24.0545 | 24.3761 | 0.0014559 | 0.16469 | 2.2765 | 257.5275 | 0.0010322 | 0.064439 | 0.058167 | 25.6406 | 95.5912 | 177.6006 | 20.7337 | 113.3595 | 0.0063343 | 0.21747 | 0.99391 | 1.0007 | 98.484 | 276.209 | 335.427 | 339.912 | 927.119 | 0 | 0 | 0
|  | 410 | 86.6482 | 15.506 | 53.8964 | 0.049398 | 5.588 | 0.019405 | 1.2759 | 39.1519 | 24.8411 | 0.11131 | 23.5979 | 23.9183 | 0.0026624 | 0.30117 | 2.2868 | 258.6922 | 0.00095858 | 0.063028 | 0.057007 | 25.9285 | 95.4924 | 177.322 | 20.7338 | 109.071 | 0.0061104 | 0.21701 | 0.98809 | 1.0007 | 98.486 | 276.227 | 335.507 | 340.062 | 927.088 | 0 | 0 | 0
C-factor | 0.043568 | 415 | 86.7874 | 14.479 | 46.1192 | 0.052987 | 5.994 | 0.017047 | 1.1817 | 39.5855 | 24.9316 | 0.10175 | 23.6889 | 24.0179 | 0.0024437 | 0.27644 | 2.2996 | 260.1362 | 0.00090326 | 0.062615 | 0.056999 | 26.2135 | 95.3867 | 177.0985 | 20.7346 | 109.8907 | 0.0058664 | 0.21532 | 0.98901 | 1.0005 | 98.4803 | 276.231 | 335.579 | 340.239 | 927.038 | 0 | 0 | 0
Time to ignition (s) | 25 | 420 | 88.2822 | 14.5142 | 41.35 | 0.053769 | 6.0825 | 0.017556 | 1.1662 | 40.0232 | 25.3912 | 0.090892 | 24.1263 | 24.4614 | 0.0022233 | 0.25151 | 2.3113 | 261.4561 | 0.00094394 | 0.062705 | 0.057841 | 26.5006 | 95.2932 | 176.7953 | 20.7354 | 113.9829 | 0.0059643 | 0.21256 | 0.99025 | 1.0005 | 98.4788 | 276.226 | 335.589 | 340.249 | 928.916 | 0 | 0 | 0
|  | 425 | 86.6463 | 15.6432 | 44.2747 | 0.048964 | 5.5389 | 0.019815 | 1.297 | 40.4605 | 25.4464 | 0.088455 | 24.1765 | 24.5083 | 0.0021679 | 0.24523 | 2.3222 | 262.698 | 0.00097024 | 0.063507 | 0.057086 | 26.7879 | 95.2011 | 176.5666 | 20.7385 | 114.4679 | 0.0060628 | 0.21428 | 0.99067 | 1.0007 | 98.4799 | 276.224 | 335.557 | 340.162 | 927.281 | 0 | 0 | 0
|  | 430 | 85.1536 | 13.2993 | 51.8889 | 0.056601 | 6.4029 | 0.016909 | 1.1228 | 40.89 | 25.4192 | 0.12004 | 24.1491 | 24.4671 | 0.002937 | 0.33224 | 2.335 | 264.1416 | 0.00095704 | 0.063549 | 0.056278 | 27.0714 | 95.093 | 176.2929 | 20.7412 | 114.2161 | 0.0060134 | 0.21457 | 0.9872 | 1.0008 | 98.4825 | 276.23 | 335.537 | 339.955 | 927.268 | 0 | 0 | 0
|  | 435 | 84.2762 | 14.9982 | 68.481 | 0.049673 | 5.6191 | 0.018724 | 1.2349 | 41.3136 | 25.1272 | 0.14066 | 23.8713 | 24.1842 | 0.0034016 | 0.3848 | 2.3509 | 265.9342 | 0.00093009 | 0.061343 | 0.055457 | 27.3507 | 94.9737 | 176.0166 | 20.7418 | 111.6053 | 0.0059477 | 0.2107 | 0.98486 | 1.0007 | 98.482 | 276.234 | 335.529 | 339.927 | 927.258 | 0 | 0 | 0
|  | 440 | 79.7402 | 14.8264 | 76.896 | 0.047544 | 5.3783 | 0.021267 | 1.3002 | 41.7236 | 24.4363 | 0.15552 | 23.2103 | 23.5083 | 0.0036559 | 0.41357 | 2.3685 | 267.9302 | 0.0010111 | 0.061818 | 0.053098 | 27.6221 | 94.8264 | 175.7909 | 20.7449 | 105.5312 | 0.0063989 | 0.21652 | 0.98317 | 1.0007 | 98.4817 | 276.225 | 335.464 | 339.77 | 927.265 | 0 | 0 | 0
|  | 445 | 86.0634 | 14.1982 | 66.6893 | 0.053584 | 6.0616 | 0.018121 | 1.1817 | 42.1381 | 25.4127 | 0.14618 | 24.1368 | 24.4464 | 0.0035735 | 0.40424 | 2.3866 | 269.9747 | 0.00097099 | 0.063321 | 0.056742 | 27.8967 | 94.6924 | 175.5309 | 20.7395 | 114.1291 | 0.0060711 | 0.21402 | 0.98418 | 1.0007 | 98.482 | 276.232 | 335.451 | 339.753 | 927.301 | 0 | 0 | 0
|  | 450 | 87.0668 | 13.9266 | 64.3367 | 0.055266 | 6.2518 | 0.017602 | 1.1359 | 42.5709 | 25.5803 | 0.14447 | 24.3025 | 24.6124 | 0.0035556 | 0.40222 | 2.4044 | 271.9909 | 0.00097279 | 0.062778 | 0.057206 | 28.1816 | 94.6021 | 175.26 | 20.7391 | 115.67 | 0.0060525 | 0.21155 | 0.98447 | 1.0008 | 98.4823 | 276.232 | 335.541 | 339.82 | 927.208 | 0 | 0 | 0
|  | 455 | 84.2499 | 14.2828 | 52.1549 | 0.052145 | 5.8987 | 0.017221 | 1.1815 | 42.9992 | 24.9851 | 0.11312 | 23.7362 | 24.0409 | 0.0027196 | 0.30765 | 2.4201 | 273.7655 | 0.00089799 | 0.061608 | 0.055469 | 28.4632 | 94.5038 | 174.985 | 20.7406 | 110.3461 | 0.0058366 | 0.21231 | 0.98793 | 1.0007 | 98.4817 | 276.235 | 335.529 | 339.836 | 927.174 | 0 | 0 | 0
|  | 460 | 81.8606 | 14.7914 | 55.2745 | 0.048924 | 5.5343 | 0.01778 | 1.2132 | 43.4145 | 24.2883 | 0.11571 | 23.0748 | 23.3698 | 0.0027042 | 0.30591 | 2.4336 | 275.2994 | 0.00086988 | 0.059352 | 0.053818 | 28.7365 | 94.3793 | 174.7394 | 20.741 | 104.2797 | 0.0058235 | 0.21085 | 0.98764 | 1.0007 | 98.4826 | 276.229 | 335.537 | 339.827 | 927.591 | 0 | 0 | 0
|  | 465 | 87.0945 | 17.2624 | 53.8397 | 0.044601 | 5.0453 | 0.018507 | 1.403 | 43.8369 | 25.6253 | 0.097362 | 24.3473 | 24.6635 | 0.0024013 | 0.27164 | 2.4464 | 276.7433 | 0.00082543 | 0.062575 | 0.057132 | 29.0138 | 94.2729 | 174.4947 | 20.7398 | 116.0868 | 0.005451 | 0.21074 | 0.98969 | 1.0007 | 98.4822 | 276.191 | 335.569 | 339.928 | 927.216 | 0 | 0 | 0
|  | 470 | 88.2514 | 13.6038 | 58.163 | 0.057347 | 6.4872 | 0.017799 | 1.1488 | 44.2752 | 25.6525 | 0.13519 | 24.3638 | 24.6723 | 0.0033355 | 0.37732 | 2.4608 | 278.3657 | 0.0010207 | 0.065879 | 0.058336 | 29.3025 | 94.2027 | 174.2732 | 20.7357 | 116.2892 | 0.0062347 | 0.21905 | 0.98542 | 1.0007 | 98.4809 | 276.21 | 335.44 | 339.688 | 927.285 | 0 | 0 | 0
|  | 475 | 87.5644 | 12.5097 | 44.7506 | 0.061877 | 6.9997 | 0.01768 | 0.95871 | 44.7148 | 24.6087 | 0.11688 | 23.3834 | 23.6916 | 0.0027691 | 0.31324 | 2.476 | 280.0921 | 0.001094 | 0.059323 | 0.056996 | 29.5908 | 94.1364 | 173.9317 | 20.7319 | 107.068 | 0.0067169 | 0.20868 | 0.98753 | 1.0007 | 98.4837 | 276.203 | 335.598 | 340.022 | 927.254 | 0 | 0 | 0
|  | 480 | 84.7917 | 15.6415 | 54.9559 | 0.047921 | 5.421 | 0.020076 | 1.2147 | 45.1457 | 24.6795 | 0.11087 | 23.4482 | 23.7529 | 0.0026336 | 0.29791 | 2.4895 | 281.6199 | 0.00096205 | 0.058211 | 0.055273 | 29.8715 | 94.0535 | 173.6767 | 20.7388 | 107.6738 | 0.006151 | 0.20526 | 0.98824 | 1.0008 | 98.4863 | 276.2 | 335.561 | 339.922 | 927.193 | 0 | 0 | 0
|  | 485 | 85.7164 | 15.31 | 53.2772 | 0.049493 | 5.5987 | 0.020772 | 1.2151 | 45.5719 | 25.7829 | 0.10632 | 24.4912 | 24.8009 | 0.0026368 | 0.29828 | 2.5027 | 283.1104 | 0.0010281 | 0.060137 | 0.056097 | 30.1499 | 93.9628 | 173.4353 | 20.7446 | 117.4916 | 0.0062432 | 0.20353 | 0.98864 | 1.0007 | 98.4836 | 276.186 | 335.489 | 339.731 | 927.119 | 0 | 0 | 0
|  | 490 | 82.5931 | 13.4745 | 43.0098 | 0.054186 | 6.1296 | 0.020207 | 1.104 | 45.9927 | 25.4334 | 0.0953 | 24.1489 | 24.4546 | 0.0023305 | 0.26363 | 2.5151 | 284.5152 | 0.0010949 | 0.059818 | 0.054381 | 30.4261 | 93.8627 | 173.1768 | 20.748 | 114.2791 | 0.0065717 | 0.20482 | 0.98993 | 1.0007 | 98.48 | 276.187 | 335.345 | 339.59 | 927.154 | 0 | 0 | 0
|  | 495 | 83.1789 | 14.1432 | 36.3917 | 0.05199 | 5.8812 | 0.020549 | 1.1258 | 46.4072 | 25.0136 | 0.078662 | 23.7538 | 24.0522 | 0.001892 | 0.21403 | 2.5257 | 285.7094 | 0.0010684 | 0.058533 | 0.054491 | 30.6983 | 93.7518 | 172.9019 | 20.7444 | 110.5542 | 0.0065367 | 0.20404 | 0.99172 | 1.0006 | 98.4831 | 276.179 | 335.395 | 339.608 | 927.144 | 0 | 0 | 0
|  | 500 | 82.936 | 15.7973 | 47.0792 | 0.04641 | 5.25 | 0.022445 | 1.2646 | 46.8224 | 25.353 | 0.089611 | 24.0762 | 24.3826 | 0.002185 | 0.24717 | 2.5359 | 286.8624 | 0.0010417 | 0.058692 | 0.054375 | 30.9705 | 93.6449 | 172.661 | 20.7474 | 113.5748 | 0.0063688 | 0.20239 | 0.99051 | 1.0007 | 98.4837 | 276.185 | 335.396 | 339.664 | 928.565 | 0 | 0 | 0
|  | 505 | 80.4979 | 14.4386 | 41.397 | 0.049285 | 5.5752 | 0.020294 | 1.1627 | 47.231 | 24.8669 | 0.085338 | 23.6133 | 23.9078 | 0.0020402 | 0.2308 | 2.5464 | 288.0573 | 0.0010002 | 0.057303 | 0.052824 | 31.2385 | 93.5268 | 172.4278 | 20.7493 | 109.2554 | 0.0062793 | 0.20169 | 0.99093 | 1.0006 | 98.4818 | 276.194 | 335.377 | 339.56 | 927.057 | 0 | 0 | 0
|  | 510 | 81.4525 | 14.4496 | 46.049 | 0.049831 | 5.637 | 0.020777 | 1.189 | 47.6359 | 25.5149 | 0.093596 | 24.2214 | 24.5168 | 0.0022947 | 0.25958 | 2.5573 | 289.2832 | 0.0010353 | 0.059247 | 0.053653 | 31.5047 | 93.4037 | 172.1683 | 20.7512 | 114.9892 | 0.006316 | 0.20285 | 0.99 | 1.0006 | 98.4833 | 276.192 | 335.278 | 339.367 | 927.035 | 0 | 0 | 0
|  | 515 | 80.55 | 11.5718 | 57.597 | 0.061534 | 6.9609 | 0.019437 | 0.95088 | 48.0409 | 24.9801 | 0.14762 | 23.7153 | 24.0087 | 0.0035442 | 0.40092 | 2.5719 | 290.9345 | 0.001196 | 0.058511 | 0.053113 | 31.7716 | 93.2833 | 171.9174 | 20.7491 | 110.2266 | 0.007071 | 0.20419 | 0.98388 | 1.0005 | 98.4847 | 276.184 | 335.301 | 339.449 | 927.014 | 0 | 0 | 0
|  | 520 | 81.1641 | 11.5994 | 40.8024 | 0.061856 | 6.9973 | 0.016531 | 0.94945 | 48.4452 | 25.0703 | 0.10475 | 23.8043 | 24.0951 | 0.0025239 | 0.28551 | 2.587 | 292.6506 | 0.0010226 | 0.05873 | 0.053411 | 32.0379 | 93.1638 | 171.5678 | 20.7487 | 111.0401 | 0.0063378 | 0.2042 | 0.98864 | 1.0005 | 98.4839 | 276.17 | 335.347 | 339.444 | 927.077 | 0 | 0 | 0
|  | 525 | 81.4866 | 14.9362 | 72.6201 | 0.048228 | 5.4556 | 0.018809 | 1.208 | 48.8518 | 25.0327 | 0.14562 | 23.7646 | 24.0507 | 0.0035023 | 0.39619 | 2.6021 | 294.3548 | 0.00090712 | 0.058258 | 0.053469 | 32.3051 | 93.0511 | 171.3161 | 20.7482 | 110.6884 | 0.0058673 | 0.2032 | 0.98389 | 1.0003 | 98.4836 | 276.182 | 335.292 | 339.328 | 927.251 | 0 | 0 | 0
|  | 530 | 83.6391 | 15.14 | 66.1903 | 0.048835 | 5.5244 | 0.017762 | 1.2092 | 49.2646 | 25.3639 | 0.13262 | 24.0794 | 24.3745 | 0.0032324 | 0.36566 | 2.6189 | 296.2594 | 0.0008674 | 0.059051 | 0.054742 | 32.5756 | 92.9521 | 171.0695 | 20.7462 | 113.639 | 0.0056564 | 0.20325 | 0.98522 | 1.0002 | 98.4852 | 276.18 | 335.297 | 339.405 | 926.995 | 0 | 0 | 0
|  | 535 | 84.5151 | 14.9776 | 60.1184 | 0.049882 | 5.6428 | 0.017908 | 1.218 | 49.685 | 25.7459 | 0.12122 | 24.4402 | 24.7391 | 0.0029988 | 0.33923 | 2.6345 | 298.0216 | 0.00089328 | 0.060755 | 0.055486 | 32.8512 | 92.8692 | 170.825 | 20.7465 | 117.0785 | 0.0057079 | 0.20534 | 0.98638 | 1.0001 | 98.4828 | 276.193 | 335.271 | 339.371 | 927.035 | 0 | 0 | 0
|  | 540 | 84.0474 | 14.1261 | 60.1318 | 0.052596 | 5.9498 | 0.016574 | 1.1509 | 50.1064 | 25.4628 | 0.1293 | 24.1701 | 24.461 | 0.0031627 | 0.35777 | 2.6499 | 299.7642 | 0.00087172 | 0.060532 | 0.055189 | 33.1279 | 92.7897 | 170.5686 | 20.7454 | 114.5112 | 0.0056602 | 0.20649 | 0.98538 | 0.99997 | 98.4819 | 276.19 | 335.252 | 339.288 | 927.097 | 0 | 0 | 0
|  | 545 | 85.6633 | 14.2099 | 69.5412 | 0.053291 | 6.0284 | 0.017497 | 1.1508 | 50.5307 | 25.679 | 0.15027 | 24.375 | 24.6623 | 0.0037059 | 0.41922 | 2.6671 | 301.7067 | 0.00093243 | 0.061325 | 0.05621 | 33.4064 | 92.7169 | 170.3018 | 20.7434 | 116.4632 | 0.0058749 | 0.2072 | 0.98288 | 0.99982 | 98.4821 | 276.194 | 335.248 | 339.199 | 927.18 | 0 | 0 | 0
|  | 550 | 82.3129 | 14.3433 | 61.7232 | 0.050731 | 5.7388 | 0.017892 | 1.1629 | 50.9506 | 24.681 | 0.13204 | 23.4293 | 23.7152 | 0.0031313 | 0.35421 | 2.6842 | 303.6402 | 0.00090765 | 0.058997 | 0.054027 | 33.682 | 92.6375 | 170.0399 | 20.7434 | 107.5936 | 0.0059229 | 0.20735 | 0.98469 | 0.99958 | 98.4835 | 276.208 | 335.271 | 339.363 | 927.273 | 0 | 0 | 0
|  | 555 | 82.8469 | 15.5739 | 58.9 | 0.047025 | 5.3196 | 0.019465 | 1.2683 | 51.3635 | 24.5981 | 0.11728 | 23.3452 | 23.6164 | 0.0027698 | 0.31333 | 2.6989 | 305.3091 | 0.00091534 | 0.05964 | 0.054416 | 33.9531 | 92.5469 | 169.7926 | 20.7413 | 106.8476 | 0.005968 | 0.2096 | 0.98612 | 0.99935 | 98.4829 | 276.227 | 335.194 | 339.088 | 927.421 | 0 | 0 | 0
|  | 560 | 84.3217 | 10.2424 | 27.7715 | 0.072776 | 8.2326 | 0.013453 | 0.86622 | 51.7815 | 25.0483 | 0.084046 | 23.7713 | 24.0476 | 0.0020211 | 0.22863 | 2.7109 | 306.664 | 0.00097907 | 0.06304 | 0.055757 | 34.2285 | 92.4669 | 169.5391 | 20.7401 | 110.7889 | 0.006162 | 0.21566 | 0.98957 | 0.99907 | 98.4814 | 276.215 | 335.177 | 339.073 | 927.42 | 0 | 0 | 0
|  | 565 | 91.7223 | 14.9133 | 65.082 | 0.054369 | 6.1504 | 0.019057 | 1.1954 | 52.2216 | 26.0017 | 0.14163 | 24.6826 | 24.9842 | 0.0035385 | 0.40028 | 2.7248 | 308.2363 | 0.0010361 | 0.064994 | 0.060092 | 34.5181 | 92.4276 | 169.1171 | 20.7324 | 119.4144 | 0.0062406 | 0.21454 | 0.98286 | 0.99881 | 98.4816 | 276.23 | 335.266 | 339.363 | 927.376 | 0 | 0 | 0
|  | 570 | 93.6157 | 26.7715 | 124.0623 | 0.030912 | 3.4968 | 0.027533 | 2.057 | 52.6849 | 26.1179 | 0.15275 | 24.7972 | 25.1059 | 0.003835 | 0.43383 | 2.7432 | 310.3215 | 0.00085109 | 0.063585 | 0.060833 | 34.8204 | 92.4297 | 169.0023 | 20.7307 | 120.5053 | 0.0054897 | 0.21026 | 0.98141 | 0.99861 | 98.4825 | 276.217 | 335.323 | 339.497 | 927.296 | 0 | 0 | 0
|  | 575 | 87.1421 | 16.326 | 77.808 | 0.047185 | 5.3376 | 0.017731 | 1.3025 | 53.1368 | 25.2446 | 0.15126 | 23.971 | 24.2715 | 0.0036713 | 0.41531 | 2.762 | 312.4444 | 0.00083663 | 0.061456 | 0.056992 | 35.115 | 92.4118 | 168.7601 | 20.7372 | 112.5947 | 0.0055471 | 0.21025 | 0.98144 | 0.99846 | 98.4837 | 276.224 | 335.365 | 339.569 | 927.281 | 0 | 0 | 0
|  | 580 | 84.9577 | 14.2015 | 49.8159 | 0.052883 | 5.9823 | 0.013946 | 1.1697 | 53.5671 | 24.998 | 0.10964 | 23.738 | 24.029 | 0.0026344 | 0.29801 | 2.7778 | 314.2277 | 0.00073749 | 0.061856 | 0.055827 | 35.397 | 92.357 | 168.5378 | 20.7394 | 110.4115 | 0.0051708 | 0.21288 | 0.98583 | 0.9982 | 98.4842 | 276.226 | 335.382 | 339.493 | 928.816 | 0 | 0 | 0
|  | 585 | 83.781 | 12.2377 | 34.6705 | 0.06052 | 6.8462 | 0.013169 | 1.0107 | 53.9889 | 24.6368 | 0.088575 | 23.3947 | 23.6889 | 0.0020983 | 0.23736 | 2.7896 | 315.5661 | 0.00079699 | 0.061169 | 0.055107 | 35.6744 | 92.2887 | 168.2325 | 20.7391 | 107.2424 | 0.0054652 | 0.21343 | 0.98803 | 0.99803 | 98.4853 | 276.234 | 335.376 | 339.594 | 927.365 | 0 | 0 | 0
|  | 590 | 88.4126 | 15.7166 | 50.1553 | 0.049729 | 5.6254 | 0.015977 | 1.2593 | 54.4194 | 25.4497 | 0.10188 | 24.1689 | 24.4808 | 0.0024942 | 0.28215 | 2.8011 | 316.8649 | 0.0007945 | 0.062621 | 0.057841 | 35.9568 | 92.2363 | 167.9544 | 20.7358 | 114.447 | 0.0053483 | 0.21197 | 0.9863 | 0.99779 | 98.4824 | 276.241 | 335.409 | 339.737 | 927.342 | 0 | 0 | 0
|  | 595 | 88.0748 | 15.6387 | 58.9748 | 0.049785 | 5.6318 | 0.018375 | 1.2324 | 54.8606 | 25.2173 | 0.12103 | 23.9496 | 24.2598 | 0.0029361 | 0.33214 | 2.8147 | 318.4006 | 0.0009148 | 0.061354 | 0.057512 | 36.2451 | 92.2027 | 167.7237 | 20.7351 | 112.3724 | 0.0058713 | 0.21016 | 0.98384 | 0.99747 | 98.4838 | 276.249 | 335.428 | 339.773 | 927.289 | 0 | 0 | 0
|  | 600 | 87.1566 | 14.5228 | 55.7236 | 0.053052 | 6.0014 | 0.0148 | 1.128 | 55.2987 | 24.8493 | 0.12369 | 23.5972 | 23.9008 | 0.0029562 | 0.33442 | 2.8294 | 320.067 | 0.00078517 | 0.059843 | 0.056733 | 36.5308 | 92.1645 | 167.4517 | 20.7349 | 109.1032 | 0.0053875 | 0.20852 | 0.98329 | 0.99721 | 98.4838 | 276.225 | 335.387 | 339.703 | 927.293 | 0 | 0 | 0
|  | 605 | 85.7387 | 14.4595 | 29.6294 | 0.052418 | 5.9296 | 0.015286 | 1.1491 | 55.7309 | 24.8016 | 0.065113 | 23.5513 | 23.8525 | 0.0015531 | 0.17569 | 2.8407 | 321.3422 | 0.00080127 | 0.060234 | 0.05603 | 36.8127 | 92.1172 | 167.1978 | 20.7371 | 108.6824 | 0.0054609 | 0.20987 | 0.98947 | 0.99682 | 98.4854 | 276.253 | 335.379 | 339.668 | 927.587 | 0 | 0 | 0
|  | 610 | 84.8745 | 14.8902 | 29.9868 | 0.050388 | 5.7 | 0.016476 | 1.1967 | 56.1575 | 24.8833 | 0.063123 | 23.6304 | 23.9371 | 0.001511 | 0.17093 | 2.8483 | 322.2088 | 0.00083019 | 0.060302 | 0.055583 | 37.0917 | 92.0614 | 166.93 | 20.7394 | 109.4066 | 0.0055701 | 0.20952 | 0.9894 | 0.99652 | 98.4853 | 276.232 | 335.399 | 339.753 | 927.271 | 0 | 0 | 0
|  | 615 | 88.3879 | 16.8108 | 41.9685 | 0.046479 | 5.2578 | 0.020775 | 1.3528 | 56.5906 | 25.696 | 0.078953 | 24.3997 | 24.7066 | 0.0019507 | 0.22066 | 2.857 | 323.1877 | 0.00096558 | 0.062875 | 0.057934 | 37.3755 | 92.0173 | 166.6953 | 20.7375 | 116.6581 | 0.0060058 | 0.21107 | 0.98728 | 0.99618 | 98.482 | 276.244 | 335.366 | 339.584 | 927.31 | 0 | 0 | 0
|  | 620 | 87.9569 | 15.2377 | 56.5175 | 0.051027 | 5.7723 | 0.01865 | 1.2033 | 57.0315 | 25.5067 | 0.11756 | 24.2219 | 24.5325 | 0.0028839 | 0.32624 | 2.8691 | 324.555 | 0.00095168 | 0.0614 | 0.057471 | 37.664 | 91.9863 | 166.4546 | 20.7376 | 114.9551 | 0.0059783 | 0.20846 | 0.98277 | 0.99599 | 98.4849 | 276.257 | 335.393 | 339.693 | 927.19 | 0 | 0 | 0
|  | 625 | 85.6968 | 13.2458 | 50.011 | 0.057193 | 6.4698 | 0.015151 | 1.0348 | 57.4656 | 25.021 | 0.11884 | 23.7667 | 24.068 | 0.0028603 | 0.32356 | 2.8834 | 326.1795 | 0.00086652 | 0.059182 | 0.055875 | 37.9474 | 91.945 | 166.1834 | 20.7394 | 110.647 | 0.0057012 | 0.2057 | 0.98391 | 0.99729 | 98.4869 | 276.253 | 335.478 | 339.73 | 927.149 | 0 | 0 | 0
|  | 630 | 85.4703 | 14.5862 | 42.3817 | 0.0518 | 5.8597 | 0.018676 | 1.1452 | 57.8935 | 25.1463 | 0.0908 | 23.8845 | 24.1779 | 0.0021954 | 0.24834 | 2.8961 | 327.6092 | 0.00096743 | 0.059321 | 0.055813 | 38.2266 | 91.8945 | 165.8968 | 20.7407 | 111.7517 | 0.0060983 | 0.20529 | 0.98818 | 0.99843 | 98.4851 | 276.26 | 335.46 | 339.581 | 927.119 | 0 | 0 | 0
|  | 635 | 86.5523 | 16.197 | 43.5458 | 0.047238 | 5.3437 | 0.020468 | 1.3008 | 58.3236 | 25.4697 | 0.084054 | 24.1828 | 24.4728 | 0.002057 | 0.2327 | 2.9067 | 328.8118 | 0.00096689 | 0.061448 | 0.056723 | 38.5079 | 91.8482 | 165.665 | 20.74 | 114.6024 | 0.0060456 | 0.20881 | 0.98989 | 0.9994 | 98.4827 | 276.246 | 335.338 | 339.36 | 927.152 | 0 | 0 | 0
|  | 640 | 87.1432 | 15.3875 | 44.466 | 0.050063 | 5.6633 | 0.01782 | 1.2021 | 58.7578 | 25.0735 | 0.09234 | 23.8114 | 24.1077 | 0.0022261 | 0.25182 | 2.9174 | 330.0231 | 0.00089212 | 0.060181 | 0.05682 | 38.7918 | 91.8091 | 165.4149 | 20.7364 | 111.0871 | 0.0057993 | 0.208 | 0.98971 | 1.0002 | 98.4831 | 276.237 | 335.405 | 339.579 | 927.275 | 0 | 0 | 0
|  | 645 | 88.1957 | 14.6985 | 32.7511 | 0.053043 | 6.0003 | 0.015812 | 1.1219 | 59.1962 | 25.3147 | 0.071349 | 24.0457 | 24.348 | 0.0017372 | 0.19652 | 2.9273 | 331.144 | 0.00083873 | 0.059507 | 0.057269 | 39.077 | 91.777 | 165.1622 | 20.7368 | 113.2596 | 0.0055462 | 0.20474 | 0.9929 | 1.001 | 98.4807 | 276.214 | 335.478 | 339.696 | 927.003 | 0 | 0 | 0
|  | 650 | 87.4501 | 12.5413 | 38.3058 | 0.061641 | 6.973 | 0.014782 | 0.97353 | 59.6353 | 24.997 | 0.098241 | 23.7403 | 24.035 | 0.0023612 | 0.26711 | 2.9376 | 332.303 | 0.00091118 | 0.060009 | 0.056968 | 39.3626 | 91.7466 | 164.8788 | 20.7353 | 110.4176 | 0.0058894 | 0.20803 | 0.9904 | 1.0015 | 98.4801 | 276.237 | 335.428 | 339.591 | 926.808 | 0 | 0 | 0
|  | 655 | 88.3116 | 12.9108 | 39.7396 | 0.060467 | 6.8402 | 0.017171 | 0.97139 | 60.0747 | 25.1756 | 0.099194 | 23.9174 | 24.2246 | 0.0024029 | 0.27182 | 2.9495 | 333.6504 | 0.0010383 | 0.058737 | 0.057294 | 39.6483 | 91.7171 | 164.5587 | 20.7356 | 112.0358 | 0.0063848 | 0.20358 | 0.99097 | 1.0022 | 98.4807 | 276.218 | 335.532 | 339.842 | 927.061 | 0 | 0 | 0
|  | 660 | 86.8456 | 15.038 | 32.6804 | 0.051052 | 5.7751 | 0.018249 | 1.1367 | 60.5126 | 25.2908 | 0.068572 | 24.0264 | 24.3306 | 0.0016684 | 0.18873 | 2.9596 | 334.8017 | 0.00093165 | 0.05803 | 0.056351 | 39.9324 | 91.6857 | 164.2851 | 20.7399 | 113.0617 | 0.0059293 | 0.20104 | 0.99495 | 1.0027 | 98.4833 | 276.215 | 335.525 | 339.774 | 928.552 | 0 | 0 | 0
|  | 665 | 86.1017 | 15.6851 | 32.132 | 0.048526 | 5.4894 | 0.018402 | 1.2059 | 60.945 | 25.7548 | 0.062976 | 24.4628 | 24.7596 | 0.0015592 | 0.17639 | 2.9677 | 335.7145 | 0.00089296 | 0.05852 | 0.056009 | 40.2133 | 91.6465 | 164.0404 | 20.7447 | 117.227 | 0.0057054 | 0.19957 | 0.99603 | 1.0032 | 98.4838 | 276.206 | 335.465 | 339.536 | 926.882 | 0 | 0 | 0
|  | 670 | 81.8156 | 14.7701 | 19.7106 | 0.048967 | 5.5393 | 0.017388 | 1.1447 | 61.3647 | 24.7603 | 0.040566 | 23.5124 | 23.7925 | 0.00096517 | 0.10918 | 2.974 | 336.4285 | 0.00085145 | 0.056052 | 0.05329 | 40.4865 | 91.5892 | 163.7953 | 20.7468 | 108.3223 | 0.005676 | 0.19902 | 0.99876 | 1.0034 | 98.4836 | 276.203 | 335.382 | 339.377 | 926.929 | 0 | 0 | 0
|  | 675 | 81.991 | 15.2167 | 23.3645 | 0.047632 | 5.3882 | 0.018554 | 1.1789 | 61.7743 | 25.0065 | 0.046338 | 23.7429 | 24.0169 | 0.0011129 | 0.12589 | 2.9792 | 337.0162 | 0.00088374 | 0.056151 | 0.053414 | 40.7533 | 91.5174 | 163.5522 | 20.7482 | 110.4717 | 0.0057745 | 0.19781 | 0.99827 | 1.0035 | 98.4868 | 276.188 | 335.336 | 339.206 | 926.962 | 0 | 0 | 0
|  | 680 | 84.5342 | 16.1251 | 30.1437 | 0.046343 | 5.2424 | 0.019028 | 1.2694 | 62.1906 | 25.9289 | 0.056116 | 24.6132 | 24.8939 | 0.0013969 | 0.15802 | 2.9855 | 337.7259 | 0.0008818 | 0.058827 | 0.055202 | 41.0248 | 91.4567 | 163.3178 | 20.7489 | 118.7453 | 0.0056368 | 0.19935 | 0.99714 | 1.0035 | 98.4872 | 276.176 | 335.262 | 339.085 | 927.004 | 0 | 0 | 0
|  | 685 | 84.3557 | 13.5206 | 24.1951 | 0.055153 | 6.2391 | 0.01705 | 1.0286 | 62.6128 | 25.7695 | 0.053932 | 24.4601 | 24.7431 | 0.0013344 | 0.15096 | 2.9923 | 338.4984 | 0.00094038 | 0.056731 | 0.05481 | 41.2999 | 91.4056 | 163.078 | 20.749 | 117.2817 | 0.0058936 | 0.19492 | 0.99732 | 1.0035 | 98.4831 | 276.179 | 335.237 | 339.115 | 927.021 | 0 | 0 | 0
|  | 690 | 81.2764 | 14.531 | 26.4411 | 0.049445 | 5.5933 | 0.016014 | 1.1284 | 63.0269 | 24.9209 | 0.054675 | 23.6451 | 23.9118 | 0.0013074 | 0.14789 | 2.9989 | 339.2455 | 0.00079182 | 0.055793 | 0.052936 | 41.5692 | 91.3433 | 162.7823 | 20.7493 | 109.6405 | 0.0054057 | 0.19737 | 0.99688 | 1.0031 | 98.4808 | 276.184 | 335.102 | 338.881 | 927.03 | 0 | 0 | 0
|  | 695 | 82.7742 | 14.4782 | 19.2091 | 0.05054 | 5.7172 | 0.017004 | 1.1471 | 63.437 | 25.1883 | 0.040185 | 23.8942 | 24.159 | 0.00097083 | 0.10982 | 3.0046 | 339.8898 | 0.00085937 | 0.057975 | 0.054106 | 41.8368 | 91.2763 | 162.5775 | 20.7471 | 111.984 | 0.0056481 | 0.20151 | 0.99822 | 1.0028 | 98.4792 | 276.18 | 335.038 | 338.75 | 927.095 | 0 | 0 | 0
|  | 700 | 83.2014 | 14.8728 | 26.8136 | 0.049453 | 5.5942 | 0.01713 | 1.1665 | 63.8519 | 25.0123 | 0.055258 | 23.7246 | 23.9967 | 0.001326 | 0.15 | 3.0104 | 340.5394 | 0.00084714 | 0.057686 | 0.054288 | 42.1078 | 91.2171 | 162.2801 | 20.7451 | 110.4119 | 0.0056224 | 0.20182 | 0.99569 | 1.002 | 98.4785 | 276.191 | 335 | 338.843 | 927.184 | 0 | 0 | 0
|  | 705 | 84.5391 | 19.9312 | 32.8912 | 0.037495 | 4.2415 | 0.022072 | 1.4702 | 64.2713 | 24.6472 | 0.052109 | 23.3891 | 23.6668 | 0.0012333 | 0.13951 | 3.0168 | 341.2631 | 0.00082761 | 0.055126 | 0.054617 | 42.3801 | 91.165 | 162.0932 | 20.741 | 107.2624 | 0.0055923 | 0.19723 | 0.99512 | 1.001 | 98.4783 | 276.209 | 335.155 | 339.134 | 927.19 | 0 | 0 | 0
|  | 710 | 82.5372 | 14.1227 | 28.7111 | 0.051664 | 5.8443 | 0.016225 | 1.0691 | 64.689 | 24.7131 | 0.062527 | 23.4458 | 23.723 | 0.0014833 | 0.1678 | 3.0236 | 342.0314 | 0.00083823 | 0.055235 | 0.053553 | 42.6505 | 91.1113 | 161.8753 | 20.7454 | 107.8096 | 0.0056275 | 0.19713 | 0.99283 | 0.99992 | 98.4782 | 276.207 | 335.071 | 339.032 | 927.2 | 0 | 0 | 0
|  | 715 | 83.8026 | 13.4092 | 23.5543 | 0.055247 | 6.2497 | 0.013747 | 1.0279 | 65.1048 | 25.0683 | 0.05409 | 23.7842 | 24.058 | 0.0013013 | 0.14721 | 3.0305 | 342.8189 | 0.00075948 | 0.056787 | 0.054444 | 42.9205 | 91.0557 | 161.5885 | 20.745 | 110.9374 | 0.0052529 | 0.19912 | 0.99278 | 0.9989 | 98.4806 | 276.212 | 335.092 | 338.949 | 927.218 | 0 | 0 | 0
|  | 720 | 85.0169 | 17.7528 | 32.0014 | 0.042334 | 4.7889 | 0.01737 | 1.3738 | 65.5269 | 25.5739 | 0.055191 | 24.2651 | 24.5465 | 0.0013548 | 0.15325 | 3.0372 | 343.5701 | 0.00073535 | 0.05816 | 0.055303 | 43.1949 | 91.0096 | 161.3424 | 20.7458 | 115.4629 | 0.0050935 | 0.1997 | 0.99166 | 0.9979 | 98.481 | 276.22 | 335.108 | 338.995 | 927.165 | 0 | 0 | 0
|  | 725 | 84.1725 | 15.8251 | 37.3787 | 0.047019 | 5.3189 | 0.016791 | 1.2595 | 65.9499 | 25.4311 | 0.072038 | 24.1196 | 24.3971 | 0.0017575 | 0.19881 | 3.0449 | 344.4502 | 0.0007895 | 0.059221 | 0.055026 | 43.4707 | 90.9653 | 161.1445 | 20.7457 | 114.1301 | 0.0053303 | 0.20329 | 0.98859 | 0.99672 | 98.4792 | 276.221 | 334.97 | 338.823 | 927.205 | 0 | 0 | 0
|  | 730 | 85.3964 | 13.0562 | 25.7204 | 0.05782 | 6.5407 | 0.016382 | 1.0405 | 66.3738 | 25.5348 | 0.060688 | 24.2216 | 24.5047 | 0.0014871 | 0.16823 | 3.0531 | 345.3678 | 0.00094722 | 0.06016 | 0.055894 | 43.748 | 90.923 | 160.8635 | 20.7434 | 115.0801 | 0.005956 | 0.20509 | 0.98865 | 0.99549 | 98.48 | 276.228 | 335.02 | 338.935 | 927.141 | 0 | 0 | 0
|  | 735 | 87.7298 | 13.3505 | 67.5312 | 0.05809 | 6.5713 | 0.019846 | 1.0455 | 66.8066 | 24.9502 | 0.16375 | 23.6719 | 23.9566 | 0.0039229 | 0.44377 | 3.0666 | 346.8978 | 0.0011529 | 0.060731 | 0.057323 | 44.031 | 90.8933 | 160.5792 | 20.7336 | 109.8935 | 0.0068981 | 0.21022 | 0.97576 | 0.9941 | 98.4804 | 276.226 | 335.087 | 339.117 | 927.262 | 0 | 0 | 0
|  | 740 | 89.2443 | 14.2507 | 38.0846 | 0.05536 | 6.2624 | 0.019201 | 1.0287 | 67.249 | 24.9973 | 0.087738 | 23.7318 | 24.0302 | 0.0021084 | 0.2385 | 3.0817 | 348.6035 | 0.001063 | 0.056951 | 0.057539 | 44.3182 | 90.8771 | 160.2887 | 20.7332 | 110.3795 | 0.0065173 | 0.19997 | 0.98364 | 0.9935 | 98.4791 | 276.228 | 335.304 | 339.52 | 927.196 | 0 | 0 | 0
|  | 745 | 85.3397 | 15.6918 | 28.8084 | 0.048076 | 5.4385 | 0.019583 | 1.1583 | 67.6855 | 24.7306 | 0.05825 | 23.48 | 23.7767 | 0.001385 | 0.15667 | 3.0904 | 349.5914 | 0.00094149 | 0.055686 | 0.055181 | 44.6 | 90.853 | 160.0312 | 20.7396 | 108.0431 | 0.0060567 | 0.19822 | 0.98728 | 0.99384 | 98.4801 | 276.227 | 335.324 | 339.561 | 927.24 | 0 | 0 | 0
|  | 750 | 81.8521 | 15.9718 | 24.0325 | 0.045303 | 5.1248 | 0.018881 | 1.1771 | 68.1035 | 23.9974 | 0.047197 | 22.7794 | 23.0683 | 0.0010887 | 0.12316 | 3.0966 | 350.291 | 0.00085535 | 0.053326 | 0.052896 | 44.8702 | 90.8046 | 159.8018 | 20.742 | 101.7119 | 0.0058058 | 0.19628 | 0.98879 | 0.99411 | 98.4804 | 276.217 | 335.257 | 339.508 | 927.18 | 0 | 0 | 0
|  | 755 | 84.7496 | 15.0165 | 27.0227 | 0.049891 | 5.6438 | 0.016483 | 1.0885 | 68.52 | 25.206 | 0.055683 | 23.9203 | 24.2119 | 0.0013482 | 0.15251 | 3.1027 | 350.9802 | 0.00082237 | 0.054305 | 0.054608 | 45.1389 | 90.7549 | 159.5684 | 20.7455 | 112.1849 | 0.0054938 | 0.19182 | 0.98807 | 0.99435 | 98.4799 | 276.22 | 335.168 | 339.254 | 927.142 | 0 | 0 | 0
|  | 760 | 81.6711 | 13.4353 | 31.4523 | 0.053737 | 6.0788 | 0.017556 | 1.0248 | 68.936 | 25.1279 | 0.070114 | 23.8326 | 24.1059 | 0.0016901 | 0.19119 | 3.1103 | 351.8395 | 0.00094338 | 0.055071 | 0.053102 | 45.4082 | 90.7053 | 159.3038 | 20.7503 | 111.4275 | 0.0060023 | 0.19427 | 0.98673 | 0.99463 | 98.4794 | 276.204 | 334.976 | 338.817 | 927.152 | 0 | 0 | 0
|  | 765 | 81.0403 | 14.3903 | 25.6167 | 0.049783 | 5.6316 | 0.018007 | 1.1144 | 69.3428 | 24.8681 | 0.053451 | 23.586 | 23.859 | 0.0012753 | 0.14426 | 3.1177 | 352.6781 | 0.00089647 | 0.05548 | 0.052802 | 45.673 | 90.6442 | 159.0409 | 20.7494 | 109.1346 | 0.0058478 | 0.19686 | 0.98878 | 0.99481 | 98.4796 | 276.199 | 334.974 | 338.851 | 927.732 | 0 | 0 | 0
|  | 770 | 82.4217 | 15.8783 | 17.1736 | 0.045887 | 5.1908 | 0.019743 | 1.2036 | 69.7515 | 24.9607 | 0.032905 | 23.6742 | 23.9491 | 0.00078804 | 0.089145 | 3.1228 | 353.2616 | 0.00090595 | 0.055231 | 0.053517 | 45.9388 | 90.5863 | 158.8062 | 20.7475 | 109.9504 | 0.0058732 | 0.19566 | 0.99119 | 0.9949 | 98.4787 | 276.21 | 334.98 | 338.869 | 927.072 | 0 | 0 | 0
|  | 775 | 82.2728 | 14.9717 | 33.2318 | 0.048578 | 5.4952 | 0.018508 | 1.142 | 70.1632 | 24.87 | 0.067672 | 23.5856 | 23.8552 | 0.0016143 | 0.18262 | 3.1288 | 353.941 | 0.00089907 | 0.055477 | 0.053471 | 46.2062 | 90.5332 | 158.5744 | 20.747 | 109.1408 | 0.0058583 | 0.19684 | 0.98739 | 0.99501 | 98.478 | 276.171 | 334.943 | 338.771 | 927.084 | 0 | 0 | 0
|  | 780 | 86.811 | 16.484 | 14.9073 | 0.046555 | 5.2664 | 0.020406 | 1.2179 | 70.5859 | 25.5428 | 0.028339 | 24.2193 | 24.4895 | 0.00069401 | 0.078508 | 3.1346 | 354.5938 | 0.00094998 | 0.0567 | 0.056139 | 46.4803 | 90.4948 | 158.3249 | 20.7426 | 115.1051 | 0.0059659 | 0.19612 | 0.99191 | 0.99511 | 98.4789 | 276.183 | 334.883 | 338.619 | 927.11 | 0 | 0 | 0
|  | 785 | 83.424 | 15.4357 | 32.1378 | 0.047777 | 5.4046 | 0.021323 | 1.1404 | 71.0115 | 24.8393 | 0.064486 | 23.5491 | 23.8105 | 0.0015354 | 0.17369 | 3.1402 | 355.2243 | 0.0010188 | 0.054482 | 0.053991 | 46.7556 | 90.4605 | 158.1049 | 20.7448 | 108.8371 | 0.0063612 | 0.19438 | 0.98784 | 0.99511 | 98.4799 | 276.187 | 334.838 | 338.555 | 927.131 | 0 | 0 | 0
|  | 790 | 84.9132 | 14.3713 | 39.3305 | 0.052231 | 5.9085 | 0.02002 | 1.1216 | 71.4323 | 25.7383 | 0.083298 | 24.3915 | 24.6618 | 0.0020543 | 0.23238 | 3.1492 | 356.2395 | 0.0010457 | 0.058581 | 0.055433 | 47.0291 | 90.4207 | 157.8438 | 20.7466 | 116.8109 | 0.0063212 | 0.19982 | 0.98557 | 0.99495 | 98.4806 | 276.196 | 334.703 | 338.411 | 927.217 | 0 | 0 | 0
|  | 795 | 84.8315 | 15.7615 | 46.3989 | 0.047579 | 5.3822 | 0.018991 | 1.2147 | 71.8567 | 25.2052 | 0.091339 | 23.8935 | 24.1692 | 0.0022076 | 0.24973 | 3.1598 | 357.4448 | 0.00090357 | 0.057795 | 0.055212 | 47.3058 | 90.3858 | 157.5929 | 20.7433 | 112.0558 | 0.0058271 | 0.20094 | 0.98442 | 0.99469 | 98.4815 | 276.194 | 334.804 | 338.667 | 927.177 | 0 | 0 | 0
|  | 800 | 84.6928 | 15.4641 | 34.1913 | 0.048414 | 5.4768 | 0.017615 | 1.1686 | 72.2805 | 24.8425 | 0.069458 | 23.5556 | 23.8325 | 0.0016554 | 0.18726 | 3.1695 | 358.5373 | 0.00085282 | 0.056576 | 0.05493 | 47.5811 | 90.3506 | 157.3624 | 20.7414 | 108.8811 | 0.0056699 | 0.19991 | 0.98662 | 0.99445 | 98.4803 | 276.155 | 334.887 | 338.824 | 927.124 | 0 | 0 | 0
|  | 805 | 85.9507 | 15.3531 | 31.2356 | 0.049489 | 5.5983 | 0.017372 | 1.1653 | 72.7071 | 25.1974 | 0.063979 | 23.8886 | 24.1612 | 0.0015458 | 0.17487 | 3.1775 | 359.4426 | 0.00085973 | 0.057669 | 0.055782 | 47.8579 | 90.3194 | 157.108 | 20.7412 | 111.9981 | 0.0056483 | 0.20066 | 0.98693 | 0.99413 | 98.4798 | 276.178 | 334.839 | 338.659 | 929.537 | 0 | 0 | 0
|  | 810 | 86.5664 | 15.7736 | 43.2373 | 0.048514 | 5.488 | 0.020078 | 1.2117 | 73.1384 | 25.2004 | 0.086809 | 23.8888 | 24.1636 | 0.0020976 | 0.23729 | 3.1866 | 360.4729 | 0.00097407 | 0.058785 | 0.05633 | 48.1382 | 90.2943 | 156.8697 | 20.7392 | 112.0126 | 0.006117 | 0.20355 | 0.98423 | 0.99399 | 98.4789 | 276.163 | 334.8 | 338.652 | 927.688 | 0 | 0 | 0
|  | 815 | 87.0217 | 15.5042 | 50.642 | 0.049617 | 5.6128 | 0.019246 | 1.1504 | 73.5724 | 24.8638 | 0.1054 | 23.5676 | 23.8389 | 0.0025127 | 0.28424 | 3.1981 | 361.7768 | 0.00095494 | 0.057079 | 0.056309 | 48.4198 | 90.2729 | 156.6209 | 20.7366 | 109.0304 | 0.0060916 | 0.20112 | 0.98211 | 0.99395 | 98.4804 | 276.166 | 334.771 | 338.624 | 927.784 | 0 | 0 | 0
|  | 820 | 89.1015 | 16.6948 | 43.0518 | 0.04718 | 5.3371 | 0.019304 | 1.2672 | 74.0127 | 25.5064 | 0.083032 | 24.1818 | 24.4624 | 0.0020312 | 0.22977 | 3.2095 | 363.0618 | 0.00091075 | 0.059786 | 0.057832 | 48.7051 | 90.2594 | 156.3765 | 20.7363 | 114.7633 | 0.0058124 | 0.20429 | 0.98452 | 0.99386 | 98.4807 | 276.151 | 334.842 | 338.727 | 927.603 | 0 | 0 | 0
|  | 825 | 88.5623 | 14.7538 | 42.2154 | 0.053064 | 6.0027 | 0.015558 | 1.1229 | 74.4569 | 25.2248 | 0.092539 | 23.9181 | 24.207 | 0.0022401 | 0.2534 | 3.2201 | 364.2697 | 0.00082555 | 0.059584 | 0.057474 | 48.9934 | 90.2507 | 156.1395 | 20.7353 | 112.2585 | 0.0055043 | 0.20549 | 0.98331 | 0.99371 | 98.4807 | 276.145 | 334.887 | 338.932 | 927.247 | 0 | 0 | 0
|  | 830 | 90.5923 | 14.1056 | 46.9805 | 0.056774 | 6.4225 | 0.013536 | 1.0455 | 74.9047 | 25.4776 | 0.10912 | 24.1564 | 24.444 | 0.0026673 | 0.30173 | 3.2324 | 365.6576 | 0.0007685 | 0.059357 | 0.05852 | 49.2834 | 90.2467 | 155.8491 | 20.7337 | 114.5134 | 0.0052392 | 0.20336 | 0.98156 | 0.99382 | 98.4797 | 276.147 | 334.868 | 338.854 | 927.353 | 0 | 0 | 0
|  | 835 | 92.4033 | 16.688 | 69.4349 | 0.048948 | 5.5371 | 0.018212 | 1.2564 | 75.3622 | 26.0611 | 0.13601 | 24.7047 | 24.9894 | 0.0033987 | 0.38447 | 3.2476 | 367.3731 | 0.00089143 | 0.061497 | 0.059876 | 49.5794 | 90.2542 | 155.5856 | 20.7336 | 119.7946 | 0.0056571 | 0.20533 | 0.97921 | 0.99447 | 98.4804 | 276.141 | 334.8 | 338.659 | 927.356 | 0 | 0 | 0
|  | 840 | 88.4686 | 16.0188 | 54.2352 | 0.048822 | 5.5228 | 0.017397 | 1.1706 | 75.8144 | 25.0511 | 0.11016 | 23.7537 | 24.0356 | 0.0026478 | 0.29953 | 3.2627 | 369.0831 | 0.00084932 | 0.057152 | 0.057065 | 49.8717 | 90.2552 | 155.3515 | 20.7354 | 110.719 | 0.0056259 | 0.20018 | 0.98259 | 0.99497 | 98.481 | 276.127 | 334.891 | 338.866 | 927.39 | 0 | 0 | 0
|  | 845 | 88.3017 | 15.8033 | 48.9328 | 0.049394 | 5.5875 | 0.020169 | 1.2008 | 76.2563 | 25.1825 | 0.10015 | 23.8691 | 24.134 | 0.002417 | 0.27341 | 3.2754 | 370.5154 | 0.00099623 | 0.05931 | 0.057358 | 50.1578 | 90.2442 | 155.0955 | 20.7354 | 111.8405 | 0.0062109 | 0.20503 | 0.98383 | 0.9951 | 98.481 | 276.143 | 334.762 | 338.478 | 927.562 | 0 | 0 | 0
|  | 850 | 87.9199 | 15.8543 | 46.6759 | 0.049022 | 5.5455 | 0.018895 | 1.1645 | 76.6969 | 24.649 | 0.096795 | 23.3653 | 23.6391 | 0.0022881 | 0.25884 | 3.2871 | 371.8461 | 0.00092629 | 0.057088 | 0.056786 | 50.4431 | 90.2316 | 154.8581 | 20.733 | 107.1606 | 0.006006 | 0.20246 | 0.98467 | 0.99557 | 98.4806 | 276.126 | 334.79 | 338.713 | 927.524 | 0 | 0 | 0
|  | 855 | 91.4948 | 15.5113 | 46.7876 | 0.052143 | 5.8986 | 0.018498 | 1.194 | 77.1454 | 25.6362 | 0.099254 | 24.297 | 24.58 | 0.0024397 | 0.27598 | 3.2989 | 373.1831 | 0.00096456 | 0.06226 | 0.059525 | 50.7339 | 90.2286 | 154.6018 | 20.7314 | 115.8966 | 0.0060107 | 0.20987 | 0.98437 | 0.99555 | 98.4778 | 276.134 | 334.732 | 338.631 | 927.48 | 0 | 0 | 0
|  | 860 | 90.9655 | 16.1124 | 40.9966 | 0.049908 | 5.6457 | 0.0175 | 1.1935 | 77.6016 | 25.1139 | 0.084865 | 23.8154 | 24.1096 | 0.0020461 | 0.23145 | 3.3102 | 374.4517 | 0.00087341 | 0.059566 | 0.058793 | 51.0297 | 90.2344 | 154.3428 | 20.7297 | 111.2846 | 0.0057164 | 0.20613 | 0.98606 | 0.99562 | 98.4773 | 276.133 | 334.922 | 339.06 | 927.291 | 0 | 0 | 0
|  | 865 | 91.6068 | 16.4922 | 59.0117 | 0.049102 | 5.5546 | 0.0174 | 1.2233 | 78.058 | 25.7745 | 0.11702 | 24.4492 | 24.7617 | 0.0028976 | 0.32778 | 3.3225 | 375.8498 | 0.00085437 | 0.060068 | 0.059212 | 51.3247 | 90.2405 | 154.1016 | 20.7336 | 117.2516 | 0.0055478 | 0.20341 | 0.98289 | 0.99606 | 98.4784 | 276.14 | 335.023 | 339.305 | 927.181 | 0 | 0 | 0
|  | 870 | 87.379 | 15.9981 | 37.6272 | 0.048283 | 5.4618 | 0.016774 | 1.1967 | 78.5055 | 24.8537 | 0.076109 | 23.5743 | 23.8702 | 0.0018167 | 0.20551 | 3.3343 | 377.1831 | 0.00080991 | 0.057779 | 0.056552 | 51.6141 | 90.2362 | 153.8512 | 20.7356 | 109.0171 | 0.0054898 | 0.20303 | 0.98809 | 0.99667 | 98.4804 | 276.132 | 335.003 | 339.208 | 927.148 | 0 | 0 | 0
|  | 875 | 89.5042 | 15.7806 | 33.1946 | 0.050139 | 5.6718 | 0.017504 | 1.1949 | 78.9477 | 25.511 | 0.067925 | 24.2021 | 24.5024 | 0.0016643 | 0.18827 | 3.343 | 378.1675 | 0.00087764 | 0.059909 | 0.058056 | 51.9007 | 90.2259 | 153.6151 | 20.7356 | 114.8802 | 0.0056775 | 0.20458 | 0.98949 | 0.99716 | 98.482 | 276.141 | 335.063 | 339.22 | 927.15 | 0 | 0 | 0
|  | 880 | 85.7009 | 14.0485 | 31.97 | 0.053927 | 6.1004 | 0.017181 | 1.0862 | 79.3857 | 24.286 | 0.073922 | 23.0375 | 23.3226 | 0.0017241 | 0.19503 | 3.3515 | 379.1258 | 0.00092651 | 0.058574 | 0.055805 | 52.1853 | 90.211 | 153.3476 | 20.7336 | 104.1013 | 0.006065 | 0.20876 | 0.98948 | 0.99783 | 98.4819 | 276.148 | 335.027 | 339.172 | 927.12 | 0 | 0 | 0
|  | 885 | 90.3196 | 14.9998 | 30.2885 | 0.053229 | 6.0214 | 0.015743 | 1.0837 | 79.8257 | 25.0165 | 0.067045 | 23.7412 | 24.047 | 0.0016122 | 0.18238 | 3.3598 | 380.0693 | 0.00083796 | 0.057684 | 0.058144 | 52.4702 | 90.1986 | 153.0815 | 20.7312 | 110.508 | 0.0055838 | 0.20179 | 0.9909 | 0.99848 | 98.4781 | 276.158 | 335.178 | 339.495 | 928.246 | 0 | 0 | 0
|  | 890 | 85.8437 | 14.8578 | 34.9317 | 0.051075 | 5.7777 | 0.016735 | 1.0911 | 80.2661 | 24.4686 | 0.075881 | 23.221 | 23.5119 | 0.0017841 | 0.20182 | 3.3683 | 381.0298 | 0.00085475 | 0.055729 | 0.055425 | 52.7541 | 90.1867 | 152.818 | 20.7365 | 105.7193 | 0.0057323 | 0.19993 | 0.99037 | 0.99895 | 98.4777 | 276.162 | 335.176 | 339.375 | 926.943 | 0 | 0 | 0
|  | 895 | 89.5722 | 16.5382 | 34.4598 | 0.047878 | 5.4161 | 0.018528 | 1.2373 | 80.7047 | 25.8562 | 0.066455 | 24.5314 | 24.8267 | 0.0016499 | 0.18664 | 3.3769 | 382.001 | 0.00088707 | 0.059239 | 0.057997 | 53.0377 | 90.1728 | 152.5719 | 20.7385 | 118.0191 | 0.0056677 | 0.20081 | 0.99208 | 0.9996 | 98.479 | 276.173 | 335.087 | 339.12 | 926.968 | 0 | 0 | 0
|  | 900 | 84.3882 | 15.7603 | 29.9816 | 0.047334 | 5.3545 | 0.019064 | 1.156 | 81.1396 | 24.6102 | 0.060069 | 23.3446 | 23.625 | 0.0014191 | 0.16054 | 3.3846 | 382.8689 | 0.00090235 | 0.054716 | 0.054503 | 53.3189 | 90.1551 | 152.3352 | 20.7411 | 106.897 | 0.0059115 | 0.19635 | 0.99332 | 1.0001 | 98.4817 | 276.168 | 335.02 | 339.044 | 926.951 | 0 | 0 | 0
|  | 905 | 83.6492 | 14.0764 | 31.8484 | 0.052532 | 5.9425 | 0.015802 | 1.0721 | 81.5597 | 24.441 | 0.071403 | 23.1715 | 23.4311 | 0.001673 | 0.18926 | 3.3923 | 383.7434 | 0.00083008 | 0.056318 | 0.054315 | 53.591 | 90.1212 | 152.092 | 20.7404 | 105.3752 | 0.005632 | 0.20168 | 0.99264 | 1.0007 | 98.4837 | 276.186 | 334.838 | 338.589 | 927.109 | 0 | 0 | 0
|  | 910 | 90.6552 | 16.1597 | 34.0382 | 0.049592 | 5.61 | 0.017353 | 1.1143 | 81.9954 | 25.7091 | 0.068415 | 24.3837 | 24.6733 | 0.001688 | 0.19095 | 3.4007 | 384.6939 | 0.00086056 | 0.05526 | 0.057972 | 53.8717 | 90.1049 | 151.8192 | 20.7375 | 116.6408 | 0.0055814 | 0.19149 | 0.9934 | 1.0012 | 98.4844 | 276.183 | 334.974 | 338.953 | 927.363 | 0 | 0 | 0
|  | 915 | 82.8744 | 15.6917 | 28.8984 | 0.046688 | 5.2814 | 0.017503 | 1.1885 | 82.4293 | 24.2732 | 0.058001 | 23.0067 | 23.2616 | 0.0013492 | 0.15262 | 3.4083 | 385.5529 | 0.00081719 | 0.05549 | 0.053763 | 54.151 | 90.0866 | 151.5956 | 20.7411 | 103.9074 | 0.0056014 | 0.20048 | 0.99531 | 1.0019 | 98.4807 | 276.183 | 334.755 | 338.464 | 927.187 | 0 | 0 | 0
|  | 920 | 89.26 | 14.1936 | 22.1454 | 0.055592 | 6.2887 | 0.015394 | 1.0381 | 82.8596 | 25.4169 | 0.050535 | 24.0907 | 24.3617 | 0.0012311 | 0.13927 | 3.4147 | 386.2826 | 0.00085579 | 0.057708 | 0.057582 | 54.4294 | 90.0648 | 151.3396 | 20.7365 | 113.9299 | 0.0056018 | 0.19946 | 0.99689 | 1.0026 | 98.4804 | 276.179 | 334.755 | 338.52 | 927.123 | 0 | 0 | 0
|  | 925 | 87.3212 | 15.2767 | 23.9157 | 0.050529 | 5.716 | 0.018503 | 1.0956 | 83.3011 | 24.8203 | 0.050812 | 23.5213 | 23.7825 | 0.0012084 | 0.1367 | 3.4208 | 386.9725 | 0.00093496 | 0.055357 | 0.056204 | 54.7138 | 90.0552 | 151.0563 | 20.7366 | 108.6258 | 0.0060153 | 0.19682 | 0.99748 | 1.0033 | 98.4817 | 276.191 | 334.699 | 338.416 | 927.13 | 0 | 0 | 0
|  | 930 | 89.3917 | 18.9505 | 28.8961 | 0.041699 | 4.7171 | 0.022225 | 1.3716 | 83.7428 | 25.2524 | 0.049809 | 23.927 | 24.1913 | 0.0012049 | 0.13631 | 3.4269 | 387.655 | 0.00092677 | 0.057193 | 0.057603 | 54.9984 | 90.0461 | 150.8402 | 20.7351 | 112.4231 | 0.0059151 | 0.19909 | 0.99807 | 1.0037 | 98.478 | 276.186 | 334.646 | 338.342 | 927.069 | 0 | 0 | 0
|  | 935 | 88.9246 | 21.3755 | 35.0653 | 0.036775 | 4.1601 | 0.024039 | 1.5093 | 84.1886 | 25.1632 | 0.053449 | 23.8495 | 24.1267 | 0.0012895 | 0.14588 | 3.4331 | 388.3605 | 0.00088403 | 0.055507 | 0.057077 | 55.2851 | 90.0413 | 150.6319 | 20.7362 | 111.6634 | 0.0057529 | 0.19521 | 0.99784 | 1.0039 | 98.4764 | 276.191 | 334.744 | 338.634 | 927.053 | 0 | 0 | 0
|  | 940 | 87.2252 | 14.9309 | 31.4018 | 0.051643 | 5.8419 | 0.016022 | 1.1097 | 84.629 | 25.3636 | 0.066723 | 24.0335 | 24.3044 | 0.0016217 | 0.18345 | 3.4404 | 389.1838 | 0.00082741 | 0.057306 | 0.056406 | 55.5688 | 90.0309 | 150.4468 | 20.7403 | 113.4209 | 0.0054934 | 0.19873 | 0.99636 | 1.0039 | 98.4781 | 276.186 | 334.661 | 338.433 | 927.077 | 0 | 0 | 0
|  | 945 | 89.1396 | 11.5279 | 16.3176 | 0.068355 | 7.7325 | 0.012096 | 0.84941 | 85.0699 | 25.535 | 0.045575 | 24.2005 | 24.4741 | 0.0011154 | 0.12618 | 3.4472 | 389.9578 | 0.00082682 | 0.058062 | 0.057559 | 55.8537 | 90.0211 | 150.1156 | 20.7375 | 114.9805 | 0.0054684 | 0.19968 | 0.99848 | 1.0037 | 98.4778 | 276.184 | 334.724 | 338.509 | 927.04 | 0 | 0 | 0
|  | 950 | 86.5266 | 15.8506 | 17.8515 | 0.048257 | 5.4589 | 0.018485 | 1.1605 | 85.5091 | 24.8391 | 0.036177 | 23.5418 | 23.8118 | 0.00086145 | 0.097449 | 3.4522 | 390.5169 | 0.00089202 | 0.056 | 0.055853 | 56.1372 | 90.0096 | 149.8082 | 20.738 | 108.8028 | 0.0058336 | 0.19841 | 0.99914 | 1.0033 | 98.4796 | 276.199 | 334.738 | 338.577 | 927.011 | 0 | 0 | 0
|  | 955 | 88.3361 | 21.7651 | 37.3006 | 0.035878 | 4.0586 | 0.025198 | 1.5454 | 85.9462 | 25.3528 | 0.055068 | 24.025 | 24.3023 | 0.0013383 | 0.15139 | 3.4577 | 391.139 | 0.00090407 | 0.055446 | 0.056758 | 56.4187 | 89.9961 | 149.6246 | 20.7389 | 113.3325 | 0.0058075 | 0.19396 | 0.99659 | 1.0029 | 98.4814 | 276.173 | 334.686 | 338.549 | 927.043 | 0 | 0 | 0
|  | 960 | 87.629 | 14.6172 | 19.3673 | 0.052995 | 5.9949 | 0.017084 | 1.0621 | 86.3862 | 25.7314 | 0.041639 | 24.3798 | 24.6493 | 0.0010264 | 0.11611 | 3.4636 | 391.8077 | 0.00090536 | 0.056286 | 0.056504 | 56.7019 | 89.9856 | 149.4138 | 20.7428 | 116.7237 | 0.0057584 | 0.19399 | 0.99763 | 1.0024 | 98.4831 | 276.168 | 334.631 | 338.33 | 927.082 | 0 | 0 | 0
|  | 965 | 86.2154 | 14.7539 | 19.5398 | 0.051657 | 5.8436 | 0.01615 | 1.0651 | 86.8208 | 25.2363 | 0.041773 | 23.906 | 24.1632 | 0.0010094 | 0.11418 | 3.4687 | 392.3834 | 0.00083427 | 0.05502 | 0.055516 | 56.9819 | 89.9697 | 149.1132 | 20.7424 | 112.2529 | 0.0055385 | 0.19352 | 0.99694 | 1.0017 | 98.4817 | 276.175 | 334.565 | 338.164 | 928.434 | 0 | 0 | 0
|  | 970 | 85.1636 | 14.2105 | 20.2779 | 0.052978 | 5.993 | 0.015288 | 1.065 | 87.2492 | 25.1075 | 0.044717 | 23.7775 | 24.024 | 0.0010743 | 0.12153 | 3.4739 | 392.9727 | 0.00080994 | 0.056421 | 0.055147 | 57.2586 | 89.9476 | 148.8968 | 20.7428 | 111.0796 | 0.0054559 | 0.19792 | 0.9959 | 1.001 | 98.481 | 276.183 | 334.474 | 337.942 | 927.207 | 0 | 0 | 0
|  | 975 | 86.8842 | 14.8576 | 16.8631 | 0.051695 | 5.8478 | 0.016058 | 1.1019 | 87.6793 | 25.1414 | 0.036225 | 23.8116 | 24.0641 | 0.00087173 | 0.098612 | 3.4787 | 393.5231 | 0.00083013 | 0.056963 | 0.05617 | 57.5369 | 89.9275 | 148.5882 | 20.7393 | 111.3892 | 0.0055344 | 0.19914 | 0.99612 | 1.0002 | 98.479 | 276.194 | 334.502 | 338.049 | 927.183 | 0 | 0 | 0
|  | 980 | 88.5611 | 20.3935 | 23.6841 | 0.038389 | 4.3426 | 0.021032 | 1.4558 | 88.1179 | 25.4792 | 0.037263 | 24.1378 | 24.3999 | 0.0009092 | 0.10285 | 3.4832 | 394.0267 | 0.0008074 | 0.055888 | 0.056909 | 57.8196 | 89.9163 | 148.3923 | 20.7394 | 114.432 | 0.0053969 | 0.19439 | 0.99495 | 0.99917 | 98.4752 | 276.218 | 334.589 | 338.222 | 927.127 | 0 | 0 | 0
|  | 985 | 83.7675 | 15.8053 | 16.2127 | 0.046852 | 5.3 | 0.017433 | 1.1721 | 88.5488 | 24.7334 | 0.032101 | 23.4175 | 23.6623 | 0.00075959 | 0.085927 | 3.4874 | 394.4987 | 0.00081676 | 0.054913 | 0.054163 | 58.0973 | 89.8972 | 148.179 | 20.7433 | 107.7678 | 0.0055349 | 0.19615 | 0.99444 | 0.99808 | 98.4737 | 276.206 | 334.393 | 337.889 | 927.253 | 0 | 0 | 0
|  | 990 | 83.8117 | 14.3632 | 21.9127 | 0.051583 | 5.8352 | 0.015849 | 1.0518 | 88.9677 | 24.6256 | 0.047947 | 23.3193 | 23.5744 | 0.0011303 | 0.12786 | 3.4921 | 395.0331 | 0.00081752 | 0.054257 | 0.054087 | 58.3679 | 89.8664 | 147.9267 | 20.7428 | 106.8484 | 0.005553 | 0.19503 | 0.99139 | 0.99681 | 98.4748 | 276.23 | 334.448 | 338.106 | 927.751 | 0 | 0 | 0
|  | 995 | 87.5227 | 16.3627 | 14.5735 | 0.047284 | 5.3489 | 0.019851 | 1.1738 | 89.396 | 25.8642 | 0.027807 | 24.5008 | 24.7814 | 0.0006891 | 0.077952 | 3.4966 | 395.5477 | 0.00093864 | 0.055502 | 0.056341 | 58.644 | 89.8453 | 147.6741 | 20.7444 | 117.9081 | 0.0058728 | 0.19126 | 0.99323 | 0.99637 | 98.4756 | 276.25 | 334.566 | 338.397 | 927.279 | 0 | 0 | 0
|  | 1000 | 85.2123 | 15.845 | 24.1537 | 0.04754 | 5.3779 | 0.018073 | 1.2142 | 89.8279 | 25.2042 | 0.047611 | 23.862 | 24.1178 | 0.0011483 | 0.1299 | 3.5012 | 396.0673 | 0.00085919 | 0.057722 | 0.05539 | 58.9233 | 89.8279 | 147.448 | 20.7426 | 111.9037 | 0.0056451 | 0.20076 | 0.99122 | 0.9966 | 98.475 | 276.245 | 334.375 | 337.959 | 927.356 | 0 | 0 | 0
|  | 1005 | 87.2289 | 13.3571 | 10.045 | 0.05773 | 6.5305 | 0.014322 | 0.97967 | 90.259 | 24.9313 | 0.024273 | 23.6176 | 23.891 | 0.0005799 | 0.065599 | 3.5056 | 396.556 | 0.00082683 | 0.056556 | 0.056293 | 59.2025 | 89.8099 | 147.1863 | 20.7372 | 109.5584 | 0.0055495 | 0.19933 | 0.99406 | 0.99681 | 98.4728 | 276.231 | 334.573 | 338.446 | 927.233 | 0 | 0 | 0
|  | 1010 | 88.1154 | 12.1466 | 15.9697 | 0.064128 | 7.2543 | 0.018394 | 0.87881 | 90.6973 | 24.6302 | 0.043356 | 23.3373 | 23.6208 | 0.0010241 | 0.11585 | 3.5096 | 397.0097 | 0.0011796 | 0.056356 | 0.056881 | 59.4854 | 89.7994 | 146.8766 | 20.7325 | 106.9507 | 0.0070722 | 0.20062 | 0.99223 | 0.99713 | 98.472 | 276.235 | 334.644 | 338.709 | 927.349 | 0 | 0 | 0
|  | 1015 | 90.7714 | 15.2251 | 32.263 | 0.052704 | 5.962 | 0.024187 | 0.99902 | 91.1446 | 25.2415 | 0.070221 | 23.9271 | 24.2146 | 0.0017004 | 0.19235 | 3.5164 | 397.7802 | 0.0012747 | 0.052652 | 0.057802 | 59.7721 | 89.7976 | 146.5671 | 20.7343 | 112.3752 | 0.0073422 | 0.18731 | 0.98933 | 0.99726 | 98.4732 | 276.247 | 334.792 | 338.814 | 927.225 | 0 | 0 | 0
|  | 1020 | 86.6844 | 16.1298 | 30.2411 | 0.047508 | 5.3742 | 0.025944 | 1.1118 | 91.5882 | 25.4009 | 0.059077 | 24.0585 | 24.3188 | 0.0014367 | 0.16252 | 3.5242 | 398.6673 | 0.0012325 | 0.052817 | 0.055594 | 60.0556 | 89.7924 | 146.3426 | 20.7435 | 113.7058 | 0.0071377 | 0.18688 | 0.99077 | 0.99745 | 98.475 | 276.231 | 334.517 | 338.136 | 927.201 | 0 | 0 | 0
|  | 1025 | 85.6731 | 13.6641 | 18.064 | 0.055426 | 6.27 | 0.023476 | 0.98122 | 92.0191 | 25.7518 | 0.040644 | 24.3813 | 24.6338 | 0.0010012 | 0.11326 | 3.5303 | 399.3568 | 0.0013012 | 0.054386 | 0.055312 | 60.3329 | 89.7747 | 146.0764 | 20.7471 | 116.8234 | 0.0073451 | 0.18902 | 0.99296 | 0.99755 | 98.4783 | 276.221 | 334.387 | 337.849 | 927.255 | 0 | 0 | 0
|  | 1030 | 84.4829 | 14.5804 | 34.202 | 0.051222 | 5.7943 | 0.026581 | 0.9996 | 92.4445 | 24.873 | 0.073589 | 23.5516 | 23.8062 | 0.0017519 | 0.19818 | 3.5372 | 400.1354 | 0.0013615 | 0.051201 | 0.054204 | 60.6067 | 89.7519 | 145.8013 | 20.7443 | 108.9967 | 0.0077803 | 0.18551 | 0.98945 | 0.99777 | 98.4797 | 276.221 | 334.42 | 338.035 | 927.2 | 0 | 0 | 0
|  | 1035 | 82.8987 | 15.4303 | 22.4745 | 0.047493 | 5.3725 | 0.027084 | 1.0921 | 92.8629 | 25.0159 | 0.044593 | 23.6802 | 23.9358 | 0.0010674 | 0.12074 | 3.5442 | 400.9327 | 0.0012863 | 0.051865 | 0.053417 | 60.8757 | 89.7227 | 145.5625 | 20.7483 | 110.2214 | 0.007437 | 0.18648 | 0.99296 | 0.99801 | 98.4793 | 276.205 | 334.326 | 337.934 | 927.156 | 0 | 0 | 0
|  | 1040 | 82.6586 | 11.103 | 14.2031 | 0.065811 | 7.4447 | 0.018777 | 0.78506 | 93.2768 | 24.9847 | 0.039078 | 23.655 | 23.9195 | 0.00093473 | 0.10574 | 3.5493 | 401.4989 | 0.0012357 | 0.051666 | 0.053237 | 61.1424 | 89.6893 | 145.3047 | 20.7487 | 109.9668 | 0.0072344 | 0.18613 | 0.99377 | 0.99819 | 98.478 | 276.21 | 334.387 | 338.125 | 927.049 | 0 | 0 | 0
|  | 1045 | 83.8396 | 17.8709 | 23.6778 | 0.041472 | 4.6914 | 0.026979 | 1.1666 | 93.6931 | 25.0645 | 0.040921 | 23.7297 | 23.9966 | 0.00098197 | 0.11108 | 3.554 | 402.0409 | 0.0011189 | 0.04838 | 0.053335 | 61.4088 | 89.6585 | 144.9528 | 20.749 | 110.6664 | 0.006736 | 0.17706 | 0.99395 | 0.99858 | 98.4774 | 276.219 | 334.373 | 338.135 | 927.062 | 0 | 0 | 0
|  | 1050 | 81.8792 | 22.0737 | 31.223 | 0.032791 | 3.7094 | 0.038213 | 1.5425 | 94.1074 | 25.3027 | 0.042342 | 23.9371 | 24.18 | 0.0010238 | 0.11582 | 3.5591 | 402.6082 | 0.001253 | 0.050578 | 0.052658 | 61.6738 | 89.6261 | 144.8722 | 20.7532 | 112.6946 | 0.0072408 | 0.18159 | 0.99409 | 0.99889 | 98.4759 | 276.198 | 334.121 | 337.512 | 927.143 | 0 | 0 | 0
|  | 1055 | 82.7386 | 14.0414 | 27.1013 | 0.052089 | 5.8925 | 0.026432 | 1.009 | 94.5189 | 25.7 | 0.057512 | 24.3043 | 24.5461 | 0.0014117 | 0.15969 | 3.5651 | 403.297 | 0.0013768 | 0.052559 | 0.053474 | 61.9391 | 89.5914 | 144.591 | 20.7532 | 116.2198 | 0.0076598 | 0.18463 | 0.99268 | 0.99919 | 98.4752 | 276.184 | 334.002 | 337.326 | 927.236 | 0 | 0 | 0
|  | 1060 | 80.6358 | 15.634 | 17.8895 | 0.045594 | 5.1577 | 0.026703 | 1.1487 | 94.9274 | 24.7516 | 0.034475 | 23.4103 | 23.6595 | 0.00081566 | 0.092269 | 3.5707 | 403.9269 | 0.0012175 | 0.052374 | 0.052239 | 62.2034 | 89.5541 | 144.3783 | 20.7505 | 107.8139 | 0.0072065 | 0.18929 | 0.99562 | 0.99952 | 98.4744 | 276.187 | 334.045 | 337.6 | 927.087 | 0 | 0 | 0
|  | 1065 | 84.1192 | 15.3138 | 8.1587 | 0.048559 | 5.4931 | 0.022379 | 1.0427 | 95.3392 | 25.0259 | 0.016554 | 23.6747 | 23.9329 | 0.00039618 | 0.044816 | 3.5737 | 404.2696 | 0.0010867 | 0.050632 | 0.053814 | 62.4685 | 89.5204 | 144.1267 | 20.7469 | 110.2398 | 0.0066103 | 0.18318 | 0.99799 | 0.99987 | 98.48 | 276.187 | 334.115 | 337.758 | 927.227 | 0 | 0 | 0
|  | 1070 | 83.5352 | 14.6341 | 14.9878 | 0.050461 | 5.7082 | 0.023806 | 1.0141 | 95.7584 | 25.3934 | 0.031178 | 24.0123 | 24.2577 | 0.0007563 | 0.085554 | 3.5766 | 404.5955 | 0.0012013 | 0.051172 | 0.053626 | 62.7371 | 89.4938 | 143.8934 | 20.7504 | 113.4538 | 0.0070118 | 0.18266 | 0.99664 | 1.0002 | 98.4752 | 276.171 | 333.973 | 337.386 | 927.679 | 0 | 0 | 0
|  | 1075 | 82.1282 | 14.0907 | 7.9971 | 0.051524 | 5.8285 | 0.021588 | 0.98952 | 96.1725 | 24.9072 | 0.017328 | 23.5408 | 23.7786 | 0.00041205 | 0.046612 | 3.5795 | 404.9259 | 0.0011123 | 0.050984 | 0.052797 | 63.0032 | 89.4628 | 143.6253 | 20.7497 | 109.0963 | 0.0067379 | 0.18475 | 0.99845 | 1.0004 | 98.4783 | 276.173 | 333.808 | 337.18 | 927.216 | 0 | 0 | 0
|  | 1080 | 87.0592 | 20.6924 | 21.1529 | 0.037193 | 4.2073 | 0.032615 | 1.4376 | 96.5955 | 26.2873 | 0.031338 | 24.8485 | 25.1046 | 0.00078673 | 0.088997 | 3.5825 | 405.2649 | 0.0012131 | 0.053469 | 0.055893 | 63.2749 | 89.4403 | 143.3948 | 20.7491 | 121.5375 | 0.0068918 | 0.1839 | 0.99713 | 1.0007 | 98.4803 | 276.166 | 333.853 | 337.293 | 927.117 | 0 | 0 | 0
|  | 1085 | 82.9258 | 17.0726 | 14.6912 | 0.042938 | 4.8573 | 0.023532 | 1.1896 | 97.0205 | 25.0392 | 0.026376 | 23.6715 | 23.9161 | 0.00063081 | 0.071359 | 3.5861 | 405.6658 | 0.0010104 | 0.051078 | 0.053204 | 63.5476 | 89.4198 | 143.2296 | 20.7492 | 110.2839 | 0.0062929 | 0.18429 | 0.99792 | 1.0009 | 98.4779 | 276.178 | 333.891 | 337.341 | 927.18 | 0 | 0 | 0
|  | 1090 | 83.1201 | 13.7467 | 13.4675 | 0.053452 | 6.0466 | 0.022007 | 0.96793 | 97.4356 | 25.1796 | 0.029943 | 23.7974 | 24.0408 | 0.00071986 | 0.081432 | 3.5895 | 406.0478 | 0.0011763 | 0.051738 | 0.053475 | 63.8143 | 89.3904 | 142.9589 | 20.7493 | 111.4916 | 0.0069508 | 0.18526 | 0.99762 | 1.001 | 98.4767 | 276.18 | 333.795 | 337.209 | 927.172 | 0 | 0 | 0
|  | 1095 | 83.8389 | 15.5868 | 18.4365 | 0.047549 | 5.3788 | 0.021493 | 1.1036 | 97.853 | 25.1091 | 0.036574 | 23.7233 | 23.9691 | 0.00087664 | 0.099167 | 3.5935 | 406.4993 | 0.0010219 | 0.052474 | 0.053915 | 64.0828 | 89.3635 | 142.7147 | 20.7472 | 110.8335 | 0.0063287 | 0.18757 | 0.99694 | 1.0011 | 98.4756 | 276.191 | 333.69 | 337.148 | 927.24 | 0 | 0 | 0
|  | 1100 | 83.1376 | 16.8801 | 23.69 | 0.043539 | 4.9252 | 0.023734 | 1.1864 | 98.2704 | 24.591 | 0.043927 | 23.2378 | 23.4806 | 0.0010314 | 0.11668 | 3.5982 | 407.0389 | 0.0010334 | 0.051654 | 0.053413 | 64.3511 | 89.3368 | 142.4827 | 20.745 | 106.325 | 0.0064654 | 0.18827 | 0.99588 | 1.0009 | 98.4748 | 276.153 | 333.748 | 337.235 | 927.242 | 0 | 0 | 0
|  | 1105 | 84.9626 | 16.9143 | 18.1819 | 0.044404 | 5.0231 | 0.022469 | 1.1855 | 98.6907 | 24.8218 | 0.034049 | 23.4621 | 23.7114 | 0.00080735 | 0.09133 | 3.6028 | 407.5589 | 0.00099771 | 0.052639 | 0.054539 | 64.621 | 89.3128 | 142.2727 | 20.7427 | 108.3588 | 0.0062765 | 0.1896 | 0.99674 | 1.0006 | 98.4745 | 276.186 | 333.836 | 337.383 | 927.248 | 0 | 0 | 0
|  | 1110 | 85.1053 | 15.7759 | 17.4003 | 0.047689 | 5.3946 | 0.02136 | 1.1135 | 99.1158 | 24.7376 | 0.035095 | 23.3853 | 23.6442 | 0.00082979 | 0.093868 | 3.6069 | 408.0219 | 0.0010186 | 0.0531 | 0.054693 | 64.8941 | 89.2936 | 142.0351 | 20.7414 | 107.6377 | 0.0063781 | 0.1913 | 0.9965 | 1.0005 | 98.4769 | 276.167 | 333.876 | 337.572 | 928.635 | 0 | 0 | 0
|  | 1115 | 85.2604 | 15.2493 | 18.7075 | 0.049425 | 5.5911 | 0.021801 | 1.0521 | 99.5418 | 24.1638 | 0.039989 | 22.8545 | 23.1217 | 0.00092462 | 0.1046 | 3.6113 | 408.5181 | 0.0010775 | 0.051998 | 0.054632 | 65.1674 | 89.2751 | 141.7981 | 20.7369 | 102.755 | 0.0067311 | 0.19165 | 0.99565 | 1.0002 | 98.4781 | 276.17 | 334.046 | 337.951 | 927.362 | 0 | 0 | 0
|  | 1120 | 88.382 | 17.0427 | 27.2841 | 0.045844 | 5.1859 | 0.020894 | 1.1376 | 99.9759 | 24.9898 | 0.052304 | 23.6411 | 23.9141 | 0.0012508 | 0.14149 | 3.6167 | 409.1333 | 0.00095784 | 0.052153 | 0.056305 | 65.4448 | 89.2642 | 141.5472 | 20.7376 | 109.9247 | 0.0060836 | 0.18738 | 0.99409 | 1 | 98.4777 | 276.149 | 334.122 | 337.98 | 927.37 | 0 | 0 | 0
|  | 1125 | 87.2802 | 16.8317 | 21.0395 | 0.04584 | 5.1855 | 0.020229 | 1.1812 | 100.415 | 25.0027 | 0.040349 | 23.6453 | 23.9023 | 0.00096444 | 0.1091 | 3.6223 | 409.7598 | 0.00092729 | 0.054144 | 0.055996 | 65.7255 | 89.2578 | 141.3352 | 20.7388 | 110.0012 | 0.0059552 | 0.19255 | 0.99523 | 0.9998 | 98.4739 | 276.131 | 334.009 | 337.639 | 927.334 | 0 | 0 | 0
|  | 1130 | 90.2775 | 15.3941 | 25.9396 | 0.051842 | 5.8644 | 0.022207 | 1.0734 | 100.8589 | 25.6764 | 0.05476 | 24.2831 | 24.5572 | 0.0013448 | 0.15212 | 3.628 | 410.4128 | 0.0011512 | 0.055647 | 0.05794 | 66.0103 | 89.2557 | 141.0824 | 20.7373 | 116.0116 | 0.0067564 | 0.19266 | 0.99341 | 0.99961 | 98.4762 | 276.162 | 334.018 | 337.789 | 927.245 | 0 | 0 | 0
|  | 1135 | 89.9557 | 17.2436 | 27.4681 | 0.046116 | 5.2167 | 0.0221 | 1.1725 | 101.3095 | 25.1676 | 0.052612 | 23.8031 | 24.0768 | 0.0012667 | 0.14329 | 3.6346 | 411.1514 | 0.0010191 | 0.054073 | 0.057473 | 66.2989 | 89.2595 | 140.8301 | 20.7349 | 111.4651 | 0.0063074 | 0.19143 | 0.99343 | 0.99939 | 98.476 | 276.156 | 334.035 | 337.876 | 927.272 | 0 | 0 | 0
|  | 1140 | 89.4817 | 18.0504 | 31.6783 | 0.043823 | 4.9573 | 0.023226 | 1.1992 | 101.7581 | 24.9498 | 0.058155 | 23.6007 | 23.8714 | 0.0013882 | 0.15704 | 3.6412 | 411.9022 | 0.0010178 | 0.052551 | 0.056985 | 66.585 | 89.2615 | 140.6173 | 20.7348 | 109.5612 | 0.0063385 | 0.18865 | 0.99237 | 0.99896 | 98.4785 | 276.17 | 334.086 | 337.918 | 927.376 | 0 | 0 | 0
|  | 1145 | 91.183 | 15.8659 | 28.7083 | 0.050804 | 5.7471 | 0.021882 | 1.1218 | 102.2098 | 25.6269 | 0.059499 | 24.238 | 24.5131 | 0.0014585 | 0.16499 | 3.6483 | 412.7073 | 0.0011117 | 0.056994 | 0.058619 | 66.874 | 89.2662 | 140.381 | 20.7345 | 115.5732 | 0.0066059 | 0.1964 | 0.99168 | 0.99841 | 98.474 | 276.18 | 334.041 | 337.833 | 927.45 | 0 | 0 | 0
|  | 1150 | 96.138 | 17.4546 | 30.1759 | 0.04869 | 5.5079 | 0.021906 | 1.1656 | 102.6781 | 26.1605 | 0.058645 | 24.7517 | 25.0535 | 0.0014693 | 0.16621 | 3.6557 | 413.5353 | 0.0010666 | 0.056755 | 0.061255 | 67.1737 | 89.2853 | 140.1192 | 20.7296 | 120.4801 | 0.0063362 | 0.19281 | 0.99137 | 0.998 | 98.4718 | 276.188 | 334.164 | 338.238 | 927.443 | 0 | 0 | 0
|  | 1155 | 89.7116 | 16.3978 | 24.4347 | 0.048363 | 5.4709 | 0.019787 | 1.1473 | 103.1427 | 25.0038 | 0.04936 | 23.6585 | 23.9414 | 0.0011817 | 0.13368 | 3.6623 | 414.285 | 0.00095696 | 0.055487 | 0.057529 | 67.4707 | 89.301 | 139.8932 | 20.7333 | 110.0671 | 0.0060777 | 0.19608 | 0.99208 | 0.99766 | 98.4729 | 276.208 | 334.179 | 338.175 | 927.219 | 0 | 0 | 0
|  | 1160 | 94.6485 | 17.5911 | 30.4962 | 0.047563 | 5.3805 | 0.022375 | 1.2033 | 103.6036 | 25.6198 | 0.059156 | 24.2362 | 24.5201 | 0.0014505 | 0.16408 | 3.6689 | 415.0294 | 0.0010642 | 0.057231 | 0.060515 | 67.7658 | 89.3134 | 139.6361 | 20.7278 | 115.5327 | 0.0064155 | 0.19705 | 0.99064 | 0.99732 | 98.4737 | 276.206 | 334.11 | 338.023 | 927.221 | 0 | 0 | 0
|  | 1165 | 94.0133 | 18.4749 | 34.0245 | 0.044984 | 5.0887 | 0.020924 | 1.2689 | 104.0752 | 25.3818 | 0.062967 | 24.0222 | 24.3076 | 0.0015306 | 0.17314 | 3.6763 | 415.8725 | 0.00094127 | 0.05708 | 0.060099 | 68.0673 | 89.335 | 139.4182 | 20.7272 | 113.4486 | 0.0059549 | 0.19804 | 0.98964 | 0.99674 | 98.4722 | 276.207 | 334.265 | 338.236 | 927.238 | 0 | 0 | 0
|  | 1170 | 90.7342 | 14.5697 | 38.8022 | 0.055052 | 6.2276 | 0.0177 | 1.0058 | 104.5371 | 24.9522 | 0.089377 | 23.6173 | 23.9004 | 0.0021361 | 0.24164 | 3.6855 | 416.9094 | 0.00097444 | 0.055373 | 0.058073 | 68.3628 | 89.348 | 139.1729 | 20.7309 | 109.6486 | 0.0061583 | 0.19608 | 0.98598 | 0.99605 | 98.4724 | 276.222 | 334.288 | 338.295 | 927.176 | 0 | 0 | 0
|  | 1175 | 91.2193 | 16.9693 | 21.9559 | 0.04752 | 5.3755 | 0.021131 | 1.1317 | 104.992 | 25.1238 | 0.043346 | 23.7851 | 24.0699 | 0.0010433 | 0.11802 | 3.6934 | 417.8086 | 0.0010041 | 0.053779 | 0.058108 | 68.6532 | 89.3549 | 138.8871 | 20.7322 | 111.1872 | 0.006253 | 0.19091 | 0.99043 | 0.99532 | 98.4753 | 276.204 | 334.364 | 338.368 | 927.251 | 0 | 0 | 0
|  | 1180 | 89.9629 | 16.7446 | 39.3732 | 0.047494 | 5.3727 | 0.022625 | 1.2013 | 105.4449 | 24.9144 | 0.078457 | 23.5677 | 23.8346 | 0.00187 | 0.21154 | 3.7007 | 418.6325 | 0.0010745 | 0.057054 | 0.057948 | 68.9433 | 89.3601 | 138.69 | 20.731 | 109.2526 | 0.0065799 | 0.20074 | 0.98584 | 0.99467 | 98.478 | 276.198 | 334.092 | 337.876 | 927.386 | 0 | 0 | 0
|  | 1185 | 92.6771 | 15.5305 | 25.8223 | 0.052752 | 5.9674 | 0.021145 | 1.0397 | 105.9015 | 24.9372 | 0.057028 | 23.6036 | 23.8862 | 0.0013622 | 0.15409 | 3.7088 | 419.5466 | 0.0011154 | 0.054848 | 0.059103 | 69.236 | 89.3684 | 138.4063 | 20.727 | 109.519 | 0.0067454 | 0.19478 | 0.98744 | 0.99387 | 98.4757 | 276.19 | 334.295 | 338.298 | 927.781 | 0 | 0 | 0
|  | 1190 | 96.344 | 18.7656 | 41.6286 | 0.045385 | 5.1341 | 0.023755 | 1.2905 | 106.3741 | 26.3555 | 0.074886 | 24.9449 | 25.2295 | 0.0018893 | 0.21372 | 3.7169 | 420.4661 | 0.0010781 | 0.058569 | 0.061646 | 69.5378 | 89.39 | 138.1761 | 20.7298 | 122.3257 | 0.0063501 | 0.19629 | 0.98477 | 0.99319 | 98.4759 | 276.193 | 334.28 | 338.094 | 929.324 | 0 | 0 | 0
|  | 1195 | 93.1825 | 17.0825 | 25.77 | 0.048221 | 5.4549 | 0.019303 | 1.1734 | 106.8479 | 25.9303 | 0.050087 | 24.538 | 24.81 | 0.0012427 | 0.14057 | 3.7248 | 421.3519 | 0.00093082 | 0.056584 | 0.059571 | 69.8409 | 89.4125 | 137.9408 | 20.7336 | 118.3886 | 0.0058321 | 0.19365 | 0.98657 | 0.9922 | 98.4746 | 276.163 | 334.219 | 337.924 | 927.619 | 0 | 0 | 0
|  | 1200 | 90.6138 | 14.7983 | 29.2664 | 0.05413 | 6.1233 | 0.017031 | 1.025 | 107.3074 | 25.0239 | 0.066158 | 23.6765 | 23.9452 | 0.0015842 | 0.17921 | 3.7318 | 422.1513 | 0.00092189 | 0.055484 | 0.058005 | 70.1348 | 89.4228 | 137.6899 | 20.7318 | 110.2394 | 0.0059296 | 0.19596 | 0.9837 | 0.99113 | 98.4727 | 276.176 | 334.166 | 337.958 | 927.476 | 0 | 0 | 0
|  | 1205 | 90.8966 | 15.4192 | 31.2459 | 0.052112 | 5.895 | 0.017876 | 1.0598 | 107.7612 | 25.2858 | 0.067302 | 23.9263 | 24.1937 | 0.0016283 | 0.1842 | 3.7398 | 423.0598 | 0.00093154 | 0.055228 | 0.058124 | 70.4252 | 89.4284 | 137.4098 | 20.7335 | 112.5681 | 0.0059296 | 0.19378 | 0.98254 | 0.99009 | 98.4729 | 276.178 | 334.194 | 337.929 | 927.241 | 0 | 0 | 0
|  | 1210 | 89.9912 | 17.6608 | 27.4336 | 0.045044 | 5.0955 | 0.021325 | 1.2639 | 108.2134 | 25.3089 | 0.05099 | 23.9536 | 24.2348 | 0.0012357 | 0.13979 | 3.747 | 423.8698 | 0.00096058 | 0.056933 | 0.057902 | 70.7152 | 89.4326 | 137.1751 | 20.7345 | 112.8 | 0.0060448 | 0.19808 | 0.98332 | 0.98904 | 98.4734 | 276.181 | 334.27 | 338.194 | 927.234 | 0 | 0 | 0
|  | 1215 | 93.324 | 18.1243 | 35.523 | 0.045518 | 5.1491 | 0.020107 | 1.2387 | 108.6717 | 25.3757 | 0.066538 | 24.0193 | 24.3008 | 0.0016169 | 0.18291 | 3.7541 | 424.6765 | 0.00091523 | 0.056381 | 0.059609 | 71.009 | 89.4417 | 136.9495 | 20.7289 | 113.4079 | 0.0058496 | 0.19626 | 0.98083 | 0.98828 | 98.4715 | 276.173 | 334.304 | 338.222 | 927.278 | 0 | 0 | 0
|  | 1220 | 93.6504 | 15.5752 | 27.0778 | 0.053153 | 6.0128 | 0.01687 | 1.0567 | 109.1391 | 25.1772 | 0.059687 | 23.8317 | 24.1136 | 0.0014393 | 0.16281 | 3.7618 | 425.5408 | 0.0008967 | 0.056168 | 0.059746 | 71.3074 | 89.4583 | 136.7105 | 20.7268 | 111.6416 | 0.005803 | 0.19686 | 0.98091 | 0.98759 | 98.4727 | 276.161 | 334.309 | 338.263 | 927.027 | 0 | 0 | 0
|  | 1225 | 92.0433 | 14.1585 | 14.687 | 0.057468 | 6.5009 | 0.015778 | 0.95994 | 109.6034 | 25.0797 | 0.035137 | 23.7435 | 24.021 | 0.00084403 | 0.095478 | 3.7675 | 426.1866 | 0.00090674 | 0.055166 | 0.058726 | 71.6036 | 89.4721 | 136.4237 | 20.7296 | 110.7976 | 0.0058587 | 0.1948 | 0.98306 | 0.987 | 98.475 | 276.146 | 334.366 | 338.274 | 927.085 | 0 | 0 | 0
|  | 1230 | 92.2133 | 18.6906 | 43.9538 | 0.043614 | 4.9337 | 0.022563 | 1.2588 | 110.064 | 25.1222 | 0.07972 | 23.7762 | 24.0465 | 0.001917 | 0.21685 | 3.7744 | 426.9674 | 0.00098406 | 0.054902 | 0.058809 | 71.8974 | 89.4829 | 136.1577 | 20.7297 | 111.1385 | 0.0061706 | 0.19386 | 0.97729 | 0.98619 | 98.475 | 276.131 | 334.261 | 338.06 | 927.156 | 0 | 0 | 0
|  | 1235 | 94.245 | 20.9514 | 39.9588 | 0.039765 | 4.4983 | 0.027416 | 1.402 | 110.5301 | 25.9205 | 0.064084 | 24.5245 | 24.7947 | 0.0015889 | 0.17974 | 3.7832 | 427.9589 | 0.0010902 | 0.055748 | 0.060084 | 72.1946 | 89.4981 | 135.9754 | 20.7317 | 118.2791 | 0.0064692 | 0.19158 | 0.97847 | 0.98562 | 98.4745 | 276.127 | 334.161 | 337.843 | 927.268 | 0 | 0 | 0
|  | 1240 | 89.2373 | 15.4611 | 21.5359 | 0.051022 | 5.7717 | 0.022504 | 1.0726 | 110.9889 | 24.68 | 0.046572 | 23.3415 | 23.5936 | 0.0010988 | 0.1243 | 3.7899 | 428.719 | 0.0011482 | 0.054725 | 0.057231 | 72.4879 | 89.5071 | 135.7411 | 20.7317 | 107.1857 | 0.0069308 | 0.19596 | 0.98004 | 0.98525 | 98.4714 | 276.126 | 334.028 | 337.636 | 927.296 | 0 | 0 | 0
|  | 1245 | 91.8347 | 15.6452 | 25.0868 | 0.051889 | 5.8698 | 0.022054 | 1.0674 | 111.4415 | 25.2847 | 0.053821 | 23.917 | 24.1865 | 0.0013017 | 0.14726 | 3.7959 | 429.3979 | 0.0011443 | 0.055389 | 0.058741 | 72.7778 | 89.5113 | 135.4763 | 20.7313 | 112.5201 | 0.0068001 | 0.1942 | 0.9787 | 0.98471 | 98.4686 | 276.144 | 334.079 | 337.843 | 927.293 | 0 | 0 | 0
|  | 1250 | 91.4801 | 16.5486 | 21.4255 | 0.048867 | 5.528 | 0.02157 | 1.1524 | 111.8998 | 24.9512 | 0.043831 | 23.6101 | 23.8872 | 0.001047 | 0.11844 | 3.8017 | 430.0621 | 0.0010541 | 0.056314 | 0.058651 | 73.0713 | 89.5199 | 135.2265 | 20.7288 | 109.611 | 0.0064885 | 0.19857 | 0.97945 | 0.98434 | 98.4711 | 276.155 | 334.2 | 338.122 | 927.265 | 0 | 0 | 0
|  | 1255 | 94.7547 | 13.4403 | 13.6813 | 0.062323 | 7.0501 | 0.016804 | 0.8848 | 112.3654 | 25.6036 | 0.034773 | 24.2331 | 24.5206 | 0.00085265 | 0.096454 | 3.8065 | 430.5994 | 0.0010473 | 0.055143 | 0.060251 | 73.3686 | 89.5342 | 134.9719 | 20.7286 | 115.445 | 0.0063497 | 0.19177 | 0.98 | 0.98388 | 98.4748 | 276.165 | 334.278 | 338.243 | 927.288 | 0 | 0 | 0
|  | 1260 | 92.0029 | 17.9017 | 22.2847 | 0.045432 | 5.1393 | 0.02349 | 1.2534 | 112.8323 | 25.1613 | 0.042044 | 23.8047 | 24.0801 | 0.0010124 | 0.11453 | 3.8112 | 431.1268 | 0.0010672 | 0.056943 | 0.059036 | 73.6668 | 89.5494 | 134.6382 | 20.7292 | 111.4451 | 0.006506 | 0.19897 | 0.9786 | 0.98329 | 98.4738 | 276.165 | 334.141 | 338.007 | 927.35 | 0 | 0 | 0
|  | 1265 | 90.9725 | 22.5465 | 24.9217 | 0.035668 | 4.0349 | 0.030996 | 1.528 | 113.2897 | 24.3762 | 0.038091 | 23.0668 | 23.3365 | 0.00088892 | 0.10056 | 3.8159 | 431.6645 | 0.0011056 | 0.054501 | 0.05812 | 73.9597 | 89.5571 | 134.5095 | 20.7257 | 104.6208 | 0.00681 | 0.19718 | 0.97856 | 0.98281 | 98.4731 | 276.177 | 334.211 | 338.119 | 927.366 | 0 | 0 | 0
|  | 1270 | 92.8129 | 16.5307 | 19.1164 | 0.049633 | 5.6146 | 0.021703 | 1.1005 | 113.7492 | 24.63 | 0.040203 | 23.3172 | 23.6002 | 0.0009488 | 0.10733 | 3.8205 | 432.1843 | 0.0010772 | 0.054622 | 0.059127 | 74.2528 | 89.5663 | 134.2524 | 20.7243 | 106.8573 | 0.0066425 | 0.19598 | 0.97812 | 0.9826 | 98.4701 | 276.148 | 334.358 | 338.417 | 928.755 | 0 | 0 | 0
|  | 1275 | 91.4263 | 16.3436 | 18.803 | 0.049451 | 5.594 | 0.02028 | 1.0991 | 114.2098 | 24.6831 | 0.039296 | 23.373 | 23.6622 | 0.00092983 | 0.10518 | 3.8252 | 432.7155 | 0.0010028 | 0.05435 | 0.058304 | 74.5464 | 89.5763 | 134.026 | 20.7278 | 107.3442 | 0.0063213 | 0.19495 | 0.97797 | 0.98235 | 98.4678 | 276.178 | 334.437 | 338.575 | 927.278 | 0 | 0 | 0
|  | 1280 | 94.5387 | 13.9153 | 28.8977 | 0.060058 | 6.7939 | 0.018979 | 0.95142 | 114.6747 | 24.9709 | 0.072488 | 23.6443 | 23.9422 | 0.0017355 | 0.19633 | 3.8319 | 433.4693 | 0.0011398 | 0.05714 | 0.060469 | 74.8433 | 89.5896 | 133.7485 | 20.7224 | 109.8565 | 0.0068401 | 0.20063 | 0.97397 | 0.98203 | 98.4702 | 276.163 | 334.419 | 338.632 | 927.247 | 0 | 0 | 0
|  | 1285 | 97.1038 | 16.1183 | 26.1389 | 0.053256 | 6.0244 | 0.02755 | 0.99066 | 115.1538 | 25.399 | 0.057126 | 24.0643 | 24.3681 | 0.0013921 | 0.15747 | 3.8397 | 434.3538 | 0.0014672 | 0.052759 | 0.06133 | 75.1478 | 89.6139 | 133.4454 | 20.723 | 113.7248 | 0.0080934 | 0.18674 | 0.97531 | 0.98166 | 98.4742 | 276.146 | 334.623 | 338.848 | 927.312 | 0 | 0 | 0
|  | 1290 | 91.0044 | 15.9201 | 32.1014 | 0.050532 | 5.7163 | 0.027968 | 1.0225 | 115.6241 | 24.8182 | 0.068205 | 23.5005 | 23.7834 | 0.0016222 | 0.1835 | 3.8472 | 435.2063 | 0.0014133 | 0.051669 | 0.057832 | 75.4457 | 89.6311 | 133.211 | 20.7306 | 108.5206 | 0.0080085 | 0.18705 | 0.97385 | 0.98143 | 98.4708 | 276.158 | 334.432 | 338.458 | 927.264 | 0 | 0 | 0
|  | 1295 | 89.3386 | 11.9298 | 19.4847 | 0.0662 | 7.4887 | 0.020906 | 0.79608 | 116.0749 | 24.7509 | 0.054405 | 23.4339 | 23.7089 | 0.0012899 | 0.14591 | 3.8545 | 436.0298 | 0.001384 | 0.0527 | 0.057073 | 75.733 | 89.6332 | 132.9207 | 20.7328 | 107.9194 | 0.007902 | 0.19016 | 0.97509 | 0.98114 | 98.4698 | 276.146 | 334.39 | 338.314 | 927.422 | 0 | 0 | 0
|  | 1300 | 91.0923 | 15.2411 | 15.805 | 0.052835 | 5.9768 | 0.023763 | 1.0562 | 116.526 | 25.186 | 0.034584 | 23.8509 | 24.1454 | 0.00083505 | 0.094463 | 3.8598 | 436.6307 | 0.0012555 | 0.055805 | 0.058444 | 76.0218 | 89.6354 | 132.5828 | 20.7315 | 111.7711 | 0.0072747 | 0.19585 | 0.97724 | 0.98109 | 98.4711 | 276.144 | 334.461 | 338.591 | 927.061 | 0 | 0 | 0
|  | 1305 | 92.8574 | 20.1385 | 31.4044 | 0.040761 | 4.6109 | 0.030104 | 1.2991 | 116.9859 | 25.0583 | 0.053269 | 23.7333 | 24.0301 | 0.0012801 | 0.1448 | 3.8651 | 437.2289 | 0.0012271 | 0.052953 | 0.058959 | 76.3153 | 89.6444 | 132.3925 | 20.7286 | 110.6558 | 0.0071837 | 0.18911 | 0.9752 | 0.98112 | 98.4735 | 276.17 | 334.507 | 338.69 | 927.046 | 0 | 0 | 0
|  | 1310 | 92.8728 | 18.8765 | 13.0893 | 0.043493 | 4.92 | 0.027587 | 1.2567 | 117.4502 | 25.7533 | 0.023083 | 24.3796 | 24.6634 | 0.00056929 | 0.0644 | 3.8697 | 437.7519 | 0.0011999 | 0.054658 | 0.059217 | 76.6107 | 89.6567 | 132.1553 | 20.7334 | 116.8218 | 0.0069378 | 0.18971 | 0.97841 | 0.98098 | 98.4705 | 276.16 | 334.345 | 338.236 | 927.131 | 0 | 0 | 0
|  | 1315 | 91.8235 | 14.7559 | 17.9913 | 0.05501 | 6.2229 | 0.021094 | 1.0045 | 117.912 | 25.306 | 0.040856 | 23.9506 | 24.2245 | 0.0009897 | 0.11196 | 3.8736 | 438.1928 | 0.0011604 | 0.055255 | 0.058721 | 76.9056 | 89.6669 | 131.9457 | 20.7315 | 112.7727 | 0.0068617 | 0.19373 | 0.97643 | 0.98097 | 98.4713 | 276.17 | 334.267 | 338.089 | 927.13 | 0 | 0 | 0
|  | 1320 | 93.5737 | 14.7017 | 15.3953 | 0.056265 | 6.3648 | 0.01926 | 0.95624 | 118.3755 | 25.3143 | 0.035754 | 23.9537 | 24.2273 | 0.00086622 | 0.097989 | 3.8783 | 438.7177 | 0.0010837 | 0.053803 | 0.059421 | 77.2009 | 89.6784 | 131.6185 | 20.7291 | 112.8245 | 0.0065467 | 0.18991 | 0.97712 | 0.9811 | 98.4704 | 276.147 | 334.201 | 338.017 | 927.12 | 0 | 0 | 0
|  | 1325 | 92.06 | 18.4576 | 7.3337 | 0.044091 | 4.9876 | 0.021477 | 1.2381 | 118.8395 | 25.0806 | 0.013475 | 23.7295 | 23.9965 | 0.00032335 | 0.036578 | 3.8812 | 439.0541 | 0.00094695 | 0.054587 | 0.058664 | 77.4961 | 89.6902 | 131.3993 | 20.7298 | 110.7369 | 0.0060243 | 0.19327 | 0.97967 | 0.98118 | 98.4724 | 276.159 | 334.157 | 337.916 | 927.2 | 0 | 0 | 0
|  | 1330 | 92.0119 | 16.9916 | 7.3724 | 0.04787 | 5.4152 | 0.021098 | 1.1213 | 119.2997 | 24.9254 | 0.014793 | 23.5868 | 23.8575 | 0.00035292 | 0.039923 | 3.8829 | 439.2453 | 0.0010099 | 0.053677 | 0.058524 | 77.7891 | 89.699 | 131.1601 | 20.729 | 109.3895 | 0.00631 | 0.19176 | 0.97966 | 0.98131 | 98.4695 | 276.169 | 334.216 | 338.051 | 927.17 | 0 | 0 | 0
|  | 1335 | 91.1951 | 16.9192 | 10.6961 | 0.047648 | 5.39 | 0.020175 | 1.1223 | 119.7577 | 24.9319 | 0.021322 | 23.606 | 23.902 | 0.00050964 | 0.057652 | 3.8851 | 439.4893 | 0.0009613 | 0.053474 | 0.058031 | 78.0805 | 89.7062 | 130.9239 | 20.7309 | 109.507 | 0.0061071 | 0.19119 | 0.97894 | 0.98132 | 98.4697 | 276.172 | 334.4 | 338.594 | 927.091 | 0 | 0 | 0
|  | 1340 | 89.7547 | 18.1621 | 7.7532 | 0.043686 | 4.9419 | 0.021902 | 1.1916 | 120.2101 | 24.3733 | 0.014496 | 23.0788 | 23.366 | 0.00033871 | 0.038316 | 3.8872 | 439.7292 | 0.0009568 | 0.052055 | 0.057031 | 78.3682 | 89.709 | 130.6874 | 20.7298 | 104.6628 | 0.0061794 | 0.19059 | 0.97974 | 0.98136 | 98.4726 | 276.181 | 334.424 | 338.586 | 927.147 | 0 | 0 | 0
|  | 1345 | 93.8083 | 16.9409 | 10.5518 | 0.04895 | 5.5374 | 0.021127 | 1.1378 | 120.669 | 25.5305 | 0.021105 | 24.1773 | 24.4739 | 0.00051652 | 0.058429 | 3.8893 | 439.9711 | 0.0010342 | 0.055695 | 0.059816 | 78.6603 | 89.7167 | 130.4765 | 20.7295 | 114.8502 | 0.0063088 | 0.1936 | 0.97905 | 0.9814 | 98.4745 | 276.179 | 334.462 | 338.565 | 927.545 | 0 | 0 | 0
|  | 1350 | 92.958 | 16.0515 | 8.9152 | 0.051195 | 5.7912 | 0.020649 | 1.0556 | 121.1359 | 25.0185 | 0.019031 | 23.6942 | 23.9823 | 0.00045641 | 0.05163 | 3.8918 | 440.2462 | 0.0010571 | 0.054041 | 0.059111 | 78.9576 | 89.7303 | 130.2015 | 20.7277 | 110.2979 | 0.0064893 | 0.19219 | 0.97922 | 0.98134 | 98.4749 | 276.176 | 334.487 | 338.555 | 927.898 | 0 | 0 | 0
|  | 1355 | 92.1362 | 18.1777 | 11.4421 | 0.044807 | 5.0686 | 0.023832 | 1.1843 | 121.5987 | 25.1865 | 0.021235 | 23.8522 | 24.1431 | 0.00051268 | 0.057996 | 3.8942 | 440.5203 | 0.0010678 | 0.053063 | 0.058523 | 79.2517 | 89.7407 | 129.974 | 20.7312 | 111.7793 | 0.0065041 | 0.18869 | 0.97882 | 0.98119 | 98.4749 | 276.174 | 334.473 | 338.552 | 927.697 | 0 | 0 | 0
|  | 1360 | 90.4267 | 15.491 | 18.1757 | 0.051602 | 5.8374 | 0.019689 | 1.0442 | 122.0551 | 24.7839 | 0.039489 | 23.4695 | 23.751 | 0.0009379 | 0.1061 | 3.8978 | 440.9305 | 0.001016 | 0.053885 | 0.057697 | 79.5422 | 89.7464 | 129.7391 | 20.7308 | 108.2275 | 0.0063591 | 0.19312 | 0.97696 | 0.98135 | 98.4743 | 276.166 | 334.453 | 338.464 | 927.545 | 0 | 0 | 0
|  | 1365 | 90.9456 | 15.5378 | 23.7903 | 0.051742 | 5.8532 | 0.016225 | 1.0529 | 122.5085 | 24.9013 | 0.051608 | 23.5773 | 23.8521 | 0.001231 | 0.13925 | 3.9032 | 441.5439 | 0.00083952 | 0.054479 | 0.058 | 79.8315 | 89.7498 | 129.4654 | 20.7307 | 109.2399 | 0.0056063 | 0.19402 | 0.97559 | 0.98133 | 98.4719 | 276.174 | 334.405 | 338.302 | 927.1 | 0 | 0 | 0
|  | 1370 | 96.3734 | 18.4353 | 16.8031 | 0.046212 | 5.2276 | 0.020012 | 1.2332 | 122.9768 | 25.6899 | 0.031544 | 24.3246 | 24.6165 | 0.00077651 | 0.087841 | 3.9083 | 442.1116 | 0.00092479 | 0.056991 | 0.061361 | 80.1299 | 89.7641 | 129.2288 | 20.7254 | 116.2717 | 0.0058425 | 0.19603 | 0.9778 | 0.98131 | 98.4712 | 276.162 | 334.413 | 338.426 | 927.059 | 0 | 0 | 0
|  | 1375 | 94.2922 | 17.8427 | 14.0977 | 0.046716 | 5.2846 | 0.020203 | 1.2026 | 123.4535 | 25.4414 | 0.026995 | 24.0963 | 24.3965 | 0.00065859 | 0.074501 | 3.9119 | 442.5175 | 0.0009438 | 0.05618 | 0.060115 | 80.4336 | 89.7843 | 128.9963 | 20.7277 | 114.0657 | 0.0059561 | 0.19536 | 0.97825 | 0.98126 | 98.4709 | 276.156 | 334.51 | 338.678 | 927.546 | 0 | 0 | 0
|  | 1380 | 93.9154 | 17.3584 | 19.2528 | 0.047828 | 5.4104 | 0.02123 | 1.1751 | 123.924 | 25.1666 | 0.038178 | 23.8303 | 24.1188 | 0.00092082 | 0.10416 | 3.9158 | 442.9641 | 0.0010154 | 0.056203 | 0.059941 | 80.7337 | 89.8 | 128.7597 | 20.726 | 111.5881 | 0.0062922 | 0.19701 | 0.97701 | 0.98126 | 98.473 | 276.172 | 334.429 | 338.478 | 927.113 | 0 | 0 | 0
|  | 1385 | 95.5745 | 16.3188 | 12.9119 | 0.051773 | 5.8567 | 0.017563 | 1.0042 | 124.3977 | 25.026 | 0.027854 | 23.7052 | 24.0002 | 0.00066849 | 0.075621 | 3.9198 | 443.4136 | 0.00090932 | 0.051993 | 0.060164 | 81.034 | 89.8178 | 128.5151 | 20.724 | 110.3822 | 0.0058773 | 0.18676 | 0.97801 | 0.98111 | 98.4742 | 276.151 | 334.544 | 338.707 | 927.196 | 0 | 0 | 0
|  | 1390 | 92.4314 | 16.1797 | 12.1483 | 0.050501 | 5.7128 | 0.018452 | 1.1164 | 124.8677 | 25.1977 | 0.025428 | 23.8547 | 24.1273 | 0.0006135 | 0.069401 | 3.923 | 443.7761 | 0.00093187 | 0.056382 | 0.059131 | 81.3322 | 89.8329 | 128.2485 | 20.7292 | 111.8405 | 0.0059443 | 0.19729 | 0.9782 | 0.98103 | 98.4777 | 276.152 | 334.36 | 338.18 | 927.404 | 0 | 0 | 0
|  | 1395 | 97.4449 | 18.783 | 7.2152 | 0.045861 | 5.1879 | 0.020809 | 1.2192 | 125.3424 | 25.1397 | 0.013738 | 23.805 | 24.0861 | 0.0003309 | 0.037432 | 3.9253 | 444.0432 | 0.00095431 | 0.055915 | 0.061789 | 81.6345 | 89.8512 | 128.0136 | 20.7191 | 111.3507 | 0.0060454 | 0.19641 | 0.97944 | 0.98097 | 98.4734 | 276.149 | 334.433 | 338.381 | 927.358 | 0 | 0 | 0
|  | 1400 | 98.8142 | 16.8688 | 14.7984 | 0.051783 | 5.8578 | 0.018675 | 1.0759 | 125.8331 | 25.2348 | 0.031682 | 23.9003 | 24.1876 | 0.00076631 | 0.086686 | 3.9281 | 444.3535 | 0.00096707 | 0.055714 | 0.062507 | 81.9452 | 89.8808 | 127.778 | 20.7174 | 112.2194 | 0.0060829 | 0.19534 | 0.97743 | 0.98095 | 98.4719 | 276.149 | 334.505 | 338.526 | 927.401 | 0 | 0 | 0
|  | 1405 | 100.5294 | 17.0276 | 10.1738 | 0.052191 | 5.9039 | 0.019027 | 1.124 | 126.3314 | 26.0894 | 0.021221 | 24.7182 | 25.0213 | 0.00053098 | 0.060065 | 3.9313 | 444.7204 | 0.00099305 | 0.05866 | 0.063896 | 82.2612 | 89.9156 | 127.5022 | 20.7199 | 119.9899 | 0.0060561 | 0.19801 | 0.97865 | 0.98102 | 98.4712 | 276.135 | 334.62 | 338.724 | 927.339 | 0 | 0 | 0
|  | 1410 | 97.9955 | 19.084 | 8.5848 | 0.045393 | 5.135 | 0.023169 | 1.2215 | 126.8277 | 25.3505 | 0.016019 | 24.023 | 24.3268 | 0.00038969 | 0.044083 | 3.9336 | 444.9808 | 0.0010517 | 0.055448 | 0.062056 | 82.5761 | 89.9488 | 127.2643 | 20.72 | 113.3126 | 0.0064101 | 0.19398 | 0.97922 | 0.981 | 98.4719 | 276.135 | 334.689 | 338.921 | 927.156 | 0 | 0 | 0
|  | 1415 | 97.8086 | 17.3215 | 17.725 | 0.049917 | 5.6467 | 0.019422 | 1.1517 | 127.3172 | 25.6658 | 0.035945 | 24.3193 | 24.6147 | 0.00088477 | 0.10009 | 3.9368 | 445.3412 | 0.00096947 | 0.05749 | 0.062232 | 82.8868 | 89.9769 | 127.0355 | 20.7221 | 116.1367 | 0.006026 | 0.19745 | 0.97705 | 0.98105 | 98.4715 | 276.154 | 334.654 | 338.719 | 927.833 | 0 | 0 | 0
|  | 1420 | 95.4885 | 16.4626 | 11.9613 | 0.051275 | 5.8003 | 0.017581 | 1.1023 | 127.8005 | 24.8324 | 0.02576 | 23.5267 | 23.8088 | 0.00061331 | 0.06938 | 3.9406 | 445.7649 | 0.00090144 | 0.056519 | 0.060797 | 83.1944 | 90.0003 | 126.7682 | 20.72 | 108.7036 | 0.0058738 | 0.19982 | 0.97818 | 0.98105 | 98.4708 | 276.125 | 334.612 | 338.624 | 927.168 | 0 | 0 | 0
|  | 1425 | 98.0743 | 18.5734 | 15.2223 | 0.046678 | 5.2804 | 0.021863 | 1.2196 | 128.2844 | 25.0783 | 0.02954 | 23.7646 | 24.0544 | 0.00071056 | 0.08038 | 3.9439 | 446.1393 | 0.0010205 | 0.056931 | 0.06231 | 83.5022 | 90.0241 | 126.5287 | 20.7167 | 110.8901 | 0.0063281 | 0.19943 | 0.97769 | 0.98098 | 98.4733 | 276.13 | 334.682 | 338.763 | 927.1 | 0 | 0 | 0
|  | 1430 | 96.0955 | 14.8506 | 11.3896 | 0.057202 | 6.4708 | 0.016629 | 0.98683 | 128.7698 | 24.642 | 0.027549 | 23.3601 | 23.6486 | 0.00065151 | 0.0737 | 3.9473 | 446.5245 | 0.00095122 | 0.056449 | 0.061134 | 83.8108 | 90.0488 | 126.2857 | 20.717 | 107.1067 | 0.0061117 | 0.20079 | 0.97799 | 0.98105 | 98.4739 | 276.13 | 334.81 | 338.945 | 926.996 | 0 | 0 | 0
|  | 1435 | 99.1662 | 17.3284 | 22.7015 | 0.050589 | 5.7227 | 0.018862 | 1.1322 | 129.258 | 25.1413 | 0.047564 | 23.8406 | 24.1455 | 0.0011484 | 0.12991 | 3.9518 | 447.0335 | 0.00095419 | 0.057275 | 0.062928 | 84.121 | 90.0752 | 125.9758 | 20.715 | 111.5239 | 0.0060447 | 0.19996 | 0.9758 | 0.98109 | 98.4761 | 276.132 | 334.911 | 339.195 | 926.978 | 0 | 0 | 0
|  | 1440 | 97.6024 | 18.7009 | 18.0258 | 0.046137 | 5.2191 | 0.020569 | 1.2383 | 129.7499 | 24.6518 | 0.035137 | 23.3781 | 23.6687 | 0.00083166 | 0.094079 | 3.9567 | 447.5935 | 0.00094898 | 0.057131 | 0.062054 | 84.4334 | 90.1041 | 125.7777 | 20.7137 | 107.2313 | 0.0061007 | 0.20256 | 0.97706 | 0.98097 | 98.4743 | 276.127 | 334.935 | 339.098 | 927.076 | 0 | 0 | 0
|  | 1445 | 100.7105 | 16.4579 | 22.2699 | 0.054094 | 6.1193 | 0.016374 | 1.0701 | 130.2457 | 25.1748 | 0.049819 | 23.8825 | 24.1809 | 0.0012047 | 0.13628 | 3.9618 | 448.1694 | 0.00088572 | 0.057886 | 0.063832 | 84.7481 | 90.1354 | 125.4999 | 20.7121 | 111.8695 | 0.0057582 | 0.20136 | 0.9755 | 0.98105 | 98.4723 | 276.151 | 335.053 | 339.239 | 927.184 | 0 | 0 | 0
|  | 1450 | 99.3354 | 16.7871 | 31.0062 | 0.05231 | 5.9174 | 0.01776 | 1.0873 | 130.7458 | 24.8342 | 0.067991 | 23.5576 | 23.8551 | 0.0016219 | 0.18348 | 3.9689 | 448.9687 | 0.00092904 | 0.056876 | 0.062949 | 85.0651 | 90.1695 | 125.2466 | 20.7121 | 108.8544 | 0.0059885 | 0.20076 | 0.97346 | 0.98102 | 98.4695 | 276.138 | 335.027 | 339.258 | 927.216 | 0 | 0 | 0
|  | 1455 | 100.9062 | 16.1329 | 17.9995 | 0.055291 | 6.2547 | 0.017384 | 1.0351 | 131.2464 | 25.4127 | 0.040767 | 24.1111 | 24.4121 | 0.00099522 | 0.11258 | 3.9754 | 449.7089 | 0.00096121 | 0.057233 | 0.06387 | 85.3821 | 90.2037 | 124.9732 | 20.7141 | 114.0073 | 0.0060313 | 0.19825 | 0.97639 | 0.98093 | 98.4696 | 276.148 | 335.094 | 339.277 | 927.106 | 0 | 0 | 0
|  | 1460 | 99.303 | 17.1931 | 20.9704 | 0.051057 | 5.7757 | 0.017462 | 1.1206 | 131.7469 | 25.1722 | 0.044301 | 23.8764 | 24.1685 | 0.0010707 | 0.12112 | 3.9806 | 450.2931 | 0.00089156 | 0.057213 | 0.062969 | 85.6992 | 90.2376 | 124.7021 | 20.7151 | 111.829 | 0.0057826 | 0.19962 | 0.97596 | 0.98088 | 98.4716 | 276.171 | 335.003 | 339.101 | 927.148 | 0 | 0 | 0
|  | 1465 | 99.8038 | 18.5604 | 25.7525 | 0.047535 | 5.3772 | 0.018766 | 1.2133 | 132.2447 | 25.1242 | 0.050744 | 23.83 | 24.1237 | 0.0012241 | 0.13848 | 3.9863 | 450.9421 | 0.00089203 | 0.057675 | 0.06331 | 86.0149 | 90.2694 | 124.4614 | 20.7135 | 111.3988 | 0.0057915 | 0.20111 | 0.9753 | 0.98094 | 98.4752 | 276.203 | 334.989 | 339.118 | 927.152 | 0 | 0 | 0
|  | 1470 | 101.6653 | 16.724 | 23.2394 | 0.053739 | 6.079 | 0.018775 | 1.0899 | 132.7484 | 25.5577 | 0.050887 | 24.243 | 24.5415 | 0.0012489 | 0.14127 | 3.9925 | 451.6415 | 0.0010089 | 0.058572 | 0.064503 | 86.3345 | 90.305 | 124.2161 | 20.7131 | 115.2854 | 0.0062022 | 0.20086 | 0.97531 | 0.98097 | 98.4788 | 276.184 | 335.015 | 339.139 | 927.108 | 0 | 0 | 0
|  | 1475 | 99.4349 | 18.2078 | 15.3275 | 0.048276 | 5.4611 | 0.021953 | 1.1537 | 133.2511 | 24.8173 | 0.031021 | 23.5496 | 23.8534 | 0.00073996 | 0.083706 | 3.9975 | 452.2039 | 0.0010598 | 0.055696 | 0.062876 | 86.6529 | 90.3397 | 123.9368 | 20.7122 | 108.7433 | 0.0065359 | 0.19773 | 0.97762 | 0.98108 | 98.4773 | 276.18 | 335.142 | 339.466 | 927.16 | 0 | 0 | 0
|  | 1480 | 99.0641 | 18.9724 | 15.5579 | 0.046158 | 5.2215 | 0.020613 | 1.1851 | 133.7474 | 25.2714 | 0.029561 | 23.9858 | 24.2931 | 0.00071812 | 0.081235 | 4.0011 | 452.6163 | 0.00095147 | 0.054703 | 0.062484 | 86.9663 | 90.3698 | 123.7294 | 20.7178 | 112.784 | 0.0060133 | 0.19249 | 0.97788 | 0.98118 | 98.474 | 276.204 | 335.215 | 339.51 | 927.153 | 0 | 0 | 0
|  | 1485 | 96.8471 | 16.0808 | 27.7382 | 0.053239 | 6.0225 | 0.017072 | 1.0395 | 134.2371 | 25.2909 | 0.060815 | 23.9939 | 24.2826 | 0.0014768 | 0.16705 | 4.0066 | 453.237 | 0.00090892 | 0.055342 | 0.061361 | 87.2759 | 90.3954 | 123.4647 | 20.722 | 112.9095 | 0.0058364 | 0.19405 | 0.97475 | 0.98152 | 98.472 | 276.2 | 335.07 | 339.102 | 927.283 | 0 | 0 | 0
|  | 1490 | 96.2373 | 17.2542 | 23.7648 | 0.049306 | 5.5776 | 0.019446 | 1.1651 | 134.7199 | 25.2703 | 0.048338 | 23.9631 | 24.2405 | 0.0011717 | 0.13255 | 4.0132 | 453.986 | 0.00095881 | 0.057446 | 0.061367 | 87.5827 | 90.416 | 123.2089 | 20.7218 | 112.6728 | 0.0060435 | 0.19964 | 0.97645 | 0.98183 | 98.472 | 276.218 | 334.913 | 338.79 | 927.284 | 0 | 0 | 0
|  | 1495 | 98.1449 | 17.09 | 16.0349 | 0.050767 | 5.7428 | 0.018517 | 1.1296 | 135.2058 | 25.1966 | 0.033697 | 23.888 | 24.1577 | 0.00081404 | 0.092086 | 4.0182 | 454.5476 | 0.00094003 | 0.057347 | 0.06238 | 87.8921 | 90.4387 | 122.9668 | 20.7175 | 111.9917 | 0.0059779 | 0.19982 | 0.97827 | 0.98202 | 98.4732 | 276.199 | 334.84 | 338.62 | 929.037 | 0 | 0 | 0
|  | 1500 | 101.8431 | 18.3527 | 23.1074 | 0.049055 | 5.5492 | 0.02212 | 1.2484 | 135.7058 | 24.9783 | 0.047311 | 23.6821 | 23.9594 | 0.0011335 | 0.12823 | 4.0231 | 455.0984 | 0.0010851 | 0.061242 | 0.065031 | 88.2106 | 90.4705 | 122.7048 | 20.7059 | 110.0642 | 0.0066122 | 0.21139 | 0.97676 | 0.98203 | 98.4735 | 276.218 | 334.855 | 338.777 | 927.247 | 0 | 0 | 0
|  | 1505 | 107.0186 | 20.9716 | 17.6107 | 0.045111 | 5.103 | 0.022444 | 1.2228 | 136.2279 | 25.0185 | 0.033059 | 23.7358 | 24.031 | 0.00079443 | 0.089868 | 4.0279 | 455.6436 | 0.0010125 | 0.055161 | 0.066895 | 88.5404 | 90.5169 | 122.4779 | 20.6995 | 110.4918 | 0.0063047 | 0.19514 | 0.9786 | 0.98229 | 98.4748 | 276.225 | 335.076 | 339.243 | 927.205 | 0 | 0 | 0
|  | 1510 | 102.358 | 17.321 | 19.2477 | 0.05224 | 5.9095 | 0.017623 | 1.0613 | 136.7514 | 25.0818 | 0.041758 | 23.7951 | 24.0792 | 0.0010055 | 0.11374 | 4.0324 | 456.1527 | 0.0009206 | 0.055442 | 0.064371 | 88.8686 | 90.5638 | 122.2412 | 20.7093 | 111.048 | 0.0059155 | 0.19551 | 0.97798 | 0.98263 | 98.4743 | 276.212 | 335.065 | 339.066 | 927.353 | 0 | 0 | 0
|  | 1515 | 107.3299 | 18.5121 | 11.967 | 0.051253 | 5.7978 | 0.019475 | 1.1495 | 137.2756 | 26.641 | 0.023967 | 25.2767 | 25.5911 | 0.00061334 | 0.069382 | 4.0364 | 456.6105 | 0.00099814 | 0.058916 | 0.067629 | 89.1986 | 90.611 | 121.9647 | 20.7118 | 125.2956 | 0.0059943 | 0.19558 | 0.98037 | 0.98305 | 98.4748 | 276.21 | 335.097 | 339.265 | 927.29 | 0 | 0 | 0
|  | 1520 | 101.9106 | 19.0906 | 22.2016 | 0.04719 | 5.3383 | 0.020956 | 1.1879 | 137.7987 | 25.7281 | 0.042427 | 24.4058 | 24.6942 | 0.0010477 | 0.11852 | 4.0406 | 457.0802 | 0.00098894 | 0.056059 | 0.06425 | 89.5283 | 90.657 | 121.7332 | 20.7155 | 116.8327 | 0.0060948 | 0.19343 | 0.97864 | 0.98338 | 98.4742 | 276.206 | 335.031 | 338.991 | 927.41 | 0 | 0 | 0
|  | 1525 | 98.0371 | 19.0956 | 23.8366 | 0.045385 | 5.134 | 0.023266 | 1.2355 | 138.2986 | 24.9525 | 0.045195 | 23.66 | 23.9367 | 0.0010818 | 0.12238 | 4.0459 | 457.6825 | 0.0010559 | 0.056071 | 0.062173 | 89.8444 | 90.6876 | 121.4895 | 20.716 | 109.8485 | 0.006496 | 0.19792 | 0.97855 | 0.98359 | 98.4748 | 276.202 | 334.888 | 338.805 | 927.321 | 0 | 0 | 0
|  | 1530 | 98.1355 | 17.4667 | 14.0258 | 0.049667 | 5.6184 | 0.021379 | 1.1344 | 138.789 | 24.9424 | 0.029078 | 23.665 | 23.9569 | 0.00069662 | 0.078803 | 4.0504 | 458.1854 | 0.0010618 | 0.05634 | 0.062269 | 90.1555 | 90.7118 | 121.2712 | 20.7156 | 109.8268 | 0.0065221 | 0.19869 | 0.98055 | 0.9838 | 98.475 | 276.2 | 335.095 | 339.229 | 927.214 | 0 | 0 | 0
|  | 1535 | 102.5619 | 16.4007 | 13.2326 | 0.055281 | 6.2535 | 0.019085 | 1.0104 | 139.2907 | 25.3766 | 0.030016 | 24.0768 | 24.3706 | 0.00073151 | 0.08275 | 4.0539 | 458.5893 | 0.001055 | 0.055858 | 0.064598 | 90.4726 | 90.7432 | 120.992 | 20.7112 | 113.683 | 0.0064191 | 0.1949 | 0.98086 | 0.98422 | 98.4747 | 276.207 | 335.093 | 339.183 | 927.174 | 0 | 0 | 0
|  | 1540 | 98.051 | 17.631 | 19.7145 | 0.049162 | 5.5613 | 0.019055 | 1.1024 | 139.7923 | 24.6505 | 0.040967 | 23.3806 | 23.6583 | 0.0009692 | 0.10964 | 4.0582 | 459.0703 | 0.00093677 | 0.054195 | 0.06185 | 90.7888 | 90.7742 | 120.733 | 20.7145 | 107.2375 | 0.0060497 | 0.19472 | 0.9802 | 0.98477 | 98.472 | 276.207 | 334.989 | 338.967 | 927.213 | 0 | 0 | 0
|  | 1545 | 98.8978 | 19.8698 | 17.9593 | 0.043999 | 4.9773 | 0.021092 | 1.2279 | 140.2846 | 25.102 | 0.032804 | 23.8089 | 24.0886 | 0.0007902 | 0.089389 | 4.0626 | 459.5679 | 0.00092805 | 0.054024 | 0.062282 | 91.0991 | 90.7991 | 120.5003 | 20.717 | 111.2015 | 0.0059431 | 0.19167 | 0.98167 | 0.98534 | 98.4745 | 276.191 | 334.989 | 338.925 | 927.255 | 0 | 0 | 0
|  | 1550 | 99.1876 | 20.7471 | 18.0595 | 0.042262 | 4.7808 | 0.022227 | 1.2715 | 140.7799 | 25.4721 | 0.031246 | 24.1531 | 24.4268 | 0.00076323 | 0.086339 | 4.0665 | 460.0072 | 0.00093935 | 0.053738 | 0.062401 | 91.4108 | 90.8257 | 120.287 | 20.7198 | 114.4728 | 0.0059334 | 0.18888 | 0.98238 | 0.98587 | 98.4769 | 276.211 | 334.894 | 338.689 | 927.192 | 0 | 0 | 0
|  | 1555 | 98.2023 | 17.0404 | 16.7841 | 0.050944 | 5.7629 | 0.020137 | 1.0801 | 141.2733 | 25.5582 | 0.034931 | 24.222 | 24.4785 | 0.00085505 | 0.096726 | 4.0705 | 460.4648 | 0.0010258 | 0.055024 | 0.062095 | 91.722 | 90.851 | 120.0645 | 20.7217 | 115.1873 | 0.0062705 | 0.19172 | 0.98235 | 0.98625 | 98.4761 | 276.217 | 334.717 | 338.262 | 927.206 | 0 | 0 | 0
|  | 1560 | 94.9504 | 15.0585 | 17.0212 | 0.05574 | 6.3054 | 0.017771 | 0.97833 | 141.7562 | 24.6156 | 0.040243 | 23.3244 | 23.5762 | 0.00094877 | 0.10733 | 4.075 | 460.975 | 0.00099054 | 0.054532 | 0.060239 | 92.0279 | 90.8694 | 119.7825 | 20.7201 | 106.828 | 0.0062812 | 0.19583 | 0.98218 | 0.98668 | 98.4748 | 276.214 | 334.658 | 338.27 | 927.261 | 0 | 0 | 0
|  | 1565 | 98.5785 | 17.4867 | 21.2226 | 0.049834 | 5.6373 | 0.019208 | 1.1019 | 142.24 | 24.7698 | 0.044566 | 23.4731 | 23.7315 | 0.0010576 | 0.11964 | 4.08 | 461.5424 | 0.00095723 | 0.054911 | 0.062253 | 92.3341 | 90.8882 | 119.5203 | 20.7141 | 108.1827 | 0.0061162 | 0.19593 | 0.98216 | 0.98715 | 98.4755 | 276.211 | 334.694 | 338.378 | 927.147 | 0 | 0 | 0
|  | 1570 | 104.8163 | 18.4243 | 17.5534 | 0.050291 | 5.689 | 0.020022 | 1.1374 | 142.7485 | 25.7776 | 0.035737 | 24.4286 | 24.7023 | 0.00088278 | 0.099861 | 4.0849 | 462.0911 | 0.0010069 | 0.057198 | 0.066007 | 92.6548 | 90.9226 | 119.2784 | 20.7098 | 117.167 | 0.0061593 | 0.19606 | 0.98374 | 0.98774 | 98.4758 | 276.222 | 334.699 | 338.45 | 927.136 | 0 | 0 | 0
|  | 1575 | 104.8206 | 20.0834 | 21.6857 | 0.046138 | 5.2193 | 0.024982 | 1.2531 | 143.2726 | 26.0113 | 0.040144 | 24.6486 | 24.924 | 0.0010005 | 0.11318 | 4.0896 | 462.6237 | 0.0011526 | 0.057816 | 0.06616 | 92.9852 | 90.9667 | 119.0217 | 20.7113 | 119.2938 | 0.0067022 | 0.19632 | 0.98329 | 0.98779 | 98.4758 | 276.207 | 334.68 | 338.42 | 928.865 | 0 | 0 | 0
|  | 1580 | 103.4273 | 19.331 | 20.6317 | 0.047297 | 5.3503 | 0.021806 | 1.1789 | 143.7932 | 25.6211 | 0.039735 | 24.2811 | 24.5582 | 0.00097582 | 0.11039 | 4.0945 | 463.1827 | 0.0010314 | 0.055757 | 0.065044 | 93.3132 | 91.0084 | 118.8108 | 20.7118 | 115.7523 | 0.0062826 | 0.19325 | 0.98327 | 0.98772 | 98.4744 | 276.208 | 334.711 | 338.531 | 927.065 | 0 | 0 | 0
|  | 1585 | 101.3277 | 18.2538 | 21.4486 | 0.049071 | 5.551 | 0.020658 | 1.0722 | 144.3051 | 25.2438 | 0.043508 | 23.9216 | 24.191 | 0.0010525 | 0.11906 | 4.0996 | 463.7563 | 0.0010137 | 0.052612 | 0.063422 | 93.6343 | 91.0442 | 118.5481 | 20.7142 | 112.3596 | 0.0062726 | 0.1872 | 0.98269 | 0.98757 | 98.4723 | 276.208 | 334.685 | 338.453 | 927.098 | 0 | 0 | 0
|  | 1590 | 97.2193 | 19.6485 | 18.7864 | 0.04374 | 4.9479 | 0.025673 | 1.3119 | 144.8015 | 25.2959 | 0.033928 | 23.9616 | 24.219 | 0.00082171 | 0.092953 | 4.1043 | 464.2863 | 0.0011229 | 0.057382 | 0.061955 | 93.9478 | 91.0701 | 118.3277 | 20.7199 | 112.7795 | 0.0067105 | 0.19932 | 0.98375 | 0.98755 | 98.4736 | 276.197 | 334.553 | 338.147 | 927.283 | 0 | 0 | 0
|  | 1595 | 99.1873 | 18.7617 | 28.558 | 0.046734 | 5.2867 | 0.025478 | 1.194 | 145.2925 | 24.7745 | 0.056188 | 23.4785 | 23.7531 | 0.0013346 | 0.15098 | 4.1097 | 464.8962 | 0.0011907 | 0.055802 | 0.062809 | 94.2597 | 91.0925 | 118.101 | 20.7121 | 108.2283 | 0.0070898 | 0.19827 | 0.98103 | 0.98732 | 98.474 | 276.173 | 334.707 | 338.621 | 927.23 | 0 | 0 | 0
|  | 1600 | 103.6912 | 17.853 | 11.2225 | 0.051343 | 5.8081 | 0.022355 | 1.1043 | 145.7997 | 25.5814 | 0.023481 | 24.2472 | 24.5392 | 0.0005762 | 0.065181 | 4.1145 | 465.4365 | 0.0011478 | 0.056698 | 0.065375 | 94.5802 | 91.1248 | 117.8577 | 20.7102 | 115.4116 | 0.0067596 | 0.1959 | 0.98461 | 0.98724 | 98.4754 | 276.163 | 334.763 | 338.795 | 927.43 | 0 | 0 | 0
|  | 1605 | 101.349 | 17.0887 | 18.1695 | 0.052428 | 5.9308 | 0.019819 | 1.0547 | 146.3123 | 24.9443 | 0.039813 | 23.6464 | 23.9268 | 0.00095259 | 0.10776 | 4.1183 | 465.8689 | 0.0010391 | 0.055298 | 0.063848 | 94.9032 | 91.1603 | 117.5923 | 20.7099 | 109.7489 | 0.0064275 | 0.19593 | 0.98289 | 0.98735 | 98.4753 | 276.157 | 334.806 | 338.776 | 927.243 | 0 | 0 | 0
|  | 1610 | 104.4883 | 18.543 | 19.9276 | 0.049813 | 5.6349 | 0.01911 | 1.1346 | 146.8269 | 25.6081 | 0.040423 | 24.2706 | 24.5565 | 0.00099265 | 0.11229 | 4.1231 | 466.419 | 0.00095192 | 0.05652 | 0.065704 | 95.2271 | 91.1968 | 117.3387 | 20.7093 | 115.6436 | 0.005964 | 0.19529 | 0.98299 | 0.98752 | 98.4767 | 276.17 | 334.737 | 338.68 | 927.198 | 0 | 0 | 0
|  | 1615 | 102.3059 | 19.5549 | 17.3065 | 0.046248 | 5.2317 | 0.021417 | 1.2203 | 147.3439 | 25.505 | 0.032736 | 24.1697 | 24.4504 | 0.0008004 | 0.090543 | 4.1276 | 466.9261 | 0.00099048 | 0.056439 | 0.064522 | 95.5527 | 91.2346 | 117.095 | 20.7126 | 114.6992 | 0.0061358 | 0.19567 | 0.98399 | 0.98766 | 98.4782 | 276.151 | 334.692 | 338.58 | 927.14 | 0 | 0 | 0
|  | 1620 | 102.7818 | 18.4326 | 20.5394 | 0.049293 | 5.5761 | 0.020423 | 1.1857 | 147.8566 | 25.8449 | 0.040862 | 24.4917 | 24.7773 | 0.0010124 | 0.11453 | 4.1322 | 467.4388 | 0.0010067 | 0.058445 | 0.06509 | 95.8767 | 91.2695 | 116.8682 | 20.7136 | 117.7763 | 0.0061479 | 0.19886 | 0.98315 | 0.98773 | 98.472 | 276.137 | 334.691 | 338.594 | 927.193 | 0 | 0 | 0
|  | 1625 | 104.6577 | 18.0545 | 23.2151 | 0.051243 | 5.7968 | 0.021499 | 1.1492 | 148.3752 | 25.812 | 0.048045 | 24.4651 | 24.7606 | 0.0011896 | 0.13457 | 4.1377 | 468.0615 | 0.0011017 | 0.058888 | 0.066213 | 96.2049 | 91.3078 | 116.603 | 20.7094 | 117.4988 | 0.0065335 | 0.20018 | 0.98224 | 0.98762 | 98.4729 | 276.123 | 334.753 | 338.797 | 927.196 | 0 | 0 | 0
|  | 1630 | 100.354 | 17.8302 | 20.8765 | 0.049754 | 5.6283 | 0.019366 | 1.0986 | 148.8877 | 24.5139 | 0.044151 | 23.2382 | 23.526 | 0.0010387 | 0.1175 | 4.1432 | 468.6917 | 0.00096354 | 0.054662 | 0.06318 | 96.5284 | 91.3422 | 116.3606 | 20.7083 | 105.9936 | 0.0061846 | 0.19678 | 0.98266 | 0.98761 | 98.4747 | 276.151 | 334.803 | 338.95 | 927.109 | 0 | 0 | 0
|  | 1635 | 103.3086 | 19.8729 | 18.5829 | 0.045954 | 5.1985 | 0.021928 | 1.2382 | 149.3969 | 25.4697 | 0.034966 | 24.1386 | 24.423 | 0.00085396 | 0.096602 | 4.148 | 469.227 | 0.0010077 | 0.056899 | 0.065142 | 96.8492 | 91.3742 | 116.1085 | 20.7101 | 114.3932 | 0.0062112 | 0.19706 | 0.98363 | 0.98755 | 98.474 | 276.131 | 334.724 | 338.668 | 927.164 | 0 | 0 | 0
|  | 1640 | 100.4188 | 19.9013 | 21.1851 | 0.044605 | 5.0458 | 0.021783 | 1.2647 | 149.9062 | 25.013 | 0.03939 | 23.7067 | 23.9902 | 0.00094497 | 0.1069 | 4.1525 | 469.7357 | 0.00097164 | 0.056412 | 0.063484 | 97.1708 | 91.4062 | 115.8975 | 20.7118 | 110.3317 | 0.006137 | 0.19846 | 0.98321 | 0.98763 | 98.4736 | 276.139 | 334.738 | 338.742 | 927.228 | 0 | 0 | 0
|  | 1645 | 98.7807 | 17.9266 | 21.1273 | 0.048711 | 5.5103 | 0.021336 | 1.1468 | 150.4042 | 24.4109 | 0.043944 | 23.1394 | 23.4192 | 0.0010291 | 0.11642 | 4.1574 | 470.294 | 0.0010393 | 0.055859 | 0.062536 | 97.4858 | 91.4311 | 115.6557 | 20.7097 | 105.0997 | 0.0065225 | 0.20063 | 0.98292 | 0.98784 | 98.474 | 276.15 | 334.787 | 338.835 | 927.224 | 0 | 0 | 0
|  | 1650 | 101.3933 | 18.4708 | 23.2499 | 0.048526 | 5.4894 | 0.022711 | 1.1375 | 150.9046 | 24.7016 | 0.047574 | 23.4249 | 23.7151 | 0.0011282 | 0.12763 | 4.1628 | 470.9041 | 0.0011021 | 0.0552 | 0.063881 | 97.8019 | 91.4574 | 115.4144 | 20.7075 | 107.6631 | 0.0067336 | 0.1971 | 0.98258 | 0.98791 | 98.4758 | 276.154 | 334.929 | 339.078 | 927.24 | 0 | 0 | 0
|  | 1655 | 104.5363 | 17.7109 | 16.6855 | 0.052177 | 5.9024 | 0.017362 | 1.0876 | 151.4195 | 25.5863 | 0.035463 | 24.2619 | 24.5498 | 0.0008706 | 0.098484 | 4.1678 | 471.4694 | 0.00090591 | 0.056747 | 0.065746 | 98.126 | 91.4921 | 115.1664 | 20.709 | 115.5039 | 0.0057813 | 0.196 | 0.98393 | 0.9879 | 98.4745 | 276.162 | 334.901 | 338.876 | 927.296 | 0 | 0 | 0
|  | 1660 | 99.5871 | 15.6065 | 17.8373 | 0.056409 | 6.3811 | 0.016193 | 0.97813 | 151.9298 | 24.5623 | 0.042721 | 23.2862 | 23.5525 | 0.0010062 | 0.11382 | 4.1725 | 472.0002 | 0.00091341 | 0.055175 | 0.062822 | 98.4474 | 91.524 | 114.8943 | 20.7101 | 106.4224 | 0.0059655 | 0.19787 | 0.98319 | 0.98798 | 98.4726 | 276.151 | 334.834 | 338.663 | 927.236 | 0 | 0 | 0
|  | 1665 | 102.2204 | 22.4706 | 37.7433 | 0.040214 | 4.5491 | 0.023502 | 1.3613 | 152.4343 | 25.1205 | 0.063001 | 23.8148 | 24.0917 | 0.0015178 | 0.1717 | 4.1788 | 472.714 | 0.00094511 | 0.054742 | 0.0642 | 98.7649 | 91.5521 | 114.6255 | 20.7102 | 111.3115 | 0.0060106 | 0.19345 | 0.98088 | 0.98793 | 98.475 | 276.157 | 334.826 | 338.718 | 927.289 | 0 | 0 | 0
|  | 1670 | 101.7469 | 21.9189 | 30.9581 | 0.041035 | 4.642 | 0.024436 | 1.3181 | 152.9442 | 25.1907 | 0.052665 | 23.8649 | 24.1217 | 0.0012704 | 0.14371 | 4.1858 | 473.5025 | 0.0010027 | 0.054089 | 0.063868 | 99.0851 | 91.5834 | 114.4718 | 20.7121 | 111.8571 | 0.0062362 | 0.19134 | 0.9816 | 0.98749 | 98.4752 | 276.153 | 334.595 | 338.196 | 927.414 | 0 | 0 | 0
|  | 1675 | 100.892 | 16.3508 | 13.4963 | 0.054547 | 6.1705 | 0.019085 | 1.0856 | 153.4508 | 25.4948 | 0.030173 | 24.1428 | 24.3983 | 0.00073618 | 0.083278 | 4.1908 | 474.0699 | 0.0010411 | 0.059218 | 0.064194 | 99.4053 | 91.6124 | 114.1994 | 20.7137 | 114.5258 | 0.0063425 | 0.2029 | 0.98389 | 0.98727 | 98.4751 | 276.162 | 334.453 | 337.993 | 927.459 | 0 | 0 | 0
|  | 1680 | 103.1981 | 18.8613 | 16.6588 | 0.048367 | 5.4714 | 0.02365 | 1.1512 | 153.961 | 24.9005 | 0.033764 | 23.591 | 23.8642 | 0.00080574 | 0.091147 | 4.1946 | 474.506 | 0.0011439 | 0.055679 | 0.06495 | 99.7281 | 91.6435 | 113.9482 | 20.7055 | 109.2996 | 0.0068703 | 0.19719 | 0.98309 | 0.98687 | 98.4759 | 276.156 | 334.61 | 338.485 | 927.763 | 0 | 0 | 0
|  | 1685 | 102.178 | 18.0741 | 26.1301 | 0.049975 | 5.6533 | 0.021834 | 1.1414 | 154.4745 | 24.9512 | 0.054571 | 23.6444 | 23.9294 | 0.0013059 | 0.14772 | 4.1999 | 475.1032 | 0.0010912 | 0.05704 | 0.064581 | 100.0519 | 91.6762 | 113.7088 | 20.7073 | 109.77 | 0.0066422 | 0.20049 | 0.98062 | 0.98673 | 98.4789 | 276.175 | 334.686 | 338.72 | 927.24 | 0 | 0 | 0
|  | 1690 | 104.3599 | 18.0759 | 22.8532 | 0.051037 | 5.7734 | 0.019994 | 1.1594 | 154.9908 | 25.3382 | 0.047959 | 24.0228 | 24.3198 | 0.0011664 | 0.13194 | 4.2061 | 475.8023 | 0.0010205 | 0.05917 | 0.06606 | 100.3785 | 91.7105 | 113.4489 | 20.7056 | 113.257 | 0.0062846 | 0.20372 | 0.98125 | 0.98662 | 98.4762 | 276.166 | 334.848 | 338.987 | 927.181 | 0 | 0 | 0
|  | 1695 | 105.4039 | 19.884 | 16.8858 | 0.04686 | 5.3009 | 0.022922 | 1.21 | 155.5152 | 24.8418 | 0.033185 | 23.555 | 23.8445 | 0.00079127 | 0.08951 | 4.211 | 476.356 | 0.0010742 | 0.0567 | 0.066274 | 100.7094 | 91.7494 | 113.2041 | 20.7001 | 108.8755 | 0.0065913 | 0.20025 | 0.98255 | 0.98627 | 98.4753 | 276.155 | 334.889 | 339.004 | 927.122 | 0 | 0 | 0
|  | 1700 | 106.527 | 19.2222 | 10.7306 | 0.04899 | 5.5419 | 0.020588 | 1.1648 | 156.045 | 25.1078 | 0.021819 | 23.8041 | 24.093 | 0.0005257 | 0.059468 | 4.2143 | 476.7284 | 0.0010086 | 0.057063 | 0.066914 | 101.0424 | 91.7912 | 112.9728 | 20.7003 | 111.2052 | 0.0062741 | 0.19961 | 0.98359 | 0.98603 | 98.4772 | 276.152 | 334.843 | 338.908 | 927.198 | 0 | 0 | 0
|  | 1705 | 106.8048 | 17.5739 | 22.2472 | 0.053725 | 6.0775 | 0.018986 | 1.0559 | 156.5784 | 25.1633 | 0.049509 | 23.8581 | 24.1414 | 0.0011952 | 0.13521 | 4.2186 | 477.2151 | 0.00102 | 0.056728 | 0.067019 | 101.3772 | 91.8348 | 112.7114 | 20.7005 | 111.7037 | 0.0063117 | 0.1984 | 0.98021 | 0.98575 | 98.4782 | 276.155 | 334.864 | 338.84 | 927.165 | 0 | 0 | 0
|  | 1710 | 104.0207 | 18.5147 | 17.42 | 0.049665 | 5.6183 | 0.019505 | 1.0985 | 157.1054 | 24.4396 | 0.036929 | 23.1632 | 23.4278 | 0.00086517 | 0.09787 | 4.2237 | 477.7978 | 0.00096873 | 0.054557 | 0.065157 | 101.7076 | 91.8745 | 112.4463 | 20.7002 | 105.331 | 0.0062189 | 0.19695 | 0.98113 | 0.98526 | 98.4777 | 276.112 | 334.737 | 338.562 | 927.203 | 0 | 0 | 0
|  | 1715 | 105.9188 | 20.9027 | 28.6482 | 0.044794 | 5.0672 | 0.021533 | 1.2393 | 157.6303 | 25.4059 | 0.052716 | 24.073 | 24.3433 | 0.0012833 | 0.14517 | 4.2291 | 478.4054 | 0.00096457 | 0.055514 | 0.066333 | 102.0364 | 91.9127 | 112.2158 | 20.7052 | 113.7964 | 0.006046 | 0.19384 | 0.97882 | 0.9847 | 98.4756 | 276.137 | 334.653 | 338.411 | 927.145 | 0 | 0 | 0
|  | 1720 | 104.6381 | 19.1715 | 27.3358 | 0.048249 | 5.458 | 0.025226 | 1.1855 | 158.1567 | 25.4466 | 0.054146 | 24.0975 | 24.3585 | 0.0013189 | 0.1492 | 4.2356 | 479.1413 | 0.0012171 | 0.0572 | 0.065992 | 102.3672 | 91.9516 | 111.9885 | 20.7068 | 114.0947 | 0.0070659 | 0.19797 | 0.97782 | 0.98386 | 98.4737 | 276.135 | 334.458 | 338.081 | 927.688 | 0 | 0 | 0
|  | 1725 | 104.5328 | 19.0362 | 34.6852 | 0.048543 | 5.4913 | 0.02302 | 1.1821 | 158.6796 | 25.0404 | 0.070198 | 23.7193 | 23.9853 | 0.0016837 | 0.19047 | 4.2431 | 479.9904 | 0.0011175 | 0.057384 | 0.065922 | 102.6969 | 91.9882 | 111.7362 | 20.7033 | 110.5113 | 0.0067347 | 0.20085 | 0.97556 | 0.98337 | 98.4734 | 276.141 | 334.549 | 338.302 | 927.334 | 0 | 0 | 0
|  | 1730 | 104.048 | 19.0303 | 25.4823 | 0.048333 | 5.4675 | 0.021504 | 1.1604 | 159.2011 | 24.7201 | 0.051997 | 23.419 | 23.6867 | 0.0012316 | 0.13932 | 4.2504 | 480.8149 | 0.0010393 | 0.056083 | 0.065431 | 103.0253 | 92.0237 | 111.5038 | 20.702 | 107.717 | 0.0064677 | 0.19934 | 0.97705 | 0.98284 | 98.4721 | 276.138 | 334.594 | 338.418 | 927.435 | 0 | 0 | 0
|  | 1735 | 102.6289 | 18.0621 | 32.9717 | 0.050229 | 5.682 | 0.021725 | 1.1275 | 159.7178 | 24.5077 | 0.070502 | 23.2187 | 23.4905 | 0.0016561 | 0.18735 | 4.2576 | 481.6316 | 0.0010912 | 0.056631 | 0.064763 | 103.3508 | 92.0563 | 111.251 | 20.7024 | 105.8778 | 0.0067243 | 0.20211 | 0.97456 | 0.9824 | 98.4728 | 276.12 | 334.606 | 338.524 | 927.192 | 0 | 0 | 0
|  | 1740 | 103.9069 | 19.3882 | 22.5836 | 0.047376 | 5.3593 | 0.023056 | 1.1615 | 160.2341 | 24.4781 | 0.045576 | 23.2003 | 23.4754 | 0.0010699 | 0.12103 | 4.2644 | 482.4025 | 0.0010923 | 0.055028 | 0.065215 | 103.6758 | 92.0886 | 111.0073 | 20.7004 | 105.6664 | 0.0067344 | 0.19798 | 0.97688 | 0.98195 | 98.4732 | 276.116 | 334.746 | 338.715 | 927.316 | 0 | 0 | 0
|  | 1745 | 105.4391 | 21.4057 | 26.5727 | 0.043544 | 4.9258 | 0.023029 | 1.2624 | 160.7575 | 25.1805 | 0.047937 | 23.8633 | 24.1373 | 0.0011571 | 0.13089 | 4.27 | 483.0323 | 0.0010028 | 0.054971 | 0.066005 | 104.0038 | 92.1246 | 110.7781 | 20.7043 | 111.8046 | 0.006238 | 0.19371 | 0.97641 | 0.98174 | 98.4757 | 276.106 | 334.707 | 338.551 | 926.96 | 0 | 0 | 0
|  | 1750 | 103.5307 | 19.6619 | 12.0932 | 0.046547 | 5.2655 | 0.020816 | 1.2384 | 161.2799 | 25.1812 | 0.023327 | 23.8597 | 24.1316 | 0.00056291 | 0.063677 | 4.2743 | 483.5188 | 0.00096892 | 0.057644 | 0.065359 | 104.3322 | 92.1599 | 110.5634 | 20.7066 | 111.7907 | 0.006099 | 0.20069 | 0.97908 | 0.98168 | 98.4772 | 276.096 | 334.649 | 338.462 | 927.183 | 0 | 0 | 0
|  | 1755 | 104.507 | 18.4427 | 23.4702 | 0.050093 | 5.6666 | 0.019068 | 1.095 | 161.8 | 24.6717 | 0.049698 | 23.3855 | 23.6568 | 0.0011757 | 0.133 | 4.2787 | 484.0104 | 0.00095517 | 0.05485 | 0.065461 | 104.6593 | 92.1937 | 110.312 | 20.7014 | 107.3522 | 0.0061235 | 0.19635 | 0.97614 | 0.98167 | 98.4755 | 276.117 | 334.771 | 338.654 | 927.201 | 0 | 0 | 0
|  | 1760 | 104.4804 | 19.7564 | 21.0697 | 0.04675 | 5.2884 | 0.01837 | 1.1896 | 162.3224 | 25.1488 | 0.040853 | 23.8348 | 24.1109 | 0.000985 | 0.11143 | 4.2841 | 484.6215 | 0.00085879 | 0.055615 | 0.065525 | 104.9867 | 92.2287 | 110.0708 | 20.7057 | 111.5305 | 0.0056512 | 0.19557 | 0.97713 | 0.98168 | 98.4754 | 276.126 | 334.729 | 338.607 | 927.207 | 0 | 0 | 0
|  | 1765 | 106.1469 | 21.1856 | 24.7623 | 0.044291 | 5.0103 | 0.022226 | 1.2985 | 162.849 | 25.2048 | 0.045409 | 23.8833 | 24.1529 | 0.0010968 | 0.12407 | 4.2893 | 485.2102 | 0.0009844 | 0.057512 | 0.066766 | 105.3175 | 92.2657 | 109.8429 | 20.7018 | 112.006 | 0.0061587 | 0.2002 | 0.97663 | 0.98169 | 98.4742 | 276.11 | 334.666 | 338.444 | 927.191 | 0 | 0 | 0
|  | 1770 | 108.1215 | 18.2689 | 20.8463 | 0.052318 | 5.9183 | 0.019934 | 1.1463 | 163.3847 | 25.3932 | 0.04478 | 24.0681 | 24.3554 | 0.0010906 | 0.12338 | 4.2947 | 485.8288 | 0.0010429 | 0.059971 | 0.068232 | 105.655 | 92.3077 | 109.6154 | 20.6983 | 113.7167 | 0.0063671 | 0.20546 | 0.97667 | 0.98165 | 98.4726 | 276.109 | 334.753 | 338.749 | 927.173 | 0 | 0 | 0
|  | 1775 | 107.1112 | 17.3936 | 25.1451 | 0.054437 | 6.1581 | 0.018151 | 1.0763 | 163.9228 | 24.7898 | 0.057538 | 23.5047 | 23.79 | 0.0013688 | 0.15485 | 4.3009 | 486.5244 | 0.00098808 | 0.058592 | 0.067453 | 105.9942 | 92.3509 | 109.327 | 20.6953 | 108.4158 | 0.0062417 | 0.20558 | 0.9753 | 0.98171 | 98.4715 | 276.146 | 334.873 | 338.938 | 927.183 | 0 | 0 | 0
|  | 1780 | 110.7469 | 20.4977 | 27.0003 | 0.047762 | 5.4029 | 0.02186 | 1.191 | 164.4674 | 25.1268 | 0.053477 | 23.8253 | 24.1144 | 0.0012896 | 0.14588 | 4.3075 | 487.2762 | 0.0010441 | 0.056884 | 0.069193 | 106.3358 | 92.3974 | 109.0827 | 20.6923 | 111.3886 | 0.0064168 | 0.19902 | 0.97566 | 0.9816 | 98.4738 | 276.145 | 334.889 | 338.953 | 927.237 | 0 | 0 | 0
|  | 1785 | 108.4551 | 22.2209 | 32.011 | 0.043146 | 4.8808 | 0.024876 | 1.3572 | 165.0154 | 25.3257 | 0.056854 | 24.0082 | 24.2928 | 0.0013811 | 0.15624 | 4.3142 | 488.0315 | 0.0010733 | 0.058559 | 0.068212 | 106.6793 | 92.4456 | 108.8473 | 20.6978 | 113.1319 | 0.0065025 | 0.20221 | 0.97521 | 0.98153 | 98.4718 | 276.13 | 334.809 | 338.779 | 927.307 | 0 | 0 | 0
|  | 1790 | 108.5426 | 22.0685 | 25.9732 | 0.043479 | 4.9184 | 0.024014 | 1.3024 | 165.5579 | 25.1954 | 0.046695 | 23.889 | 24.1846 | 0.0011293 | 0.12775 | 4.3205 | 488.7415 | 0.0010441 | 0.056627 | 0.067957 | 107.0197 | 92.4905 | 108.6439 | 20.6974 | 111.9912 | 0.0064052 | 0.19795 | 0.97634 | 0.98154 | 98.4707 | 276.129 | 334.869 | 339.013 | 927.35 | 0 | 0 | 0
|  | 1795 | 105.256 | 19.0229 | 22.8843 | 0.048913 | 5.5331 | 0.022296 | 1.1276 | 166.0924 | 24.8847 | 0.046837 | 23.602 | 23.8986 | 0.0011193 | 0.12662 | 4.3261 | 489.3774 | 0.0010906 | 0.055154 | 0.065967 | 107.3545 | 92.5306 | 108.4053 | 20.7016 | 109.2812 | 0.0066518 | 0.1959 | 0.97618 | 0.98139 | 98.4715 | 276.135 | 334.979 | 339.188 | 927.426 | 0 | 0 | 0
|  | 1800 | 109.3077 | 17.7784 | 25.3843 | 0.054351 | 6.1483 | 0.021103 | 1.0538 | 166.6288 | 25.6586 | 0.056015 | 24.3309 | 24.6302 | 0.0013797 | 0.15607 | 4.3323 | 490.0841 | 0.001147 | 0.057278 | 0.068512 | 107.6907 | 92.5716 | 108.1555 | 20.6999 | 116.1595 | 0.0067425 | 0.19695 | 0.97514 | 0.98137 | 98.4709 | 276.132 | 334.907 | 339.027 | 927.302 | 0 | 0 | 0
|  | 1805 | 108.7578 | 19.5296 | 41.7453 | 0.049229 | 5.5689 | 0.021165 | 1.2022 | 167.174 | 25.7873 | 0.08304 | 24.4548 | 24.7481 | 0.0020551 | 0.23247 | 4.3409 | 491.0555 | 0.0010419 | 0.059181 | 0.068459 | 108.0332 | 92.6172 | 107.8751 | 20.7013 | 117.3368 | 0.0062981 | 0.20107 | 0.97189 | 0.98111 | 98.4726 | 276.14 | 334.932 | 338.949 | 927.246 | 0 | 0 | 0
|  | 1810 | 105.951 | 20.7343 | 25.7829 | 0.045172 | 5.1099 | 0.021777 | 1.2254 | 167.7108 | 24.6225 | 0.049255 | 23.3545 | 23.6455 | 0.0011647 | 0.13175 | 4.349 | 491.966 | 0.00098373 | 0.055352 | 0.066332 | 108.3701 | 92.6579 | 107.6628 | 20.6977 | 106.996 | 0.0062514 | 0.19798 | 0.97567 | 0.98115 | 98.472 | 276.144 | 334.996 | 339.169 | 927.19 | 0 | 0 | 0
|  | 1815 | 107.6929 | 20.9123 | 33.108 | 0.045524 | 5.1497 | 0.023431 | 1.2759 | 168.2449 | 25.1946 | 0.06233 | 23.891 | 24.1808 | 0.0015072 | 0.1705 | 4.3557 | 492.7217 | 0.0010667 | 0.058084 | 0.067724 | 108.7053 | 92.6969 | 107.4172 | 20.6983 | 111.9969 | 0.006498 | 0.20176 | 0.97418 | 0.98111 | 98.4712 | 276.157 | 334.908 | 338.971 | 927.073 | 0 | 0 | 0
|  | 1820 | 109.9854 | 19.5434 | 28.2263 | 0.049749 | 5.6277 | 0.021594 | 1.1669 | 168.7891 | 24.907 | 0.058752 | 23.618 | 23.9009 | 0.0014042 | 0.15885 | 4.3629 | 493.545 | 0.0010743 | 0.058051 | 0.068966 | 109.047 | 92.7412 | 107.2028 | 20.6909 | 109.4532 | 0.0065801 | 0.20342 | 0.97463 | 0.98116 | 98.4721 | 276.172 | 334.904 | 338.916 | 927.046 | 0 | 0 | 0
|  | 1825 | 111.6026 | 20.6002 | 32.1251 | 0.047891 | 5.4175 | 0.024393 | 1.2162 | 169.343 | 25.3334 | 0.06328 | 24.0237 | 24.3127 | 0.0015385 | 0.17404 | 4.3703 | 494.3773 | 0.0011682 | 0.058246 | 0.069912 | 109.3942 | 92.7907 | 106.9268 | 20.6918 | 113.2393 | 0.0068884 | 0.20135 | 0.97391 | 0.98095 | 98.4714 | 276.16 | 334.924 | 338.954 | 927.042 | 0 | 0 | 0
|  | 1830 | 112.4628 | 21.7058 | 20.1532 | 0.045802 | 5.1812 | 0.025583 | 1.3302 | 169.9032 | 25.8425 | 0.037232 | 24.5046 | 24.7919 | 0.00092306 | 0.10442 | 4.3764 | 495.0734 | 0.0011718 | 0.060926 | 0.070786 | 109.7459 | 92.8433 | 106.7247 | 20.6936 | 117.8276 | 0.0068088 | 0.20519 | 0.9769 | 0.98104 | 98.4665 | 276.165 | 334.899 | 338.825 | 927.087 | 0 | 0 | 0
|  | 1835 | 109.9895 | 20.8508 | 27.2209 | 0.046632 | 5.2751 | 0.020622 | 1.2483 | 170.4593 | 24.9062 | 0.053098 | 23.6207 | 23.9061 | 0.0012694 | 0.14359 | 4.3819 | 495.6934 | 0.00096163 | 0.058212 | 0.068949 | 110.0953 | 92.8934 | 106.4654 | 20.691 | 109.4625 | 0.0061126 | 0.20385 | 0.97522 | 0.98113 | 98.4672 | 276.173 | 334.953 | 339 | 927.061 | 0 | 0 | 0
|  | 1840 | 111.3034 | 21.5135 | 29.9232 | 0.045735 | 5.1737 | 0.021105 | 1.2586 | 171.0126 | 25.0988 | 0.056824 | 23.8019 | 24.0837 | 0.0013685 | 0.15481 | 4.3885 | 496.4394 | 0.00096526 | 0.057562 | 0.069566 | 110.4416 | 92.9416 | 106.2595 | 20.6907 | 111.155 | 0.0060969 | 0.20097 | 0.97494 | 0.98126 | 98.4691 | 276.167 | 334.933 | 338.898 | 927.215 | 0 | 0 | 0
|  | 1845 | 107.4466 | 19.236 | 31.5474 | 0.049378 | 5.5857 | 0.019726 | 1.1371 | 171.5594 | 24.5981 | 0.066002 | 23.3267 | 23.6014 | 0.0015577 | 0.17621 | 4.3958 | 497.267 | 0.00097402 | 0.05615 | 0.067261 | 110.7836 | 92.9861 | 106.0031 | 20.6941 | 106.7628 | 0.0062147 | 0.20026 | 0.97409 | 0.98143 | 98.4684 | 276.168 | 334.929 | 338.872 | 927.165 | 0 | 0 | 0
|  | 1850 | 109.537 | 19.8667 | 39.0842 | 0.04874 | 5.5136 | 0.02001 | 1.1903 | 172.1019 | 25.1513 | 0.078919 | 23.8545 | 24.1384 | 0.001905 | 0.21549 | 4.4045 | 498.2463 | 0.00097527 | 0.058018 | 0.068679 | 111.1235 | 93.028 | 105.7707 | 20.6944 | 111.6338 | 0.0061298 | 0.20185 | 0.97284 | 0.98161 | 98.4666 | 276.165 | 334.973 | 338.959 | 927.216 | 0 | 0 | 0
|  | 1855 | 108.2713 | 20.5904 | 41.746 | 0.046484 | 5.2583 | 0.020185 | 1.1627 | 172.6464 | 24.6682 | 0.081965 | 23.3951 | 23.6749 | 0.0019405 | 0.21951 | 4.4141 | 499.3338 | 0.00093828 | 0.054046 | 0.067378 | 111.4636 | 93.0708 | 105.5178 | 20.6943 | 107.3807 | 0.0060532 | 0.19422 | 0.97262 | 0.98173 | 98.4678 | 276.162 | 334.955 | 338.961 | 927.265 | 0 | 0 | 0
|  | 1860 | 106.6232 | 19.6461 | 37.1383 | 0.047976 | 5.4272 | 0.020223 | 1.1917 | 173.1836 | 24.9243 | 0.07449 | 23.6402 | 23.9195 | 0.0017818 | 0.20156 | 4.4234 | 500.3865 | 0.00097021 | 0.057171 | 0.066967 | 111.7995 | 93.1095 | 105.3014 | 20.6984 | 109.6325 | 0.0061453 | 0.20099 | 0.97357 | 0.98185 | 98.4664 | 276.171 | 334.987 | 338.945 | 927.286 | 0 | 0 | 0
|  | 1865 | 109.8593 | 19.3784 | 34.5071 | 0.050115 | 5.6691 | 0.020024 | 1.182 | 173.7249 | 25.4146 | 0.070928 | 24.1017 | 24.3817 | 0.0017293 | 0.19563 | 4.4322 | 501.3794 | 0.0010035 | 0.059236 | 0.06905 | 112.1395 | 93.1501 | 105.0373 | 20.6956 | 113.9711 | 0.0062031 | 0.20343 | 0.974 | 0.98189 | 98.4697 | 276.163 | 334.937 | 338.829 | 927.324 | 0 | 0 | 0
|  | 1870 | 110.8631 | 20.4472 | 27.9413 | 0.04793 | 5.4219 | 0.022031 | 1.2304 | 174.2767 | 24.9931 | 0.055847 | 23.7029 | 23.98 | 0.0013392 | 0.1515 | 4.4399 | 502.2472 | 0.0010559 | 0.058973 | 0.069575 | 112.4861 | 93.1961 | 104.8055 | 20.6896 | 110.2262 | 0.0064889 | 0.20532 | 0.97557 | 0.98179 | 98.4688 | 276.146 | 334.951 | 338.867 | 927.187 | 0 | 0 | 0
|  | 1875 | 107.8766 | 21.1282 | 30.1645 | 0.045135 | 5.1058 | 0.021303 | 1.1942 | 174.8235 | 24.3579 | 0.058257 | 23.0991 | 23.3703 | 0.0013615 | 0.15401 | 4.4466 | 503.011 | 0.00096151 | 0.053903 | 0.06715 | 112.8279 | 93.2392 | 104.5582 | 20.692 | 104.6886 | 0.006202 | 0.19567 | 0.97527 | 0.98175 | 98.4675 | 276.168 | 334.932 | 338.864 | 927.194 | 0 | 0 | 0
|  | 1880 | 106.9169 | 18.4675 | 28.0879 | 0.051179 | 5.7894 | 0.018267 | 1.1341 | 175.3605 | 24.8324 | 0.060392 | 23.538 | 23.8031 | 0.0014375 | 0.16261 | 4.4536 | 503.8026 | 0.00093489 | 0.058039 | 0.067243 | 113.1639 | 93.2769 | 104.3444 | 20.6965 | 108.7557 | 0.0060131 | 0.20385 | 0.97494 | 0.98166 | 98.4656 | 276.155 | 334.773 | 338.543 | 927.23 | 0 | 0 | 0
|  | 1885 | 110.5562 | 20.3295 | 29.9815 | 0.048074 | 5.4382 | 0.019555 | 1.2049 | 175.9042 | 25.3796 | 0.059226 | 24.0577 | 24.336 | 0.0014413 | 0.16305 | 4.4608 | 504.6167 | 0.00094007 | 0.057923 | 0.069205 | 113.505 | 93.3179 | 104.0566 | 20.6947 | 113.6063 | 0.0059503 | 0.20024 | 0.97495 | 0.98154 | 98.4619 | 276.154 | 334.788 | 338.661 | 927.717 | 0 | 0 | 0
|  | 1890 | 107.3653 | 20.5398 | 25.0998 | 0.046208 | 5.2272 | 0.019447 | 1.218 | 176.449 | 24.6985 | 0.048955 | 23.4154 | 23.6915 | 0.0011598 | 0.1312 | 4.4673 | 505.3523 | 0.00089861 | 0.056282 | 0.067207 | 113.846 | 93.3592 | 103.8629 | 20.6953 | 107.6058 | 0.0058823 | 0.2 | 0.97576 | 0.9812 | 98.4629 | 276.161 | 334.835 | 338.783 | 927.743 | 0 | 0 | 0
|  | 1895 | 111.3215 | 20.3256 | 32.6857 | 0.048416 | 5.4769 | 0.021883 | 1.192 | 176.9957 | 25.5112 | 0.06471 | 24.179 | 24.4554 | 0.0015825 | 0.17902 | 4.4742 | 506.1279 | 0.0010595 | 0.057711 | 0.069636 | 114.1881 | 93.4014 | 103.5902 | 20.6945 | 114.7716 | 0.0064145 | 0.19891 | 0.97398 | 0.98117 | 98.4656 | 276.165 | 334.739 | 338.565 | 927.796 | 0 | 0 | 0
|  | 1900 | 110.6301 | 21.7737 | 28.1981 | 0.044915 | 5.0809 | 0.023817 | 1.277 | 177.5506 | 25.2669 | 0.052288 | 23.9489 | 24.2221 | 0.0012665 | 0.14327 | 4.4813 | 506.9336 | 0.0010698 | 0.057357 | 0.069211 | 114.5353 | 93.4477 | 103.3865 | 20.6936 | 112.5907 | 0.0064982 | 0.19943 | 0.97527 | 0.98109 | 98.4651 | 276.148 | 334.76 | 338.578 | 927.746 | 0 | 0 | 0
|  | 1905 | 110.576 | 30.9938 | 44.0096 | 0.031538 | 3.5677 | 0.031279 | 1.7651 | 178.1036 | 24.7541 | 0.058534 | 23.4548 | 23.7126 | 0.001388 | 0.15701 | 4.4879 | 507.6843 | 0.00098648 | 0.055669 | 0.068893 | 114.8805 | 93.4927 | 103.1503 | 20.6897 | 108.0298 | 0.0062409 | 0.19804 | 0.97469 | 0.9812 | 98.4639 | 276.151 | 334.646 | 338.323 | 927.953 | 0 | 0 | 0
|  | 1910 | 112.5031 | 22.1067 | 25.1278 | 0.044988 | 5.0891 | 0.020499 | 1.2403 | 178.6613 | 25.3984 | 0.046433 | 24.0711 | 24.3454 | 0.0011304 | 0.12788 | 4.4942 | 508.3965 | 0.00092218 | 0.055799 | 0.069936 | 115.2276 | 93.5399 | 103.0379 | 20.6923 | 113.7539 | 0.0058746 | 0.19462 | 0.97618 | 0.98135 | 98.4614 | 276.159 | 334.726 | 338.54 | 927.138 | 0 | 0 | 0
|  | 1915 | 105.0402 | 14.3023 | 14.2786 | 0.064923 | 7.3443 | 0.015074 | 0.83703 | 179.2051 | 24.3093 | 0.03978 | 23.039 | 23.3038 | 0.00092701 | 0.10487 | 4.4994 | 508.9784 | 0.00097864 | 0.054343 | 0.065682 | 115.5666 | 93.5797 | 102.694 | 20.697 | 104.208 | 0.006283 | 0.19716 | 0.97731 | 0.98174 | 98.4594 | 276.138 | 334.728 | 338.574 | 927.137 | 0 | 0 | 0
|  | 1920 | 104.7791 | 20.919 | 26.9571 | 0.044278 | 5.0088 | 0.020671 | 1.224 | 179.7297 | 24.1785 | 0.051498 | 22.9129 | 23.1777 | 0.0011936 | 0.13502 | 4.5047 | 509.5781 | 0.00091528 | 0.054197 | 0.065493 | 115.8946 | 93.6092 | 102.4359 | 20.6964 | 103.0799 | 0.0060345 | 0.19755 | 0.97649 | 0.98222 | 98.461 | 276.125 | 334.695 | 338.563 | 927.128 | 0 | 0 | 0
|  | 1925 | 110.7082 | 21.6515 | 16.3048 | 0.045201 | 5.1132 | 0.022006 | 1.3172 | 180.2684 | 25.3132 | 0.03038 | 23.983 | 24.259 | 0.00073699 | 0.08337 | 4.5095 | 510.1241 | 0.0009947 | 0.059539 | 0.069553 | 116.2322 | 93.6459 | 102.2295 | 20.6929 | 112.9578 | 0.0061835 | 0.20483 | 0.97921 | 0.9826 | 98.4635 | 276.124 | 334.623 | 338.474 | 927.074 | 0 | 0 | 0
|  | 1930 | 111.1047 | 19.8567 | 15.698 | 0.049463 | 5.5953 | 0.021998 | 1.2097 | 180.8229 | 25.1812 | 0.032164 | 23.8615 | 24.1405 | 0.00077647 | 0.087835 | 4.5133 | 510.5521 | 0.0010881 | 0.059836 | 0.069849 | 116.5807 | 93.6906 | 101.9782 | 20.6905 | 111.7994 | 0.0065883 | 0.20642 | 0.97966 | 0.98325 | 98.4615 | 276.117 | 334.674 | 338.587 | 927.02 | 0 | 0 | 0
|  | 1935 | 114.1068 | 22.746 | 25.2239 | 0.044346 | 5.0166 | 0.025816 | 1.3315 | 181.386 | 25.3028 | 0.046056 | 23.9893 | 24.2877 | 0.0011186 | 0.12654 | 4.518 | 511.088 | 0.0011449 | 0.059049 | 0.071384 | 116.9338 | 93.7395 | 101.7445 | 20.6862 | 112.9407 | 0.0067988 | 0.20362 | 0.97849 | 0.98363 | 98.4637 | 276.12 | 334.848 | 339.013 | 927.004 | 0 | 0 | 0
|  | 1940 | 116.9519 | 20.9184 | 21.9217 | 0.049423 | 5.5909 | 0.023118 | 1.224 | 181.9636 | 25.8772 | 0.043605 | 24.537 | 24.847 | 0.0010834 | 0.12256 | 4.5235 | 511.7108 | 0.0011426 | 0.060493 | 0.073148 | 117.2951 | 93.7957 | 101.5236 | 20.6857 | 118.1415 | 0.0066858 | 0.20388 | 0.97952 | 0.98439 | 98.4662 | 276.127 | 334.891 | 339.122 | 927.035 | 0 | 0 | 0
|  | 1945 | 111.2571 | 19.03 | 12.2361 | 0.051682 | 5.8464 | 0.01933 | 1.1135 | 182.5341 | 24.6786 | 0.026699 | 23.4015 | 23.6856 | 0.00063239 | 0.071537 | 4.5278 | 512.196 | 0.00099903 | 0.05755 | 0.069552 | 117.6519 | 93.8479 | 101.2538 | 20.6865 | 107.4557 | 0.0063061 | 0.20351 | 0.98188 | 0.98486 | 98.4658 | 276.148 | 334.906 | 338.972 | 927.107 | 0 | 0 | 0
|  | 1950 | 115.8632 | 22.7897 | 37.7202 | 0.044943 | 5.084 | 0.023535 | 1.3248 | 183.1019 | 25.8857 | 0.068263 | 24.5438 | 24.834 | 0.0016952 | 0.19177 | 4.5336 | 512.8543 | 0.0010577 | 0.059541 | 0.072379 | 118.0067 | 93.8984 | 101.0178 | 20.6885 | 118.2131 | 0.0063453 | 0.20141 | 0.97778 | 0.98539 | 98.4613 | 276.16 | 334.874 | 338.834 | 927.15 | 0 | 0 | 0
|  | 1955 | 113.3526 | 23.1961 | 31.9474 | 0.043199 | 4.8867 | 0.023486 | 1.3571 | 183.675 | 25.5663 | 0.056282 | 24.2384 | 24.5209 | 0.0013801 | 0.15612 | 4.5413 | 513.724 | 0.0010146 | 0.058623 | 0.070859 | 118.3648 | 93.9514 | 100.7991 | 20.6907 | 115.3022 | 0.0062236 | 0.20094 | 0.97954 | 0.98583 | 98.4584 | 276.142 | 334.839 | 338.741 | 927.213 | 0 | 0 | 0
|  | 1960 | 111.4943 | 22.7369 | 26.0371 | 0.043349 | 4.9037 | 0.023693 | 1.3412 | 184.2371 | 25.2038 | 0.046698 | 23.8926 | 24.1695 | 0.0011287 | 0.12768 | 4.5476 | 514.4335 | 0.001027 | 0.058141 | 0.069781 | 118.7164 | 93.9985 | 100.5827 | 20.691 | 112.0455 | 0.0063338 | 0.20185 | 0.98135 | 0.98657 | 98.4575 | 276.168 | 334.81 | 338.69 | 928.414 | 0 | 0 | 0
|  | 1965 | 112.627 | 22.8179 | 25.1323 | 0.043633 | 4.9359 | 0.025581 | 1.3746 | 184.7974 | 25.6117 | 0.044651 | 24.2801 | 24.5597 | 0.0010966 | 0.12405 | 4.5532 | 515.0628 | 0.0011162 | 0.059979 | 0.07071 | 119.0676 | 94.0445 | 100.3643 | 20.6917 | 115.7056 | 0.0066267 | 0.20415 | 0.98206 | 0.98705 | 98.4609 | 276.171 | 334.82 | 338.675 | 927.282 | 0 | 0 | 0
|  | 1970 | 112.5808 | 20.4327 | 20.8479 | 0.048707 | 5.5098 | 0.021735 | 1.1435 | 185.3604 | 25.1561 | 0.042078 | 23.8546 | 24.1323 | 0.0010154 | 0.11487 | 4.5584 | 515.6601 | 0.0010586 | 0.055697 | 0.070016 | 119.4194 | 94.0916 | 100.1407 | 20.6896 | 111.6553 | 0.0064717 | 0.19574 | 0.98282 | 0.98753 | 98.4611 | 276.181 | 334.911 | 338.809 | 927.253 | 0 | 0 | 0
|  | 1975 | 111.7349 | 19.4581 | 24.3893 | 0.050762 | 5.7423 | 0.01975 | 1.2329 | 185.9212 | 25.3645 | 0.050932 | 24.04 | 24.3082 | 0.0012381 | 0.14005 | 4.5641 | 516.2974 | 0.0010026 | 0.062583 | 0.070573 | 119.7709 | 94.1373 | 99.8815 | 20.6897 | 113.4555 | 0.0062073 | 0.21241 | 0.98221 | 0.98791 | 98.4592 | 276.191 | 334.74 | 338.474 | 927.353 | 0 | 0 | 0
|  | 1980 | 115.819 | 22.8005 | 18.02 | 0.044904 | 5.0797 | 0.023789 | 1.3368 | 186.4901 | 25.5244 | 0.033021 | 24.2072 | 24.5051 | 0.00080917 | 0.091535 | 4.5692 | 516.8764 | 0.0010682 | 0.060028 | 0.072432 | 120.1284 | 94.1869 | 99.6422 | 20.6847 | 114.9647 | 0.0064477 | 0.20481 | 0.98452 | 0.98822 | 98.4632 | 276.169 | 334.957 | 339.079 | 927.315 | 0 | 0 | 0
|  | 1985 | 114.6366 | 20.7817 | 23.2389 | 0.048763 | 5.5162 | 0.020501 | 1.1334 | 187.0662 | 25.0151 | 0.047181 | 23.7283 | 24.0185 | 0.0011332 | 0.12819 | 4.574 | 517.4257 | 0.0009997 | 0.055267 | 0.071045 | 120.4871 | 94.2399 | 99.422 | 20.6845 | 110.4418 | 0.0062526 | 0.19544 | 0.98336 | 0.98865 | 98.4637 | 276.171 | 335.015 | 339.112 | 927.53 | 0 | 0 | 0
|  | 1990 | 114.2449 | 21.3448 | 28.7557 | 0.047315 | 5.3523 | 0.020915 | 1.2527 | 187.6384 | 25.764 | 0.055062 | 24.4276 | 24.7099 | 0.0013606 | 0.15391 | 4.5803 | 518.131 | 0.00098959 | 0.059273 | 0.071433 | 120.8433 | 94.2907 | 99.1596 | 20.6906 | 117.1007 | 0.0060919 | 0.20144 | 0.98285 | 0.98902 | 98.4594 | 276.148 | 334.863 | 338.733 | 927.321 | 0 | 0 | 0
|  | 1995 | 112.0492 | 20.3878 | 27.9073 | 0.048584 | 5.4959 | 0.022015 | 1.194 | 188.2042 | 25.1119 | 0.056297 | 23.8095 | 24.0837 | 0.0013558 | 0.15338 | 4.5871 | 518.8992 | 0.0010695 | 0.05801 | 0.07008 | 121.1971 | 94.3379 | 98.9464 | 20.689 | 111.2484 | 0.0065243 | 0.20206 | 0.98317 | 0.98949 | 98.4619 | 276.146 | 334.866 | 338.723 | 927.269 | 0 | 0 | 0
|  | 2000 | 111.4493 | 20.3516 | 22.1767 | 0.048409 | 5.4762 | 0.021793 | 1.2307 | 188.7629 | 24.7922 | 0.045177 | 23.5 | 23.7636 | 0.0010736 | 0.12144 | 4.5931 | 519.5862 | 0.001055 | 0.059576 | 0.069984 | 121.5472 | 94.3815 | 98.6759 | 20.6861 | 108.4043 | 0.0065203 | 0.20818 | 0.98477 | 0.98984 | 98.4618 | 276.146 | 334.775 | 338.531 | 927.099 | 0 | 0 | 0
|  | 2005 | 114.56 | 23.1791 | 24.1565 | 0.043691 | 4.9424 | 0.022767 | 1.3453 | 189.3279 | 24.9878 | 0.044047 | 23.6883 | 23.9611 | 0.0010554 | 0.11939 | 4.5985 | 520.1883 | 0.00099472 | 0.058779 | 0.07153 | 121.901 | 94.4279 | 98.4673 | 20.6825 | 110.1352 | 0.0062365 | 0.20484 | 0.98539 | 0.99034 | 98.4566 | 276.143 | 334.816 | 338.671 | 927.022 | 0 | 0 | 0
|  | 2010 | 117.9311 | 23.119 | 16.6539 | 0.045093 | 5.1011 | 0.020937 | 1.3488 | 189.9092 | 25.4833 | 0.030726 | 24.158 | 24.4409 | 0.00075098 | 0.084952 | 4.603 | 520.6992 | 0.00094413 | 0.060822 | 0.073651 | 122.264 | 94.4822 | 98.2319 | 20.68 | 114.5464 | 0.0059512 | 0.20711 | 0.9873 | 0.99075 | 98.4556 | 276.144 | 334.816 | 338.736 | 927.065 | 0 | 0 | 0
|  | 2015 | 121.3958 | 23.1282 | 34.2092 | 0.0464 | 5.2488 | 0.024639 | 1.3345 | 190.5075 | 26.0076 | 0.063559 | 24.668 | 24.9738 | 0.0015873 | 0.17956 | 4.6088 | 521.3605 | 0.0011432 | 0.06192 | 0.075777 | 122.6375 | 94.5447 | 98.0155 | 20.6778 | 119.3713 | 0.0066655 | 0.20672 | 0.98397 | 0.9911 | 98.4594 | 276.133 | 334.991 | 339.143 | 927.124 | 0 | 0 | 0
|  | 2020 | 118.751 | 21.2636 | 20.7535 | 0.049369 | 5.5847 | 0.022391 | 1.1824 | 191.1079 | 25.2265 | 0.042304 | 23.9295 | 24.2191 | 0.0010246 | 0.1159 | 4.6154 | 522.0991 | 0.0011054 | 0.058372 | 0.07379 | 123.0115 | 94.6079 | 97.7668 | 20.6768 | 112.3193 | 0.0066512 | 0.20232 | 0.98688 | 0.99164 | 98.4605 | 276.126 | 335.025 | 339.08 | 927.075 | 0 | 0 | 0
|  | 2025 | 114.7172 | 23.07 | 36.2953 | 0.043958 | 4.9726 | 0.027101 | 1.3204 | 191.6915 | 24.9277 | 0.066695 | 23.641 | 23.9215 | 0.0015955 | 0.18048 | 4.6219 | 522.8401 | 0.0011913 | 0.058043 | 0.071582 | 123.3749 | 94.6625 | 97.5309 | 20.6816 | 109.6513 | 0.0070619 | 0.20327 | 0.98456 | 0.99205 | 98.4586 | 276.133 | 334.953 | 338.927 | 927.143 | 0 | 0 | 0
|  | 2030 | 117.2445 | 22.2036 | 33.6597 | 0.046679 | 5.2804 | 0.023322 | 1.2625 | 192.2714 | 25.3713 | 0.0645 | 24.0658 | 24.3598 | 0.0015712 | 0.17774 | 4.6298 | 523.7356 | 0.0010886 | 0.058932 | 0.073049 | 123.7365 | 94.715 | 97.3172 | 20.681 | 113.6076 | 0.0065571 | 0.2029 | 0.98518 | 0.99243 | 98.461 | 276.13 | 335.01 | 339.102 | 927.17 | 0 | 0 | 0
|  | 2035 | 115.8598 | 18.0945 | 18.649 | 0.056603 | 6.4031 | 0.017473 | 1.0945 | 192.8542 | 25.3524 | 0.04339 | 24.0451 | 24.3278 | 0.0010556 | 0.11941 | 4.6364 | 524.4785 | 0.00098902 | 0.061955 | 0.072713 | 124.1009 | 94.7686 | 97.056 | 20.682 | 113.4256 | 0.0061541 | 0.21086 | 0.98821 | 0.9931 | 98.4614 | 276.136 | 334.971 | 338.909 | 927.186 | 0 | 0 | 0
|  | 2040 | 117.6073 | 19.6495 | 26.3401 | 0.05291 | 5.9853 | 0.021129 | 1.13 | 193.4379 | 25.2618 | 0.057458 | 23.9639 | 24.255 | 0.0013936 | 0.15765 | 4.6425 | 525.1711 | 0.0011179 | 0.059789 | 0.073387 | 124.4661 | 94.8225 | 96.768 | 20.6786 | 112.6385 | 0.0066962 | 0.20579 | 0.98704 | 0.99351 | 98.4629 | 276.123 | 335.038 | 339.107 | 927.291 | 0 | 0 | 0
|  | 2045 | 117.2512 | 23.5019 | 24.9522 | 0.044103 | 4.989 | 0.023098 | 1.3196 | 194.025 | 24.8637 | 0.046097 | 23.5854 | 23.8728 | 0.0011005 | 0.12449 | 4.6487 | 525.8765 | 0.0010187 | 0.058199 | 0.072914 | 124.8319 | 94.8778 | 96.5339 | 20.6761 | 109.1122 | 0.0063568 | 0.20408 | 0.98885 | 0.99405 | 98.468 | 276.127 | 335.026 | 339.108 | 927.268 | 0 | 0 | 0
|  | 2050 | 118.3634 | 23.3658 | 21.8325 | 0.04478 | 5.0657 | 0.023328 | 1.2398 | 194.614 | 25.0332 | 0.040655 | 23.7569 | 24.048 | 0.00097767 | 0.1106 | 4.6539 | 526.4642 | 0.0010446 | 0.055518 | 0.073125 | 125.197 | 94.9337 | 96.3153 | 20.6772 | 110.6548 | 0.0064352 | 0.19599 | 0.98989 | 0.99448 | 98.4674 | 276.104 | 335.177 | 339.284 | 927.286 | 0 | 0 | 0
|  | 2055 | 115.2417 | 20.5843 | 23.7997 | 0.049491 | 5.5985 | 0.021728 | 1.1155 | 195.1981 | 25.0623 | 0.048952 | 23.7789 | 24.0614 | 0.0011779 | 0.13324 | 4.6593 | 527.0738 | 0.0010753 | 0.055207 | 0.071394 | 125.5583 | 94.9869 | 96.0807 | 20.6837 | 110.8863 | 0.0065569 | 0.195 | 0.98978 | 0.99531 | 98.4606 | 276.111 | 335.097 | 339.078 | 927.256 | 0 | 0 | 0
|  | 2060 | 113.3947 | 21.4304 | 21.6142 | 0.046775 | 5.2913 | 0.022232 | 1.193 | 195.7696 | 25.2204 | 0.041813 | 23.9134 | 24.1794 | 0.001011 | 0.11437 | 4.6648 | 527.6928 | 0.0010399 | 0.055804 | 0.070467 | 125.9129 | 95.0338 | 95.8291 | 20.6887 | 112.2168 | 0.0063837 | 0.19565 | 0.99179 | 0.99652 | 98.4586 | 276.128 | 334.881 | 338.605 | 927.248 | 0 | 0 | 0
|  | 2065 | 112.6904 | 22.7462 | 34.2504 | 0.043796 | 4.9543 | 0.022628 | 1.3246 | 196.3349 | 25.2027 | 0.062123 | 23.8839 | 24.1461 | 0.0015 | 0.16969 | 4.6711 | 528.4029 | 0.000991 | 0.058011 | 0.070398 | 126.2651 | 95.0774 | 95.6132 | 20.6887 | 111.9996 | 0.0061861 | 0.20152 | 0.99043 | 0.99745 | 98.4598 | 276.143 | 334.702 | 338.376 | 928.22 | 0 | 0 | 0
|  | 2070 | 113.2208 | 20.5314 | 16.7723 | 0.048748 | 5.5145 | 0.020569 | 1.1978 | 196.8996 | 25.112 | 0.033957 | 23.8044 | 24.078 | 0.00081762 | 0.092491 | 4.6769 | 529.0584 | 0.0010027 | 0.058389 | 0.070747 | 126.6179 | 95.1206 | 95.382 | 20.6866 | 111.2254 | 0.006249 | 0.20306 | 0.99428 | 0.99812 | 98.4596 | 276.15 | 334.793 | 338.64 | 927.093 | 0 | 0 | 0
|  | 2075 | 114.8359 | 20.9126 | 19.9694 | 0.048542 | 5.4912 | 0.022372 | 1.1922 | 197.4698 | 25.1987 | 0.040062 | 23.8996 | 24.1969 | 0.00096937 | 0.10966 | 4.6813 | 529.5638 | 0.001086 | 0.05787 | 0.071579 | 126.9738 | 95.1662 | 95.132 | 20.6844 | 112.0557 | 0.0065765 | 0.20117 | 0.99407 | 0.99861 | 98.4603 | 276.127 | 334.975 | 339.142 | 926.984 | 0 | 0 | 0
|  | 2080 | 114.5977 | 24.0881 | 17.7938 | 0.042056 | 4.7574 | 0.026972 | 1.3368 | 198.0434 | 25.0111 | 0.031165 | 23.7214 | 24.0117 | 0.00074833 | 0.084653 | 4.6856 | 530.0495 | 0.0011343 | 0.05622 | 0.07122 | 127.3308 | 95.2132 | 94.9044 | 20.6838 | 110.3921 | 0.0068099 | 0.19797 | 0.99534 | 0.99887 | 98.4611 | 276.126 | 334.97 | 339.07 | 926.998 | 0 | 0 | 0
|  | 2085 | 116.1314 | 25.0657 | 22.157 | 0.040956 | 4.6331 | 0.025254 | 1.4003 | 198.6202 | 25.5182 | 0.037046 | 24.2021 | 24.4958 | 0.00090747 | 0.10265 | 4.6898 | 530.5178 | 0.0010343 | 0.05735 | 0.072185 | 127.6893 | 95.2615 | 94.7048 | 20.6855 | 114.9127 | 0.0063114 | 0.19794 | 0.99509 | 0.99929 | 98.4609 | 276.119 | 334.968 | 339.032 | 927.027 | 0 | 0 | 0
|  | 2090 | 115.3564 | 22.5832 | 24.3948 | 0.045155 | 5.1081 | 0.023671 | 1.256 | 199.1989 | 25.3893 | 0.045217 | 24.0755 | 24.3617 | 0.0011016 | 0.12461 | 4.6948 | 531.086 | 0.0010689 | 0.056717 | 0.071682 | 128.0489 | 95.3105 | 94.4873 | 20.686 | 113.7343 | 0.0064734 | 0.19705 | 0.99438 | 0.9995 | 98.4585 | 276.121 | 334.907 | 338.888 | 927.031 | 0 | 0 | 0
|  | 2095 | 118.3892 | 20.9794 | 26.1629 | 0.049885 | 5.6431 | 0.021445 | 1.1809 | 199.7833 | 26.3582 | 0.051643 | 24.988 | 25.2722 | 0.0013051 | 0.14764 | 4.7008 | 531.7666 | 0.0010698 | 0.058911 | 0.073662 | 128.4123 | 95.3619 | 94.2529 | 20.6886 | 122.5493 | 0.0063169 | 0.19712 | 0.99377 | 0.99962 | 98.457 | 276.131 | 334.823 | 338.632 | 927.082 | 0 | 0 | 0
|  | 2100 | 114.804 | 21.7755 | 24.8744 | 0.046606 | 5.2722 | 0.024698 | 1.258 | 200.3663 | 25.6688 | 0.047142 | 24.326 | 24.5915 | 0.0011593 | 0.13114 | 4.707 | 532.4635 | 0.0011511 | 0.058633 | 0.071703 | 128.7757 | 95.4125 | 93.9991 | 20.6887 | 116.1824 | 0.0067572 | 0.20036 | 0.99422 | 0.99956 | 98.4593 | 276.114 | 334.707 | 338.36 | 927.143 | 0 | 0 | 0
|  | 2105 | 119.1065 | 27.1629 | 38.3682 | 0.038762 | 4.3849 | 0.030298 | 1.4415 | 200.951 | 25.9555 | 0.059811 | 24.5921 | 24.8658 | 0.0014872 | 0.16824 | 4.7136 | 533.212 | 0.0011744 | 0.055875 | 0.073635 | 129.1391 | 95.4637 | 93.7918 | 20.6848 | 118.7651 | 0.006799 | 0.19171 | 0.99294 | 0.99972 | 98.4616 | 276.119 | 334.631 | 338.356 | 929.177 | 0 | 0 | 0
|  | 2110 | 115.4315 | 22.7676 | 42.6157 | 0.044819 | 5.07 | 0.025261 | 1.3454 | 201.5374 | 26.0197 | 0.076684 | 24.6471 | 24.907 | 0.00191 | 0.21606 | 4.7221 | 534.1728 | 0.0011322 | 0.0603 | 0.072289 | 129.5039 | 95.5153 | 93.5948 | 20.6901 | 119.3254 | 0.0066195 | 0.20255 | 0.99092 | 0.9996 | 98.4625 | 276.121 | 334.552 | 338.08 | 927.259 | 0 | 0 | 0
|  | 2115 | 115.919 | 20.6082 | 22.1329 | 0.049724 | 5.6249 | 0.021207 | 1.199 | 202.1158 | 25.3172 | 0.045332 | 23.9967 | 24.2771 | 0.0011005 | 0.1245 | 4.7296 | 535.0241 | 0.0010545 | 0.059621 | 0.072419 | 129.8656 | 95.563 | 93.3446 | 20.6826 | 113.0402 | 0.0064271 | 0.20502 | 0.99434 | 0.99948 | 98.4607 | 276.118 | 334.762 | 338.673 | 927.171 | 0 | 0 | 0
|  | 2120 | 117.8773 | 23.7015 | 33.5693 | 0.043965 | 4.9734 | 0.023756 | 1.3244 | 202.7002 | 25.1781 | 0.061078 | 23.8734 | 24.1636 | 0.0014759 | 0.16695 | 4.7361 | 535.7528 | 0.0010444 | 0.058227 | 0.073269 | 130.2299 | 95.6133 | 93.1102 | 20.6782 | 111.8413 | 0.0064096 | 0.20223 | 0.99264 | 0.99956 | 98.4607 | 276.12 | 334.882 | 338.952 | 927.04 | 0 | 0 | 0
|  | 2125 | 115.8574 | 23.0576 | 27.3144 | 0.044418 | 5.0247 | 0.021797 | 1.268 | 203.2846 | 24.7289 | 0.051142 | 23.4425 | 23.7233 | 0.0012133 | 0.13725 | 4.7428 | 536.5133 | 0.00096819 | 0.05632 | 0.071854 | 130.5927 | 95.6633 | 92.8979 | 20.6786 | 107.8633 | 0.0061686 | 0.19992 | 0.99376 | 0.99956 | 98.463 | 276.136 | 334.81 | 338.821 | 926.998 | 0 | 0 | 0
|  | 2130 | 116.0361 | 20.2396 | 20.386 | 0.050681 | 5.7331 | 0.018918 | 1.1059 | 203.8643 | 24.9441 | 0.043186 | 23.6496 | 23.9241 | 0.0010332 | 0.11688 | 4.7484 | 537.1486 | 0.0009588 | 0.056046 | 0.071906 | 130.9521 | 95.7109 | 92.6595 | 20.6806 | 109.7633 | 0.0060948 | 0.1979 | 0.99453 | 0.99942 | 98.4642 | 276.128 | 334.854 | 338.74 | 927.11 | 0 | 0 | 0
|  | 2135 | 115.9805 | 22.3928 | 26.5999 | 0.045786 | 5.1794 | 0.022855 | 1.298 | 204.4444 | 25.1691 | 0.05049 | 23.8526 | 24.1216 | 0.0012179 | 0.13777 | 4.754 | 537.7852 | 0.0010464 | 0.059431 | 0.072421 | 131.3129 | 95.7585 | 92.4042 | 20.6811 | 111.704 | 0.0064193 | 0.20543 | 0.99378 | 0.9995 | 98.461 | 276.143 | 334.709 | 338.484 | 927.153 | 0 | 0 | 0
|  | 2140 | 117.6547 | 25.2497 | 24.3886 | 0.041191 | 4.6596 | 0.025354 | 1.3807 | 205.0284 | 25.1412 | 0.041664 | 23.834 | 24.1121 | 0.0010046 | 0.11364 | 4.7596 | 538.4137 | 0.0010444 | 0.056872 | 0.072944 | 131.6763 | 95.8077 | 92.2016 | 20.6789 | 111.493 | 0.0064156 | 0.19891 | 0.99451 | 0.99924 | 98.4616 | 276.158 | 334.82 | 338.727 | 927.116 | 0 | 0 | 0
|  | 2145 | 114.601 | 22.3243 | 21.6107 | 0.04538 | 5.1335 | 0.021372 | 1.247 | 205.6091 | 24.7131 | 0.04139 | 23.4263 | 23.6937 | 0.00098069 | 0.11094 | 4.7645 | 538.9752 | 0.00096987 | 0.056587 | 0.071212 | 132.0367 | 95.855 | 91.982 | 20.6807 | 107.7197 | 0.0061783 | 0.20073 | 0.99431 | 0.999 | 98.4618 | 276.14 | 334.793 | 338.614 | 927.269 | 0 | 0 | 0
|  | 2150 | 118.6722 | 23.7952 | 32.1238 | 0.044087 | 4.9872 | 0.025852 | 1.3245 | 206.1923 | 25.5303 | 0.057891 | 24.1926 | 24.4638 | 0.0014162 | 0.16021 | 4.7705 | 539.653 | 0.0011397 | 0.058394 | 0.073764 | 132.3991 | 95.9034 | 91.7527 | 20.68 | 114.9217 | 0.0067364 | 0.20056 | 0.99235 | 0.99891 | 98.4654 | 276.142 | 334.677 | 338.429 | 927.323 | 0 | 0 | 0
|  | 2155 | 118.9421 | 22.2352 | 33.0556 | 0.047288 | 5.3493 | 0.020485 | 1.2555 | 206.7863 | 25.6108 | 0.063664 | 24.2761 | 24.5526 | 0.0015631 | 0.17682 | 4.778 | 540.4956 | 0.00096871 | 0.05937 | 0.073991 | 132.7685 | 95.9565 | 91.5361 | 20.6801 | 115.6819 | 0.0060313 | 0.2026 | 0.99128 | 0.99848 | 98.4638 | 276.136 | 334.777 | 338.59 | 927.319 | 0 | 0 | 0
|  | 2160 | 114.8149 | 20.0915 | 25.7826 | 0.050517 | 5.7146 | 0.020829 | 1.1688 | 207.3707 | 25.0429 | 0.054255 | 23.7353 | 24.0063 | 0.0013025 | 0.14734 | 4.7851 | 541.306 | 0.0010522 | 0.059044 | 0.071731 | 133.1328 | 96.005 | 91.2803 | 20.6823 | 110.5968 | 0.0064649 | 0.2052 | 0.99218 | 0.99831 | 98.4585 | 276.147 | 334.742 | 338.565 | 927.377 | 0 | 0 | 0
|  | 2165 | 115.4199 | 21.5058 | 28.9747 | 0.047443 | 5.3669 | 0.020295 | 1.2116 | 207.9463 | 24.7191 | 0.057964 | 23.4353 | 23.7156 | 0.0013747 | 0.1555 | 4.7918 | 542.0631 | 0.00096288 | 0.057483 | 0.071789 | 133.4916 | 96.0491 | 91.0396 | 20.6787 | 107.7873 | 0.0061481 | 0.20308 | 0.99156 | 0.99811 | 98.4597 | 276.136 | 334.839 | 338.845 | 927.036 | 0 | 0 | 0
|  | 2170 | 121.4841 | 27.9339 | 28.7087 | 0.038445 | 4.349 | 0.026844 | 1.5497 | 208.5385 | 26.2105 | 0.043891 | 24.8508 | 25.1467 | 0.0011037 | 0.12485 | 4.798 | 542.764 | 0.001032 | 0.059578 | 0.075429 | 133.8597 | 96.1007 | 90.8114 | 20.6811 | 121.1935 | 0.0061917 | 0.19963 | 0.99311 | 0.99807 | 98.4597 | 276.124 | 334.861 | 338.849 | 927.02 | 0 | 0 | 0
|  | 2175 | 114.4619 | 20.7511 | 34.3474 | 0.048761 | 5.5159 | 0.019824 | 1.2087 | 209.1284 | 25.007 | 0.069838 | 23.7032 | 23.9813 | 0.0016748 | 0.18946 | 4.805 | 543.5498 | 0.00096663 | 0.058935 | 0.071489 | 134.227 | 96.151 | 90.6318 | 20.6828 | 110.2892 | 0.0061172 | 0.20514 | 0.99001 | 0.9979 | 98.4593 | 276.126 | 334.769 | 338.696 | 927.128 | 0 | 0 | 0
|  | 2180 | 117.0783 | 17.6299 | 16.7346 | 0.058706 | 6.6409 | 0.015539 | 0.97388 | 209.7073 | 25.188 | 0.040642 | 23.8802 | 24.1722 | 0.00098241 | 0.11113 | 4.8116 | 544.3013 | 0.00091225 | 0.057172 | 0.072624 | 134.5872 | 96.196 | 90.3249 | 20.6806 | 111.917 | 0.0058652 | 0.19941 | 0.99301 | 0.9976 | 98.4638 | 276.132 | 334.846 | 338.94 | 927.024 | 0 | 0 | 0
|  | 2185 | 115.6614 | 22.7431 | 38.6437 | 0.044956 | 5.0856 | 0.020884 | 1.2952 | 210.2891 | 24.8362 | 0.072889 | 23.5472 | 23.8346 | 0.0017373 | 0.19652 | 4.8184 | 545.0704 | 0.00093885 | 0.058227 | 0.072023 | 134.9489 | 96.2422 | 90.0731 | 20.6791 | 108.8152 | 0.006029 | 0.20433 | 0.98914 | 0.99738 | 98.4621 | 276.122 | 334.853 | 338.939 | 928.979 | 0 | 0 | 0
|  | 2190 | 121.2818 | 25.034 | 54.6212 | 0.042827 | 4.8447 | 0.021119 | 1.434 | 210.8815 | 25.751 | 0.09457 | 24.4247 | 24.7356 | 0.0023393 | 0.26462 | 4.8286 | 546.2233 | 0.00090448 | 0.061414 | 0.075545 | 135.3178 | 96.2929 | 89.8638 | 20.676 | 117.0278 | 0.0057521 | 0.20699 | 0.98632 | 0.99698 | 98.4637 | 276.114 | 334.992 | 339.256 | 926.951 | 0 | 0 | 0
|  | 2195 | 121.2511 | 24.947 | 39.4746 | 0.042966 | 4.8604 | 0.021746 | 1.3938 | 211.4878 | 25.4768 | 0.069284 | 24.1713 | 24.4796 | 0.001696 | 0.19186 | 4.8387 | 547.3645 | 0.00093434 | 0.059887 | 0.07531 | 135.6949 | 96.3498 | 89.6401 | 20.674 | 114.5798 | 0.0059124 | 0.20473 | 0.98886 | 0.99667 | 98.4627 | 276.096 | 335.085 | 339.36 | 926.848 | 0 | 0 | 0
|  | 2200 | 120.9965 | 23.567 | 37.7102 | 0.045386 | 5.1341 | 0.019925 | 1.308 | 212.0934 | 25.2628 | 0.070495 | 23.9696 | 24.2786 | 0.0017115 | 0.19361 | 4.8472 | 548.3282 | 0.00090432 | 0.059366 | 0.075081 | 136.0709 | 96.4061 | 89.4306 | 20.6726 | 112.6697 | 0.0058217 | 0.20469 | 0.98846 | 0.99641 | 98.4625 | 276.094 | 335.103 | 339.423 | 926.859 | 0 | 0 | 0
|  | 2205 | 121.0366 | 22.1522 | 23.4344 | 0.048301 | 5.4639 | 0.02131 | 1.2673 | 212.6985 | 25.6244 | 0.045959 | 24.3171 | 24.6283 | 0.0011319 | 0.12804 | 4.8543 | 549.1323 | 0.0010293 | 0.06121 | 0.07543 | 136.4472 | 96.4619 | 89.1861 | 20.6751 | 115.939 | 0.0062737 | 0.20724 | 0.99106 | 0.99625 | 98.4601 | 276.101 | 335.165 | 339.454 | 926.933 | 0 | 0 | 0
|  | 2210 | 118.7857 | 23.358 | 40.6229 | 0.044955 | 5.0854 | 0.023027 | 1.3218 | 213.2981 | 25.0907 | 0.075677 | 23.8169 | 24.1316 | 0.0018262 | 0.20659 | 4.8617 | 549.9689 | 0.0010352 | 0.059423 | 0.07394 | 136.8206 | 96.515 | 88.9548 | 20.6748 | 111.1893 | 0.0063863 | 0.2059 | 0.98762 | 0.99615 | 98.4591 | 276.067 | 335.253 | 339.682 | 926.977 | 0 | 0 | 0
|  | 2215 | 120.3017 | 22.4255 | 32.0128 | 0.047422 | 5.3645 | 0.022417 | 1.2392 | 213.8958 | 24.9932 | 0.063144 | 23.7295 | 24.0424 | 0.0015181 | 0.17173 | 4.8701 | 550.9147 | 0.0010631 | 0.058765 | 0.074675 | 137.1921 | 96.5669 | 88.7312 | 20.6711 | 110.3505 | 0.0065183 | 0.20477 | 0.98893 | 0.99606 | 98.4634 | 276.066 | 335.326 | 339.747 | 927.082 | 0 | 0 | 0
|  | 2220 | 121.1593 | 25.6062 | 43.835 | 0.041828 | 4.7316 | 0.022227 | 1.4163 | 214.4994 | 25.4858 | 0.074819 | 24.1961 | 24.5061 | 0.0018335 | 0.20741 | 4.8785 | 551.8625 | 0.00092971 | 0.05924 | 0.075161 | 137.5667 | 96.6214 | 88.4884 | 20.6746 | 114.7382 | 0.0058923 | 0.20301 | 0.98752 | 0.99596 | 98.4634 | 276.055 | 335.309 | 339.605 | 927.137 | 0 | 0 | 0
|  | 2225 | 120.7355 | 22.7475 | 39.1696 | 0.04692 | 5.3076 | 0.019276 | 1.2403 | 215.1042 | 25.4939 | 0.075008 | 24.1987 | 24.5016 | 0.0018378 | 0.2079 | 4.8876 | 552.9008 | 0.00090443 | 0.058194 | 0.074763 | 137.9415 | 96.676 | 88.3009 | 20.6761 | 114.7867 | 0.0057886 | 0.20026 | 0.9877 | 0.99616 | 98.4615 | 276.051 | 335.24 | 339.436 | 927.249 | 0 | 0 | 0
|  | 2230 | 117.406 | 21.1587 | 26.3446 | 0.049052 | 5.5488 | 0.018653 | 1.1964 | 215.6995 | 24.891 | 0.05407 | 23.6205 | 23.8995 | 0.0012923 | 0.14618 | 4.8955 | 553.786 | 0.00091496 | 0.058687 | 0.073031 | 138.311 | 96.7262 | 88.022 | 20.676 | 109.3948 | 0.0059212 | 0.2052 | 0.99023 | 0.99633 | 98.4603 | 276.028 | 335.155 | 339.114 | 927.285 | 0 | 0 | 0
|  | 2235 | 122.3981 | 22.7732 | 26.6669 | 0.047512 | 5.3746 | 0.020367 | 1.2795 | 216.299 | 25.7538 | 0.051212 | 24.4434 | 24.7402 | 0.001267 | 0.14333 | 4.9019 | 554.5098 | 0.00096765 | 0.060791 | 0.076083 | 138.6838 | 96.7781 | 87.8152 | 20.6742 | 117.13 | 0.0060054 | 0.20538 | 0.99086 | 0.99665 | 98.4602 | 276.047 | 335.213 | 339.283 | 927.255 | 0 | 0 | 0
|  | 2240 | 119.903 | 22.2225 | 28.3028 | 0.047697 | 5.3956 | 0.021621 | 1.2794 | 216.9048 | 25.2011 | 0.055752 | 23.924 | 24.2135 | 0.00135 | 0.15271 | 4.9084 | 555.2499 | 0.0010313 | 0.061025 | 0.074787 | 139.061 | 96.8325 | 87.546 | 20.673 | 112.1807 | 0.0063516 | 0.2094 | 0.99061 | 0.99691 | 98.4595 | 276.035 | 335.285 | 339.342 | 927.225 | 0 | 0 | 0
|  | 2245 | 120.9359 | 25.1176 | 33.5307 | 0.042563 | 4.8148 | 0.023737 | 1.4436 | 217.5069 | 25.0653 | 0.059274 | 23.7925 | 24.0773 | 0.0014272 | 0.16144 | 4.9154 | 556.0352 | 0.0010103 | 0.061445 | 0.075403 | 139.4365 | 96.885 | 87.3435 | 20.6693 | 110.9626 | 0.006288 | 0.21137 | 0.99043 | 0.99712 | 98.4602 | 276.028 | 335.249 | 339.262 | 927.22 | 0 | 0 | 0
|  | 2250 | 121.6402 | 23.3789 | 24.9119 | 0.045995 | 5.203 | 0.022133 | 1.2491 | 218.1133 | 24.7994 | 0.048062 | 23.5477 | 23.8402 | 0.0011458 | 0.12962 | 4.9218 | 556.7629 | 0.001018 | 0.05745 | 0.075187 | 139.8129 | 96.9393 | 87.1103 | 20.6671 | 108.656 | 0.0063648 | 0.20249 | 0.99193 | 0.99736 | 98.46 | 276.045 | 335.357 | 339.523 | 927.181 | 0 | 0 | 0
|  | 2255 | 123.7578 | 22.3415 | 42.5791 | 0.048968 | 5.5394 | 0.021236 | 1.2269 | 218.7268 | 25.517 | 0.085008 | 24.2322 | 24.5274 | 0.002085 | 0.23586 | 4.9299 | 557.6766 | 0.0010399 | 0.06008 | 0.076743 | 140.1928 | 96.9964 | 86.8834 | 20.6693 | 115.0502 | 0.0063341 | 0.20499 | 0.9879 | 0.99749 | 98.4581 | 276.036 | 335.399 | 339.485 | 927.169 | 0 | 0 | 0
|  | 2260 | 123.1722 | 22.4708 | 30.0638 | 0.048456 | 5.4814 | 0.021365 | 1.2628 | 219.3441 | 25.4404 | 0.059531 | 24.1643 | 24.4709 | 0.0014568 | 0.16479 | 4.9387 | 558.6782 | 0.0010353 | 0.06119 | 0.07659 | 140.5761 | 97.0549 | 86.6252 | 20.6691 | 114.3829 | 0.0063281 | 0.20833 | 0.99086 | 0.99759 | 98.4586 | 276.043 | 335.467 | 339.724 | 927.194 | 0 | 0 | 0
|  | 2265 | 123.8198 | 23.4332 | 29.0341 | 0.04671 | 5.2839 | 0.019385 | 1.287 | 219.9616 | 25.2035 | 0.055894 | 23.948 | 24.2633 | 0.0013562 | 0.15341 | 4.9457 | 559.4737 | 0.00090547 | 0.060116 | 0.07673 | 140.9594 | 97.1133 | 86.4006 | 20.666 | 112.3037 | 0.0058351 | 0.20701 | 0.99138 | 0.9977 | 98.4593 | 276.046 | 335.589 | 340.008 | 928.563 | 0 | 0 | 0
|  | 2270 | 122.9033 | 22.7806 | 29.9696 | 0.047693 | 5.3951 | 0.021211 | 1.3002 | 220.5784 | 25.3815 | 0.05848 | 24.123 | 24.4415 | 0.0014293 | 0.16169 | 4.9527 | 560.2615 | 0.0010116 | 0.062012 | 0.076559 | 141.3426 | 97.1711 | 86.1552 | 20.6685 | 113.9237 | 0.0062414 | 0.21082 | 0.99118 | 0.9978 | 98.4589 | 276.061 | 335.671 | 340.102 | 926.677 | 0 | 0 | 0
|  | 2275 | 122.8484 | 23.5381 | 30.4879 | 0.046137 | 5.2191 | 0.023068 | 1.3572 | 221.1928 | 25.2843 | 0.057725 | 24.0385 | 24.3678 | 0.0014066 | 0.15912 | 4.9598 | 561.0635 | 0.0010643 | 0.062618 | 0.076641 | 141.7256 | 97.2276 | 85.926 | 20.6672 | 113.0893 | 0.0064727 | 0.21302 | 0.99143 | 0.99796 | 98.4602 | 276.058 | 335.781 | 340.382 | 926.783 | 0 | 0 | 0
|  | 2280 | 120.6072 | 22.242 | 22.2008 | 0.047935 | 5.4225 | 0.022014 | 1.2495 | 221.8014 | 24.8008 | 0.044523 | 23.5817 | 23.902 | 0.0010642 | 0.12038 | 4.966 | 561.7623 | 0.0010552 | 0.059897 | 0.075009 | 142.1047 | 97.2813 | 85.6899 | 20.6678 | 108.819 | 0.0065198 | 0.20898 | 0.99315 | 0.99819 | 98.4592 | 276.061 | 335.822 | 340.383 | 926.765 | 0 | 0 | 0
|  | 2285 | 118.3647 | 20.8924 | 18.1897 | 0.050083 | 5.6655 | 0.019297 | 1.1968 | 222.3989 | 24.4699 | 0.038659 | 23.2609 | 23.5646 | 0.00091099 | 0.10305 | 4.9709 | 562.3209 | 0.00096645 | 0.059938 | 0.073761 | 142.4767 | 97.3299 | 85.446 | 20.6687 | 105.9066 | 0.0062042 | 0.21124 | 0.99389 | 0.99827 | 98.4593 | 276.054 | 335.733 | 340.117 | 927.161 | 0 | 0 | 0
|  | 2290 | 121.5924 | 21.1674 | 22.3808 | 0.05078 | 5.7443 | 0.016882 | 1.1651 | 222.9988 | 24.6369 | 0.047881 | 23.4248 | 23.736 | 0.0011365 | 0.12856 | 4.976 | 562.8999 | 0.00085729 | 0.059162 | 0.075356 | 142.8495 | 97.3794 | 85.1914 | 20.6647 | 107.3807 | 0.0057183 | 0.20807 | 0.99295 | 0.99837 | 98.4584 | 276.074 | 335.807 | 340.268 | 927.551 | 0 | 0 | 0
|  | 2295 | 123.4558 | 22.8951 | 38.749 | 0.047667 | 5.3922 | 0.018411 | 1.2677 | 223.6114 | 25.2089 | 0.076063 | 23.9717 | 24.2833 | 0.0018471 | 0.20894 | 4.9835 | 563.7437 | 0.00087761 | 0.060428 | 0.076568 | 143.2293 | 97.4342 | 84.9432 | 20.6666 | 112.4389 | 0.00572 | 0.20779 | 0.99007 | 0.99867 | 98.4574 | 276.059 | 335.85 | 340.216 | 927.136 | 0 | 0 | 0
|  | 2300 | 123.8418 | 24.1758 | 30.7066 | 0.045283 | 5.1226 | 0.018636 | 1.3513 | 224.2296 | 25.281 | 0.057086 | 24.0452 | 24.3581 | 0.0013905 | 0.1573 | 4.9916 | 564.6593 | 0.0008439 | 0.06119 | 0.076879 | 143.6129 | 97.4911 | 84.7143 | 20.6663 | 113.1063 | 0.0055719 | 0.20933 | 0.99243 | 0.99889 | 98.4579 | 276.074 | 335.919 | 340.29 | 927.104 | 0 | 0 | 0
|  | 2305 | 123.9413 | 25.4685 | 34.6088 | 0.04302 | 4.8665 | 0.018306 | 1.3709 | 224.8491 | 25.1539 | 0.061442 | 23.9218 | 24.2319 | 0.0014889 | 0.16842 | 4.9988 | 565.4736 | 0.00078752 | 0.058976 | 0.076578 | 143.9965 | 97.5484 | 84.4889 | 20.666 | 111.9606 | 0.0053575 | 0.20434 | 0.99202 | 0.99898 | 98.4609 | 276.091 | 335.883 | 340.236 | 927.167 | 0 | 0 | 0
|  | 2310 | 122.4529 | 22.15 | 44.0226 | 0.048871 | 5.5284 | 0.01858 | 1.289 | 225.4651 | 25.3846 | 0.08814 | 24.1195 | 24.4089 | 0.0021514 | 0.24337 | 5.0079 | 566.5031 | 0.00090801 | 0.062993 | 0.076421 | 144.379 | 97.6039 | 84.2743 | 20.6691 | 113.921 | 0.0058189 | 0.21335 | 0.98906 | 0.99902 | 98.464 | 276.105 | 335.582 | 339.608 | 927.259 | 0 | 0 | 0
|  | 2315 | 121.1766 | 21.1308 | 35.2868 | 0.050694 | 5.7346 | 0.018006 | 1.1972 | 226.0741 | 24.6989 | 0.075241 | 23.4801 | 23.7747 | 0.0017888 | 0.20236 | 5.0177 | 567.6174 | 0.00091278 | 0.06069 | 0.075382 | 144.7585 | 97.6562 | 84.0045 | 20.6653 | 107.9053 | 0.0059416 | 0.21175 | 0.99035 | 0.99885 | 98.4574 | 276.111 | 335.754 | 339.967 | 927.126 | 0 | 0 | 0
|  | 2320 | 126.289 | 22.3902 | 35.455 | 0.049861 | 5.6404 | 0.019719 | 1.2193 | 226.6928 | 25.8058 | 0.071134 | 24.5378 | 24.8521 | 0.0017678 | 0.19998 | 5.0266 | 568.6232 | 0.00098321 | 0.060796 | 0.078205 | 145.1425 | 97.7124 | 83.771 | 20.6673 | 117.8195 | 0.0060599 | 0.20508 | 0.99087 | 0.99892 | 98.458 | 276.099 | 335.828 | 340.13 | 927.102 | 0 | 0 | 0
|  | 2325 | 118.7293 | 20.6385 | 33.2795 | 0.050855 | 5.7528 | 0.018722 | 1.1737 | 227.3054 | 24.702 | 0.071258 | 23.4728 | 23.7505 | 0.0016924 | 0.19145 | 5.0353 | 569.6018 | 0.00095212 | 0.059689 | 0.073916 | 145.5228 | 97.7657 | 83.5046 | 20.6707 | 107.8852 | 0.0061058 | 0.20906 | 0.99086 | 0.99892 | 98.4591 | 276.105 | 335.608 | 339.579 | 927.189 | 0 | 0 | 0
|  | 2330 | 122.4468 | 22.8491 | 39.7785 | 0.047373 | 5.3589 | 0.020236 | 1.2797 | 227.9083 | 25.0272 | 0.078278 | 23.7853 | 24.0735 | 0.0018844 | 0.21317 | 5.0442 | 570.6133 | 0.00095863 | 0.060621 | 0.07608 | 145.8978 | 97.8147 | 83.2669 | 20.6664 | 110.7603 | 0.0060809 | 0.20944 | 0.9899 | 0.99875 | 98.459 | 276.097 | 335.657 | 339.724 | 927.071 | 0 | 0 | 0
|  | 2335 | 123.8852 | 21.0583 | 29.1156 | 0.052005 | 5.883 | 0.017313 | 1.1663 | 228.5241 | 25.093 | 0.062726 | 23.8482 | 24.1395 | 0.0015142 | 0.17129 | 5.0527 | 571.5745 | 0.00090038 | 0.060652 | 0.076844 | 146.2801 | 97.869 | 83.0229 | 20.6644 | 111.3454 | 0.0058305 | 0.20911 | 0.99135 | 0.99845 | 98.4579 | 276.097 | 335.663 | 339.763 | 927.051 | 0 | 0 | 0
|  | 2340 | 128.7561 | 25.6199 | 32.1456 | 0.044427 | 5.0256 | 0.021088 | 1.431 | 229.1557 | 26.1443 | 0.056767 | 24.8508 | 25.1574 | 0.0014281 | 0.16155 | 5.0601 | 572.4066 | 0.00093689 | 0.063576 | 0.079947 | 146.6721 | 97.9298 | 82.7597 | 20.6648 | 120.8876 | 0.0058257 | 0.21007 | 0.99184 | 0.99826 | 98.4557 | 276.082 | 335.709 | 339.851 | 927.116 | 0 | 0 | 0
|  | 2345 | 122.8004 | 22.6641 | 27.6288 | 0.047898 | 5.4183 | 0.018074 | 1.2644 | 229.7846 | 24.7927 | 0.05544 | 23.5729 | 23.8701 | 0.0013234 | 0.1497 | 5.067 | 573.1847 | 0.00086568 | 0.060562 | 0.076227 | 147.0625 | 97.9892 | 82.5668 | 20.6633 | 108.743 | 0.0057307 | 0.21079 | 0.99178 | 0.99806 | 98.458 | 276.098 | 335.805 | 340.04 | 927.308 | 0 | 0 | 0
|  | 2350 | 124.0076 | 23.1004 | 32.1068 | 0.047455 | 5.3682 | 0.017543 | 1.2755 | 230.4016 | 24.8214 | 0.063726 | 23.6055 | 23.9091 | 0.0015236 | 0.17236 | 5.0741 | 573.9898 | 0.00083252 | 0.060527 | 0.076865 | 147.4452 | 98.0433 | 82.2836 | 20.6613 | 109.0194 | 0.0055884 | 0.21052 | 0.9906 | 0.9978 | 98.4594 | 276.119 | 335.883 | 340.203 | 927.19 | 0 | 0 | 0
|  | 2355 | 130.6569 | 23.0419 | 29.605 | 0.050126 | 5.6704 | 0.018935 | 1.2639 | 231.0383 | 26.1473 | 0.05896 | 24.8648 | 25.1694 | 0.001484 | 0.16787 | 5.0816 | 574.8404 | 0.00094913 | 0.063353 | 0.080952 | 147.8398 | 98.1054 | 82.0886 | 20.6613 | 120.9696 | 0.0058737 | 0.20949 | 0.99096 | 0.99762 | 98.4578 | 276.1 | 335.86 | 339.974 | 927.138 | 0 | 0 | 0
|  | 2360 | 126.6483 | 20.2658 | 20.4874 | 0.055244 | 6.2494 | 0.01572 | 1.106 | 231.6816 | 25.6761 | 0.045803 | 24.4151 | 24.7106 | 0.0011318 | 0.12803 | 5.0881 | 575.5802 | 0.00086844 | 0.061102 | 0.078401 | 148.2382 | 98.1702 | 81.7815 | 20.6652 | 116.6414 | 0.0056176 | 0.20665 | 0.99253 | 0.99772 | 98.4539 | 276.08 | 335.837 | 339.902 | 927.128 | 0 | 0 | 0
|  | 2365 | 120.0573 | 25.8438 | 38.6985 | 0.041066 | 4.6455 | 0.020862 | 1.4429 | 232.2983 | 24.5357 | 0.067321 | 23.3242 | 23.6063 | 0.0015892 | 0.17977 | 5.0949 | 576.3497 | 0.00085673 | 0.059253 | 0.074535 | 148.6205 | 98.2234 | 81.5576 | 20.6666 | 106.4805 | 0.0057308 | 0.20897 | 0.99021 | 0.99782 | 98.4535 | 276.066 | 335.743 | 339.804 | 927.141 | 0 | 0 | 0
|  | 2370 | 119.1065 | 23.1963 | 23.4775 | 0.045391 | 5.1347 | 0.020148 | 1.2943 | 232.8962 | 24.5089 | 0.04515 | 23.3083 | 23.6025 | 0.0010657 | 0.12055 | 5.1016 | 577.1005 | 0.00091455 | 0.058747 | 0.073964 | 148.9918 | 98.2685 | 81.3505 | 20.6684 | 106.2915 | 0.0059787 | 0.20778 | 0.99273 | 0.99784 | 98.4567 | 276.088 | 335.882 | 340.122 | 927.771 | 0 | 0 | 0
|  | 2375 | 122.2953 | 22.6147 | 25.2761 | 0.047805 | 5.4078 | 0.018433 | 1.2788 | 233.4997 | 25.0151 | 0.050168 | 23.7859 | 24.0855 | 0.0012083 | 0.13669 | 5.1073 | 577.7436 | 0.0008812 | 0.061135 | 0.076045 | 149.3668 | 98.3157 | 81.104 | 20.6664 | 110.7095 | 0.0057628 | 0.21087 | 0.99196 | 0.99763 | 98.4576 | 276.105 | 335.828 | 340.058 | 927.238 | 0 | 0 | 0
|  | 2380 | 124.2492 | 23.3823 | 32.5006 | 0.046974 | 5.3138 | 0.018552 | 1.2668 | 234.1161 | 24.8016 | 0.063918 | 23.5854 | 23.885 | 0.0015267 | 0.1727 | 5.1141 | 578.5171 | 0.00087146 | 0.059508 | 0.076858 | 149.749 | 98.3681 | 80.8762 | 20.6611 | 108.8398 | 0.0057535 | 0.20794 | 0.99034 | 0.99756 | 98.4557 | 276.117 | 335.865 | 340.131 | 927.231 | 0 | 0 | 0
|  | 2385 | 122.2009 | 21.9951 | 35.0502 | 0.049113 | 5.5558 | 0.018566 | 1.1933 | 234.7322 | 24.4285 | 0.073209 | 23.229 | 23.5141 | 0.0017214 | 0.19473 | 5.1222 | 579.4357 | 0.00091184 | 0.058606 | 0.075624 | 150.1302 | 98.4202 | 80.6315 | 20.6614 | 105.5826 | 0.0059799 | 0.20792 | 0.98923 | 0.9975 | 98.4541 | 276.125 | 335.841 | 339.962 | 927.189 | 0 | 0 | 0
|  | 2390 | 129.3239 | 23.9952 | 24.0694 | 0.047644 | 5.3896 | 0.020382 | 1.246 | 235.361 | 25.729 | 0.046294 | 24.4679 | 24.7713 | 0.0011468 | 0.12972 | 5.1294 | 580.2468 | 0.00097109 | 0.059362 | 0.079635 | 150.5184 | 98.4774 | 80.3888 | 20.6614 | 117.1343 | 0.006023 | 0.20188 | 0.99202 | 0.99726 | 98.4569 | 276.103 | 335.872 | 340.036 | 927.21 | 0 | 0 | 0
|  | 2395 | 123.1972 | 22.0303 | 31.1608 | 0.049435 | 5.5922 | 0.021371 | 1.28 | 235.9923 | 25.1978 | 0.063537 | 23.9574 | 24.2445 | 0.0015404 | 0.17426 | 5.1361 | 581.0068 | 0.0010565 | 0.063275 | 0.076926 | 150.9098 | 98.5354 | 80.152 | 20.6652 | 112.3226 | 0.0064556 | 0.21529 | 0.98996 | 0.99713 | 98.4581 | 276.13 | 335.796 | 339.821 | 927.262 | 0 | 0 | 0
|  | 2400 | 127.6328 | 23.7891 | 37.2063 | 0.047428 | 5.3652 | 0.022763 | 1.336 | 236.6194 | 25.3234 | 0.072414 | 24.0766 | 24.3687 | 0.0017646 | 0.19962 | 5.1444 | 581.9414 | 0.0010796 | 0.063366 | 0.07936 | 151.3005 | 98.5914 | 79.8984 | 20.6579 | 113.444 | 0.0065286 | 0.21471 | 0.98865 | 0.99682 | 98.4552 | 276.136 | 335.793 | 339.867 | 927.28 | 0 | 0 | 0
|  | 2405 | 126.3474 | 23.0779 | 19.1119 | 0.048397 | 5.4748 | 0.018189 | 1.2142 | 237.2544 | 24.5742 | 0.039089 | 23.3755 | 23.6628 | 0.00092497 | 0.10463 | 5.1511 | 582.7021 | 0.00088032 | 0.058764 | 0.077891 | 151.6936 | 98.6505 | 79.674 | 20.6547 | 106.882 | 0.0058244 | 0.20741 | 0.99213 | 0.99655 | 98.4564 | 276.127 | 335.955 | 340.084 | 927.209 | 0 | 0 | 0
|  | 2410 | 125.4899 | 20.8104 | 33.2088 | 0.053307 | 6.0301 | 0.016034 | 1.1247 | 237.884 | 25.0094 | 0.07353 | 23.7855 | 24.075 | 0.0017702 | 0.20025 | 5.1578 | 583.4643 | 0.0008547 | 0.059956 | 0.077594 | 152.0823 | 98.707 | 79.4106 | 20.6607 | 110.6828 | 0.005654 | 0.20781 | 0.98799 | 0.99628 | 98.4553 | 276.127 | 335.898 | 339.987 | 928.922 | 0 | 0 | 0
|  | 2415 | 124.5463 | 23.2569 | 26.6806 | 0.04734 | 5.3552 | 0.017945 | 1.2875 | 238.5091 | 24.8834 | 0.05272 | 23.6656 | 23.9582 | 0.0012631 | 0.14288 | 5.1654 | 584.3221 | 0.00084954 | 0.060952 | 0.077228 | 152.4694 | 98.7615 | 79.1534 | 20.6606 | 109.57 | 0.0056505 | 0.21124 | 0.99005 | 0.996 | 98.4551 | 276.131 | 335.899 | 340.051 | 927.119 | 0 | 0 | 0
|  | 2420 | 124.4154 | 23.7814 | 21.4809 | 0.046248 | 5.2316 | 0.020132 | 1.2831 | 239.1315 | 24.6631 | 0.041844 | 23.4552 | 23.7416 | 0.00099344 | 0.11238 | 5.171 | 584.9603 | 0.00093104 | 0.059339 | 0.076947 | 152.8548 | 98.8147 | 78.9319 | 20.6592 | 107.6345 | 0.0060237 | 0.20838 | 0.99106 | 0.99578 | 98.4551 | 276.146 | 335.886 | 339.987 | 927.12 | 0 | 0 | 0
|  | 2425 | 122.4194 | 21.7274 | 19.8823 | 0.049808 | 5.6343 | 0.017758 | 1.177 | 239.7485 | 24.5481 | 0.041857 | 23.3573 | 23.659 | 0.00099029 | 0.11202 | 5.176 | 585.5213 | 0.00088449 | 0.058624 | 0.075735 | 153.2365 | 98.8654 | 78.6851 | 20.6623 | 106.6856 | 0.0058459 | 0.2072 | 0.99096 | 0.99569 | 98.4578 | 276.161 | 336.05 | 340.39 | 927.015 | 0 | 0 | 0
|  | 2430 | 127.1869 | 23.3016 | 24.9456 | 0.048251 | 5.4583 | 0.020093 | 1.2774 | 240.3726 | 25.6182 | 0.048751 | 24.3759 | 24.6897 | 0.0012037 | 0.13616 | 5.1815 | 586.1418 | 0.00096953 | 0.061637 | 0.078814 | 153.6229 | 98.9187 | 78.4395 | 20.6631 | 116.1916 | 0.0060335 | 0.20838 | 0.98992 | 0.99542 | 98.4586 | 276.156 | 336.056 | 340.382 | 927.045 | 0 | 0 | 0
|  | 2435 | 124.4958 | 23.2144 | 31.6014 | 0.047408 | 5.3629 | 0.019672 | 1.2535 | 241.0018 | 24.9906 | 0.062202 | 23.7759 | 24.0851 | 0.0014982 | 0.16947 | 5.1882 | 586.9058 | 0.0009326 | 0.059426 | 0.077004 | 154.0125 | 98.974 | 78.2024 | 20.6627 | 110.5546 | 0.005979 | 0.20653 | 0.98859 | 0.9956 | 98.453 | 276.139 | 336.016 | 340.386 | 926.75 | 0 | 0 | 0
|  | 2440 | 125.3406 | 23.6543 | 36.6158 | 0.046842 | 5.2988 | 0.019263 | 1.2712 | 241.6264 | 25.3122 | 0.070307 | 24.0819 | 24.3951 | 0.0017152 | 0.19402 | 5.1963 | 587.8146 | 0.0009023 | 0.059546 | 0.077469 | 154.3986 | 99.0272 | 77.9653 | 20.6645 | 113.4188 | 0.0058062 | 0.20485 | 0.98774 | 0.99567 | 98.452 | 276.121 | 336.016 | 340.387 | 926.783 | 0 | 0 | 0
|  | 2445 | 125.4078 | 25.5224 | 29.7696 | 0.043437 | 4.9136 | 0.022738 | 1.3818 | 242.2532 | 25.5823 | 0.052437 | 24.3402 | 24.6597 | 0.0012931 | 0.14628 | 5.2038 | 588.6653 | 0.00098764 | 0.060021 | 0.077611 | 154.7863 | 99.0811 | 77.7365 | 20.667 | 115.8585 | 0.0061122 | 0.20444 | 0.98955 | 0.99547 | 98.4532 | 276.145 | 336.034 | 340.446 | 927.175 | 0 | 0 | 0
|  | 2450 | 123.0559 | 23.3557 | 26.1566 | 0.046576 | 5.2688 | 0.021431 | 1.278 | 242.8744 | 25.2631 | 0.05005 | 24.03 | 24.341 | 0.0012183 | 0.13781 | 5.2101 | 589.3756 | 0.00099817 | 0.059524 | 0.076262 | 155.171 | 99.1324 | 77.5225 | 20.6683 | 112.9544 | 0.0062058 | 0.2051 | 0.98957 | 0.99522 | 98.4533 | 276.135 | 335.944 | 340.293 | 927.273 | 0 | 0 | 0
|  | 2455 | 118.0925 | 19.2293 | 17.0839 | 0.054289 | 6.1413 | 0.018871 | 1.1151 | 243.4773 | 24.4858 | 0.039352 | 23.2832 | 23.5686 | 0.00092747 | 0.10492 | 5.2154 | 589.9824 | 0.0010245 | 0.06054 | 0.073726 | 155.546 | 99.1761 | 77.2659 | 20.669 | 106.0769 | 0.0064465 | 0.21275 | 0.99041 | 0.99485 | 98.4531 | 276.112 | 335.836 | 339.953 | 927.287 | 0 | 0 | 0
|  | 2460 | 125.2271 | 22.6228 | 42.2859 | 0.048933 | 5.5354 | 0.020234 | 1.2452 | 244.0856 | 25.2335 | 0.085152 | 23.9969 | 24.3001 | 0.0020692 | 0.23407 | 5.2229 | 590.8299 | 0.0009901 | 0.060933 | 0.077651 | 155.9244 | 99.2218 | 76.9951 | 20.663 | 112.6671 | 0.0061775 | 0.20896 | 0.98499 | 0.99457 | 98.4514 | 276.134 | 335.876 | 340.119 | 927.248 | 0 | 0 | 0
|  | 2465 | 123.7565 | 23.6085 | 16.8434 | 0.046339 | 5.242 | 0.018237 | 1.2851 | 244.708 | 24.9192 | 0.032525 | 23.7019 | 23.9977 | 0.00078051 | 0.088294 | 5.2301 | 591.6358 | 0.00084507 | 0.05955 | 0.076586 | 156.31 | 99.273 | 76.7747 | 20.6634 | 109.8963 | 0.0056269 | 0.20731 | 0.99065 | 0.99432 | 98.4519 | 276.131 | 335.93 | 340.122 | 927.373 | 0 | 0 | 0
|  | 2470 | 125.6656 | 24.2551 | 16.2965 | 0.0458 | 5.181 | 0.018378 | 1.3108 | 245.3316 | 25.2407 | 0.030698 | 24.0119 | 24.3138 | 0.00074638 | 0.084432 | 5.2339 | 592.0676 | 0.00084172 | 0.060036 | 0.077696 | 156.6957 | 99.3245 | 76.5286 | 20.6629 | 112.7698 | 0.0055684 | 0.20657 | 0.99079 | 0.99425 | 98.4522 | 276.118 | 335.989 | 340.213 | 927.131 | 0 | 0 | 0
|  | 2475 | 126.6453 | 24.1314 | 14.0935 | 0.046394 | 5.2481 | 0.019139 | 1.3334 | 245.9623 | 25.6755 | 0.02645 | 24.426 | 24.7206 | 0.00065385 | 0.073965 | 5.2374 | 592.4636 | 0.00088793 | 0.061862 | 0.078522 | 157.0863 | 99.3787 | 76.3145 | 20.6647 | 116.6906 | 0.0056962 | 0.2086 | 0.99116 | 0.99414 | 98.4532 | 276.122 | 335.995 | 340.047 | 927.175 | 0 | 0 | 0
|  | 2480 | 121.6254 | 21.8133 | 29.5635 | 0.049289 | 5.5757 | 0.018115 | 1.1933 | 246.583 | 24.5475 | 0.061651 | 23.3524 | 23.6358 | 0.0014572 | 0.16484 | 5.2427 | 593.0606 | 0.00089286 | 0.058819 | 0.075336 | 157.4709 | 99.4286 | 76.062 | 20.6638 | 106.6605 | 0.0058812 | 0.20773 | 0.98709 | 0.99403 | 98.4535 | 276.078 | 335.988 | 340.066 | 927.114 | 0 | 0 | 0
|  | 2485 | 125.2369 | 22.4165 | 23.5571 | 0.049387 | 5.5868 | 0.017583 | 1.1926 | 247.2002 | 25.14 | 0.048051 | 23.9169 | 24.2124 | 0.0011634 | 0.13161 | 5.2492 | 593.8017 | 0.0008684 | 0.058898 | 0.077302 | 157.8525 | 99.4769 | 75.825 | 20.6632 | 111.8754 | 0.005692 | 0.20422 | 0.9887 | 0.99411 | 98.4536 | 276.086 | 336.001 | 340.152 | 927.17 | 0 | 0 | 0
|  | 2490 | 125.2618 | 22.6623 | 30.7833 | 0.048862 | 5.5273 | 0.018148 | 1.2539 | 247.8264 | 25.3641 | 0.061564 | 24.1309 | 24.432 | 0.0015041 | 0.17015 | 5.2559 | 594.5561 | 0.00088675 | 0.061267 | 0.07768 | 158.24 | 99.5287 | 75.5695 | 20.6644 | 113.8826 | 0.0057352 | 0.209 | 0.98721 | 0.99414 | 98.4534 | 276.103 | 336.011 | 340.204 | 928.759 | 0 | 0 | 0
|  | 2495 | 125.5911 | 23.8208 | 33.9704 | 0.046607 | 5.2723 | 0.021149 | 1.2873 | 248.4536 | 25.0847 | 0.065506 | 23.8656 | 24.17 | 0.0015833 | 0.1791 | 5.2636 | 595.4292 | 0.0009857 | 0.059999 | 0.077706 | 158.6284 | 99.5806 | 75.3381 | 20.6612 | 111.3896 | 0.0061834 | 0.20745 | 0.98686 | 0.99423 | 98.4539 | 276.104 | 336.018 | 340.304 | 927.177 | 0 | 0 | 0
|  | 2500 | 125.0996 | 22.4414 | 27.3322 | 0.049279 | 5.5745 | 0.018101 | 1.2094 | 249.0803 | 24.9724 | 0.055979 | 23.7615 | 24.0606 | 0.0013469 | 0.15236 | 5.2709 | 596.2579 | 0.00089201 | 0.059597 | 0.077342 | 159.0161 | 99.6321 | 75.0986 | 20.6612 | 110.4078 | 0.0058137 | 0.20709 | 0.98815 | 0.99446 | 98.453 | 276.113 | 336.057 | 340.287 | 927.097 | 0 | 0 | 0
|  | 2505 | 129.8983 | 26.1895 | 45.3704 | 0.043846 | 4.9599 | 0.020168 | 1.366 | 249.7178 | 26.0053 | 0.07943 | 24.7414 | 25.0447 | 0.0019893 | 0.22503 | 5.2793 | 597.2014 | 0.0008843 | 0.059893 | 0.079993 | 159.4094 | 99.6877 | 74.8538 | 20.6631 | 119.7155 | 0.0056364 | 0.20161 | 0.98584 | 0.99479 | 98.4545 | 276.139 | 336.017 | 340.137 | 927.059 | 0 | 0 | 0
|  | 2510 | 125.4253 | 24.6441 | 26.7285 | 0.044991 | 5.0895 | 0.023122 | 1.3427 | 250.3561 | 25.4205 | 0.049202 | 24.1698 | 24.4408 | 0.0012025 | 0.13603 | 5.2872 | 598.1041 | 0.0010403 | 0.060409 | 0.077699 | 159.8036 | 99.7435 | 74.6521 | 20.6649 | 114.32 | 0.0063517 | 0.20643 | 0.98938 | 0.99493 | 98.4552 | 276.144 | 335.806 | 339.571 | 927.201 | 0 | 0 | 0
|  | 2515 | 125.5356 | 21.395 | 24.1158 | 0.051869 | 5.8675 | 0.018082 | 1.1393 | 250.9835 | 25.4785 | 0.051042 | 24.2224 | 24.5063 | 0.0012509 | 0.1415 | 5.2934 | 598.7979 | 0.00093787 | 0.059093 | 0.077521 | 160.1917 | 99.7946 | 74.3974 | 20.6662 | 114.8299 | 0.0059265 | 0.20267 | 0.98918 | 0.99494 | 98.454 | 276.146 | 335.77 | 339.706 | 927.854 | 0 | 0 | 0
|  | 2520 | 121.7392 | 22.8975 | 29.4264 | 0.047 | 5.3167 | 0.017662 | 1.2786 | 251.6017 | 25.0069 | 0.05748 | 23.7771 | 24.0612 | 0.001383 | 0.15645 | 5.3 | 599.5428 | 0.00083012 | 0.060095 | 0.075566 | 160.5744 | 99.8419 | 74.1468 | 20.668 | 110.6323 | 0.0055527 | 0.20819 | 0.98866 | 0.99514 | 98.4531 | 276.156 | 335.814 | 339.827 | 927.112 | 0 | 0 | 0
|  | 2525 | 126.0576 | 23.9343 | 24.7833 | 0.046559 | 5.2668 | 0.019976 | 1.2883 | 252.2212 | 25.3118 | 0.047387 | 24.0637 | 24.3498 | 0.0011539 | 0.13053 | 5.3063 | 600.2602 | 0.00093004 | 0.059981 | 0.077936 | 160.9581 | 99.8896 | 73.9235 | 20.6629 | 113.3313 | 0.0059196 | 0.20599 | 0.98998 | 0.99533 | 98.4545 | 276.154 | 335.767 | 339.76 | 927.046 | 0 | 0 | 0
|  | 2530 | 125.0342 | 24.1328 | 24.7614 | 0.045801 | 5.1811 | 0.020122 | 1.2986 | 252.8489 | 25.1368 | 0.046915 | 23.89 | 24.1734 | 0.0011341 | 0.12829 | 5.312 | 600.9073 | 0.00092159 | 0.059477 | 0.0773 | 161.3462 | 99.9403 | 73.6806 | 20.6632 | 111.7353 | 0.0059113 | 0.20575 | 0.99026 | 0.99556 | 98.4531 | 276.167 | 335.664 | 339.647 | 927.148 | 0 | 0 | 0
|  | 2535 | 123.4838 | 22.5636 | 24.0613 | 0.048379 | 5.4727 | 0.019133 | 1.2213 | 253.4702 | 24.6831 | 0.049041 | 23.457 | 23.7363 | 0.0011641 | 0.13168 | 5.3178 | 601.5572 | 0.00092563 | 0.059085 | 0.0764 | 161.7305 | 99.9882 | 73.4614 | 20.6614 | 107.73 | 0.0059979 | 0.20757 | 0.99014 | 0.99567 | 98.4519 | 276.182 | 335.639 | 339.636 | 927.23 | 0 | 0 | 0
|  | 2540 | 125.0705 | 22.2605 | 23.7265 | 0.049668 | 5.6185 | 0.019804 | 1.1944 | 254.0916 | 24.7821 | 0.04945 | 23.5502 | 23.8308 | 0.0011784 | 0.13331 | 5.3236 | 602.2197 | 0.00098362 | 0.059322 | 0.077321 | 162.1148 | 100.0361 | 73.1986 | 20.6592 | 108.5921 | 0.0062243 | 0.20757 | 0.9899 | 0.99548 | 98.4553 | 276.164 | 335.627 | 339.625 | 927.269 | 0 | 0 | 0
|  | 2545 | 127.2893 | 23.899 | 27.4753 | 0.047083 | 5.3261 | 0.022338 | 1.2722 | 254.7225 | 25.0309 | 0.053699 | 23.7989 | 24.0901 | 0.0012936 | 0.14634 | 5.3298 | 602.9188 | 0.0010517 | 0.0599 | 0.078641 | 162.5047 | 100.0874 | 72.9701 | 20.6572 | 110.8402 | 0.0064649 | 0.20752 | 0.98941 | 0.99547 | 98.4557 | 276.191 | 335.8 | 339.909 | 927.296 | 0 | 0 | 0
|  | 2550 | 126.966 | 26.5035 | 25.969 | 0.042348 | 4.7905 | 0.022289 | 1.3954 | 255.3581 | 24.8869 | 0.045899 | 23.6652 | 23.9603 | 0.0010997 | 0.12441 | 5.3358 | 603.5956 | 0.00094392 | 0.059095 | 0.078302 | 162.897 | 100.1404 | 72.73 | 20.6568 | 109.5839 | 0.0060421 | 0.20631 | 0.99026 | 0.99545 | 98.4554 | 276.187 | 335.845 | 340.033 | 927.213 | 0 | 0 | 0
|  | 2555 | 126.0989 | 25.1677 | 22.0665 | 0.044291 | 5.0103 | 0.020822 | 1.33 | 255.9908 | 24.9234 | 0.040742 | 23.6988 | 23.989 | 0.00097736 | 0.11056 | 5.341 | 604.1831 | 0.00092223 | 0.058907 | 0.077793 | 163.2873 | 100.1921 | 72.5377 | 20.659 | 109.9 | 0.0059464 | 0.20558 | 0.99079 | 0.99539 | 98.4553 | 276.175 | 335.829 | 339.941 | 927.303 | 0 | 0 | 0
|  | 2560 | 126.3962 | 21.5465 | 22.9812 | 0.051857 | 5.8662 | 0.018078 | 1.1379 | 256.622 | 24.9907 | 0.049545 | 23.7609 | 24.0536 | 0.0011917 | 0.13481 | 5.3464 | 604.7965 | 0.00093747 | 0.059008 | 0.077976 | 163.6767 | 100.243 | 72.2803 | 20.6591 | 110.4855 | 0.0059991 | 0.20543 | 0.98977 | 0.99536 | 98.4549 | 276.189 | 335.803 | 339.94 | 927.248 | 0 | 0 | 0
|  | 2565 | 123.14 | 21.2964 | 18.3714 | 0.051115 | 5.7822 | 0.015935 | 1.1337 | 257.2459 | 24.5321 | 0.039765 | 23.3293 | 23.6151 | 0.00093905 | 0.10623 | 5.3517 | 605.3991 | 0.00081451 | 0.05795 | 0.075998 | 164.0616 | 100.2908 | 72.0298 | 20.6612 | 106.4883 | 0.0055534 | 0.20549 | 0.99092 | 0.99541 | 98.4546 | 276.162 | 335.867 | 339.981 | 927.189 | 0 | 0 | 0
|  | 2570 | 128.2032 | 26.2869 | 19.7597 | 0.043113 | 4.8771 | 0.022803 | 1.3976 | 257.8742 | 25.5729 | 0.034591 | 24.3202 | 24.628 | 0.0008519 | 0.096369 | 5.3562 | 605.9056 | 0.0009831 | 0.060253 | 0.079164 | 164.4496 | 100.3402 | 71.7783 | 20.6614 | 115.7207 | 0.0060953 | 0.2051 | 0.99151 | 0.99542 | 98.4561 | 276.17 | 335.883 | 340.134 | 928.823 | 0 | 0 | 0
|  | 2575 | 126.1047 | 26.1314 | 23.2582 | 0.04266 | 4.8258 | 0.022523 | 1.4144 | 258.51 | 25.3621 | 0.04064 | 24.1177 | 24.414 | 0.00099219 | 0.11224 | 5.3608 | 606.4271 | 0.00096082 | 0.06034 | 0.078027 | 164.8425 | 100.3922 | 71.5888 | 20.6631 | 113.8113 | 0.0060375 | 0.20661 | 0.99046 | 0.99505 | 98.4565 | 276.187 | 335.853 | 339.98 | 927.285 | 0 | 0 | 0
|  | 2580 | 125.4961 | 21.0168 | 21.4801 | 0.052786 | 5.9712 | 0.018251 | 1.15 | 259.139 | 25.4549 | 0.04627 | 24.2051 | 24.5051 | 0.0011338 | 0.12826 | 5.3661 | 607.0284 | 0.00096341 | 0.060701 | 0.077752 | 165.232 | 100.4415 | 71.3392 | 20.6651 | 114.642 | 0.0060338 | 0.20697 | 0.98989 | 0.99511 | 98.4561 | 276.173 | 335.842 | 340.004 | 927.345 | 0 | 0 | 0
|  | 2585 | 127.5857 | 22.6732 | 24.1497 | 0.049744 | 5.6272 | 0.020012 | 1.232 | 259.7717 | 25.3505 | 0.049267 | 24.0971 | 24.3837 | 0.0012013 | 0.13589 | 5.372 | 607.6887 | 0.00099547 | 0.061283 | 0.078988 | 165.6238 | 100.492 | 71.0763 | 20.6595 | 113.6624 | 0.0061807 | 0.20913 | 0.98951 | 0.99507 | 98.4566 | 276.177 | 335.721 | 339.714 | 927.304 | 0 | 0 | 0
|  | 2590 | 124.7596 | 24.7975 | 38.0852 | 0.044475 | 5.0311 | 0.024031 | 1.2981 | 260.4026 | 24.589 | 0.071579 | 23.377 | 23.664 | 0.0016939 | 0.19161 | 5.3792 | 608.5075 | 0.0010688 | 0.057734 | 0.076946 | 166.0137 | 100.5415 | 70.845 | 20.6583 | 106.9531 | 0.0066146 | 0.20456 | 0.98688 | 0.99494 | 98.4567 | 276.181 | 335.775 | 339.897 | 927.191 | 0 | 0 | 0
|  | 2595 | 129.5969 | 23.0019 | 40.8396 | 0.049806 | 5.6342 | 0.021082 | 1.2435 | 261.0384 | 25.8792 | 0.08173 | 24.5993 | 24.8874 | 0.0020341 | 0.2301 | 5.3885 | 609.5618 | 0.00105 | 0.061936 | 0.080201 | 166.4065 | 100.5929 | 70.6197 | 20.6611 | 118.451 | 0.0063157 | 0.20754 | 0.9855 | 0.9947 | 98.4571 | 276.192 | 335.716 | 339.648 | 927.411 | 0 | 0 | 0
|  | 2600 | 127.7269 | 23.6459 | 27.8444 | 0.047751 | 5.4016 | 0.019813 | 1.2959 | 261.6818 | 25.191 | 0.054862 | 23.9459 | 24.2352 | 0.0013296 | 0.15041 | 5.3969 | 610.513 | 0.00094607 | 0.061881 | 0.079136 | 166.8049 | 100.6468 | 70.3552 | 20.6572 | 112.2381 | 0.0060036 | 0.2117 | 0.9882 | 0.99438 | 98.4586 | 276.197 | 335.726 | 339.783 | 927.109 | 0 | 0 | 0
|  | 2605 | 127.6187 | 26.8973 | 22.5781 | 0.041943 | 4.7447 | 0.019504 | 1.39 | 262.3201 | 24.8338 | 0.039604 | 23.6144 | 23.9116 | 0.00094699 | 0.10713 | 5.4026 | 611.1569 | 0.00081804 | 0.0583 | 0.078488 | 167.1989 | 100.6987 | 70.1463 | 20.6555 | 109.1151 | 0.0055263 | 0.20453 | 0.98963 | 0.9941 | 98.4595 | 276.174 | 335.841 | 340.068 | 927.049 | 0 | 0 | 0
|  | 2610 | 127.9097 | 23.811 | 36.0285 | 0.047487 | 5.3719 | 0.016741 | 1.2524 | 262.9589 | 25.2669 | 0.070366 | 24.0245 | 24.3144 | 0.0017109 | 0.19354 | 5.4093 | 611.9085 | 0.00079497 | 0.059472 | 0.078813 | 167.5922 | 100.7506 | 69.9226 | 20.6592 | 112.9457 | 0.0053736 | 0.20494 | 0.98592 | 0.99384 | 98.4584 | 276.167 | 335.817 | 339.869 | 927.081 | 0 | 0 | 0
|  | 2615 | 124.3967 | 22.6875 | 17.9121 | 0.04847 | 5.4831 | 0.016311 | 1.1822 | 263.5897 | 24.5466 | 0.036767 | 23.336 | 23.6134 | 0.0008682 | 0.098213 | 5.4157 | 612.6379 | 0.00079059 | 0.0573 | 0.076574 | 167.9807 | 100.7991 | 69.676 | 20.6592 | 106.5816 | 0.0054506 | 0.20366 | 0.98952 | 0.99366 | 98.4595 | 276.175 | 335.764 | 339.755 | 927.077 | 0 | 0 | 0
|  | 2620 | 129.707 | 24.7592 | 31.2444 | 0.046311 | 5.2387 | 0.019956 | 1.2902 | 264.225 | 25.5304 | 0.058928 | 24.27 | 24.5543 | 0.0014469 | 0.16368 | 5.4215 | 613.2927 | 0.00092418 | 0.059751 | 0.079883 | 168.3718 | 100.8492 | 69.4419 | 20.6583 | 115.2904 | 0.0058633 | 0.20406 | 0.98689 | 0.99352 | 98.4604 | 276.166 | 335.747 | 339.68 | 927.15 | 0 | 0 | 0
|  | 2625 | 126.2101 | 22.6942 | 42.2726 | 0.049162 | 5.5613 | 0.019332 | 1.2083 | 264.8648 | 25.0897 | 0.086191 | 23.842 | 24.1116 | 0.0020782 | 0.23509 | 5.4303 | 614.2896 | 0.00095039 | 0.0594 | 0.077939 | 168.7664 | 100.9009 | 69.2082 | 20.6604 | 111.3019 | 0.0060371 | 0.20584 | 0.98381 | 0.9935 | 98.4587 | 276.134 | 335.62 | 339.415 | 927.135 | 0 | 0 | 0
|  | 2630 | 125.6543 | 25.5508 | 33.1604 | 0.043473 | 4.9178 | 0.021942 | 1.3533 | 265.4944 | 25.1099 | 0.059747 | 23.858 | 24.1282 | 0.0014416 | 0.16308 | 5.4391 | 615.285 | 0.0009539 | 0.058834 | 0.077553 | 169.1551 | 100.9485 | 68.9593 | 20.662 | 111.4661 | 0.0060484 | 0.20423 | 0.98681 | 0.99353 | 98.4606 | 276.137 | 335.574 | 339.375 | 927.148 | 0 | 0 | 0
|  | 2635 | 122.7875 | 24.1985 | 25.5533 | 0.044856 | 5.0742 | 0.018366 | 1.2798 | 266.1155 | 24.2885 | 0.049088 | 23.0807 | 23.3503 | 0.0011462 | 0.12966 | 5.4456 | 616.0169 | 0.00082383 | 0.057408 | 0.075729 | 169.5383 | 100.9926 | 68.7655 | 20.6593 | 104.3071 | 0.0056275 | 0.20559 | 0.98812 | 0.99365 | 98.4613 | 276.14 | 335.62 | 339.54 | 927.193 | 0 | 0 | 0
|  | 2640 | 125.4284 | 23.2636 | 14.1771 | 0.047662 | 5.3916 | 0.015546 | 1.2371 | 266.7361 | 24.9895 | 0.028108 | 23.7501 | 24.0394 | 0.00067571 | 0.076437 | 5.4501 | 616.5321 | 0.00074096 | 0.058964 | 0.077366 | 169.921 | 101.0364 | 68.5082 | 20.6613 | 110.4301 | 0.0051862 | 0.20532 | 0.99069 | 0.99386 | 98.4608 | 276.145 | 335.667 | 339.755 | 927.188 | 0 | 0 | 0
|  | 2645 | 125.2995 | 22.3326 | 18.2443 | 0.049598 | 5.6106 | 0.015374 | 1.1813 | 267.3629 | 24.7752 | 0.037948 | 23.5528 | 23.8451 | 0.00090488 | 0.10236 | 5.4541 | 616.9791 | 0.00076249 | 0.058588 | 0.077248 | 170.3076 | 101.0824 | 68.2904 | 20.6593 | 108.5737 | 0.0053026 | 0.20567 | 0.98966 | 0.99394 | 98.4604 | 276.131 | 335.757 | 339.923 | 927.204 | 0 | 0 | 0
|  | 2650 | 132.9345 | 25.0322 | 25.1504 | 0.046945 | 5.3105 | 0.019883 | 1.3314 | 268.0085 | 25.9613 | 0.047266 | 24.6755 | 24.9798 | 0.0011807 | 0.13356 | 5.4593 | 617.5689 | 0.00093342 | 0.062502 | 0.082056 | 170.7058 | 101.1353 | 68.0183 | 20.6555 | 119.1945 | 0.005838 | 0.20848 | 0.98883 | 0.99416 | 98.4602 | 276.134 | 335.691 | 339.831 | 927.251 | 0 | 0 | 0
|  | 2655 | 127.8021 | 26.6329 | 29.5678 | 0.04242 | 4.7987 | 0.021659 | 1.3959 | 268.6603 | 25.0299 | 0.052022 | 23.8045 | 24.1105 | 0.0012543 | 0.14189 | 5.4654 | 618.2575 | 0.00091876 | 0.059213 | 0.078764 | 171.1079 | 101.1903 | 67.8223 | 20.6567 | 110.8622 | 0.0059158 | 0.20573 | 0.98837 | 0.99424 | 98.462 | 276.125 | 335.892 | 340.21 | 927.24 | 0 | 0 | 0
|  | 2660 | 129.8073 | 23.0181 | 20.1627 | 0.049852 | 5.6393 | 0.018979 | 1.2182 | 269.3043 | 25.512 | 0.040935 | 24.2564 | 24.5547 | 0.0010051 | 0.1137 | 5.471 | 618.8965 | 0.00094614 | 0.060727 | 0.080093 | 171.505 | 101.2422 | 67.5806 | 20.6574 | 115.1425 | 0.005955 | 0.20669 | 0.98996 | 0.99458 | 98.4612 | 276.104 | 335.8 | 339.93 | 927.256 | 0 | 0 | 0
|  | 2665 | 130.8929 | 23.9203 | 65.4357 | 0.048373 | 5.472 | 0.020389 | 1.2623 | 269.9561 | 25.483 | 0.12904 | 24.2294 | 24.5289 | 0.0031653 | 0.35807 | 5.4815 | 620.0759 | 0.00098629 | 0.061059 | 0.080749 | 171.9071 | 101.2968 | 67.3337 | 20.6547 | 114.8834 | 0.0061223 | 0.20772 | 0.98042 | 0.99491 | 98.4636 | 276.125 | 335.809 | 339.96 | 927.255 | 0 | 0 | 0
|  | 2670 | 130.8634 | 25.8762 | 35.8648 | 0.044706 | 5.0573 | 0.021775 | 1.3587 | 270.6105 | 25.3427 | 0.065728 | 24.0989 | 24.3944 | 0.0016034 | 0.18138 | 5.4934 | 621.4245 | 0.00097347 | 0.060742 | 0.080681 | 172.3107 | 101.3522 | 67.1 | 20.6534 | 113.6357 | 0.0060921 | 0.20777 | 0.98751 | 0.99492 | 98.4641 | 276.11 | 335.848 | 339.967 | 927.334 | 0 | 0 | 0
|  | 2675 | 130.7766 | 24.791 | 22.2892 | 0.046632 | 5.2752 | 0.020668 | 1.2904 | 271.2646 | 25.3883 | 0.042512 | 24.1476 | 24.4496 | 0.0010394 | 0.11758 | 5.5 | 622.1719 | 0.00096381 | 0.060177 | 0.080545 | 172.7138 | 101.4073 | 66.8804 | 20.6544 | 114.0701 | 0.0060457 | 0.20602 | 0.99031 | 0.99511 | 98.4612 | 276.114 | 335.924 | 340.125 | 928.223 | 0 | 0 | 0
|  | 2680 | 128.5979 | 25.3546 | 21.6775 | 0.044836 | 5.072 | 0.01962 | 1.3123 | 271.913 | 25.037 | 0.04031 | 23.8125 | 24.1118 | 0.00097194 | 0.10995 | 5.505 | 622.7408 | 0.00087968 | 0.058838 | 0.079125 | 173.1129 | 101.4601 | 66.6371 | 20.6555 | 110.9307 | 0.0057533 | 0.20469 | 0.99055 | 0.9951 | 98.4617 | 276.103 | 335.909 | 340.131 | 927.25 | 0 | 0 | 0
|  | 2685 | 129.4045 | 24.5901 | 29.9295 | 0.04652 | 5.2625 | 0.020462 | 1.3116 | 272.558 | 25.281 | 0.057208 | 24.0438 | 24.3379 | 0.0013923 | 0.1575 | 5.5109 | 623.4094 | 0.00095188 | 0.061018 | 0.07992 | 173.5105 | 101.5114 | 66.4285 | 20.6554 | 113.0999 | 0.0060136 | 0.20888 | 0.98862 | 0.99507 | 98.4615 | 276.104 | 335.899 | 340.008 | 927.3 | 0 | 0 | 0
|  | 2690 | 127.7417 | 24.2375 | 37.7798 | 0.04659 | 5.2704 | 0.020273 | 1.2593 | 273.2009 | 24.8552 | 0.073554 | 23.6379 | 23.9304 | 0.0017602 | 0.19911 | 5.5188 | 624.3009 | 0.00094454 | 0.058672 | 0.07866 | 173.907 | 101.5617 | 66.1746 | 20.6551 | 109.3178 | 0.0060497 | 0.20539 | 0.98672 | 0.995 | 98.4624 | 276.114 | 335.885 | 340.042 | 928.141 | 0 | 0 | 0
|  | 2695 | 131.3142 | 30.1532 | 38.9605 | 0.038497 | 4.3549 | 0.02515 | 1.5718 | 273.8485 | 25.5042 | 0.061046 | 24.26 | 24.5697 | 0.0014999 | 0.16967 | 5.527 | 625.2229 | 0.00096819 | 0.06051 | 0.080889 | 174.3059 | 101.6136 | 65.9712 | 20.6545 | 115.1246 | 0.0060456 | 0.20618 | 0.98815 | 0.99503 | 98.4619 | 276.091 | 335.953 | 340.242 | 927.201 | 0 | 0 | 0
|  | 2700 | 128.908 | 26.6414 | 20.1126 | 0.042774 | 4.8386 | 0.022024 | 1.4028 | 274.4991 | 25.0598 | 0.035621 | 23.8418 | 24.1511 | 0.00086029 | 0.097318 | 5.5329 | 625.8904 | 0.00094204 | 0.060001 | 0.079494 | 174.7068 | 101.6663 | 65.7744 | 20.6544 | 111.1684 | 0.0060073 | 0.20761 | 0.99112 | 0.99514 | 98.4621 | 276.07 | 336.018 | 340.377 | 927.119 | 0 | 0 | 0
|  | 2705 | 131.6591 | 22.2049 | 33.8103 | 0.052415 | 5.9293 | 0.020231 | 1.1324 | 275.1505 | 25.2051 | 0.072948 | 23.983 | 24.2935 | 0.0017722 | 0.20047 | 5.5395 | 626.6348 | 0.0010604 | 0.059357 | 0.080939 | 175.1079 | 101.7192 | 65.5372 | 20.6509 | 112.475 | 0.0064705 | 0.20502 | 0.9869 | 0.99512 | 98.4626 | 276.085 | 336.058 | 340.409 | 927.155 | 0 | 0 | 0
|  | 2710 | 128.7689 | 24.7063 | 33.6562 | 0.046074 | 5.212 | 0.021669 | 1.2353 | 275.8016 | 24.6448 | 0.065322 | 23.4424 | 23.7389 | 0.0015507 | 0.17542 | 5.5478 | 627.5745 | 0.00099836 | 0.056915 | 0.078976 | 175.5077 | 101.7718 | 65.2686 | 20.6515 | 107.4957 | 0.0063091 | 0.20202 | 0.98789 | 0.99526 | 98.4636 | 276.063 | 335.951 | 340.2 | 927.094 | 0 | 0 | 0
|  | 2715 | 127.851 | 24.1703 | 44.0026 | 0.04676 | 5.2896 | 0.021016 | 1.2551 | 276.4431 | 25.0211 | 0.085442 | 23.7968 | 24.0813 | 0.0020576 | 0.23276 | 5.5568 | 628.595 | 0.00098273 | 0.058689 | 0.078737 | 175.902 | 101.8207 | 65.0697 | 20.6567 | 110.7872 | 0.0061814 | 0.2044 | 0.98582 | 0.99545 | 98.465 | 276.062 | 335.902 | 339.918 | 928.863 | 0 | 0 | 0
|  | 2720 | 125.8356 | 22.8614 | 39.3043 | 0.048658 | 5.5043 | 0.020009 | 1.1976 | 277.0773 | 24.5292 | 0.081039 | 23.3214 | 23.5991 | 0.0019125 | 0.21634 | 5.5667 | 629.7177 | 0.00097359 | 0.05827 | 0.077575 | 176.2928 | 101.8667 | 64.7992 | 20.6553 | 106.4396 | 0.0062244 | 0.20637 | 0.98627 | 0.9954 | 98.4654 | 276.068 | 335.792 | 339.791 | 927.212 | 0 | 0 | 0
|  | 2725 | 132.9813 | 25.0874 | 23.0995 | 0.046858 | 5.3007 | 0.021631 | 1.3086 | 277.7244 | 25.4178 | 0.044241 | 24.1715 | 24.4662 | 0.0010824 | 0.12244 | 5.5742 | 630.5647 | 0.0010136 | 0.061321 | 0.081935 | 176.6915 | 101.9172 | 64.5873 | 20.6498 | 114.3155 | 0.0062436 | 0.20881 | 0.99058 | 0.99558 | 98.4677 | 276.083 | 335.865 | 339.96 | 927.216 | 0 | 0 | 0
|  | 2730 | 131.9232 | 24.799 | 24.6588 | 0.047026 | 5.3197 | 0.020815 | 1.2754 | 278.3866 | 24.9285 | 0.048343 | 23.7036 | 23.9872 | 0.0011596 | 0.13118 | 5.5798 | 631.1987 | 0.00097885 | 0.059978 | 0.081145 | 177.0992 | 101.9731 | 64.3289 | 20.6469 | 109.9452 | 0.0061804 | 0.20838 | 0.99051 | 0.99596 | 98.4677 | 276.107 | 335.829 | 339.846 | 927.231 | 0 | 0 | 0
|  | 2735 | 130.7038 | 25.7129 | 41.7495 | 0.044935 | 5.0832 | 0.020359 | 1.3263 | 279.0432 | 24.871 | 0.078454 | 23.6394 | 23.9127 | 0.001876 | 0.21222 | 5.5874 | 632.0572 | 0.00091484 | 0.059598 | 0.080399 | 177.5031 | 102.0268 | 64.1188 | 20.649 | 109.3942 | 0.0059237 | 0.20774 | 0.98745 | 0.9963 | 98.4624 | 276.133 | 335.694 | 339.574 | 927.281 | 0 | 0 | 0
|  | 2740 | 127.9049 | 22.8416 | 24.5632 | 0.049501 | 5.5997 | 0.018943 | 1.1988 | 279.6897 | 24.8681 | 0.050818 | 23.6425 | 23.9267 | 0.0012159 | 0.13755 | 5.5951 | 632.9316 | 0.0009377 | 0.05934 | 0.078847 | 177.9012 | 102.0765 | 63.8728 | 20.6546 | 109.3955 | 0.0060192 | 0.20707 | 0.9908 | 0.99655 | 98.4645 | 276.155 | 335.777 | 339.814 | 927.346 | 0 | 0 | 0
|  | 2745 | 127.737 | 25.3181 | 28.3706 | 0.0446 | 5.0453 | 0.021376 | 1.3023 | 280.3288 | 24.8558 | 0.052953 | 23.6226 | 23.8953 | 0.0012653 | 0.14314 | 5.6013 | 633.6334 | 0.00095336 | 0.058085 | 0.078573 | 178.2948 | 102.1234 | 63.6342 | 20.6554 | 109.25 | 0.0060863 | 0.20383 | 0.9908 | 0.99679 | 98.4629 | 276.165 | 335.66 | 339.535 | 927.242 | 0 | 0 | 0
|  | 2750 | 123.2264 | 24.5528 | 20.9024 | 0.044366 | 5.0188 | 0.018598 | 1.2621 | 280.9562 | 24.195 | 0.039879 | 22.9915 | 23.2546 | 0.00092737 | 0.10491 | 5.6068 | 634.2535 | 0.00082511 | 0.055995 | 0.075755 | 178.6806 | 102.1659 | 63.422 | 20.6582 | 103.5044 | 0.0056465 | 0.20234 | 0.99248 | 0.99699 | 98.4648 | 276.196 | 335.615 | 339.455 | 927.229 | 0 | 0 | 0
|  | 2755 | 127.7324 | 23.6151 | 24.8068 | 0.047815 | 5.4089 | 0.019645 | 1.2544 | 281.5836 | 25.0136 | 0.049338 | 23.7688 | 24.0412 | 0.0011861 | 0.13418 | 5.6121 | 634.8512 | 0.00093933 | 0.059981 | 0.07885 | 179.0671 | 102.2082 | 63.1885 | 20.6562 | 110.6237 | 0.0060033 | 0.20785 | 0.99163 | 0.99721 | 98.4697 | 276.192 | 335.608 | 339.453 | 927.293 | 0 | 0 | 0
|  | 2760 | 131.4544 | 32.4812 | 45.1069 | 0.035776 | 4.0471 | 0.025991 | 1.6155 | 282.2316 | 25.4598 | 0.065876 | 24.2011 | 24.4968 | 0.0016138 | 0.18255 | 5.6191 | 635.643 | 0.00092985 | 0.057797 | 0.080542 | 179.4656 | 102.2578 | 62.9696 | 20.6552 | 114.6449 | 0.0058967 | 0.19943 | 0.98993 | 0.99737 | 98.4726 | 276.209 | 335.722 | 339.824 | 927.341 | 0 | 0 | 0

## CZ_O_FULL_40_2_24090024_red
Column1 | Column2 | Column3 | Column4 | Column5 | Column6 | Column7 | Column8 | Column9 | Column10 | Column11 | Column12 | Column13 | Column14 | Column15 | Column16 | Column17 | Column18 | Column19 | Column20 | Column21 | Column22 | Column23 | Column24 | Column25 | Column26 | Column27 | Column28 | Column29 | Column30 | Column31 | Column32 | Column33 | Column34 | Column35 | Column36 | Column37 | Column38 | Column39
Column1 | Column2 | Column3 | Column4 | Column5 | Column6 | Column7 | Column8 | Column9 | Column10 | Column11 | Column12 | Column13 | Column14 | Column15 | Column16 | Column17 | Column18 | Column19 | Column20 | Column21 | Column22 | Column23 | Column24 | Column25 | Column26 | Column27 | Column28 | Column29 | Column30 | Column31 | Column32 | Column33 | Column34 | Column35 | Column36 | Column37 | Column38 | Column39
Exported data
Parameter | Value | Time (s) | HRR (kW/m²) | EHC (MJ/kg) | SEA (m²/kg) | MLR (g/s) | Specific MLR (g/s·m²) | COY (kg/kg) | CO2Y (kg/kg) | THR (MJ/m²) | MFR (g/s) | k (1/m) | V stack (l/s) | V smoke (l/s) | SPR (m²/s) | RSR ((m²/s)/m²) | TSP (m²) | TSR (m²/m²) | COP (g/s) | CO2P (g/s) | O2C (g/s) | TOC (g) | ARHE(kW/m²) | Specimen mass (g) | Oxygen (%) | DPT (Pa) | CO (%) | CO2 (%) | PDM (-) | PDC (-) | APT (kPa) | Cold Trap TC (K) | Stack TC (K) | Smoke TC (K) | Cone Heater TC (K) | Soot MFM (g/s) | Spare TC (K) | HFM (kW/m²)
Peaks |  | 0 | 0.683521858800392 | 0 | 0 | -3.33027748333333 | -376.728222096531 | 0 | 0 | 0 | 24.8061164396667 | -0.0279943990437091 | 22.7931595377126 | 22.9806191100885 | -0.000643328621639305 | -0.0727747309546725 | 0 | 0 | -1.73205844003769E-06 | 1.11572024712352E-06 | 0.000405982409537449 | 0 | 0 | 15.78 | 20.94428747 | 115.325636 | 0.00037133 | 0.04403025 | 0.9996 | 0.996415 | 97.8006 | 274.757 | 324.523 | 327.192 | 962.179 | 0 | 0 | 0
peak HRR (kW/m²) | 442.610576352275 | 5 | -11.4459487113666 | 0 | 0 | -0.415462216666666 | -46.9979883107088 | 0 | 0 | 0.00170880464700098 | 25.2668129939157 | -0.0340627530337708 | 23.2114638498686 | 23.3988994269372 | -0.000797030932441802 | -0.0901618701857242 | 0 | 0 | 0.000256426101650612 | 0.0655018457157419 | 0.00392381384059447 | 0.0108244906253298 | 0.341760929400196 | 23.869533 | 20.93171254 | 119.623236 | 0.00142796 | 0.21463484 | 1.000355 | 0.996478 | 97.8063 | 274.771 | 324.453 | 327.073 | 960.923 | 0 | 0 | 0
peak EHC (MJ/kg) | 46.1478447233639 | 10 | 114.908257676104 | 5.27576943867479 | 32.862513108465 | 0.19253855 | 21.780378959276 | 0.0108214583491485 | 0.958326593644166 | 0.28897944883726 | 25.26449442163 | 0.270346554539548 | 23.2125529016339 | 23.4044063703214 | 0.00632730062325984 | 0.715757989056543 | 0.0158182515581496 | 1.78939497264136 | 0.00208354789943045 | 0.184514812766687 | 0.0912442230041083 | 0.248744582737087 | 28.897944883726 | 23.779313 | 20.61887433 | 119.617871 | 0.00890614 | 0.52466274 | 0.96641 | 0.996658 | 97.808 | 274.77 | 324.498 | 327.18 | 960.429 | 0 | 0 | 0
peak MLR (g/s) | 0.19253855 | 15 | 259.635322912629 | 18.6185646868857 | 353.908509630159 | 0.123273533333334 | 13.9449698340876 | 0.029722513920667 | 1.91101116958241 | 1.22533840030909 | 24.3080257359909 | 1.90337176266855 | 22.5725230409784 | 22.9211934917421 | 0.0436275524588439 | 4.93524349081945 | 0.140705384263409 | 15.9168986723313 | 0.00366399931054983 | 0.235577099113891 | 0.17866103893851 | 0.923507737593632 | 81.6892266872728 | 23.27969 | 20.28050637 | 111.916042 | 0.01596471 | 0.68181854 | 0.802444 | 0.996896 | 97.8086 | 274.799 | 327.967 | 333.033 | 960.57 | 0 | 0 | 0
peak SEA (m²/kg) | 393.867449183434 | 20 | 305.533809113619 | 20.0606159700054 | 356.96552942945 | 0.134637883333333 | 15.2305297888386 | 0.0323194794526623 | 1.85843946035556 | 2.63826123037471 | 23.2225859755917 | 2.14821720320257 | 21.8630292668434 | 22.3725437230901 | 0.0480610833053439 | 5.43677412956379 | 0.369926973673879 | 41.8469427232894 | 0.00435142630394161 | 0.250216355245415 | 0.20640232213607 | 1.88616614028008 | 131.913061518736 | 22.613569 | 20.14128587 | 103.557955 | 0.01975412 | 0.75311554 | 0.780473 | 0.997046 | 97.8066 | 274.798 | 332.506 | 340.255 | 960.66 | 0 | 0 | 0
peak COY (kg/kg) | 2.32949680706143 | 25 | 339.850828543607 | 20.4372392604881 | 393.867449183434 | 0.147000349999999 | 16.6289988687782 | 0.0359789865664086 | 1.89369014032533 | 4.25172282451778 | 23.2398641383782 | 2.53762183041699 | 22.1473041997956 | 22.8161076601622 | 0.0578986528835718 | 6.54962136691988 | 0.634826314146168 | 71.8129314644986 | 0.00528892361790735 | 0.278373113419372 | 0.229869468147183 | 2.97684561598821 | 170.068912980711 | 21.939993 | 20.05048538 | 104.982523 | 0.023911 | 0.83232248 | 0.746685 | 0.997181 | 97.8077 | 274.799 | 336.579 | 346.743 | 960.351 | 0 | 0 | 0
peak CO2Y (kg/kg) | 6.10635536026883 | 30 | 356.942104248062 | 19.0333945413781 | 365.354374177018 | 0.165780633333334 | 18.7534653092006 | 0.030297979464616 | 1.60962131558178 | 5.99370515649695 | 21.6691397601645 | 2.798739873207 | 20.8849176991691 | 21.6414108799493 | 0.0605686795421699 | 6.85166058169343 | 0.930994645210522 | 105.316136336032 | 0.00502281822436438 | 0.266844041123981 | 0.237623008775945 | 4.14557680829603 | 199.790171883232 | 21.14001 | 19.9532022 | 92.3075 | 0.02434696 | 0.8544489 | 0.724955 | 0.997414 | 97.7988 | 274.795 | 340.401 | 352.731 | 960.377 | 0 | 0 | 0
|  | 35 | 366.254630501458 | 20.2215775312511 | 367.13134576226 | 0.1601107 | 18.1120701357466 | 0.0304281644315055 | 1.81258179162936 | 7.80169699337075 | 22.6617376895445 | 2.55315836611539 | 22.0870212390523 | 23.0231142502035 | 0.0587816567619376 | 6.6495086834771 | 1.22937048597079 | 139.069059498958 | 0.00487187470684345 | 0.290213739465031 | 0.246090275127456 | 5.35486001805453 | 222.905628382021 | 20.311239 | 19.96285806 | 102.092281 | 0.02260839 | 0.88681838 | 0.745635 | 0.997544 | 97.8003 | 274.783 | 344.226 | 358.815 | 960.748 | 0 | 0 | 0
Time To Peaks |  | 40 | 395.468275107801 | 21.4611376049585 | 234.442977590893 | 0.162896283333333 | 18.427181372549 | 0.0312038469903883 | 1.9686237235757 | 9.7060042573939 | 22.1493253136043 | 1.68124881723824 | 21.7406875345802 | 22.715192011787 | 0.0381898897031564 | 4.32012326958783 | 1.47179935213353 | 166.493139381621 | 0.00508299070043627 | 0.320681487852309 | 0.266865089309641 | 6.63724842914727 | 242.650106434847 | 19.530375 | 19.85522252 | 98.219185 | 0.02410825 | 0.99684224 | 0.823657 | 0.997664 | 97.8026 | 274.785 | 346.667 | 362.206 | 961.183 | 0 | 0 | 0
t peak HRR (s) | 45 | 45 | 442.610576352275 | 21.9049417823615 | 287.688049738813 | 0.178620766666666 | 20.2059690799396 | 0.0281052990489253 | 1.71470118883002 | 11.8012013860441 | 22.0047504808193 | 2.2450757558265 | 21.7978416362409 | 22.8887866575652 | 0.0513870600051848 | 5.81301583769059 | 1.69574172640438 | 191.825987149817 | 0.00502019006351496 | 0.306281240953062 | 0.291000351919937 | 8.03191203222122 | 262.248919689869 | 18.669555 | 19.7487805 | 97.834604 | 0.02396905 | 0.96003499 | 0.772422 | 0.997717 | 97.8027 | 274.787 | 349.862 | 367.372 | 961.516 | 0 | 0 | 0
t peak EHC (s) | 170 | 50 | 406.107022675561 | 21.4078535747941 | 274.279861030052 | 0.167694816666667 | 18.9700018853696 | 0.0226106107658345 | 1.50297578181716 | 13.9229953836137 | 21.9499154077795 | 1.98663471631775 | 21.9466867748418 | 23.1523745321667 | 0.0459953110107935 | 5.20308948085899 | 1.93919765394432 | 219.366250446191 | 0.00379168222709798 | 0.252041248186269 | 0.262295184243876 | 9.41515087263075 | 278.459907672274 | 17.780315 | 19.86415977 | 98.257196 | 0.01824065 | 0.79970036 | 0.795419 | 0.997593 | 97.8015 | 274.77 | 353.131 | 372.531 | 961.884 | 0 | 0 | 0
t peak MLR (s) | 10 | 55 | 340.715343132647 | 23.152697654584 | 253.577018335109 | 0.130089533333333 | 14.7160105580694 | 0.0197550238393653 | 1.70281364995288 | 15.7900512981342 | 21.7322664721494 | 1.43471518978818 | 21.8035858363898 | 22.9925188037793 | 0.0329877159792724 | 3.73164207910321 | 2.13665522141949 | 241.703079346096 | 0.0025699218322519 | 0.221518233076 | 0.221025251659096 | 10.6234519623882 | 287.091841784258 | 17.028005 | 20.02521387 | 96.648584 | 0.01260635 | 0.71483745 | 0.846949 | 0.997446 | 97.8071 | 274.755 | 354.342 | 373.664 | 962.193 | 0 | 0 | 0
t peak SEA (s) | 25 | 60 | 319.366657022726 | 25.8818934216354 | 203.517889312199 | 0.109080166666667 | 12.3393853695324 | 0.0180039990781412 | 1.97379922996385 | 17.4402562985226 | 22.3292265381319 | 0.940811337493426 | 22.4246961765556 | 23.5964049338192 | 0.0221997652858229 | 2.51128566581707 | 2.27462392458223 | 257.310398708397 | 0.00196387922011016 | 0.215302348970996 | 0.208011992166488 | 11.6960450719521 | 290.67093830871 | 16.459664 | 20.10257476 | 102.132226 | 0.00947296 | 0.67858374 | 0.895886 | 0.997314 | 97.8057 | 274.766 | 354.693 | 373.226 | 962.281 | 0 | 0 | 0
t peak COY (s) | 235 | 65 | 310.6990753164 | 25.3691559112955 | 139.407959125164 | 0.108264533333333 | 12.2471191553544 | 0.0152183288822486 | 1.9440137141263 | 19.0154206293704 | 22.2314870648687 | 0.642470047641799 | 22.3523467120824 | 23.4920486846621 | 0.0150929376376383 | 1.70734588661067 | 2.36785568189088 | 267.856977589466 | 0.00164760527454983 | 0.210467737553484 | 0.202386311773802 | 12.7220408318029 | 292.544932759545 | 15.909719 | 20.12177213 | 101.357103 | 0.00804189 | 0.66706193 | 0.926827 | 0.997257 | 97.8038 | 274.748 | 355.103 | 373.209 | 961.973 | 0 | 0 | 0
t peak CO2Y (s) | 235 | 70 | 308.21467482056 | 26.1763204964088 | 113.354745744008 | 0.104087116666666 | 11.7745607088989 | 0.0139966440370016 | 1.86452332127901 | 20.5627050047128 | 22.2908105532441 | 0.500349492735259 | 22.4450644761264 | 23.581054475496 | 0.0117987686449769 | 1.33470233540463 | 2.43508494759742 | 275.462098144504 | 0.00145687032082119 | 0.194072856469689 | 0.198519097882576 | 13.7243043559438 | 293.752928638755 | 15.378837 | 20.13966816 | 102.049121 | 0.00713671 | 0.61700023 | 0.941821 | 0.997104 | 97.8041 | 274.767 | 355.627 | 373.626 | 961.977 | 0 | 0 | 0
|  | 75 | 277.551721937076 | 26.357234940672 | 134.706059204389 | 0.093088566666667 | 10.5303808446456 | 0.013346349269479 | 1.86748799557941 | 22.0271209966069 | 22.4572593944398 | 0.528084339459533 | 22.6293881000971 | 23.7454380591657 | 0.0125395939726517 | 1.41850610550359 | 2.49593085414149 | 282.345119246775 | 0.00124239252372852 | 0.173841780775694 | 0.17849260627665 | 14.6668336163419 | 293.694946621426 | 14.877261 | 20.22635907 | 103.655444 | 0.00609907 | 0.55346675 | 0.938717 | 0.996965 | 97.8024 | 274.748 | 355.89 | 373.442 | 962.02 | 0 | 0 | 0
Test Results (between 8 and 255 s) |  | 80 | 250.570250662992 | 26.433406145176 | 98.8687229384586 | 0.0837970333333333 | 9.479302413273 | 0.0128591658701593 | 2.11990146570524 | 23.3474259281071 | 22.241941437621 | 0.353248594848836 | 22.3964869398458 | 23.4534709904322 | 0.00828490567169811 | 0.93720652394775 | 2.54799210325236 | 288.234400820403 | 0.0010775599510606 | 0.177641453785084 | 0.164117679792053 | 15.5233593315136 | 291.842824101339 | 14.445227 | 20.27789331 | 101.605015 | 0.00538814 | 0.56964114 | 0.957457 | 0.996801 | 97.8041 | 274.76 | 355.637 | 372.421 | 962.621 | 0 | 0 | 0
mean HRR (kW/m²) | 172.073215619961 | 85 | 263.756949462133 | 27.5622704351723 | 74.7490296370675 | 0.0845943166666663 | 9.56949283559573 | 0.011847824155824 | 2.12035782464154 | 24.6332439284199 | 22.2871565769564 | 0.269869619105876 | 22.421507543531 | 23.4311038960014 | 0.00632334308364411 | 0.71531030357965 | 2.58451272514072 | 292.365692889222 | 0.00100225858844876 | 0.17937022126437 | 0.171611651428455 | 16.3626826595649 | 289.802869746117 | 14.026153 | 20.24881348 | 101.925306 | 0.00502861 | 0.57367958 | 0.966416 | 0.99661 | 97.8058 | 274.758 | 355.312 | 371.311 | 960.982 | 0 | 0 | 0
mean EHC (MJ/kg) | 24.5437074781042 | 90 | 263.950143720677 | 27.2694782634549 | 52.4385408141501 | 0.0855652333333335 | 9.67932503770741 | 0.011503107022197 | 2.0261804736135 | 25.9525116613769 | 22.4386056997271 | 0.190165158285423 | 22.5964872087131 | 23.5948373554728 | 0.00448691598042229 | 0.507569681043245 | 2.61153837280089 | 295.422892850779 | 0.000984266036412595 | 0.173370605000183 | 0.17081714546644 | 17.2187546518021 | 288.361240681966 | 13.597795 | 20.25672247 | 103.418765 | 0.00491431 | 0.55250834 | 0.975108 | 0.996478 | 97.806 | 274.761 | 355.668 | 371.382 | 960.622 | 0 | 0 | 0
mean MLR (g/s) | 0.0630875732993198 | 95 | 254.377390593558 | 26.5527597270098 | 79.3759770275449 | 0.0846878500000001 | 9.58007352941178 | 0.0111266710711555 | 1.94549493425783 | 27.2483304971625 | 22.5408204029037 | 0.283920485918943 | 22.7066968113434 | 23.6762796962503 | 0.00672218083611218 | 0.76042769639278 | 2.63956111484222 | 298.592886294369 | 0.000942293850673361 | 0.164759783168187 | 0.164242954485648 | 18.0564049016824 | 286.824531549079 | 13.173464 | 20.28624593 | 104.39657 | 0.0047012 | 0.52506228 | 0.964542 | 0.996272 | 97.8067 | 274.775 | 355.782 | 370.974 | 960.467 | 0 | 0 | 0
mean SEA (m²/kg) | 184.687866092384 | 100 | 245.281333219898 | 27.758331174389 | 50.7304256895041 | 0.0781130166666665 | 8.83631410256408 | 0.0113360282007847 | 2.10491447015377 | 28.4974773066962 | 23.0669202766913 | 0.163804259757589 | 23.2283736545228 | 24.1917187822567 | 0.00396270658739132 | 0.448269975949244 | 2.66627333340098 | 301.614630475224 | 0.000885491359781697 | 0.164421219089029 | 0.159143067695687 | 18.8648699571357 | 284.974773066962 | 12.757629 | 20.32129972 | 109.28762 | 0.00434798 | 0.51312512 | 0.977764 | 0.996194 | 97.8103 | 274.769 | 355.655 | 370.405 | 960.47 | 0 | 0 | 0
mean COY (kg/kg) | 0.0251801445108562 | 105 | 243.021527801675 | 28.1183738082302 | 34.7939954818972 | 0.0764023666666668 | 8.64280165912521 | 0.011589265237538 | 2.21981142874822 | 29.7182344592501 | 22.7963122282165 | 0.111366828808924 | 22.9493524474816 | 23.8701562129175 | 0.00265834360060626 | 0.300717601878536 | 2.68282595887098 | 303.487099419794 | 0.000885447292075635 | 0.169598846710079 | 0.15867565584854 | 19.6594167659963 | 283.03080437381 | 12.386096 | 20.31574271 | 106.708148 | 0.0043949 | 0.53364089 | 0.983505 | 0.996071 | 97.8085 | 274.784 | 355.554 | 369.82 | 960.178 | 0 | 0 | 0
mean CO2Y (kg/kg) | 1.91800234372251 | 110 | 243.772544895122 | 26.2532800239865 | 33.4954973746298 | 0.08208305 | 9.28541289592761 | 0.00979612474103704 | 1.91039918325166 | 30.9352196409921 | 21.9655493352156 | 0.119562900432032 | 22.1264460444358 | 22.9955326931834 | 0.00274941258577661 | 0.311019523277897 | 2.69634534933693 | 305.016442232685 | 0.000804095796924781 | 0.156811391678805 | 0.157184835965522 | 20.4490679955314 | 281.229269463564 | 11.985632 | 20.2980576 | 99.132551 | 0.00416384 | 0.51384644 | 0.982695 | 0.996181 | 97.7966 | 274.785 | 355.77 | 369.744 | 960.272 | 0 | 0 | 0
Total heat release (MJ/m²) | 42.4452084710806 | 115 | 230.313449327705 | 27.6595726162273 | 88.4142253497661 | 0.0736081833333336 | 8.32671757164407 | 0.0106877289269959 | 1.94523767600353 | 32.1204346265491 | 22.0957304231589 | 0.281209913071443 | 22.2832310056891 | 23.1428915066975 | 0.00650801050882025 | 0.736200283803195 | 2.71948890707342 | 307.634491750387 | 0.000786704310275285 | 0.143185411482175 | 0.147737057572802 | 21.2113727293772 | 279.308127187384 | 11.58163 | 20.34057578 | 100.426673 | 0.00406015 | 0.47049444 | 0.964843 | 0.996275 | 97.8018 | 274.768 | 356.18 | 369.921 | 960.3 | 0 | 0 | 0
Total oxygen consumed (g) | 27.8296794756511 | 120 | 214.727454406563 | 27.9398244828269 | 43.1748572079639 | 0.0679385333333333 | 7.6853544494721 | 0.0122046455794786 | 2.18298297871047 | 33.2330368858848 | 22.3169838713053 | 0.125710624849831 | 22.4973260645451 | 23.3332423499533 | 0.00293323647558516 | 0.331814080948547 | 2.74309202453444 | 310.304527662267 | 0.000829165720522925 | 0.148308661865221 | 0.139935137250036 | 21.9305532164343 | 276.94197404904 | 11.246884 | 20.37821883 | 102.406837 | 0.00422039 | 0.48137433 | 0.982251 | 0.996429 | 97.7999 | 274.78 | 356.037 | 369.266 | 961.208 | 0 | 0 | 0
Mass lost (g) | 15.274404 | 125 | 220.208390690831 | 27.3537214228276 | 61.8058983177839 | 0.0711655333333332 | 8.05039969834086 | 0.0112541993913709 | 1.92913669077081 | 34.3203764986283 | 22.4652149505252 | 0.187648629978917 | 22.6288175709617 | 23.4398179055452 | 0.00439844971693085 | 0.497562185173173 | 2.76142124001573 | 312.377968327571 | 0.000800911101926588 | 0.137288041471606 | 0.141293941683915 | 22.6336259137692 | 274.563011989026 | 10.892603 | 20.37648898 | 103.68955 | 0.00406499 | 0.44620436 | 0.975609 | 0.996704 | 97.8054 | 274.788 | 355.755 | 368.505 | 960.287 | 0 | 0 | 0
Average specific MLR (g/s·m²) | 12.0199913436947 | 130 | 192.17701036545 | 27.578663813626 | 57.1727266851935 | 0.0615999666666669 | 6.96832202111616 | 0.0119778177118452 | 1.93612561656854 | 35.351340001269 | 22.2629430620161 | 0.15175494698303 | 22.4280352926194 | 23.2074019863366 | 0.00352183805805038 | 0.398397970367689 | 2.78122195945318 | 314.617868716423 | 0.000737833171789078 | 0.119265273443102 | 0.123180975115211 | 23.294813205767 | 271.933384625146 | 10.549728 | 20.44495777 | 101.844213 | 0.00380551 | 0.39658207 | 0.979853 | 0.996952 | 97.8058 | 274.774 | 355.802 | 368.166 | 960.29 | 0 | 0 | 0
Total smoke release (m²/m²) | 325.198444058255 | 135 | 174.470862076985 | 28.7636262957579 | 35.5005826931949 | 0.0536205833333334 | 6.06567684766215 | 0.0123072410416754 | 2.35105496430945 | 36.2679596823751 | 22.6007205277376 | 0.0810916361321254 | 22.7315864246197 | 23.4742082349999 | 0.00190356195268235 | 0.215335062520628 | 2.79478545948001 | 316.152201298644 | 0.000659921443878576 | 0.126064938635002 | 0.114446451603294 | 23.8888817725633 | 268.651553202779 | 10.274314 | 20.48742341 | 104.788731 | 0.00339783 | 0.41111277 | 0.988015 | 0.997191 | 97.8036 | 274.781 | 355.228 | 366.833 | 960.284 | 0 | 0 | 0
Total smoke production (m²) | 2.87475424547497 | 140 | 185.822301215579 | 27.5362365443928 | 25.7895349700528 | 0.0596548166666667 | 6.74828242835597 | 0.0134974907268851 | 2.11405776730426 | 37.1686925906065 | 22.5969534288317 | 0.0658110543561094 | 22.6754611589043 | 23.3770754109529 | 0.00153846998055709 | 0.174035065673879 | 2.80339053931311 | 317.12562661913 | 0.000805190334772367 | 0.126113728531279 | 0.120735741070552 | 24.4768372542479 | 265.490661361475 | 9.99657 | 20.46215489 | 104.51258 | 0.00406308 | 0.41131606 | 0.990084 | 0.99754 | 97.8075 | 274.786 | 354.41 | 365.376 | 960.311 | 0 | 0 | 0
MARHE (kW/m²) | 293.752928638755 | 145 | 182.668145688371 | 27.0164220989299 | 41.6115724677912 | 0.05977055 | 6.76137443438914 | 0.0146142992811537 | 1.97169753792035 | 38.0899187078664 | 22.6470096380526 | 0.106260631894957 | 22.7217797977912 | 23.4060962033745 | 0.00248714657276473 | 0.281351422258454 | 2.81345458069642 | 318.264092838961 | 0.000873504705899161 | 0.117849446275145 | 0.117796194323968 | 25.0731670927342 | 262.68909453701 | 9.684574 | 20.47497231 | 104.958052 | 0.00436685 | 0.38648887 | 0.986102 | 0.99812 | 97.8045 | 274.801 | 354.349 | 365.021 | 960.386 | 0 | 0 | 0
|  | 150 | 164.43288489385 | 28.510038768757 | 85.2646320643194 | 0.050985083333333 | 5.76754336349921 | 0.0154091886783723 | 2.00407526004571 | 38.9576712843219 | 22.4885009613005 | 0.18746992653435 | 22.5440913734772 | 23.1889159586818 | 0.0043472243711853 | 0.491767462803767 | 2.83054050805629 | 320.196890051617 | 0.000785638768865866 | 0.102177944139702 | 0.105420328364871 | 25.6312083994563 | 259.717808562146 | 9.411097 | 20.52146524 | 103.408394 | 0.00399095 | 0.3430415 | 0.97766 | 0.998779 | 97.808 | 274.807 | 354.056 | 364.183 | 960.438 | 0 | 0 | 0
Test Averages |  | 155 | 150.574597268548 | 31.4974459214655 | 107.872098053953 | 0.0422599166666666 | 4.78053355957767 | 0.0176007120805907 | 2.03718083661991 | 39.7451899897279 | 22.845981480889 | 0.194426028618364 | 22.8456612853407 | 23.4467879985693 | 0.00455866587441855 | 0.515686184888976 | 2.8528052336703 | 322.715524170849 | 0.000743804625799756 | 0.0860910923904875 | 0.095396137948435 | 26.1332495652396 | 256.42058057889 | 9.176763 | 20.56781929 | 106.457461 | 0.00374508 | 0.29202266 | 0.977734 | 0.999647 | 97.8051 | 274.818 | 353.178 | 362.471 | 960.496 | 0 | 0 | 0
HRR(60) (kW/m²) | 337.89542593126 | 160 | 121.239613375458 | 35.8706485084509 | 34.1625939615387 | 0.0298784166666668 | 3.37991138763199 | 0.0317154845637391 | 2.01700418216954 | 40.4247255163379 | 23.345251761502 | 0.042743775373273 | 23.298192151202 | 23.8800669309911 | 0.00102072421679701 | 0.115466540361653 | 2.86675370889834 | 324.293405983975 | 0.000947608462580635 | 0.0602648913732709 | 0.0755411024302544 | 26.5605926661863 | 252.654534477112 | 8.993187 | 20.65288351 | 110.938767 | 0.00457579 | 0.21391462 | 0.995766 | 1.00063 | 97.8059 | 274.824 | 352.471 | 361.274 | 960.469 | 0 | 0 | 0
HRR(120) (kW/m²) | 292.186337936931 | 165 | 84.3654563128996 | 40.9957527144514 | 56.1891973521357 | 0.0181919000000001 | 2.05790723981902 | 0.0598217014894129 | 2.12526947471542 | 40.9387381905588 | 23.0022120867933 | 0.0437226512889794 | 22.8670089514733 | 23.3789175444622 | 0.00102218825931032 | 0.11563215603058 | 2.87186099008861 | 324.871152724956 | 0.00108827041132526 | 0.0386626897570757 | 0.0522075493288139 | 26.879964295584 | 248.113564791266 | 8.876889 | 20.74033283 | 107.28562 | 0.00527071 | 0.15464321 | 0.996833 | 1.001814 | 97.8031 | 274.817 | 351.107 | 358.967 | 960.328 | 0 | 0 | 0
HRR(180) (kW/m²) | 231.303496228384 | 170 | 56.9744040336044 | 46.1478447233639 | -48.313119810181 | 0.0109139166666666 | 1.23460595776771 | 0.121512139592841 | 2.40464388473992 | 41.2920878414251 | 23.6928453077023 | -0.0220723064089176 | 23.4381986546128 | 23.8890016179715 | -0.000527285363514994 | -0.0596476655559948 | 2.87441646073688 | 325.160233115032 | 0.00132617336550462 | 0.0262440829710609 | 0.0354976194670839 | 27.0992272175737 | 242.894634361324 | 8.80481 | 20.81015785 | 113.267157 | 0.00616639 | 0.11692424 | 1.005937 | 1.003409 | 97.8065 | 274.817 | 349.387 | 356.107 | 960.116 | 0 | 0 | 0
HRR(240) (kW/m²) | 175.548112829259 | 175 | 39.8675878411846 | 44.9500637525073 | -114.02196686161 | 0.00784046666666661 | 0.8869306184012 | 0.172333875988115 | 2.44465507885199 | 41.5341928211121 | 23.9832247869477 | -0.0372672115590231 | 23.6018004445012 | 23.9885248465757 | -0.00089398543044622 | -0.101129573579889 | 2.87441646073688 | 325.160233115032 | 0.00135117801022228 | 0.0191672366572363 | 0.0251286737632441 | 27.2507929506495 | 237.338244692069 | 8.761261 | 20.85093248 | 115.455669 | 0.00620412 | 0.09662261 | 1.009329 | 1.00505 | 97.8022 | 274.834 | 347.566 | 353.261 | 959.871 | 0 | 0 | 0
HRR(300) (kW/m²) |  | 180 | 28.4465935444038 | 36.4895722168654 | -148.972601069821 | 0.00689150000000005 | 0.779581447963807 | 0.175793363084691 | 2.06653108936663 | 41.704978274576 | 23.5415131510546 | -0.0439058326867645 | 23.0674640372607 | 23.3828768855615 | -0.00102664468027268 | -0.116136276048945 | 2.87441646073688 | 325.160233115032 | 0.00121147996169816 | 0.0142414990023702 | 0.0181184520929799 | 27.3589107652901 | 231.694323747645 | 8.722998 | 20.87610625 | 110.763527 | 0.00569982 | 0.08383952 | 1.011665 | 1.006614 | 97.8032 | 274.836 | 346.071 | 350.803 | 959.633 | 0 | 0 | 0
HRR(360) (kW/m²) |  | 185 | 20.5042506606128 | 35.614024135931 | -287.288710594463 | 0.00508949999999991 | 0.575735294117637 | 0.212545156327837 | 2.24588120748868 | 41.8273553850886 | 23.6783151084107 | -0.0625382653497994 | 23.1146910399197 | 23.3801798689509 | -0.00146215589257049 | -0.16540225029078 | 2.87441646073688 | 325.160233115032 | 0.00108174857313051 | 0.0114304124055134 | 0.0133266067475135 | 27.4375234123913 | 226.093812892371 | 8.692821 | 20.89482617 | 111.635273 | 0.00510254 | 0.07579649 | 1.015483 | 1.008269 | 97.8023 | 274.84 | 344.776 | 348.736 | 959.434 | 0 | 0 | 0
EHC(60) (MJ/kg) | 21.3344736552953 | 190 | 17.9971032824798 | 37.0050069819171 | -188.88918487692 | 0.00429926666666661 | 0.486342383107082 | 0.225297000088458 | 2.38737038592747 | 41.9236087699463 | 24.2264423806388 | -0.0341267352674787 | 23.5671145369799 | 23.7961518988032 | -0.000812084976235167 | -0.0918648163161953 | 2.87441646073688 | 325.160233115032 | 0.000968611882580293 | 0.010263941921205 | 0.0117441465282442 | 27.5002002955807 | 220.650572473402 | 8.67078 | 20.90189105 | 116.455125 | 0.00451277 | 0.07190902 | 1.013678 | 1.009742 | 97.8026 | 274.853 | 343.571 | 346.91 | 959.354 | 0 | 0 | 0
EHC(120) (MJ/kg) | 23.4286462714814 | 195 | 15.3332276174839 | 32.6715942549261 | -278.957456391111 | 0.00414873333333346 | 0.469313725490211 | 0.2042806670364 | 1.81601695708076 | 42.0069345971962 | 23.6630602458651 | -0.0499974771908963 | 22.9509265366917 | 23.1475698962356 | -0.00115732009791172 | -0.130918563112185 | 2.87441646073688 | 325.160233115032 | 0.000847506012689508 | 0.00753417008373976 | 0.00983439284579733 | 27.5541466440158 | 215.420177421519 | 8.648887 | 20.90815137 | 110.77294 | 0.00408199 | 0.06498094 | 1.016979 | 1.011199 | 97.8044 | 274.838 | 342.554 | 345.489 | 959.39 | 0 | 0 | 0
EHC(180) (MJ/kg) | 24.3604142902957 | 200 | 12.1439887323737 | 27.4508260328459 | -39.2315330358527 | 0.00391073333333329 | 0.442390648567115 | 0.197770709262952 | 1.58233726658767 | 42.0756276380709 | 24.0814214026746 | -0.00653793511937551 | 23.2967634982347 | 23.4667461759287 | -0.000153424063961075 | -0.0173556633440131 | 2.87441646073688 | 325.160233115032 | 0.000773428505071595 | 0.0061880990930199 | 0.00786998811819816 | 27.5984075964258 | 210.378138190354 | 8.629482 | 20.91618838 | 114.430095 | 0.00369957 | 0.06093833 | 1.013359 | 1.012604 | 97.8052 | 274.842 | 341.675 | 344.168 | 960.396 | 0 | 0 | 0
EHC(240) (MJ/kg) | 24.5277196640113 | 205 | 11.5758180057989 | 39.2792227741703 | -351.792153902829 | 0.00260519999999985 | 0.294705882352924 | 0.256249726812658 | 2.00999578289856 | 42.1349271549163 | 23.9734137912813 | -0.0393646817987906 | 23.1367508104646 | 23.282010103172 | -0.000916488919347596 | -0.103675217120769 | 2.87441646073688 | 325.160233115032 | 0.000667581788292298 | 0.00523644101360703 | 0.00737494309463127 | 27.6365199244579 | 205.536230023982 | 8.611361 | 20.91792419 | 113.134432 | 0.00325799 | 0.05840208 | 1.018421 | 1.013861 | 97.8035 | 274.839 | 340.857 | 342.997 | 959.547 | 0 | 0 | 0
EHC(300) (MJ/kg) |  | 210 | 8.4642263392022 | 0 | 0 | -0.000357299999999968 | -0.0404185520361955 | 0 | 0 | 42.1850272657788 | 23.9328138812532 | -0.0216520199059367 | 23.050269094341 | 23.1784771062604 | -0.00050186084769405 | -0.0567715891056618 | 2.87441646073688 | 325.160233115032 | 0.000696993575631623 | 0.00377566104532962 | 0.00547570822328347 | 27.6686465527527 | 200.881082217994 | 8.605216 | 20.92505982 | 112.520671 | 0.00338995 | 0.05440961 | 1.017326 | 1.014818 | 97.8038 | 274.842 | 340.159 | 342.051 | 959.653 | 0 | 0 | 0
EHC(360) (MJ/kg) |  | 215 | 6.36838209898213 | 0 | 0 | -0.000582500000000034 | -0.0658936651583749 | 0 | 0 | 42.2221087868743 | 24.5593256695988 | -5.1822474652418E-05 | 23.6131375356021 | 23.7364268518395 | -1.23008037886842E-06 | -0.000139149364125387 | 2.87441646073688 | 325.160233115032 | 0.000661376777560715 | 0.00275512798920386 | 0.00417011053943935 | 27.6927610996595 | 196.381901334299 | 8.611071 | 20.93039989 | 118.28582 | 0.00316317 | 0.05141008 | 1.015616 | 1.01561 | 97.8023 | 274.853 | 339.576 | 341.349 | 959.792 | 0 | 0 | 0
MLR(60) (g/s) | 0.144646836111111 | 220 | 6.32142927970584 | 15.2769170378079 | -46.3454685549576 | 0.00365790000000015 | 0.413789592760198 | 0.171727126917772 | 0.556116316531587 | 42.253833315321 | 24.0765589193848 | -0.00730049990499914 | 23.1103858191927 | 23.2212987649106 | -0.000169527089427186 | -0.0191772725596364 | 2.87441646073688 | 325.160233115032 | 0.000628160657552543 | 0.00203421787424097 | 0.00402108205385971 | 27.7132390811427 | 192.062878706004 | 8.605724 | 20.93065198 | 113.491716 | 0.00307635 | 0.04958759 | 1.016936 | 1.01609 | 97.804 | 274.832 | 339.01 | 340.637 | 960.009 | 0 | 0 | 0
MLR(120) (g/s) | 0.112485385763889 | 225 | 5.2507986614814 | 15.4438680325716 | 22.4775239950985 | 0.00300553333333336 | 0.339992458521873 | 0.199000584194666 | 0.887839917736468 | 42.2827638851739 | 24.1989244176013 | 0.00290037083883349 | 23.1880326944559 | 23.2925206368576 | 6.7556947618069E-05 | 0.00764218864457794 | 2.87458535310593 | 325.179338586644 | 0.00059810288914988 | 0.0026684324674209 | 0.00352518195051708 | 27.7321047411537 | 187.923395045218 | 8.580475 | 20.93258328 | 114.451771 | 0.00293427 | 0.05128426 | 1.016036 | 1.016372 | 97.8022 | 274.826 | 338.429 | 339.954 | 961.226 | 0 | 0 | 0
MLR(180) (g/s) | 0.0854915423611111 | 230 | 4.83643565463288 | 0 | 0 | -0.00102450000000003 | -0.115893665158374 | 0 | 0 | 42.3079819709642 | 23.7819031734522 | -0.00624605000409529 | 22.75617828513 | 22.8524686681681 | -0.000142737662018399 | -0.0161467943459728 | 2.87475424547497 | 325.198444058255 | 0.000580916685178291 | 0.00233786880059095 | 0.00324269691760518 | 27.749024438324 | 183.947747699844 | 8.579922 | 20.9334272 | 110.384599 | 0.00290436 | 0.05049676 | 1.017145 | 1.016421 | 97.8007 | 274.822 | 337.95 | 339.38 | 960.458 | 0 | 0 | 0
MLR(240) (g/s) | 0.0644467119791667 | 235 | 4.66090735371542 | 0 | -754.810625941389 | 0.000294533333333173 | 0.0333182503770557 | 2.32949680706143 | 6.10635536026883 | 42.3317253284851 | 23.6976767794294 | -0.00977419074410565 | 22.6526372865667 | 22.7452988706901 | -0.000222316889693816 | -0.0251489694223774 | 2.87475424547497 | 325.198444058255 | 0.000686114459572786 | 0.00179852519877686 | 0.00310671733610014 | 27.7648979739582 | 180.135001397809 | 8.584987 | 20.93390271 | 109.493186 | 0.00337236 | 0.04902195 | 1.017387 | 1.016254 | 97.8026 | 274.82 | 337.608 | 338.989 | 960.695 | 0 | 0 | 0
MLR(300) (g/s) |  | 240 | 4.81772160802997 | 0 | 0 | -0.00196418333333324 | -0.222192684766204 | 0 | 0 | 42.3554219008895 | 24.1292348470747 | -0.0196031266807835 | 23.0412523765791 | 23.1355331001785 | -0.00045352878619026 | -0.0513041613337398 | 2.87475424547497 | 325.198444058255 | 0.000560666027651465 | 0.00393177060806248 | 0.00346778892899112 | 27.781334239621 | 176.480924587039 | 8.58035 | 20.93276049 | 113.399772 | 0.00278122 | 0.05475087 | 1.01825 | 1.015977 | 97.8033 | 274.822 | 337.258 | 338.638 | 960.906 | 0 | 0 | 0
MLR(360) (g/s) |  | 245 | 7.71157368429662 | 0 | 0 | -0.00175003333333332 | -0.19796757164404 | 0 | 0 | 42.3867451391203 | 24.051794311696 | -0.0520773269904273 | 22.9299166647112 | 23.0196725968784 | -0.00119880301704021 | -0.135611201022649 | 2.87475424547497 | 325.198444058255 | 0.000521736313435157 | 0.00353351846698458 | 0.00496154213329539 | 27.8024075672767 | 173.007123016818 | 8.601571 | 20.92709721 | 112.489635 | 0.00262159 | 0.0536957 | 1.021755 | 1.015707 | 97.8028 | 274.827 | 336.709 | 338.027 | 961.02 | 0 | 0 | 0
SEA(60) (m²/kg) | 287.991620479514 | 250 | 5.80098181136129 | 15.512335656251 | -375.673905778193 | 0.00330579999999996 | 0.373959276018095 | 0.130368205060634 | 0.563270596495806 | 42.4205265278594 | 24.2419566964095 | -0.053590637812341 | 23.0864992007135 | 23.17387604287 | -0.00124190279772153 | -0.140486741823703 | 2.87475424547497 | 325.198444058255 | 0.000430971212289439 | 0.00186205993789581 | 0.00363499271282538 | 27.823898904392 | 169.682106111438 | 8.594743 | 20.93219668 | 114.153256 | 0.00221684 | 0.04908229 | 1.021556 | 1.015334 | 97.8043 | 274.832 | 336.349 | 337.622 | 961.196 | 0 | 0 | 0
SEA(120) (m²/kg) | 209.031780505211 | 255 | 4.75531733590312 | 0 | 0 | -0.00760796666666567 | -0.860629713423718 | 0 | 0 | 42.4469172757276 | 24.2438183379762 | -0.00336996733876759 | 23.059304427978 | 23.1420202020471 | -7.79878522339984E-05 | -0.00882215523009031 | 2.87475424547497 | 325.198444058255 | 0.000437873967808075 | 0.00144543786454908 | 0.00300703204096545 | 27.8405039662765 | 166.4584991205 | 8.595129 | 20.93454219 | 114.027545 | 0.00224614 | 0.04795097 | 1.015354 | 1.014964 | 97.8017 | 274.835 | 335.927 | 337.132 | 961.334 | 0 | 0 | 0
SEA(180) (m²/kg) | 187.77585089857
SEA(240) (m²/kg) | 184.900479100759
SEA(300) (m²/kg)
SEA(360) (m²/kg)
COY(60) (kg/kg) | 0.026811289368383
COY(120) (kg/kg) | 0.0213096082949741
COY(180) (kg/kg) | 0.022540637789343
COY(240) (kg/kg) | 0.0250364570976274
COY(300) (kg/kg)
COY(360) (kg/kg)
CO2Y(60) (kg/kg) | 1.80752285728045
CO2Y(120) (kg/kg) | 1.88293017298364
CO2Y(180) (kg/kg) | 1.91122113612391
CO2Y(240) (kg/kg) | 1.91740903801849
CO2Y(300) (kg/kg)
CO2Y(360) (kg/kg)
User-defined Test Averages
HRR(0-8) (kW/m²) | -5.38121342628309
EHC(0-8) (MJ/kg) | 0.0294021463836927
MLR(0-8) (g/s) | -1.87286985
SEA(0-8) (m²/kg) | 0.445130625612476
COY(0-8) (kg/kg) | -7.87108695615154E-05
CO2Y(0-8) (kg/kg) | -0.0202431218374126
HRR(8-255) (kW/m²) | 172.073215619961
EHC(8-255) (MJ/kg) | 24.5437074781042
MLR(8-255) (g/s) | 0.0630875732993198
SEA(8-255) (m²/kg) | 184.687866092384
COY(8-255) (kg/kg) | 0.0251801445108562
CO2Y(8-255) (kg/kg) | 1.91800234372251
C-factor | 0.041612
Time to ignition (s) | 8

## CZ_O_FULL_40_13_24090026_red
Column1 | Column2 | Column3 | Column4 | Column5 | Column6 | Column7 | Column8 | Column9 | Column10 | Column11 | Column12 | Column13 | Column14 | Column15 | Column16 | Column17 | Column18 | Column19 | Column20 | Column21 | Column22 | Column23 | Column24 | Column25 | Column26 | Column27 | Column28 | Column29 | Column30 | Column31 | Column32 | Column33 | Column34 | Column35 | Column36 | Column37 | Column38 | Column39
Column1 | Column2 | Column3 | Column4 | Column5 | Column6 | Column7 | Column8 | Column9 | Column10 | Column11 | Column12 | Column13 | Column14 | Column15 | Column16 | Column17 | Column18 | Column19 | Column20 | Column21 | Column22 | Column23 | Column24 | Column25 | Column26 | Column27 | Column28 | Column29 | Column30 | Column31 | Column32 | Column33 | Column34 | Column35 | Column36 | Column37 | Column38 | Column39
Exported data
Parameter | Value | Time (s) | HRR (kW/m²) | EHC (MJ/kg) | SEA (m²/kg) | MLR (g/s) | Specific MLR (g/s·m²) | COY (kg/kg) | CO2Y (kg/kg) | THR (MJ/m²) | MFR (g/s) | k (1/m) | V stack (l/s) | V smoke (l/s) | SPR (m²/s) | RSR ((m²/s)/m²) | TSP (m²) | TSR (m²/m²) | COP (g/s) | CO2P (g/s) | O2C (g/s) | TOC (g) | ARHE(kW/m²) | Specimen mass (g) | Oxygen (%) | DPT (Pa) | CO (%) | CO2 (%) | PDM (-) | PDC (-) | APT (kPa) | Cold Trap TC (K) | Stack TC (K) | Smoke TC (K) | Cone Heater TC (K) | Soot MFM (g/s) | Spare TC (K) | HFM (kW/m²)
Peaks |  | 0 | 0.959078849825678 | 0 | 0 | -0.514167183333333 | -58.1637085218703 | 0 | 0 | 0 | 24.8320885627207 | -0.0235980002030185 | 22.9232616196735 | 23.092637013779 | -0.000544940052939389 | -0.0616448023687092 | 0 | 0 | 6.08079926909015E-05 | 0.00134054908927172 | 0.000771832345023626 | 0 | 0 | 15.88 | 20.94107105 | 116.105344 | 0.00050309 | 0.0474471 | 1.003515 | 1.000819 | 97.8031 | 274.797 | 326.034 | 328.443 | 961.303 | 0 | 0 | 0
peak HRR (kW/m²) | 362.560338640139 | 5 | -10.1583559314084 | -0.831045869391886 | 0.332598144844291 | 0.108056449999999 | 12.223580316742 | 0.00194695398205493 | 0.515699603511587 | 0.0023976971245642 | 25.3505117893956 | 0.00152526641002794 | 23.3938667026117 | 23.562686867143 | 3.59393748084597E-05 | 0.00406554013670358 | 8.98484370211492E-05 | 0.010163850341759 | 0.000210380935614218 | 0.0557246684218692 | 0.00309945292126335 | 0.00967821316571744 | 0.479539424912839 | 16.558101 | 20.93281787 | 120.96265 | 0.00110801 | 0.18855684 | 1.000601 | 1.000775 | 97.8029 | 274.795 | 325.923 | 328.275 | 961.959 | 0 | 0 | 0
peak EHC (MJ/kg) | 59.7470126003049 | 10 | 113.051004053893 | 6.80185691320333 | 71.0715413071803 | 0.146926183333333 | 16.620608974359 | 0.0133326888253553 | 1.19997607729635 | 0.285025207259297 | 25.2792651893638 | 0.444057611326311 | 23.3409311994872 | 23.5155755504165 | 0.0104422703078813 | 1.18125229727165 | 0.0262853726437457 | 2.97345844386263 | 0.00195892108268043 | 0.176307905128458 | 0.0889155332737503 | 0.239715678653252 | 28.5025207259297 | 15.771692 | 20.62551886 | 120.349745 | 0.00826271 | 0.5028836 | 0.951377 | 1.000778 | 97.7967 | 274.801 | 326.102 | 328.542 | 960.622 | 0 | 0 | 0
peak MLR (g/s) | 0.15133315 | 15 | 227.308947343149 | 19.8468163061569 | 414.139473177168 | 0.101246016666667 | 11.453169306184 | 0.0326418598774217 | 2.05122709020642 | 1.1359250857519 | 23.7377697588243 | 1.86750817813476 | 22.1351946763043 | 22.4523632584566 | 0.0419299720036202 | 4.74320950267197 | 0.1572159784225 | 17.7846129437217 | 0.00330485828918044 | 0.207678572162158 | 0.156577309570262 | 0.853447785763283 | 75.7283390501267 | 15.308202 | 20.34684668 | 107.173104 | 0.01464603 | 0.61966159 | 0.808844 | 1.000747 | 97.7977 | 274.787 | 329.339 | 334.058 | 960.45 | 0 | 0 | 0
peak SEA (m²/kg) | 414.139473177168 | 20 | 271.135898776397 | 18.5038668990849 | 389.206375929041 | 0.129531916666667 | 14.6529317496229 | 0.0292993104953711 | 1.82489539409786 | 2.38203720105077 | 22.8534517600767 | 2.28561533807125 | 21.5908249500289 | 22.0573632899747 | 0.0504146478529758 | 5.70301446300631 | 0.38807752806399 | 43.9001728579174 | 0.00379519584547721 | 0.236382198113668 | 0.185135099551372 | 1.70772880856737 | 119.101860052538 | 14.696379 | 20.21063821 | 100.643004 | 0.01742168 | 0.72459809 | 0.771113 | 1.00064 | 97.797 | 274.797 | 333.67 | 340.88 | 960.394 | 0 | 0 | 0
peak COY (kg/kg) | 0.583645296801367 | 25 | 319.535403831483 | 20.580298566037 | 394.914283282406 | 0.137252283333334 | 15.5262763951735 | 0.0322329506221607 | 1.80781098803073 | 3.85871545757047 | 22.6288994159757 | 2.44140842109069 | 21.6108092723975 | 22.20148281345 | 0.0542028871014571 | 6.13154831464447 | 0.649621365450072 | 73.4865798020444 | 0.00442404607146215 | 0.248126185942308 | 0.213815450463814 | 2.70510518360534 | 154.348618302819 | 14.030358 | 20.08864341 | 99.74635 | 0.02046562 | 0.76550734 | 0.757553 | 1.000659 | 97.7977 | 274.808 | 337.293 | 346.512 | 960.455 | 0 | 0 | 0
peak CO2Y (kg/kg) | 5.14430959875213 | 30 | 328.052228603442 | 19.1628978902139 | 355.688658700987 | 0.15133315 | 17.1191346153846 | 0.0278276602088029 | 1.61503447640317 | 5.47768453865778 | 22.4102787390595 | 2.41033177242818 | 21.6298817870046 | 22.3319817446829 | 0.0538274851404953 | 6.0890820294678 | 0.919697296054953 | 104.038155662325 | 0.00421124747652781 | 0.244408254672693 | 0.217904845735289 | 3.78440592410309 | 182.589484621926 | 13.320855 | 20.06378346 | 98.869868 | 0.01968096 | 0.76162879 | 0.760275 | 1.000703 | 97.7988 | 274.796 | 340.884 | 351.949 | 961.459 | 0 | 0 | 0
|  | 35 | 345.875151403811 | 20.7078606877684 | 384.865997448018 | 0.147651 | 16.7026018099547 | 0.0298769413914612 | 1.82454813102658 | 7.16250298867591 | 23.4199227809162 | 2.40527704372991 | 22.789772443277 | 23.6254902682963 | 0.0568258493891973 | 6.4282635055653 | 1.19633063237918 | 135.331519499908 | 0.00441136027339064 | 0.269396356094205 | 0.231464304589425 | 4.90782879991488 | 204.642942533598 | 12.539147 | 20.04932039 | 108.86493 | 0.01972681 | 0.80090403 | 0.760771 | 1.000779 | 97.7974 | 274.823 | 343.68 | 356.283 | 960.861 | 0 | 0 | 0
Time To Peaks |  | 40 | 362.560338640139 | 22.1985275262601 | 316.041983911869 | 0.14438045 | 16.3326300904978 | 0.0303464202222333 | 1.74967760211122 | 8.93359171378579 | 22.5406153285777 | 1.98761472956994 | 22.0857637044662 | 22.9573081630168 | 0.0456302838560884 | 5.16179681629959 | 1.4524709654924 | 164.30667030457 | 0.00438142980757515 | 0.252619239547739 | 0.238281105969018 | 6.08219232631099 | 223.339792844645 | 11.84668 | 19.98705019 | 101.540837 | 0.0203493 | 0.78145176 | 0.797863 | 1.00077 | 97.7965 | 274.822 | 346.056 | 359.712 | 961.084 | 0 | 0 | 0
t peak HRR (s) | 40 | 45 | 345.821947490314 | 21.4831838685015 | 286.211546260321 | 0.142300416666667 | 16.0973322021116 | 0.0256918904764956 | 1.65120492212629 | 10.7045474291119 | 22.6960539183872 | 1.74370946887726 | 22.3998760374698 | 23.3571148259456 | 0.0407280222876547 | 4.60724234023243 | 1.66836673085176 | 188.7292681959 | 0.00365596671975969 | 0.234967148420621 | 0.226123070850369 | 7.24320276835946 | 237.878831758043 | 11.096018 | 20.04209033 | 103.695168 | 0.01690644 | 0.72521565 | 0.820432 | 1.000859 | 97.7965 | 274.83 | 348.574 | 363.47 | 961.345 | 0 | 0 | 0
t peak EHC (s) | 305 | 50 | 310.555451964029 | 21.5142620333972 | 314.99766611024 | 0.1276042 | 14.4348642533937 | 0.0226601100642211 | 1.76056942642236 | 12.3454909277478 | 22.1501584882989 | 1.75296630141598 | 21.9555544331449 | 22.9297192726388 | 0.0401950251858643 | 4.54694855043714 | 1.87067434953555 | 211.614745422574 | 0.00289152521665688 | 0.224656053203084 | 0.204822842399114 | 8.32056755148317 | 246.909818554956 | 10.43865 | 20.1069057 | 99.193633 | 0.01374832 | 0.71137159 | 0.819633 | 1.00094 | 97.7965 | 274.826 | 350.08 | 365.613 | 961.682 | 0 | 0 | 0
t peak MLR (s) | 30 | 55 | 311.680828820734 | 22.7985389350947 | 235.045991689441 | 0.120852416666667 | 13.6710878582202 | 0.0219646235176685 | 1.6787354583805 | 13.9010816297097 | 22.5684176759297 | 1.21207193690931 | 22.4384481144546 | 23.4358005152031 | 0.0284058761234823 | 3.21333440310885 | 2.04217660280892 | 231.015452806439 | 0.00265447783328374 | 0.202879237089308 | 0.202124031146137 | 9.33793473534629 | 252.746938721994 | 9.812932 | 20.13324129 | 103.289572 | 0.01241206 | 0.63549912 | 0.871851 | 1.00104 | 97.7965 | 274.824 | 351.149 | 366.757 | 961.672 | 0 | 0 | 0
t peak SEA (s) | 15 | 60 | 283.229080665264 | 23.5326587867974 | 201.674622059263 | 0.106394483333333 | 12.0355750377074 | 0.0185296312586853 | 1.81144914926336 | 15.3883564034247 | 22.8649730662197 | 0.901490767143842 | 22.7913672165385 | 23.8017603701279 | 0.0214570672154405 | 2.42727004699553 | 2.16683396115623 | 245.1169639317 | 0.00197145054412501 | 0.192728196320481 | 0.184630002768974 | 10.3048198201341 | 256.472606723745 | 9.238244 | 20.21300716 | 106.292745 | 0.00916544 | 0.59860913 | 0.903365 | 1.001142 | 97.7968 | 274.832 | 352.046 | 367.653 | 961.563 | 0 | 0 | 0
t peak COY (s) | 300 | 65 | 279.456288828842 | 25.933422189527 | 194.489521279707 | 0.0952590666666664 | 10.7759125188537 | 0.0174110953541451 | 2.10164217311108 | 16.7950698271599 | 23.3769357946196 | 0.761603568895812 | 23.3132649877825 | 24.3261600000277 | 0.0185268902735517 | 2.09580206714385 | 2.26679385487871 | 256.424644217048 | 0.0016585646930802 | 0.200200471877866 | 0.183513811138731 | 11.2251793549033 | 258.385689648615 | 8.743915 | 20.23333541 | 111.161202 | 0.0075862 | 0.60749656 | 0.917959 | 1.001221 | 97.796 | 274.839 | 352.221 | 367.524 | 961.54 | 0 | 0 | 0
t peak CO2Y (s) | 300 | 70 | 274.374721297838 | 25.2866745511618 | 116.098652036578 | 0.095919 | 10.8505656108597 | 0.0160918723582305 | 2.0155798504374 | 18.1796473524767 | 22.3574923609111 | 0.478967944710303 | 22.3076761718413 | 23.2501292157078 | 0.0111360666046965 | 1.25973604125526 | 2.34095124707433 | 264.813489488046 | 0.00154351630472911 | 0.193332403674105 | 0.179687858393235 | 12.1331835287333 | 259.709247892524 | 8.270183 | 20.21642544 | 101.727875 | 0.00738862 | 0.61297882 | 0.948173 | 1.001385 | 97.7961 | 274.836 | 352.396 | 367.284 | 961.598 | 0 | 0 | 0
|  | 75 | 280.670668478819 | 25.6421747558368 | 116.305309932195 | 0.0967596833333334 | 10.9456655354449 | 0.0161670932479646 | 1.90701211797658 | 19.5672608269183 | 22.4114840926869 | 0.482158820331755 | 22.400763246062 | 23.3401619642282 | 0.0112536649590244 | 1.27303902251407 | 2.39692557598363 | 271.14542714747 | 0.00156432282309353 | 0.184521888648243 | 0.181864929162715 | 13.0370654976231 | 260.896811025577 | 7.783988 | 20.20938542 | 102.399063 | 0.00746742 | 0.58573608 | 0.947884 | 1.001444 | 97.795 | 274.832 | 353.014 | 367.818 | 961.99 | 0 | 0 | 0
Test Results (between 8 and 315 s) |  | 80 | 259.92727475507 | 25.8440074912222 | 157.001663615495 | 0.0889086999999999 | 10.0575452488688 | 0.0141358245946097 | 1.76247654855871 | 20.918755685003 | 22.1631151381192 | 0.603981973837581 | 22.1860856928878 | 23.1113086392289 | 0.013958813809891 | 1.57905133596052 | 2.45995677290592 | 278.275653043656 | 0.00125679778813478 | 0.156699498712842 | 0.166192732868455 | 13.9072096527011 | 261.484446062538 | 7.313968 | 20.26515903 | 100.293789 | 0.00611353 | 0.5091932 | 0.934852 | 1.001488 | 97.7935 | 274.834 | 353.549 | 368.293 | 961.883 | 0 | 0 | 0
mean HRR (kW/m²) | 138.625458560178 | 85 | 236.596100325694 | 26.987892948028 | 63.4837637992658 | 0.0774980666666667 | 8.76674962292609 | 0.013619171620666 | 2.04947472694176 | 22.1600641227049 | 22.31372132626 | 0.211783037930286 | 22.3408282467244 | 23.2307034937611 | 0.00491986895916642 | 0.556546262349142 | 2.50715347982856 | 283.61464703943 | 0.00105545947020315 | 0.158830329020181 | 0.153569918802273 | 14.7066162818779 | 260.706636737705 | 6.899776 | 20.32094327 | 101.679599 | 0.00514094 | 0.51233719 | 0.977572 | 1.001461 | 97.7925 | 274.829 | 353.612 | 367.697 | 961.463 | 0 | 0 | 0
mean EHC (MJ/kg) | 24.5806130093575 | 90 | 228.159250689163 | 27.918608773321 | 71.2037261479583 | 0.0722431333333334 | 8.17230015082957 | 0.0139945863665177 | 2.02496263581297 | 23.3219525002421 | 22.6183579888732 | 0.218562616411042 | 22.641928454712 | 23.5354991919708 | 0.00514398028193711 | 0.581898221938587 | 2.53231310293132 | 286.460758250149 | 0.00101101276882119 | 0.146289645694055 | 0.147037773696661 | 15.4581355131252 | 259.132805558245 | 6.531009 | 20.35547351 | 104.456877 | 0.00487187 | 0.4695395 | 0.976807 | 1.001451 | 97.7943 | 274.843 | 353.551 | 367.504 | 960.953 | 0 | 0 | 0
mean MLR (g/s) | 0.0501915284153006 | 95 | 216.608697106147 | 26.615910145433 | 62.3263144702559 | 0.0719427166666666 | 8.13831636500754 | 0.0132322627310578 | 2.05662321675162 | 24.4338723697304 | 23.0624017940163 | 0.187327395554417 | 23.0725916624683 | 23.9362981027974 | 0.00448392438281118 | 0.507231265023889 | 2.55638286459319 | 289.183581967556 | 0.000951964928519383 | 0.14795906137285 | 0.140902207664059 | 16.177985466527 | 257.198656523477 | 6.1702 | 20.39088314 | 108.533414 | 0.00451813 | 0.46610794 | 0.980126 | 1.001282 | 97.7957 | 274.825 | 353.339 | 366.566 | 960.577 | 0 | 0 | 0
mean SEA (m²/kg) | 159.052473255686 | 100 | 212.308093880573 | 25.8888023679529 | 43.2096724105333 | 0.0724947999999999 | 8.20076923076921 | 0.0114829278286832 | 1.67265744138623 | 25.5061643471972 | 23.0693355183292 | 0.131045949578815 | 23.0699919679736 | 23.9036503572601 | 0.00313247655946712 | 0.354352551975919 | 2.57542386694889 | 291.337541510055 | 0.000832452556354824 | 0.121258966681806 | 0.134513844547359 | 16.8665255970556 | 255.061643471972 | 5.811948 | 20.41611433 | 108.553812 | 0.00398116 | 0.38981298 | 0.986155 | 1.000998 | 97.7971 | 274.825 | 353.193 | 365.956 | 960.393 | 0 | 0 | 0
mean COY (kg/kg) | 0.0232417723916244 | 105 | 173.837845140742 | 26.7010058712846 | 13.1235620075569 | 0.0575531333333334 | 6.51053544494722 | 0.0124208206283825 | 1.95933693758966 | 26.4715291947504 | 22.6841743569326 | 0.0322388491896817 | 22.6578441581571 | 23.4283212029458 | 0.000755302114029191 | 0.0854414156141619 | 2.58514331363263 | 292.43702642903 | 0.000714857145734717 | 0.112765980014023 | 0.11209135259712 | 17.4830385899168 | 252.109801854766 | 5.463851 | 20.49662241 | 104.834472 | 0.00350847 | 0.37104689 | 0.997015 | 1.000686 | 97.7966 | 274.841 | 352.773 | 364.769 | 960.183 | 0 | 0 | 0
mean CO2Y (kg/kg) | 1.94909451414326 | 110 | 165.983871665802 | 30.3298592546889 | 20.2176239787232 | 0.0483779833333334 | 5.47262254901961 | 0.0151524190855459 | 2.24704012443211 | 27.3210834867668 | 23.3366829153466 | 0.0407755242273891 | 23.2468898343165 | 23.9871318496817 | 0.000978087875882272 | 0.11064342487356 | 2.58947678860741 | 292.92723853025 | 0.000733043477980223 | 0.108707269689108 | 0.107178400777227 | 18.0312129733526 | 248.373486243335 | 5.229905 | 20.52818346 | 110.653851 | 0.00349794 | 0.35045375 | 0.995658 | 1.000297 | 97.7947 | 274.822 | 351.824 | 363.027 | 960.769 | 0 | 0 | 0
Total heat release (MJ/m²) | 42.5633923709891 | 115 | 152.428256071499 | 26.9202149211114 | -1.82797372235835 | 0.05005405 | 5.66222285067873 | 0.0141851712214527 | 1.8787742693055 | 28.1171138061101 | 23.425723056179 | -0.00381558158465178 | 23.2888265239375 | 23.9799585116096 | -9.14974880976111E-05 | -0.0103503945811777 | 2.59192200829711 | 293.203847092434 | 0.000710025269577155 | 0.0940402612145309 | 0.0975480206272988 | 18.5430290268639 | 244.496641792261 | 4.967044 | 20.56697383 | 111.276424 | 0.00338399 | 0.30808412 | 1.000272 | 0.999837 | 97.7913 | 274.844 | 351.119 | 361.539 | 959.821 | 0 | 0 | 0
Total oxygen consumed (g) | 27.9148251222842 | 120 | 130.007251923279 | 28.0113378088531 | -13.1513804146584 | 0.0410285333333333 | 4.64123680241327 | 0.016168776051603 | 2.20765765582799 | 28.823202576097 | 23.5998807848784 | -0.0224322949359409 | 23.4053694898945 | 24.0537961569702 | -0.000539581849722158 | -0.0610386707830496 | 2.59192200829711 | 293.203847092434 | 0.000663381167192394 | 0.0905769557207272 | 0.0847476369292742 | 18.9987681707554 | 240.193354800808 | 4.740171 | 20.61884901 | 112.664699 | 0.00315649 | 0.29647675 | 1.001952 | 0.999393 | 97.7916 | 274.842 | 350.272 | 359.976 | 959.614 | 0 | 0 | 0
Mass lost (g) | 15.991968 | 125 | 122.553606979747 | 28.0254777160771 | -36.017089404732 | 0.0386567500000001 | 4.372935520362 | 0.0174345836794615 | 2.1865455056019 | 29.4546047233546 | 22.8968450131981 | -0.0599856142694787 | 22.6377228084725 | 23.2106253774714 | -0.00139230362084638 | -0.157500409598006 | 2.59192200829711 | 293.203847092434 | 0.000673964342651025 | 0.0845247429736762 | 0.0797743526674437 | 19.4100731447472 | 235.636837786837 | 4.549222 | 20.62852883 | 105.723354 | 0.00329353 | 0.28683679 | 1.005718 | 0.998864 | 97.7917 | 274.834 | 349.186 | 358.023 | 959.371 | 0 | 0 | 0
Average specific MLR (g/s·m²) | 8.51315837104072 | 130 | 122.291721989081 | 27.205277244275 | -17.7572473411857 | 0.0397370999999999 | 4.49514705882352 | 0.0153934146337893 | 1.9523975454348 | 30.0667180457766 | 23.3075344680652 | -0.0299548963782944 | 23.0051587232679 | 23.5561326739467 | -0.000705621513321427 | -0.0798214381585325 | 2.59192200829711 | 293.203847092434 | 0.000611689656644347 | 0.0775826165026968 | 0.0785597462465439 | 19.8059083920321 | 231.282446505974 | 4.349041 | 20.63880239 | 109.366451 | 0.00296362 | 0.26295444 | 1.00175 | 0.998335 | 97.7899 | 274.837 | 348.601 | 356.95 | 959.317 | 0 | 0 | 0
Total smoke release (m²/m²) | 293.685555136942 | 135 | 109.919252716976 | 27.6928218328499 | -48.0847149598553 | 0.0350880166666666 | 3.9692326546003 | 0.0165022412197342 | 2.37644139799852 | 30.6472454825418 | 23.313983826251 | -0.0718335440946814 | 22.9687492397227 | 23.4875962363695 | -0.00168719727992332 | -0.190859420805805 | 2.59192200829711 | 293.203847092434 | 0.000579030914955388 | 0.0833846153803286 | 0.0726657189804913 | 20.1839720550997 | 227.016633204013 | 4.157409 | 20.66176955 | 109.223575 | 0.00281802 | 0.27927167 | 1.006059 | 0.997854 | 97.7955 | 274.839 | 347.953 | 355.813 | 959.182 | 0 | 0 | 0
Total smoke production (m²) | 2.59618030741056 | 140 | 123.309158907144 | 29.0681048980263 | -26.2496480742549 | 0.0374999666666668 | 4.24207767722475 | 0.0144483770640645 | 2.31498386286537 | 31.2303165116021 | 23.3823149829916 | -0.0419811971212647 | 22.9807877539561 | 23.447662174876 | -0.000984360927796293 | -0.111353046130802 | 2.59192200829711 | 293.203847092434 | 0.000541813658289853 | 0.0868118176913226 | 0.0804762033980722 | 20.5668268610461 | 223.073689368586 | 3.989893 | 20.63235945 | 109.601114 | 0.00264593 | 0.28822982 | 1.002006 | 0.997222 | 97.7938 | 274.818 | 347.118 | 354.17 | 959.339 | 0 | 0 | 0
MARHE (kW/m²) | 261.484446062538 | 145 | 120.577631352672 | 26.1690786002556 | -16.078551816826 | 0.0407315166666666 | 4.60763763197586 | 0.0119597163285938 | 1.88736351545664 | 31.8400334872516 | 22.9293845526342 | -0.0285002757073114 | 22.5294675623746 | 22.9788584513554 | -0.000654903801302911 | -0.0740841404188813 | 2.59192200829711 | 293.203847092434 | 0.000487137384966722 | 0.0768751784858806 | 0.0774706470241472 | 20.9616939871017 | 219.586437843115 | 3.781319 | 20.6380702 | 105.367306 | 0.00244669 | 0.26453672 | 0.999766 | 0.996523 | 97.7895 | 274.835 | 347.023 | 353.945 | 959.363 | 0 | 0 | 0
|  | 150 | 111.507819451335 | 26.2416274976499 | 11.3435599177252 | 0.0375635666666666 | 4.24927224736048 | 0.0137465384035654 | 2.10871925180768 | 32.4202471142616 | 23.371534916752 | 0.0182230011534996 | 22.9487524239777 | 23.3827878085255 | 0.000426104569206797 | 0.0482018743446603 | 2.59298726972013 | 293.324351778295 | 0.000516369011758222 | 0.0792110161965612 | 0.0728790041737599 | 21.3375681150964 | 216.134980761744 | 3.590319 | 20.66163823 | 109.39787 | 0.00253446 | 0.26693988 | 0.99395 | 0.996017 | 97.7878 | 274.842 | 346.794 | 353.353 | 960.366 | 0 | 0 | 0
Test Averages |  | 155 | 112.66346590354 | 27.9312236594809 | -5.42242332078509 | 0.03565705 | 4.03360294117647 | 0.0139593312622815 | 2.29388271202473 | 32.9806753276488 | 23.1989518878869 | -0.00835066246817242 | 22.7424418675895 | 23.153566583169 | -0.0001933476194704 | -0.0218719026550227 | 2.59405253114315 | 293.444856464157 | 0.000497748572785736 | 0.0817930905568016 | 0.0738921658533576 | 21.7044960401642 | 212.77855050096 | 3.404708 | 20.65558556 | 107.61381 | 0.00246846 | 0.27592397 | 0.996298 | 0.99535 | 97.7889 | 274.828 | 346.233 | 352.492 | 959.83 | 0 | 0 | 0
HRR(60) (kW/m²) | 298.243702420289 | 160 | 114.33050751672 | 28.3391209520702 | -1.59707415059525 | 0.0356638333333333 | 4.03437028657617 | 0.0128633376208909 | 2.17132998176002 | 33.5481602611995 | 23.1130548893866 | -0.0024688276724999 | 22.6567954265896 | 23.0707825265622 | -5.69577863278038E-05 | -0.00644318849862034 | 2.59405253114315 | 293.444856464157 | 0.000458755929021848 | 0.077437950581159 | 0.074131472042262 | 22.0745551349033 | 209.676001632497 | 3.230819 | 20.65357698 | 106.811591 | 0.00230226 | 0.26438576 | 0.995001 | 0.994721 | 97.7904 | 274.837 | 346.211 | 352.537 | 960.035 | 0 | 0 | 0
HRR(120) (kW/m²) | 248.180773654311 | 165 | 114.270262429417 | 26.1352706768306 | -18.053325181743 | 0.0386508 | 4.37226244343892 | 0.0122922919413534 | 2.16303109700112 | 34.1196621860648 | 23.1015447226389 | -0.0302878900347483 | 22.6350469432738 | 23.0381007106793 | -0.000697775460934512 | -0.0789338756713249 | 2.59405253114315 | 293.444856464157 | 0.00047510691736686 | 0.0836028823239708 | 0.0750333266539802 | 22.4474671316439 | 206.785831430696 | 3.044742 | 20.64989881 | 106.655921 | 0.00237647 | 0.28205796 | 0.997428 | 0.99399 | 97.79 | 274.838 | 346.051 | 352.213 | 960.237 | 0 | 0 | 0
HRR(180) (kW/m²) | 203.534242241242 | 170 | 115.743221251005 | 27.932380364832 | -24.8710819417387 | 0.03663025 | 4.14369343891403 | 0.0138345027614743 | 2.1110903858251 | 34.6946958952659 | 22.8661144275159 | -0.0399576029120003 | 22.3957599610554 | 22.800015088562 | -0.000911033949296376 | -0.103058139060676 | 2.59405253114315 | 293.444856464157 | 0.000506761294778493 | 0.0773297686053698 | 0.0749067793943184 | 22.8223173967646 | 204.08644644274 | 2.850421 | 20.64737285 | 104.452954 | 0.00254151 | 0.26645558 | 0.997842 | 0.993307 | 97.7904 | 274.843 | 345.918 | 352.162 | 960.432 | 0 | 0 | 0
HRR(240) (kW/m²) | 171.972041953471 | 175 | 114.041954008099 | 30.4429929337414 | -15.5192827985231 | 0.0331153666666667 | 3.74608220211162 | 0.0159561588770016 | 2.34210234282917 | 35.2691588334136 | 23.8421249854515 | -0.0216241626816716 | 23.3525041234783 | 23.7663186243222 | -0.000513926740276785 | -0.0581365090810842 | 2.59405253114315 | 293.444856464157 | 0.000528394051803495 | 0.0775595778536471 | 0.0740157459920433 | 23.1946237102305 | 201.538050476649 | 2.680572 | 20.66289365 | 113.564075 | 0.00254152 | 0.25797906 | 0.995078 | 0.992628 | 97.7891 | 274.835 | 345.93 | 352.06 | 961.243 | 0 | 0 | 0
HRR(300) (kW/m²) | 140.894098092129 | 180 | 108.791009010465 | 29.6133112822111 | -12.3626347883575 | 0.0324756833333333 | 3.67371983408748 | 0.0170463918849173 | 2.44117281432979 | 35.82624124096 | 23.5611547615527 | -0.0171181560302774 | 23.0560898238427 | 23.4537535376024 | -0.000401485012552349 | -0.0454168566235689 | 2.59405253114315 | 293.444856464157 | 0.000553593224830477 | 0.0792787552801164 | 0.0714204443409333 | 23.558214186063 | 199.034673560889 | 2.515274 | 20.669513 | 110.80128 | 0.00267944 | 0.26533402 | 0.993554 | 0.991617 | 97.7878 | 274.848 | 345.612 | 351.573 | 960.993 | 0 | 0 | 0
HRR(360) (kW/m²) |  | 185 | 113.360123259487 | 27.5475707205026 | -27.6162335667691 | 0.0363772 | 4.11506787330316 | 0.0172116500181967 | 2.02209467809544 | 36.3816190716349 | 23.6033502498956 | -0.0427901803036659 | 23.0858191398358 | 23.4773783278265 | -0.00100460125170507 | -0.113642675532248 | 2.59405253114315 | 293.444856464157 | 0.000626111635041946 | 0.0735581425240135 | 0.0730804377542293 | 23.9194663913009 | 196.657400387216 | 2.350488 | 20.6636378 | 111.14284 | 0.00299279 | 0.24898803 | 0.995643 | 0.990798 | 97.789 | 274.863 | 345.439 | 351.298 | 961.17 | 0 | 0 | 0
EHC(60) (MJ/kg) | 21.0875518197367 | 190 | 102.46777235966 | 26.1177926342805 | -25.0656806705026 | 0.0346819166666667 | 3.92329374057315 | 0.0168856515344942 | 2.04288138282943 | 36.9211888106828 | 23.3699853690269 | -0.0374105512553124 | 22.8552551203374 | 23.2374509072277 | -0.000869325848207648 | -0.0983400280777883 | 2.59405253114315 | 293.444856464157 | 0.000585626759381701 | 0.070851041879175 | 0.0667138442930229 | 24.268952096419 | 194.322046372015 | 2.15829 | 20.68549756 | 108.94494 | 0.00284105 | 0.24341276 | 0.994191 | 0.98996 | 97.7903 | 274.875 | 345.404 | 351.18 | 961.197 | 0 | 0 | 0
EHC(120) (MJ/kg) | 23.0480791799113 | 195 | 102.095804573195 | 29.9292467978995 | -13.7971324181759 | 0.03015535 | 3.41123868778281 | 0.0172184130659448 | 2.32327582419757 | 37.4325977530149 | 23.6371655364994 | -0.0177286744264628 | 23.0938626166755 | 23.468046570104 | -0.000416057357066441 | -0.047065311885344 | 2.59405253114315 | 293.444856464157 | 0.000519227272448139 | 0.0700591956252164 | 0.0663644180008937 | 24.6016477521538 | 191.962039759051 | 2.007332 | 20.68975626 | 111.340848 | 0.00252129 | 0.23895287 | 0.991071 | 0.98907 | 97.7888 | 274.864 | 345.065 | 350.656 | 961.262 | 0 | 0 | 0
EHC(180) (MJ/kg) | 23.790062634914 | 200 | 98.3330016238583 | 28.078641598422 | -9.63370658307031 | 0.0309581833333333 | 3.50205693815988 | 0.0169295824070989 | 2.11800546775251 | 37.9336697685076 | 23.8393590760169 | -0.0126147827048037 | 23.2728465964166 | 23.6422665025107 | -0.000298242054578231 | -0.0337377889794379 | 2.59405253114315 | 293.444856464157 | 0.000524109115915744 | 0.0655696015716846 | 0.0636362103422957 | 24.9266493230118 | 189.668348842538 | 1.850941 | 20.70227012 | 113.163568 | 0.0025232 | 0.22490459 | 0.989526 | 0.988104 | 97.7905 | 274.855 | 344.79 | 350.263 | 961.372 | 0 | 0 | 0
EHC(240) (MJ/kg) | 24.4246188293593 | 205 | 91.1563903899139 | 27.9036485667433 | -7.19336805358436 | 0.02887875 | 3.26682692307692 | 0.0202803808921258 | 2.16860835033947 | 38.407393248542 | 23.3273197766807 | -0.00898820710510611 | 22.7589729176029 | 23.1120039011381 | -0.000207735477677449 | -0.0234994884250508 | 2.59405253114315 | 293.444856464157 | 0.000585672049688479 | 0.0626266983973659 | 0.0593050837524005 | 25.2340025582485 | 187.353137797766 | 1.701017 | 20.71377204 | 108.28793 | 0.00284599 | 0.22057535 | 0.988155 | 0.987143 | 97.7866 | 274.839 | 344.578 | 349.923 | 961.415 | 0 | 0 | 0
EHC(300) (MJ/kg) | 24.539987357353 | 210 | 88.5207931128522 | 31.9958816638557 | 10.340796252069 | 0.0244570166666667 | 2.76663084464555 | 0.0249130717014701 | 2.51913008400445 | 38.8565862072989 | 23.3627254016695 | 0.0109377528758457 | 22.7792277197122 | 23.122210672903 | 0.000252905026283455 | 0.0286091658691691 | 2.59468479370886 | 293.51637937883 | 0.000609299409820715 | 0.0616104064499982 | 0.057724236762738 | 25.5265758595364 | 185.0313628919 | 1.565261 | 20.72024539 | 108.548806 | 0.00294663 | 0.2174448 | 0.985027 | 0.986256 | 97.7836 | 274.83 | 344.362 | 349.547 | 961.226 | 0 | 0 | 0
EHC(360) (MJ/kg) |  | 215 | 89.603721518463 | 36.3506443521457 | 8.74786498691098 | 0.02179045 | 2.46498303167421 | 0.0306550095027552 | 2.7377795650289 | 39.3018974938772 | 24.0530183198899 | 0.00801455498837515 | 23.4391361817952 | 23.7842169503513 | 0.000190619914604034 | 0.0215633387561125 | 2.59579360606107 | 293.641810640393 | 0.000667986451819313 | 0.059657448722784 | 0.058040728293477 | 25.8159882721769 | 182.799523227336 | 1.454617 | 20.72547258 | 114.993617 | 0.00312153 | 0.2071207 | 0.9846 | 0.9855 | 97.7815 | 274.818 | 344.169 | 349.236 | 961.088 | 0 | 0 | 0
MLR(60) (g/s) | 0.127102332638889 | 220 | 81.0256739104063 | 39.0914244151021 | -11.8451443021881 | 0.0183228666666666 | 2.07272247360482 | 0.0374868338340526 | 2.80087206513759 | 39.7284709824494 | 23.3231359293191 | -0.00941902096901993 | 22.7148725947268 | 23.0424160228833 | -0.000217036999696419 | -0.0245516967982374 | 2.59627015584758 | 293.695718987283 | 0.000686866258096834 | 0.0513200053999073 | 0.0521161045490041 | 26.0913803542831 | 180.583959011133 | 1.347162 | 20.74163005 | 108.058715 | 0.0032951 | 0.18870314 | 0.985844 | 0.984786 | 97.7837 | 274.809 | 343.972 | 348.932 | 960.947 | 0 | 0 | 0
MLR(120) (g/s) | 0.0961905663194444 | 225 | 75.9394005525328 | 31.7012352470831 | -5.25992642732631 | 0.0211759666666667 | 2.39547134238311 | 0.0351319236957319 | 2.39013527886609 | 40.1208836686067 | 23.6840464297296 | -0.00476692956653489 | 23.0462529535982 | 23.3659896039007 | -0.000111384026694181 | -0.0126000030197037 | 2.59627015584758 | 293.695718987283 | 0.000743952445116696 | 0.0506134249940925 | 0.0492603365965208 | 26.3448214571469 | 178.315038527141 | 1.263652 | 20.75562601 | 111.331684 | 0.00349793 | 0.1845331 | 0.984755 | 0.98422 | 97.7837 | 274.795 | 343.672 | 348.44 | 960.742 | 0 | 0 | 0
MLR(180) (g/s) | 0.0762565652777778 | 230 | 69.084652784484 | 26.6577763786967 | -30.7053094078769 | 0.0229092 | 2.59153846153846 | 0.030607698358977 | 1.97534957480057 | 40.4834438019493 | 23.3371680484016 | -0.0305926395653225 | 22.6861175095166 | 22.993572450162 | -0.000703434074286935 | -0.0795739903039519 | 2.59627015584758 | 293.695718987283 | 0.000701197883245475 | 0.0452536784790213 | 0.0447009210390788 | 26.5797246012359 | 176.014973051953 | 1.136913 | 20.77051151 | 107.986852 | 0.00335677 | 0.17150911 | 0.987222 | 0.983785 | 97.7821 | 274.792 | 343.33 | 347.983 | 961.541 | 0 | 0 | 0
MLR(240) (g/s) | 0.0627139310763889 | 235 | 64.1702042677855 | 31.924845907969 | -45.4335823858029 | 0.01776875 | 2.01003959276018 | 0.0373642228177308 | 2.19062093118484 | 40.8165809445799 | 23.6774612428128 | -0.034657013779625 | 22.9913079844317 | 23.2939275192934 | -0.000807297967017735 | -0.0913232994363954 | 2.59627015584758 | 293.695718987283 | 0.000663915534192555 | 0.0389245956709906 | 0.0410528349192094 | 26.7941089911316 | 173.687578487574 | 1.043183 | 20.78694901 | 111.035375 | 0.0031493 | 0.15208361 | 0.987293 | 0.9834 | 97.7814 | 274.797 | 342.948 | 347.462 | 960.673 | 0 | 0 | 0
MLR(300) (g/s) | 0.0511691091666667 | 240 | 53.8639333695656 | 33.3422772158323 | -104.173469190136 | 0.0142808833333333 | 1.61548453996984 | 0.0425351187573769 | 2.21774850564504 | 41.1116662886733 | 23.7463761878775 | -0.0637779014253605 | 23.036105404053 | 23.3260914311201 | -0.00148768915993292 | -0.168290628951688 | 2.59627015584758 | 293.695718987283 | 0.000607439068543578 | 0.0316714076717912 | 0.0343242562824805 | 26.9825517191359 | 171.298609536139 | 0.957962000000001 | 20.81305159 | 111.575528 | 0.00289496 | 0.13166821 | 0.990294 | 0.98312 | 97.7835 | 274.802 | 342.619 | 346.932 | 960.74 | 0 | 0 | 0
MLR(360) (g/s) |  | 245 | 44.7875863541992 | 31.2935848758382 | -78.2131716653881 | 0.0126518666666667 | 1.43120663650075 | 0.0529413012441821 | 2.09022921396104 | 41.3582950879827 | 23.6475964358286 | -0.0427349606107639 | 22.8907999932643 | 23.1553417938183 | -0.0009895426194876 | -0.111939210349276 | 2.59627015584758 | 293.695718987283 | 0.000669806284501226 | 0.0264453013178066 | 0.0286209057503533 | 27.139914624218 | 168.809367706052 | 0.898169000000001 | 20.83433519 | 110.410538 | 0.00317872 | 0.11749077 | 0.987667 | 0.982867 | 97.7866 | 274.789 | 341.88 | 345.831 | 960.163 | 0 | 0 | 0
SEA(60) (m²/kg) | 308.560034311841 | 250 | 35.2204888896708 | 35.8523665720147 | -157.302260716492 | 0.0086842 | 0.98237556561086 | 0.0829903102487919 | 2.26753408185364 | 41.5583152760924 | 24.1483621995458 | -0.0579202933193158 | 23.3312336568779 | 23.5848994234737 | -0.00136604429251416 | -0.154529897343231 | 2.59627015584758 | 293.695718987283 | 0.000720704452262559 | 0.0196917194736334 | 0.0224167321180472 | 27.267508718889 | 166.23326110437 | 0.833654000000001 | 20.85986153 | 114.917967 | 0.00333593 | 0.09755935 | 0.989187 | 0.982677 | 97.7913 | 274.786 | 341.232 | 344.942 | 960.15 | 0 | 0 | 0
SEA(120) (m²/kg) | 223.569438222067 | 255 | 27.1218904707126 | 32.1451810680446 | -120.691235937764 | 0.00745858333333332 | 0.843731146304675 | 0.0927200850363211 | 2.23680134908545 | 41.7141712244934 | 24.4526167832571 | -0.0377822415854767 | 23.5835134591884 | 23.8256282070579 | -0.000900185640844809 | -0.101830954846698 | 2.59627015584758 | 293.695718987283 | 0.000691560480917153 | 0.0166833692622662 | 0.0175496968944267 | 27.3674247914201 | 163.584985194092 | 0.807831000000001 | 20.87892273 | 117.624123 | 0.00317429 | 0.0887951 | 0.986758 | 0.982517 | 97.7836 | 274.807 | 340.63 | 344.127 | 961.503 | 0 | 0 | 0
SEA(180) (m²/kg) | 184.848788889876 | 260 | 23.3546256547028 | 24.6642390888254 | -142.821659085111 | 0.00837061666666666 | 0.946902337858219 | 0.0815373035134409 | 1.84738642295154 | 41.8403625148069 | 24.1347681297909 | -0.0509492962181836 | 23.2397192996433 | 23.4646098893932 | -0.00119550535989882 | -0.135238162884481 | 2.59627015584758 | 293.695718987283 | 0.000682517511744666 | 0.0154637635817318 | 0.0153151912040885 | 27.4495870116664 | 160.924471210796 | 0.756310000000001 | 20.88644734 | 114.402775 | 0.00317406 | 0.08606082 | 0.988192 | 0.982469 | 97.7863 | 274.807 | 340.085 | 343.376 | 960.528 | 0 | 0 | 0
SEA(240) (m²/kg) | 166.478219766308 | 265 | 20.9545447221731 | 27.1487487832739 | -228.128699524471 | 0.00682308333333334 | 0.771842006033183 | 0.0819959115143979 | 1.99930020230662 | 41.9511354407491 | 23.8280243078461 | -0.0673628721505215 | 22.9036689004274 | 23.1068105899991 | -0.00155654112758043 | -0.176079313074709 | 2.59627015584758 | 293.695718987283 | 0.000559464937255364 | 0.0136413918886883 | 0.0136865851431882 | 27.5220914525346 | 158.306171474525 | 0.726932000000001 | 20.89189438 | 111.3155 | 0.00267771 | 0.08157044 | 0.990071 | 0.982497 | 97.7837 | 274.829 | 339.482 | 342.493 | 960.661 | 0 | 0 | 0
SEA(300) (m²/kg) | 159.064889075489 | 270 | 19.4359919763315 | 55.0821790837823 | -596.722072581873 | 0.00311923333333334 | 0.352854449472098 | 0.200340080964614 | 4.07688455672758 | 42.0521117824953 | 24.1222925282768 | -0.0797115160131221 | 23.1524400827187 | 23.3506458367537 | -0.00186131537953314 | -0.210556038408726 | 2.59627015584758 | 293.695718987283 | 0.000624907458547523 | 0.0127167542054966 | 0.012747779702679 | 27.5881773646493 | 155.74856215739 | 0.688699000000001 | 20.89605126 | 113.914209 | 0.00292862 | 0.07858823 | 0.991604 | 0.982634 | 97.7867 | 274.821 | 338.983 | 341.885 | 960.591 | 0 | 0 | 0
SEA(360) (m²/kg) |  | 275 | 16.6250286719313 | 7.96917424317183 | -33.9789523124735 | 0.0184417166666667 | 2.08616704374057 | 0.024600913977202 | 0.834487863686953 | 42.142264334116 | 24.3093709081847 | -0.026664479894576 | 23.30432743558 | 23.5005600579623 | -0.000626630211176813 | -0.0708857704951146 | 2.59627015584758 | 293.695718987283 | 0.000453683085308598 | 0.0153893887438867 | 0.0115614755698481 | 27.6489505028306 | 153.244597578604 | 0.676328000000001 | 20.90083645 | 115.55077 | 0.00217968 | 0.08555661 | 0.985788 | 0.982796 | 97.786 | 274.849 | 338.581 | 341.432 | 960.557 | 0 | 0 | 0
COY(60) (kg/kg) | 0.0260689757440438 | 280 | 19.5907152645191 | 38.8084189905506 | -61.4625602179194 | 0.00446248333333333 | 0.504805806938159 | 0.0889261856937222 | 2.83023589791369 | 42.2328036939571 | 24.0056677608404 | -0.011851725555866 | 22.9747777854175 | 23.1422546281211 | -0.000274275650596461 | -0.031026657307292 | 2.59627015584758 | 293.695718987283 | 0.00039683162155514 | 0.0126298805238415 | 0.012728563745742 | 27.7096756011196 | 150.831441764133 | 0.538632000000001 | 20.89589133 | 112.49356 | 0.00195921 | 0.07851862 | 0.98431 | 0.982981 | 97.7843 | 274.846 | 338.016 | 340.48 | 960.352 | 0 | 0 | 0
COY(120) (kg/kg) | 0.0220422587299802 | 285 | 16.2195138591059 | 0 | 0 | -0.0109362 | -1.23712669683258 | 0 | 0 | 42.3223292667662 | 24.4745557983025 | -0.0610741608213612 | 23.4087697957503 | 23.5786169989113 | -0.00144004424653679 | -0.162900932866152 | 2.59627015584758 | 293.695718987283 | 0.000403491546493864 | 0.00985195135339097 | 0.0104795172368807 | 27.7676958035761 | 148.499400936022 | 0.632899000000001 | 20.90512836 | 116.85733 | 0.0019546 | 0.07038561 | 0.99016 | 0.98329 | 97.7861 | 274.861 | 337.803 | 340.254 | 960.369 | 0 | 0 | 0
COY(180) (kg/kg) | 0.020834496824419 | 290 | 13.71749916502 | 17.6657898807511 | -142.754571681231 | 0.00686426666666667 | 0.776500754147813 | 0.0604127280447834 | 1.10735482017063 | 42.3971717993265 | 23.9618018381429 | -0.0425291318446395 | 22.8856431428646 | 23.0408053351613 | -0.00097990544790575 | -0.110849032568524 | 2.59627015584758 | 293.695718987283 | 0.000414689075360205 | 0.0076011787802699 | 0.00878345198302379 | 27.8158532266259 | 146.197144135609 | 0.609016000000001 | 20.91070575 | 111.852358 | 0.0020394 | 0.0647708 | 0.988507 | 0.983726 | 97.7864 | 274.86 | 337.321 | 339.608 | 960.55 | 0 | 0 | 0
COY(240) (kg/kg) | 0.0215417523324845 | 295 | 10.1811923020452 | 14.0596230974438 | -232.186073119343 | 0.00640143333333334 | 0.724144042232278 | 0.0648584814011316 | 0.911451898619412 | 42.4569185279942 | 24.1146968078819 | -0.0641936398135398 | 23.000741355939 | 23.1537528066517 | -0.00148632366800193 | -0.16813616153868 | 2.59627015584758 | 293.695718987283 | 0.000415187244790584 | 0.00583459856555226 | 0.00659641900507359 | 27.8543029040961 | 143.921757722014 | 0.583228000000001 | 20.91912504 | 113.132189 | 0.00203019 | 0.05981733 | 0.991447 | 0.984218 | 97.7851 | 274.879 | 336.868 | 339.109 | 960.709 | 0 | 0 | 0
COY(300) (kg/kg) | 0.0230998513795243 | 300 | 7.5607005965456 | 0 | -622.168582386254 | 0.000729133333333332 | 0.0824811463046755 | 0.583645296801367 | 5.14430959875213 | 42.5012732602407 | 24.4365998725593 | -0.0193705634044843 | 23.2756704238651 | 23.419238919274 | -0.000453643852370563 | -0.0513171778699732 | 2.59627015584758 | 293.695718987283 | 0.000425555240741102 | 0.00375088760543679 | 0.00486221028008658 | 27.882949477309 | 141.670910867469 | 0.553120000000001 | 20.92587472 | 116.012698 | 0.00205061 | 0.05399591 | 0.98694 | 0.984763 | 97.7851 | 274.872 | 336.404 | 338.479 | 960.868 | 0 | 0 | 0
COY(360) (kg/kg) |  | 305 | 4.96280945349098 | 59.7470126003049 | -1596.3625779574 | 0.000734283333333328 | 0.0830637254901955 | 0.519645328837451 | 2.97849336534578 | 42.5325820353657 | 24.4768350139488 | -0.0500569448565652 | 23.2818372307778 | 23.4169791686239 | -0.00117218243495114 | -0.132599822958274 | 2.59627015584758 | 293.695718987283 | 0.000381566904209857 | 0.0021870580366173 | 0.00319785721424647 | 27.9030996460449 | 139.451088640543 | 0.569817000000001 | 20.93205897 | 116.234502 | 0.00186182 | 0.04977466 | 0.990995 | 0.985356 | 97.788 | 274.865 | 335.94 | 337.89 | 960.976 | 0 | 0 | 0
CO2Y(60) (kg/kg) | 1.79887943544752 | 310 | 3.30623035938057 | 4.76457209551684 | -114.357134694485 | 0.00613425000000001 | 0.69391968325792 | 0.0575672086184408 | 0.167961958478849 | 42.5532546348979 | 24.419779834394 | -0.0300834879966619 | 23.1911988768807 | 23.318281895287 | -0.000701495253499643 | -0.07935466668548 | 2.59627015584758 | 293.695718987283 | 0.000353131649467671 | 0.00103032064379888 | 0.00211211500713739 | 27.9163745765983 | 137.26856333838 | 0.545476000000001 | 20.93605571 | 115.512104 | 0.00174518 | 0.04667103 | 0.989589 | 0.986201 | 97.786 | 274.862 | 335.414 | 337.252 | 961.092 | 0 | 0 | 0
CO2Y(120) (kg/kg) | 1.85617776118053 | 315 | 1.70794292692685 | 0 | 0 | -0.0230608833333334 | -2.6086972096531 | 0 | 0 | 42.5657900681137 | 24.3375466962485 | -0.0296566998894474 | 23.0905007511238 | 23.2103338113119 | -0.000688341904175972 | -0.0778667312416258 | 2.59627015584758 | 293.695718987283 | 0.000319196041249747 | 0.000422085532381366 | 0.00113938853348569 | 27.9245033354499 | 135.129492279726 | 0.566133000000001 | 20.93964691 | 114.623245 | 0.00160605 | 0.0450357 | 0.990473 | 0.98713 | 97.784 | 274.872 | 335.086 | 336.825 | 961.241 | 0 | 0 | 0
CO2Y(180) (kg/kg) | 1.90678045193327
CO2Y(240) (kg/kg) | 1.94154576903239
CO2Y(300) (kg/kg) | 1.94621175882703
CO2Y(360) (kg/kg)
User-defined Test Averages
HRR(0-8) (kW/m²) | -4.59963854079136
EHC(0-8) (MJ/kg) | 0.299813779220173
MLR(0-8) (g/s) | -0.203055366666667
SEA(0-8) (m²/kg) | 1.87656661076643
COY(0-8) (kg/kg) | -0.000999803354242592
CO2Y(0-8) (kg/kg) | -0.210386119342432
HRR(8-315) (kW/m²) | 138.625458560178
EHC(8-315) (MJ/kg) | 24.5806130093575
MLR(8-315) (g/s) | 0.0501915284153006
SEA(8-315) (m²/kg) | 159.052473255686
COY(8-315) (kg/kg) | 0.0232417723916244
CO2Y(8-315) (kg/kg) | 1.94909451414326
C-factor | 0.041612
Time to ignition (s) | 8

## CZ_O_FULL_40_1_24090024_red
Column1 | Column2 | Column3 | Column4 | Column5 | Column6 | Column7 | Column8 | Column9 | Column10 | Column11 | Column12 | Column13 | Column14 | Column15 | Column16 | Column17 | Column18 | Column19 | Column20 | Column21 | Column22 | Column23 | Column24 | Column25 | Column26 | Column27 | Column28 | Column29 | Column30 | Column31 | Column32 | Column33 | Column34 | Column35 | Column36 | Column37 | Column38 | Column39
Column1 | Column2 | Column3 | Column4 | Column5 | Column6 | Column7 | Column8 | Column9 | Column10 | Column11 | Column12 | Column13 | Column14 | Column15 | Column16 | Column17 | Column18 | Column19 | Column20 | Column21 | Column22 | Column23 | Column24 | Column25 | Column26 | Column27 | Column28 | Column29 | Column30 | Column31 | Column32 | Column33 | Column34 | Column35 | Column36 | Column37 | Column38 | Column39
Exported data
Parameter | Value | Time (s) | HRR (kW/m²) | EHC (MJ/kg) | SEA (m²/kg) | MLR (g/s) | Specific MLR (g/s·m²) | COY (kg/kg) | CO2Y (kg/kg) | THR (MJ/m²) | MFR (g/s) | k (1/m) | V stack (l/s) | V smoke (l/s) | SPR (m²/s) | RSR ((m²/s)/m²) | TSP (m²) | TSR (m²/m²) | COP (g/s) | CO2P (g/s) | O2C (g/s) | TOC (g) | ARHE(kW/m²) | Specimen mass (g) | Oxygen (%) | DPT (Pa) | CO (%) | CO2 (%) | PDM (-) | PDC (-) | APT (kPa) | Cold Trap TC (K) | Stack TC (K) | Smoke TC (K) | Cone Heater TC (K) | Soot MFM (g/s) | Spare TC (K) | HFM (kW/m²)
Peaks |  | 0 | -0.545786616222716 | -0.0953492302650049 | 13.4308962195375 | 0.0506008666666666 | 5.72407993966817 | 0.00110865806661914 | 0.0412036950946522 | 0 | 25.397613590877 | 0.0287315913182177 | 23.4914817303987 | 23.6539278765159 | 0.000679614988818652 | 0.0768795236220195 | 0 | 0 | 5.60990590079197E-05 | 0.00208494268165848 | 9.49719393448575E-05 | 0 | 0 | 14.76 | 20.94558236 | 121.693077 | 0.00075492 | 0.0498911 | 1.005861 | 1.009161 | 97.8795 | 274.732 | 326.676 | 328.935 | 962.203 | 0 | 0 | 0
peak HRR (kW/m²) | 348.478650185741 | 5 | 6.42760100417242 | 9.02195833738116 | 75.3890918834445 | 0.00629796666666692 | 0.712439668174991 | 0.0822252456473258 | 15.2881118816041 | 0.0160690025104311 | 25.3201085259776 | 0.0201327872507957 | 23.4190049424483 | 23.5833211664946 | 0.000474797987712223 | 0.053710179605455 | 0.00288603244132719 | 0.326474258068686 | 0.000517851856245357 | 0.0962840190266173 | 0.0184014691229999 | 0.0462411026558619 | 3.21380050208621 | 14.682446 | 20.88013993 | 120.947404 | 0.00264134 | 0.29474419 | 1.007497 | 1.009812 | 97.8798 | 274.717 | 326.665 | 328.957 | 960.874 | 0 | 0 | 0
peak EHC (MJ/kg) | 57.8578213515337 | 10 | 154.406464420257 | 20.3131126333802 | 255.71577836895 | 0.0671956666666666 | 7.60131975867269 | 0.0362159332233505 | 2.76019579899474 | 0.418154166071505 | 25.2655386211218 | 0.727796499953941 | 23.4050160076117 | 23.6096109362639 | 0.0171829922046871 | 1.94377739872026 | 0.0470305079223256 | 5.32019320388299 | 0.00243355377689852 | 0.185473196843984 | 0.113037603953515 | 0.37483878534715 | 41.8154166071505 | 14.521686 | 20.54096539 | 120.614648 | 0.01048621 | 0.52760052 | 0.930019 | 1.010473 | 97.8807 | 274.698 | 327.175 | 330.035 | 960.601 | 0 | 0 | 0
peak MLR (g/s) | 0.143700733333333 | 15 | 233.623059132587 | 16.8575142907687 | 366.608852300327 | 0.122510816666667 | 13.858689668175 | 0.0274159433487393 | 1.80502095712629 | 1.38822797495362 | 23.4042496382845 | 2.01661467382808 | 21.9360491354761 | 22.2717559657961 | 0.0449135498925424 | 5.08071831363602 | 0.202271863165399 | 22.8814324847737 | 0.00335874960934112 | 0.22113459155799 | 0.162088091948822 | 1.06265302510299 | 92.5485316635744 | 14.002031 | 20.31906273 | 104.716636 | 0.01536592 | 0.66629777 | 0.803442 | 1.011105 | 97.8811 | 274.702 | 331.027 | 336.093 | 960.36 | 0 | 0 | 0
peak SEA (m²/kg) | 440.326932738503 | 20 | 306.663109120302 | 19.7348490880229 | 424.319797219199 | 0.137366233333333 | 15.5391666666666 | 0.0311166999313903 | 1.80473786988394 | 2.73894339558584 | 23.0565518517817 | 2.60767689393141 | 21.8708349352196 | 22.3521604261675 | 0.058287212272765 | 6.59357604895532 | 0.460273768578668 | 52.067168391252 | 0.00427438386333866 | 0.24791004333998 | 0.206613261211396 | 1.98440640800354 | 136.947169779292 | 13.34842 | 20.13481656 | 102.854257 | 0.0196961 | 0.75210017 | 0.751666 | 1.011882 | 97.8807 | 274.669 | 335.02 | 342.393 | 960.389 | 0 | 0 | 0
peak COY (kg/kg) | 1.05693222772424 | 25 | 321.806618914683 | 19.7964926498111 | 440.326932738503 | 0.143700733333333 | 16.2557390648567 | 0.0302334285081749 | 1.64960227470806 | 4.3101177156733 | 22.5355608601027 | 2.84039294064825 | 21.644115805922 | 22.2769540916051 | 0.0632753031409402 | 7.15783972182581 | 0.764180057112931 | 86.4457078182049 | 0.00434456584780564 | 0.237049056583883 | 0.213425637358385 | 3.03450365442799 | 172.404708626932 | 12.646967 | 20.08870325 | 99.488016 | 0.0204613 | 0.73674188 | 0.732504 | 1.012597 | 97.8796 | 274.677 | 339.212 | 349.13 | 960.369 | 0 | 0 | 0
peak CO2Y (kg/kg) | 6.20729378185661 | 30 | 326.941655732011 | 20.2359010462625 | 334.859966495192 | 0.1428236 | 16.1565158371041 | 0.0308371017579451 | 1.7187782926235 | 5.93198840229003 | 22.7690117014547 | 2.09477032835751 | 22.0763058608088 | 22.8310976450686 | 0.0478259059107227 | 5.41017035189171 | 1.04193307974209 | 117.865733002499 | 0.00440426588663606 | 0.245482103354342 | 0.217517945954262 | 4.11186261270961 | 197.732946743001 | 11.923148 | 20.0812242 | 102.525792 | 0.02052803 | 0.75401869 | 0.797933 | 1.013159 | 97.8796 | 274.677 | 342.438 | 354.146 | 960.532 | 0 | 0 | 0
|  | 35 | 324.60809183758 | 20.4348183903554 | 305.287295061441 | 0.140423833333333 | 15.8850490196078 | 0.0324234478814938 | 1.71166881225073 | 7.56086277121401 | 22.1535564467406 | 1.90610852350745 | 21.6567113613909 | 22.4906461052947 | 0.0428696122404919 | 4.84950364711447 | 1.26867187512012 | 143.514918000014 | 0.0045530248414029 | 0.240359096013361 | 0.21556143708961 | 5.19456107031929 | 216.024650606115 | 11.221899 | 20.06519554 | 97.858491 | 0.02177804 | 0.75851171 | 0.815661 | 1.013632 | 97.8787 | 274.681 | 345.262 | 358.557 | 960.73 | 0 | 0 | 0
Time To Peaks |  | 40 | 318.495711518871 | 20.2140083571765 | 310.320046818339 | 0.1392847 | 15.7561877828054 | 0.0280453675377281 | 1.76692937321555 | 9.16862227960513 | 22.4479550404812 | 1.87883053653215 | 22.0848456527021 | 23.0051799694808 | 0.0432228346250784 | 4.88946093043873 | 1.48390299228405 | 167.862329443897 | 0.0039062906038822 | 0.246106227669516 | 0.212762641806556 | 6.2653712675597 | 229.215556990128 | 10.517292 | 20.08803115 | 101.119218 | 0.01852025 | 0.76599632 | 0.818605 | 1.014132 | 97.8781 | 274.698 | 347.47 | 361.95 | 961.305 | 0 | 0 | 0
t peak HRR (s) | 45 | 45 | 348.478650185741 | 21.7262145294291 | 298.673857955857 | 0.1417896 | 16.0395475113122 | 0.0272663439168405 | 1.87800024186213 | 10.8360581838667 | 22.6586360037441 | 1.81188944559619 | 22.4016321962297 | 23.3727543106711 | 0.0423488468500178 | 4.79059353506989 | 1.69783219597179 | 192.062465607669 | 0.00386608399743126 | 0.266280903093535 | 0.232286209844353 | 7.37799339668698 | 240.801292974815 | 9.825549 | 20.01801796 | 103.532327 | 0.01816946 | 0.81788371 | 0.825137 | 1.014453 | 97.8775 | 274.707 | 349.177 | 364.314 | 961.183 | 0 | 0 | 0
t peak EHC (s) | 245 | 50 | 343.093773833769 | 21.99295938406 | 285.893910627788 | 0.13790545 | 15.6001640271493 | 0.0227949098920706 | 1.61738945112072 | 12.5649892439154 | 21.8954176640065 | 1.7311231348127 | 21.7851944557918 | 22.7749994235105 | 0.0394263283973849 | 4.45999190015666 | 1.9022701340903 | 215.188929195735 | 0.00314354230637545 | 0.223046820082055 | 0.222723995980214 | 8.51551891124839 | 251.299784878309 | 9.10943 | 20.02520284 | 97.292021 | 0.01537218 | 0.71489471 | 0.832918 | 1.014634 | 97.879 | 274.721 | 351.405 | 367.371 | 961.608 | 0 | 0 | 0
t peak MLR (s) | 25 | 55 | 324.8394614107 | 24.2058168937817 | 264.246667507781 | 0.11863185 | 13.4198925339367 | 0.0205860904546436 | 1.89371102187892 | 14.2348223320266 | 22.5655099012319 | 1.32818303367768 | 22.5474955958509 | 23.6022221545638 | 0.031348071022783 | 3.54616188040531 | 2.07920613264072 | 235.20431364714 | 0.00244216599490172 | 0.224654441890887 | 0.212538314013996 | 9.60367468623392 | 258.814951491393 | 8.466379 | 20.09340013 | 103.778171 | 0.01171738 | 0.69967522 | 0.872117 | 1.014688 | 97.8789 | 274.722 | 352.901 | 369.409 | 961.688 | 0 | 0 | 0
t peak SEA (s) | 25 | 60 | 292.354250680038 | 24.8620881406479 | 202.596664527572 | 0.1039499 | 11.7590384615385 | 0.0169703037592413 | 1.85203774803535 | 15.7778066122535 | 21.6210655670373 | 0.928714509255993 | 21.6571871004743 | 22.6764014216232 | 0.0210599030179747 | 2.38234197035913 | 2.21022606774261 | 250.025573274051 | 0.00176406137874276 | 0.192519138704499 | 0.189624725374339 | 10.6090822847048 | 262.963443537558 | 7.918259 | 20.15208495 | 95.508427 | 0.00896317 | 0.63048099 | 0.912741 | 1.014677 | 97.8802 | 274.715 | 353.773 | 370.422 | 962.268 | 0 | 0 | 0
t peak COY (s) | 250 | 65 | 276.611507846712 | 24.441022968404 | 177.710263118589 | 0.100046783333333 | 11.3175094268476 | 0.013766894234396 | 1.69537729196677 | 17.2002210085703 | 22.2545957845866 | 0.761189852216983 | 22.3263690605288 | 23.357300597942 | 0.0177793401903351 | 2.0112375780922 | 2.30732417576339 | 261.009522145179 | 0.00137733348464153 | 0.169617044597653 | 0.1773672927231 | 11.5265623299483 | 264.618784747236 | 7.414092 | 20.22453654 | 101.344541 | 0.00692612 | 0.54607406 | 0.930184 | 1.014507 | 97.8814 | 274.718 | 354.322 | 370.683 | 961.999 | 0 | 0 | 0
t peak CO2Y (s) | 250 | 70 | 243.619928697686 | 25.1185567913761 | 159.115086815781 | 0.0857374166666667 | 9.69880279034691 | 0.0138778311378394 | 2.02276930011379 | 18.5007995999313 | 22.7111608705578 | 0.573124723865959 | 22.7961742898889 | 23.8030500660587 | 0.0136421164962775 | 1.54322584799519 | 2.38587781747992 | 269.895680710398 | 0.00118984939069458 | 0.173427014304398 | 0.15965910827423 | 12.3691283324417 | 264.297137141876 | 6.928128 | 20.30961307 | 105.599984 | 0.00594386 | 0.54703084 | 0.950326 | 1.01449 | 97.8807 | 274.722 | 354.505 | 370.163 | 961.656 | 0 | 0 | 0
|  | 75 | 251.16211448505 | 28.6294140767334 | 135.229494744807 | 0.0775521666666667 | 8.77286953242835 | 0.0164137901419558 | 2.18691991305325 | 19.7377547078882 | 22.8671712038262 | 0.439336391801908 | 22.91463323406 | 23.8708664030432 | 0.0104873403146984 | 1.18635071433239 | 2.44620145950736 | 276.719622116217 | 0.00127292498872064 | 0.169600377583758 | 0.163270635091014 | 13.1764526908548 | 263.170062771842 | 6.548138 | 20.29965902 | 106.877898 | 0.00628256 | 0.53258941 | 0.964646 | 1.01419 | 97.8796 | 274.722 | 353.916 | 368.685 | 961.277 | 0 | 0 | 0
Test Results (between 6 and 280 s) |  | 80 | 238.972261498814 | 25.3201579205636 | 95.2790385443797 | 0.0834321333333332 | 9.43802413273 | 0.0140043701208169 | 2.07077526196447 | 20.9630906478478 | 22.4654131791896 | 0.339111102035441 | 22.5227275556201 | 23.4416785531123 | 0.00794933344770648 | 0.899245865125168 | 2.49229314391337 | 281.933613564861 | 0.00116841447516935 | 0.172769197759588 | 0.15700234228404 | 13.9771351342924 | 262.038633098098 | 6.134872 | 20.31335668 | 103.204336 | 0.00590446 | 0.5506011 | 0.975349 | 1.013793 | 97.8786 | 274.718 | 354.084 | 368.531 | 962.119 | 0 | 0 | 0
mean HRR (kW/m²) | 141.661179214079 | 85 | 248.854091428969 | 26.653241678584 | 95.623914255349 | 0.0825366833333333 | 9.33672888386123 | 0.0134460825021644 | 1.95134429129992 | 22.1826565301673 | 22.8408306201586 | 0.331748796109475 | 22.8967746019617 | 23.7905331459985 | 0.00789248072998756 | 0.892814562215787 | 2.5318976793576 | 286.413764633213 | 0.00110979505355502 | 0.161057485845329 | 0.160669006764936 | 14.7713135069149 | 260.972429766674 | 5.721174 | 20.30922344 | 106.671586 | 0.00555069 | 0.50853796 | 0.975622 | 1.013226 | 97.8782 | 274.741 | 354.048 | 367.868 | 960.856 | 0 | 0 | 0
mean EHC (MJ/kg) | 24.4919977284039 | 90 | 226.899511885347 | 26.5120033696362 | 92.1899708832295 | 0.0756559833333334 | 8.55836915535445 | 0.0128818924172078 | 1.89721974574666 | 23.3720405384531 | 22.7249998270021 | 0.294709776899426 | 22.7941722235292 | 23.6664116610639 | 0.0069747229006421 | 0.788995803240057 | 2.56906568843418 | 290.618290546853 | 0.000974592238018064 | 0.14353602546388 | 0.14593341817979 | 15.5378195692767 | 259.689339316145 | 5.318344 | 20.36466982 | 105.655051 | 0.0049611 | 0.46016195 | 0.979347 | 1.012809 | 97.8749 | 274.752 | 354.258 | 367.814 | 960.727 | 0 | 0 | 0
mean MLR (g/s) | 0.0509857033950617 | 95 | 205.408133823723 | 27.6517215449401 | 59.1411598780259 | 0.0656670833333334 | 7.42840309200604 | 0.011433493422201 | 2.08650511623197 | 24.4528096527258 | 22.5428236843968 | 0.165747942058719 | 22.5999525869634 | 23.430924244987 | 0.00388362747414032 | 0.439324374902751 | 2.59621156437113 | 293.68909099221 | 0.000750804165346791 | 0.137014705343031 | 0.133067473856974 | 16.2353217993686 | 257.397996344482 | 4.968115 | 20.41163156 | 103.915036 | 0.00397043 | 0.4444831 | 0.993504 | 1.012455 | 97.8727 | 274.771 | 354.078 | 367.097 | 960.397 | 0 | 0 | 0
mean SEA (m²/kg) | 194.552529799904 | 100 | 199.750837021547 | 26.8767409243119 | 23.9449093166705 | 0.0656998333333334 | 7.43210784313726 | 0.0107947734331561 | 2.01624511432963 | 25.4657070798389 | 22.4866354028844 | 0.0675422887524486 | 22.5094955846724 | 23.2917270105094 | 0.00157317655128703 | 0.177961148335637 | 2.6098535744347 | 295.232304800306 | 0.000709214815429448 | 0.132466967970604 | 0.129267705255869 | 16.8911597471507 | 254.657070798389 | 4.649759 | 20.42559137 | 103.24114 | 0.00378779 | 0.43217295 | 1.00407 | 1.011831 | 97.8708 | 274.77 | 353.542 | 365.828 | 960.2 | 0 | 0 | 0
mean COY (kg/kg) | 0.0279930098363774 | 105 | 195.203226684705 | 27.4540592329541 | -5.46453802281553 | 0.0628539666666667 | 7.11017722473605 | 0.011308614704468 | 2.15260390766214 | 26.4530922391046 | 22.2854255191921 | -0.014900097671602 | 22.3000045003298 | 23.0513851858429 | -0.00034346789073478 | -0.0388538337935272 | 2.61378651581292 | 295.677207671145 | 0.00071079129168081 | 0.135299694258733 | 0.127198381856427 | 17.5323249649314 | 251.934211800996 | 4.312519 | 20.4292981 | 101.365095 | 0.00382455 | 0.44403851 | 1.012863 | 1.011144 | 97.8712 | 274.784 | 353.414 | 365.322 | 960.49 | 0 | 0 | 0
mean CO2Y (kg/kg) | 1.92491704696266 | 110 | 198.669204878623 | 27.1189765833292 | 37.6833819880788 | 0.0647604 | 7.32583710407239 | 0.0111277496646629 | 2.01218702395858 | 27.4377733180129 | 22.6445311167874 | 0.104315324585301 | 22.6590244445626 | 23.3943660780656 | 0.00244039089090077 | 0.276062317975201 | 2.61988749304017 | 296.367363466083 | 0.000720637519383438 | 0.130310036546367 | 0.128353539852637 | 18.1712047692041 | 249.434302891026 | 4.015566 | 20.43287357 | 104.656713 | 0.00381721 | 0.42320114 | 0.998417 | 1.010361 | 97.8733 | 274.771 | 353.409 | 364.878 | 959.991 | 0 | 0 | 0
Total heat release (MJ/m²) | 38.6506035513625 | 115 | 191.477607416877 | 25.8367909615535 | 38.2798908655844 | 0.0655136333333334 | 7.41104449472097 | 0.0120374637686373 | 2.10651945472693 | 28.4131403487516 | 22.3894526945936 | 0.10842395207796 | 22.4111363922188 | 23.1300804494259 | 0.00250785473420792 | 0.283693974457909 | 2.63225810710294 | 297.766754197166 | 0.000788617987601787 | 0.138005743166513 | 0.125586617539497 | 18.8060551626844 | 247.070785641319 | 3.665809 | 20.43821431 | 102.345772 | 0.00416866 | 0.45013613 | 0.997183 | 1.009585 | 97.8707 | 274.769 | 353.525 | 364.866 | 959.898 | 0 | 0 | 0
Total oxygen consumed (g) | 25.3772151402056 | 120 | 202.887239031495 | 27.4610696542402 | 91.5096658629368 | 0.0653114833333334 | 7.38817684766214 | 0.0118211710449461 | 2.08501215124606 | 29.3990524648726 | 22.7248166763353 | 0.254922681498457 | 22.7354364726545 | 23.4448813330966 | 0.0059766320168461 | 0.676089594665849 | 2.65346932398058 | 300.166213119975 | 0.000772058215682481 | 0.136175236365905 | 0.131562722628118 | 19.4489285131035 | 244.992103873938 | 3.361703 | 20.4219039 | 105.381951 | 0.00403956 | 0.43884864 | 0.979904 | 1.008799 | 97.8691 | 274.768 | 353.348 | 364.374 | 960.039 | 0 | 0 | 0
Mass lost (g) | 13.965959 | 125 | 197.587482327713 | 26.2054919366207 | 75.066796798985 | 0.06665295 | 7.53992647058824 | 0.0116424812284065 | 1.90403094202685 | 30.4002392682706 | 22.6946858915116 | 0.213672657755538 | 22.7175005495402 | 23.4163018622032 | 0.00500342345370291 | 0.565998128246936 | 2.68091946265695 | 303.271432427257 | 0.00077600571919292 | 0.126909279177368 | 0.127272954655897 | 20.0960177063135 | 243.201914146165 | 3.012433 | 20.4383171 | 105.1592 | 0.00406221 | 0.41250261 | 0.983868 | 1.008128 | 97.8701 | 274.749 | 353.538 | 364.413 | 960.178 | 0 | 0 | 0
Average specific MLR (g/s·m²) | 10.5323974358974 | 130 | 183.406164621936 | 27.8031168954829 | 90.1290902046103 | 0.0583139833333334 | 6.5966044494721 | 0.0124937441784991 | 1.96988758022918 | 31.3527233856447 | 22.9852602907559 | 0.221873029101351 | 23.0012733041093 | 23.6882611885166 | 0.00525578626404015 | 0.594545957470605 | 2.70656748695131 | 306.172792641551 | 0.000728559989795926 | 0.114871991522025 | 0.117670367123401 | 20.7083760107617 | 241.17479527419 | 2.707247 | 20.48254803 | 107.836021 | 0.00380407 | 0.37338557 | 0.982194 | 1.007354 | 97.8665 | 274.748 | 353.429 | 363.985 | 960.289 | 0 | 0 | 0
Total smoke release (m²/m²) | 316.009259980122 | 135 | 157.78083391525 | 27.2836874219054 | 72.7212123312611 | 0.0511214833333333 | 5.78297322775264 | 0.0130252899217539 | 1.92255389799016 | 32.2056908819877 | 22.5731252708279 | 0.160231546516452 | 22.5604096987069 | 23.2015250741566 | 0.00371761624417236 | 0.420544824001398 | 2.72900099322184 | 308.710519595231 | 0.000665872141646779 | 0.098283807053539 | 0.101125483869119 | 21.255365638243 | 238.560673199909 | 2.429338 | 20.54042931 | 103.872653 | 0.00357675 | 0.33102871 | 0.988432 | 1.006653 | 97.8637 | 274.733 | 352.984 | 363.015 | 960.4 | 0 | 0 | 0
Total smoke production (m²) | 2.79352185822428 | 140 | 148.251784368291 | 29.9258621239434 | 60.4637218040525 | 0.0437930833333333 | 4.95396870286576 | 0.0166346107601246 | 2.12930847103817 | 32.9707724276965 | 23.2661425936851 | 0.111221820493978 | 23.1951978545173 | 23.8073140310783 | 0.00264789280760835 | 0.299535385476058 | 2.74491476585129 | 310.510720118924 | 0.000728480895235697 | 0.0932489833145471 | 0.0951716360865925 | 21.7461084381323 | 235.505517340689 | 2.195782 | 20.57567003 | 110.074068 | 0.00376415 | 0.3082522 | 0.993181 | 1.005854 | 97.8596 | 274.715 | 352.106 | 361.398 | 960.49 | 0 | 0 | 0
MARHE (kW/m²) | 264.618784747236 | 145 | 126.013848825056 | 27.9264984433125 | 102.340539722641 | 0.0398890833333333 | 4.51233974358974 | 0.0161547795535695 | 1.85529603088978 | 33.6564365106799 | 22.9417275230406 | 0.174454522333296 | 22.8329276885222 | 23.4001977293288 | 0.00408227031737473 | 0.461795284770897 | 2.76174017366375 | 312.414046794542 | 0.000644399347843964 | 0.0740060579841651 | 0.0800904140059557 | 22.1842635633637 | 232.113355246068 | 1.988002 | 20.62993524 | 106.844032 | 0.00343096 | 0.2567819 | 0.985319 | 1.005111 | 97.8599 | 274.705 | 351.508 | 360.241 | 960.497 | 0 | 0 | 0
|  | 150 | 107.770360207741 | 32.307370915931 | 30.1128246499671 | 0.0294883166666667 | 3.33578242835596 | 0.0222137576846391 | 2.36268288079221 | 34.2408970332619 | 23.1993673182614 | 0.0377393689722981 | 23.0137404297804 | 23.5291827390606 | 0.000887976509006036 | 0.100449831335524 | 2.7741657907297 | 313.819659584808 | 0.000655046320961239 | 0.0696715409717131 | 0.0694777377129134 | 22.5581839426609 | 228.272646888413 | 1.804144 | 20.67485025 | 108.899504 | 0.00344616 | 0.2421284 | 0.999871 | 1.004182 | 97.8636 | 274.715 | 350.357 | 358.204 | 960.403 | 0 | 0 | 0
Test Averages |  | 155 | 100.915167030528 | 41.8937020157289 | 34.8048584646932 | 0.0212941333333333 | 2.40883861236802 | 0.0413338146521409 | 3.13384353432382 | 34.7626108513576 | 23.380906450309 | 0.0314176466495039 | 23.119218976005 | 23.5899049048181 | 0.000741139296794973 | 0.0838392869677571 | 2.7782385802442 | 314.280382380566 | 0.000880167760377974 | 0.066732482065696 | 0.0653824082485049 | 22.8953343075644 | 224.274908718436 | 1.689579 | 20.69280901 | 110.254685 | 0.0044191 | 0.23232124 | 0.999712 | 1.003299 | 97.8637 | 274.738 | 349.23 | 356.34 | 960.265 | 0 | 0 | 0
HRR(60) (kW/m²) | 301.377423897664 | 160 | 93.8179401695652 | 34.1449700111966 | 65.386364165897 | 0.0242891 | 2.74763574660634 | 0.0412221633268559 | 2.23096294768169 | 35.2494436193578 | 23.5350839348756 | 0.0671015982403899 | 23.2308223149632 | 23.6682281720368 | 0.00158817593786189 | 0.179657911522838 | 2.78406186833085 | 314.939125376793 | 0.00100124924726234 | 0.0541880821325353 | 0.05966635255765 | 23.2079562095798 | 220.309022620986 | 1.577697 | 20.71645047 | 111.517464 | 0.00492558 | 0.1960132 | 0.994802 | 1.002441 | 97.8627 | 274.715 | 348.617 | 355.181 | 961.06 | 0 | 0 | 0
HRR(120) (kW/m²) | 257.788076829777 | 165 | 77.2254664241274 | 34.618663637019 | 2.39935744815472 | 0.0197198 | 2.23074660633484 | 0.053509258014952 | 2.16749807318737 | 35.677052135842 | 23.2431978396676 | 0.00203185707564789 | 22.8893372905556 | 23.2865045347909 | 4.73148490061214E-05 | 0.00535235848485536 | 2.78815059529802 | 315.401651051812 | 0.00105519186620325 | 0.0427426285036402 | 0.0489157869619426 | 23.4794115583788 | 216.224558399043 | 1.454074 | 20.75543353 | 108.515468 | 0.0052208 | 0.16550952 | 1.001474 | 1.001706 | 97.8603 | 274.715 | 347.806 | 353.841 | 959.979 | 0 | 0 | 0
HRR(180) (kW/m²) | 203.201816852688 | 170 | 62.2620593586607 | 30.5632414078147 | -39.979540863997 | 0.01800845 | 2.03715497737556 | 0.0518555909546315 | 2.07991146600235 | 36.025770950299 | 23.4060843208023 | -0.0308367613511169 | 22.9855928029891 | 23.3477684142783 | -0.000719969562672246 | -0.0814445206642812 | 2.78826888242053 | 315.415031948024 | 0.000933838816926934 | 0.03745598163993 | 0.0399207866890429 | 23.7015029925062 | 211.916299707641 | 1.37745 | 20.79154362 | 109.735469 | 0.00465202 | 0.14980294 | 1.004497 | 1.000972 | 97.8588 | 274.717 | 346.838 | 352.303 | 959.943 | 0 | 0 | 0
HRR(240) (kW/m²) | 158.328987350964 | 175 | 52.8706516083207 | 24.4540796890793 | -19.6003486126332 | 0.0191124166666667 | 2.16203808446456 | 0.0438601356896254 | 1.72969521228751 | 36.3136027277165 | 23.0687808927025 | -0.0163540812323674 | 22.5870727421685 | 22.9062106378165 | -0.000374610029496568 | -0.0423767001692951 | 2.78826888242053 | 315.415031948024 | 0.000838273188356659 | 0.0330586556035773 | 0.0341077335669939 | 23.8865742931463 | 207.506301301237 | 1.270791 | 20.81209465 | 106.278923 | 0.00428398 | 0.13879814 | 1.002347 | 1.00048 | 97.8585 | 274.752 | 345.808 | 350.694 | 959.94 | 0 | 0 | 0
HRR(300) (kW/m²) |  | 180 | 48.2884908472754 | 28.3392443507819 | -61.9981576786151 | 0.0150628666666667 | 1.70394419306184 | 0.0558307171646894 | 1.9983876897103 | 36.5665005838554 | 23.1948667452145 | -0.0406730453523144 | 22.6585120968238 | 22.9604145596345 | -0.000933869982691956 | -0.105641400757009 | 2.78826888242053 | 315.415031948024 | 0.000840970648556094 | 0.0301014473184143 | 0.031168863951221 | 24.0497657869419 | 203.147225465864 | 1.19194 | 20.82429048 | 107.197787 | 0.00427558 | 0.12989503 | 1.004757 | 1.000109 | 97.8581 | 274.739 | 345.016 | 349.613 | 959.975 | 0 | 0 | 0
HRR(360) (kW/m²) |  | 185 | 42.326854733033 | 25.1838449341587 | -4.56120722394298 | 0.0148575166666667 | 1.68071455505279 | 0.0596028128600704 | 1.77928378099835 | 36.7930389478062 | 23.9585988166412 | -0.00286844832845048 | 23.3463124223261 | 23.6253906607622 | -6.77682123498531E-05 | -0.00766608736989288 | 2.78826888242053 | 315.415031948024 | 0.00088554978544871 | 0.0264357384309127 | 0.0273905008550966 | 24.1961641989577 | 198.881291609763 | 1.116739 | 20.84244202 | 114.088602 | 0.00434847 | 0.11710339 | 1.000154 | 0.999827 | 97.8582 | 274.759 | 344.157 | 348.271 | 961.128 | 0 | 0 | 0
EHC(60) (MJ/kg) | 21.0508151297878 | 190 | 38.2500459666471 | 36.6386102575806 | 8.88122868047676 | 0.00922880000000001 | 1.04398190045249 | 0.109335963359218 | 2.61090028218303 | 36.9944811995554 | 23.8192418645299 | 0.0035015109484478 | 23.1583844814981 | 23.4079185966041 | 8.1963083246384E-05 | 0.00927184199619728 | 2.78847379012865 | 315.438211553014 | 0.00100903973864955 | 0.0240954765242108 | 0.0248684733857183 | 24.3268116345597 | 194.707795787134 | 1.048806 | 20.85142034 | 112.511974 | 0.00490692 | 0.11106229 | 0.999369 | 0.999768 | 97.857 | 274.74 | 343.384 | 347.084 | 959.945 | 0 | 0 | 0
EHC(120) (MJ/kg) | 23.1463882373955 | 195 | 33.5743497363842 | 29.8692956298946 | -82.2173611294279 | 0.00993653333333336 | 1.12404223227753 | 0.102739690975061 | 2.18955401915107 | 37.174042188813 | 23.4158621135818 | -0.0356109072126108 | 22.7171347259151 | 22.9411608236692 | -0.000816955549441267 | -0.09241578613589 | 2.78867869783676 | 315.461391158005 | 0.00102087636403006 | 0.0217565764964287 | 0.0219773713019349 | 24.4439262462788 | 190.636113788785 | 1.01717 | 20.86096788 | 108.49913 | 0.00503465 | 0.10563564 | 1.003847 | 0.99978 | 97.855 | 274.763 | 342.644 | 346.023 | 959.882 | 0 | 0 | 0
EHC(180) (MJ/kg) | 23.9989320008786 | 200 | 31.9329579050871 | 26.3999240494451 | -117.538139986156 | 0.0106927333333333 | 1.20958521870287 | 0.0947951677694505 | 2.25219271516511 | 37.3378104579167 | 24.2330007754257 | -0.0530919162051353 | 23.4639878289034 | 23.6722287911396 | -0.00125680398736797 | -0.142172396761083 | 2.78867869783676 | 315.461391158005 | 0.00101361945024733 | 0.0240820961185365 | 0.0214374890513708 | 24.5524633971621 | 186.689052289583 | 0.949115999999999 | 20.86584903 | 115.97692 | 0.00485167 | 0.10988926 | 1.005933 | 0.999863 | 97.8525 | 274.775 | 341.975 | 345.01 | 960.003 | 0 | 0 | 0
EHC(240) (MJ/kg) | 24.3344572582347 | 205 | 33.8520161512935 | 45.4695563906334 | 63.0500306888997 | 0.00658136666666666 | 0.744498491704373 | 0.150614105405992 | 3.3263612249184 | 37.5022728930576 | 24.2101881726516 | 0.0175878307128366 | 23.39974178996 | 23.5933229676459 | 0.000414955370308234 | 0.0469406527498003 | 2.78971608626253 | 315.578742789879 | 0.000991246652848817 | 0.0218920028869705 | 0.0221382637338968 | 24.6614027791253 | 182.937916551501 | 0.915410999999999 | 20.86315363 | 115.550487 | 0.00476019 | 0.10399756 | 0.997995 | 0.999998 | 97.8516 | 274.762 | 341.36 | 344.184 | 960.1 | 0 | 0 | 0
EHC(300) (MJ/kg) |  | 210 | 30.0608132529221 | 28.8353124728269 | -45.2220358123151 | 0.00921570000000001 | 1.0425 | 0.0973441221884432 | 2.26310135442273 | 37.6620549665682 | 24.0642260864781 | -0.0178026524564372 | 23.22718733854 | 23.4095855353768 | -0.000416752715435553 | -0.0471439723343386 | 2.7907534746883 | 315.696094421754 | 0.000897094226852037 | 0.0208560631519536 | 0.0198846258693499 | 24.7664600031334 | 179.34311888842 | 0.876297999999999 | 20.87112827 | 114.006883 | 0.0043813 | 0.10152544 | 1.002247 | 1.000215 | 97.8533 | 274.783 | 340.898 | 343.575 | 960.257 | 0 | 0 | 0
EHC(360) (MJ/kg) |  | 215 | 29.5155836188278 | 43.4138162440654 | -168.709474689149 | 0.00601001666666668 | 0.6798661387632 | 0.15706666577323 | 2.90561872673881 | 37.8109959587475 | 23.9985974434532 | -0.0435153554834365 | 23.1297988024595 | 23.3008955905763 | -0.00101394675470637 | -0.11469985912968 | 2.7907534746883 | 315.696094421754 | 0.000943973279074881 | 0.0174628169746791 | 0.0190914121642142 | 24.8639000982173 | 175.865097482547 | 0.829507999999999 | 20.87391543 | 113.219248 | 0.00459383 | 0.09237624 | 1.005362 | 1.000387 | 97.8569 | 274.799 | 340.397 | 342.915 | 960.361 | 0 | 0 | 0
MLR(60) (g/s) | 0.125408336805556 | 220 | 23.8478001950427 | 49.954871620146 | 6.44704737585872 | 0.00422009999999999 | 0.477386877828053 | 0.238448655699474 | 3.33940213323084 | 37.9444044182822 | 24.0723263453573 | 0.0011663173563395 | 23.1649391766975 | 23.327428407866 | 2.72071846308613E-05 | 0.00307773581797073 | 2.79082149264988 | 315.703788761299 | 0.00100627717191735 | 0.0140926109424474 | 0.015526569872001 | 24.9504450533078 | 172.474565537646 | 0.814833999999999 | 20.88753999 | 113.739621 | 0.004849 | 0.08301588 | 1.000233 | 1.000366 | 97.8544 | 274.785 | 339.87 | 342.254 | 960.467 | 0 | 0 | 0
MLR(120) (g/s) | 0.0980234190972222 | 225 | 21.1806868149058 | 37.8003838728463 | -212.605495273832 | 0.00495331666666666 | 0.560329939668174 | 0.21573301156171 | 2.28254805701065 | 38.0569756358071 | 23.9374294456197 | -0.0454830425975524 | 23.0042888969725 | 23.1537356126976 | -0.00105310234316479 | -0.119129224339909 | 2.79088951061146 | 315.711483100844 | 0.00106859392171881 | 0.0113061833332584 | 0.0136795007862411 | 25.0234602299534 | 169.14211393692 | 0.784299999999999 | 20.89419522 | 112.317874 | 0.00514255 | 0.07557235 | 1.005869 | 1.000667 | 97.8484 | 274.784 | 339.415 | 341.62 | 960.573 | 0 | 0 | 0
MLR(180) (g/s) | 0.0745269361111111 | 230 | 15.9117717970881 | 45.5522594289266 | -268.302711322275 | 0.00308788333333334 | 0.349308069381599 | 0.357441212698586 | 2.8694958748032 | 38.1497067823371 | 23.9502255198578 | -0.0358324461020517 | 22.9803742632393 | 23.1211530527568 | -0.000828487470580199 | -0.0937203021018325 | 2.79088951061146 | 315.711483100844 | 0.00110373676333842 | 0.00886066848687358 | 0.0104620156430055 | 25.0838140210265 | 165.868290357987 | 0.767839999999999 | 20.90638247 | 112.26109 | 0.00529181 | 0.06883595 | 1.004767 | 1.000671 | 97.849 | 274.784 | 338.881 | 340.957 | 960.697 | 0 | 0 | 0
MLR(240) (g/s) | 0.0572596020833333 | 235 | 15.0012737724406 | 31.8422414494372 | -136.400827133569 | 0.00416463333333334 | 0.471112368024134 | 0.267053091090337 | 1.87161484879429 | 38.2269893962609 | 24.494548734631 | -0.0240532510796653 | 23.4760929358995 | 23.6167422646223 | -0.000568059431374702 | -0.0642601166713463 | 2.79088951061146 | 315.711483100844 | 0.00111217820492452 | 0.00779458958645036 | 0.00981016195965118 | 25.1344944650332 | 162.668039984089 | 0.750754999999999 | 20.90966986 | 117.289143 | 0.00522155 | 0.06543062 | 1.003537 | 1.000789 | 97.8482 | 274.771 | 338.498 | 340.526 | 960.764 | 0 | 0 | 0
MLR(300) (g/s) |  | 240 | 12.9504300434027 | 0 | 0 | -0.00012501666666667 | -0.0141421568627455 | 0 | 0 | 38.2968686558005 | 23.8746555215592 | -0.0325278411525694 | 22.8585850872085 | 22.990334662355 | -0.000747825953941494 | -0.0845956961472279 | 2.79088951061146 | 315.711483100844 | 0.00111431299491456 | 0.00550877843968762 | 0.0083493342512536 | 25.1798932055605 | 159.570286065835 | 0.731746999999999 | 20.9142669 | 111.3138 | 0.0053527 | 0.05967353 | 1.00451 | 1.000792 | 97.8468 | 274.786 | 338.152 | 340.101 | 961.402 | 0 | 0 | 0
MLR(360) (g/s) |  | 245 | 10.8109259062716 | 57.8578213515337 | -460.445390520448 | 0.00165178333333334 | 0.186853318250378 | 0.648745316664474 | 4.03376055295207 | 38.3562720456747 | 23.9912689592237 | -0.0329882656844103 | 22.9362033341384 | 23.0553503251086 | -0.000760556021971837 | -0.0860357490918367 | 2.79088951061146 | 315.711483100844 | 0.00107158670164444 | 0.00666289845202371 | 0.00734772083311652 | 25.2191358432714 | 156.556212431325 | 0.745433999999999 | 20.91819961 | 112.237323 | 0.00514509 | 0.06276559 | 1.004902 | 1.00113 | 97.8475 | 274.778 | 337.651 | 339.405 | 960.825 | 0 | 0 | 0
SEA(60) (m²/kg) | 308.00414108348 | 250 | 13.5247079449649 | 0 | -270.192954360464 | 0.000975499999999988 | 0.11035067873303 | 1.05693222772424 | 6.20729378185661 | 38.4171111303028 | 24.0822658094972 | -0.0114072796838739 | 22.9938100813719 | 23.1057039261721 | -0.000263573226978629 | -0.0298159759025599 | 2.79088951061146 | 315.711483100844 | 0.00103103738814498 | 0.00605521508420105 | 0.00871161486059482 | 25.2592841825057 | 153.668444521211 | 0.717770999999999 | 20.91317815 | 112.945995 | 0.00495353 | 0.06103589 | 1.002628 | 1.001325 | 97.8475 | 274.78 | 337.22 | 338.861 | 960.919 | 0 | 0 | 0
SEA(120) (m²/kg) | 224.963677037505 | 255 | 12.1545070216877 | 0 | 0 | -0.00188626666666667 | -0.213378582202112 | 0 | 0 | 38.4813091677194 | 24.2860694634541 | -0.0420472954414738 | 23.1630974000966 | 23.2784136646281 | -0.000978794336765459 | -0.110723341263061 | 2.79088951061146 | 315.711483100844 | 0.000943227428270387 | 0.00410758062345068 | 0.00763763443537997 | 25.3001573057456 | 150.90709477537 | 0.738053999999999 | 20.91745561 | 114.740415 | 0.00454251 | 0.05561932 | 1.00629 | 1.001478 | 97.8472 | 274.78 | 336.852 | 338.529 | 960.994 | 0 | 0 | 0
SEA(180) (m²/kg) | 202.57323258402 | 260 | 8.30387002160627 | 0 | 0 | -0.000299083333333335 | -0.033832956259427 | 0 | 0 | 38.5324551103276 | 24.365411605891 | 0.0427948467056553 | 23.2260770077721 | 23.3465301855483 | 0.000999111180399493 | 0.113021626742024 | 2.79338728856246 | 315.994037167699 | 0.000915944972537963 | 0.00397155057330869 | 0.00551760614868123 | 25.3330454072057 | 148.201750424337 | 0.731236999999999 | 20.92542385 | 115.428264 | 0.00441365 | 0.05521566 | 0.996824 | 1.001699 | 97.8436 | 274.784 | 336.668 | 338.414 | 961.021 | 0 | 0 | 0
SEA(240) (m²/kg) | 195.139508617087 | 265 | 7.49197587876225 | 34.2794638299504 | 54.1216492625716 | 0.00193203333333333 | 0.218555806938159 | 0.435823749052215 | 1.76619550348782 | 38.5719447250786 | 23.9104730567405 | 0.00457220803744309 | 22.7597124509558 | 22.8696571927508 | 0.000104564830430263 | 0.0118286007274054 | 2.79614647858953 | 316.306162736372 | 0.000842026010627179 | 0.00341234858592191 | 0.00496209330539045 | 25.3592446558409 | 145.554508396523 | 0.739985999999999 | 20.92713676 | 110.998597 | 0.00416794 | 0.05388063 | 1.001213 | 1.001735 | 97.839 | 274.767 | 336.185 | 337.809 | 962.194 | 0 | 0 | 0
SEA(300) (m²/kg) |  | 270 | 6.60336965727969 | 37.0823426810072 | -266.936307956733 | 0.00157416666666667 | 0.178073152337859 | 0.467657342966686 | 1.93034324306101 | 38.6071830889187 | 23.733261542062 | -0.0185321575375048 | 22.5671743884315 | 22.6742211347042 | -0.000420202238108559 | -0.047534189831285 | 2.79640789066561 | 316.335734238191 | 0.000736170600720062 | 0.00303868198845189 | 0.00438119248288159 | 25.3826028703116 | 142.989566995995 | 0.715281999999999 | 20.92921193 | 109.243891 | 0.00373393 | 0.05291461 | 1.004058 | 1.001939 | 97.8411 | 274.75 | 335.83 | 337.423 | 961.065 | 0 | 0 | 0
SEA(360) (m²/kg) |  | 275 | 5.34673619710695 | 0 | 0 | -0.00410706666666667 | -0.464600301659126 | 0 | 0 | 38.6370583535546 | 24.1371542682148 | -0.0196397598940894 | 22.9190336572992 | 23.0230498585236 | -0.000452167171251053 | -0.051150132494463 | 2.79640789066561 | 316.335734238191 | 0.000692575701483098 | 0.00393672505650321 | 0.00382011307073796 | 25.4031061341956 | 140.498394012926 | 0.726335999999999 | 20.93159555 | 112.835282 | 0.0034935 | 0.05522215 | 1.00428 | 1.002034 | 97.8433 | 274.739 | 335.359 | 336.881 | 961.143 | 0 | 0 | 0
COY(60) (kg/kg) | 0.0258417539030532 | 280 | 6.49894393019791 | 4.06554792924469 | -97.8389087051799 | 0.0141311 | 1.5985407239819 | 0.0458190516724215 | 0.228499515677858 | 38.6666725538729 | 24.4263817665045 | -0.0594013931105782 | 23.1716025562663 | 23.2750669707367 | -0.00138257140280377 | -0.156399479955177 | 2.79640789066561 | 316.335734238191 | 0.000647473601088155 | 0.00322894950599537 | 0.00431993039559399 | 25.4234562428615 | 138.095259120975 | 0.716486999999999 | 20.92991307 | 115.4457 | 0.00326744 | 0.05318814 | 1.009056 | 1.002246 | 97.8425 | 274.721 | 335.04 | 336.536 | 961.141 | 0 | 0 | 0
COY(120) (kg/kg) | 0.0211432953341155
COY(180) (kg/kg) | 0.0222510244864531
COY(240) (kg/kg) | 0.0261956890474291
COY(300) (kg/kg)
COY(360) (kg/kg)
CO2Y(60) (kg/kg) | 1.77361493494459
CO2Y(120) (kg/kg) | 1.87097492788337
CO2Y(180) (kg/kg) | 1.89874509886023
CO2Y(240) (kg/kg) | 1.91672565628971
CO2Y(300) (kg/kg)
CO2Y(360) (kg/kg)
User-defined Test Averages
HRR(0-6) (kW/m²) | 2.94090719397485
EHC(0-6) (MJ/kg) | 1.67609791853015
MLR(0-6) (g/s) | 0.0284494166666668
SEA(0-6) (m²/kg) | 37.2131990784118
COY(0-6) (kg/kg) | 0.0185016663405473
CO2Y(0-6) (kg/kg) | 3.17098287325903
HRR(6-280) (kW/m²) | 141.661179214079
EHC(6-280) (MJ/kg) | 24.4919977284039
MLR(6-280) (g/s) | 0.0509857033950617
SEA(6-280) (m²/kg) | 194.552529799904
COY(6-280) (kg/kg) | 0.0279930098363774
CO2Y(6-280) (kg/kg) | 1.92491704696266
C-factor | 0.041612
Time to ignition (s) | 6

## CZ_O_FULL_15_4_24090004_red
Column1 | Column2 | Column3 | Column4 | Column5 | Column6 | Column7 | Column8 | Column9 | Column10 | Column11 | Column12 | Column13 | Column14 | Column15 | Column16 | Column17 | Column18 | Column19 | Column20 | Column21 | Column22 | Column23 | Column24 | Column25 | Column26 | Column27 | Column28 | Column29 | Column30 | Column31 | Column32 | Column33 | Column34 | Column35 | Column36 | Column37 | Column38 | Column39
Column1 | Column2 | Column3 | Column4 | Column5 | Column6 | Column7 | Column8 | Column9 | Column10 | Column11 | Column12 | Column13 | Column14 | Column15 | Column16 | Column17 | Column18 | Column19 | Column20 | Column21 | Column22 | Column23 | Column24 | Column25 | Column26 | Column27 | Column28 | Column29 | Column30 | Column31 | Column32 | Column33 | Column34 | Column35 | Column36 | Column37 | Column38 | Column39
Exported data
Parameter | Value | Time (s) | HRR (kW/m²) | EHC (MJ/kg) | SEA (m²/kg) | MLR (g/s) | Specific MLR (g/s·m²) | COY (kg/kg) | CO2Y (kg/kg) | THR (MJ/m²) | MFR (g/s) | k (1/m) | V stack (l/s) | V smoke (l/s) | SPR (m²/s) | RSR ((m²/s)/m²) | TSP (m²) | TSR (m²/m²) | COP (g/s) | CO2P (g/s) | O2C (g/s) | TOC (g) | ARHE(kW/m²) | Specimen mass (g) | Oxygen (%) | DPT (Pa) | CO (%) | CO2 (%) | PDM (-) | PDC (-) | APT (kPa) | Cold Trap TC (K) | Stack TC (K) | Smoke TC (K) | Cone Heater TC (K) | Soot MFM (g/s) | Spare TC (K) | HFM (kW/m²)
Peaks |  | 0 | 2.50868140053999 | 0.0334815653205665 | -0.0600106348321221 | 0.662356833333333 | 74.9272435897435 | -3.38711560284993E-05 | 0.00376557125837616 | 0 | 25.7758482077926 | -0.00172962078607199 | 22.9054864838757 | 22.981022414744 | -3.97484540537274E-05 | -0.00449643145404156 | 0 | 0 | -2.2434791648376E-05 | 0.00249415185438905 | 0.00149544630707739 | 0 | 0 | 14.76 | 20.94040465 | 120.424551 | -0.00247949 | 0.05233862 | 0.999202 | 0.999005 | 98.0794 | 276.903 | 313.853 | 314.888 | 740.703 | 0 | 0 | 0
peak HRR (kW/m²) | 309.885010672821 | 5 | 2.92596144004669 | 0 | 0 | -0.284573333333333 | -32.1915535444947 | 0 | 0 | 0.0135866071014667 | 26.0668214873111 | 0.00720206466374677 | 23.1645002262595 | 23.2417007119447 | 0.000167388231422875 | 0.0189353202967053 | 0.000418470578557187 | 0.0473383007417632 | 5.03170510523607E-05 | 0.00349227412092601 | 0.00189964073032752 | 0.00848771759351226 | 2.71732142029334 | 14.587322 | 20.93905976 | 123.161101 | -0.00218989 | 0.05478748 | 0.998329 | 0.999149 | 98.0802 | 276.902 | 313.859 | 314.905 | 740.828 | 0 | 0 | 0
peak EHC (MJ/kg) | 78.6216135135828 | 10 | 6.71057704198474 | 6.69505118798546 | 1.96890462030339 | 0.0088605 | 1.00231900452489 | 0.00614643344806811 | 0.954545652050134 | 0.0376779533065453 | 25.9176186419517 | 0.000754881922801011 | 23.0331573731439 | 23.1102095059664 | 1.74454793881982E-05 | 0.00197347051902694 | 0.000880554855584869 | 0.0996102777810938 | 5.44604735666075E-05 | 0.00845775174999021 | 0.00470978199301689 | 0.0250112744018733 | 3.76779533065453 | 15.53846 | 20.92920779 | 121.761817 | -0.00217221 | 0.06744667 | 0.9993 | 0.999386 | 98.0794 | 276.927 | 313.876 | 314.926 | 740.399 | 0 | 0 | 0
peak MLR (g/s) | 0.129395233333333 | 15 | 14.0525468293684 | 0.823842373229853 | 0.314755979982143 | 0.15078675 | 17.0573246606335 | 0.000804563425836453 | 0.202952461274389 | 0.0895857629849281 | 26.2400954132347 | 0.00202756173518075 | 23.3251682021729 | 23.4079339933594 | 4.74610312645723E-05 | 0.00536889493943126 | 0.0010428211322168 | 0.117966191427239 | 0.000121317504150745 | 0.030602542040066 | 0.0120830011985505 | 0.0669932323807918 | 5.97238419899521 | 14.471143 | 20.90397652 | 124.839708 | -0.00191142 | 0.12272216 | 0.99927 | 0.999501 | 98.0781 | 276.91 | 313.949 | 315.063 | 740.081 | 0 | 0 | 0
peak SEA (m²/kg) | 406.992847911882 | 20 | 54.9221539105212 | 78.4972189384171 | 87.297983970088 | 0.00618508333333316 | 0.699670060331805 | 0.110886660398003 | 12.7390909943905 | 0.262022514834652 | 26.3860432922742 | 0.0229075486883801 | 23.4734311050482 | 23.5706278760793 | 0.000539945305686976 | 0.0610797857111964 | 0.00251133697459567 | 0.284087893053808 | 0.000685843235116662 | 0.0787923393912189 | 0.0417907759813012 | 0.201677675330421 | 13.1011257417326 | 14.362198 | 20.80229896 | 126.332007 | 0.00029823 | 0.24248975 | 0.996989 | 0.999596 | 98.0773 | 276.93 | 314.197 | 315.498 | 739.779 | 0 | 0 | 0
peak COY (kg/kg) | 0.133209370061017 | 25 | 106.090586739165 | 22.7194607800514 | 259.39315255506 | 0.0412791833333332 | 4.66959087481145 | 0.0304433569896062 | 2.80998225268981 | 0.664554366458867 | 25.7326049935011 | 0.462728718385554 | 22.9890249678939 | 23.1399891000711 | 0.0107075374997316 | 1.21125989815968 | 0.0306300439881421 | 3.46493710273101 | 0.00125667691445607 | 0.115993772572196 | 0.075463038519122 | 0.494812211581479 | 26.5821746583547 | 14.224431 | 20.68021782 | 120.660982 | 0.0026603 | 0.34262178 | 0.948286 | 0.999652 | 98.0764 | 276.923 | 315.527 | 317.599 | 739.759 | 0 | 0 | 0
peak CO2Y (kg/kg) | 12.7390909943905 | 30 | 151.954583159499 | 18.9869844111435 | 309.015230740115 | 0.0707473333333336 | 8.00309200603321 | 0.026056680281006 | 2.0215425324012 | 1.30966729120553 | 25.2440640432437 | 0.95308938598501 | 22.711248143628 | 22.9380411278568 | 0.0218620035342479 | 2.47307732287873 | 0.112053896573091 | 12.675780155327 | 0.00184344064540043 | 0.143018743387299 | 0.104768600152289 | 0.945391308260007 | 43.6555763735176 | 13.935869 | 20.57000485 | 116.939929 | 0.00516149 | 0.41881605 | 0.896819 | 0.999751 | 98.0767 | 276.929 | 317.747 | 320.92 | 740.002 | 0 | 0 | 0
|  | 35 | 193.736348889357 | 20.5781965390617 | 366.581853928628 | 0.0832254333333335 | 9.41464177978885 | 0.0276593907112885 | 1.94703302644229 | 2.17389462132767 | 24.9476455042394 | 1.33132130031129 | 22.6144512453765 | 22.9162814703056 | 0.0305089336453468 | 3.45123683770892 | 0.242981239522078 | 27.4865655567961 | 0.00230196477768296 | 0.162042667339972 | 0.130642851559024 | 1.53391993753829 | 62.1112748950762 | 13.537262 | 20.47166626 | 115.074254 | 0.0071517 | 0.47343011 | 0.858986 | 0.999768 | 98.0777 | 276.91 | 320.152 | 324.425 | 740.479 | 0 | 0 | 0
Time To Peaks |  | 40 | 219.270348912837 | 20.9693136752418 | 406.992847911882 | 0.0924374499999999 | 10.4567251131222 | 0.0293567669923872 | 2.00868148419587 | 3.20641136583315 | 24.8628834851374 | 1.62890814121354 | 22.7063571592218 | 23.0960728093508 | 0.0376213810292121 | 4.25581233362128 | 0.413307026208475 | 46.7541884851216 | 0.00271366468102044 | 0.185677394261281 | 0.148321455206413 | 2.23133070445188 | 80.1602841458287 | 13.109686 | 20.40569134 | 115.149355 | 0.00889646 | 0.53744704 | 0.830308 | 0.999737 | 98.0782 | 276.921 | 322.549 | 328.085 | 740.953 | 0 | 0 | 0
t peak HRR (s) | 60 | 45 | 243.469255340774 | 20.2850857119884 | 303.920802692094 | 0.106101016666667 | 12.0023774509804 | 0.0284460511834641 | 1.84290648269205 | 4.36326037646718 | 24.6495122519933 | 1.39431890728947 | 22.666432353452 | 23.1269231043182 | 0.0322463061517806 | 3.64777218911545 | 0.587976244160957 | 66.5131497919635 | 0.00301815495071758 | 0.195534251435218 | 0.163188574712595 | 3.0101057792494 | 96.9613416992706 | 12.608493 | 20.346425 | 113.960422 | 0.01027147 | 0.56801769 | 0.85277 | 0.999687 | 98.081 | 276.929 | 324.769 | 331.367 | 742.497 | 0 | 0 | 0
t peak EHC (s) | 315 | 50 | 264.617956540491 | 20.0126138683415 | 330.256530395668 | 0.116887416666667 | 13.2225584464555 | 0.0299592451084177 | 1.95471201788062 | 5.63347840617034 | 24.6877544876448 | 1.64925689346645 | 22.8609017781726 | 23.4061975597445 | 0.0386028326752462 | 4.36683627548034 | 0.765099091228524 | 86.5496709534529 | 0.00350185876600642 | 0.228481238097353 | 0.179888092155483 | 3.8677974464196 | 112.669568123407 | 12.051964 | 20.28612733 | 115.116479 | 0.01227782 | 0.65503627 | 0.828259 | 0.999586 | 98.0819 | 276.912 | 327.048 | 334.849 | 742.019 | 0 | 0 | 0
t peak MLR (s) | 60 | 55 | 294.609234010927 | 20.3691400667535 | 266.956545293014 | 0.127857416666667 | 14.4635086726998 | 0.0300493685494742 | 1.77440161529507 | 7.03154638254889 | 23.5466105421883 | 1.51423730589987 | 21.9460070912959 | 22.5409677270755 | 0.0341323742434228 | 3.8611283080795 | 0.946937108525196 | 107.119582412353 | 0.00384203463520035 | 0.226870406660787 | 0.196326650588081 | 4.80833430327851 | 127.846297864525 | 11.441547 | 20.19097449 | 105.401421 | 0.0144825 | 0.68005142 | 0.840981 | 0.999437 | 98.0808 | 276.911 | 329.175 | 338.099 | 742.74 | 0 | 0 | 0
t peak SEA (s) | 40 | 60 | 309.885010672821 | 21.1706677578366 | 261.588150123815 | 0.129395233333333 | 14.6374698340875 | 0.0281818078841853 | 1.75321990404855 | 8.54278199425826 | 24.1433873848185 | 1.44906480702233 | 22.6721590140076 | 23.3586928331111 | 0.033848259722506 | 3.82898865639209 | 1.11688869344002 | 126.344874823531 | 0.00364659160692933 | 0.226858298569006 | 0.204641996781483 | 5.81075592170242 | 142.379699904304 | 10.787363 | 20.17845455 | 111.64869 | 0.0132284 | 0.66434519 | 0.847038 | 0.999184 | 98.0828 | 276.92 | 331.661 | 341.704 | 743.155 | 0 | 0 | 0
t peak COY (s) | 300 | 65 | 289.40775128933 | 21.3013615059061 | 227.183489267325 | 0.120103333333333 | 13.5863499245852 | 0.0260153789573764 | 1.73654750182842 | 10.0410138991636 | 23.5974504850037 | 1.18572275411418 | 22.2871708647987 | 23.011698345696 | 0.0272854943393033 | 3.08659438227413 | 1.26972307859454 | 143.633832420197 | 0.00312453373071076 | 0.208565143461266 | 0.190471296676874 | 6.79853915534831 | 154.47713691021 | 10.16313 | 20.21505997 | 107.271061 | 0.01130209 | 0.6276341 | 0.872531 | 0.998816 | 98.0819 | 276.922 | 333.572 | 344.416 | 743.498 | 0 | 0 | 0
t peak CO2Y (s) | 20 | 70 | 284.458964361458 | 22.9164061328286 | 241.99784709913 | 0.10973 | 12.4128959276018 | 0.0225020601421126 | 1.87800209023892 | 11.4756806882906 | 24.0891529620528 | 1.12496063300832 | 22.832531288455 | 23.604758231563 | 0.0265544237621875 | 3.0038940907452 | 1.40432287384827 | 158.860053602745 | 0.00246915105939402 | 0.206073169361917 | 0.187098527872766 | 7.74246371672241 | 163.938295547009 | 9.588342 | 20.24264569 | 112.185865 | 0.00820938 | 0.60895335 | 0.878354 | 0.998541 | 98.0803 | 276.913 | 334.759 | 346.081 | 744.588 | 0 | 0 | 0
|  | 75 | 286.542599821276 | 23.3414057388504 | 182.184713617066 | 0.108521166666667 | 12.2761500754148 | 0.0204548465885615 | 1.90558966619756 | 12.9031845987474 | 24.1618967643239 | 0.832305675880348 | 22.9720129878646 | 23.7543708321399 | 0.0197708976705566 | 2.23652688580957 | 1.52013617743013 | 171.961106044132 | 0.00221978381577838 | 0.206796813763703 | 0.188253015580008 | 8.68084257535435 | 172.042461316633 | 9.055579 | 20.24043738 | 113.212043 | 0.00711028 | 0.6092294 | 0.907726 | 0.998072 | 98.0809 | 276.925 | 335.79 | 347.226 | 743.73 | 0 | 0 | 0
Test Results (between 17 and 325 s) |  | 80 | 267.835046671661 | 23.6186500855815 | 177.729363846937 | 0.100245433333333 | 11.3399811463047 | 0.0184620513890535 | 1.88928266021035 | 14.2891287149798 | 23.4344510349528 | 0.770552240607999 | 22.3413025432765 | 23.1218029822817 | 0.0178165570948939 | 2.01544763516899 | 1.61410481434376 | 182.591042346579 | 0.00185073634171794 | 0.189391958961939 | 0.175259991518008 | 9.58962509309938 | 178.614108937247 | 8.510755 | 20.26873053 | 106.788829 | 0.00577677 | 0.57783622 | 0.913745 | 0.997642 | 98.0819 | 276.927 | 336.708 | 348.471 | 743.647 | 0 | 0 | 0
mean HRR (kW/m²) | 124.126913238864 | 85 | 263.716362177587 | 25.2376046286287 | 115.881028129928 | 0.0923721833333333 | 10.4493420060332 | 0.0174459750255293 | 1.86879575261873 | 15.6180072371029 | 23.7069861702406 | 0.457161163191126 | 22.6290482189364 | 23.4144639508623 | 0.0107041835752729 | 1.21088049494037 | 1.68540666601917 | 190.656862671852 | 0.00161152280348694 | 0.172624743873452 | 0.170401065167363 | 10.4537777348128 | 183.741261612975 | 8.053704 | 20.29506386 | 109.422135 | 0.00463951 | 0.52517618 | 0.946422 | 0.997054 | 98.0834 | 276.919 | 337.124 | 348.825 | 743.387 | 0 | 0 | 0
mean EHC (MJ/kg) | 24.9552048770758 | 90 | 234.851692535648 | 24.5430515898034 | 91.0174891037481 | 0.0845896833333332 | 9.56896870286575 | 0.0139611435341921 | 1.79616824377926 | 16.864427373886 | 23.9126704384208 | 0.325649832498632 | 22.864717479728 | 23.6423907299676 | 0.00769914058108116 | 0.87094350464719 | 1.73141497641006 | 195.861422670821 | 0.00118096871052853 | 0.151937302954677 | 0.151274619079421 | 11.2579669454298 | 187.382526376511 | 7.588068 | 20.37305666 | 111.520952 | 0.00271725 | 0.46412002 | 0.960108 | 0.996421 | 98.0849 | 276.964 | 337.705 | 349.191 | 743.099 | 0 | 0 | 0
mean MLR (g/s) | 0.0438637457650273 | 95 | 207.150473315444 | 26.8726021527194 | 65.3394075207173 | 0.0681441333333334 | 7.70861236802414 | 0.0139180895965876 | 2.04799369556516 | 17.9694327885137 | 23.4484366123776 | 0.19249748865306 | 22.4035664594335 | 23.1301578486437 | 0.00445249729801277 | 0.503676164933571 | 1.76179407110779 | 199.297971844773 | 0.000948436153215148 | 0.139558755456418 | 0.134143883808774 | 11.9715132026503 | 189.151924089618 | 7.216414 | 20.42784671 | 107.150352 | 0.00179293 | 0.43765688 | 0.974027 | 0.995638 | 98.0853 | 276.959 | 337.445 | 348.389 | 742.441 | 0 | 0 | 0
mean SEA (m²/kg) | 128.257756107631 | 100 | 202.431071987529 | 26.707952375218 | 48.1026904354263 | 0.0670021666666667 | 7.57943061840121 | 0.0131210084782282 | 2.04640655327562 | 18.9933866517712 | 23.8897094557569 | 0.137147299353628 | 22.7971049504902 | 23.5001673154292 | 0.00322298448166951 | 0.364591004713745 | 1.780982775557 | 201.468639768891 | 0.000879135996892994 | 0.137113672950332 | 0.131150388170366 | 12.6347488825981 | 189.933866517712 | 6.887816 | 20.44875306 | 111.084411 | 0.00141572 | 0.42368632 | 0.979397 | 0.99483 | 98.082 | 276.956 | 337.03 | 347.424 | 741.657 | 0 | 0 | 0
mean COY (kg/kg) | 0.0235575436290945 | 105 | 204.101048525382 | 25.9705430540619 | 23.5454596947052 | 0.0694730666666666 | 7.85894419306184 | 0.0139066499983165 | 2.01669598643445 | 20.0097169530534 | 24.5480181352386 | 0.0678168189779501 | 23.4206488022834 | 24.1204957077008 | 0.00163577529106757 | 0.185042453740675 | 1.79312967498884 | 202.842723415027 | 0.00096613762244304 | 0.14010605471196 | 0.132528696901912 | 13.2939465952788 | 190.568732886223 | 6.540336 | 20.4569965 | 117.267565 | 0.00168015 | 0.42157929 | 0.986203 | 0.993857 | 98.0779 | 276.965 | 336.963 | 347.032 | 740.973 | 0 | 0 | 0
mean CO2Y (kg/kg) | 2.00914907962604 | 110 | 192.287643181574 | 25.4952636218915 | 28.2619280998927 | 0.0666721 | 7.54209276018099 | 0.014599764276378 | 1.90086141107269 | 21.0006886823208 | 23.9746354797385 | 0.0801051282017958 | 22.8649099335563 | 23.5226150780521 | 0.00188428209646886 | 0.213154083310957 | 1.80192981845768 | 203.838214757656 | 0.0009733969438111 | 0.12673442208518 | 0.124073496184518 | 13.9354520779949 | 190.915351657462 | 6.199574 | 20.47723122 | 111.810878 | 0.00180879 | 0.39385723 | 0.983888 | 0.992914 | 98.0783 | 276.973 | 336.835 | 346.524 | 740.361 | 0 | 0 | 0
Total heat release (MJ/m²) | 38.0311452897032 | 115 | 176.827603324487 | 25.8166432748983 | 14.4783916698809 | 0.0605483833333334 | 6.84936463046758 | 0.0125381642171545 | 1.88683281931401 | 21.923476798586 | 23.5544200279362 | 0.0380439668744455 | 22.4331334929869 | 23.0428969663239 | 0.000876643208878088 | 0.0991677838097385 | 1.80883213172105 | 204.619019425458 | 0.000759165573316555 | 0.114244676829739 | 0.113662057595176 | 14.5297909624441 | 190.638928683356 | 5.878862 | 20.50888283 | 107.776706 | 0.00094322 | 0.36516754 | 0.987707 | 0.992 | 98.0798 | 276.965 | 336.37 | 345.513 | 739.961 | 0 | 0 | 0
Total oxygen consumed (g) | 24.8803937977366 | 120 | 166.389994855846 | 28.136104631061 | 8.65805650301227 | 0.0522775833333334 | 5.91375377073907 | 0.013498482902841 | 2.17808576435762 | 22.7815207940368 | 24.0545400578068 | 0.0192897533171511 | 22.8854036883832 | 23.4643887300773 | 0.000452622270340933 | 0.0512016142919607 | 1.8121552954191 | 204.994942920712 | 0.000705668064826847 | 0.113865060053353 | 0.107858980910232 | 15.0835935587076 | 189.846006616973 | 5.59635 | 20.53979987 | 112.28408 | 0.00064396 | 0.3574925 | 0.988893 | 0.99107 | 98.0785 | 276.974 | 336.017 | 344.518 | 739.236 | 0 | 0 | 0
Mass lost (g) | 13.519814 | 125 | 165.907543111846 | 28.9573497657587 | 0.443619434264994 | 0.0506476833333333 | 5.72937594268476 | 0.0128770913589566 | 2.27410898340513 | 23.612264638956 | 24.5907671860465 | 0.000939072548751958 | 23.3685533231024 | 23.9260498638009 | 2.24682966271659E-05 | 0.00254166251438528 | 1.81334302183652 | 205.129301112728 | 0.000652194845402837 | 0.115178351656992 | 0.107759576340969 | 15.6226399518356 | 188.898117111648 | 5.347447 | 20.54901587 | 117.210483 | 0.00035296 | 0.35421411 | 0.990099 | 0.990205 | 98.0803 | 276.982 | 335.629 | 343.636 | 739.544 | 0 | 0 | 0
Average specific MLR (g/s·m²) | 7.6469536199095 | 130 | 161.597544529436 | 27.1026049267767 | 0.280659602646985 | 0.0527079333333333 | 5.96243589743589 | 0.0141294775925289 | 2.08109185022155 | 24.4310273580593 | 24.5422525544482 | 0.000620693892048941 | 23.3070929522005 | 23.8329840444292 | 1.47929876256771E-05 | 0.00167341488978248 | 1.81343617504715 | 205.139838806239 | 0.000744735562981842 | 0.109690050502021 | 0.1046164663713 | 16.1535800586163 | 187.930979677379 | 5.084909 | 20.55982379 | 116.67158 | 0.00074828 | 0.34010646 | 0.989237 | 0.989307 | 98.08 | 276.982 | 335.408 | 342.976 | 738.393 | 0 | 0 | 0
Total smoke release (m²/m²) | 205.358230860662 | 135 | 151.493777156501 | 27.2466572186514 | 11.1940468647274 | 0.0491511666666666 | 5.56008672699849 | 0.0150181816771921 | 2.06477008497457 | 25.2137556622741 | 24.0103333396071 | 0.0236479225100036 | 22.778218140019 | 23.2663339830357 | 0.000550200463122692 | 0.0622398713939697 | 1.81484865867402 | 205.299622021948 | 0.000738161150645947 | 0.101485858574933 | 0.0978689204428599 | 16.6597935256517 | 186.76856046129 | 4.826195 | 20.57671284 | 111.552803 | 0.00078948 | 0.32413561 | 0.985738 | 0.988399 | 98.0821 | 276.961 | 335.059 | 342.239 | 738.293 | 0 | 0 | 0
Total smoke production (m²) | 1.81536676080825 | 140 | 149.940288589814 | 26.1698026012525 | -17.7578259594266 | 0.0506489166666666 | 5.72951546003016 | 0.0140652449683609 | 1.81229744675505 | 25.9673408266399 | 24.3273623946311 | -0.0381958670176631 | 23.0665800581587 | 23.5474337258596 | -0.000899414647200167 | -0.10174373837106 | 1.81622415983183 | 205.455221700433 | 0.000712389420298762 | 0.0917909023559095 | 0.0955477694822745 | 17.1433352504645 | 185.481005904571 | 4.58881 | 20.590157 | 114.456585 | 0.00063851 | 0.29428378 | 0.991746 | 0.987437 | 98.086 | 276.963 | 334.879 | 341.86 | 738.081 | 0 | 0 | 0
MARHE (kW/m²) | 190.915351657462 | 145 | 139.944503739666 | 27.3507173432572 | -7.31429571715452 | 0.0452313333333334 | 5.11666666666667 | 0.0160001823095179 | 2.12329969692534 | 26.6920528074636 | 24.6275587412611 | -0.0139071625365141 | 23.3284167086955 | 23.7888459858408 | -0.000330835347681189 | -0.0374248130861073 | 1.81622415983183 | 205.455221700433 | 0.000723709579435906 | 0.0960396763581957 | 0.0907228091174314 | 17.6090116969638 | 184.083122810094 | 4.327725 | 20.61222346 | 117.184232 | 0.00064913 | 0.30261068 | 0.987905 | 0.98634 | 98.089 | 276.969 | 334.552 | 341.155 | 738.105 | 0 | 0 | 0
|  | 150 | 136.814503256888 | 29.8728017386335 | -8.29584584228028 | 0.0404863333333333 | 4.57990196078431 | 0.0161057105105902 | 2.19370027775306 | 27.383950324955 | 24.5937081198636 | -0.0141864868312144 | 23.2494877608105 | 23.6752329204929 | -0.000335868380052507 | -0.0379941606394238 | 1.81622415983183 | 205.455221700433 | 0.000652061164301922 | 0.0888148806785362 | 0.0878996017547316 | 18.0555677241442 | 182.559668833033 | 4.136084 | 20.62215491 | 116.627228 | 0.00035207 | 0.28363103 | 0.987034 | 0.985439 | 98.0868 | 276.961 | 333.879 | 339.993 | 739.351 | 0 | 0 | 0
Test Averages |  | 155 | 128.126258761393 | 29.1631160089238 | -12.736976248682 | 0.0388379666666667 | 4.39343514328808 | 0.0167780813708034 | 2.29765663330411 | 28.0463022300007 | 24.3751356697653 | -0.0211349068297466 | 23.0171190219708 | 23.4057459048836 | -0.000494678258980438 | -0.0559590790701853 | 1.81622415983183 | 205.455221700433 | 0.000651626565009882 | 0.0892363117357106 | 0.0832228286652174 | 18.4833738001941 | 180.943885354843 | 3.918267 | 20.63662056 | 114.435443 | 0.00037481 | 0.28689996 | 0.986919 | 0.984544 | 98.0818 | 276.96 | 333.506 | 339.137 | 738.491 | 0 | 0 | 0
HRR(60) (kW/m²) | 233.785103335752 | 160 | 129.354046855411 | 28.2252670654593 | -10.5591895170637 | 0.0405129833333333 | 4.58291666666666 | 0.0171926839349866 | 2.28663777787206 | 28.6900029940427 | 24.5368520629799 | -0.0181881282724784 | 23.1418278621173 | 23.5199720669234 | -0.000427784268918311 | -0.0483918856242433 | 1.81622415983183 | 205.455221700433 | 0.000696526917713381 | 0.0926385181843012 | 0.0844199189229297 | 18.9024806691645 | 179.312518712767 | 3.742326 | 20.63424142 | 115.818798 | 0.00054581 | 0.29443714 | 0.985855 | 0.983813 | 98.082 | 276.957 | 333.103 | 338.546 | 738.698 | 0 | 0 | 0
HRR(120) (kW/m²) | 214.21098593171 | 165 | 133.398416310656 | 24.9293022007105 | -4.4005384155571 | 0.04730345 | 5.35106900452489 | 0.0139942302623048 | 1.89559090931128 | 29.3468841519578 | 24.5732584821112 | -0.00884669944726951 | 23.1702504132651 | 23.5297525539462 | -0.000208160648913385 | -0.0235475847187087 | 1.81622415983183 | 205.455221700433 | 0.000661975371501423 | 0.0896679897990608 | 0.0861666901257245 | 19.3289471917861 | 177.85990395126 | 3.507939 | 20.62826872 | 116.133102 | 0.00039607 | 0.28611355 | 0.984112 | 0.98312 | 98.0844 | 276.947 | 333.018 | 338.185 | 738.886 | 0 | 0 | 0
HRR(180) (kW/m²) | 183.272181435466 | 170 | 124.006840591368 | 26.0823849834626 | -22.8522684165548 | 0.0420291500000001 | 4.75442873303168 | 0.0162019033105781 | 1.89131262007653 | 29.9903972942129 | 24.442267437313 | -0.0410397180315394 | 23.0503369863858 | 23.4032167662927 | -0.000960461417119646 | -0.108649481574621 | 1.81622415983183 | 205.455221700433 | 0.000680952224525785 | 0.0794902618060896 | 0.0795179723239681 | 19.7431588479103 | 176.414101730664 | 3.284239 | 20.65118898 | 114.916217 | 0.00049128 | 0.25999712 | 0.987231 | 0.982623 | 98.0832 | 276.947 | 333.07 | 338.169 | 739.26 | 0 | 0 | 0
HRR(240) (kW/m²) | 154.195634904232 | 175 | 118.464819009227 | 31.1413006319549 | -11.9226582417354 | 0.0336283 | 3.80410633484163 | 0.020568863121014 | 2.3779264359029 | 30.5965764432144 | 25.2028710439252 | -0.0166595353809148 | 23.7273080041388 | 24.0666212462244 | -0.00040093872815055 | -0.0453550597455373 | 1.81622415983183 | 205.455221700433 | 0.000691695899692396 | 0.0799656235644737 | 0.0765581847700338 | 20.1333492406453 | 174.837579675511 | 3.091778 | 20.67070553 | 121.97225 | 0.00044842 | 0.25477924 | 0.983986 | 0.982119 | 98.0847 | 276.955 | 332.505 | 337.26 | 739.751 | 0 | 0 | 0
HRR(300) (kW/m²) | 126.089576014373 | 180 | 112.743959132469 | 27.1512206249027 | -5.33844967889959 | 0.0367076166666667 | 4.15244532428356 | 0.0200962644329637 | 2.02008832815342 | 31.1745983885686 | 24.7977901349747 | -0.00828754659783057 | 23.3263543027265 | 23.6453288188609 | -0.000195961764407336 | -0.0221676204080697 | 1.81622415983183 | 205.455221700433 | 0.000737685971237199 | 0.0741526279826632 | 0.0725861239909442 | 20.5062100125478 | 173.192213269826 | 2.934787 | 20.68071237 | 117.983805 | 0.00068655 | 0.24276318 | 0.982703 | 0.981775 | 98.0825 | 276.946 | 332.226 | 336.769 | 740.038 | 0 | 0 | 0
HRR(360) (kW/m²) |  | 185 | 104.350365503141 | 26.9959169466939 | -11.5090521026342 | 0.03417025 | 3.8654128959276 | 0.0212118644882309 | 2.11118117217608 | 31.7173342001577 | 24.6707681537491 | -0.0167502291239268 | 23.1826306000845 | 23.4783169054252 | -0.000393267187610037 | -0.044487238417425 | 1.81622415983183 | 205.455221700433 | 0.00072481471252897 | 0.0721395884485495 | 0.067703233788043 | 20.8569334069952 | 171.445049730582 | 2.730021 | 20.69726286 | 116.65623 | 0.00064844 | 0.23840652 | 0.983381 | 0.981505 | 98.0811 | 276.949 | 331.879 | 336.112 | 740.325 | 0 | 0 | 0
EHC(60) (MJ/kg) | 21.1912888511916 | 190 | 103.360031859469 | 28.5088567412376 | -22.3302329069137 | 0.0320497833333333 | 3.6255411010558 | 0.0189739180247698 | 2.2230296955477 | 32.2366101935642 | 24.699967843531 | -0.0305098805085585 | 23.1758006543065 | 23.4572903767583 | -0.000715679126449454 | -0.0809591772001645 | 1.81622415983183 | 205.455221700433 | 0.0006081099616783 | 0.0712476200858697 | 0.0669826865845444 | 21.1936482079267 | 169.666369439812 | 2.59264 | 20.70019696 | 116.759892 | 0.00015628 | 0.23580247 | 0.984711 | 0.981292 | 98.0803 | 276.952 | 331.389 | 335.414 | 741.257 | 0 | 0 | 0
EHC(120) (MJ/kg) | 23.2503829661074 | 195 | 102.237821795065 | 26.1502141275557 | -16.2822119775249 | 0.0345611833333333 | 3.90963612368024 | 0.0201152511191852 | 1.94173822204319 | 32.7506048277005 | 24.6807131922165 | -0.0240345340336837 | 23.1399844270642 | 23.4134979458633 | -0.000562732513227436 | -0.0636575241207506 | 1.81622415983183 | 205.455221700433 | 0.000695206881726197 | 0.0671087706773754 | 0.0657811032820318 | 21.5255576825931 | 167.951819629233 | 2.404817 | 20.70441212 | 116.488571 | 0.00052317 | 0.22491443 | 0.983851 | 0.981159 | 98.0791 | 276.933 | 331.135 | 335.049 | 740.638 | 0 | 0 | 0
EHC(180) (MJ/kg) | 24.0889927405022 | 200 | 97.9263164121132 | 30.4311072849261 | -20.1712210134241 | 0.0284468333333334 | 3.21796757164405 | 0.0281589364700409 | 2.35255704033858 | 33.2510151732185 | 25.1658835314424 | -0.0240645148093939 | 23.5767686655519 | 23.8445431725353 | -0.000573807362298708 | -0.0649103351016637 | 1.81622415983183 | 205.455221700433 | 0.000801032572607178 | 0.0669227980336717 | 0.0634387466081691 | 21.8486073073186 | 166.255075866092 | 2.256142 | 20.71748772 | 121.02052 | 0.00090184 | 0.22097826 | 0.983722 | 0.981027 | 98.0803 | 276.935 | 330.881 | 334.639 | 740.744 | 0 | 0 | 0
EHC(240) (MJ/kg) | 24.7482057943117 | 205 | 92.6801961266055 | 26.7515488068698 | -28.6769467145063 | 0.030626 | 3.46447963800905 | 0.0269716345111264 | 2.06406361437124 | 33.7275314545653 | 24.2324726287898 | -0.0383415709689876 | 22.6700510705601 | 22.9062124446816 | -0.000878260170078469 | -0.0993506979726775 | 1.81622415983183 | 205.455221700433 | 0.000826033278537756 | 0.0632140122537335 | 0.0600428374736072 | 22.1573112675231 | 164.524543680806 | 2.111708 | 20.72138334 | 112.050237 | 0.0011353 | 0.21764707 | 0.985234 | 0.980937 | 98.0816 | 276.945 | 330.411 | 333.853 | 740.81 | 0 | 0 | 0
EHC(300) (MJ/kg) | 24.9540310294947 | 210 | 92.987163455477 | 29.1236585312304 | -18.9009415099908 | 0.0282247 | 3.19283936651583 | 0.030413479681545 | 2.20475355285131 | 34.1916998535205 | 25.0043292056316 | -0.0226050751202058 | 23.3667249876505 | 23.5997182491195 | -0.000533473403837037 | -0.0603476701173119 | 1.81622415983183 | 205.455221700433 | 0.000858411339967702 | 0.0622285076031622 | 0.0600640325254254 | 22.4575784425207 | 162.817618350098 | 1.954578 | 20.72822967 | 119.172378 | 0.00116039 | 0.20975379 | 0.983424 | 0.980893 | 98.0826 | 276.948 | 330.052 | 333.343 | 740.84 | 0 | 0 | 0
EHC(360) (MJ/kg) |  | 215 | 87.7976437536857 | 30.2384251708935 | -13.4971921265233 | 0.02566705 | 2.90351244343891 | 0.0329808290962894 | 2.23060185049433 | 34.6436618715434 | 24.3881777158983 | -0.0150729768680554 | 22.7675872445703 | 22.9837216764582 | -0.000346433105171079 | -0.039189265290846 | 1.81622415983183 | 205.455221700433 | 0.000846520589455913 | 0.0572529692267305 | 0.0564892075676655 | 22.7489615427534 | 161.133311030434 | 1.829865 | 20.73600401 | 113.255398 | 0.00119966 | 0.20046538 | 0.982617 | 0.98093 | 98.0843 | 276.965 | 329.714 | 332.844 | 740.82 | 0 | 0 | 0
MLR(60) (g/s) | 0.0966250201388889 | 220 | 80.8016264802364 | 27.1711104338708 | -29.0757015124527 | 0.02628845 | 2.97380656108597 | 0.0321383671589572 | 1.86926245306876 | 35.0651600471282 | 24.3158346015658 | -0.0334222876533732 | 22.672236846772 | 22.8696232092866 | -0.000764355125425036 | -0.0864655119259091 | 1.81622415983183 | 205.455221700433 | 0.000844867858139888 | 0.0491400125343753 | 0.0514539325687198 | 23.0188193930944 | 159.38709112331 | 1.69488 | 20.7541236 | 112.446541 | 0.00120331 | 0.17896741 | 0.984777 | 0.981032 | 98.0857 | 276.951 | 329.31 | 332.177 | 740.782 | 0 | 0 | 0
MLR(120) (g/s) | 0.0811888958333334 | 225 | 73.2776151251755 | 30.6622427551309 | -24.8033062106874 | 0.0211261166666667 | 2.38983220211162 | 0.0427163467292966 | 2.2980456184462 | 35.4503581511417 | 25.4015415571248 | -0.0219732848287047 | 23.6536304691583 | 23.8470280984808 | -0.000523997540726042 | -0.0592757399011359 | 1.81622415983183 | 205.455221700433 | 0.000902430524576907 | 0.0485487798406167 | 0.0472795570808067 | 23.2656531172182 | 157.557147338408 | 1.574147 | 20.7771846 | 122.552008 | 0.00128407 | 0.17175112 | 0.983684 | 0.981223 | 98.0863 | 276.99 | 328.88 | 331.569 | 740.773 | 0 | 0 | 0
MLR(180) (g/s) | 0.0670444368055556 | 230 | 70.4931926870166 | 45.3163201158598 | -35.6188897789679 | 0.0137513333333334 | 1.55558069381599 | 0.0580052653190423 | 3.26994889322938 | 35.8097851706722 | 24.8655964285496 | -0.0210377073076188 | 23.114293122769 | 23.28234817377 | -0.000489807226313848 | -0.0554080572753222 | 1.81622415983183 | 205.455221700433 | 0.000797649738490591 | 0.0449661572137617 | 0.0451874285090796 | 23.4968205811929 | 155.694718133357 | 1.486141 | 20.78116899 | 117.230886 | 0.00092752 | 0.16498021 | 0.983959 | 0.981602 | 98.0857 | 276.982 | 328.308 | 330.695 | 740.824 | 0 | 0 | 0
MLR(240) (g/s) | 0.0549303229166667 | 235 | 61.8531935030426 | 39.2747837757762 | -19.4499163093962 | 0.0139219666666667 | 1.57488310708899 | 0.0556714402523051 | 2.57324257971421 | 36.1406511361473 | 24.6077963803575 | -0.0117655732343741 | 22.8543052191488 | 23.0146955983207 | -0.00027078108652887 | -0.0306313446299627 | 1.81622415983183 | 205.455221700433 | 0.000775055935477917 | 0.0358245974200286 | 0.0390978744727668 | 23.7075338386475 | 153.79000483467 | 1.42752 | 20.80184461 | 114.710533 | 0.00086733 | 0.14177903 | 0.983306 | 0.981988 | 98.0851 | 276.997 | 328.016 | 330.318 | 740.609 | 0 | 0 | 0
MLR(300) (g/s) | 0.0445368168055556 | 240 | 53.1552724681854 | 34.981725337056 | -46.3491661108423 | 0.0134325166666666 | 1.51951546003016 | 0.0603546775060005 | 2.28582751481759 | 36.4281723010754 | 25.1403334938002 | -0.0265285999237659 | 23.3205645362321 | 23.4684811131793 | -0.00062258594626999 | -0.070428274464931 | 1.81622415983183 | 205.455221700433 | 0.000810715211510642 | 0.0307044161899124 | 0.033601643210993 | 23.8892826328569 | 151.784051254481 | 1.346944 | 20.82467913 | 119.583881 | 0.00094501 | 0.12634633 | 0.985531 | 0.982555 | 98.0845 | 276.984 | 327.618 | 329.696 | 740.529 | 0 | 0 | 0
MLR(360) (g/s) |  | 245 | 45.0325955958294 | 38.6476459831495 | -72.2698892960451 | 0.01030045 | 1.1652092760181 | 0.0744219529762001 | 2.87969126748845 | 36.6736419712355 | 25.50096348133 | -0.0313497289623861 | 23.6117685628301 | 23.745416813415 | -0.000744412381199447 | -0.0842095453845529 | 1.81622415983183 | 205.455221700433 | 0.0007665796055337 | 0.0296621159162014 | 0.0290092169638347 | 24.045809783294 | 149.688334576471 | 1.295889 | 20.84269037 | 122.813938 | 0.00071889 | 0.1225198 | 0.986688 | 0.983168 | 98.0859 | 277.009 | 327.018 | 328.869 | 740.389 | 0 | 0 | 0
SEA(60) (m²/kg) | 275.418128035966 | 250 | 42.9867196214049 | 32.3500536853882 | -66.2059450179101 | 0.0117465833333333 | 1.32879901960784 | 0.0582363123266683 | 2.20465894060591 | 36.8936902592785 | 25.002468617218 | -0.0334881106031043 | 23.1092153597336 | 23.2229778362854 | -0.000777693650314966 | -0.0879743948320097 | 1.81622415983183 | 205.455221700433 | 0.000684077695771237 | 0.0258972099674057 | 0.0272991573406281 | 24.1865807190551 | 147.574761037114 | 1.239044 | 20.84682818 | 117.850286 | 0.00043966 | 0.11413619 | 0.987569 | 0.983806 | 98.0874 | 276.994 | 326.439 | 328.046 | 740.276 | 0 | 0 | 0
SEA(120) (m²/kg) | 185.34660511168 | 255 | 38.3137283841553 | 35.8005992163175 | -68.184556689731 | 0.00946055000000001 | 1.07019796380091 | 0.0647578190368991 | 2.21695671381962 | 37.0969413792924 | 24.9744068170271 | -0.0278679628515207 | 23.0447402266396 | 23.1471317522527 | -0.000645063407791035 | -0.0729709737320175 | 1.81622415983183 | 205.455221700433 | 0.000612644584889536 | 0.0209736298389262 | 0.0239860668093174 | 24.31479377943 | 145.478201487421 | 1.182347 | 20.85872459 | 117.38958 | 0.00014708 | 0.10123857 | 0.987734 | 0.984601 | 98.0859 | 277.005 | 325.894 | 327.342 | 740.164 | 0 | 0 | 0
SEA(180) (m²/kg) | 147.252696750117 | 260 | 30.4996766390241 | 31.448528061669 | -44.4948807282214 | 0.00857328333333333 | 0.969828431372549 | 0.052436223051637 | 2.0079411599638 | 37.2689748918504 | 24.755117459921 | -0.0166634074646783 | 22.8052459418829 | 22.8925098407705 | -0.000381467219365915 | -0.0431524003807596 | 1.81622415983183 | 205.455221700433 | 0.000449550597151548 | 0.0172146484810317 | 0.0191106516268787 | 24.4225355755205 | 143.342211122502 | 1.143403 | 20.87578075 | 115.149565 | -0.0005117 | 0.09173505 | 0.987446 | 0.985572 | 98.0828 | 276.985 | 325.364 | 326.609 | 739.961 | 0 | 0 | 0
SEA(240) (m²/kg) | 132.181253384706 | 265 | 25.8952550632208 | 37.4163829932149 | -95.6136645289068 | 0.00611801666666666 | 0.692083333333332 | 0.0711959533522272 | 2.42072970181725 | 37.409962221106 | 25.3997493806822 | -0.0249567813040017 | 23.3627845966489 | 23.4391601233902 | -0.000584965993148927 | -0.0661726236593808 | 1.81622415983183 | 205.455221700433 | 0.000435578029208148 | 0.0148100646612129 | 0.0162347664319318 | 24.5108991206675 | 141.169668758891 | 1.098394 | 20.88780252 | 121.036564 | -0.00061624 | 0.08434332 | 0.98943 | 0.986619 | 98.0832 | 276.987 | 324.859 | 325.921 | 739.895 | 0 | 0 | 0
SEA(300) (m²/kg) | 128.409812654148 | 270 | 21.0069850767569 | 49.7146848564472 | -117.623968381338 | 0.00373535000000001 | 0.422550904977377 | 0.107318225725912 | 3.10613995818927 | 37.5272178214559 | 25.6071426610774 | -0.0186268301460297 | 23.5213539792717 | 23.5878400591354 | -0.000439366690293232 | -0.0497021142865647 | 1.81622415983183 | 205.455221700433 | 0.000400871134465287 | 0.0116025198928223 | 0.0130793858719056 | 24.5841845014271 | 138.989695635022 | 1.081817 | 20.89942438 | 122.853063 | -0.00077075 | 0.07578913 | 0.990003 | 0.987903 | 98.0824 | 277.001 | 324.415 | 325.332 | 740.862 | 0 | 0 | 0
SEA(360) (m²/kg) |  | 275 | 17.1279162546957 | 29.8284649858669 | -134.251337143898 | 0.00507605 | 0.574213800904977 | 0.0649899233325321 | 2.77416887476942 | 37.6225550747846 | 25.7667717016167 | -0.0287642104281634 | 23.6385065185409 | 23.6914724849201 | -0.000681466499909284 | -0.0770889705779733 | 1.81622415983183 | 205.455221700433 | 0.000329892100332099 | 0.0140818199167733 | 0.0113231212319564 | 24.6451907691868 | 136.809291181035 | 1.05674 | 20.90588019 | 124.234608 | -0.00106562 | 0.08193674 | 0.99244 | 0.989191 | 98.0807 | 277.008 | 324.011 | 324.737 | 739.889 | 0 | 0 | 0
COY(60) (kg/kg) | 0.0266653454151921 | 280 | 18.3232627696331 | 51.2257860080187 | -49.0584128150769 | 0.00316203333333335 | 0.357696078431375 | 0.0938157025298658 | 2.79855702876341 | 37.7111830223454 | 25.6172515305311 | -0.00659528650472571 | 23.4715979707724 | 23.5204848933477 | -0.000155124336601701 | -0.0175480018780205 | 1.81622415983183 | 205.455221700433 | 0.000296648378589521 | 0.00884913061018423 | 0.0111637094522453 | 24.7014078458973 | 134.682796508376 | 1.034292 | 20.90621128 | 122.641581 | -0.00119208 | 0.06870393 | 0.991245 | 0.9905 | 98.0843 | 277.009 | 323.601 | 324.275 | 739.864 | 0 | 0 | 0
COY(120) (kg/kg) | 0.021818043215752 | 285 | 12.1392270065457 | 28.6669130473989 | -55.2916300998394 | 0.00374336666666665 | 0.423457767722471 | 0.0705306127884453 | 1.80536282350009 | 37.7873392467858 | 25.6657701765992 | -0.00879697319952143 | 23.4882928825138 | 23.5281886584196 | -0.000206976845061401 | -0.0234136702558146 | 1.81622415983183 | 205.455221700433 | 0.000264021944891838 | 0.00675813501472942 | 0.00747868893311653 | 24.7480138418607 | 132.58715525188 | 1.022757 | 20.91928151 | 122.96126 | -0.00132579 | 0.06329936 | 0.992665 | 0.99167 | 98.0861 | 276.992 | 323.219 | 323.768 | 739.84 | 0 | 0 | 0
COY(180) (kg/kg) | 0.0210342331964521 | 290 | 10.5475196422867 | 56.1163212890464 | -628.84274919866 | 0.00166154999999999 | 0.187958144796379 | 0.107911102383545 | 3.87485825697052 | 37.8440561134079 | 25.5345673747893 | -0.0447040136705604 | 23.3382174503369 | 23.3727037941363 | -0.00104485366993103 | -0.118196116508035 | 1.81622415983183 | 205.455221700433 | 0.000179299692165379 | 0.00643827073686935 | 0.00653484289313741 | 24.7830476714263 | 130.496745218648 | 0.999675 | 20.92249168 | 121.551056 | -0.00166341 | 0.06256401 | 0.997975 | 0.992902 | 98.0863 | 276.996 | 322.804 | 323.281 | 739.9 | 0 | 0 | 0
COY(240) (kg/kg) | 0.0228003397380372 | 295 | 9.92632776546733 | 77.0469202271755 | 32.5616135996297 | 0.00113890000000001 | 0.128834841628961 | 0.126610037421541 | 5.25787946534958 | 37.8952407319273 | 25.9684882100578 | 0.00156229830380529 | 23.7053303518396 | 23.7370940225002 | 3.70844217286187E-05 | 0.00419507033129171 | 1.81631687088615 | 205.465709376261 | 0.000144196171619394 | 0.0059881989230867 | 0.00611175530694239 | 24.8146641669265 | 128.458443159076 | 1.004406 | 20.92435342 | 125.561134 | -0.00181532 | 0.06114615 | 0.993724 | 0.993901 | 98.0868 | 276.999 | 322.403 | 322.835 | 740.958 | 0 | 0 | 0
COY(300) (kg/kg) | 0.0235553909375713 | 300 | 9.05195186607346 | 61.056212497811 | -417.201623788848 | 0.00131058333333333 | 0.148256033182504 | 0.133209370061017 | 3.65289458574384 | 37.9426864310062 | 25.3131313899555 | -0.0236606324966997 | 23.0856582211294 | 23.1091664541738 | -0.000546777494777267 | -0.0618526577802339 | 1.81640958194047 | 205.476197052089 | 0.000174581980245801 | 0.00478742276249945 | 0.00547294261584091 | 24.8436259117335 | 126.475621436687 | 0.987177 | 20.92608613 | 119.192982 | -0.00167633 | 0.0584172 | 0.997521 | 0.994834 | 98.0871 | 276.977 | 322.104 | 322.432 | 740.023 | 0 | 0 | 0
COY(360) (kg/kg) |  | 305 | 8.39753944373253 | 59.1555093494274 | -413.638508848254 | 0.00125489999999998 | 0.141957013574659 | 0.121138070080335 | 2.7978796222764 | 37.9863101592807 | 25.9542601422743 | -0.021926250527181 | 23.6508222598777 | 23.6736766329562 | -0.000519074964753668 | -0.0587188874155733 | 1.81640958194047 | 205.476197052089 | 0.000152016164143811 | 0.00351105913799461 | 0.00490911020960912 | 24.8695810437971 | 124.545279210756 | 0.991107 | 20.92853587 | 125.203782 | -0.00178385 | 0.05487335 | 0.998209 | 0.995717 | 98.0876 | 276.989 | 321.838 | 322.149 | 740.168 | 0 | 0 | 0
CO2Y(60) (kg/kg) | 1.91406125698005 | 310 | 7.00824713146272 | 15.3202776171545 | -121.686702360154 | 0.00404385000000001 | 0.457449095022625 | 0.0332783245091704 | 0.71015739768599 | 38.0248246257187 | 25.8133732498273 | -0.0209157528304211 | 23.5049710745414 | 23.5268974217078 | -0.000492082771339112 | -0.0556654718709402 | 1.81640958194047 | 205.476197052089 | 0.000134572552566409 | 0.0028717699926325 | 0.00405310286393302 | 24.8919865764809 | 122.660724599093 | 0.971918 | 20.93144398 | 123.756219 | -0.00185042 | 0.05329209 | 0.998927 | 0.996548 | 98.0883 | 276.972 | 321.599 | 321.899 | 740.233 | 0 | 0 | 0
CO2Y(120) (kg/kg) | 1.94565818386583 | 315 | 5.89335993603524 | 78.6216135135828 | -539.249229501923 | 0.000662633333333348 | 0.0749585218702882 | 0.11974686375843 | 4.73285030518241 | 38.0570786433874 | 26.0165966015205 | -0.0150800054961051 | 23.6760985027582 | 23.6952509423547 | -0.000357324514442298 | -0.0404213251631559 | 1.81640958194047 | 205.476197052089 | 7.93482634884629E-05 | 0.00313614437389077 | 0.00346543734365892 | 24.9107829269999 | 120.81612267742 | 0.957628 | 20.93359952 | 125.638624 | -0.00207412 | 0.05390365 | 0.999043 | 0.997327 | 98.0891 | 276.976 | 321.41 | 321.67 | 740.328 | 0 | 0 | 0
CO2Y(180) (kg/kg) | 1.97545476806404 | 320 | 6.8333103676544 | 0 | 0 | -0.00128073333333337 | -0.144879336349929 | 0 | 0 | 38.0888953191467 | 26.1414676318664 | -0.0109011024940884 | 23.7761908466464 | 23.7986919502814 | -0.000259431980175255 | -0.029347509069599 | 1.81640958194047 | 205.476197052089 | 7.01677843600497E-05 | 0.00280302657030668 | 0.00391941442230948 | 24.9292450564148 | 119.027797872333 | 0.961976 | 20.93208524 | 126.775343 | -0.00211194 | 0.05302714 | 0.999232 | 0.997991 | 98.0894 | 276.966 | 321.227 | 321.531 | 740.454 | 0 | 0 | 0
CO2Y(240) (kg/kg) | 2.00225298967081 | 325 | 5.90098304893977 | 6.33089677447324 | -1.13844922351199 | 0.00823970000000006 | 0.932092760181002 | 0.0050604914747688 | 0.283444711629014 | 38.1207310526881 | 25.5153908826223 | -0.000404098756184753 | 23.1931795506159 | 23.21333565967 | -9.3804800669718E-06 | -0.00106114027906921 | 1.81640958194047 | 205.476197052089 | 4.16969316046528E-05 | 0.0023354993904096 | 0.00333737505872675 | 24.9473870301174 | 117.294557085194 | 0.951329 | 20.93381698 | 120.704946 | -0.00222051 | 0.05199442 | 0.998563 | 0.998517 | 98.0891 | 276.967 | 321.039 | 321.318 | 740.56 | 0 | 0 | 0
CO2Y(300) (kg/kg) | 2.00978676206832
CO2Y(360) (kg/kg)
User-defined Test Averages
HRR(0-17) (kW/m²) | 5.97238419899521
EHC(0-17) (MJ/kg) | 2.7416269807786
MLR(0-17) (g/s) | 0.0436196527777778
SEA(0-17) (m²/kg) | 3.26614898403873
COY(0-17) (kg/kg) | 0.00266948769225571
CO2Y(0-17) (kg/kg) | 0.493295614921284
HRR(17-325) (kW/m²) | 124.126913238864
EHC(17-325) (MJ/kg) | 24.9552048770758
MLR(17-325) (g/s) | 0.0438637457650273
SEA(17-325) (m²/kg) | 128.257756107631
COY(17-325) (kg/kg) | 0.0235575436290945
CO2Y(17-325) (kg/kg) | 2.00914907962604
C-factor | 0.041612
Time to ignition (s) | 17

## CZ_O_FULL_15_2_24090002_red
Column1 | Column2 | Column3 | Column4 | Column5 | Column6 | Column7 | Column8 | Column9 | Column10 | Column11 | Column12 | Column13 | Column14 | Column15 | Column16 | Column17 | Column18 | Column19 | Column20 | Column21 | Column22 | Column23 | Column24 | Column25 | Column26 | Column27 | Column28 | Column29 | Column30 | Column31 | Column32 | Column33 | Column34 | Column35 | Column36 | Column37 | Column38 | Column39
Column1 | Column2 | Column3 | Column4 | Column5 | Column6 | Column7 | Column8 | Column9 | Column10 | Column11 | Column12 | Column13 | Column14 | Column15 | Column16 | Column17 | Column18 | Column19 | Column20 | Column21 | Column22 | Column23 | Column24 | Column25 | Column26 | Column27 | Column28 | Column29 | Column30 | Column31 | Column32 | Column33 | Column34 | Column35 | Column36 | Column37 | Column38 | Column39
Exported data
Parameter | Value | Time (s) | HRR (kW/m²) | EHC (MJ/kg) | SEA (m²/kg) | MLR (g/s) | Specific MLR (g/s·m²) | COY (kg/kg) | CO2Y (kg/kg) | THR (MJ/m²) | MFR (g/s) | k (1/m) | V stack (l/s) | V smoke (l/s) | SPR (m²/s) | RSR ((m²/s)/m²) | TSP (m²) | TSR (m²/m²) | COP (g/s) | CO2P (g/s) | O2C (g/s) | TOC (g) | ARHE(kW/m²) | Specimen mass (g) | Oxygen (%) | DPT (Pa) | CO (%) | CO2 (%) | PDM (-) | PDC (-) | APT (kPa) | Cold Trap TC (K) | Stack TC (K) | Smoke TC (K) | Cone Heater TC (K) | Soot MFM (g/s) | Spare TC (K) | HFM (kW/m²)
Peaks |  | 0 | 7.50831543194764 | 0 | 0 | -0.663073183333332 | -75.0082786576167 | 0 | 0 | 0 | 26.3846325861082 | -0.0185011748082499 | 23.358175855689 | 23.4504368814374 | -0.000433860632073305 | -0.0490792570218671 | 0 | 0 | 3.00428858709263E-05 | 0.00528741072197535 | 0.00464298506125404 | 0 | 0 | 16.19 | 20.92962173 | 125.704992 | -0.00247748 | 0.05787179 | 1.001466 | 0.999356 | 97.9777 | 276.398 | 312.671 | 313.906 | 740.635 | 0 | 0 | 0
peak HRR (kW/m²) | 305.038574638986 | 5 | 8.40249342123377 | 0 | 0 | -2.36172511666667 | -267.163474736048 | 0 | 0 | 0.0397770221329535 | 26.3460682523313 | -0.0331901997415772 | 23.3264221296888 | 23.4201894188322 | -0.000777320764796613 | -0.0879322132122865 | 0 | 0 | 4.50876383357124E-05 | 0.00848389826994213 | 0.00562279598185536 | 0.0256644526077735 | 7.9554044265907 | 26.132761 | 20.92623222 | 125.350622 | -0.00241826 | 0.06587568 | 1.003301 | 0.999512 | 97.9781 | 276.41 | 312.703 | 313.96 | 740.593 | 0 | 0 | 0
peak EHC (MJ/kg) | 74.8743974542449 | 10 | 12.7858187787368 | 0 | 0 | -0.28047835 | -31.7283201357466 | 0 | 0 | 0.09274780263288 | 26.4164677001303 | -0.0158775938187611 | 23.3893511308387 | 23.4823218400739 | -0.000372842768098115 | -0.0421767837215063 | 0 | 0 | 6.86194636336395E-05 | 0.0166160894421212 | 0.00925578960486072 | 0.0628609165745637 | 9.274780263288 | 33.50742 | 20.91383561 | 126.024641 | -0.00232662 | 0.08607867 | 1.001433 | 0.999622 | 97.9782 | 276.396 | 312.711 | 313.954 | 740.423 | 0 | 0 | 0
peak MLR (g/s) | 1.30425381666667 | 15 | 28.4380113247564 | 0.192747774166641 | 0.223045719054191 | 1.30425381666667 | 147.540024509804 | 0.000182420622122612 | 0.0313851414957637 | 0.195807377891613 | 25.9876064363515 | 0.0125822124800152 | 23.0240558531476 | 23.1205943175455 | 0.000290908230367589 | 0.0329081708560621 | 0.000727270575918974 | 0.0822704271401554 | 0.000237922792642125 | 0.0409341905824732 | 0.0215496996848804 | 0.139874639798916 | 13.0538251927742 | 29.084173 | 20.87049324 | 122.042378 | -0.00164854 | 0.14834447 | 0.998327 | 0.99976 | 97.9795 | 276.415 | 312.907 | 314.219 | 740.16 | 0 | 0 | 0
peak SEA (m²/kg) | 828.207904521359 | 20 | 54.3614934801561 | 0.496385091279094 | 0.774228218887299 | 0.968110466666667 | 109.5147586727 | 0.000485436101965383 | 0.0829868664397301 | 0.402806139903894 | 26.1851201428079 | 0.0320900663333095 | 23.2377469559052 | 23.3573353980719 | 0.000749538442293486 | 0.0847894165490369 | 0.00332838725757166 | 0.376514395652903 | 0.000469955771210555 | 0.0803404539961715 | 0.0417490738709414 | 0.298121573688471 | 20.1403069951947 | 22.972595 | 20.80123676 | 124.111247 | -0.0007394 | 0.24660147 | 0.996189 | 0.99984 | 97.9789 | 276.402 | 313.429 | 315.042 | 739.938 | 0 | 0 | 0
peak COY (kg/kg) | 0.153868473736885 | 25 | 119.359301771385 | 4.03578608553554 | 41.1772171150924 | 0.261445033333334 | 29.575230015083 | 0.00504124576050419 | 0.509091696099784 | 0.837108128032747 | 25.5662271588433 | 0.469290089945597 | 22.7766122646108 | 22.9401368830892 | 0.0107655789012292 | 1.21782566755987 | 0.0321161806163785 | 3.63305210592517 | 0.00131800866589654 | 0.133099495456531 | 0.0855632280165685 | 0.616402328407245 | 33.4843251213099 | 20.10939 | 20.64262587 | 118.773163 | 0.00273549 | 0.38729741 | 0.947849 | 0.999939 | 97.9807 | 276.411 | 314.646 | 316.905 | 740.819 | 0 | 0 | 0
peak CO2Y (kg/kg) | 5.77912286272467 | 30 | 179.653769020386 | 51.3367830092813 | 828.207904521359 | 0.0309356999999997 | 3.4995135746606 | 0.072329484795205 | 5.77912286272467 | 1.58464080501217 | 25.7005113384641 | 1.09908136522524 | 23.0590268711061 | 23.3114599906356 | 0.0256211912719012 | 2.89832480451371 | 0.123083106049205 | 13.9234282861091 | 0.002237563242779 | 0.17878121114439 | 0.125826262854524 | 1.14487605558498 | 52.8213601670725 | 19.795784 | 20.50240819 | 120.87745 | 0.00640736 | 0.50248301 | 0.882299 | 1.000071 | 97.9813 | 276.417 | 316.883 | 320.352 | 740.129 | 0 | 0 | 0
|  | 35 | 236.423504889972 | 20.7394527311526 | 373.412034967452 | 0.100773333333333 | 11.3996983408748 | 0.0271326619888332 | 1.98798145225437 | 2.62483398978807 | 25.2540746629692 | 1.62149859596333 | 22.8576854953975 | 23.2069121515935 | 0.0376299754704533 | 4.25678455548114 | 0.281211022905091 | 31.8112016860962 | 0.00273424879082135 | 0.200335517548514 | 0.160468294777583 | 1.86061244966524 | 74.9952568510877 | 19.356387 | 20.37041355 | 117.740605 | 0.00860019 | 0.56674504 | 0.831397 | 1.000203 | 97.9819 | 276.402 | 319.669 | 324.553 | 740.67 | 0 | 0 | 0
Time To Peaks |  | 40 | 259.139792534493 | 20.0405170582365 | 311.96252118504 | 0.114308216666666 | 12.9307937405731 | 0.0263103314713039 | 1.84991986248284 | 3.86374223334923 | 24.6073608472478 | 1.55581139396377 | 22.4812191599252 | 22.9204385582032 | 0.0356598794634991 | 4.03392301623293 | 0.464435660239972 | 52.5379706153814 | 0.00300748707039362 | 0.211461040456658 | 0.174776411545417 | 2.69872421547274 | 96.5935558337308 | 18.804713 | 20.30266859 | 112.835939 | 0.0100426 | 0.61021986 | 0.83775 | 1.000327 | 97.9804 | 276.408 | 322.667 | 328.971 | 741.545 | 0 | 0 | 0
t peak HRR (s) | 65 | 45 | 275.82521448677 | 20.4993590540752 | 328.492735638081 | 0.118944933333333 | 13.4553092006033 | 0.0289845795705506 | 1.81955200892056 | 5.20115475090239 | 24.545411271027 | 1.68959168766586 | 22.5987834895021 | 23.1254372439142 | 0.0390725465409559 | 4.41997132816243 | 0.651266725251109 | 73.6727064763698 | 0.00344756888471384 | 0.216426492397589 | 0.184901676465788 | 3.59791943550075 | 115.58121668672 | 18.227222 | 20.26370822 | 113.140456 | 0.01192844 | 0.62496044 | 0.825162 | 1.000438 | 97.9811 | 276.39 | 325.173 | 332.751 | 742.298 | 0 | 0 | 0
t peak EHC (s) | 390 | 50 | 276.481477613679 | 20.2133476895602 | 279.401467247265 | 0.120914966666667 | 13.6781636500754 | 0.0293744429726231 | 1.7778491088458 | 6.58192148115351 | 24.1316031152273 | 1.47230010566156 | 22.3662658499149 | 22.9462858617676 | 0.0337838190988209 | 3.82169899307929 | 0.833407639350551 | 94.2768822794741 | 0.00355180979288663 | 0.214968565734454 | 0.18510515425927 | 4.52293651231339 | 131.63842962307 | 17.620957 | 20.25125281 | 110.088564 | 0.01262416 | 0.63093503 | 0.846074 | 1.000694 | 97.9827 | 276.388 | 327.346 | 335.835 | 743.793 | 0 | 0 | 0
t peak MLR (s) | 15 | 55 | 287.732937876056 | 21.4045090569024 | 257.024634666703 | 0.118832866666666 | 13.4426319758672 | 0.0283277678537162 | 1.84674560830504 | 7.99245751987785 | 24.287111498386 | 1.31147804485156 | 22.6400227013368 | 23.2889709906307 | 0.030542974141397 | 3.45508757255622 | 0.994224622451096 | 112.468848693563 | 0.00336626986032493 | 0.219454074638965 | 0.191912346297137 | 5.46548026370441 | 145.317409452325 | 17.023035 | 20.23032924 | 112.154131 | 0.01173677 | 0.63933564 | 0.861907 | 1.000901 | 97.9816 | 276.377 | 329.231 | 338.668 | 743.526 | 0 | 0 | 0
t peak SEA (s) | 30 | 60 | 288.652770952894 | 20.8573886593559 | 238.582292672729 | 0.122339883333333 | 13.8393533182503 | 0.0266884322468351 | 1.89434947517767 | 9.43342179195022 | 24.0872115619368 | 1.25353985501375 | 22.5791681592273 | 23.2845646943237 | 0.0291881298509808 | 3.30182464377611 | 1.14355238243204 | 129.361129234394 | 0.00326505968742736 | 0.231754493785797 | 0.194211137288516 | 6.43078897266854 | 157.223696532504 | 16.426115 | 20.21575537 | 110.932044 | 0.01142123 | 0.67787757 | 0.867799 | 1.001109 | 97.9816 | 276.374 | 331.071 | 341.414 | 743.717 | 0 | 0 | 0
t peak COY (s) | 425 | 65 | 305.038574638986 | 21.1321481697137 | 204.955025541937 | 0.127603733333334 | 14.4348114630468 | 0.0271438793055764 | 1.82638663042383 | 10.9176501559299 | 23.7167702155707 | 1.13383408835159 | 22.3278116339054 | 23.0660082398847 | 0.0261530264245799 | 2.9584871521018 | 1.28190527312094 | 145.011908724088 | 0.00346366033654097 | 0.233053752552168 | 0.203566498811041 | 7.42523306291743 | 167.963848552768 | 15.798458 | 20.16865235 | 108.010072 | 0.01250604 | 0.69137292 | 0.879915 | 1.001328 | 97.98 | 276.361 | 332.499 | 343.492 | 743.986 | 0 | 0 | 0
t peak CO2Y (s) | 30 | 70 | 304.334081031628 | 22.0431808373898 | 199.030965083891 | 0.122047416666667 | 13.8062688536953 | 0.0242740436353274 | 1.74586004159934 | 12.4410817951065 | 23.6830731660717 | 1.04823169240363 | 22.401366117805 | 23.1735171729658 | 0.0242912151251625 | 2.74787501415866 | 1.4080158769953 | 159.27781413974 | 0.00296258431774565 | 0.213077707938759 | 0.200032556122417 | 8.43423070025107 | 177.729739930092 | 15.164734 | 20.18105319 | 108.211922 | 0.01033977 | 0.63678364 | 0.888708 | 1.001513 | 97.9796 | 276.358 | 334.069 | 345.584 | 744.267 | 0 | 0 | 0
|  | 75 | 283.447798562548 | 22.8216171875648 | 193.976571189441 | 0.109794083333333 | 12.420145173454 | 0.0213883711436534 | 1.80886102731014 | 13.9105364940919 | 23.5752230292188 | 0.91894848864341 | 22.3833919161214 | 23.1759234441182 | 0.0212974798218877 | 2.40921717442169 | 1.52198761436292 | 172.17054461119 | 0.00234831660371055 | 0.198602238370909 | 0.186090221604375 | 9.39953764456805 | 185.473819921225 | 14.588211 | 20.23108525 | 107.632706 | 0.00770471 | 0.5990839 | 0.902021 | 1.001644 | 97.9807 | 276.351 | 335.328 | 347.201 | 744.004 | 0 | 0 | 0
Test Results (between 15 and 455 s) |  | 80 | 265.98372363486 | 23.8289811168938 | 142.673375584748 | 0.0986738000000002 | 11.1621945701358 | 0.0173482702355039 | 1.73042645855017 | 15.2841152995854 | 23.944901674871 | 0.596703324838036 | 22.7807551343482 | 23.5931719193883 | 0.0140781241277744 | 1.59254797825502 | 1.61042662423708 | 182.174957492882 | 0.00171181974756407 | 0.170747754285688 | 0.172034791474551 | 10.2948501772654 | 191.051441244818 | 14.066984 | 20.29524617 | 111.261196 | 0.00479706 | 0.51396902 | 0.935941 | 1.001823 | 97.9811 | 276.358 | 336.012 | 347.995 | 743.474 | 0 | 0 | 0
mean HRR (kW/m²) | 92.6009919862283 | 85 | 242.529560814487 | 25.3315080801769 | 79.1719544783139 | 0.0846361500000001 | 9.57422511312219 | 0.0149058140581113 | 1.98149366684714 | 16.5553985107088 | 24.4392355790445 | 0.278288383796016 | 23.2710536124924 | 24.0786529556743 | 0.00670080941501976 | 0.75801011482124 | 1.66237395809406 | 188.051352725573 | 0.00126157071449442 | 0.167705995211324 | 0.158428695358149 | 11.1210088943471 | 194.769394243633 | 13.604103 | 20.35879157 | 116.002197 | 0.00274252 | 0.49628584 | 0.97073 | 1.00202 | 97.9805 | 276.365 | 336.301 | 347.972 | 742.91 | 0 | 0 | 0
mean EHC (MJ/kg) | 15.8360755969581 | 90 | 229.980050767658 | 26.4807533591538 | 59.5846213191032 | 0.0767736333333331 | 8.68480015082953 | 0.0132275417636801 | 1.98322252889614 | 17.7366725396641 | 23.9423042090041 | 0.194198781486426 | 22.7825547270644 | 23.5559040816024 | 0.00457452786945833 | 0.517480528219268 | 1.69056230130526 | 191.240079333174 | 0.00101552644126612 | 0.152259199251878 | 0.14912560584156 | 11.8898946473464 | 197.074139329602 | 13.212298 | 20.38178333 | 111.257915 | 0.00179068 | 0.46320022 | 0.980231 | 1.002174 | 97.982 | 276.348 | 336.075 | 347.483 | 742.242 | 0 | 0 | 0
mean MLR (g/s) | 0.051823793655303 | 95 | 209.533641118237 | 24.7670786353121 | 41.982452882864 | 0.0747878833333335 | 8.4601677978884 | 0.0118420266093879 | 1.87848286815502 | 18.8354567693789 | 23.7751681703929 | 0.134313733842237 | 22.6301790177404 | 23.3764537581745 | 0.0031397787882508 | 0.355178595955973 | 1.70984806794953 | 193.421727143612 | 0.000885640104493131 | 0.140487757587243 | 0.136050340315162 | 12.6028345127382 | 198.267965993462 | 12.828892 | 20.4275984 | 109.74232 | 0.00125661 | 0.43355857 | 0.987194 | 1.002426 | 97.9804 | 276.353 | 336.174 | 347.26 | 741.376 | 0 | 0 | 0
mean SEA (m²/kg) | 64.9409087035125 | 100 | 202.1212136218 | 27.3155287278454 | 19.1998267460736 | 0.0654115666666667 | 7.39949849170437 | 0.0147953357505821 | 2.09585356969439 | 19.864593906229 | 24.252189780665 | 0.0527949837392791 | 23.0684342029413 | 23.7880695899309 | 0.00125589074718924 | 0.142069089048557 | 1.72083724178813 | 194.664846356124 | 0.000967786090804917 | 0.137093065497636 | 0.131477714954157 | 13.2716546509115 | 198.64593906229 | 12.471714 | 20.45485193 | 114.112081 | 0.00153109 | 0.4166979 | 0.996724 | 1.002741 | 97.9803 | 276.351 | 335.944 | 346.424 | 740.572 | 0 | 0 | 0
mean COY (kg/kg) | 0.0186529169386618 | 105 | 196.103164396421 | 27.5798470826355 | 27.3596890675995 | 0.06285575 | 7.11037895927601 | 0.0141099125408584 | 2.08854450325568 | 20.8601548512745 | 23.9713776136503 | 0.0732950817937722 | 22.7855821506496 | 23.4628809194792 | 0.00171971377611077 | 0.194537757478594 | 1.72827625309638 | 195.506363472441 | 0.000886889135190058 | 0.131277031160513 | 0.127271133642668 | 13.9185267724036 | 198.66814144071 | 12.166704 | 20.46498727 | 111.407819 | 0.00123047 | 0.40508864 | 0.99456 | 1.002905 | 97.9811 | 276.352 | 335.712 | 345.691 | 739.862 | 0 | 0 | 0
mean CO2Y (kg/kg) | 1.23873403825395 | 110 | 185.94170228765 | 26.1574304807312 | 11.0438940226504 | 0.0628396833333333 | 7.10856146304676 | 0.0121937479781585 | 2.03364031236572 | 21.8152670179847 | 23.8534261871666 | 0.0297791173348387 | 22.6609708319766 | 23.304747261207 | 0.000693994803150244 | 0.078506199451385 | 1.73431052454454 | 196.188973364766 | 0.000766251261593954 | 0.127793313242963 | 0.121112807082202 | 14.5394866242157 | 198.320609254406 | 11.839488 | 20.48597914 | 110.253359 | 0.00072643 | 0.39725937 | 0.999827 | 1.003227 | 97.9811 | 276.347 | 335.527 | 345.059 | 739.192 | 0 | 0 | 0
Total heat release (MJ/m²) | 40.7444364739404 | 115 | 183.495202563995 | 27.3736248098186 | 11.1982229608276 | 0.0592576833333336 | 6.70335784313728 | 0.0140690136895557 | 2.02080576954888 | 22.7388592801138 | 24.0795864525879 | 0.0282881136723675 | 22.846099178865 | 23.4579356472606 | 0.00066358075010879 | 0.075065695713664 | 1.73770446342768 | 196.572903102679 | 0.000833697158028027 | 0.119748268370101 | 0.118583712007325 | 15.1387279219395 | 197.729211131425 | 11.542429 | 20.4998022 | 112.207951 | 0.00098486 | 0.37196047 | 1.000294 | 1.003525 | 97.9826 | 276.356 | 335.091 | 344.065 | 738.779 | 0 | 0 | 0
Total oxygen consumed (g) | 26.595922704653 | 120 | 177.264810119415 | 28.0098594125627 | 22.7291035556031 | 0.0559453333333333 | 6.32865761689291 | 0.0137851118104944 | 1.90297829774585 | 23.6407593118223 | 24.6488727378082 | 0.0530555528309996 | 23.3714279060313 | 23.9670912267471 | 0.00127158727478607 | 0.143844714342315 | 1.74254238348992 | 197.120179127819 | 0.000771212675275379 | 0.106462755193491 | 0.113128359160807 | 15.7180080998599 | 197.00632759852 | 11.247895 | 20.53012977 | 117.501892 | 0.00064005 | 0.32893049 | 0.997913 | 1.003967 | 97.9828 | 276.348 | 334.879 | 343.414 | 738.332 | 0 | 0 | 0
Mass lost (g) | 22.744323 | 125 | 147.626198888937 | 26.5449037074591 | -13.6284601339013 | 0.0491625666666666 | 5.56137631975866 | 0.0170012888981188 | 1.74316027028037 | 24.4529868343432 | 24.5345371408256 | -0.0281645114278778 | 23.2343974528797 | 23.7891603982784 | -0.00067001007989693 | -0.0757929954634537 | 1.74572135167689 | 197.479790913675 | 0.000835826998873025 | 0.0856982329983431 | 0.09375305623823 | 16.2352116383575 | 195.623894674746 | 10.989421 | 20.59967366 | 116.271114 | 0.00092745 | 0.27455718 | 1.00761 | 1.00438 | 97.9824 | 276.368 | 334.467 | 342.453 | 738.09 | 0 | 0 | 0
Average specific MLR (g/s·m²) | 10.2915488687783 | 130 | 122.658317085731 | 37.2712489593528 | -33.6439971478556 | 0.0290921166666664 | 3.29096342383104 | 0.0341613678867827 | 2.3423192049256 | 25.1286981242799 | 24.2849574118273 | -0.0417686850212269 | 22.9356091774298 | 23.4332273008114 | -0.000978775090158406 | -0.110721164045069 | 1.74572135167689 | 197.479790913675 | 0.000993826500055195 | 0.0681430235802688 | 0.0774789072847212 | 16.6632915471648 | 193.297677879076 | 10.772144 | 20.65677505 | 113.60833 | 0.0016364 | 0.22934626 | 1.009618 | 1.004822 | 97.9808 | 276.34 | 333.559 | 340.796 | 738.604 | 0 | 0 | 0
Total smoke release (m²/m²) | 197.397520486535 | 135 | 97.0473465407969 | 48.3276383647764 | -79.5972033763281 | 0.0177517166666667 | 2.00811274509805 | 0.0701104882120779 | 3.23176394577547 | 25.6779622833462 | 24.4408520093782 | -0.0602776557683098 | 23.0010454024497 | 23.4413064639864 | -0.00141298700179562 | -0.159840158574166 | 1.74572135167689 | 197.479790913675 | 0.00124458152210249 | 0.0573693578989551 | 0.0619185942913796 | 17.0117853011051 | 190.207128024787 | 10.686175 | 20.7162425 | 114.663836 | 0.00267029 | 0.19915876 | 1.012106 | 1.005175 | 97.9801 | 276.33 | 332.377 | 338.739 | 737.646 | 0 | 0 | 0
Total smoke production (m²) | 1.74499408110097 | 140 | 84.8101739924467 | 26.7971254997096 | -42.3966716113041 | 0.0279777000000001 | 3.16489819004526 | 0.0459429273042287 | 1.86976925337269 | 26.1326060846793 | 24.8270247512059 | -0.0501479421261524 | 23.2653527041222 | 23.653240971597 | -0.00118616135933959 | -0.134181149246559 | 1.74572135167689 | 197.479790913675 | 0.00128537743723952 | 0.0523118432400853 | 0.0544694537773575 | 17.3027554212769 | 186.661472033424 | 10.567454 | 20.74696705 | 117.813991 | 0.0027583 | 0.18334971 | 1.011305 | 1.00554 | 97.9788 | 276.347 | 330.967 | 336.485 | 737.597 | 0 | 0 | 0
MARHE (kW/m²) | 198.66814144071 | 145 | 80.4412740015786 | 26.0297253969412 | -49.4249602048248 | 0.0273187999999999 | 3.09036199095022 | 0.0468364937595708 | 1.99753534025757 | 26.5457347046644 | 25.3107197930784 | -0.0563028683385989 | 23.6344163895763 | 23.9815597799287 | -0.00135023060284356 | -0.152741018421218 | 1.74572135167689 | 197.479790913675 | 0.00127951680571896 | 0.0545702684534283 | 0.0524133781327961 | 17.5699625010523 | 183.074032445961 | 10.417004 | 20.75811473 | 122.014636 | 0.00263205 | 0.1865719 | 1.012352 | 1.005875 | 97.9781 | 276.347 | 329.792 | 334.636 | 737.693 | 0 | 0 | 0
|  | 150 | 82.0584857393578 | 29.0105039440391 | -73.2518273747013 | 0.0250046333333335 | 2.82857843137257 | 0.0466999828603099 | 2.23404142116591 | 26.9519841040167 | 25.3760130948761 | -0.0765138896616637 | 23.6317985876624 | 23.9385958889339 | -0.00183163508450105 | -0.207198538970706 | 1.74572135167689 | 197.479790913675 | 0.00116771594809501 | 0.0558613865877329 | 0.0534479623990338 | 17.8346158523819 | 179.679894026778 | 10.297438 | 20.75490676 | 122.315844 | 0.00216303 | 0.18955522 | 1.015009 | 1.006194 | 97.9787 | 276.339 | 328.907 | 333.177 | 737.729 | 0 | 0 | 0
Test Averages |  | 155 | 82.2482215671959 | 30.0739685580865 | -65.7735253030538 | 0.0241762 | 2.73486425339367 | 0.0466048733750697 | 2.33446815967055 | 27.3627508722831 | 24.8943840709981 | -0.0679452138914883 | 23.131960560486 | 23.4034718761978 | -0.00159015390243169 | -0.179881663171006 | 1.74572135167689 | 197.479790913675 | 0.00112672873969036 | 0.0564385691218272 | 0.0536289554946827 | 18.1023081471162 | 176.533876595375 | 10.165175 | 20.75056034 | 117.456317 | 0.00208484 | 0.19388387 | 1.014278 | 1.006452 | 97.9789 | 276.334 | 328.179 | 332.031 | 737.857 | 0 | 0 | 0
HRR(60) (kW/m²) | 228.578818603338 | 160 | 84.7311186009659 | 30.2706936355046 | -54.5518222546894 | 0.0247441666666669 | 2.79911387631978 | 0.0482290617042847 | 2.36331864944715 | 27.7801992227035 | 25.025801970701 | -0.0575191780834536 | 23.2196376557388 | 23.4676403039342 | -0.00134983938184042 | -0.152696762651632 | 1.74572135167689 | 197.479790913675 | 0.00119338794098778 | 0.0584783505483623 | 0.055319455842053 | 18.374679175458 | 173.626245141897 | 10.0531 | 20.74547008 | 118.523916 | 0.00233569 | 0.1984644 | 1.013352 | 1.006729 | 97.972 | 276.33 | 327.693 | 331.193 | 738.111 | 0 | 0 | 0
HRR(120) (kW/m²) | 212.351290878788 | 165 | 87.0037032928852 | 25.7884839647792 | -47.9191424024648 | 0.0298238833333331 | 3.37374245852184 | 0.0410157534220239 | 2.08582772264425 | 28.2095362774381 | 25.0663295803612 | -0.0608954425151989 | 23.2383615786349 | 23.4686678249819 | -0.00142913491244448 | -0.16166684529915 | 1.74572135167689 | 197.479790913675 | 0.0012232490448872 | 0.0622074826535739 | 0.0571370002709974 | 18.6558203157407 | 170.966886529928 | 9.912872 | 20.7392305 | 118.811588 | 0.0024509 | 0.20800643 | 1.013871 | 1.006857 | 97.9749 | 276.356 | 327.427 | 330.672 | 738.434 | 0 | 0 | 0
HRR(180) (kW/m²) | 170.391206273333 | 170 | 93.1706144352739 | 30.0276251831058 | -43.6305222177798 | 0.0274290166666664 | 3.10282993966815 | 0.0424932120924495 | 2.34864648507576 | 28.6599720717585 | 25.0667408686633 | -0.0510579797384624 | 23.2203606559118 | 23.4388890280617 | -0.00119674232108684 | -0.135378090620684 | 1.74572135167689 | 197.479790913675 | 0.00116554702270399 | 0.0644210635832507 | 0.0608218710734435 | 18.9507174941018 | 168.588071010344 | 9.763664 | 20.7259282 | 118.721502 | 0.00221279 | 0.21381531 | 1.012974 | 1.007095 | 97.9774 | 276.344 | 327.168 | 330.247 | 739.765 | 0 | 0 | 0
HRR(240) (kW/m²) | 144.895927342533 | 175 | 94.3375203491188 | 34.1365614664514 | -39.2902315603012 | 0.0244296333333335 | 2.76353318250379 | 0.0467088311396783 | 2.57188547433149 | 29.1287424087195 | 25.1851968247551 | -0.0407681438293603 | 23.3273102568664 | 23.544018943258 | -0.000959845950599927 | -0.10857985866515 | 1.74572135167689 | 197.479790913675 | 0.00114107961817093 | 0.0628302191132449 | 0.0612088383862318 | 19.2557942677509 | 166.449956621254 | 9.63912 | 20.72557044 | 119.831933 | 0.00208972 | 0.20886284 | 1.011908 | 1.007216 | 97.9793 | 276.353 | 327.129 | 330.168 | 739.203 | 0 | 0 | 0
HRR(300) (kW/m²) | 126.121477691113 | 180 | 91.928599335388 | 26.0765387220448 | -47.9131637351833 | 0.0311639833333335 | 3.52533748114632 | 0.0351845587884171 | 1.85965673779895 | 29.5944077079308 | 25.3336587437852 | -0.0630809634508279 | 23.4580777109252 | 23.6706124067757 | -0.00149316503609053 | -0.168910071955942 | 1.74572135167689 | 197.479790913675 | 0.00109649100367292 | 0.0579543115824879 | 0.0591348970667337 | 19.5566536063834 | 164.413376155171 | 9.508825 | 20.73426946 | 121.214029 | 0.00188027 | 0.19523432 | 1.014593 | 1.007323 | 97.982 | 276.351 | 327.035 | 329.998 | 739.575 | 0 | 0 | 0
HRR(360) (kW/m²) | 110.095496031984 | 185 | 85.3201966385234 | 27.5731203408862 | -8.13891185730173 | 0.0273538333333334 | 3.0943250377074 | 0.0391106420274711 | 2.03468124546932 | 30.0375296978656 | 25.448426353833 | -0.00936500716145761 | 23.5611060314204 | 23.7725860344854 | -0.000222630438459323 | -0.0251844387397424 | 1.74572135167689 | 197.479790913675 | 0.00106982598357911 | 0.0556563316750271 | 0.0551610213709736 | 19.8423934024776 | 162.365025393868 | 9.339938 | 20.74935633 | 122.297944 | 0.00175174 | 0.18861271 | 1.008396 | 1.00732 | 97.9865 | 276.339 | 326.99 | 329.925 | 739.928 | 0 | 0 | 0
EHC(60) (MJ/kg) | 8.36358465807309 | 190 | 81.9751268615162 | 37.1461830733434 | -60.0037246163476 | 0.0195083333333333 | 2.20682503770738 | 0.0530239552367146 | 2.71012501638739 | 30.4557680066157 | 24.7206510825827 | -0.0507474530105319 | 22.8701559290404 | 23.0666287983814 | -0.00117057266105724 | -0.132417721839055 | 1.74572135167689 | 197.479790913675 | 0.00103440899340957 | 0.0528700221946904 | 0.0529061089989483 | 20.1125612284024 | 160.293515824293 | 9.240047 | 20.75183665 | 115.316534 | 0.00173157 | 0.18543236 | 1.013087 | 1.007243 | 97.9868 | 276.364 | 326.745 | 329.552 | 740.229 | 0 | 0 | 0
EHC(120) (MJ/kg) | 12.2438457360534 | 195 | 82.2074733288029 | 29.5286584390905 | -42.8966110058788 | 0.0246104666666665 | 2.7839894419306 | 0.0437185309826553 | 2.10577109336024 | 30.8662245070915 | 25.4208417070026 | -0.0445516492823768 | 23.4984273036169 | 23.6962184852434 | -0.00105570561527314 | -0.119423712134971 | 1.74572135167689 | 197.479790913675 | 0.00107593344946427 | 0.0518240093007721 | 0.0528823301190714 | 20.3770323261975 | 158.288330805597 | 9.130126 | 20.75725694 | 121.840388 | 0.0017813 | 0.17884762 | 1.012236 | 1.007108 | 97.9782 | 276.378 | 326.474 | 329.222 | 741.579 | 0 | 0 | 0
EHC(180) (MJ/kg) | 13.587543791098 | 200 | 76.6880760670654 | 29.7302957990356 | -36.2389433281825 | 0.0228024166666666 | 2.57945889894419 | 0.0446023892050154 | 2.09911133246945 | 31.2634633805811 | 24.9445068749842 | -0.0355663614014459 | 23.0424352505616 | 23.2336244914652 | -0.000826335485328936 | -0.0934768648562144 | 1.74572135167689 | 197.479790913675 | 0.0010170422629816 | 0.0478648112326901 | 0.0492489007639139 | 20.6323604034049 | 156.317316902906 | 9.000829 | 20.76684557 | 117.237311 | 0.00162075 | 0.17096413 | 1.011033 | 1.006942 | 97.9769 | 276.364 | 326.252 | 328.959 | 740.784 | 0 | 0 | 0
EHC(240) (MJ/kg) | 14.5044944341582 | 205 | 74.3022141033552 | 31.76539357067 | -66.3824033161105 | 0.0206775833333333 | 2.3390931372549 | 0.0487247400678658 | 2.29824616153744 | 31.6409391060072 | 25.2274093677778 | -0.0584836859108846 | 23.2836943545092 | 23.4702661957281 | -0.00137262767643582 | -0.155274624031201 | 1.74572135167689 | 197.479790913675 | 0.0010075098731483 | 0.0475221765257039 | 0.0478856806413119 | 20.875196856918 | 154.346044419547 | 8.902822 | 20.77374067 | 119.808352 | 0.0015344 | 0.16865418 | 1.013399 | 1.006665 | 97.9778 | 276.393 | 325.971 | 328.583 | 740.955 | 0 | 0 | 0
EHC(300) (MJ/kg) | 15.1465924773553 | 210 | 70.0429759820954 | 27.7386947344674 | -55.4161958433851 | 0.0223218833333332 | 2.5250999245852 | 0.0414282601656348 | 2.01398408148345 | 32.0018020812208 | 25.0836644436404 | -0.0530644064228183 | 23.1318487853338 | 23.3111786559298 | -0.00123699385839318 | -0.13993143194493 | 1.74572135167689 | 197.479790913675 | 0.000924756790120274 | 0.0449559177020637 | 0.0451389320512012 | 21.1077583886493 | 152.389533720099 | 8.78976 | 20.78266763 | 118.348805 | 0.00121693 | 0.16263167 | 1.012422 | 1.006316 | 97.9804 | 276.388 | 325.701 | 328.226 | 741.032 | 0 | 0 | 0
EHC(360) (MJ/kg) | 15.5093731661579 | 215 | 69.759397019211 | 28.8886752720108 | -38.9034743854194 | 0.0213465333333335 | 2.414766214178 | 0.0424444241900229 | 2.18152133756276 | 32.3513080137241 | 25.1202431117848 | -0.0356109314054722 | 23.1474442346606 | 23.3202075872475 | -0.000830454312750842 | -0.09394279556005 | 1.74572135167689 | 197.479790913675 | 0.000906041315786471 | 0.0465679179496619 | 0.0452201734735345 | 21.3336561524611 | 150.471200063833 | 8.682229 | 20.78261208 | 118.601296 | 0.00113434 | 0.16668307 | 1.010017 | 1.005925 | 97.9799 | 276.399 | 325.446 | 327.875 | 741.146 | 0 | 0 | 0
MLR(60) (g/s) | 0.242773375 | 220 | 70.0587616950776 | 28.9336941065892 | -58.6040094151554 | 0.0214047833333334 | 2.42135558069382 | 0.0421083315227081 | 2.14271464431653 | 32.7008534105098 | 24.7033913509252 | -0.0547359260343703 | 22.7498302142345 | 22.9174185014857 | -0.00125440612399603 | -0.14190114524842 | 1.74572135167689 | 197.479790913675 | 0.000901319712771739 | 0.0458643427067559 | 0.0452804154485741 | 21.5599076247664 | 148.640242775045 | 8.575398 | 20.7796419 | 114.629735 | 0.00117751 | 0.16686738 | 1.011821 | 1.005527 | 97.9812 | 276.396 | 325.253 | 327.649 | 741.12 | 0 | 0 | 0
MLR(120) (g/s) | 0.154020398611111 | 225 | 71.4987143225622 | 30.6329499205051 | -51.2593677251399 | 0.0206329666666666 | 2.33404600301659 | 0.0453331044409458 | 2.27852769359355 | 33.0547471005539 | 25.4586612466473 | -0.0448097646151493 | 23.4290819786573 | 23.6027311169953 | -0.00105763282562722 | -0.11964172235602 | 1.74572135167689 | 197.479790913675 | 0.000935356432826553 | 0.0470127859509926 | 0.0462453459762665 | 21.7887220283285 | 146.909987113573 | 8.468718 | 20.78113318 | 121.661561 | 0.00120383 | 0.16621133 | 1.010149 | 1.005002 | 97.9776 | 276.416 | 325.027 | 327.436 | 741.168 | 0 | 0 | 0
MLR(180) (g/s) | 0.111294467824074 | 230 | 71.3662003164401 | 27.6101705203988 | -35.1657580863229 | 0.0228494500000001 | 2.58477941176472 | 0.0402789931983469 | 1.98417070134897 | 33.4119093871514 | 25.2399037695859 | -0.0343572840202856 | 23.2164011819309 | 23.3871289311202 | -0.000803518231105536 | -0.0908957275006262 | 1.74572135167689 | 197.479790913675 | 0.000920352841135973 | 0.0453372092319385 | 0.045916082683443 | 22.0191255999778 | 145.269171248484 | 8.365959 | 20.78088894 | 119.521255 | 0.00117529 | 0.16289573 | 1.008424 | 1.004482 | 97.9809 | 276.426 | 324.868 | 327.257 | 740.689 | 0 | 0 | 0
MLR(240) (g/s) | 0.0886236708333333 | 235 | 67.1503623297031 | 27.5026406323863 | -41.5011326671158 | 0.0215837166666665 | 2.44159690799395 | 0.0404690163548806 | 1.82218026738456 | 33.7582007937668 | 24.6224061970865 | -0.0392735834602753 | 22.641158431319 | 22.807918450803 | -0.000895748688832765 | -0.101329037198277 | 1.74572135167689 | 197.479790913675 | 0.000873471782782435 | 0.039329422606819 | 0.0426920655450752 | 22.2406459705491 | 143.651918271348 | 8.244695 | 20.78861114 | 113.708174 | 0.00107297 | 0.14980279 | 1.008466 | 1.003961 | 97.9818 | 276.439 | 324.764 | 327.156 | 741.112 | 0 | 0 | 0
MLR(300) (g/s) | 0.0738823434722222 | 240 | 62.124742867854 | 32.7255175268675 | -18.6610211752448 | 0.0167814833333331 | 1.89835784313723 | 0.0527490080582217 | 2.27883763849855 | 34.0813885567607 | 25.0754952400157 | -0.0134874040440515 | 23.0530326504929 | 23.2186723859188 | -0.000313159615835348 | -0.035425295908976 | 1.74572135167689 | 197.479790913675 | 0.000885206599578904 | 0.0382422758498357 | 0.0397811347974186 | 22.4468289714053 | 142.005785653169 | 8.154181 | 20.80195426 | 117.907148 | 0.00105508 | 0.14505018 | 1.004958 | 1.003414 | 97.9809 | 276.43 | 324.697 | 327.03 | 741.383 | 0 | 0 | 0
MLR(360) (g/s) | 0.0629558356481481 | 245 | 59.0467358858796 | 28.2827706565339 | -67.3277496497824 | 0.0184555166666667 | 2.08772812971343 | 0.0461161584751998 | 1.9627554618377 | 34.384317253645 | 25.0594688024789 | -0.0535978291743252 | 23.0206314716683 | 23.1831853068025 | -0.00124256840579072 | -0.140562036854154 | 1.74572135167689 | 197.479790913675 | 0.000851097531341695 | 0.0362236661385369 | 0.0377810471025648 | 22.6407344261553 | 140.344152055694 | 8.069517 | 20.80908663 | 117.666177 | 0.00091667 | 0.13981315 | 1.008943 | 1.002797 | 97.9775 | 276.433 | 324.448 | 326.739 | 740.812 | 0 | 0 | 0
SEA(60) (m²/kg) | 104.943731487914 | 250 | 58.4148559762438 | 28.4430478889347 | -42.6634691789126 | 0.0181551333333334 | 2.05374811463047 | 0.0446685208578601 | 2.08167038257564 | 34.6779712333003 | 25.3697204419391 | -0.0330364596273941 | 23.2881141237379 | 23.4456409718748 | -0.000774560971405717 | -0.087620019389787 | 1.74572135167689 | 197.479790913675 | 0.000810962951977233 | 0.0377930033517118 | 0.0376544540974602 | 22.8293231791553 | 138.711884933201 | 7.971424 | 20.81120712 | 120.507077 | 0.00071014 | 0.14272074 | 1.005833 | 1.002052 | 97.9768 | 276.447 | 324.204 | 326.397 | 740.611 | 0 | 0 | 0
SEA(120) (m²/kg) | 94.2068635808201 | 255 | 58.7286267434557 | 32.3720651779123 | -32.7055384748787 | 0.0160373166666666 | 1.81417609351432 | 0.0496482104456785 | 2.24453998761093 | 34.9708299400996 | 25.4438625654087 | -0.0223264101349106 | 23.3413322570279 | 23.4927636868648 | -0.000524509077275477 | -0.0593336060266377 | 1.74572135167689 | 197.479790913675 | 0.000796224072850648 | 0.0359963985523124 | 0.0375469021680144 | 23.017326569819 | 137.140509569018 | 7.88997 | 20.81198119 | 121.135443 | 0.00064061 | 0.13778815 | 1.003944 | 1.001392 | 97.9785 | 276.458 | 323.998 | 326.1 | 740.534 | 0 | 0 | 0
SEA(180) (m²/kg) | 83.0982004778307 | 260 | 57.5889104431945 | 28.9976409922375 | -48.5447544831619 | 0.0175561166666667 | 1.98598604826547 | 0.0420683525847804 | 2.01778412826449 | 35.2616237830662 | 25.4650086664291 | -0.0362863744140434 | 23.3427777041552 | 23.4869806373173 | -0.000852257373261083 | -0.096409205120032 | 1.74572135167689 | 197.479790913675 | 0.000738556905952876 | 0.0354244535639599 | 0.0368149590380414 | 23.2032312228342 | 135.62162993487 | 7.807113 | 20.81469374 | 121.243625 | 0.00040376 | 0.13623273 | 1.00482 | 1.000672 | 97.9818 | 276.457 | 323.749 | 325.749 | 740.416 | 0 | 0 | 0
SEA(240) (m²/kg) | 75.5468290192924 | 265 | 56.9244348087127 | 31.0416152754797 | -55.1510596336188 | 0.0162108833333334 | 1.83381033182504 | 0.0476686468604357 | 2.1524890448947 | 35.5479071461959 | 25.4719722728917 | -0.0380773449141043 | 23.3353137027142 | 23.4797724328499 | -0.000894047393430305 | -0.101136582967229 | 1.74572135167689 | 197.479790913675 | 0.000772750872912391 | 0.0348937487830662 | 0.0363850934245566 | 23.3862313539906 | 134.143045834702 | 7.717268 | 20.81625702 | 121.238001 | 0.00054175 | 0.13483655 | 1.004292 | 0.999942 | 97.9809 | 276.448 | 323.557 | 325.56 | 740.366 | 0 | 0 | 0
SEA(300) (m²/kg) | 69.8909516684546 | 270 | 53.697128584498 | 28.1458246669089 | -52.4148498723002 | 0.0168651166666666 | 1.90781862745098 | 0.0421469170752635 | 1.89646318892606 | 35.824461054679 | 24.9844358913704 | -0.0383972637856141 | 22.8799720883737 | 23.0220195662315 | -0.000883982558162161 | -0.0999980269414209 | 1.74572135167689 | 197.479790913675 | 0.000710812673614643 | 0.0319840729352767 | 0.0341631532853382 | 23.5626019707654 | 132.683189091404 | 7.643175 | 20.82178368 | 116.597057 | 0.00034662 | 0.1289315 | 1.003498 | 0.999115 | 97.9792 | 276.453 | 323.434 | 325.442 | 740.362 | 0 | 0 | 0
SEA(360) (m²/kg) | 66.4481838151338 | 275 | 51.9867459791437 | 29.9457098534065 | -19.5991263393387 | 0.0153465333333333 | 1.73603318250377 | 0.0475008862141746 | 2.16720365701957 | 36.0886707410881 | 25.4735923554661 | -0.0128196985051417 | 23.3189828230546 | 23.4622246030385 | -0.000300778645670872 | -0.0340247336731755 | 1.74572135167689 | 197.479790913675 | 0.000728973933648702 | 0.0332590631625727 | 0.0334244651352964 | 23.731571016817 | 131.231529967593 | 7.551119 | 20.82678502 | 121.16086 | 0.00036385 | 0.13060764 | 0.999741 | 0.998281 | 97.9788 | 276.448 | 323.31 | 325.296 | 741.368 | 0 | 0 | 0
COY(60) (kg/kg) | 0.0107331094532428 | 280 | 51.8705282767844 | 33.9399468525096 | -90.1990501880331 | 0.0135102 | 1.52830316742081 | 0.054980469398183 | 2.36639932502411 | 36.3483139267279 | 25.2775169465333 | -0.0523814547548561 | 23.1241042010669 | 23.2640963018957 | -0.00121860720785036 | -0.13785149410072 | 1.74572135167689 | 197.479790913675 | 0.000742797137663331 | 0.0319705281609406 | 0.0331732671224065 | 23.8980653474612 | 129.815406881171 | 7.489828 | 20.82676326 | 119.223503 | 0.00044335 | 0.12791942 | 1.003411 | 0.997437 | 97.9801 | 276.457 | 323.095 | 325.051 | 740.345 | 0 | 0 | 0
COY(120) (kg/kg) | 0.0119153883422605 | 285 | 50.7123021774487 | 28.359152187121 | -78.8116376648851 | 0.0158078333333334 | 1.78821644042233 | 0.0472188993042988 | 2.06877009227367 | 36.6047710028635 | 25.7554818167589 | -0.0525798060755246 | 23.5542772261501 | 23.6942911342059 | -0.00124584123293356 | -0.140932266168955 | 1.74572135167689 | 197.479790913675 | 0.000746428490385808 | 0.032702772823647 | 0.0326482867706221 | 24.0626192321938 | 128.437792992503 | 7.411284 | 20.83081263 | 123.737692 | 0.00040154 | 0.12824578 | 1.002649 | 0.996657 | 97.9797 | 276.465 | 322.998 | 324.918 | 740.355 | 0 | 0 | 0
COY(180) (kg/kg) | 0.0144801346928168 | 290 | 51.4093758740729 | 30.208948023731 | -70.843523692185 | 0.01504385 | 1.70179298642533 | 0.0430894256772285 | 2.08186406900568 | 36.8600751979923 | 25.054033760964 | -0.0462760678479075 | 22.8997971406762 | 23.0304646323762 | -0.00106575934389667 | -0.120561011753017 | 1.74572135167689 | 197.479790913675 | 0.000648230856474372 | 0.031319250774511 | 0.0327880511451311 | 24.2262100769832 | 127.103707579284 | 7.335107 | 20.82709536 | 117.023166 | 8.016E-05 | 0.12695115 | 1.00122 | 0.995952 | 97.9803 | 276.459 | 322.815 | 324.657 | 740.292 | 0 | 0 | 0
COY(240) (kg/kg) | 0.0162206306958374 | 295 | 49.7830998314416 | 31.6089227577401 | -72.84262623823 | 0.0139227333333332 | 1.57496983408747 | 0.0401430253663158 | 2.0295951254504 | 37.1130563872561 | 24.9317483161948 | -0.044282767093952 | 22.7764492197841 | 22.9021022616505 | -0.00101416846041454 | -0.114724938960921 | 1.74572135167689 | 197.479790913675 | 0.000558900637368446 | 0.028257511706279 | 0.0314022726459953 | 24.386685886461 | 125.806970804258 | 7.261821 | 20.83154536 | 115.824732 | -0.00027721 | 0.11927281 | 1.000295 | 0.995258 | 97.98 | 276.454 | 322.651 | 324.431 | 740.313 | 0 | 0 | 0
COY(300) (kg/kg) | 0.0173884677092804 | 300 | 47.08894688222 | 35.4833897725592 | -68.3280528694597 | 0.0117313 | 1.32707013574661 | 0.045373150246667 | 2.32854418452387 | 37.3552365040402 | 25.0432298531264 | -0.0348655099681535 | 22.8641119549244 | 22.9905395721922 | -0.000801576886627494 | -0.0906761183967754 | 1.74572135167689 | 197.479790913675 | 0.000532286037488725 | 0.027316850391905 | 0.0297774364622054 | 24.5396351592315 | 124.517455013467 | 7.196755 | 20.83792548 | 116.790422 | -0.00039742 | 0.11646883 | 0.998543 | 0.994582 | 97.9766 | 276.447 | 322.451 | 324.234 | 740.327 | 0 | 0 | 0
COY(360) (kg/kg) | 0.0181257821671307 | 305 | 45.489873315079 | 29.8117708479608 | -85.2737887068572 | 0.0134889833333334 | 1.52590309200604 | 0.0429239961901593 | 2.06191843796141 | 37.5866835545335 | 25.5292743305383 | -0.0491243505190468 | 23.2922504155453 | 23.4152045265414 | -0.00115025671463699 | -0.130119537854863 | 1.74572135167689 | 197.479790913675 | 0.000579001069209126 | 0.0278131834443544 | 0.0289932270666202 | 24.6865618180536 | 123.235028047651 | 7.139832 | 20.8427549 | 121.286502 | -0.00025005 | 0.1163816 | 0.999548 | 0.993966 | 97.9776 | 276.469 | 322.235 | 323.936 | 740.361 | 0 | 0 | 0
CO2Y(60) (kg/kg) | 0.776947758781955 | 310 | 44.7919728553163 | 28.7969222109144 | -91.7408765208176 | 0.0137501166666666 | 1.55544306184012 | 0.0433256989321033 | 1.98113561956628 | 37.8123881699595 | 25.4068408866099 | -0.0541846492956487 | 23.164287593884 | 23.2805374153229 | -0.0012614477552635 | -0.142697709871437 | 1.74572135167689 | 197.479790913675 | 0.000595733414981294 | 0.0272408459015252 | 0.0285334988565682 | 24.8303786328615 | 121.975445709547 | 7.063073 | 20.84389735 | 120.041708 | -0.00017065 | 0.1152446 | 0.999511 | 0.993356 | 97.9765 | 276.453 | 322.009 | 323.625 | 740.371 | 0 | 0 | 0
CO2Y(120) (kg/kg) | 1.02943897724768 | 315 | 43.1530332510502 | 24.6045351640493 | -78.305816838952 | 0.0155041666666668 | 1.75386500754149 | 0.0369957644592247 | 1.5785134549711 | 38.0322506852254 | 25.5106849271188 | -0.0519653971178236 | 23.2472643759797 | 23.3629781080645 | -0.00121406643524059 | -0.137337832040791 | 1.74572135167689 | 197.479790913675 | 0.000573588498136567 | 0.024473535691448 | 0.0272095174198615 | 24.9697361735526 | 120.73730376262 | 7.001704 | 20.8490087 | 120.964107 | -0.00027028 | 0.10781848 | 0.998723 | 0.992824 | 97.9722 | 276.483 | 321.847 | 323.449 | 741.301 | 0 | 0 | 0
CO2Y(180) (kg/kg) | 1.12160701006185 | 320 | 38.8209343794881 | 35.2403572789596 | -59.3795628192561 | 0.00973818333333328 | 1.10160444947209 | 0.0547720162323735 | 2.21800968373471 | 38.2371856043017 | 25.4492580197665 | -0.0248233682280768 | 23.1792540375986 | 23.2945450300761 | -0.000578249068987096 | -0.0654127906094 | 1.74572135167689 | 197.479790913675 | 0.000533379935607159 | 0.0215993849353172 | 0.0243947789813676 | 25.0987469145557 | 119.491205013443 | 6.916738 | 20.85878664 | 120.319808 | -0.00042804 | 0.10053846 | 0.995094 | 0.992282 | 97.9775 | 276.478 | 321.68 | 323.28 | 740.908 | 0 | 0 | 0
CO2Y(240) (kg/kg) | 1.17879958723736 | 325 | 34.2912143438039 | 37.0100279343672 | -93.5429701744302 | 0.00819059999999996 | 0.926538461538457 | 0.0571720045768007 | 2.4341433795044 | 38.41996597611 | 25.2843884455552 | -0.0331297262149322 | 23.0159893960925 | 23.1264528580787 | -0.000766173051510684 | -0.0866711596731543 | 1.74572135167689 | 197.479790913675 | 0.000468273020686741 | 0.0199370947641687 | 0.021647971742704 | 25.2138537913659 | 118.215279926492 | 6.899402 | 20.86805395 | 118.698342 | -0.00068017 | 0.09657604 | 0.995579 | 0.991826 | 97.9807 | 276.483 | 321.497 | 323.04 | 740.806 | 0 | 0 | 0
CO2Y(300) (kg/kg) | 1.21570663501757 | 330 | 34.1883250980374 | 25.8145208747048 | -48.9779277001187 | 0.01170755 | 1.3243834841629 | 0.0404382422025141 | 1.55032945718067 | 38.5911648247146 | 25.8296395097338 | -0.0242912919090223 | 23.4955022499633 | 23.6056418733558 | -0.000573411537445525 | -0.0648655585345617 | 1.74572135167689 | 197.479790913675 | 0.000473432742498044 | 0.0181505596364156 | 0.0213168637521329 | 25.3212658801029 | 116.942923711256 | 6.828948 | 20.87085013 | 123.784318 | -0.00069994 | 0.09092876 | 0.994078 | 0.991329 | 97.977 | 276.493 | 321.267 | 322.773 | 740.488 | 0 | 0 | 0
CO2Y(360) (kg/kg) | 1.23073812121085 | 335 | 30.9410308759351 | 36.7485322341538 | -90.2553595758601 | 0.00744298333333324 | 0.841966440422312 | 0.0488210349796701 | 2.21144696353933 | 38.7539882146495 | 25.6292394275419 | -0.0287000711377566 | 23.3005850806437 | 23.4065321247018 | -0.000671769137067125 | -0.0759919838311228 | 1.74572135167689 | 197.479790913675 | 0.000363374149669764 | 0.0164597628921737 | 0.0192480944486795 | 25.422678275605 | 115.683546909401 | 6.79082 | 20.8775722 | 121.804994 | -0.00112916 | 0.08694875 | 0.994042 | 0.990795 | 97.9781 | 276.494 | 321.093 | 322.553 | 740.189 | 0 | 0 | 0
|  | 340 | 29.4121023548586 | 36.7023312512462 | -146.920338354966 | 0.00708409999999991 | 0.801368778280533 | 0.0516380084990089 | 2.13021702654698 | 38.9048710477265 | 25.8844714949612 | -0.0440611618997446 | 23.5187020102401 | 23.6216732393167 | -0.0010407983689404 | -0.117737372052081 | 1.74572135167689 | 197.479790913675 | 0.000365808816007824 | 0.0150906704377612 | 0.0182048292260446 | 25.5163105847918 | 114.426091316843 | 6.750535 | 20.8818906 | 124.169577 | -0.00113389 | 0.08305112 | 0.995334 | 0.990347 | 97.9747 | 276.513 | 320.903 | 322.308 | 740.574 | 0 | 0 | 0
User-defined Test Averages |  | 345 | 27.3976013514332 | 32.8737003768848 | -64.6474273357265 | 0.00736743333333321 | 0.833420060331811 | 0.0547156597566834 | 2.00600952836112 | 39.0468953069922 | 25.5235178860704 | -0.0204630159606745 | 23.1772246150301 | 23.2754356436405 | -0.000476285611067468 | -0.0538784627904376 | 1.74572135167689 | 197.479790913675 | 0.000403113975546707 | 0.0147791414662317 | 0.0170777149474241 | 25.6045169452255 | 113.179406686934 | 6.718677 | 20.88498739 | 120.660331 | -0.00096209 | 0.08279046 | 0.992247 | 0.989935 | 97.9755 | 276.535 | 320.716 | 322.075 | 740.566 | 0 | 0 | 0
HRR(0-15) (kW/m²) | 13.0538251927742 | 350 | 28.2105258822746 | 32.9570493401226 | -138.678780127219 | 0.00756685000000002 | 0.855978506787333 | 0.0543920577201126 | 2.11865130786528 | 39.1859156250765 | 26.2232754018946 | -0.0439108934530543 | 23.8014442067726 | 23.8975216600303 | -0.00104936152740565 | -0.118706055136386 | 1.74572135167689 | 197.479790913675 | 0.000411576541959435 | 0.0160315166489204 | 0.0177073308296262 | 25.6914795596681 | 111.95975892879 | 6.67685 | 20.88443026 | 127.30715 | -0.0009723 | 0.08491658 | 0.994526 | 0.98956 | 97.9762 | 276.527 | 320.565 | 321.859 | 740.58 | 0 | 0 | 0
EHC(0-15) (MJ/kg) | -0.134241817645991 | 355 | 27.8969644063047 | 32.4305811054473 | -103.901822650504 | 0.00760421666666685 | 0.860205505279055 | 0.057340738145118 | 1.87274950119898 | 39.3261843507979 | 25.3154025963293 | -0.0342747108068431 | 22.9616481903249 | 23.0517472765452 | -0.000790091971496022 | -0.0893769198524912 | 1.74572135167689 | 197.479790913675 | 0.000436031396682086 | 0.0142407929695093 | 0.0172832271263086 | 25.7789559545579 | 110.777984086755 | 6.643386 | 20.88375472 | 118.563346 | -0.00081421 | 0.08170423 | 0.993155 | 0.989282 | 97.9759 | 276.542 | 320.345 | 321.602 | 740.613 | 0 | 0 | 0
MLR(0-15) (g/s) | -0.77387105 | 360 | 26.4724299877007 | 36.6561114473888 | -98.2554896211366 | 0.00638409999999999 | 0.722183257918551 | 0.0611232438525607 | 2.14183214087161 | 39.4621078367829 | 25.6681906569655 | -0.026849867341548 | 23.2710242104544 | 23.3622335377294 | -0.000627272871290297 | -0.0709584696029747 | 1.74572135167689 | 197.479790913675 | 0.000390216901079132 | 0.0136736705705385 | 0.0163988322365214 | 25.863161102965 | 109.616966213286 | 6.602218 | 20.88772267 | 121.835347 | -0.00102325 | 0.07974137 | 0.99208 | 0.989048 | 97.9768 | 276.541 | 320.199 | 321.454 | 740.657 | 0 | 0 | 0
SEA(0-15) (m²/kg) | 0.473717753650267 | 365 | 25.4562138743956 | 35.40006931887 | -63.0859419274459 | 0.00635684999999997 | 0.719100678733028 | 0.0640483620826658 | 1.97870251758662 | 39.5919294464382 | 25.3596902315006 | -0.0173874492468815 | 22.9784820243583 | 23.0642151270927 | -0.000401027869941482 | -0.0453651436585387 | 1.74572135167689 | 197.479790913675 | 0.000407145830505192 | 0.0125783150989204 | 0.0156882594755578 | 25.9433788322452 | 108.471039579283 | 6.577874 | 20.88955537 | 118.857839 | -0.0009351 | 0.07732531 | 0.990806 | 0.988844 | 97.9803 | 276.538 | 320.02 | 321.214 | 740.687 | 0 | 0 | 0
COY(0-15) (kg/kg) | -9.60486047032204E-05 | 370 | 23.4313579935736 | 23.2051688477534 | -79.1808350418901 | 0.00892616666666678 | 1.00974736048267 | 0.0421059193113505 | 1.2556383550009 | 39.7141483761081 | 25.2584899888504 | -0.0307857248250795 | 22.8732675561604 | 22.9580863989918 | -0.000706781330389761 | -0.079952639184362 | 1.74572135167689 | 197.479790913675 | 0.000375844453426338 | 0.0112080372297974 | 0.0143650344318976 | 26.0185120670138 | 107.335536151644 | 6.5358 | 20.89407278 | 117.841468 | -0.00105659 | 0.07388586 | 0.992173 | 0.988697 | 97.9801 | 276.551 | 319.831 | 321.017 | 740.68 | 0 | 0 | 0
CO2Y(0-15) (kg/kg) | -0.0186947984094339 | 375 | 22.9836713255733 | 27.0292414433381 | -43.1658000341776 | 0.00751688333333324 | 0.850326168929099 | 0.0489108000342197 | 1.4648382984783 | 39.830185949406 | 26.074828793017 | -0.0136983643825932 | 23.5995236968031 | 23.6869361760605 | -0.000324472282846905 | -0.0367050093718219 | 1.74572135167689 | 197.479790913675 | 0.000367656777597221 | 0.0110110185918598 | 0.0140795657505925 | 26.0896235674701 | 106.213829198416 | 6.493453 | 20.89667534 | 125.512579 | -0.00113723 | 0.07247435 | 0.990134 | 0.988589 | 97.9784 | 276.548 | 319.655 | 320.839 | 740.587 | 0 | 0 | 0
HRR(15-455) (kW/m²) | 92.6009919862283 | 380 | 21.2342183674854 | 36.3821149746077 | -47.3599432791179 | 0.00515941666666659 | 0.583644419306176 | 0.0594065729443781 | 2.04187828475021 | 39.9407306736386 | 26.2084698459904 | -0.0102695671704627 | 23.7083824347556 | 23.7935714943725 | -0.000244349680686665 | -0.0276413665935142 | 1.74572135167689 | 197.479790913675 | 0.000306503262558769 | 0.0105349008536448 | 0.0130283700660716 | 26.1573934070117 | 105.107185983259 | 6.46242 | 20.90055496 | 126.737793 | -0.00138594 | 0.07113709 | 0.989705 | 0.988547 | 97.9791 | 276.541 | 319.492 | 320.64 | 740.608 | 0 | 0 | 0
EHC(15-455) (MJ/kg) | 15.8360755969581 | 385 | 22.4989957450976 | 74.3166310233119 | -156.939660012306 | 0.00267626666666677 | 0.302745098039227 | 0.12515171289934 | 4.29680235709499 | 40.0500637089201 | 25.9535823308783 | -0.0178358884757721 | 23.4667130310934 | 23.5487220801748 | -0.00042001238076895 | -0.0475127127566685 | 1.74572135167689 | 197.479790913675 | 0.000334939357508753 | 0.0114993889215485 | 0.0138780281728645 | 26.2246594026091 | 104.026139503688 | 6.441847 | 20.89714988 | 124.225892 | -0.00126077 | 0.07384254 | 0.990535 | 0.988523 | 97.9819 | 276.547 | 319.341 | 320.457 | 740.599 | 0 | 0 | 0
MLR(15-455) (g/s) | 0.051823793655303 | 390 | 21.6674140099065 | 74.8743974542449 | -343.721609614361 | 0.00255814999999996 | 0.289383484162892 | 0.146996408998522 | 3.37200664266151 | 40.1604797333076 | 26.0863784113677 | -0.0371792109039273 | 23.5732680782447 | 23.6500833196028 | -0.000879291435634965 | -0.0994673569722811 | 1.74572135167689 | 197.479790913675 | 0.000376038863679563 | 0.00862609879292442 | 0.0130028127883517 | 26.2918615050121 | 102.975589059763 | 6.432517 | 20.90043305 | 125.428473 | -0.00110465 | 0.06644539 | 0.992798 | 0.988599 | 97.9793 | 276.533 | 319.158 | 320.198 | 740.546 | 0 | 0 | 0
SEA(15-455) (m²/kg) | 64.9409087035125 | 395 | 18.1362166675525 | 45.1941973364438 | -0.764522171784113 | 0.00354744999999993 | 0.40129524886877 | 0.0680817942350231 | 1.86065876516246 | 40.2599888100012 | 25.9533121536077 | -0.000115338470101965 | 23.4408962941608 | 23.5143068561414 | -2.7121041782955E-06 | -0.000306799115191798 | 1.74572135167689 | 197.479790913675 | 0.000241516760959028 | 0.00660059393647544 | 0.0107189441366211 | 26.3511658973245 | 101.924022303801 | 6.414805 | 20.90816683 | 124.087934 | -0.00163297 | 0.06142084 | 0.988706 | 0.988693 | 97.9804 | 276.539 | 318.993 | 319.992 | 741.422 | 0 | 0 | 0
COY(15-455) (kg/kg) | 0.0186529169386618 | 400 | 15.2021005169347 | 63.9281538280838 | -28.1010079277832 | 0.00210214999999995 | 0.237799773755651 | 0.106032914203565 | 2.48108125762781 | 40.3433346029624 | 25.6282382833816 | -0.0025456516904585 | 23.1369146688882 | 23.2052696120216 | -5.90725338153881E-05 | -0.00668241332753259 | 1.74572135167689 | 197.479790913675 | 0.000222897090593019 | 0.00521560496572218 | 0.00890567017485409 | 26.4002274331032 | 100.858336507406 | 6.399573 | 20.91409675 | 120.944674 | -0.00169589 | 0.05807664 | 0.989102 | 0.988815 | 97.9815 | 276.548 | 318.85 | 319.792 | 740.433 | 0 | 0 | 0
CO2Y(15-455) (kg/kg) | 1.23873403825395 | 405 | 14.4469664030737 | 41.4326088588939 | -171.911876513935 | 0.00308238333333328 | 0.348685897435892 | 0.0675586293200934 | 2.32822849252103 | 40.4174572702625 | 25.8705322300945 | -0.0226409311613237 | 23.3390275231276 | 23.4044394726044 | -0.000529898302968603 | -0.0599432469421497 | 1.74572135167689 | 197.479790913675 | 0.000208241593039097 | 0.00717649270153851 | 0.00878447862764801 | 26.4444528051095 | 99.7961907907715 | 6.391142 | 20.91481534 | 123.154609 | -0.00176289 | 0.06293939 | 0.991567 | 0.989011 | 97.9827 | 276.534 | 318.623 | 319.516 | 740.403 | 0 | 0 | 0
|  | 410 | 14.4273557458022 | 35.7830157659197 | -4.15319986313332 | 0.00356420000000002 | 0.403190045248871 | 0.0518658196552974 | 1.12008046831584 | 40.4896430756347 | 25.6375589112055 | -0.000638457045396674 | 23.1232618701692 | 23.1853263409175 | -1.48028349521799E-05 | -0.00167452884074433 | 1.74572135167689 | 197.479790913675 | 0.000184860154415412 | 0.00399219080517133 | 0.00828239433136979 | 26.487119987507 | 98.7552270137431 | 6.369342 | 20.91630866 | 120.917266 | -0.00184963 | 0.05493132 | 0.989263 | 0.989191 | 97.9836 | 276.544 | 318.546 | 319.401 | 740.375 | 0 | 0 | 0
C-factor | 0.041612 | 415 | 12.7256860146612 | 60.2915906260447 | -219.570039024586 | 0.00186584999999999 | 0.211069004524886 | 0.0697292241957818 | 1.56665294566044 | 40.5575256800358 | 25.6524698496855 | -0.0176688583616868 | 23.1253798504185 | 23.1868267280009 | -0.000409684757314021 | -0.0463444295604096 | 1.74572135167689 | 197.479790913675 | 0.000130104272965699 | 0.00292313939866052 | 0.00717105198529758 | 26.5257536032987 | 97.728977542255 | 6.3579 | 20.92024697 | 120.998674 | -0.00207078 | 0.05218275 | 0.991441 | 0.989446 | 97.9828 | 276.539 | 318.39 | 319.236 | 740.36 | 0 | 0 | 0
Time to ignition (s) | 15 | 420 | 11.7720374010493 | 30.7580721059929 | -162.334836126085 | 0.00338333333333332 | 0.382730015082955 | 0.0451746848654931 | 0.670485139615524 | 40.6187699885751 | 25.8112533786227 | -0.0235530723796576 | 23.2560973006917 | 23.3189476673518 | -0.000549232862226585 | -0.0621304142790255 | 1.74572135167689 | 197.479790913675 | 0.000152841017128251 | 0.00226847472236585 | 0.00655936873306916 | 26.5600796550946 | 96.711357115655 | 6.347489 | 20.92254764 | 122.435816 | -0.00198292 | 0.05046743 | 0.992374 | 0.989713 | 97.9881 | 276.53 | 318.22 | 319.08 | 741.387 | 0 | 0 | 0
|  | 425 | 10.1857844022839 | 0 | -422.207888378992 | 0.000972766666666687 | 0.110041478129716 | 0.153868473736885 | 1.98673714556792 | 40.6736645430834 | 26.3427865939977 | -0.017267714640668 | 23.7228543329374 | 23.7848359650055 | -0.000410709760218813 | -0.0464603801152503 | 1.74572135167689 | 197.479790913675 | 0.00014967812230212 | 0.00193263167063699 | 0.00563778543649635 | 26.5905725405185 | 95.7027401013728 | 6.328269 | 20.92617831 | 127.465075 | -0.00200769 | 0.04951171 | 0.992076 | 0.990125 | 97.9757 | 276.536 | 318.057 | 318.888 | 740.424 | 0 | 0 | 0
|  | 430 | 8.9408168278433 | 0 | -108.509721176447 | 0.000779133333333289 | 0.0881372549019558 | 0.146703425271427 | 1.11715552962678 | 40.7214810461587 | 26.117313421321 | -0.00358605545832427 | 23.5123368956217 | 23.5756367244743 | -8.45435407592712E-05 | -0.00956374895466868 | 1.74572135167689 | 197.479790913675 | 0.000114301528743138 | 0.000870413111649826 | 0.00478639913111821 | 26.6166330019376 | 94.7011187119971 | 6.335294 | 20.92896168 | 125.252628 | -0.00214268 | 0.04687681 | 0.990882 | 0.990477 | 97.9778 | 276.54 | 317.956 | 318.812 | 740.435 | 0 | 0 | 0
|  | 435 | 7.6472080121753 | 30.7754342290933 | -142.223720631561 | 0.00219660000000011 | 0.24848416289594 | 0.0231182981942233 | 0.92764963670457 | 40.7629511082588 | 26.0840441152797 | -0.0132777307595275 | 23.4643654908986 | 23.5287663530255 | -0.000312408624739303 | -0.0353403421650796 | 1.74572135167689 | 197.479790913675 | 5.07816538134334E-05 | 0.00203767519198536 | 0.00423498121813737 | 26.6391864528107 | 93.7079335822041 | 6.318706 | 20.93085398 | 124.837853 | -0.00239391 | 0.04982463 | 0.992386 | 0.990885 | 97.9773 | 276.547 | 317.712 | 318.584 | 740.482 | 0 | 0 | 0
|  | 440 | 9.63449533618354 | 0 | 0 | -0.000722300000000065 | -0.0817081447963874 | 0 | 0 | 40.8061553666297 | 25.8089853326914 | -0.024656131037114 | 23.2077239738445 | 23.2683765558169 | -0.000573708141381134 | -0.0648991110159654 | 1.74572135167689 | 197.479790913675 | 0.000103996639501997 | 0.00222147367314238 | 0.00536883488493567 | 26.6631959930684 | 92.7412621968856 | 6.317733 | 20.92672088 | 122.17041 | -0.00217856 | 0.05034809 | 0.993996 | 0.991206 | 97.9804 | 276.549 | 317.586 | 318.416 | 740.517 | 0 | 0 | 0
|  | 445 | 8.99824568993248 | 27.81016638274 | -34.1418453247165 | 0.0028602666666666 | 0.323559577677217 | 0.0363716289338434 | 0.383799002224305 | 40.852737219195 | 25.410511400704 | -0.00426347844717696 | 22.8430804734507 | 22.904955033943 | -9.76547821207733E-05 | -0.0110469210543861 | 1.74572135167689 | 197.479790913675 | 0.000104032557851838 | 0.00109776749276208 | 0.0048552724676678 | 26.6887562614499 | 91.8039038633595 | 6.319577 | 20.92825495 | 118.394254 | -0.00217188 | 0.04752664 | 0.991936 | 0.991454 | 97.9808 | 276.528 | 317.498 | 318.358 | 740.557 | 0 | 0 | 0
|  | 450 | 8.34001159983 | 28.3735000548388 | -14.2985161274336 | 0.00259840000000014 | 0.293936651583726 | 0.0241731930011812 | 0.531588668214768 | 40.8960828624194 | 26.3474700658415 | -0.0015656381217652 | 23.6701521607176 | 23.7304290110389 | -3.71532643055255E-05 | -0.00420285795311374 | 1.74572135167689 | 197.479790913675 | 6.28116246942726E-05 | 0.00138127999548933 | 0.00451441213953139 | 26.7121804729679 | 90.8801841387097 | 6.298924 | 20.93004096 | 127.204513 | -0.00234871 | 0.04813369 | 0.991781 | 0.991604 | 97.9815 | 276.529 | 317.294 | 318.102 | 740.547 | 0 | 0 | 0
|  | 455 | 9.32438416524103 | 0 | 0 | -0.0254176666666661 | -2.87530165912513 | 0 | 0 | 40.940243851832 | 25.8703761483237 | -0.00236986934017383 | 23.2295988758632 | 23.2849752873466 | -5.51823490201881E-05 | -0.00624234717422942 | 1.74572135167689 | 197.479790913675 | 5.46163967379797E-05 | 0.000595395463258268 | 0.00493233645409353 | 26.7357973444519 | 89.9785579161144 | 6.33985 | 20.92829275 | 122.57644 | -0.00237692 | 0.04619814 | 0.99212 | 0.991852 | 97.9855 | 276.503 | 317.131 | 317.887 | 740.621 | 0 | 0 | 0

## CZ_O_FULL_15_1_24090001_red
Column1 | Column2 | Column3 | Column4 | Column5 | Column6 | Column7 | Column8 | Column9 | Column10 | Column11 | Column12 | Column13 | Column14 | Column15 | Column16 | Column17 | Column18 | Column19 | Column20 | Column21 | Column22 | Column23 | Column24 | Column25 | Column26 | Column27 | Column28 | Column29 | Column30 | Column31 | Column32 | Column33 | Column34 | Column35 | Column36 | Column37 | Column38 | Column39
Column1 | Column2 | Column3 | Column4 | Column5 | Column6 | Column7 | Column8 | Column9 | Column10 | Column11 | Column12 | Column13 | Column14 | Column15 | Column16 | Column17 | Column18 | Column19 | Column20 | Column21 | Column22 | Column23 | Column24 | Column25 | Column26 | Column27 | Column28 | Column29 | Column30 | Column31 | Column32 | Column33 | Column34 | Column35 | Column36 | Column37 | Column38 | Column39
Exported data
Parameter | Value | Time (s) | HRR (kW/m²) | EHC (MJ/kg) | SEA (m²/kg) | MLR (g/s) | Specific MLR (g/s·m²) | COY (kg/kg) | CO2Y (kg/kg) | THR (MJ/m²) | MFR (g/s) | k (1/m) | V stack (l/s) | V smoke (l/s) | SPR (m²/s) | RSR ((m²/s)/m²) | TSP (m²) | TSR (m²/m²) | COP (g/s) | CO2P (g/s) | O2C (g/s) | TOC (g) | ARHE(kW/m²) | Specimen mass (g) | Oxygen (%) | DPT (Pa) | CO (%) | CO2 (%) | PDM (-) | PDC (-) | APT (kPa) | Cold Trap TC (K) | Stack TC (K) | Smoke TC (K) | Cone Heater TC (K) | Soot MFM (g/s) | Spare TC (K) | HFM (kW/m²)
Peaks |  | 0 | 8.0513061787237 | 0 | 0 | -0.27367755 | -30.9589988687782 | 0 | 0 | 0 | 26.4701169858072 | 0.0325263307399042 | 23.4056745493593 | 23.5046050170426 | 0.000764518556695139 | 0.086483999626147 | 0 | 0 | 3.00173477227442E-05 | 0.0035065178678886 | 0.00465407394384945 | 0 | 0 | 15.752 | 20.93158463 | 126.368716 | -0.00253407 | 0.05731852 | 0.995724 | 0.999423 | 97.9617 | 275.861 | 312.295 | 313.615 | 740.681 | 0 | 0 | 0
peak HRR (kW/m²) | 315.149963361314 | 5 | 7.40489400607274 | 1.00402955392092 | 8.09395458524521 | 0.06519655 | 7.37517533936652 | 0.000274104190754508 | 0.0412677500384332 | 0.0386405004619911 | 26.523321779237 | 0.0224230266222733 | 23.4402535672559 | 23.5337505370704 | 0.000527697914814669 | 0.059694334255053 | 0.00323054117877452 | 0.365445834703 | 1.78706475777359E-05 | 0.00269051492876821 | 0.00417308349492878 | 0.0220678935969456 | 7.72810009239822 | 16.06411 | 20.93325798 | 126.809786 | -0.00258166 | 0.05527634 | 0.996681 | 0.999232 | 97.9612 | 275.842 | 312.129 | 313.374 | 740.495 | 0 | 0 | 0
peak EHC (MJ/kg) | 78.6824002305184 | 10 | 5.86157926218441 | 1.09373172303784 | 4.11136493381203 | 0.04737575 | 5.35924773755657 | -4.53251633375751E-05 | 0.0320748570466392 | 0.0718066836326339 | 26.5279354753301 | 0.00827611890990294 | 23.4422278589212 | 23.5350650931295 | 0.000194778997263045 | 0.0220338232198015 | 0.00503673345896881 | 0.569766228390137 | -2.14731360699012E-06 | 0.00151957040872732 | 0.00314788414290239 | 0.0403703126915235 | 7.18066836326339 | 15.694526 | 20.93675844 | 126.842527 | -0.0026597 | 0.0523703 | 0.997963 | 0.998905 | 97.9604 | 275.84 | 312.101 | 313.337 | 741.089 | 0 | 0 | 0
peak MLR (g/s) | 0.12895075 | 15 | 4.39673028770353 | 0 | 0 | -0.0058573833333333 | -0.662599924585215 | 0 | 0 | 0.0974524575073538 | 26.6478232051213 | 0.0185192855532374 | 23.5436433178591 | 23.6356929038038 | 0.000437716146134169 | 0.0495154011463992 | 0.00661797131746184 | 0.748639289305638 | -1.09242522686993E-05 | 0.0010665324906464 | 0.00227799284452886 | 0.0539350051601016 | 6.49683050049025 | 15.701087 | 20.93976148 | 127.966991 | -0.00269372 | 0.0512345 | 0.996485 | 0.998591 | 97.9583 | 275.837 | 312.041 | 313.261 | 739.97 | 0 | 0 | 0
peak SEA (m²/kg) | 422.646023306009 | 20 | 2.7448974123781 | 35.9302464838319 | 692.856447886874 | 0.000675333333333554 | 0.0763951734540219 | -0.00462095729166166 | 3.76665231290904 | 0.115306526757558 | 26.3850012027763 | 0.0199961440297416 | 23.3087477758262 | 23.3999642019549 | 0.000467909054473088 | 0.0529308885150552 | 0.00888203431897999 | 1.00475501345927 | -3.12068649096986E-06 | 0.0025437458619854 | 0.00161101924363544 | 0.0636575353805124 | 5.76532633787789 | 15.690361 | 20.94197245 | 125.440741 | -0.00266356 | 0.05494526 | 0.995986 | 0.998259 | 97.9592 | 275.809 | 312.005 | 313.226 | 739.743 | 0 | 0 | 0
peak COY (kg/kg) | 0.297025604506171 | 25 | 5.3603071647501 | 4.2074350560776 | 212.143266276661 | 0.011262233333333 | 1.2740082956259 | 0.0154343976105078 | 5.13106391573891 | 0.135569538200378 | 26.1259340452126 | 0.103089151182839 | 23.0840279919602 | 23.1761241361436 | 0.00238920696490315 | 0.270272281097641 | 0.0160248243674206 | 1.81276293749102 | 0.000173825787248976 | 0.0577872390672969 | 0.0115187841775647 | 0.0964820439335126 | 5.42278152801513 | 15.679347 | 20.90759216 | 123.011572 | -0.00196335 | 0.19416499 | 0.98617 | 0.997828 | 97.9602 | 275.808 | 312.061 | 313.306 | 739.516 | 0 | 0 | 0
peak CO2Y (kg/kg) | 8.41628906120374 | 30 | 86.4880862985824 | 24.3631776259141 | 175.230869122463 | 0.0313815666666668 | 3.54995098039217 | 0.034382557873226 | 3.76550152154534 | 0.36519052185871 | 25.9419758084173 | 0.238320522000571 | 22.9541745771851 | 23.0740481569243 | 0.00549901920142452 | 0.622060995636258 | 0.0357453897832397 | 4.04359612932576 | 0.00107897853206917 | 0.11816733703181 | 0.06516824480605 | 0.288199616392549 | 12.1730173952903 | 15.561126 | 20.7201224 | 121.458323 | 0.00164941 | 0.34837152 | 0.970663 | 0.997396 | 97.9615 | 275.804 | 312.506 | 314.138 | 739.467 | 0 | 0 | 0
|  | 35 | 162.731256762344 | 20.8042566995904 | 358.574747617923 | 0.0691466333333334 | 7.82201734539971 | 0.0284091722627772 | 2.33445775290099 | 0.988238879511026 | 25.5964978838705 | 1.07605122845173 | 22.8312650295264 | 23.041873788671 | 0.0247942365961291 | 2.80477789548971 | 0.111478529277124 | 12.6106933571407 | 0.00196439861775776 | 0.161419894272002 | 0.113689738155602 | 0.735344573796679 | 28.2353965574579 | 15.342941 | 20.54547356 | 119.199127 | 0.00528432 | 0.46362309 | 0.881787 | 0.99687 | 97.9598 | 275.781 | 315.028 | 317.934 | 739.679 | 0 | 0 | 0
Time To Peaks |  | 40 | 216.243666532639 | 19.5978311926821 | 344.674681664516 | 0.0975411000000001 | 11.0340610859729 | 0.0245944327540173 | 1.88159929933023 | 1.93567618774848 | 24.894491170902 | 1.48018298203251 | 22.4119740099954 | 22.7133726031233 | 0.0336199475917067 | 3.80316149227451 | 0.257513989746713 | 29.1305418265513 | 0.00239896802470288 | 0.1835332654159 | 0.146538662212613 | 1.38591557471722 | 48.3919046937121 | 14.882007 | 20.41470197 | 113.800957 | 0.00731315 | 0.53378482 | 0.84168 | 0.996392 | 97.957 | 275.749 | 317.963 | 322.239 | 740.208 | 0 | 0 | 0
t peak HRR (s) | 80 | 45 | 244.295702108419 | 20.4463614863374 | 422.646023306009 | 0.105621433333333 | 11.9481259426848 | 0.0270231678277358 | 1.86478364220104 | 3.08702460935113 | 24.7896538421486 | 1.94801464633303 | 22.5229650291817 | 22.9158845690642 | 0.0446404787742141 | 5.04982791563508 | 0.453165055661515 | 51.2630153463252 | 0.00285422571917268 | 0.196961121145828 | 0.164151274199783 | 2.16264041574821 | 68.6005468744695 | 14.395193 | 20.34814056 | 113.882915 | 0.00925427 | 0.57148439 | 0.797524 | 0.995839 | 97.9605 | 275.759 | 320.889 | 326.487 | 740.89 | 0 | 0 | 0
t peak EHC (s) | 275 | 50 | 254.772017216777 | 20.0533670751625 | 321.726883337086 | 0.11230955 | 12.7047002262443 | 0.0264250965188235 | 1.75433988320349 | 4.33469390766412 | 24.1163536078881 | 1.60085625182314 | 22.0957979332913 | 22.5710468690367 | 0.0361330014904905 | 4.08744360752155 | 0.655098756323277 | 74.1061941542168 | 0.00296779069873563 | 0.197029122829636 | 0.169999606703088 | 2.99801761800538 | 86.6938781532824 | 13.831608 | 20.30945724 | 108.688572 | 0.01007359 | 0.58626826 | 0.829209 | 0.995226 | 97.9624 | 275.757 | 323.592 | 330.552 | 741.604 | 0 | 0 | 0
t peak MLR (s) | 65 | 55 | 271.632015036485 | 20.7684943753854 | 309.935243047444 | 0.115618733333334 | 13.0790422322775 | 0.0276730446834339 | 1.81898472644857 | 5.65070398829727 | 24.5481581518698 | 1.54338299789028 | 22.651773517199 | 23.2180348400157 | 0.0358343202165043 | 4.05365613308872 | 0.835017060590764 | 94.4589435057425 | 0.00319952237377537 | 0.210308710024664 | 0.18134233397753 | 3.87637246970693 | 102.740072514496 | 13.277035 | 20.27885782 | 113.418441 | 0.01082587 | 0.61241152 | 0.834066 | 0.994518 | 97.9629 | 275.76 | 325.899 | 334.046 | 742.259 | 0 | 0 | 0
t peak SEA (s) | 45 | 60 | 276.828851660741 | 20.5883218144834 | 299.837034338283 | 0.1188619 | 13.4459162895928 | 0.027951245615704 | 1.86694273252237 | 7.02185615504033 | 24.2339995946956 | 1.53922971474782 | 22.5166818981418 | 23.1539186453742 | 0.0356391995918136 | 4.0315836642323 | 1.01370086011156 | 114.672042999045 | 0.00332233816124925 | 0.2219083603788 | 0.18598967887323 | 4.79470250183383 | 117.030935917339 | 12.675316 | 20.25283214 | 111.299199 | 0.01152462 | 0.65122083 | 0.83407 | 0.994052 | 97.9601 | 275.752 | 328.155 | 337.442 | 742.863 | 0 | 0 | 0
t peak COY (s) | 290 | 65 | 308.740605856632 | 21.16518869237 | 271.139035168929 | 0.12895075 | 14.5871889140271 | 0.0277956533774371 | 1.81374515104027 | 8.48577979883377 | 24.4061235861902 | 1.48893443799172 | 22.7969865269922 | 23.4822844090226 | 0.0349635819393098 | 3.95515632797622 | 1.19020781393937 | 134.638892979566 | 0.00358427034976055 | 0.233883797535506 | 0.205482069089729 | 5.77338187174122 | 130.550458443596 | 12.081981 | 20.18544112 | 113.485088 | 0.01253439 | 0.67926232 | 0.839185 | 0.99443 | 97.9601 | 275.744 | 329.897 | 339.814 | 743.351 | 0 | 0 | 0
t peak CO2Y (s) | 290 | 70 | 299.674767254378 | 21.1436530731107 | 239.608331901141 | 0.125291733333333 | 14.1732730015083 | 0.0260426164577377 | 1.79568246670996 | 10.0068182316113 | 24.0347130340521 | 1.28609191969059 | 22.5901822268934 | 23.3427663803572 | 0.0300209432250026 | 3.39603430147088 | 1.35266912685015 | 153.016869553184 | 0.00326292455652515 | 0.224984168770366 | 0.199047325092274 | 6.78470535719623 | 142.954546165876 | 11.40289 | 20.19789786 | 110.74426 | 0.01138655 | 0.66463953 | 0.859136 | 0.9948 | 97.9618 | 275.721 | 331.956 | 343.015 | 743.883 | 0 | 0 | 0
|  | 75 | 307.391525964477 | 23.2484488893576 | 218.037521430755 | 0.116882683333333 | 13.2220230015083 | 0.0269229615297161 | 2.06624320916291 | 11.5244839646584 | 24.1339248780437 | 1.08093316569722 | 22.7862035521037 | 23.576675580805 | 0.0254848105721758 | 2.8828971235493 | 1.49143351134309 | 168.714198115735 | 0.00314682798687332 | 0.241508050706239 | 0.205705701765006 | 7.79658792433943 | 153.659786195446 | 10.834672 | 20.17600739 | 112.166322 | 0.01083142 | 0.70716583 | 0.87982 | 0.9952 | 97.9604 | 275.724 | 333.46 | 345.028 | 744.104 | 0 | 0 | 0
Test Results (between 26 and 330 s) |  | 80 | 315.149963361314 | 22.0287787350512 | 181.632695685106 | 0.12646755 | 14.3062839366516 | 0.0226094119321734 | 1.76801622079101 | 13.0808376879729 | 23.1499489226683 | 1.00901886521833 | 21.9547095683693 | 22.7653246287131 | 0.022970642023191 | 2.59848891665056 | 1.61257214283151 | 182.417663216234 | 0.00285935693400273 | 0.223596679803698 | 0.207294348301501 | 8.8290880495057 | 163.510471099661 | 10.214348 | 20.13700415 | 103.666941 | 0.01012046 | 0.68423948 | 0.887445 | 0.995629 | 97.9596 | 275.724 | 334.948 | 347.315 | 744.144 | 0 | 0 | 0
mean HRR (kW/m²) | 132.29106659671 | 85 | 313.950921405758 | 22.8337742609293 | 159.778367746935 | 0.121544783333333 | 13.7494098793364 | 0.019693465350294 | 1.80641158780254 | 14.6535898998906 | 23.6332411243286 | 0.829915495625976 | 22.5270055016709 | 23.4002464003963 | 0.0194202270891549 | 2.19685826800394 | 1.71854931561238 | 194.40603117787 | 0.00239363797908399 | 0.219559905050283 | 0.205826330324334 | 9.86188974607029 | 172.39517529283 | 9.586606 | 20.1592009 | 108.589867 | 0.00782161 | 0.65999983 | 0.906143 | 0.99606 | 97.9593 | 275.731 | 336.651 | 349.701 | 744.134 | 0 | 0 | 0
mean EHC (MJ/kg) | 25.7339350174969 | 90 | 306.085744294218 | 24.2356314526108 | 143.393391785148 | 0.11164545 | 12.6295757918552 | 0.0186065646840566 | 1.93729311658969 | 16.2036815641405 | 23.4774996398626 | 0.686002298805771 | 22.4566610402235 | 23.3369768304696 | 0.0160092197528792 | 1.81099770960172 | 1.80712293271746 | 204.425671121885 | 0.0020773382871056 | 0.216289961783558 | 0.200875439744225 | 10.8786441712417 | 180.040906268228 | 9.006415 | 20.1730589 | 107.537411 | 0.00649799 | 0.65488956 | 0.921524 | 0.996484 | 97.96 | 275.727 | 337.826 | 351.069 | 744.75 | 0 | 0 | 0
mean MLR (g/s) | 0.0453600029166667 | 95 | 290.376004368918 | 24.0400224263558 | 122.166528775703 | 0.1067771 | 12.0788574660633 | 0.0172973022663523 | 2.02632233116368 | 17.6948359357984 | 22.4326334412301 | 0.583363575433028 | 21.5120412454135 | 22.360990999572 | 0.0130445876597361 | 1.47563208820544 | 1.879757451249 | 212.642245616403 | 0.00184695577382453 | 0.216364822186897 | 0.192159411411924 | 11.8612312991321 | 186.261430903141 | 8.463895 | 20.17215535 | 98.429308 | 0.0058622 | 0.68334888 | 0.932674 | 0.996809 | 97.9627 | 275.755 | 338.689 | 352.055 | 743.315 | 0 | 0 | 0
mean SEA (m²/kg) | 145.021545787915 | 100 | 312.921604405434 | 25.5321443067178 | 102.416482327791 | 0.108342916666667 | 12.2559860482655 | 0.0156939174372682 | 1.89400641954349 | 19.2030799577342 | 23.6172432775927 | 0.470039345296833 | 22.7058124029952 | 23.6067480757931 | 0.0110961004101331 | 1.25521497852184 | 1.94010917142367 | 219.469363283221 | 0.0017003247890795 | 0.205202179678732 | 0.202868804272802 | 12.8488018383439 | 192.030799577342 | 7.931387 | 20.17000168 | 109.377703 | 0.00479318 | 0.62040554 | 0.945062 | 0.997084 | 97.9624 | 275.748 | 339.553 | 353.026 | 742.736 | 0 | 0 | 0
mean COY (kg/kg) | 0.0248798449251587 | 105 | 281.681161170309 | 24.7858972530027 | 80.5419392668006 | 0.100462833333333 | 11.3645739064857 | 0.0149707669711978 | 1.78339877996753 | 20.6895868716736 | 23.4113170284115 | 0.344487805975828 | 22.5809473917995 | 23.4884117247152 | 0.00809147142090404 | 0.915324821369235 | 1.98807810100126 | 224.895712782948 | 0.00150400566709961 | 0.179165294398748 | 0.181666559349047 | 13.8101402473985 | 197.04368449213 | 7.393008 | 20.24513543 | 107.827753 | 0.00399156 | 0.55224403 | 0.958931 | 0.997339 | 97.9613 | 275.769 | 340.656 | 354.346 | 742.106 | 0 | 0 | 0
mean CO2Y (kg/kg) | 2.01644846466548 | 110 | 246.273857876421 | 26.4275161819304 | 71.2061175536505 | 0.0823785666666664 | 9.31884238310706 | 0.0128571477741925 | 1.87893272181158 | 22.0094744192904 | 23.4310873567154 | 0.249900005804718 | 22.5968320452505 | 23.4728201909355 | 0.00586585790196789 | 0.663558586195462 | 2.02297142430844 | 228.84292130186 | 0.0010591534050595 | 0.154783784485937 | 0.158318546587003 | 14.6601030122386 | 200.086131084458 | 6.939894 | 20.33592054 | 107.994727 | 0.00202279 | 0.48333914 | 0.969504 | 0.997521 | 97.9608 | 275.764 | 340.608 | 353.812 | 741.535 | 0 | 0 | 0
Total heat release (MJ/m²) | 39.9169409626712 | 115 | 223.507059035462 | 27.2734255159046 | 62.0741985764071 | 0.0724442333333334 | 8.19504901960785 | 0.0121302870940138 | 2.02645615668055 | 23.1839267115701 | 23.8948797630566 | 0.188528401228301 | 23.0096744832552 | 23.8527335740959 | 0.00449691772564891 | 0.508701100186529 | 2.04887836337749 | 231.773570517815 | 0.000878769348639058 | 0.146805062654336 | 0.144493157613188 | 15.4171322727391 | 201.599362709305 | 6.559721 | 20.40016143 | 112.144473 | 0.00115147 | 0.45292626 | 0.976439 | 0.997652 | 97.9606 | 275.783 | 340.099 | 352.56 | 741.805 | 0 | 0 | 0
Total oxygen consumed (g) | 26.0912842071924 | 120 | 201.103527088647 | 26.3709141192621 | 26.0226189417628 | 0.0674134833333335 | 7.62595965309202 | 0.0105517370936166 | 1.94443484896508 | 24.2454531768804 | 22.9209039165507 | 0.0769879154613592 | 22.0295965973704 | 22.786373391298 | 0.00175427538832021 | 0.198447442117671 | 2.06450634616241 | 233.541441873576 | 0.000711329352698242 | 0.13108112628346 | 0.129781622633225 | 16.1028192233551 | 202.04544314067 | 6.207805 | 20.43499851 | 102.99137 | 0.00055769 | 0.42496067 | 0.988968 | 0.997686 | 97.9596 | 275.793 | 339.449 | 351.11 | 740.119 | 0 | 0 | 0
Mass lost (g) | 13.751422 | 125 | 195.668428471278 | 27.0409263365535 | 15.0358640338058 | 0.0639663333333334 | 7.23601055806939 | 0.010372982812865 | 1.9429652201274 | 25.2373830657802 | 24.0738313320507 | 0.0403804997135092 | 23.0768219146869 | 23.8181572185779 | 0.000961789090741102 | 0.108799670898315 | 2.07129650736006 | 234.309559656116 | 0.000663521676268663 | 0.124284360925743 | 0.12572359960245 | 16.7415822789443 | 201.899064526242 | 5.88295 | 20.47480029 | 113.31405 | 0.00019866 | 0.38835601 | 0.993067 | 0.997649 | 97.9588 | 275.8 | 338.556 | 349.432 | 739.53 | 0 | 0 | 0
Average specific MLR (g/s·m²) | 8.88908985132515 | 130 | 179.147217378535 | 27.6918183832595 | 4.17513438329345 | 0.0571887833333334 | 6.4693193815988 | 0.0110638986085314 | 2.27397021029806 | 26.1744221804047 | 23.9241455456998 | 0.0101268475750426 | 22.8908631634477 | 23.5780042964372 | 0.000238770855633719 | 0.0270102777866198 | 2.074297907226 | 234.649084527828 | 0.00063273090034527 | 0.13004558966319 | 0.117499627858272 | 17.3496403475961 | 201.341709080037 | 5.570535 | 20.50295692 | 111.702053 | 8.341E-05 | 0.40632973 | 0.996427 | 0.997578 | 97.9595 | 275.824 | 337.929 | 348.073 | 739.121 | 0 | 0 | 0
Total smoke release (m²/m²) | 234.006570289893 | 135 | 202.544234788984 | 29.6124974935725 | 6.69977749761741 | 0.0604640333333333 | 6.83982277526395 | 0.0123996023244233 | 2.16614008577954 | 27.1286508108235 | 25.3015256553252 | 0.0163098195694295 | 24.1503688662471 | 24.8375261429103 | 0.000405095569941855 | 0.0458252907174044 | 2.07590757328994 | 234.831173449088 | 0.000749729968264007 | 0.130973566351243 | 0.130502340503054 | 17.9696452684994 | 200.952968969063 | 5.299541 | 20.48064142 | 124.632994 | 0.00041269 | 0.38926916 | 0.995675 | 0.997528 | 97.9578 | 275.853 | 337.114 | 346.706 | 738.32 | 0 | 0 | 0
Total smoke production (m²) | 2.06861808136265 | 140 | 179.797696553327 | 26.7991358861938 | 14.6493256117002 | 0.0593083166666666 | 6.70908559577677 | 0.0113546431398583 | 1.77399147500607 | 28.0845056391793 | 24.1352117748793 | 0.0367132713141037 | 23.0343175926072 | 23.6651982030831 | 0.000868826842331827 | 0.0982835794493017 | 2.07909237932062 | 235.191445624505 | 0.000673424770975709 | 0.105212448163627 | 0.114150215066701 | 18.5812766574238 | 200.603611708424 | 4.97186 | 20.51940569 | 113.393723 | 0.00023384 | 0.33548776 | 0.993304 | 0.99747 | 97.9569 | 275.85 | 337.073 | 346.305 | 738.126 | 0 | 0 | 0
MARHE (kW/m²) | 202.04544314067 | 145 | 153.329927518589 | 29.3058598808971 | -5.22698999036607 | 0.0462513833333333 | 5.23205693815988 | 0.0137276135257096 | 1.94548173831415 | 28.9173246993591 | 24.3500293946088 | -0.0101609177084639 | 23.1996245605788 | 23.7926853322056 | -0.000241755517723917 | -0.027347909244787 | 2.08126444642645 | 235.437154573128 | 0.000634921115429444 | 0.0899812216467676 | 0.0973173997191331 | 19.1099456943884 | 199.429825512821 | 4.721392 | 20.58575293 | 115.224013 | 4.488E-05 | 0.29179159 | 0.998554 | 0.997398 | 97.9598 | 275.845 | 336.497 | 345.099 | 738.004 | 0 | 0 | 0
|  | 150 | 128.943759531491 | 29.7431172952698 | -2.65749307363537 | 0.0383235833333333 | 4.33524698340875 | 0.0165823957242497 | 2.21801205018809 | 29.6230089169843 | 24.4833465586992 | -0.00428278462705779 | 23.249279876628 | 23.7800090674153 | -0.000101844657265221 | -0.0115208888309074 | 2.08126444642645 | 235.437154573128 | 0.000635496824404594 | 0.0850021696397206 | 0.0832035506123624 | 19.5612480702172 | 197.486726113229 | 4.503842 | 20.63990073 | 116.102838 | 3.263E-05 | 0.27708382 | 0.997709 | 0.997222 | 97.9631 | 275.834 | 335.381 | 343.037 | 737.86 | 0 | 0 | 0
Test Averages |  | 155 | 124.368499608451 | 31.1021668441793 | -23.4019011126228 | 0.0353485833333333 | 3.99870852187028 | 0.018090492984323 | 2.264756767384 | 30.2562895648342 | 24.8158248764347 | -0.0345332828424769 | 23.4796298509276 | 23.9543994531694 | -0.000827224051637973 | -0.0935773814070106 | 2.08126444642645 | 235.437154573128 | 0.000639473298797424 | 0.0800559433216039 | 0.0799502582455307 | 19.9691325923619 | 195.20186816022 | 4.33048 | 20.65588796 | 118.845437 | 1.324E-05 | 0.26090546 | 1.001004 | 0.997071 | 97.9604 | 275.865 | 334.166 | 340.923 | 738.17 | 0 | 0 | 0
HRR(60) (kW/m²) | 263.974850704697 | 160 | 119.15669666477 | 28.2204996003604 | -13.5898020957561 | 0.0373255333333333 | 4.22234539969834 | 0.0190968902140738 | 2.04111077331436 | 30.8651025555172 | 24.9906335804293 | -0.0211296507215788 | 23.5831125388552 | 24.0063888325668 | -0.000507246611118546 | -0.0573808383618265 | 2.08126444642645 | 235.437154573128 | 0.000712801612248418 | 0.0761855482063709 | 0.076541123701826 | 20.3603610472303 | 192.906890971983 | 4.143979 | 20.67027529 | 120.210095 | 0.00029801 | 0.24922807 | 0.999218 | 0.996814 | 97.9601 | 275.86 | 333.291 | 339.273 | 738.187 | 0 | 0 | 0
HRR(120) (kW/m²) | 243.815153292713 | 165 | 109.140142019819 | 28.267440998245 | -21.9409763985267 | 0.0341311000000001 | 3.86098416289594 | 0.0210069580536433 | 1.91629373696233 | 31.4358446522287 | 24.5672436855033 | -0.0318762359264124 | 23.1215912349713 | 23.4930391808039 | -0.000748869659555756 | -0.084713762393185 | 2.08126444642645 | 235.437154573128 | 0.000716990586024706 | 0.0654052131656351 | 0.0694453862777759 | 20.7253273221793 | 190.520270619568 | 3.963403 | 20.69164055 | 115.860848 | 0.00036647 | 0.22380741 | 1.000194 | 0.996566 | 97.9665 | 275.827 | 332.4 | 337.74 | 738.207 | 0 | 0 | 0
HRR(180) (kW/m²) | 195.026341552858 | 170 | 95.9454676020844 | 30.8017656972569 | -19.7264923792653 | 0.0275360166666667 | 3.11493401206636 | 0.0258030338748146 | 2.28465773086329 | 31.9485586762835 | 24.9808576662768 | -0.0228181053190068 | 23.4552012017767 | 23.8051764305717 | -0.000543189022930323 | -0.0614467220509416 | 2.08126444642645 | 235.437154573128 | 0.00071051277082746 | 0.0629103733546802 | 0.0618473282483589 | 21.0535591084946 | 187.932698095785 | 3.806758 | 20.72340698 | 119.511324 | 0.00028969 | 0.21433397 | 0.99889 | 0.996295 | 97.9665 | 275.84 | 331.613 | 336.561 | 738.299 | 0 | 0 | 0
HRR(240) (kW/m²) | 159.05676515429 | 175 | 93.808595009142 | 30.5211010255977 | -33.7916543933461 | 0.0271703166666667 | 3.07356523378582 | 0.028417366625657 | 2.37481602423114 | 32.4229438328115 | 24.9488843172332 | -0.0387712567122752 | 23.3667611864058 | 23.6806858588901 | -0.000918129950557771 | -0.103860854135494 | 2.08126444642645 | 235.437154573128 | 0.000772108850051866 | 0.0645245034034345 | 0.0609483293920584 | 21.3605482525957 | 185.273964758923 | 3.680578 | 20.72638132 | 118.908308 | 0.00054875 | 0.21880414 | 1.000415 | 0.996003 | 97.9667 | 275.835 | 330.786 | 335.23 | 738.494 | 0 | 0 | 0
HRR(300) (kW/m²) | 132.29106659671 | 180 | 97.5385229719121 | 30.8489702194319 | -3.81178149729521 | 0.0279503833333333 | 3.16180806938159 | 0.0306705888729641 | 2.37444292721582 | 32.9013116277642 | 25.4710355609394 | -0.00442122915159005 | 23.8072646545604 | 24.097541742208 | -0.000106540754032308 | -0.0120521214968674 | 2.08126444642645 | 235.437154573128 | 0.000857254716058414 | 0.0663665900188041 | 0.0632903554226679 | 21.6711449646325 | 182.78506459869 | 3.53354 | 20.72259161 | 123.685461 | 0.00082881 | 0.22007447 | 0.996243 | 0.995741 | 97.9634 | 275.792 | 330.113 | 334.138 | 738.659 | 0 | 0 | 0
HRR(360) (kW/m²) |  | 185 | 95.0959323101012 | 37.1142122453697 | -25.4659719174877 | 0.0226503 | 2.56225113122171 | 0.0382202808452058 | 2.48748863129795 | 33.3828977659692 | 24.8716696093393 | -0.0245758940985869 | 23.2110639728714 | 23.470637585301 | -0.000576811903722671 | -0.0652502153532434 | 2.08126444642645 | 235.437154573128 | 0.000865700827228162 | 0.0563423637454878 | 0.0604538808551038 | 21.9805055553269 | 180.448096032266 | 3.407878 | 20.72749426 | 117.75044 | 0.00094779 | 0.19768258 | 0.998309 | 0.995516 | 97.9648 | 275.794 | 329.602 | 333.288 | 738.902 | 0 | 0 | 0
EHC(60) (MJ/kg) | 21.3605543880991 | 190 | 85.9572712019984 | 34.8931751163047 | -72.276408541994 | 0.0217768166666667 | 2.46344079939669 | 0.0385242274213221 | 2.50700901579747 | 33.8355307747494 | 25.1281656882118 | -0.0665551937740933 | 23.4127262920004 | 23.648794465035 | -0.00157395009814411 | -0.178048653636211 | 2.08126444642645 | 235.437154573128 | 0.000838935037779107 | 0.0545946757187022 | 0.0551837716906285 | 22.2695996866912 | 178.081740919734 | 3.302181 | 20.74872326 | 119.998364 | 0.00080091 | 0.19158364 | 1.002966 | 0.995385 | 97.9666 | 275.773 | 329.072 | 332.39 | 739.163 | 0 | 0 | 0
EHC(120) (MJ/kg) | 23.3908358158215 | 195 | 81.9111406295598 | 33.3516310841462 | -48.4144255820492 | 0.0217109166666667 | 2.45598604826546 | 0.0411192279652829 | 2.34301591898988 | 34.2552018043283 | 25.3482979296883 | -0.0441737234313316 | 23.5747680276202 | 23.7951768070985 | -0.00105112155927641 | -0.118905153764299 | 2.08126444642645 | 235.437154573128 | 0.000892736131751927 | 0.0508690233658628 | 0.0524295863803155 | 22.5386330818686 | 175.667701560658 | 3.188724 | 20.7602841 | 121.887391 | 0.0009904 | 0.18066921 | 1.00017 | 0.995146 | 97.9661 | 275.782 | 328.472 | 331.543 | 740.479 | 0 | 0 | 0
EHC(180) (MJ/kg) | 24.4573868718783 | 200 | 78.3242057296857 | 35.4180950358973 | -55.5504017465801 | 0.0195489333333333 | 2.21141779788839 | 0.0469585787497187 | 2.85274318279775 | 34.6557901702264 | 25.4578070024178 | -0.0455566927426113 | 23.6410791711378 | 23.8373559406352 | -0.00108595110038378 | -0.122845147102237 | 2.08126444642645 | 235.437154573128 | 0.000917990125406336 | 0.0557680862976344 | 0.0512212907229308 | 22.7977602746267 | 173.278950851132 | 3.086917 | 20.76538543 | 122.758292 | 0.00107731 | 0.19276558 | 1.000193 | 0.995012 | 97.9682 | 275.768 | 327.979 | 330.702 | 739.649 | 0 | 0 | 0
EHC(240) (MJ/kg) | 25.2103239262712 | 205 | 84.1522831058079 | 34.1999624238148 | 1.35953637395278 | 0.0217516666666666 | 2.46059577677224 | 0.0384420227830326 | 2.46057523213014 | 35.0619813923152 | 25.6482650644652 | 0.00123441134856301 | 23.7732115785842 | 23.956505310693 | 2.95721820274295E-05 | 0.00334526946011646 | 2.08133837688152 | 235.445517746778 | 0.000836178065568928 | 0.0535216122575505 | 0.0540280491081159 | 23.0608836242043 | 171.034055572269 | 2.988421 | 20.75683264 | 124.367928 | 0.00071979 | 0.18593085 | 0.994793 | 0.994933 | 97.9686 | 275.75 | 327.363 | 329.887 | 739.869 | 0 | 0 | 0
EHC(300) (MJ/kg) | 25.7339350174969 | 210 | 79.0279605173602 | 32.5537705310538 | -7.51335033515654 | 0.0214600999999999 | 2.42761312217194 | 0.0381746887365036 | 2.19562892757076 | 35.4699320013731 | 24.9810293245074 | -0.00691907650993689 | 23.1331113457924 | 23.3032904457596 | -0.000161237249527492 | -0.0182395078651009 | 2.08141230733659 | 235.453880920429 | 0.000819232637754238 | 0.047118416348561 | 0.0502643013458768 | 23.3216145003393 | 168.904438101777 | 2.872693 | 20.76537713 | 117.870989 | 0.00073969 | 0.1727302 | 0.995607 | 0.994822 | 97.9661 | 275.75 | 327.057 | 329.463 | 740.058 | 0 | 0 | 0
EHC(360) (MJ/kg) |  | 215 | 72.0905837546935 | 40.0488980653543 | -17.1952757436271 | 0.0159125666666667 | 1.80006410256411 | 0.0549719016278805 | 2.65668102287277 | 35.8477283620532 | 25.109575785062 | -0.0117031109859179 | 23.2246350558718 | 23.3801911262249 | -0.000273620971622183 | -0.0309525985997945 | 2.08141230733659 | 235.453880920429 | 0.000874744049447092 | 0.0422746138885312 | 0.0457653030592936 | 23.5616885113522 | 166.73362028862 | 2.780032 | 20.78252719 | 118.946269 | 0.00095093 | 0.15939945 | 0.996051 | 0.994723 | 97.9664 | 275.771 | 326.67 | 328.858 | 740.224 | 0 | 0 | 0
MLR(60) (g/s) | 0.109145863194444 | 220 | 66.61278299446 | 36.8510467135897 | -13.2417130056344 | 0.0159793833333334 | 1.80762254901962 | 0.0594433370069564 | 2.59123038986133 | 36.1944867789261 | 25.6269155176307 | -0.00888591357318912 | 23.6711399075215 | 23.8123414507933 | -0.000211594408107018 | -0.023936019016631 | 2.08141230733659 | 235.453880920429 | 0.00094986786864668 | 0.0414062637045772 | 0.0426686468861912 | 23.7827733862159 | 164.520394449664 | 2.707411 | 20.79679482 | 123.730868 | 0.00118133 | 0.15493277 | 0.995574 | 0.994566 | 97.9661 | 275.761 | 326.229 | 328.175 | 740.346 | 0 | 0 | 0
MLR(120) (g/s) | 0.0920722024305556 | 225 | 64.3999905437319 | 37.8054518074932 | -9.43190184387023 | 0.0150585666666667 | 1.70345776772247 | 0.0615235108863812 | 2.56794277466864 | 36.5220187127716 | 25.5843733936815 | -0.0059874098299584 | 23.5972908707472 | 23.7215969414212 | -0.000142030922709376 | -0.0160668464603367 | 2.08141230733659 | 235.453880920429 | 0.000926455890249963 | 0.0386695374685327 | 0.0410385858620529 | 23.9920414680866 | 162.320083167874 | 2.620919 | 20.80231112 | 123.140094 | 0.00109308 | 0.14806992 | 0.995117 | 0.994438 | 97.967 | 275.771 | 325.752 | 327.468 | 740.512 | 0 | 0 | 0
MLR(180) (g/s) | 0.0704590351851852 | 230 | 59.0912960244818 | 41.6963538817881 | -38.0531132130395 | 0.0125278833333333 | 1.41718137254901 | 0.0644045931106284 | 2.76492205874945 | 36.8307469291921 | 25.3060776087369 | -0.0203550905762438 | 23.3092263689644 | 23.4204294506782 | -0.000476724962803082 | -0.0539281632130183 | 2.08141230733659 | 235.453880920429 | 0.000806853228620753 | 0.0346386209777728 | 0.0374892223514571 | 24.1883609886203 | 160.133682300835 | 2.558552 | 20.81340963 | 120.313745 | 0.00064555 | 0.13868108 | 0.996639 | 0.994329 | 97.9671 | 275.751 | 325.314 | 326.866 | 740.592 | 0 | 0 | 0
MLR(240) (g/s) | 0.0557362532986111 | 235 | 54.6529099467577 | 37.3910093023286 | 4.91784024534822 | 0.0129210666666666 | 1.46165912518853 | 0.057061998178196 | 2.35585636350541 | 37.1151074441202 | 25.4620648453084 | 0.00270027991327627 | 23.4267351624641 | 23.5322795069279 | 6.35437416661602E-05 | 0.0071882060708326 | 2.08157116669075 | 235.471851435606 | 0.000737301882593676 | 0.030440177129944 | 0.0344039514764164 | 24.36809392319 | 157.936627421788 | 2.492674 | 20.82519872 | 121.665638 | 0.0003429 | 0.12727772 | 0.993896 | 0.994202 | 97.9666 | 275.775 | 324.951 | 326.415 | 741.493 | 0 | 0 | 0
MLR(300) (g/s) | 0.0453600029166667 | 240 | 46.7157745741855 | 42.8196986730514 | 2.49589728221124 | 0.00964433333333336 | 1.090987933635 | 0.0735763256480232 | 2.86376062079898 | 37.3685291554226 | 25.0397607639356 | 0.00104124669471271 | 23.0162809782454 | 23.1177351895916 | 2.4071265355406E-05 | 0.00272299381848484 | 2.08179020420831 | 235.496629435329 | 0.00070959460999142 | 0.027619062013859 | 0.0296443466263724 | 24.528214668447 | 155.702204814261 | 2.433124 | 20.84034104 | 117.551419 | 0.00027898 | 0.12119007 | 0.994026 | 0.994144 | 97.9675 | 275.806 | 324.642 | 326.073 | 740.541 | 0 | 0 | 0
MLR(360) (g/s) |  | 245 | 44.8335126650922 | 42.2424962074789 | -48.9926614172195 | 0.00938221666666672 | 1.0613367269985 | 0.0692684385604666 | 2.78525157938416 | 37.5974023735208 | 25.2776090185789 | -0.0197280970729835 | 23.2087136202602 | 23.2997517597617 | -0.000459659764492996 | -0.0519977109154973 | 2.0818503823717 | 235.503436919875 | 0.00064989149873599 | 0.0261318337889579 | 0.0283670464084717 | 24.6732431510341 | 153.458785198044 | 2.392759 | 20.84592306 | 119.660169 | 7.18E-06 | 0.11663503 | 0.996227 | 0.993989 | 97.9678 | 275.799 | 324.276 | 325.548 | 740.528 | 0 | 0 | 0
SEA(60) (m²/kg) | 270.244949462184 | 250 | 41.6223249630284 | 35.9558837638363 | -26.517611880787 | 0.0102331333333333 | 1.15759426847662 | 0.0555314148534848 | 2.39982091797038 | 37.8135419675911 | 25.1005421885544 | -0.0117435288355834 | 23.0201987973565 | 23.1070457489277 | -0.000271358258057677 | -0.0306966355268866 | 2.0818503823717 | 235.503436919875 | 0.000568260372384357 | 0.0245576874297133 | 0.0263486741969299 | 24.8100324525476 | 151.254167870364 | 2.337892 | 20.85248483 | 117.856821 | -0.00031035 | 0.11298775 | 0.995615 | 0.994283 | 97.9699 | 275.802 | 323.911 | 325.133 | 740.519 | 0 | 0 | 0
SEA(120) (m²/kg) | 184.86055593864 | 255 | 40.6582957151129 | 44.4894735103326 | -17.7261038388172 | 0.00807874999999997 | 0.913885746606331 | 0.0796510899036555 | 2.72506273509682 | 38.0192435192864 | 25.6136796003013 | -0.00608281474826728 | 23.4573018121001 | 23.5425156468289 | -0.000143204761387844 | -0.0161996336411589 | 2.0818503823717 | 235.503436919875 | 0.000643481242559155 | 0.0220151005711633 | 0.0254616575283375 | 24.9395582818608 | 149.095072624653 | 2.293751 | 20.85752285 | 122.549792 | -5.358E-05 | 0.10516504 | 0.995383 | 0.994693 | 97.9683 | 275.816 | 323.449 | 324.624 | 740.515 | 0 | 0 | 0
SEA(180) (m²/kg) | 157.927353992237 | 260 | 36.1339356113623 | 40.7944561004385 | -27.9892341270039 | 0.00783008333333334 | 0.885756033182505 | 0.0726807715953786 | 2.41620899297129 | 38.2112240976026 | 25.499436785518 | -0.00936322773778771 | 23.3272629018205 | 23.4062485489005 | -0.000219158035650618 | -0.0247916329921514 | 2.0818503823717 | 235.503436919875 | 0.000569096498322781 | 0.0189191177657147 | 0.0224995369554553 | 25.0594612680703 | 146.966246529241 | 2.255048 | 20.86763415 | 121.32685 | -0.00034358 | 0.09742816 | 0.996402 | 0.995339 | 97.9682 | 275.801 | 323.097 | 324.191 | 741.346 | 0 | 0 | 0
SEA(240) (m²/kg) | 148.801703610324 | 265 | 31.1411150887567 | 32.3037833077323 | -45.6104734828232 | 0.00852183333333332 | 0.964008295625942 | 0.0576339146316408 | 2.23922903162649 | 38.3794117243529 | 25.4402255972184 | -0.016671317218476 | 23.2417620149831 | 23.3145856551922 | -0.000388684853275038 | -0.0439688748048686 | 2.0818503823717 | 235.503436919875 | 0.000491146614838404 | 0.0190823366026823 | 0.0197759883115952 | 25.1651500812379 | 144.827968771143 | 2.214732 | 20.87713834 | 120.601458 | -0.00065504 | 0.09796403 | 0.998038 | 0.996143 | 97.9695 | 275.792 | 322.662 | 323.673 | 740.465 | 0 | 0 | 0
SEA(300) (m²/kg) | 145.021545787915 | 270 | 32.6198587254038 | 72.2696585588078 | 84.3908618130902 | 0.00399004999999998 | 0.451363122171944 | 0.125778119681319 | 5.43173969765972 | 38.5388141588883 | 25.6049019485573 | 0.0143727374622574 | 23.3631360371276 | 23.4279488553624 | 0.000336723758177319 | 0.0380909228707374 | 2.08269219176714 | 235.598664227052 | 0.000501860986434445 | 0.0216729129806471 | 0.0209770087808519 | 25.267032573969 | 142.736348736623 | 2.175545 | 20.87334525 | 122.016006 | -0.00062461 | 0.10430493 | 0.995222 | 0.996854 | 97.9734 | 275.768 | 322.261 | 323.155 | 740.462 | 0 | 0 | 0
SEA(360) (m²/kg) |  | 275 | 37.2809791982131 | 78.6824002305184 | -157.933912502462 | 0.00418853333333338 | 0.47381598793364 | 0.12035236105444 | 6.03644624052689 | 38.7135662536974 | 25.7040376223091 | -0.0281644838500902 | 23.4273192140824 | 23.4874340499657 | -0.000661511456980317 | -0.0748316127805789 | 2.08353400116258 | 235.693891534229 | 0.000504099876021896 | 0.0252838562933218 | 0.0240629018312049 | 25.3796323504991 | 140.7766045589 | 2.169037 | 20.86276468 | 122.824921 | -0.00062342 | 0.11333525 | 1.000748 | 0.99754 | 97.9695 | 275.77 | 321.9 | 322.726 | 740.448 | 0 | 0 | 0
COY(60) (kg/kg) | 0.0255788681126896 | 280 | 44.1224706533271 | 46.9159323011448 | -75.7102407694905 | 0.00831364999999999 | 0.940458144796379 | 0.0555779847922442 | 2.42115848165869 | 38.9170748783262 | 25.817154210719 | -0.0267209280507997 | 23.502858428735 | 23.5556355668731 | -0.000629428443173273 | -0.0712023125761621 | 2.08353400116258 | 235.693891534229 | 0.000462055913268041 | 0.0201286642110418 | 0.0269887104038183 | 25.5072613810867 | 138.989553136879 | 2.128891 | 20.85287823 | 123.763221 | -0.0008007 | 0.09991052 | 1.001134 | 0.998089 | 97.9725 | 275.746 | 321.523 | 322.245 | 740.457 | 0 | 0 | 0
COY(120) (kg/kg) | 0.020775309667781 | 285 | 33.7436237488501 | 42.9196385550945 | -47.4568398457691 | 0.00695005 | 0.786204751131221 | 0.0581532882473112 | 2.03664173907878 | 39.1117401143317 | 26.10301934132 | -0.0138602010598675 | 23.74425157768 | 23.7967262051566 | -0.000329827409770088 | -0.0373107929604172 | 2.08353400116258 | 235.693891534229 | 0.000404168260983225 | 0.0141547619186845 | 0.0204028700307032 | 25.625740332173 | 137.23417583976 | 2.092812 | 20.87675116 | 126.418834 | -0.00105028 | 0.0842873 | 1.000117 | 0.998538 | 97.9807 | 275.757 | 321.268 | 321.978 | 740.413 | 0 | 0 | 0
COY(180) (kg/kg) | 0.0218434161061692 | 290 | 27.2538813489561 | 0 | -45.5873900100173 | 0.00120383333333332 | 0.136180241327299 | 0.297025604506171 | 8.41628906120374 | 39.2642338770762 | 25.3314373201173 | -0.00237948086788703 | 23.0184370590215 | 23.063694444603 | -5.48796196737253E-05 | -0.00620810177304585 | 2.08353400116258 | 235.693891534229 | 0.000357569323558009 | 0.0101318093148457 | 0.0162484007994875 | 25.7173685092485 | 135.393909920952 | 2.064564 | 20.88944082 | 118.931861 | -0.00119173 | 0.07492276 | 0.999174 | 0.998903 | 97.9808 | 275.747 | 320.934 | 321.565 | 740.348 | 0 | 0 | 0
COY(240) (kg/kg) | 0.0239134119972848 | 295 | 23.9515687029541 | 63.8547978891525 | -189.852053155576 | 0.00331583333333333 | 0.37509426847662 | 0.0884914745787284 | 2.31028037536311 | 39.392247502206 | 25.7356923627951 | -0.0269014760058309 | 23.3587458026915 | 23.4008634365855 | -0.00062951776625503 | -0.0712124169971753 | 2.08353400116258 | 235.693891534229 | 0.000293422981123966 | 0.00766050467797483 | 0.0140458839230948 | 25.7931042210549 | 133.533042380359 | 2.071424 | 20.89809913 | 122.616221 | -0.00147239 | 0.06818975 | 1.002263 | 0.999194 | 97.975 | 275.734 | 320.563 | 321.141 | 740.369 | 0 | 0 | 0
COY(300) (kg/kg) | 0.0248798449251587 | 300 | 18.6721866909841 | 22.1869630555808 | -9.7406941578572 | 0.00743960000000001 | 0.84158371040724 | 0.0430979342185764 | 1.19643682348344 | 39.4988068906908 | 25.9746243894076 | -0.0030712964931804 | 23.5545763904126 | 23.5948787157808 | -7.24668682567945E-05 | -0.0081976095313116 | 2.08353400116258 | 235.693891534229 | 0.000320631391412521 | 0.0089010113919874 | 0.0113703578681793 | 25.8566448255331 | 131.662689635636 | 2.030017 | 20.90787691 | 124.792109 | -0.00137492 | 0.07115256 | 0.99981 | 0.99946 | 97.9781 | 275.755 | 320.277 | 320.825 | 740.366 | 0 | 0 | 0
COY(360) (kg/kg) |  | 305 | 19.5610295733462 | 0 | 0 | -0.00575986666666666 | -0.651568627450979 | 0 | 0 | 39.5943899313516 | 25.895929815099 | -0.00964762839726756 | 23.4585777172216 | 23.4947252532191 | -0.000226668378538956 | -0.0256412192917371 | 2.08353400116258 | 235.693891534229 | 0.000296659871728891 | 0.00949711190395066 | 0.0119359108638056 | 25.9149104973631 | 129.817671906071 | 2.015386 | 20.90577974 | 123.90697 | -0.00146676 | 0.07273599 | 1.000705 | 0.999605 | 97.9707 | 275.747 | 319.941 | 320.434 | 740.368 | 0 | 0 | 0
CO2Y(60) (kg/kg) | 1.89323506851507 | 310 | 20.1818207509371 | 56.720667046221 | -51.9979606982154 | 0.00314536666666669 | 0.355810708898947 | 0.0647806097650184 | 2.63582538281203 | 39.6937470571623 | 25.5199642529627 | -0.00707004856046193 | 23.1002954469211 | 23.1331724126271 | -0.000163552652314812 | -0.0185014312573316 | 2.08353400116258 | 235.693891534229 | 0.000203758770601232 | 0.00829063729825094 | 0.0120573883622641 | 25.9748937454283 | 128.044345345685 | 2.062636 | 20.90473427 | 120.243095 | -0.00182573 | 0.06998032 | 1.000421 | 0.999615 | 97.9723 | 275.731 | 319.696 | 320.151 | 740.393 | 0 | 0 | 0
CO2Y(120) (kg/kg) | 1.92021263449834 | 315 | 18.7431681619162 | 19.8429874393323 | -12.2894254247672 | 0.00835003333333336 | 0.944573906485674 | 0.0228011670321047 | 0.901611276216066 | 39.7910595294445 | 25.8287909551636 | -0.00438676778219279 | 23.3586326968076 | 23.3924194394046 | -0.00010261711194432 | -0.0116082705819367 | 2.08353400116258 | 235.693891534229 | 0.000190390504756976 | 0.00752848421011338 | 0.0111503397639656 | 26.0329130657438 | 126.320823902998 | 1.986784 | 20.90842422 | 123.059188 | -0.00188912 | 0.06778276 | 1.000067 | 0.999567 | 97.971 | 275.717 | 319.406 | 319.868 | 741.146 | 0 | 0 | 0
CO2Y(180) (kg/kg) | 1.96993258937648 | 320 | 17.133751170704 | 32.2158666978913 | -97.3198806777071 | 0.0047014833333333 | 0.531842006033178 | 0.0436249194600989 | 1.5640799984287 | 39.880751827776 | 26.4506848773652 | -0.0191129905059187 | 23.9056234533829 | 23.9391003132941 | -0.000457547797008225 | -0.0517588005665413 | 2.08353400116258 | 235.693891534229 | 0.000205101831759662 | 0.00735349604461252 | 0.0102476648387802 | 26.0864080772507 | 124.6273494618 | 1.989923 | 20.91243185 | 128.973221 | -0.00184953 | 0.06689638 | 1.001604 | 0.999424 | 97.9711 | 275.703 | 319.2 | 319.647 | 740.464 | 0 | 0 | 0
CO2Y(240) (kg/kg) | 2.0018636368174 | 325 | 16.6372717079882 | 10.632701891985 | 1.30301599626385 | 0.0138321833333333 | 1.56472662141779 | 0.0165781214419353 | 0.443968877726358 | 39.9651793849727 | 25.7975118750906 | 0.000772517711037852 | 23.2972565779174 | 23.3309293613131 | 1.80235561465874E-05 | 0.00203886381748727 | 2.08357906005295 | 235.698988693773 | 0.000229311615107112 | 0.0061410589110052 | 0.00980939610864989 | 26.1365507296193 | 122.969782722993 | 1.934684 | 20.91308169 | 122.587208 | -0.00173219 | 0.06426664 | 0.999195 | 0.999283 | 97.9721 | 275.719 | 318.953 | 319.414 | 740.455 | 0 | 0 | 0
CO2Y(300) (kg/kg) | 2.01644846466548 | 330 | 18.2951746515577 | 0 | 0 | -0.0228314166666664 | -2.58273944193059 | 0 | 0 | 40.0525105008716 | 26.0343005634012 | 0.0173218972331324 | 23.4945842778432 | 23.5259861675438 | 0.000407514714702288 | 0.0460989496269556 | 2.08464290573007 | 235.819333227384 | 0.00020260831987009 | 0.00599999653012873 | 0.0106768124940149 | 26.1877662511259 | 121.371243942035 | 1.927925 | 20.91037898 | 124.760248 | -0.00184661 | 0.06376757 | 0.997143 | 0.999114 | 97.973 | 275.704 | 318.729 | 319.155 | 740.455 | 0 | 0 | 0
CO2Y(360) (kg/kg)
User-defined Test Averages
HRR(0-26) (kW/m²) | 5.42278152801513
EHC(0-26) (MJ/kg) | 16.4953232170909
MLR(0-26) (g/s) | -0.0047634816666666
SEA(0-26) (m²/kg) | 220.566588680715
COY(0-26) (kg/kg) | 0.00712971094702306
CO2Y(0-26) (kg/kg) | 2.64732711944901
HRR(26-330) (kW/m²) | 132.29106659671
EHC(26-330) (MJ/kg) | 25.7339350174969
MLR(26-330) (g/s) | 0.0453600029166667
SEA(26-330) (m²/kg) | 145.021545787915
COY(26-330) (kg/kg) | 0.0248798449251587
CO2Y(26-330) (kg/kg) | 2.01644846466548
C-factor | 0.041612
Time to ignition (s) | 26

## CZ_O_FULL_10_3_24090013_red
Column1 | Column2 | Column3 | Column4 | Column5 | Column6 | Column7 | Column8 | Column9 | Column10 | Column11 | Column12 | Column13 | Column14 | Column15 | Column16 | Column17 | Column18 | Column19 | Column20 | Column21 | Column22 | Column23 | Column24 | Column25 | Column26 | Column27 | Column28 | Column29 | Column30 | Column31 | Column32 | Column33 | Column34 | Column35 | Column36 | Column37 | Column38 | Column39
Column1 | Column2 | Column3 | Column4 | Column5 | Column6 | Column7 | Column8 | Column9 | Column10 | Column11 | Column12 | Column13 | Column14 | Column15 | Column16 | Column17 | Column18 | Column19 | Column20 | Column21 | Column22 | Column23 | Column24 | Column25 | Column26 | Column27 | Column28 | Column29 | Column30 | Column31 | Column32 | Column33 | Column34 | Column35 | Column36 | Column37 | Column38 | Column39
Exported data
Parameter | Value | Time (s) | HRR (kW/m²) | EHC (MJ/kg) | SEA (m²/kg) | MLR (g/s) | Specific MLR (g/s·m²) | COY (kg/kg) | CO2Y (kg/kg) | THR (MJ/m²) | MFR (g/s) | k (1/m) | V stack (l/s) | V smoke (l/s) | SPR (m²/s) | RSR ((m²/s)/m²) | TSP (m²) | TSR (m²/m²) | COP (g/s) | CO2P (g/s) | O2C (g/s) | TOC (g) | ARHE(kW/m²) | Specimen mass (g) | Oxygen (%) | DPT (Pa) | CO (%) | CO2 (%) | PDM (-) | PDC (-) | APT (kPa) | Cold Trap TC (K) | Stack TC (K) | Smoke TC (K) | Cone Heater TC (K) | Soot MFM (g/s) | Spare TC (K) | HFM (kW/m²)
Peaks |  | 0 | 5.97718038295881 | 2.18128008878503 | 1.47581438128606 | 0.0242235166666684 | 2.74021681749642 | -0.000161148039391552 | 0.249592990301029 | 0 | 26.4856530580194 | 0.00153286239912727 | 23.2623052120654 | 23.3219982970067 | 3.57494142619918E-05 | 0.00404405138710315 | 0 | 0 | -3.90357221800219E-06 | 0.00604601996044057 | 0.00385452291792396 | 0 | 0 | 17.83 | 20.92664922 | 125.668371 | -0.00304454 | 0.06270416 | 0.984198 | 0.98437 | 98.1598 | 276.292 | 310.2 | 310.996 | 676.273 | 0 | 0 | 0
peak HRR (kW/m²) | 301.430134562841 | 5 | 9.26826538545522 | 0 | 850.187888190738 | 0.000194849999999747 | 0.0220418552035912 | 0.0938776824776249 | 20.0813117940139 | 0.0381136144210351 | 26.6327208061957 | 0.0070636075218381 | 23.3909467176608 | 23.4524794167275 | 0.00016565911001375 | 0.0187397183273473 | 0.000503521310689354 | 0.056959424286126 | 1.82920664307414E-05 | 0.00391284360305852 | 0.005322107123998 | 0.0229415751048049 | 7.62272288420702 | 17.788583 | 20.92173426 | 127.064984 | -0.00295828 | 0.05735004 | 0.983148 | 0.98394 | 98.1607 | 276.297 | 310.193 | 311.009 | 676.36 | 0 | 0 | 0
peak EHC (MJ/kg) | 40.9484254080245 | 10 | 3.37785600068195 | 10.86031207537 | 142.232677232323 | 0.00274948333333332 | 0.311027526395172 | 0.00865351697994488 | 0.967010777915411 | 0.069728917886378 | 26.9113794029329 | 0.0165054161675162 | 23.6321815299449 | 23.6932150959812 | 0.000391066375505649 | 0.0442382777721322 | 0.00189533502448785 | 0.214404414534825 | 2.37927007110753E-05 | 0.00265878001703211 | 0.00193505489180978 | 0.0410844801443244 | 6.9728917886378 | 17.783746 | 20.93331352 | 129.718621 | -0.00293788 | 0.05418317 | 0.981741 | 0.98359 | 98.1607 | 276.304 | 310.147 | 310.948 | 676.259 | 0 | 0 | 0
peak MLR (g/s) | 5.44145028333333 | 15 | 2.4056414708015 | 0 | 0 | -0.0245486166666664 | -2.77699283559574 | 0 | 0 | 0.0841876615650867 | 26.5924355216253 | -0.0160532478385611 | 23.3521768028752 | 23.4116587910688 | -0.000375833160884855 | -0.042515063448513 | 0.00287300096325197 | 0.325000108965155 | 1.64461871987689E-05 | 0.00277929055530048 | 0.00142696492535352 | 0.0494895296872326 | 5.61251077100578 | 17.785203 | 20.93496486 | 126.662494 | -0.00296535 | 0.05455939 | 0.985016 | 0.983215 | 98.1604 | 276.317 | 310.148 | 310.938 | 676.116 | 0 | 0 | 0
peak SEA (m²/kg) | 576.466949187165 | 20 | 1.50170190126546 | 3.11540325436802 | 100.085897594495 | 0.00426109999999973 | 0.482024886877797 | -0.0101562930613309 | 0.0977359076385879 | 0.0939560199952541 | 26.1985401574762 | 0.0184933712162289 | 23.002345696848 | 23.0610207978532 | 0.000426476018239874 | 0.0482438934660491 | 0.00393919100885166 | 0.445609842630278 | -4.32769803636343E-05 | 0.00041646247603876 | 0.000557925844027334 | 0.0544517566106847 | 4.6978009997627 | 17.967929 | 20.93789428 | 122.916948 | -0.00320011 | 0.0487274 | 0.980825 | 0.982895 | 98.1596 | 276.317 | 310.095 | 310.886 | 675.864 | 0 | 0 | 0
peak COY (kg/kg) | 0.0803052589926938 | 25 | -0.872323026581126 | 0 | 0 | -0.0104839 | -1.18596153846154 | 0 | 0 | 0.0977102747484177 | 26.9141935416333 | 0.0101997845386844 | 23.6280991585589 | 23.6851764635724 | 0.000241583696689157 | 0.027328472476149 | 0.00560934029617423 | 0.634540757485773 | 3.87250949344786E-05 | 0.00261345844398036 | -0.000370596946641345 | 0.055846571220753 | 3.90841098993671 | 17.78913 | 20.94106819 | 129.709775 | -0.00288052 | 0.05407167 | 0.981562 | 0.982704 | 98.1599 | 276.322 | 310.061 | 310.81 | 675.624 | 0 | 0 | 0
peak CO2Y (kg/kg) | 2.71120042434701 | 30 | 2.48626925785651 | 0 | 0 | -0.0248914333333334 | -2.8157730015083 | 0 | 0 | 0.103925947893059 | 26.6888766192851 | -0.0045877408152522 | 23.4262873193378 | 23.4837180255219 | -0.00010773721167956 | -0.0121874673845657 | 0.00621329953789713 | 0.702861938676146 | 1.37544294427128E-05 | 0.00649634220573985 | 0.0020345765654856 | 0.060933012634467 | 3.46419826310197 | 18.070828 | 20.93292174 | 127.525287 | -0.00297601 | 0.06370019 | 0.983044 | 0.98253 | 98.1608 | 276.325 | 310.008 | 310.768 | 675.47 | 0 | 0 | 0
|  | 35 | 4.79082819795314 | 5.04872836046931 | -27.2133079006421 | 0.00838843333333325 | 0.948917797888376 | 0.0028966224688019 | 1.8035718885622 | 0.122118691532583 | 26.6465232119034 | -0.00973653980859205 | 23.38714979948 | 23.4453947286862 | -0.000228277019104007 | -0.0258231922063357 | 0.00621329953789713 | 0.702861938676146 | 2.42981244713799E-05 | 0.015129142549078 | 0.00460334302323638 | 0.077527811606272 | 3.48910547235952 | 17.979361 | 20.92418514 | 127.110199 | -0.00293501 | 0.08504659 | 0.983459 | 0.982368 | 98.1616 | 276.324 | 309.982 | 310.754 | 675.362 | 0 | 0 | 0
Time To Peaks |  | 40 | 21.6161296079101 | 6.79739607188664 | 4.12949771534009 | 0.0281117333333334 | 3.18006033182504 | 0.00931726972567162 | 1.49002146736183 | 0.188136086047241 | 27.0802875969253 | 0.00486836903244965 | 23.7801245951584 | 23.8452216338739 | 0.00011608733857425 | 0.0131320518749152 | 0.00650351788433275 | 0.735692068363433 | 0.000261924601922821 | 0.041887086151418 | 0.0178882300271818 | 0.133756744232318 | 4.70340215118103 | 17.996291 | 20.88003208 | 131.349961 | -0.00202917 | 0.14947522 | 0.98172 | 0.982265 | 98.1625 | 276.332 | 310.142 | 310.991 | 675.597 | 0 | 0 | 0
t peak HRR (s) | 90 | 45 | 55.5626533268461 | 9.01533634774986 | 120.800856074599 | 0.0544820333333333 | 6.16312594268477 | 0.0141114573432715 | 1.34807962796276 | 0.381083043384132 | 26.2462042935729 | 0.283940436527228 | 23.0936132286984 | 23.1790735685523 | 0.00658147626735148 | 0.744510889971887 | 0.0232474268991471 | 2.62979942298044 | 0.000768820889358029 | 0.0734461192266546 | 0.041318217111324 | 0.281772862078582 | 8.46851207520292 | 17.69614 | 20.7973307 | 123.629167 | -3.5E-07 | 0.23184219 | 0.950886 | 0.982169 | 98.1636 | 276.323 | 310.76 | 311.91 | 675.872 | 0 | 0 | 0
t peak EHC (s) | 335 | 50 | 102.055242522646 | 19.7681945693666 | 337.816155516853 | 0.0456373666666665 | 5.16259803921567 | 0.0270711428703174 | 2.34213132607735 | 0.775127783007862 | 26.0133844045905 | 0.666775055026406 | 22.9873816368777 | 23.1218004318348 | 0.0154170397552462 | 1.74400902208668 | 0.0782437169556413 | 8.85109920312685 | 0.00123545567325839 | 0.106888706109678 | 0.0718560906898024 | 0.564708631581398 | 15.5025556601572 | 17.491764 | 20.68979908 | 121.968846 | 0.00188163 | 0.31809585 | 0.910151 | 0.982031 | 98.1633 | 276.33 | 312.099 | 313.924 | 676.203 | 0 | 0 | 0
t peak MLR (s) | 355 | 55 | 141.245872042407 | 19.7826797882468 | 336.76271410716 | 0.0631165000000001 | 7.13987556561087 | 0.0264726536161219 | 2.07788436259643 | 1.38338056942049 | 25.7578672566952 | 0.919843601951687 | 22.9039481374523 | 23.1074976222545 | 0.0212552838449446 | 2.40444387386251 | 0.169924525956118 | 19.2222314429998 | 0.00167086124196196 | 0.131148788371818 | 0.0970571235255254 | 0.986991667119718 | 25.1523739894635 | 17.212067 | 20.59876219 | 120.332462 | 0.00367825 | 0.38276206 | 0.884146 | 0.981895 | 98.162 | 276.336 | 314.051 | 316.842 | 677.523 | 0 | 0 | 0
t peak SEA (s) | 380 | 60 | 166.567604345528 | 19.2206100788226 | 360.14888935276 | 0.0766082666666666 | 8.6660935143288 | 0.0258252504453677 | 2.01386199624119 | 2.15291426039033 | 24.8897403057397 | 1.22245158772563 | 22.2946587692965 | 22.5697135430711 | 0.02759038215524 | 3.12108395421267 | 0.29203869095658 | 33.0360510131878 | 0.00197842767285218 | 0.154278476837911 | 0.114500688008688 | 1.51588619595525 | 35.8819043398389 | 16.861949 | 20.52343158 | 113.183663 | 0.00518997 | 0.45560609 | 0.854048 | 0.98176 | 98.1607 | 276.334 | 316.359 | 320.262 | 676.935 | 0 | 0 | 0
t peak COY (s) | 335 | 65 | 203.032113950308 | 19.5329842839778 | 297.030398579866 | 0.0918857999999999 | 10.3943212669683 | 0.0275493266626606 | 1.90093040600913 | 3.07691355612992 | 25.0243257607039 | 1.19133875155214 | 22.5648549833369 | 22.9094166224939 | 0.0272928757978298 | 3.08742938889477 | 0.429246835839255 | 48.5573343709564 | 0.00253139191985989 | 0.174668511100473 | 0.137725223630947 | 2.14645097505434 | 47.337131632768 | 16.44461 | 20.44166748 | 115.174804 | 0.00743067 | 0.50703515 | 0.856949 | 0.981607 | 98.1593 | 276.343 | 318.471 | 323.334 | 677.426 | 0 | 0 | 0
t peak CO2Y (s) | 210 | 70 | 235.624118111118 | 20.3575619744683 | 352.698302949672 | 0.102316633333334 | 11.5742797888386 | 0.0297668771395307 | 2.02260652231434 | 4.17355413628349 | 24.9406410112834 | 1.56522640907938 | 22.6379727339391 | 23.0553884925925 | 0.0360869029401906 | 4.08222883938807 | 0.587696282684306 | 66.4814799416635 | 0.00304564665376375 | 0.206946289921245 | 0.160616278806339 | 2.89230473114755 | 59.622201946907 | 15.948604 | 20.35692086 | 115.161601 | 0.00959785 | 0.59374734 | 0.821127 | 0.981531 | 98.1596 | 276.348 | 320.575 | 326.486 | 677.967 | 0 | 0 | 0
|  | 75 | 269.25346529748 | 20.3904991130285 | 344.356317172618 | 0.116730866666667 | 13.2048491704374 | 0.0321484082598395 | 1.94395073065546 | 5.43574809480498 | 24.7084587521913 | 1.74219141721791 | 22.5819071016447 | 23.0726721234178 | 0.0401970113457013 | 4.54717322915173 | 0.778406068399035 | 88.054985113013 | 0.0037527115581249 | 0.226919053546712 | 0.182345288940863 | 3.74970865051556 | 72.4766412640664 | 15.418455 | 20.2718445 | 113.80696 | 0.01267552 | 0.65207572 | 0.80468 | 0.981473 | 98.1609 | 276.357 | 322.786 | 329.801 | 678.837 | 0 | 0 | 0
Test Results (between 39 and 395 s) |  | 80 | 286.811156902366 | 20.5472708730399 | 307.798840253971 | 0.123394033333333 | 13.9586010558069 | 0.0303924660375251 | 1.82440644587757 | 6.8259096503046 | 24.5579212176543 | 1.63914492858079 | 22.6084239124097 | 23.1709470541719 | 0.0379805403542599 | 4.29644121654523 | 0.973849947648938 | 110.164021227255 | 0.00375024896731658 | 0.225120869796165 | 0.191747564307195 | 4.6849407836357 | 85.3238706288075 | 14.791707 | 20.2330958 | 113.246409 | 0.01276142 | 0.65096181 | 0.814128 | 0.9814 | 98.1624 | 276.354 | 325.146 | 333.236 | 679.572 | 0 | 0 | 0
mean HRR (kW/m²) | 90.8543187351942 | 85 | 296.274016547965 | 21.1934910498999 | 279.260862227941 | 0.123578616666667 | 13.9794815233786 | 0.0298028972410874 | 1.9520473640966 | 8.28362258393043 | 24.5697506579445 | 1.47583347533089 | 22.7618563311908 | 23.3838516473087 | 0.0345106710432695 | 3.90392206371827 | 1.15507797614276 | 130.664929427914 | 0.0036830008137124 | 0.24123131292287 | 0.199318909529476 | 5.66260696822738 | 97.4543833403579 | 14.193286 | 20.20554371 | 114.069878 | 0.0124708 | 0.69382345 | 0.829367 | 0.981329 | 98.1628 | 276.354 | 327.195 | 336.136 | 679.541 | 0 | 0 | 0
mean EHC (MJ/kg) | 23.256595472582 | 90 | 301.430134562841 | 20.2474911552093 | 216.573132776358 | 0.131603583333333 | 14.8872831825038 | 0.0254706229549209 | 1.54967176264691 | 9.77788296170744 | 23.6140714903494 | 1.25703238059801 | 22.0116904676127 | 22.6738791832357 | 0.0285018003270944 | 3.22418555736362 | 1.31260915456867 | 148.485198480619 | 0.00335202525059984 | 0.203942356954817 | 0.196567620665829 | 6.65232329371565 | 108.643144018972 | 13.550894 | 20.18637269 | 106.019761 | 0.0116488 | 0.61605202 | 0.85031 | 0.981324 | 98.1611 | 276.359 | 329.217 | 339.121 | 679.78 | 0 | 0 | 0
mean MLR (g/s) | 0.0343541416666667 | 95 | 268.60448189689 | 20.5425166385991 | 232.970052478681 | 0.115587766666667 | 13.0755392156863 | 0.0249366466423127 | 1.78714899980571 | 11.2029695028568 | 23.971460801778 | 1.16210001279592 | 22.4606191292835 | 23.1722638066572 | 0.0269284880662268 | 3.04620905726548 | 1.45118487555197 | 164.161185017192 | 0.00288237129354075 | 0.206572561588109 | 0.178658874108384 | 7.59038953065118 | 117.925994766913 | 12.906668 | 20.26522713 | 109.819326 | 0.00940407 | 0.61479909 | 0.859656 | 0.981431 | 98.1611 | 276.353 | 330.923 | 341.408 | 680.922 | 0 | 0 | 0
mean SEA (m²/kg) | 144.865767253986 | 100 | 272.10789328134 | 23.6979599450962 | 241.697424026879 | 0.101503833333333 | 11.4823340874811 | 0.0275840078521591 | 1.84829512910072 | 12.5547504408023 | 24.3217352348955 | 1.04268724841786 | 22.8129194698372 | 23.5288338691647 | 0.0245332150455203 | 2.77525057076022 | 1.57983913333134 | 178.714834087256 | 0.00279988253569091 | 0.187609040735051 | 0.177729247832508 | 8.48135983550341 | 125.547504408023 | 12.394978 | 20.27840205 | 113.171735 | 0.00887431 | 0.55531955 | 0.871546 | 0.981552 | 98.162 | 276.351 | 331.273 | 341.669 | 679.948 | 0 | 0 | 0
mean COY (kg/kg) | 0.0268234048120521 | 105 | 245.777721028439 | 22.6314856696138 | 159.604457607551 | 0.0960023166666668 | 10.8599905731524 | 0.0190149591679029 | 1.83164985330061 | 13.8494644765768 | 23.9411909979771 | 0.660388018123449 | 22.5003152173273 | 23.2021133941704 | 0.0153223976806517 | 1.7333029050511 | 1.67947816514677 | 189.986217776784 | 0.00182548013144075 | 0.175842629239019 | 0.161124563481136 | 9.32849436378752 | 131.899661681684 | 11.881224 | 20.3306654 | 109.874498 | 0.00485503 | 0.53104446 | 0.910583 | 0.981782 | 98.1619 | 276.356 | 331.927 | 342.28 | 679.957 | 0 | 0 | 0
mean CO2Y (kg/kg) | 1.93683371087461 | 110 | 238.437581051147 | 24.3816201389761 | 115.546853160184 | 0.0864498833333335 | 9.77939856711918 | 0.0181396260757895 | 2.04232904451901 | 15.0600027317758 | 24.5987438737981 | 0.418876237712434 | 23.1337559724731 | 23.8471679123737 | 0.00998901197523176 | 1.12997873022984 | 1.74275668928648 | 197.144421864986 | 0.0015681685579623 | 0.176559107626947 | 0.157071395488939 | 10.1239842612127 | 136.909115743416 | 11.437572 | 20.36186287 | 116.07044 | 0.00356264 | 0.52004044 | 0.936243 | 0.982035 | 98.1607 | 276.35 | 332.149 | 342.392 | 679.626 | 0 | 0 | 0
Total heat release (MJ/m²) | 32.3358135391538 | 115 | 240.385593579292 | 24.8676546531594 | 62.2903172793478 | 0.0854527166666665 | 9.66659690799395 | 0.0174467547139747 | 1.85900364445836 | 16.2570606683519 | 24.3585380850408 | 0.22540442590234 | 22.9219253312698 | 23.6147840142903 | 0.00532287683354887 | 0.602135388410506 | 1.78103641130843 | 201.474707161587 | 0.0014908725873261 | 0.158856911712201 | 0.155486758087178 | 10.905379645153 | 141.36574494219 | 11.007559 | 20.36205179 | 113.884564 | 0.00329952 | 0.47687172 | 0.957467 | 0.982389 | 98.1613 | 276.362 | 332.353 | 342.399 | 679.155 | 0 | 0 | 0
Total oxygen consumed (g) | 21.2596289687877 | 120 | 205.879775205836 | 23.5035473730853 | 68.6676170796989 | 0.0774341499999999 | 8.75951923076922 | 0.0127668437940514 | 1.58004068230568 | 17.3727240903147 | 24.0516711191833 | 0.227798775402839 | 22.6649592849445 | 23.3417346150742 | 0.00531721856109196 | 0.60149531234072 | 1.80763664979503 | 204.483783913465 | 0.000988589697375147 | 0.12234910719976 | 0.130899535638797 | 11.6213453794679 | 144.772700752622 | 10.592651 | 20.44720905 | 111.189237 | 0.00122085 | 0.38245448 | 0.95765 | 0.982845 | 98.1621 | 276.353 | 332.82 | 342.758 | 678.688 | 0 | 0 | 0
Mass lost (g) | 12.242776 | 125 | 167.230538677532 | 26.4996992132056 | 30.995281754353 | 0.0557862166666668 | 6.31065799396683 | 0.012957678584903 | 1.99047516388567 | 18.3054998750231 | 24.3480013890851 | 0.0734292374786386 | 22.9107002295558 | 23.5479703040051 | 0.00172910950359272 | 0.195600622578362 | 1.82525246995675 | 206.476523750763 | 0.000722859865034426 | 0.111041078762145 | 0.107902841366093 | 12.2183513219802 | 146.443999000185 | 10.249019 | 20.53869438 | 113.779555 | 4.06E-05 | 0.34781548 | 0.975129 | 0.983326 | 98.1628 | 276.366 | 332.334 | 341.578 | 678.015 | 0 | 0 | 0
Average specific MLR (g/s·m²) | 7.14802277039848 | 130 | 161.112318974008 | 28.5750790698081 | 12.0129071970919 | 0.0498417833333331 | 5.6382107843137 | 0.0149964011786411 | 2.27734555904677 | 19.1263570191519 | 25.0566059329516 | 0.0248474124885131 | 23.5041884162098 | 24.0968639288977 | 0.000598744717720892 | 0.0677313029096032 | 1.83107210551003 | 207.134853564483 | 0.000747447378325568 | 0.113506963929137 | 0.104916930342991 | 12.7504007512529 | 147.125823224246 | 10.015301 | 20.5608245 | 120.124074 | 5.525E-05 | 0.34580422 | 0.981097 | 0.98388 | 98.1635 | 276.359 | 331.301 | 339.655 | 677.171 | 0 | 0 | 0
Total smoke release (m²/m²) | 209.337653747588 | 135 | 157.679678171821 | 25.8675161924116 | 0.299305888525821 | 0.0538856666666666 | 6.09566365007541 | 0.0129005523685606 | 2.18182962722715 | 19.9233370120165 | 24.8576611662996 | 0.000677157873938862 | 23.2690764758396 | 23.8176324328306 | 1.61282973404729E-05 | 0.00182446802494037 | 1.83260928804768 | 207.308742991819 | 0.000695154864748135 | 0.11756934401622 | 0.103632374456677 | 13.271774013252 | 147.580274163085 | 9.735932 | 20.56246866 | 117.978253 | -0.00013759 | 0.35894533 | 0.984469 | 0.984545 | 98.163 | 276.362 | 330.612 | 338.406 | 676.389 | 0 | 0 | 0
Total smoke production (m²) | 1.85054485912867 | 140 | 164.847737967164 | 26.6892997425195 | 16.4504961560464 | 0.0546006833333336 | 6.17654788838615 | 0.012676875877681 | 2.19745361418695 | 20.729655552364 | 24.6313657550986 | 0.0381350060198494 | 23.0312992939318 | 23.553381132941 | 0.000898208331292511 | 0.101607277295533 | 1.83489512961927 | 207.567322355121 | 0.000692166085453234 | 0.119982468927911 | 0.107919948552552 | 13.8006548207751 | 148.068968231171 | 9.478462 | 20.54324617 | 115.709624 | -0.00012357 | 0.36825243 | 0.980983 | 0.985257 | 98.1627 | 276.36 | 330.24 | 337.726 | 675.642 | 0 | 0 | 0
MARHE (kW/m²) | 149.051866478004 | 145 | 167.94834334482 | 24.9011558629362 | 9.13446033358576 | 0.0596222666666665 | 6.7446003016591 | 0.0100994844882034 | 1.83685736306977 | 21.5616457556439 | 24.6839758979652 | 0.0231069886626225 | 23.0720351575872 | 23.5693727909297 | 0.000544617229865137 | 0.0616082839213956 | 1.83850219352216 | 207.975361258163 | 0.000602154157351522 | 0.109517599529575 | 0.108012144096434 | 14.3404850523976 | 148.701005211338 | 9.187447 | 20.54375334 | 116.161863 | -0.00050683 | 0.33966856 | 0.983444 | 0.986038 | 98.163 | 276.379 | 330.119 | 337.235 | 674.992 | 0 | 0 | 0
|  | 150 | 150.505343077852 | 28.5799001946877 | 8.38801099189242 | 0.04655255 | 5.26612556561086 | 0.0114568927844041 | 2.0521305522523 | 22.3577799717006 | 25.0879225958014 | 0.0163246574485632 | 23.4400843465845 | 23.9198465469173 | 0.000390483301100622 | 0.0441723191290296 | 1.84083994484957 | 208.239812765789 | 0.000533347574190612 | 0.0955319101402529 | 0.0963319394070812 | 14.8513452611564 | 149.051866478004 | 8.903462 | 20.59227093 | 119.94618 | -0.00083104 | 0.29828002 | 0.985106 | 0.986941 | 98.1638 | 276.366 | 329.985 | 336.739 | 674.356 | 0 | 0 | 0
Test Averages |  | 155 | 128.88713712548 | 28.342275073675 | -3.18548770891465 | 0.0402001 | 4.54752262443438 | 0.015171404202812 | 2.63877906006523 | 23.0562611722089 | 24.6423499003199 | -0.00546772740525535 | 22.9882639458043 | 23.4205026980784 | -0.00012805692444714 | -0.014486077426147 | 1.84181615310233 | 208.350243563612 | 0.00060989196609346 | 0.106079182092528 | 0.0861420548036346 | 15.3075302466832 | 148.750072078767 | 8.713268 | 20.62341495 | 115.544917 | -0.0004701 | 0.33097906 | 0.988563 | 0.987947 | 98.1638 | 276.367 | 329.476 | 335.671 | 673.792 | 0 | 0 | 0
HRR(60) (kW/m²) | 206.110239245918 | 160 | 154.328167565772 | 25.6085192970033 | -10.0801100104338 | 0.0532737166666667 | 6.02643853695325 | 0.0134484528546449 | 2.0058016352303 | 23.7642994339371 | 25.1657834304625 | -0.0225162602892622 | 23.4365177912669 | 23.8496498870542 | -0.000537004924664683 | -0.0607471634236067 | 1.84181615310233 | 208.350243563612 | 0.000716449066983378 | 0.106856508004796 | 0.100193229405278 | 15.7733684572054 | 148.526871462107 | 8.478183 | 20.57945838 | 120.300128 | -8.55E-05 | 0.3271194 | 0.991589 | 0.989047 | 98.1648 | 276.384 | 328.914 | 334.712 | 673.473 | 0 | 0 | 0
HRR(120) (kW/m²) | 196.468027899082 | 165 | 145.731611698506 | 24.6555060011596 | 0.135633695271692 | 0.0522507 | 5.91071266968326 | 0.0126607909748614 | 1.82871881373319 | 24.5144488820978 | 24.7776936187646 | 0.000301268238299535 | 23.1085596821094 | 23.5237393810045 | 7.0869555215326E-06 | 0.000801691801078348 | 1.84183387049113 | 208.352247793114 | 0.000661535190990193 | 0.0955518381207287 | 0.0937810852755638 | 16.2583042439075 | 148.572417467259 | 8.197221 | 20.59723774 | 116.787485 | -0.00026856 | 0.30147057 | 0.98995 | 0.989984 | 98.1652 | 276.397 | 329.391 | 335.309 | 673.413 | 0 | 0 | 0
HRR(180) (kW/m²) | 158.579999803679 | 170 | 132.641010296996 | 29.4955648822287 | -13.8442990668517 | 0.0397533166666666 | 4.49698152337858 | 0.0173974263398473 | 1.98431238425119 | 25.2103804370865 | 25.437282504493 | -0.0228287752226039 | 23.7034052968049 | 24.1080303023728 | -0.000550356804832594 | -0.0622575571077595 | 1.84185158787993 | 208.354252022617 | 0.000691605398472954 | 0.0788829985767259 | 0.0841181801738634 | 16.7030524075311 | 148.296355512274 | 7.971509 | 20.64050443 | 122.982695 | -0.00021791 | 0.25176474 | 0.993422 | 0.99084 | 98.1657 | 276.395 | 329.109 | 334.727 | 673.384 | 0 | 0 | 0
HRR(240) (kW/m²) | 127.318102696238 | 175 | 106.665544343306 | 29.0012788253423 | -21.6700492479829 | 0.0325131666666667 | 3.67796003016592 | 0.023394786153319 | 2.01693826119247 | 25.8086468236873 | 24.9988445645975 | -0.0298443934288097 | 23.2486321616302 | 23.6078486418293 | -0.000704561922874544 | -0.0797015749858082 | 1.84185158787993 | 208.354252022617 | 0.000760638581333888 | 0.0655770498425277 | 0.0679661689399529 | 17.0832632803157 | 147.477981849642 | 7.794918 | 20.69373654 | 118.544086 | 0.00011694 | 0.22031556 | 0.995148 | 0.991768 | 98.1648 | 276.415 | 328.456 | 333.531 | 674.393 | 0 | 0 | 0
HRR(300) (kW/m²) | 106.944582041121 | 180 | 89.5191359250042 | 30.7842298777554 | -41.5527155822673 | 0.0257063166666666 | 2.9079543740573 | 0.0343453692838691 | 2.28345689466052 | 26.2991085243581 | 25.063649121206 | -0.0453058767123729 | 23.2509211852464 | 23.5767927392514 | -0.00106816726511769 | -0.120833401031413 | 1.84185158787993 | 208.354252022617 | 0.000882892938844743 | 0.0586992660288265 | 0.0576251799333868 | 17.397241652499 | 146.106158468656 | 7.644958 | 20.73171766 | 118.86309 | 0.00061318 | 0.20180996 | 0.997757 | 0.992617 | 98.1655 | 276.428 | 327.639 | 332.231 | 673.517 | 0 | 0 | 0
HRR(360) (kW/m²) |  | 185 | 79.4523688667652 | 35.6076712104918 | -30.7047203047192 | 0.0197249333333334 | 2.23132730015084 | 0.0515654549924052 | 2.52164166343401 | 26.7215372863375 | 25.0731556794972 | -0.0257981006916581 | 23.1912329245907 | 23.4764786860869 | -0.000605648561029235 | -0.0685122806594157 | 1.84185158787993 | 208.354252022617 | 0.0010171251620282 | 0.0497392137017917 | 0.050838851524817 | 17.6684017311445 | 144.440742088311 | 7.535603 | 20.75629502 | 118.602921 | 0.00116538 | 0.17823372 | 0.996369 | 0.993443 | 98.1652 | 276.426 | 326.674 | 330.692 | 673.791 | 0 | 0 | 0
EHC(60) (MJ/kg) | 19.5170080472266 | 190 | 70.8892609088798 | 30.8811843911218 | -16.8134850370815 | 0.02029265 | 2.29554864253394 | 0.0558653794424377 | 2.12091043076204 | 27.0973913607766 | 25.0502875993278 | -0.0146062160466532 | 23.1115662971652 | 23.3592441771332 | -0.000341190167137733 | -0.0385961727531372 | 1.84185158787993 | 208.354252022617 | 0.00113365659214258 | 0.0430388930528033 | 0.0452082060472551 | 17.9085193750747 | 142.617849267245 | 7.439368 | 20.77647251 | 118.087695 | 0.00165023 | 0.16075025 | 0.995959 | 0.994302 | 98.1655 | 276.429 | 325.849 | 329.341 | 674.021 | 0 | 0 | 0
EHC(120) (MJ/kg) | 21.896503380225 | 195 | 61.5262490786231 | 28.382208295183 | -37.3258557250624 | 0.0191631333333332 | 2.16777526395172 | 0.0544656450608154 | 2.15478352133742 | 27.4284301357454 | 25.189433793645 | -0.0305594481861763 | 23.1864526214535 | 23.406193255927 | -0.000715280350040131 | -0.0809140667466211 | 1.84185158787993 | 208.354252022617 | 0.00104373241838641 | 0.0412924039238582 | 0.0398104751328268 | 18.1210660780249 | 140.658616080745 | 7.333694 | 20.79677056 | 119.128388 | 0.00125524 | 0.15556274 | 0.998644 | 0.995171 | 98.1669 | 276.45 | 325.099 | 328.18 | 674.282 | 0 | 0 | 0
EHC(180) (MJ/kg) | 22.781006363561 | 200 | 57.0581940003181 | 27.0082291920992 | -41.8162909155418 | 0.0186755833333333 | 2.1126225490196 | 0.056581191168192 | 1.98833439447181 | 27.7248912434427 | 25.0122822810523 | -0.0337228020001229 | 22.9670151987578 | 23.157732435201 | -0.000780943625684108 | -0.0883420391045371 | 1.84185158787993 | 208.354252022617 | 0.00105668675076083 | 0.037133304678491 | 0.0367570510890798 | 18.3124848935797 | 138.624456217214 | 7.247245 | 20.80680699 | 117.171079 | 0.00133914 | 0.1453837 | 0.999995 | 0.996158 | 98.1658 | 276.444 | 324.303 | 326.996 | 675.616 | 0 | 0 | 0
EHC(240) (MJ/kg) | 22.9612901358186 | 205 | 54.5139010294088 | 27.8773852704068 | -32.1729163994434 | 0.0172865166666666 | 1.9554883107089 | 0.0575561910784401 | 2.07219201465849 | 28.003821481017 | 25.4551943253218 | -0.0236607850696682 | 23.3350786076352 | 23.5054607831764 | -0.000556157655554251 | -0.0629137619405261 | 1.84185158787993 | 208.354252022617 | 0.000994946056347305 | 0.0358209817979275 | 0.0351442785464011 | 18.4922382176684 | 136.604007224473 | 7.148407 | 20.81485609 | 121.156923 | 0.00101233 | 0.1402909 | 0.999742 | 0.997049 | 98.167 | 276.441 | 323.767 | 326.131 | 674.882 | 0 | 0 | 0
EHC(300) (MJ/kg) | 23.1232339384544 | 210 | 50.6190124190491 | 35.8162945457966 | 5.08457547062703 | 0.0124935333333333 | 1.41329562594268 | 0.0718658245036516 | 2.71120042434701 | 28.2666537646382 | 25.7209414915558 | 0.00268104871174869 | 23.5422791308322 | 23.6938302723693 | 6.35243131281278E-05 | 0.00718600827241264 | 1.84201039866275 | 208.372217043298 | 0.000897858073963853 | 0.0338724728749268 | 0.0326892692494769 | 18.6618220871581 | 134.603113164944 | 7.077607 | 20.82478654 | 123.508804 | 0.00058026 | 0.13434854 | 0.997755 | 0.99806 | 98.1667 | 276.443 | 323.267 | 325.348 | 675.142 | 0 | 0 | 0
EHC(360) (MJ/kg) |  | 215 | 47.1460812736968 | 25.4603671557923 | -42.0649350021286 | 0.0163694166666667 | 1.8517439668175 | 0.0530056397576508 | 1.80654859257769 | 28.51106649887 | 25.5259504948137 | -0.0293621136042176 | 23.3220302373627 | 23.4512561795684 | -0.000688578448106095 | -0.0778934896047619 | 1.84216920944557 | 208.390182063979 | 0.000867671402876222 | 0.0295721466404845 | 0.0301394893828356 | 18.8188939837388 | 132.609611622651 | 7.013781 | 20.83294915 | 121.425759 | 0.00048555 | 0.12392357 | 1.002189 | 0.99884 | 98.1667 | 276.436 | 322.689 | 324.477 | 675.453 | 0 | 0 | 0
MLR(60) (g/s) | 0.0924791041666667 | 220 | 41.4417394620725 | 24.3968396227192 | -38.5470101185066 | 0.0150160833333334 | 1.69865196078432 | 0.0508379998253071 | 1.70736025351893 | 28.7325360507095 | 25.5551790860686 | -0.0247037656616398 | 23.3188518730642 | 23.4306430897353 | -0.00057882511619034 | -0.0654779543201742 | 1.84216920944557 | 208.390182063979 | 0.000763387641876798 | 0.0256378638468615 | 0.0264004461281602 | 18.9602438225163 | 130.602436594134 | 6.919849 | 20.84631463 | 121.548231 | 5.957E-05 | 0.11370468 | 1.002394 | 0.999575 | 98.1667 | 276.44 | 322.276 | 323.821 | 675.725 | 0 | 0 | 0
MLR(120) (g/s) | 0.0788735982638889 | 225 | 37.0993659553367 | 33.937028654748 | -24.3068424792209 | 0.00966373333333332 | 1.09318250377074 | 0.0683923516900884 | 2.35659741848169 | 28.928888814253 | 25.7588067963447 | -0.00996682312580069 | 23.4703815116344 | 23.5676745668805 | -0.00023489484389453 | -0.0265718149201957 | 1.84216920944557 | 208.390182063979 | 0.000660925448772563 | 0.0227735290262288 | 0.023563110937907 | 19.0851527151815 | 128.572839174458 | 6.868508 | 20.85702388 | 123.31288 | -0.00037616 | 0.10586474 | 1.001257 | 1.00012 | 98.1675 | 276.453 | 321.806 | 323.14 | 675.956 | 0 | 0 | 0
MLR(180) (g/s) | 0.0611483479166667 | 230 | 33.549378987016 | 29.1663439605072 | -22.0754791017544 | 0.01016845 | 1.15027714932127 | 0.065177084957039 | 2.22560400928937 | 29.1055106766089 | 25.8393608161921 | -0.00951537404344818 | 23.5095395345487 | 23.5906023712013 | -0.000224473405472236 | -0.0253929191710674 | 1.84216920944557 | 208.390182063979 | 0.000662749929531407 | 0.0226309430882586 | 0.021612545615887 | 19.198091856566 | 126.545698593952 | 6.816388 | 20.86411469 | 123.904888 | -0.00037713 | 0.1053202 | 1.001693 | 1.000607 | 98.1679 | 276.439 | 321.338 | 322.446 | 676.15 | 0 | 0 | 0
MLR(240) (g/s) | 0.0487605461805556 | 235 | 32.2736222592005 | 27.3651308893785 | -14.8094882922402 | 0.0104256333333333 | 1.17937028657616 | 0.0562055633959156 | 2.16533794569386 | 29.2700681797244 | 25.7623369014148 | -0.00657928824918486 | 23.4004358505544 | 23.4673248748932 | -0.000154398294789188 | -0.0174658704512656 | 1.84216920944557 | 208.390182063979 | 0.000585978595259235 | 0.0225750194645573 | 0.0208817497030731 | 19.3043275948634 | 124.553481615849 | 6.765917 | 20.86645592 | 122.962236 | -0.00067734 | 0.10534967 | 1.001657 | 1.000906 | 98.169 | 276.455 | 320.803 | 321.72 | 676.305 | 0 | 0 | 0
MLR(300) (g/s) | 0.0406959165277778 | 240 | 31.0567469639364 | 20.6324555406987 | -9.83539058343343 | 0.0133063 | 1.50523755656108 | 0.0410901615892747 | 1.64694375623215 | 29.4283941027822 | 24.9117449018997 | -0.0057727096465062 | 22.6115328803154 | 22.6709233158033 | -0.00013087265772034 | -0.0148045992896312 | 1.84216920944557 | 208.390182063979 | 0.000546758017155365 | 0.0219147277035517 | 0.020115208339037 | 19.4068199899687 | 122.618308761593 | 6.709228 | 20.86673602 | 114.893829 | -0.00075983 | 0.10557439 | 1.001714 | 1.001055 | 98.1678 | 276.46 | 320.572 | 321.414 | 676.411 | 0 | 0 | 0
MLR(360) (g/s) |  | 245 | 32.464038049609 | 21.7577708411415 | -10.185262309556 | 0.0131898666666667 | 1.49206636500754 | 0.0375692603911164 | 1.80934508384085 | 29.5871960653161 | 25.5562095407412 | -0.00578140882846648 | 23.1796314291828 | 23.2369403053793 | -0.000134342251828068 | -0.0151970873108674 | 1.84216920944557 | 208.390182063979 | 0.000495533535324106 | 0.0238650204098496 | 0.0211479258821454 | 19.5099778255216 | 120.764065572719 | 6.636766 | 20.86492145 | 120.827424 | -0.00102432 | 0.10913672 | 1.001725 | 1.001065 | 98.1682 | 276.469 | 320.339 | 321.131 | 676.552 | 0 | 0 | 0
SEA(60) (m²/kg) | 280.88693051915 | 250 | 33.0649925129716 | 30.5616350534464 | -60.1395072422473 | 0.00956410000000008 | 1.08191176470589 | 0.0605533789310034 | 2.52969713772906 | 29.7510186417226 | 26.0042670195492 | -0.0243475737147576 | 23.5675414732038 | 23.6237198808419 | -0.000575180261215582 | -0.0650656404090025 | 1.84216920944557 | 208.390182063979 | 0.000579138571434015 | 0.0241942763949547 | 0.0215519337361791 | 19.6167274745674 | 119.00407456689 | 6.581558 | 20.86480576 | 125.003291 | -0.00072642 | 0.1089111 | 1.003689 | 1.000907 | 98.1686 | 276.465 | 320.088 | 320.851 | 676.617 | 0 | 0 | 0
SEA(120) (m²/kg) | 192.614943882135 | 255 | 32.8067918930557 | 27.6918855323495 | -34.3609183114734 | 0.0104728166666666 | 1.18470776772246 | 0.0497273389267903 | 2.24300674636129 | 29.9156981027376 | 25.5836644229428 | -0.0154942986990035 | 23.1757755089966 | 23.2250329598662 | -0.000359855597974368 | -0.0407076468296796 | 1.84216920944557 | 208.390182063979 | 0.000520785303901468 | 0.0234905984367381 | 0.0212868595889229 | 19.7238244578802 | 117.316463147991 | 6.535949 | 20.86451029 | 120.937107 | -0.00092441 | 0.10810762 | 1.002385 | 1.000616 | 98.1686 | 276.477 | 319.942 | 320.622 | 677.394 | 0 | 0 | 0
SEA(180) (m²/kg) | 162.58279468473 | 260 | 34.1273686781264 | 26.8517335274815 | -48.5100117231594 | 0.0112352500000001 | 1.27095588235295 | 0.0524375454317781 | 2.07476320002017 | 30.0830335041656 | 25.6459104006596 | -0.0234224727714278 | 23.2193830001627 | 23.2691959782095 | -0.000545022109212629 | -0.0616540847525599 | 1.84216920944557 | 208.390182063979 | 0.000589148932312388 | 0.0233104832430267 | 0.0220030455763774 | 19.8320492207934 | 115.703975016021 | 6.476538 | 20.86216541 | 121.45946 | -0.00065388 | 0.10749876 | 1.002775 | 1.000101 | 98.1689 | 276.473 | 319.766 | 320.452 | 676.572 | 0 | 0 | 0
SEA(240) (m²/kg) | 151.288179579814 | 265 | 33.8807341142913 | 28.5977067751887 | -41.5136313343416 | 0.0104730666666666 | 1.18473604826545 | 0.0547174924272625 | 2.15183692745505 | 30.2530537611466 | 25.6130978051267 | -0.0187166881759355 | 23.1775640512111 | 23.2292713568301 | -0.00043477502853998 | -0.0491826955361968 | 1.84216920944557 | 208.390182063979 | 0.000573059946023546 | 0.0225363315970318 | 0.0217455674379883 | 19.9414207533293 | 114.162467023195 | 6.424975 | 20.86297582 | 121.085586 | -0.00071579 | 0.10558628 | 1.001676 | 0.999541 | 98.1698 | 276.476 | 319.599 | 320.312 | 676.53 | 0 | 0 | 0
SEA(300) (m²/kg) | 144.231936381927 | 270 | 32.8794184111 | 21.939660203891 | -11.3212490815158 | 0.0132478833333333 | 1.49862933634992 | 0.0390208180745917 | 1.71781716929444 | 30.4199541424601 | 25.4616950628914 | -0.00649606793744629 | 23.0328442497955 | 23.0882109706644 | -0.000149982587019529 | -0.0169663559976842 | 1.84216920944557 | 208.390182063979 | 0.000516943245423416 | 0.0227574414468097 | 0.0212149175659565 | 20.0488219658392 | 112.666496823926 | 6.367881 | 20.86440527 | 119.618247 | -0.00092993 | 0.1065021 | 0.999625 | 0.998885 | 98.1702 | 276.486 | 319.492 | 320.26 | 676.481 | 0 | 0 | 0
SEA(360) (m²/kg) |  | 275 | 32.4093042737388 | 20.5628132430481 | -59.2127337325053 | 0.0139328333333335 | 1.57611236802415 | 0.0351188068213181 | 1.56567784969907 | 30.5831759491722 | 26.0918998714687 | -0.034881493728286 | 23.5948059348545 | 23.6515430426376 | -0.000825001150306049 | -0.0933259219803222 | 1.84216920944557 | 208.390182063979 | 0.000489304482306959 | 0.021814328533549 | 0.0207978973977146 | 20.1538540032484 | 111.211548906081 | 6.295077 | 20.86767348 | 125.569644 | -0.00109017 | 0.10270261 | 1.002118 | 0.998141 | 98.1705 | 276.482 | 319.382 | 320.15 | 676.415 | 0 | 0 | 0
COY(60) (kg/kg) | 0.0269417773146721 | 280 | 32.1126093151384 | 23.744473197332 | -26.2312456840771 | 0.0119554333333334 | 1.35242458521871 | 0.04088370643637 | 1.82502223055305 | 30.7444807331444 | 25.610136127258 | -0.0135153150304587 | 23.1472567808584 | 23.2037439245416 | -0.000313605909026272 | -0.035475781564058 | 1.84216920944557 | 208.390182063979 | 0.000488782426719595 | 0.0218189316092284 | 0.0206429930125123 | 20.257456229274 | 109.801716904087 | 6.232227 | 20.86686374 | 120.91327 | -0.0010558 | 0.10374947 | 0.998987 | 0.997449 | 98.172 | 276.492 | 319.218 | 319.997 | 677.349 | 0 | 0 | 0
COY(120) (kg/kg) | 0.0222818254267518 | 285 | 32.1743803663546 | 28.139233396346 | -36.9990182158495 | 0.01010765 | 1.14339932126696 | 0.0532210509466094 | 2.04379814602829 | 30.9051982073481 | 25.4454981783186 | -0.0162297311868661 | 22.9859157153636 | 23.0424720017585 | -0.000373973126469429 | -0.0423046523155463 | 1.84216920944557 | 208.390182063979 | 0.000537939755600494 | 0.0206579963307027 | 0.0205215684724476 | 20.3603676329864 | 108.439291955607 | 6.175713 | 20.86682361 | 119.298592 | -0.00084327 | 0.10110968 | 0.998659 | 0.996813 | 98.173 | 276.504 | 319.044 | 319.829 | 676.352 | 0 | 0 | 0
COY(180) (kg/kg) | 0.0239988757627996 | 290 | 30.8661073477061 | 31.5380752750889 | -1.87843746669679 | 0.00865164999999997 | 0.978693438914023 | 0.0630563749469652 | 2.35087645090146 | 31.0627994266333 | 25.8099236640197 | -0.000695640848005014 | 23.3017422540725 | 23.3620316508931 | -1.62515835087472E-05 | -0.00183841442406643 | 1.84216920944557 | 208.390182063979 | 0.000545541686309909 | 0.0203389602464415 | 0.0197611253680486 | 20.4610743675876 | 107.113101471149 | 6.130295 | 20.87052113 | 122.669802 | -0.00084368 | 0.09954181 | 0.996218 | 0.996139 | 98.1743 | 276.499 | 318.861 | 319.686 | 676.31 | 0 | 0 | 0
COY(240) (kg/kg) | 0.0255059995134819 | 295 | 29.3734174006829 | 27.5156930985363 | -55.9186874416674 | 0.00943683333333333 | 1.06751508295626 | 0.0476159073302851 | 2.0854580586619 | 31.2133982385042 | 25.8637691025061 | -0.0225546773262189 | 23.3368806344682 | 23.396270581639 | -0.000527695333605775 | -0.0596940422630967 | 1.84216920944557 | 208.390182063979 | 0.000449343381491345 | 0.0196801201232493 | 0.018811792981915 | 20.5575066634625 | 105.808129622048 | 6.08608 | 20.87398771 | 123.111088 | -0.00123283 | 0.09775742 | 0.99808 | 0.995517 | 98.1743 | 276.496 | 318.677 | 319.488 | 676.297 | 0 | 0 | 0
COY(300) (kg/kg) | 0.0264417830816719 | 300 | 28.3114627766345 | 21.573210419007 | -36.2635128341247 | 0.0116011166666666 | 1.31234351432881 | 0.036893392292654 | 1.73740575699629 | 31.3576104389475 | 25.8626744514904 | -0.0179956599251203 | 23.3215403574411 | 23.3777057847481 | -0.000420697243131844 | -0.047590185874643 | 1.84216920944557 | 208.390182063979 | 0.000428004548216179 | 0.0201558468842523 | 0.0182989544755367 | 20.6502835321061 | 104.525368129825 | 6.034262 | 20.87577974 | 123.024955 | -0.00131807 | 0.09897008 | 0.996876 | 0.994833 | 98.1726 | 276.513 | 318.481 | 319.248 | 676.224 | 0 | 0 | 0
COY(360) (kg/kg) |  | 305 | 28.3485243401276 | 22.7460283250265 | -30.2428471211797 | 0.0110173499999999 | 1.24630656108596 | 0.037130983400184 | 1.75898388554825 | 31.4992604067394 | 25.7984272100178 | -0.0142981629202503 | 23.2514071218036 | 23.3034155219076 | -0.000333196031730525 | -0.0376918587930459 | 1.84216920944557 | 208.390182063979 | 0.000409085039964012 | 0.0193793411114448 | 0.018194414307165 | 20.7415169540629 | 103.276263628654 | 5.973659 | 20.87598703 | 122.350295 | -0.00138964 | 0.09711698 | 0.995909 | 0.994287 | 98.1721 | 276.496 | 318.314 | 319.026 | 676.213 | 0 | 0 | 0
CO2Y(60) (kg/kg) | 1.84413111741767 | 310 | 27.4836999969253 | 30.4425506180858 | -7.01908670328021 | 0.0079808 | 0.902805429864254 | 0.0519103656316621 | 2.35659429052478 | 31.6388409675821 | 26.2463284070643 | -0.00236370978764341 | 23.647879623608 | 23.6991560699962 | -5.60179271615387E-05 | -0.00633686958840936 | 1.84216920944557 | 208.390182063979 | 0.000414286246033169 | 0.0188075077138202 | 0.017634635376731 | 20.8310895782726 | 102.060777314781 | 5.926994 | 20.87900685 | 126.596971 | -0.00139713 | 0.09483952 | 0.994705 | 0.994437 | 98.1722 | 276.491 | 318.217 | 318.907 | 676.171 | 0 | 0 | 0
CO2Y(120) (kg/kg) | 1.90162803796158 | 315 | 25.3443228303565 | 24.2746194365217 | -18.6970760578843 | 0.00922955000000011 | 1.04406674208146 | 0.0432834971710595 | 1.86675528587506 | 31.7709110246503 | 25.610025713023 | -0.00746729375031749 | 23.0607226011614 | 23.1095232222131 | -0.000172565598330049 | -0.0195209952862046 | 1.84216920944557 | 208.390182063979 | 0.000399487201315157 | 0.0172293112487484 | 0.0162348202088483 | 20.9157632172366 | 100.86003499889 | 5.888977 | 20.88244321 | 120.460726 | -0.00141633 | 0.09195569 | 0.996581 | 0.995733 | 98.1736 | 276.49 | 318.026 | 318.699 | 676.156 | 0 | 0 | 0
CO2Y(180) (kg/kg) | 1.92092730409611 | 320 | 24.6402983215148 | 22.4972100228453 | 8.34322828933964 | 0.00968210000000001 | 1.09526018099548 | 0.0375466112685393 | 1.61861244717198 | 31.89587257753 | 25.9503519454941 | 0.00345007493486383 | 23.3579872239713 | 23.4139756803293 | 8.07799706202154E-05 | 0.00913800572626871 | 1.84237115937212 | 208.413027078295 | 0.000363530044963125 | 0.0156715675747638 | 0.0155976292274449 | 20.9953443408273 | 99.6746018047811 | 5.835654 | 20.88541819 | 123.634939 | -0.00158076 | 0.08742459 | 0.996477 | 0.996869 | 98.1734 | 276.497 | 317.901 | 318.663 | 676.124 | 0 | 0 | 0
CO2Y(240) (kg/kg) | 1.92577968033565 | 325 | 21.4061499586811 | 29.5218087216925 | 4.44803660121925 | 0.00640985000000002 | 0.725096153846156 | 0.0525818241516463 | 2.04451514563019 | 32.0109886982304 | 25.6843811941254 | 0.00123095306954182 | 23.1086231817535 | 23.1619288450515 | 2.85112474083253E-05 | 0.00322525423171101 | 1.8426443874172 | 208.44393522819 | 0.000337041605538431 | 0.0131050354062177 | 0.0134443057438666 | 21.0679491782556 | 98.4953498407091 | 5.796712 | 20.89244327 | 121.06141 | -0.0016724 | 0.08125998 | 0.997588 | 0.997728 | 98.1747 | 276.472 | 317.764 | 318.497 | 676.069 | 0 | 0 | 0
CO2Y(300) (kg/kg) | 1.92803367076628 | 330 | 17.3648256407685 | 31.2226379373519 | -21.3307665117741 | 0.0049164666666667 | 0.556161387631979 | 0.0613430293639591 | 2.19336280143293 | 32.1079161372291 | 25.5224990632034 | -0.00455868333353705 | 22.9514853844692 | 23.0048886611781 | -0.000104872002529588 | -0.0118633487024421 | 1.84271566553572 | 208.451998363769 | 0.000301590959100261 | 0.0107835951011517 | 0.0108855394493478 | 21.1287737912386 | 97.2967155673608 | 5.7698 | 20.90121721 | 119.480366 | -0.00180742 | 0.07548706 | 0.998932 | 0.998413 | 98.1749 | 276.481 | 317.605 | 318.344 | 676.025 | 0 | 0 | 0
CO2Y(360) (kg/kg) |  | 335 | 16.5082218261166 | 40.9484254080245 | -21.079166613084 | 0.00356381666666659 | 0.403146681749614 | 0.0803052589926938 | 2.44641518380507 | 32.1925987558963 | 25.5972681661336 | -0.00325741702885565 | 23.0098805426157 | 23.0619182713432 | -7.51222852951505E-05 | -0.00849799607411205 | 1.84271566553572 | 208.451998363769 | 0.000286193220419139 | 0.00871857520563071 | 0.0100996112942715 | 21.1812366680977 | 96.0973097190934 | 5.746736 | 20.90410906 | 120.135271 | -0.00187319 | 0.07009668 | 0.999255 | 0.998884 | 98.1751 | 276.484 | 317.483 | 318.201 | 676.01 | 0 | 0 | 0
|  | 340 | 15.0565551688056 | 24.8889622163042 | -4.01656471782762 | 0.00534775000000004 | 0.604949095022629 | 0.0511742859669623 | 1.19915897098551 | 32.2715106983836 | 26.3875772154714 | -0.000904100506510635 | 23.7055113697047 | 23.7579603319359 | -2.14795839697628E-05 | -0.00242981719114964 | 1.84271566553572 | 208.451998363769 | 0.000273667287779824 | 0.00641280238708781 | 0.00894686049991914 | 21.2288528475831 | 94.9162079364223 | 5.730834 | 20.90913277 | 127.58846 | -0.0019569 | 0.06367475 | 0.999397 | 0.999294 | 98.1756 | 276.48 | 317.285 | 317.987 | 675.966 | 0 | 0 | 0
User-defined Test Averages |  | 345 | 7.88882125819621 | 28.1836605440218 | 97.9663089126786 | 0.00247438333333343 | 0.279907616892922 | 0.0468192463334631 | 1.75417906046688 | 32.3288741394511 | 26.2705712151247 | 0.0102568259131375 | 23.5844801844223 | 23.6336469054466 | 0.000242406202001726 | 0.0274215160635437 | 1.84332168104072 | 208.520552153928 | 0.000115848762806753 | 0.00434051143090174 | 0.00468152096611267 | 21.2629238012482 | 93.7068815636264 | 5.698813 | 20.92369201 | 126.374187 | -0.00257331 | 0.05855468 | 0.998323 | 0.999491 | 98.1749 | 276.46 | 317.071 | 317.732 | 675.971 | 0 | 0 | 0
HRR(0-39) (kW/m²) | 3.36448789713364 | 350 | 4.8293885911763 | 0 | 0 | -0.681588516666667 | -77.1027733785822 | 0 | 0 | 32.3606696640745 | 26.2577330360396 | -0.00118461625918476 | 23.5514686839291 | 23.5957788888511 | -2.79519433198616E-05 | -0.00316198453844589 | 1.84392769654573 | 208.589105944087 | 0.000147036399509592 | 0.00433261288834673 | 0.00303329968122189 | 21.2822108528666 | 92.4590561830701 | 5.707281 | 20.92936573 | 126.135628 | -0.00245027 | 0.0585402 | 0.999725 | 0.99959 | 98.1753 | 276.476 | 316.782 | 317.378 | 675.992 | 0 | 0 | 0
EHC(0-39) (MJ/kg) | -6.96950713622118 | 355 | 4.93981767933845 | 0.00802506427727603 | -0.109543175089169 | 5.44145028333333 | 615.548674585219 | 2.79885401264452E-05 | 0.000959309987277479 | 32.3850926797508 | 25.8695796549486 | -0.0256596725342756 | 23.1913812395819 | 23.2299823908497 | -0.000596073741126191 | -0.0674291562359944 | 1.84392769654573 | 208.589105944087 | 0.000152298249601131 | 0.00522003760207553 | 0.00323486783188633 | 21.2978812716493 | 91.2256131823967 | 5.706775 | 20.92850359 | 122.371008 | -0.00242055 | 0.06096068 | 1.002421 | 0.999493 | 98.1757 | 276.472 | 316.619 | 317.146 | 675.975 | 0 | 0 | 0
MLR(0-39) (g/s) | -0.0052017916666666 | 360 | 5.54990268091049 | 0 | 0 | -0.00171380000000007 | -0.193868778280551 | 0 | 0 | 32.4113169806514 | 26.3503758413034 | -8.77807008456194E-06 | 23.5960653418453 | 23.6253863996869 | -2.07385297591308E-07 | -2.34598752931344E-05 | 1.84392769654573 | 208.589105944087 | 0.000106142482134987 | 0.00423927134561081 | 0.00339267194375254 | 21.3144501210884 | 90.0314360573651 | -35.100781 | 20.92816805 | 126.820352 | -0.00261278 | 0.0582689 | 0.999301 | 0.9993 | 98.1755 | 276.466 | 316.266 | 316.659 | 676.783 | 0 | 0 | 0
SEA(0-39) (m²/kg) | -21.5903423739462 | 365 | 3.90722241887343 | 0 | 0 | -5.44245218333333 | -615.662011689291 | 0 | 0 | 32.4349597934009 | 26.4761623952536 | 0.0213475904070931 | 23.6773687410903 | 23.6976091401433 | 0.000505886853551166 | 0.0572270196324848 | 1.8451924136796 | 208.732173493168 | 7.77490135012838E-05 | 0.000872548102395358 | 0.0019764672709491 | 21.3278729691252 | 88.8629035435641 | 5.721334 | 20.93306496 | 127.864806 | -0.00272565 | 0.0498501 | 0.996475 | 0.998903 | 98.1745 | 276.486 | 315.848 | 316.118 | 675.733 | 0 | 0 | 0
COY(0-39) (kg/kg) | -0.00260880599623833 | 370 | 1.18336306044837 | 0.0154095651768734 | 0.472033510130734 | 0.678859483333333 | 76.7940592006033 | 0.000112037085688223 | 0.00080973004468347 | 32.4476862570992 | 26.2406079930303 | 0.0136638831233491 | 23.4391504114715 | 23.4519295803832 | 0.00032044442480337 | 0.0362493693216482 | 1.84725824187549 | 208.965864465553 | 7.60574381044798E-05 | 0.000549692919773298 | 0.000452173060636585 | 21.3339445699541 | 87.6964493435113 | 5.720925 | 20.93826215 | 125.452208 | -0.00272959 | 0.04905986 | 0.996859 | 0.998413 | 98.1742 | 276.474 | 315.477 | 315.649 | 675.848 | 0 | 0 | 0
CO2Y(0-39) (kg/kg) | -0.986360733250768 | 375 | 1.23321567677392 | 0 | 0 | -0.000696783333333295 | -0.0788216440422279 | 0 | 0 | 32.4537277039423 | 26.1965096754505 | 0.0287352304673922 | 23.3781758110536 | 23.387595735568 | 0.000672047953539747 | 0.0760235241560799 | 1.84973947282135 | 209.246546699247 | 8.56301485233562E-05 | 0.00010889322291452 | 0.000416355557638781 | 21.3361158914998 | 86.5432738771793 | 5.733292 | 20.93838328 | 124.915578 | -0.0026913 | 0.04795481 | 0.994457 | 0.99772 | 98.1748 | 276.475 | 315.186 | 315.313 | 676.069 | 0 | 0 | 0
HRR(39-395) (kW/m²) | 90.8543187351942 | 380 | 0.224297510435341 | 1.50962362681661 | 576.466949187165 | 0.00131343333333328 | 0.148578431372543 | 0.034338573478291 | -0.423565259759483 | 32.4573714869103 | 25.949399236549 | 0.032702241595212 | 23.1431029349579 | 23.1528748395712 | 0.000757150906627363 | 0.0856505550483443 | 1.85331246997177 | 209.650731897259 | 4.51014270255014E-05 | -0.000556324731010073 | -0.000245187188631707 | 21.3371567803939 | 85.4141354918691 | 5.726452 | 20.94067709 | 122.493049 | -0.00284958 | 0.04627035 | 0.993303 | 0.997013 | 98.1743 | 276.5 | 314.988 | 315.121 | 676.301 | 0 | 0 | 0
EHC(39-395) (MJ/kg) | 23.256595472582 | 385 | -0.811280478336005 | -15.2606009756148 | -370.923505282025 | 0.000469950000000008 | 0.0531617647058832 | -0.0197369826761429 | -2.45066538548813 | 32.4579322306864 | 26.4434607785252 | -0.00739329252487856 | 23.5696583118741 | 23.5775198561014 | -0.00017431550130729 | -0.0197189481116844 | 1.85520534723833 | 209.864858284879 | -9.27539500865353E-06 | -0.00115169019791017 | -0.000924551765904275 | 21.3371567803939 | 84.3063174823022 | 5.723743 | 20.94298651 | 127.125926 | -0.00306557 | 0.04481501 | 0.997056 | 0.996216 | 98.1764 | 276.496 | 314.8 | 314.905 | 676.501 | 0 | 0 | 0
MLR(39-395) (g/s) | 0.0343541416666667 | 390 | -1.32749204917212 | 0 | 0 | -0.000686516666666496 | -0.0776602564102371 | 0 | 0 | 32.4579322306864 | 26.485623128951 | -0.025891000794877 | 23.5928402584355 | 23.5985395917635 | -0.000610989807328285 | -0.0691164940416611 | 1.85520534723833 | 209.864858284879 | -2.43665620388913E-05 | -0.00122085283113035 | -0.00122141833498027 | 21.3371567803939 | 83.2254672581702 | 5.723339 | 20.943996 | 127.453854 | -0.00312443 | 0.04464772 | 0.998228 | 0.995286 | 98.177 | 276.514 | 314.608 | 314.684 | 676.755 | 0 | 0 | 0
SEA(39-395) (m²/kg) | 144.865767253986 | 395 | -2.32765240306879 | 0 | 0 | -0.00542908333333395 | -0.614149698340944 | 0 | 0 | 32.4579322306864 | 26.2343609424393 | 0.0265890297975946 | 23.3551308235087 | 23.3601818503039 | 0.00062112457129496 | 0.0702629605537285 | 1.85675815866657 | 210.040515686264 | -7.50980683071369E-06 | -0.00116310899822299 | -0.00174532700681933 | 21.3371567803939 | 82.1719803308516 | 5.736585 | 20.94584356 | 124.972755 | -0.0030589 | 0.04476352 | 0.991189 | 0.994198 | 98.1772 | 276.514 | 314.421 | 314.489 | 676.947 | 0 | 0 | 0
COY(39-395) (kg/kg) | 0.0268234048120521
CO2Y(39-395) (kg/kg) | 1.93683371087461
C-factor | 0.041612
Time to ignition (s) | 39

## CZ_O_FULL_10_2_24090012_red
Column1 | Column2 | Column3 | Column4 | Column5 | Column6 | Column7 | Column8 | Column9 | Column10 | Column11 | Column12 | Column13 | Column14 | Column15 | Column16 | Column17 | Column18 | Column19 | Column20 | Column21 | Column22 | Column23 | Column24 | Column25 | Column26 | Column27 | Column28 | Column29 | Column30 | Column31 | Column32 | Column33 | Column34 | Column35 | Column36 | Column37 | Column38 | Column39
Column1 | Column2 | Column3 | Column4 | Column5 | Column6 | Column7 | Column8 | Column9 | Column10 | Column11 | Column12 | Column13 | Column14 | Column15 | Column16 | Column17 | Column18 | Column19 | Column20 | Column21 | Column22 | Column23 | Column24 | Column25 | Column26 | Column27 | Column28 | Column29 | Column30 | Column31 | Column32 | Column33 | Column34 | Column35 | Column36 | Column37 | Column38 | Column39
Exported data
Parameter | Value | Time (s) | HRR (kW/m²) | EHC (MJ/kg) | SEA (m²/kg) | MLR (g/s) | Specific MLR (g/s·m²) | COY (kg/kg) | CO2Y (kg/kg) | THR (MJ/m²) | MFR (g/s) | k (1/m) | V stack (l/s) | V smoke (l/s) | SPR (m²/s) | RSR ((m²/s)/m²) | TSP (m²) | TSR (m²/m²) | COP (g/s) | CO2P (g/s) | O2C (g/s) | TOC (g) | ARHE(kW/m²) | Specimen mass (g) | Oxygen (%) | DPT (Pa) | CO (%) | CO2 (%) | PDM (-) | PDC (-) | APT (kPa) | Cold Trap TC (K) | Stack TC (K) | Smoke TC (K) | Cone Heater TC (K) | Soot MFM (g/s) | Spare TC (K) | HFM (kW/m²)
Peaks |  | 0 | 1.17336106166661 | 0.438603171602953 | 5.48662775539607 | 0.0236489666666673 | 2.6752224736049 | -0.00262291193740459 | 0.119408032836908 | 0 | 26.2170663460387 | 0.0056197327433608 | 23.0402871145052 | 23.0888340825576 | 0.000129753076899774 | 0.01467794987554 | 0 | 0 | -6.2029156977285E-05 | 0.00282387658829236 | 0.000756016155856641 | 0 | 0 | 15.95 | 20.94256864 | 123.206758 | -0.00310514 | 0.0574847 | 1.001787 | 1.002429 | 98.1601 | 275.982 | 310.387 | 311.041 | 676.317 | 0 | 0 | 0
peak HRR (kW/m²) | 257.496291974706 | 5 | 2.55240933823099 | 0 | 0 | -0.0347755000000009 | -3.93388009049784 | 0 | 0 | 0.009314425999744 | 26.1668215960838 | 0.0195210671085092 | 22.9930929991333 | 23.0422137245766 | 0.000449808600446072 | 0.0508833258423158 | 0.00144890419336461 | 0.16390318929464 | -4.72001029411407E-05 | 0.00127101561737926 | 0.0012738194124379 | 0.00507458892073636 | 1.8628851999488 | 16.086547 | 20.9407725 | 122.718749 | -0.00304701 | 0.05359281 | 1.000054 | 1.002282 | 98.1613 | 275.97 | 310.346 | 311.009 | 676.36 | 0 | 0 | 0
peak EHC (MJ/kg) | 55.226505122415 | 10 | -0.661771892123791 | -0.18120946015782 | 15.7735117791818 | 0.0322834333333333 | 3.65197209653091 | 0.000337598267881712 | 0.0236187316175009 | 0.0156954493453215 | 26.7371911384307 | 0.0216312663516657 | 23.4920122993289 | 23.5410681777559 | 0.000509223115955761 | 0.0576044248818735 | 0.0038464834843692 | 0.435122566105113 | 1.0898831174608E-05 | 0.000762493747591483 | -0.000530196502854391 | 0.00825913745183112 | 1.56954493453215 | 16.088616 | 20.94697363 | 128.114578 | -0.00281834 | 0.05227295 | 0.999592 | 1.00206 | 98.162 | 275.977 | 310.316 | 310.964 | 676.256 | 0 | 0 | 0
peak MLR (g/s) | 0.169645066666667 | 15 | 0.811381024610349 | 0 | 0 | -0.1400569 | -15.8435407239819 | 0 | 0 | 0.0177239019068474 | 26.5502489488594 | 0.0144858144399584 | 23.3327213820624 | 23.3848171089981 | 0.00033874812135331 | 0.0383199232300125 | 0.00596641157764188 | 0.674933436384828 | 2.3925326289741E-05 | 0.00821621317430737 | 0.00141151803990847 | 0.0117879325516023 | 1.18159346045649 | 16.006141 | 20.9403667 | 126.356196 | -0.00276731 | 0.07076181 | 1.000153 | 1.001806 | 98.1627 | 275.969 | 310.382 | 311.075 | 675.997 | 0 | 0 | 0
peak SEA (m²/kg) | 403.059248028392 | 20 | 10.6882075115025 | 0 | 0 | -0.1249495 | -14.1345588235294 | 0 | 0 | 0.0464728732471294 | 26.5717643853103 | 0.00932336753208145 | 23.3605824216691 | 23.4179115890641 | 0.000218333796578634 | 0.024698393278126 | 0.00735911637247174 | 0.832479227655174 | 6.52607825050575E-05 | 0.0150167852467473 | 0.00782038855161816 | 0.0348676990304189 | 2.32364366235647 | 17.243758 | 20.91853958 | 126.609592 | -0.00260653 | 0.08758835 | 1.000537 | 1.001601 | 98.1627 | 275.971 | 310.501 | 311.263 | 675.839 | 0 | 0 | 0
peak COY (kg/kg) | 0.175435633098691 | 25 | 23.7751306357927 | 1.23889340816124 | 6.47435788093365 | 0.169645066666667 | 19.1906184012066 | 0.00145758322753744 | 0.230819101609229 | 0.132631218615367 | 26.089142105265 | 0.0477219358135203 | 22.9525358573794 | 23.0154719336359 | 0.00109834287433485 | 0.124246931485843 | 0.0106508080497554 | 1.2048425395651 | 0.000247271803807805 | 0.0391573218804378 | 0.0186712380315007 | 0.101096765488216 | 5.30524874461469 | 16.924269 | 20.88040096 | 122.138624 | -0.00188044 | 0.14917146 | 0.995944 | 1.001377 | 98.1643 | 275.963 | 310.721 | 311.573 | 675.614 | 0 | 0 | 0
peak CO2Y (kg/kg) | 6.70711989285057 | 30 | 60.0340226814209 | 4.09047981819932 | 32.2520528463417 | 0.129740466666666 | 14.6765233785822 | 0.00443953996435792 | 0.609886494923005 | 0.342154101908401 | 26.1929882382129 | 0.180544216691908 | 23.0860213260155 | 23.1765739380225 | 0.00418439638724236 | 0.473348007606602 | 0.0238576562036985 | 2.69882988729621 | 0.000575987986761113 | 0.0791269584650082 | 0.0445603854829916 | 0.259175824274447 | 11.40513673028 | 15.93667 | 20.79119435 | 123.33794 | -0.00058664 | 0.2492045 | 0.980798 | 1.001194 | 98.1634 | 275.956 | 311.289 | 312.51 | 675.604 | 0 | 0 | 0
|  | 35 | 114.712212343626 | 30.4145465023748 | 351.650163823825 | 0.0333411499999999 | 3.77162330316741 | 0.03375734945551 | 3.50389041696273 | 0.779019689471018 | 26.2130156091562 | 0.502252068059148 | 23.2049083038961 | 23.3436985234951 | 0.0117244208595747 | 1.32629195244057 | 0.063629699320741 | 7.19792978741414 | 0.00112550885179857 | 0.116823735975517 | 0.0802397918243799 | 0.571176267542876 | 22.2577054134576 | 15.728141 | 20.66811121 | 124.067889 | 0.00157933 | 0.34369428 | 0.945261 | 1.000963 | 98.1627 | 275.951 | 312.653 | 314.523 | 675.575 | 0 | 0 | 0
Time To Peaks |  | 40 | 150.441548043667 | 21.3762760950474 | 308.315685644019 | 0.0622139833333334 | 7.03778092006034 | 0.0247690789700505 | 2.21456664448084 | 1.44190409043925 | 25.2255735395531 | 0.845279796929234 | 22.4799851379746 | 22.6925415675919 | 0.0191815469280623 | 2.1698582497808 | 0.140894618789833 | 15.9383052929676 | 0.00154098306622474 | 0.137777012310287 | 0.103072135837192 | 1.0294560866968 | 36.0476022609812 | 15.459162 | 20.57533944 | 115.664376 | 0.00345621 | 0.40983987 | 0.908771 | 1.0007 | 98.1628 | 275.944 | 314.742 | 317.718 | 675.853 | 0 | 0 | 0
t peak HRR (s) | 80 | 45 | 186.708127510019 | 21.0569628493975 | 403.059248028392 | 0.0783826166666667 | 8.86681184012067 | 0.0266693368859146 | 1.97317142594427 | 2.28477827932346 | 25.6771116678211 | 1.35299991893895 | 23.0519909924145 | 23.3502146525923 | 0.0315928385321644 | 3.57385051268828 | 0.2678305824404 | 30.2975771991403 | 0.00209041240988284 | 0.15466233949741 | 0.125648546379826 | 1.60125779223935 | 50.7728506516325 | 15.104674 | 20.50225992 | 120.730545 | 0.00555771 | 0.4467961 | 0.857314 | 1.000291 | 98.1609 | 275.98 | 317.075 | 321.177 | 676.316 | 0 | 0 | 0
t peak EHC (s) | 395 | 50 | 204.099685900376 | 20.1611659659238 | 327.654393711787 | 0.0894909166666668 | 10.1234068627451 | 0.0257141517142342 | 1.94512001489796 | 3.26179781284945 | 25.053923557178 | 1.27451573935233 | 22.6433991428475 | 23.0064573843782 | 0.0293220920431288 | 3.31697873791049 | 0.420117908878633 | 47.5246503256372 | 0.00230118300821256 | 0.174070573159899 | 0.138176312541792 | 2.26081993954339 | 65.235956256989 | 14.681773 | 20.44598321 | 115.712405 | 0.006637 | 0.50763676 | 0.864552 | 0.999751 | 98.1617 | 275.963 | 319.202 | 324.32 | 676.845 | 0 | 0 | 0
t peak MLR (s) | 25 | 55 | 225.087169173637 | 19.8408583888557 | 300.05841681222 | 0.100286516666667 | 11.3446285822021 | 0.0274638549203071 | 1.84677930686225 | 4.33476495053448 | 24.4248050133927 | 1.32849705395455 | 22.225017618699 | 22.6510200598771 | 0.0300918134186123 | 3.40405129169822 | 0.568652672532986 | 64.327225399659 | 0.00275425434419629 | 0.185207063737296 | 0.151544515355265 | 2.98512200928603 | 78.813908191536 | 14.211986 | 20.38358539 | 110.722471 | 0.00879972 | 0.54942037 | 0.858667 | 0.999075 | 98.1655 | 275.97 | 321.374 | 327.534 | 677.467 | 0 | 0 | 0
t peak SEA (s) | 45 | 60 | 238.683147991166 | 19.8585282496994 | 309.113787677623 | 0.106249516666667 | 12.0191760935143 | 0.0263195057032577 | 1.62102346804907 | 5.49419074344649 | 24.571965396864 | 1.42775510845359 | 22.5072536419946 | 23.0033780592266 | 0.03284319053575 | 3.71529304703055 | 0.725990182418892 | 82.1255862464809 | 0.0027964347598767 | 0.172232959985537 | 0.157092583545933 | 3.75671475653903 | 91.5698457241081 | 13.687113 | 20.36651186 | 112.804117 | 0.00890739 | 0.51168351 | 0.848958 | 0.999019 | 98.1692 | 275.968 | 323.506 | 330.637 | 678.106 | 0 | 0 | 0
t peak COY (s) | 390 | 65 | 234.446735625311 | 20.6597171974922 | 243.224558370005 | 0.100316433333333 | 11.3480128205128 | 0.0259460531422775 | 1.86897836560432 | 6.67701545248768 | 24.9361506137617 | 1.0385916133584 | 22.9463904914526 | 23.4927953210173 | 0.0243994201947541 | 2.76011540664639 | 0.869096709245152 | 98.3141073806733 | 0.0026028155103104 | 0.187489243614588 | 0.156949537748801 | 4.54182005977586 | 102.723314653657 | 13.164585 | 20.37548235 | 116.709536 | 0.00793264 | 0.54521032 | 0.887666 | 0.99924 | 98.1673 | 275.965 | 325.001 | 332.74 | 678.865 | 0 | 0 | 0
t peak CO2Y (s) | 390 | 70 | 239.861883536429 | 21.1684075114649 | 257.820518977801 | 0.10016715 | 11.3311255656109 | 0.0268893400338636 | 1.87630374954244 | 7.86278700039203 | 24.1441270044718 | 1.1303599870154 | 22.290302438759 | 22.8468336584666 | 0.0258251465975272 | 2.92139667392842 | 0.994658126225855 | 112.51788758211 | 0.00269342855657303 | 0.18794399912598 | 0.160052918536289 | 5.33432620048858 | 112.325528577029 | 12.677536 | 20.34515984 | 109.771606 | 0.00867477 | 0.56268174 | 0.878588 | 0.999422 | 98.1644 | 275.966 | 326.065 | 334.206 | 679.966 | 0 | 0 | 0
|  | 75 | 249.705530845462 | 20.5173580092901 | 222.505581688162 | 0.1075868 | 12.1704524886878 | 0.0234022924594681 | 1.79935290889643 | 9.08670553634676 | 24.1347777619151 | 1.04219825693321 | 22.3750167366845 | 22.96939508075 | 0.023938663515968 | 2.70799361040361 | 1.11906765150959 | 126.59136329294 | 0.0025177777583783 | 0.193586621538858 | 0.166236023350473 | 6.15004855520549 | 121.156073817957 | 12.154356 | 20.32173872 | 110.146125 | 0.00792668 | 0.57826644 | 0.887619 | 0.999598 | 98.165 | 275.993 | 327.431 | 336.129 | 679.227 | 0 | 0 | 0
Test Results (between 23 and 465 s) |  | 80 | 257.496291974706 | 21.9099304154833 | 209.895208375246 | 0.103892033333333 | 11.7524924585219 | 0.0208670459041492 | 1.82276985812351 | 10.3547100933972 | 24.4149810399085 | 0.932627633290266 | 22.7362698257231 | 23.3817219291432 | 0.021806439985028 | 2.46679185350995 | 1.23343041026208 | 139.528326952724 | 0.00216791982864207 | 0.189371266859162 | 0.169748900360857 | 6.99001086448381 | 129.433876167465 | 11.61531 | 20.3158705 | 113.223912 | 0.00632115 | 0.56084576 | 0.899015 | 0.999864 | 98.1655 | 275.984 | 328.899 | 338.236 | 679.238 | 0 | 0 | 0
mean HRR (kW/m²) | 78.6759731204503 | 85 | 246.384613435921 | 22.6106868599185 | 190.524929850439 | 0.0963279000000001 | 10.8968212669683 | 0.0193048158953953 | 1.86046908229747 | 11.6144123569237 | 24.1723071716235 | 0.789791565114312 | 22.5785860246002 | 23.237607491394 | 0.0183528663901401 | 2.07611610748191 | 1.3338286762 | 150.885596855204 | 0.00185959237509005 | 0.179215079712642 | 0.162014758274058 | 7.8194200110711 | 136.640145375573 | 11.121985 | 20.33851322 | 111.321076 | 0.00509438 | 0.53831953 | 0.91392 | 1.000024 | 98.1659 | 276.002 | 329.897 | 339.526 | 679.139 | 0 | 0 | 0
mean EHC (MJ/kg) | 23.0561543225555 | 90 | 247.704681950316 | 24.6631111230841 | 142.643881435686 | 0.0887847999999999 | 10.0435294117647 | 0.0174109881696952 | 2.02625503474885 | 12.8496355953893 | 24.6204636266505 | 0.534022659786555 | 23.0411122086327 | 23.7154889448942 | 0.012664608484491 | 1.43264801860758 | 1.41137236338658 | 159.657507170428 | 0.00154583110244876 | 0.17990064800917 | 0.162704040171566 | 8.63121700718516 | 142.773728837659 | 10.65209 | 20.34702207 | 115.707688 | 0.00363182 | 0.53127058 | 0.9412 | 1.000279 | 98.1643 | 276.018 | 330.527 | 340.201 | 679.235 | 0 | 0 | 0
mean MLR (g/s) | 0.0299678912878788 | 95 | 242.233355839434 | 24.754550311788 | 78.8419505715723 | 0.0865029999999999 | 9.785407239819 | 0.0140859511447134 | 1.9020407367795 | 14.0744806898637 | 23.9754347599736 | 0.294739324592064 | 22.4799559182275 | 23.1393122031886 | 0.00682006525029272 | 0.771500593924515 | 1.46008404772354 | 165.167878701758 | 0.00121847703187114 | 0.164532229853637 | 0.157304791953561 | 9.43123908749797 | 148.152428314355 | 10.22827 | 20.35131296 | 109.932093 | 0.00239465 | 0.50202292 | 0.967278 | 1.000331 | 98.1624 | 276.02 | 331.153 | 340.866 | 678.789 | 0 | 0 | 0
mean SEA (m²/kg) | 110.923425828983 | 100 | 227.873629019349 | 25.2165211606924 | 63.4998241386871 | 0.07988425 | 9.0366798642534 | 0.0121721629972169 | 1.845928834539 | 15.2497481520107 | 24.4543869470663 | 0.214289256803011 | 22.9861562397425 | 23.6719091854148 | 0.00507263582645092 | 0.573827582177706 | 1.4898158004154 | 168.531199142013 | 0.000972364111910428 | 0.147460640500522 | 0.146752996157456 | 10.1913835577755 | 152.497481520107 | 9.792678 | 20.40199966 | 114.653069 | 0.00125106 | 0.44723531 | 0.976433 | 1.00058 | 98.1627 | 276.04 | 331.978 | 341.882 | 678.372 | 0 | 0 | 0
mean COY (kg/kg) | 0.0268852292990862 | 105 | 206.55597334506 | 27.4135899460547 | 23.8605370758559 | 0.0666076500000001 | 7.53480203619911 | 0.0116059838352405 | 2.09518311767165 | 16.3358221579217 | 24.4223171914688 | 0.0672560783595156 | 22.9643789910289 | 23.6304932004079 | 0.00158929430236064 | 0.179784423343963 | 1.50647062573743 | 170.415229155818 | 0.000773047309203358 | 0.139555223787782 | 0.133787326783456 | 10.8927343651278 | 155.579258646873 | 9.436869 | 20.44933944 | 114.394231 | 0.00041256 | 0.42645379 | 0.993028 | 1.000671 | 98.1641 | 276.037 | 332.099 | 341.732 | 678.088 | 0 | 0 | 0
mean CO2Y (kg/kg) | 1.86781441104755 | 110 | 186.165425608108 | 25.3703900882755 | 8.51670887435419 | 0.0648670500000001 | 7.33790158371042 | 0.0107286012967202 | 1.89656405957413 | 17.3176256553046 | 23.7456210999695 | 0.0240732024427643 | 22.3278106692137 | 22.9489110018359 | 0.000552453780388178 | 0.0624947715371242 | 1.5118249959443 | 171.02092714302 | 0.000695932716744415 | 0.123024515680598 | 0.120118436710776 | 11.5274987738634 | 157.432960502769 | 9.113937 | 20.48731213 | 108.141459 | 0.00017003 | 0.39135606 | 0.998139 | 1.000882 | 98.1638 | 276.04 | 332.095 | 341.333 | 678.353 | 0 | 0 | 0
Total heat release (MJ/m²) | 34.7184020651856 | 115 | 168.826777325483 | 26.4303151433419 | 15.4907691590533 | 0.05646655 | 6.38761877828054 | 0.0134587489904013 | 1.95280754880432 | 18.2051061626386 | 24.3231214112489 | 0.0372912026875471 | 22.8464500341512 | 23.4562102645791 | 0.000874710291258142 | 0.098949127970378 | 1.51539290612342 | 171.424536891789 | 0.000759969122803945 | 0.110268305094936 | 0.10871528968129 | 12.0995830898435 | 158.305270979466 | 8.794801 | 20.54061761 | 113.344535 | 0.00037031 | 0.34874652 | 0.996656 | 1.000902 | 98.1661 | 276.026 | 331.741 | 340.595 | 676.468 | 0 | 0 | 0
Total oxygen consumed (g) | 22.7087236460373 | 120 | 154.859665737322 | 27.92829644826 | -4.90271650793483 | 0.0490169333333333 | 5.54490196078431 | 0.0147749883587454 | 2.13925363656275 | 19.0143222702956 | 24.9460516642722 | -0.0100293432688832 | 23.3864985390589 | 23.9613025278807 | -0.000240316128221674 | -0.0271850823780174 | 1.51757968185156 | 171.671909711715 | 0.0007242246193814 | 0.104859652886487 | 0.100229569486791 | 12.6219452377637 | 158.452685585797 | 8.548157 | 20.58150924 | 118.995235 | 0.00014147 | 0.32702775 | 1.00202 | 1.000875 | 98.1661 | 276.047 | 331.103 | 339.241 | 675.684 | 0 | 0 | 0
Mass lost (g) | 13.592217 | 125 | 142.91888667541 | 27.2866136992265 | 9.19110377335747 | 0.0463012 | 5.23769230769231 | 0.0165829786409462 | 1.92276242545483 | 19.7587686513274 | 24.587219473788 | 0.0180906563955096 | 22.9973304687231 | 23.5236977988598 | 0.000425559134030979 | 0.0481401735329162 | 1.51864357968664 | 171.792260145547 | 0.00076781181065018 | 0.0890262076134692 | 0.0913437441423443 | 13.1008785218366 | 158.070149210619 | 8.298622 | 20.60891331 | 115.331886 | 0.00036859 | 0.28868496 | 0.998807 | 1.000869 | 98.1651 | 276.042 | 330.345 | 337.906 | 675.029 | 0 | 0 | 0
Average specific MLR (g/s·m²) | 5.59120403126285 | 130 | 121.571991960424 | 25.3090577212702 | -14.5958355227273 | 0.0424629166666665 | 4.80349736048263 | 0.0178101351945043 | 2.02329833466657 | 20.419995847917 | 24.5896270502143 | -0.0264482519633119 | 22.95662502398 | 23.4337508710095 | -0.000619781747481939 | -0.0701110574074592 | 1.51970747752172 | 171.91261057938 | 0.000756270286586298 | 0.0859151485767515 | 0.0792046430421697 | 13.5272494897979 | 157.076891137823 | 8.085521 | 20.65362976 | 115.139021 | 0.00031974 | 0.28033534 | 1.0038 | 1.000778 | 98.1667 | 276.049 | 329.728 | 336.581 | 674.472 | 0 | 0 | 0
Total smoke release (m²/m²) | 175.198967106852 | 135 | 121.68317016091 | 26.6237024307341 | -7.52309295982959 | 0.0404030666666666 | 4.5704826546003 | 0.0180943725386466 | 2.04557696892959 | 21.0281337532204 | 24.6500137915642 | -0.0130085809766276 | 22.9406252005172 | 23.3658096099521 | -0.000303956026395525 | -0.0343841658818467 | 1.51970747752172 | 171.91261057938 | 0.000731068139970441 | 0.0826475826474598 | 0.0787623582924093 | 13.9221669931343 | 155.763953727558 | 7.871785 | 20.65596803 | 115.341333 | 0.00020623 | 0.27104831 | 1.002106 | 1.000621 | 98.1673 | 276.053 | 328.691 | 334.783 | 674.015 | 0 | 0 | 0
Total smoke production (m²) | 1.54875886922458 | 140 | 117.699668379438 | 27.5379521311657 | -17.8108999320574 | 0.0377829500000001 | 4.27408936651585 | 0.0237595654144837 | 2.21346636258491 | 21.6265908495712 | 25.2524838732579 | -0.0281944547811949 | 23.4627063268299 | 23.868109768761 | -0.000672948341587928 | -0.0761253780076842 | 1.51970747752172 | 171.91261057938 | 0.000897706472077168 | 0.0836312889042279 | 0.0767907903195253 | 14.3110498646641 | 154.475648925509 | 7.681236 | 20.66993474 | 120.849472 | 0.00081541 | 0.26834766 | 1.003737 | 1.000516 | 98.1632 | 276.057 | 328.151 | 333.821 | 673.678 | 0 | 0 | 0
MARHE (kW/m²) | 158.452685585797 | 145 | 119.493302498046 | 26.0906273701109 | -9.72297034301653 | 0.0404865999999999 | 4.57993212669682 | 0.0209690635047899 | 2.00033129713939 | 22.2195732767649 | 25.3574451104273 | -0.0164689504243543 | 23.5233247914291 | 23.9025560795569 | -0.000393650011089572 | -0.0445305442409018 | 1.51970747752172 | 171.91261057938 | 0.000848966086493025 | 0.0809866130947634 | 0.0773505910261813 | 14.6964033180284 | 153.238436391482 | 7.488526 | 20.66907584 | 121.665305 | 0.00060144 | 0.26058174 | 1.002293 | 1.000413 | 98.1623 | 276.064 | 327.637 | 332.919 | 673.533 | 0 | 0 | 0
|  | 150 | 106.954394293819 | 26.9070338660524 | -3.41015156623008 | 0.03513865 | 3.97496040723982 | 0.0261645578466703 | 1.88692102110382 | 22.7856925187446 | 24.4455979006994 | -0.00520768307386914 | 22.6602667289349 | 23.0098722662249 | -0.000119828122332711 | -0.0135552174584514 | 1.51970747752172 | 171.91261057938 | 0.000919387240578902 | 0.0663038573382096 | 0.0683353442483219 | 15.0606181562147 | 151.904616791631 | 7.286426 | 20.69215717 | 112.986936 | 0.00102845 | 0.22889414 | 1.000843 | 1.000249 | 98.1631 | 276.078 | 327.389 | 332.44 | 673.605 | 0 | 0 | 0
Test Averages |  | 155 | 93.6567531412192 | 31.9833462205996 | -24.1688488841309 | 0.0258861500000001 | 2.92829751131223 | 0.0479301593864329 | 2.24340130315879 | 23.2872203873322 | 24.6470440242952 | -0.027046116783574 | 22.8117590014969 | 23.132283741447 | -0.000625638447541946 | -0.0707735800386817 | 1.51970747752172 | 171.91261057938 | 0.00124072729540111 | 0.0580730226437641 | 0.0599616855868564 | 15.3813607308026 | 150.240131531175 | 7.142501 | 20.72497646 | 114.679599 | 0.0023448 | 0.20545794 | 1.003083 | 0.999995 | 98.1654 | 276.066 | 326.884 | 331.477 | 673.536 | 0 | 0 | 0
HRR(60) (kW/m²) | 191.363018971806 | 160 | 82.466112040326 | 34.6359355349038 | -18.661519471687 | 0.0210475166666667 | 2.38094079939668 | 0.0624913519858209 | 2.63721491048866 | 23.7275275502861 | 25.0044664567509 | -0.0167955848851847 | 23.0936457349568 | 23.3858269771912 | -0.000392778642105657 | -0.0444319730888752 | 1.51970747752172 | 171.91261057938 | 0.0013152877724441 | 0.0555068247820921 | 0.0534981358933066 | 15.665010284503 | 148.297047189288 | 7.021355 | 20.75152144 | 117.780296 | 0.00257873 | 0.19648733 | 1.001639 | 0.999723 | 98.1663 | 276.053 | 326.193 | 330.32 | 673.705 | 0 | 0 | 0
HRR(120) (kW/m²) | 184.05785048458 | 165 | 79.2038816221686 | 29.9565437110109 | -8.86500700314854 | 0.0233725999999999 | 2.64395927601809 | 0.0578237120059837 | 2.36832697062198 | 24.1317025344423 | 24.8572166540661 | -0.00893796713789341 | 22.9142238303526 | 23.1818107501594 | -0.000207198262681789 | -0.0234387174979399 | 1.51970747752172 | 171.91261057938 | 0.00135149049123105 | 0.055353958953559 | 0.0517139670987315 | 15.9280405419831 | 146.252742632984 | 6.921127 | 20.756871 | 116.177011 | 0.00276155 | 0.19694803 | 1.00058 | 0.999561 | 98.1654 | 276.058 | 325.576 | 329.378 | 673.875 | 0 | 0 | 0
HRR(180) (kW/m²) | 151.396486403036 | 170 | 78.6163311318697 | 20.3144261070983 | -17.0014834658417 | 0.0342105833333333 | 3.86997549019608 | 0.0376829680058007 | 1.59267297812395 | 24.5262530663274 | 24.8679620883095 | -0.0251358175674744 | 22.8927260327037 | 23.1395165618601 | -0.000581630666898467 | -0.0657953243097813 | 1.51970747752172 | 171.91261057938 | 0.00128915631720978 | 0.0544862716408577 | 0.0512380311351569 | 16.1854205375678 | 144.272076860749 | 6.778285 | 20.75868466 | 116.11819 | 0.00249993 | 0.19458846 | 1.002313 | 0.999445 | 98.167 | 276.065 | 325.13 | 328.635 | 674.086 | 0 | 0 | 0
HRR(240) (kW/m²) | 127.792603528313 | 175 | 78.0159686207611 | 26.114395442788 | -31.8889186454728 | 0.0264092333333334 | 2.98746983408749 | 0.0466492385607585 | 2.04478167526821 | 24.917833815709 | 24.8746976391537 | -0.0364496608618584 | 22.8756846648377 | 23.1047936618042 | -0.000842161893255978 | -0.0952671824950201 | 1.51970747752172 | 171.91261057938 | 0.00123197062597341 | 0.0540011163778827 | 0.0508150476175847 | 16.4405532344497 | 142.387621804051 | 6.600297 | 20.7602743 | 116.063179 | 0.00226076 | 0.19326585 | 1.003463 | 0.999302 | 98.1686 | 276.039 | 324.8 | 328.053 | 674.753 | 0 | 0 | 0
HRR(300) (kW/m²) | 109.263485555478 | 180 | 80.928963243537 | 28.6039719325229 | -39.6590716757458 | 0.0250109333333334 | 2.82929110105581 | 0.047964539917772 | 2.41543238502043 | 25.3151961453697 | 24.8471156454987 | -0.0430587885535972 | 22.8249925428892 | 23.0361891512412 | -0.000991910397743967 | -0.112207058568322 | 1.51970747752172 | 171.91261057938 | 0.0011996379102474 | 0.0604122183529203 | 0.0533590057085215 | 16.700988367765 | 140.639978585387 | 6.50735 | 20.75080188 | 115.677575 | 0.00213189 | 0.210405 | 1.004151 | 0.999234 | 98.1689 | 276.028 | 324.44 | 327.442 | 674.823 | 0 | 0 | 0
HRR(360) (kW/m²) | 94.5056324797501 | 185 | 91.4013861999284 | 23.7208025069858 | -13.9930947241393 | 0.0340624333333333 | 3.85321644042231 | 0.0349994252018245 | 1.83612557512765 | 25.7460220189784 | 25.2386892122691 | -0.0203800027414525 | 23.1781959103923 | 23.3875756649698 | -0.000476638856168011 | -0.0539184226434402 | 1.51970747752172 | 171.91261057938 | 0.00119216558764213 | 0.0625429049944136 | 0.0593793969034028 | 16.9828343742948 | 139.167686589072 | 6.338201 | 20.7322267 | 119.318827 | 0.00202382 | 0.21347831 | 1.001455 | 0.999131 | 98.1722 | 276.033 | 324.349 | 327.279 | 675.177 | 0 | 0 | 0
EHC(60) (MJ/kg) | 17.4929295537147 | 190 | 91.3687079783318 | 26.8913268782561 | -26.757868314382 | 0.0300356833333332 | 3.39770173453996 | 0.0406858680454943 | 1.96186606326663 | 26.202947254424 | 25.7121701250259 | -0.0337390421535718 | 23.6156425614728 | 23.8207965628546 | -0.000803690859365809 | -0.0909152555843675 | 1.51970747752172 | 171.91261057938 | 0.00122202784875625 | 0.0589259878186896 | 0.0588200965210892 | 17.278333107856 | 137.910248707495 | 6.182173 | 20.73811702 | 123.851437 | 0.00205397 | 0.20121768 | 1.002901 | 0.999051 | 98.1694 | 276.031 | 324.385 | 327.203 | 676.588 | 0 | 0 | 0
EHC(120) (MJ/kg) | 20.6924423221406 | 195 | 83.734826729666 | 32.0827726005001 | -9.89974995912878 | 0.0230720666666667 | 2.60996229260936 | 0.0519956953976969 | 2.17264522531308 | 26.640706091194 | 25.0847910848867 | -0.00983874075225762 | 23.0267055033851 | 23.2151346185171 | -0.00022840769104035 | -0.0258379740995872 | 1.51970747752172 | 171.91261057938 | 0.00119964815059536 | 0.0501274154814386 | 0.0533296755330628 | 17.5587075379914 | 136.619005595867 | 6.042627 | 20.75274941 | 117.816155 | 0.00208463 | 0.18190653 | 1.000011 | 0.99889 | 98.1665 | 276.047 | 324.206 | 326.859 | 675.898 | 0 | 0 | 0
EHC(180) (MJ/kg) | 21.7030160502287 | 200 | 73.1077040185304 | 29.8262683798744 | -11.9491665254239 | 0.0216678833333334 | 2.45111802413274 | 0.0514398529425176 | 2.13879792274332 | 27.0328124180645 | 25.1940197227759 | -0.0111205476568849 | 23.1055008694665 | 23.2824096611068 | -0.000258913146203457 | -0.02928881744383 | 1.51970747752172 | 171.91261057938 | 0.0011145927322423 | 0.046343223863578 | 0.0469327769700074 | 17.8093636692491 | 135.164062090323 | 5.944899 | 20.77656553 | 118.734083 | 0.0017141 | 0.1714515 | 1.000048 | 0.998781 | 98.1672 | 276.052 | 323.905 | 326.385 | 676.222 | 0 | 0 | 0
EHC(240) (MJ/kg) | 22.4338295750522 | 205 | 67.3668372204177 | 28.6253550687363 | -23.1237120759374 | 0.0208040333333333 | 2.35339743589743 | 0.0501806715307488 | 2.17749815237473 | 27.3839987711619 | 24.598423781877 | -0.0211992162576301 | 22.5336478873545 | 22.6926538685153 | -0.000481066476818203 | -0.0544192847079415 | 1.51970747752172 | 171.91261057938 | 0.00104396036321475 | 0.0453007441452757 | 0.0436289602173734 | 18.0357680122175 | 133.580481810546 | 5.824333 | 20.7846398 | 113.058009 | 0.00152795 | 0.17159354 | 1.001743 | 0.999325 | 98.1673 | 276.053 | 323.537 | 325.82 | 676.394 | 0 | 0 | 0
EHC(300) (MJ/kg) | 22.7561935039501 | 210 | 69.938472594158 | 30.329294534192 | -37.7018025033255 | 0.0203847833333334 | 2.30597096530921 | 0.0516537438095942 | 2.34168041376915 | 27.7272620456983 | 25.7734893883378 | -0.032366310104016 | 23.586581324641 | 23.74515577576 | -0.000768543075306417 | -0.0869392619124906 | 1.51970747752172 | 171.91261057938 | 0.00105295037591409 | 0.0477346478705947 | 0.0453859356368146 | 18.258305251853 | 132.034581169992 | 5.735894 | 20.78578881 | 123.994028 | 0.00136394 | 0.17228268 | 1.003812 | 1.000115 | 98.1679 | 276.041 | 323.215 | 325.388 | 676.488 | 0 | 0 | 0
EHC(360) (MJ/kg) | 22.958197180721 | 215 | 69.4263985262234 | 28.7099104394607 | -13.008112515347 | 0.0213769166666666 | 2.41820324283559 | 0.0509435531781995 | 2.20047687687473 | 28.0756742234993 | 25.4969087539028 | -0.0118497180774807 | 23.3154930967448 | 23.4666627014233 | -0.000278073337231197 | -0.0314562598677825 | 1.51970747752172 | 171.91261057938 | 0.00108901609099427 | 0.047039410823878 | 0.0450196342983727 | 18.4843191766909 | 130.58453127209 | 5.618829 | 20.78536017 | 121.253612 | 0.00155603 | 0.17181037 | 1.002255 | 1.000902 | 98.1701 | 276.063 | 322.966 | 325.06 | 677.545 | 0 | 0 | 0
MLR(60) (g/s) | 0.0953878388888889 | 220 | 67.9593659256779 | 28.9897696679564 | -20.5557774002172 | 0.0207232 | 2.34425339366516 | 0.04822517243933 | 2.1327086860152 | 28.419138634629 | 25.5441092508598 | -0.0181359300898782 | 23.3441902177413 | 23.4882624772536 | -0.00042598148622018 | -0.0481879509298846 | 1.51970747752172 | 171.91261057938 | 0.000999379893494723 | 0.0441965486420302 | 0.0437546890605241 | 18.7062549850882 | 129.177902884677 | 5.523954 | 20.79013771 | 121.627597 | 0.00118502 | 0.16426182 | 1.003699 | 1.001626 | 98.1693 | 276.044 | 322.766 | 324.758 | 676.774 | 0 | 0 | 0
MLR(120) (g/s) | 0.0780059034722222 | 225 | 62.6573307090527 | 26.8445304860041 | -1.84342376437646 | 0.0206332833333333 | 2.3340818250377 | 0.0457275764345634 | 1.93775582955476 | 28.7456803762159 | 25.4341490825121 | -0.00162799735786454 | 23.2280010070308 | 23.3636035402855 | -3.80358848337793E-05 | -0.00430270190427368 | 1.51970747752172 | 171.91261057938 | 0.000943510040721001 | 0.0399822650620216 | 0.0402098160618639 | 18.9161662478942 | 127.758579449848 | 5.411428 | 20.80208268 | 120.501263 | 0.00097537 | 0.1538497 | 1.002293 | 1.002107 | 98.1684 | 276.035 | 322.548 | 324.431 | 676.806 | 0 | 0 | 0
MLR(180) (g/s) | 0.0611861314814815 | 230 | 58.868258916933 | 28.3318115311248 | 9.70214048165656 | 0.0183678833333333 | 2.07781485671192 | 0.0484225419949176 | 2.11162168211701 | 29.0494943502808 | 25.6758156706794 | 0.00756292200616989 | 23.4316941179617 | 23.5633508193387 | 0.000178207784450678 | 0.0201592516346921 | 1.52015299698284 | 171.963008708466 | 0.000889419602066081 | 0.0387860207012624 | 0.0379423395352216 | 19.1115466368869 | 126.302149349047 | 5.320078 | 20.81142293 | 122.712976 | 0.00072143 | 0.14980984 | 1.001687 | 1.002551 | 98.1694 | 276.06 | 322.314 | 324.125 | 676.786 | 0 | 0 | 0
MLR(240) (g/s) | 0.0500434317708333 | 235 | 56.0187979829367 | 26.6608735115156 | -18.8551312843068 | 0.0185742666666667 | 2.10116138763198 | 0.0473111989396762 | 2.0511299560762 | 29.3367119925305 | 25.8926316370832 | -0.0147610074904953 | 23.6022877506002 | 23.7260388042776 | -0.000350220236509724 | -0.0396176738133172 | 1.52059851644397 | 172.013406837553 | 0.000878770825425265 | 0.0380982347721476 | 0.0362810152325585 | 19.2971050238063 | 124.83707230864 | 5.225818 | 20.81835048 | 124.650161 | 0.00064891 | 0.14722926 | 1.004556 | 1.002867 | 98.1689 | 276.056 | 321.942 | 323.63 | 676.757 | 0 | 0 | 0
MLR(300) (g/s) | 0.0421772270833333 | 240 | 54.0107695367117 | 38.0811572470947 | -65.309351788966 | 0.0125378333333333 | 1.41830693815988 | 0.0704231604631923 | 3.00202888189175 | 29.6117859113296 | 25.6644897093275 | -0.0348720058804181 | 23.3683116885579 | 23.4812350814009 | -0.000818837767838092 | -0.0926287067690149 | 1.52059851644397 | 172.013406837553 | 0.000882953848694095 | 0.0376389377830118 | 0.0351235004550122 | 19.4756163130252 | 123.382441297207 | 5.141147 | 20.82130537 | 122.327055 | 0.00069696 | 0.14691229 | 1.007179 | 1.003183 | 98.1706 | 276.055 | 321.584 | 323.138 | 676.612 | 0 | 0 | 0
MLR(360) (g/s) | 0.0361638247685185 | 245 | 51.3632409030411 | 39.1991593775647 | -52.8613842271593 | 0.0115831833333333 | 1.31031485671191 | 0.0722867315905785 | 3.05755167679444 | 29.875220937429 | 25.5683214594424 | -0.0262055745368047 | 23.2572918711406 | 23.3653760919076 | -0.000612303104756959 | -0.0692650570992035 | 1.52059851644397 | 172.013406837553 | 0.000837310464581126 | 0.0354161816234507 | 0.0333296704868084 | 19.6467492403798 | 121.939677295629 | 5.094436 | 20.82718972 | 121.289697 | 0.00052575 | 0.14155414 | 1.006377 | 1.003375 | 98.1697 | 276.054 | 321.26 | 322.753 | 676.511 | 0 | 0 | 0
SEA(60) (m²/kg) | 228.04431292061 | 250 | 49.922755959754 | 32.7567656222636 | -35.6094888871156 | 0.01347255 | 1.52404411764705 | 0.0597232155098313 | 2.42967689684936 | 30.128435929586 | 25.7066474688253 | -0.0204494945359669 | 23.3569850396048 | 23.4602678644362 | -0.000479750619506108 | -0.0542704320708267 | 1.52059851644397 | 172.013406837553 | 0.000804624007116976 | 0.0327339434766478 | 0.0321249632503058 | 19.8103858247226 | 120.513743718344 | 5.021292 | 20.8320664 | 122.468606 | 0.00037605 | 0.13419694 | 1.005786 | 1.003444 | 98.1674 | 276.066 | 320.901 | 322.32 | 676.4 | 0 | 0 | 0
SEA(120) (m²/kg) | 158.852093918391 | 255 | 46.9686096939523 | 31.2760828068865 | -6.24532247889799 | 0.0132753999999999 | 1.50174208144795 | 0.051181213084817 | 2.32960693498887 | 30.3706643437202 | 25.951068377368 | -0.00350406551840605 | 23.5615039967914 | 23.6608458377444 | -8.29091540363616E-05 | -0.00937886357877394 | 1.52059851644397 | 172.013406837553 | 0.000679451076186174 | 0.030926463904751 | 0.0301921849309119 | 19.9661786951756 | 119.100644485177 | 4.961969 | 20.83987299 | 124.715606 | -0.00015319 | 0.12882399 | 1.004047 | 1.003646 | 98.1666 | 276.061 | 320.662 | 322.014 | 676.281 | 0 | 0 | 0
SEA(180) (m²/kg) | 132.348218681562 | 260 | 43.1594929031961 | 31.115749989609 | -21.1769681946848 | 0.0122616333333333 | 1.38706259426847 | 0.0545389795862915 | 2.32391757357672 | 30.5959846002131 | 25.6204935731028 | -0.011127015324278 | 23.2450465094206 | 23.3363765167398 | -0.000259664219114885 | -0.0293737804428603 | 1.52059851644397 | 172.013406837553 | 0.000668736970061255 | 0.0284950251840873 | 0.027751942435036 | 20.1110390135905 | 117.676863846974 | 4.889764 | 20.84713527 | 121.473197 | -0.0001615 | 0.12359037 | 1.004989 | 1.003715 | 98.1653 | 276.057 | 320.437 | 321.696 | 676.13 | 0 | 0 | 0
SEA(240) (m²/kg) | 119.810762406069 | 265 | 39.5890931757451 | 30.2162895570243 | -6.79023154714059 | 0.0115820833333334 | 1.31019042232278 | 0.0549599888453455 | 2.428594631271 | 30.8028560654105 | 25.6277723857914 | -0.00337269004597192 | 23.2338001253428 | 23.3181900974087 | -7.86450276316115E-05 | -0.00889649633841759 | 1.52059851644397 | 172.013406837553 | 0.000636551170805864 | 0.0281281854022668 | 0.0257427552254536 | 20.2447757577417 | 116.237192699662 | 4.838736 | 20.85425926 | 121.44892 | -0.00029213 | 0.12262756 | 1.004129 | 1.003743 | 98.1673 | 276.065 | 320.191 | 321.354 | 675.986 | 0 | 0 | 0
SEA(300) (m²/kg) | 113.165505435055 | 270 | 39.8451170300588 | 26.2672608632477 | -2.52622882525566 | 0.0134095 | 1.51691176470588 | 0.0452796579124802 | 2.10100918888551 | 31.001441590925 | 25.8398121864601 | -0.00144172910093256 | 23.4136681160156 | 23.4964151104073 | -3.38754654322657E-05 | -0.00383206622536942 | 1.52059851644397 | 172.013406837553 | 0.000607177572777403 | 0.0281734827183602 | 0.025874772675595 | 20.3738195774943 | 114.820154040463 | 4.771126 | 20.8545429 | 123.401762 | -0.00043075 | 0.1221502 | 1.003994 | 1.003829 | 98.1688 | 276.068 | 320.022 | 321.153 | 676.898 | 0 | 0 | 0
SEA(360) (m²/kg) | 110.238881538257 | 275 | 37.6244309355372 | 26.8775253821441 | -17.720416994888 | 0.01237465 | 1.39984728506787 | 0.0474979130299487 | 2.01879940579488 | 31.195115460839 | 25.4071592116773 | -0.00949353071927257 | 23.0144439003022 | 23.0982512881775 | -0.00021928395816579 | -0.0248058776205645 | 1.52059851644397 | 172.013406837553 | 0.000587770049476053 | 0.0249819360669196 | 0.0241806359014991 | 20.4989580989371 | 113.43678349396 | 4.70779 | 20.85903487 | 119.266684 | -0.00046836 | 0.11510523 | 1.004921 | 1.003834 | 98.1683 | 276.076 | 319.922 | 321.087 | 675.765 | 0 | 0 | 0
COY(60) (kg/kg) | 0.0208712143662582 | 280 | 34.4961113509334 | 24.8812320725072 | 11.0121665371806 | 0.01225605 | 1.38643099547511 | 0.0437589331791262 | 2.0710386060299 | 31.3754168165551 | 25.1445357706069 | 0.00590863052790261 | 22.7609614775298 | 22.8421227305815 | 0.000134965663688012 | 0.015267609014481 | 1.52093593060319 | 172.051575860089 | 0.000536311672990029 | 0.0253827527074327 | 0.0225242577885046 | 20.6157203331621 | 112.055060059126 | 4.646766 | 20.86409764 | 116.733841 | -0.00065499 | 0.11683014 | 1.003249 | 1.003925 | 98.1666 | 276.076 | 319.703 | 320.843 | 675.768 | 0 | 0 | 0
COY(120) (kg/kg) | 0.0187675358311339 | 285 | 35.9929340782617 | 28.6794564085805 | -26.8495359367552 | 0.0110942666666666 | 1.25500754147812 | 0.0436121766025925 | 2.25247976641106 | 31.5516394301281 | 25.2391542454829 | -0.012999896887202 | 22.8335330584806 | 22.9137134042856 | -0.000297875911558611 | -0.0336963700858157 | 1.52127334476241 | 172.089744882625 | 0.00048384511714292 | 0.0249896111898352 | 0.023256161101417 | 20.7301713803869 | 110.707506772379 | 4.586335 | 20.86177683 | 117.546706 | -0.00087821 | 0.11555598 | 1.005476 | 1.003987 | 98.1654 | 276.084 | 319.52 | 320.642 | 675.779 | 0 | 0 | 0
COY(180) (kg/kg) | 0.0223603490264019 | 290 | 36.9488663761682 | 30.4832458017103 | -51.0812829555136 | 0.010715 | 1.21210407239819 | 0.0482439991505999 | 2.29090658798224 | 31.7339939312642 | 25.6367431095071 | -0.0235317902945383 | 23.1811769480762 | 23.2594265042115 | -0.000547335946868329 | -0.0619158310937024 | 1.52127334476241 | 172.089744882625 | 0.000516934450898678 | 0.0245470640902297 | 0.0237169263767627 | 20.8476040990823 | 109.427565280221 | 4.534849 | 20.86144349 | 121.216261 | -0.00077549 | 0.11340941 | 1.006708 | 1.004011 | 98.1674 | 276.079 | 319.354 | 320.432 | 675.78 | 0 | 0 | 0
COY(240) (kg/kg) | 0.0249083231011043 | 295 | 36.4712392796126 | 28.5026858025542 | 1.15898310401466 | 0.0113114166666667 | 1.27957202111614 | 0.0447846032956814 | 2.20890719117666 | 31.9175441954037 | 25.8516508513565 | 0.000559193575951232 | 23.3649599117441 | 23.4440118108221 | 1.31097407991365E-05 | 0.0014830023528435 | 1.52130611911441 | 172.093452388508 | 0.000506577308128828 | 0.0249858696173956 | 0.0235174671007841 | 20.9656900827762 | 108.195065069165 | 4.47811 | 20.86283795 | 123.201465 | -0.00083425 | 0.11400264 | 1.00392 | 1.003984 | 98.1679 | 276.054 | 319.21 | 320.29 | 676.796 | 0 | 0 | 0
COY(300) (kg/kg) | 0.0258358521317303 | 300 | 34.7687145788798 | 30.6229532961112 | 1.22098301932995 | 0.0100367666666666 | 1.13538084464554 | 0.0424510852040184 | 2.25522319051553 | 32.0956440800499 | 25.3763300641866 | 0.000532971555899647 | 22.9216371876013 | 22.9932001686114 | 1.22547216689768E-05 | 0.00138628073178471 | 1.52136953027058 | 172.100625596219 | 0.000426071636939516 | 0.0226351489444599 | 0.0222090258190946 | 21.0800063150759 | 106.985480266833 | 4.423866 | 20.86596264 | 118.641601 | -0.00112434 | 0.10909773 | 1.00394 | 1.004001 | 98.1697 | 276.048 | 319.019 | 320.015 | 675.907 | 0 | 0 | 0
COY(360) (kg/kg) | 0.0264027625490507 | 305 | 33.3157752275081 | 31.4054543850765 | -51.9164480256763 | 0.00937771666666666 | 1.06082767722474 | 0.0433925027209218 | 2.63844999759532 | 32.2658553045659 | 25.8951602013831 | -0.0207611682184365 | 23.3770092477244 | 23.4504019620714 | -0.000486857739924518 | -0.0550744049688368 | 1.52140016707475 | 172.104091298049 | 0.000406922595974367 | 0.0247426365166162 | 0.0217262506524955 | 21.1898445062549 | 105.789689523167 | 4.377156 | 20.86923728 | 123.47246 | -0.00123559 | 0.11327761 | 1.006356 | 1.003977 | 98.1706 | 276.062 | 318.838 | 319.839 | 675.976 | 0 | 0 | 0
CO2Y(60) (kg/kg) | 1.62649568564212 | 310 | 35.1865753384095 | 33.9215521456476 | 32.4364853531174 | 0.00916966666666668 | 1.03729260935143 | 0.0402226836042613 | 2.49958482443885 | 32.4371111809807 | 25.4158512681656 | 0.0129317295636165 | 22.9313570584625 | 23.0001530006572 | 0.000297431758526303 | 0.0336461265301247 | 1.52214374647107 | 172.188206614374 | 0.000368828601089876 | 0.0229203596451629 | 0.0224564075119142 | 21.3003011516659 | 104.635842519292 | 4.329423 | 20.86520482 | 118.876762 | -0.00135993 | 0.10974496 | 1.002505 | 1.003984 | 98.1726 | 276.059 | 318.658 | 319.614 | 676.076 | 0 | 0 | 0
CO2Y(120) (kg/kg) | 1.76371922803171 | 315 | 33.0471945459315 | 32.4643180363906 | -25.9318475960458 | 0.00899871666666664 | 1.01795437405731 | 0.0366497831943706 | 2.21096340035387 | 32.6076956056915 | 26.0282226018995 | -0.00991127801016502 | 23.4745810969308 | 23.544223955848 | -0.000233353349159996 | -0.0263974376877824 | 1.52288732586738 | 172.272321930699 | 0.000329801014860902 | 0.0198958332001543 | 0.0208121656737801 | 21.4084725846302 | 103.516493986322 | 4.285229 | 20.87280425 | 124.624926 | -0.00155028 | 0.10070135 | 1.005094 | 1.003959 | 98.1719 | 276.051 | 318.532 | 319.477 | 676.179 | 0 | 0 | 0
CO2Y(180) (kg/kg) | 1.80794770183549 | 320 | 30.111932406734 | 27.6443222330468 | 5.91205944589785 | 0.00962908333333337 | 1.08926282051282 | 0.0339905018793818 | 1.93629756204013 | 32.7655934230732 | 26.2066682935102 | 0.00240311164436291 | 23.6223115467838 | 23.6891670054985 | 5.6927713076171E-05 | 0.00643978654707817 | 1.52302964515007 | 172.288421397067 | 0.000327297375138392 | 0.0186447705830147 | 0.019024379816102 | 21.5080639483549 | 102.392479447104 | 4.23863 | 20.87947177 | 126.269004 | -0.00156908 | 0.09721713 | 1.003678 | 1.003953 | 98.1697 | 276.04 | 318.354 | 319.255 | 676.218 | 0 | 0 | 0
CO2Y(240) (kg/kg) | 1.84989065213566 | 325 | 28.3214524675119 | 28.5473446346147 | -12.0425901064979 | 0.00877005000000008 | 0.992087104072408 | 0.0397832598562164 | 1.83674949405788 | 32.9116768852588 | 25.304902861177 | -0.00462112939678543 | 22.793997236982 | 22.8546115668089 | -0.000105614117363493 | -0.0119472983442865 | 1.52317196443276 | 172.304520863435 | 0.000348901178102014 | 0.0161083849003625 | 0.0176849857225557 | 21.5998373622015 | 101.266698108489 | 4.190735 | 20.88192113 | 117.648858 | -0.00143478 | 0.09228926 | 1.004424 | 1.003895 | 98.1722 | 276.041 | 318.138 | 318.984 | 676.255 | 0 | 0 | 0
CO2Y(300) (kg/kg) | 1.86727449684457 | 330 | 25.2079233746167 | 28.5925625791715 | 0 | 0.00779356666666667 | 0.881625188536953 | 0.0421807311808407 | 1.85204847897751 | 33.0455003248641 | 25.7168662008169 | 0 | 23.149355132506 | 23.2059320568395 | 0 | 0 | 1.52317196443276 | 172.304520863435 | 0.000328738340506627 | 0.0144340632908098 | 0.0157267289954924 | 21.6833666489966 | 100.137879772316 | 4.151216 | 20.88982677 | 121.428182 | -0.00153869 | 0.08733351 | 1.003843 | 1.003843 | 98.1664 | 276.033 | 317.922 | 318.699 | 676.315 | 0 | 0 | 0
CO2Y(360) (kg/kg) | 1.8719987112893 | 335 | 21.8234399131758 | 25.6686569979676 | 3.17483091043168 | 0.00751574999999998 | 0.850197963800903 | 0.048066284809955 | 1.79919704701191 | 33.1630787330836 | 25.6592879437596 | 0.00103118982295849 | 23.0859737563008 | 23.1395179469661 | 2.38612354150768E-05 | 0.00269923477546118 | 1.5232316175213 | 172.311268950373 | 0.000361254180060419 | 0.0135223152060797 | 0.0137635829396394 | 21.7570924288345 | 98.9942648748764 | 4.11212 | 20.89662758 | 120.824595 | -0.00140469 | 0.08507796 | 1.003721 | 1.003839 | 98.166 | 276.028 | 317.763 | 318.5 | 676.285 | 0 | 0 | 0
|  | 340 | 19.9550481903068 | 29.0366726842576 | 4.27813364247361 | 0.00607516666666665 | 0.687236048265459 | 0.049041244860119 | 1.99006801168592 | 33.2675249533423 | 25.7846676526575 | 0.00111858770623696 | 23.1862952873088 | 23.234990654184 | 2.59903749003009E-05 | 0.00294008765840507 | 1.52335624654709 | 172.325367256458 | 0.000297933736066032 | 0.0120899948489939 | 0.0125049256831737 | 21.8227637003915 | 97.8456616274774 | 4.077324 | 20.901282 | 121.9426 | -0.0016657 | 0.08125359 | 1.003708 | 1.003836 | 98.1666 | 276.027 | 317.592 | 318.259 | 676.356 | 0 | 0 | 0
User-defined Test Averages |  | 345 | 18.646688677433 | 30.2788835144536 | 4.1217829580417 | 0.00544394999999995 | 0.615831447963796 | 0.0397400774480775 | 2.35071419137973 | 33.3640292955117 | 25.6866803179358 | 0.000970004499449621 | 23.0837819686113 | 23.1326559280525 | 2.24387803344309E-05 | 0.00253832356724331 | 1.52347731943518 | 172.339063284522 | 0.000216342994623459 | 0.0127971705221616 | 0.0118710768896677 | 21.8837037068236 | 96.7073312913381 | 4.050544 | 20.90334807 | 120.942097 | -0.00198959 | 0.08318312 | 1.003738 | 1.003849 | 98.1682 | 276.029 | 317.394 | 318.066 | 676.419 | 0 | 0 | 0
HRR(0-23) (kW/m²) | 2.15820068932552 | 350 | 20.4842170561985 | 40.1455413419042 | 64.6978999661368 | 0.00451060000000004 | 0.510248868778285 | 0.0628858890920104 | 2.99640828410288 | 33.4618565598457 | 25.6983900972219 | 0.0126180428311597 | 23.0806986225396 | 23.1277030433442 | 0.000291826347587259 | 0.0330120302700519 | 1.52426298225498 | 172.427939169115 | 0.000283653091338425 | 0.0135155992062746 | 0.0130043758835023 | 21.9458923387565 | 95.6053044567021 | 4.023118 | 20.89937549 | 120.981069 | -0.00171915 | 0.08500799 | 1.002437 | 1.00388 | 98.1686 | 276.031 | 317.207 | 317.853 | 676.41 | 0 | 0 | 0
EHC(0-23) (MJ/kg) | -0.294931418296739 | 355 | 20.5334258023317 | 49.9625154625472 | -56.8075041034295 | 0.00363303333333326 | 0.41097662141779 | 0.0731326163834714 | 3.14160602627549 | 33.5644006669921 | 25.4877457917635 | -0.00900300928836223 | 22.8770778153633 | 22.9238412824929 | -0.000206383555991225 | -0.0233465561076047 | 1.52499254812395 | 172.51046924479 | 0.000265693233075026 | 0.0114135594136595 | 0.012706677283551 | 22.0101699716741 | 94.5476075126537 | 4.005109 | 20.90005415 | 118.930851 | -0.00178258 | 0.07986648 | 1.005053 | 1.004022 | 98.1696 | 276.016 | 317.007 | 317.655 | 676.385 | 0 | 0 | 0
MLR(0-23) (g/s) | -0.0482998083333334 | 360 | 21.9079839260032 | 43.575742604316 | 5.61029007308035 | 0.00444436666666667 | 0.502756410256411 | 0.0547432102512812 | 2.97804662795466 | 33.6705041913129 | 26.2468343066434 | 0.00105715111967758 | 23.5417675518069 | 23.5862079952523 | 2.49341861911292E-05 | 0.00282060929763905 | 1.52505488358943 | 172.517520768035 | 0.000243298898867119 | 0.0132355311650608 | 0.0137128596325571 | 22.0762188139644 | 93.5291783092025 | 3.98448 | 20.89788934 | 126.031338 | -0.00190198 | 0.08358252 | 1.003962 | 1.004083 | 98.1685 | 276.007 | 316.783 | 317.381 | 676.319 | 0 | 0 | 0
SEA(0-23) (m²/kg) | -5.68817071853603 | 365 | 21.8671316192807 | 31.9830316867042 | 9.96241727923308 | 0.00604400000000004 | 0.683710407239824 | 0.0399864074285231 | 2.0313086384014 | 33.7799419801761 | 26.1060018794521 | 0.00256870339770077 | 23.4002968234825 | 23.4409508274023 | 6.02128500356851E-05 | 0.0068114083750775 | 1.52526775117999 | 172.541600812216 | 0.000241677846497995 | 0.0122772294104981 | 0.0135458782589056 | 22.1443656586931 | 92.5477862470578 | 3.959422 | 20.89821318 | 124.60179 | -0.00190323 | 0.08134577 | 1.003841 | 1.004135 | 98.1671 | 275.998 | 316.578 | 317.128 | 676.291 | 0 | 0 | 0
COY(0-23) (kg/kg) | 4.15787104887683E-05 | 370 | 20.6011338642591 | 23.5985603559233 | 12.5284332620596 | 0.00771716666666658 | 0.872982654600291 | 0.0323881724869026 | 1.60439647992706 | 33.886112643885 | 26.2885606891252 | 0.004097613974526 | 23.5524719624652 | 23.5951966575151 | 9.6684007555523E-05 | 0.0109371049270954 | 1.52565999332397 | 172.585972095472 | 0.000249944925110172 | 0.0123813950350103 | 0.0128755345544775 | 22.2104191907265 | 91.5840882267161 | 3.924284 | 20.90084737 | 126.289096 | -0.00187736 | 0.08139161 | 1.003773 | 1.004242 | 98.1668 | 276.007 | 316.424 | 316.998 | 676.288 | 0 | 0 | 0
CO2Y(0-23) (kg/kg) | -0.0740867097788684 | 375 | 18.2041571911851 | 26.3551114179856 | -12.788020093211 | 0.00610601666666664 | 0.690725867269982 | 0.047230101669121 | 1.66823297632117 | 33.9831258715236 | 25.9490965047478 | -0.00335328102980097 | 23.2431223720355 | 23.2858096678669 | -7.80838638228142E-05 | -0.00883301626954912 | 1.52590170334286 | 172.61331485779 | 0.000288387787960013 | 0.0101862583572999 | 0.0112591823548911 | 22.270755983 | 90.6216689907295 | 3.886181 | 20.90590545 | 123.021002 | -0.00171131 | 0.07622992 | 1.004707 | 1.004323 | 98.1681 | 276.005 | 316.353 | 316.934 | 677.169 | 0 | 0 | 0
HRR(23-465) (kW/m²) | 78.6759731204503 | 380 | 17.0359762743116 | 24.1657332478272 | 32.1125932950794 | 0.00623188333333339 | 0.70496417797889 | 0.0483168583156564 | 1.60559015814407 | 34.0712262051873 | 26.6540971645265 | 0.00837080467577136 | 23.8670586747548 | 23.9071323124952 | 0.000200121934945719 | 0.0226382279350361 | 1.52640200818022 | 172.669910427627 | 0.00030110502405637 | 0.0100058505467022 | 0.0105947921704446 | 22.3253909193133 | 89.6611215925982 | 3.861582 | 20.9092004 | 129.755396 | -0.00169237 | 0.07510118 | 1.003428 | 1.004386 | 98.1674 | 275.996 | 316.253 | 316.784 | 676.288 | 0 | 0 | 0
EHC(23-465) (MJ/kg) | 23.0561543225555 | 385 | 16.3371061809347 | 22.141932802436 | 67.4471972939155 | 0.00652246666666671 | 0.737835595776777 | 0.0389272712369787 | 1.64385376222622 | 34.1546589113254 | 25.9101420026991 | 0.0189364000110133 | 23.1926773443489 | 23.2315591059442 | 0.000439922096109657 | 0.04976494299883 | 1.52800211825786 | 172.850918354962 | 0.000253901829067487 | 0.0107219813689952 | 0.0103139670130441 | 22.377662817272 | 88.7133997696765 | 3.824167 | 20.90914838 | 122.56973 | -0.00184721 | 0.07762947 | 1.002276 | 1.004442 | 98.1689 | 276.006 | 316.141 | 316.671 | 676.259 | 0 | 0 | 0
MLR(23-465) (g/s) | 0.0299678912878788 | 390 | 17.5230875685217 | 0 | 172.03421613781 | 0.00151806666666669 | 0.171726998491707 | 0.175435633098691 | 6.70711989285057 | 34.2393093956991 | 25.7733947254753 | 0.0113076158266393 | 23.0566988878924 | 23.0958862636351 | 0.000261159409044942 | 0.0295429195752197 | 1.52975482202075 | 173.049188011397 | 0.000266322986752689 | 0.0101818551386735 | 0.01088201163594 | 22.4306527638945 | 87.793101014613 | 3.802085 | 20.9069623 | 121.208005 | -0.001792 | 0.07639479 | 1.003179 | 1.004473 | 98.1679 | 275.985 | 315.955 | 316.492 | 676.244 | 0 | 0 | 0
SEA(23-465) (m²/kg) | 110.923425828983 | 395 | 18.1833059870808 | 55.226505122415 | 135.879299198163 | 0.00291056666666661 | 0.329249622926087 | 0.120370808725242 | 4.08675675519485 | 34.3285753795881 | 26.9975874755298 | 0.0163541057245516 | 24.1421451891197 | 24.1826588134666 | 0.000395485758936192 | 0.0447382080244561 | 1.5313964349407 | 173.234890830396 | 0.000350347263515392 | 0.0118947779864447 | 0.0115206045707748 | 22.4866593044113 | 86.9077857711091 | 3.801553 | 20.90655423 | 132.942354 | -0.00151863 | 0.07939139 | 1.002622 | 1.004493 | 98.1687 | 276.002 | 315.828 | 316.358 | 676.204 | 0 | 0 | 0
COY(23-465) (kg/kg) | 0.0268852292990862 | 400 | 16.8476013830775 | 31.2232448167838 | 91.434342470057 | 0.00476993333333335 | 0.539585218702868 | 0.0724380514775784 | 2.22904277923042 | 34.4161526480135 | 26.0712578057023 | 0.0186816458242644 | 23.3050058916504 | 23.3456796077824 | 0.000436135717959342 | 0.0493366196786586 | 1.53347548863294 | 173.470077899654 | 0.000345524676344618 | 0.0106323854540772 | 0.0106117925016596 | 22.5419902970923 | 86.0403816200337 | 3.771754 | 20.90833706 | 123.92923 | -0.00149008 | 0.07723501 | 1.002356 | 1.004493 | 98.168 | 276.008 | 315.709 | 316.26 | 676.133 | 0 | 0 | 0
CO2Y(23-465) (kg/kg) | 1.86781441104755 | 405 | 15.8236758993984 | 30.4066636126991 | 48.9032705944997 | 0.00460035000000006 | 0.520401583710414 | 0.0594643105921264 | 2.34202757954967 | 34.4978308412197 | 26.2306391190079 | 0.00958495220624124 | 23.4338107431997 | 23.4713909927396 | 0.00022497216087941 | 0.0254493394659966 | 1.53512825833004 | 173.657042797515 | 0.000273556641232492 | 0.0107741465755815 | 0.0100474291064154 | 22.5936383511125 | 85.1798292375794 | 3.756153 | 20.91050835 | 125.37598 | -0.00178211 | 0.0774276 | 1.003401 | 1.004498 | 98.1681 | 275.994 | 315.525 | 316.031 | 676.124 | 0 | 0 | 0
|  | 410 | 15.0934794763561 | 23.2253185866204 | 36.8519182777219 | 0.00574486666666661 | 0.649871794871789 | 0.0395481873067496 | 1.12931182054035 | 34.5751237296591 | 26.5036277673689 | 0.00892980997191395 | 23.6725142054086 | 23.7081592533632 | 0.000211709356916407 | 0.0239490222756116 | 1.53621996212453 | 173.780538701869 | 0.000227199062985633 | 0.00648774583409483 | 0.00897758968039625 | 22.6412008980796 | 84.3295700723392 | 3.725081 | 20.9145191 | 127.971205 | -0.00197408 | 0.06650572 | 1.00342 | 1.004442 | 98.1651 | 276.01 | 315.456 | 315.931 | 676.184 | 0 | 0 | 0
C-factor | 0.041612 | 415 | 10.4996765788035 | 42.2837870514427 | 149.690238641759 | 0.00219510000000003 | 0.248314479638013 | 0.0782074962719476 | 1.79112556156286 | 34.639106619797 | 26.0867971664647 | 0.0140884801329464 | 23.2902380177945 | 23.3229588814284 | 0.00032858504284253 | 0.0371702537152184 | 1.53757069812392 | 173.933336891847 | 0.000171673275066555 | 0.00393169972018671 | 0.00607797164115777 | 22.6788398013835 | 83.4677267946915 | 3.70419 | 20.92409001 | 123.924518 | -0.00218001 | 0.06031486 | 1.002876 | 1.004488 | 98.1683 | 276 | 315.321 | 315.764 | 677.24 | 0 | 0 | 0
Time to ignition (s) | 23 | 420 | 6.33983398178219 | 48.0323383604338 | 339.858737889305 | 0.00116680000000001 | 0.131990950226245 | 0.125698682273758 | 1.64642226115419 | 34.6812053961984 | 26.1251237124092 | 0.016984326417541 | 23.3143958882944 | 23.3478305598096 | 0.000396547175369244 | 0.0448582777567018 | 1.53938352866945 | 174.138408220526 | 0.000146665222477022 | 0.00192104549431472 | 0.00350436043651037 | 22.7027956315776 | 82.5742985623772 | 3.700742 | 20.93303751 | 124.235317 | -0.00227999 | 0.05523537 | 1.002534 | 1.004477 | 98.1678 | 276.009 | 315.185 | 315.637 | 676.224 | 0 | 0 | 0
|  | 425 | 3.7657599539719 | 0 | 0 | -0.000735633333333426 | -0.0832164404223333 | 0 | 0 | 34.7064693810378 | 25.9859718492275 | 0.0168175798315386 | 23.1766768992629 | 23.2097863325811 | 0.000390332434521135 | 0.044155252773884 | 1.54135072769418 | 174.360942046853 | 0.000108331143834297 | 0.00116087828579363 | 0.00197853638735111 | 22.7165028736373 | 81.6622808965596 | 3.693147 | 20.93828719 | 122.843641 | -0.00242942 | 0.05333613 | 1.002583 | 1.004507 | 98.1704 | 276.013 | 315.001 | 315.451 | 676.237 | 0 | 0 | 0
|  | 430 | 3.45139492818364 | 0 | 0 | -0.00238831666666658 | -0.270171568627441 | 0 | 0 | 34.7245122682432 | 26.1025260214042 | 0.0142370063341302 | 23.272426992526 | 23.3056849306842 | 0.000331803183979394 | 0.0375342968302482 | 1.54315606674043 | 174.565165920863 | 8.46514619721768E-05 | 0.000871193478761077 | 0.00175326960465708 | 22.7258323886173 | 80.7546796935888 | 3.706745 | 20.9390991 | 123.90441 | -0.00252515 | 0.05259264 | 1.002871 | 1.0045 | 98.1686 | 276.012 | 314.89 | 315.34 | 676.178 | 0 | 0 | 0
|  | 435 | 4.38718940049705 | 12.0570646957634 | 93.6260442911628 | 0.0032166000000001 | 0.363868778280555 | 0.0325806477211215 | 0.10756537566435 | 34.7441087290649 | 26.2824797176722 | 0.0128382282606399 | 23.4259489810708 | 23.4578734660972 | 0.000301157534066964 | 0.0340675943514665 | 1.54473846853555 | 174.744170648817 | 0.000104798911459763 | 0.00034599478736196 | 0.0021869031773598 | 22.7356828205723 | 79.8715143196894 | 3.708076 | 20.93764735 | 125.58162 | -0.00244818 | 0.05126252 | 1.002984 | 1.004453 | 98.1674 | 276.002 | 314.797 | 315.226 | 676.206 | 0 | 0 | 0
|  | 440 | 1.57740510233536 | 1.91371618745823 | 80.4462399381686 | 0.00728648333333332 | 0.824262820512819 | 0.00796283522327864 | -0.0962126078123324 | 34.759020215322 | 25.9653613038392 | 0.0252921070484197 | 23.1412383079312 | 23.1760123985172 | 0.000586170186538799 | 0.0663088446310858 | 1.54695678783706 | 174.995111746274 | 5.80210661404993E-05 | -0.000701051563281095 | 0.000488253310403103 | 22.7423707117917 | 78.9977732166409 | 3.676875 | 20.94347674 | 122.558522 | -0.00262943 | 0.04861931 | 1.001572 | 1.004464 | 98.1655 | 276.023 | 314.769 | 315.242 | 676.112 | 0 | 0 | 0
|  | 445 | 0.382242070988413 | 1.67247854722948 | 98.0026219314274 | 0.00202036666666669 | 0.228548265460033 | 0.0161235204015382 | -0.606981746840131 | 34.7639193332553 | 25.6035175813086 | 0.00866751839628404 | 22.8104137558992 | 22.8440508047934 | 0.000198001230596194 | 0.0223983292529631 | 1.5489172163799 | 175.216879680984 | 3.2575423168588E-05 | -0.00122632568859092 | -0.000246100756579633 | 22.7435913450678 | 78.1211670410231 | 3.647183 | 20.94604877 | 119.122925 | -0.00272893 | 0.04724405 | 1.003454 | 1.004446 | 98.1632 | 276.015 | 314.654 | 315.118 | 676.152 | 0 | 0 | 0
|  | 450 | -0.496173317277891 | 0 | 0 | -0.00326465000000002 | -0.369304298642537 | 0 | 0 | 34.7648749384328 | 25.6898939281039 | 0.0167227541321683 | 22.874128899367 | 22.9031514432846 | 0.000383003770437864 | 0.043326218375324 | 1.55036972888248 | 175.381191050055 | -3.43697717543812E-05 | -0.0020527010814772 | -0.000875777633393906 | 22.7435913450678 | 77.2552776409617 | 3.65679 | 20.94826439 | 119.858662 | -0.00299883 | 0.0451377 | 1.002509 | 1.004422 | 98.1624 | 276.023 | 314.472 | 314.871 | 676.181 | 0 | 0 | 0
|  | 455 | -1.48672581159937 | -20.2870946867063 | 380.083755572543 | 0.000647833333333359 | 0.073284313725493 | -0.148300868858671 | -3.51226670843309 | 34.7648749384328 | 26.3581110051469 | 0.0104861028386109 | 23.4553734589555 | 23.4816432861762 | 0.000246230926318422 | 0.0278541771853418 | 1.55194281562437 | 175.559142038956 | -9.6074246208946E-05 | -0.00227536344927999 | -0.00147854513124162 | 22.7435913450678 | 76.4063185460061 | 3.668618 | 20.95025606 | 126.10119 | -0.00323739 | 0.04471507 | 1.003235 | 1.004435 | 98.1624 | 276.014 | 314.288 | 314.64 | 676.213 | 0 | 0 | 0
|  | 460 | -0.371836626171096 | -0.752228002170761 | 140.479389657695 | 0.00436973333333356 | 0.494313725490222 | 0.0094320463442496 | -0.580084085967293 | 34.7648749384328 | 26.2378382651955 | 0.0262655215507266 | 23.3442600544199 | 23.3712271979081 | 0.000613857471633583 | 0.0694408904562877 | 1.55409303661925 | 175.80237970806 | 4.12155273120145E-05 | -0.00253481276658761 | -0.000857964514350335 | 22.7435913450678 | 75.5758150835495 | 3.652476 | 20.9481385 | 124.931143 | -0.00269806 | 0.04403827 | 1.001415 | 1.004418 | 98.1631 | 276.01 | 314.233 | 314.596 | 676.188 | 0 | 0 | 0
|  | 465 | -1.21674721760126 | 0 | 0 | -0.00788056666666709 | -0.891466817496277 | 0 | 0 | 34.7648749384328 | 26.642515447561 | 0.00826572061741562 | 23.6982735304681 | 23.7271653085577 | 0.000196122119483774 | 0.0221857601225988 | 1.55611798559705 | 176.031446334508 | -3.02102725402252E-05 | -0.00249749933721683 | -0.00134310031500954 | 22.7435913450678 | 74.7631719106081 | 3.651541 | 20.94974171 | 128.781798 | -0.00297774 | 0.04422701 | 1.003462 | 1.004408 | 98.1642 | 276.002 | 314.153 | 314.536 | 676.228 | 0 | 0 | 0

## CZ_O_FULL_10_1_24090011_red
Column1 | Column2 | Column3 | Column4 | Column5 | Column6 | Column7 | Column8 | Column9 | Column10 | Column11 | Column12 | Column13 | Column14 | Column15 | Column16 | Column17 | Column18 | Column19 | Column20 | Column21 | Column22 | Column23 | Column24 | Column25 | Column26 | Column27 | Column28 | Column29 | Column30 | Column31 | Column32 | Column33 | Column34 | Column35 | Column36 | Column37 | Column38 | Column39
Column1 | Column2 | Column3 | Column4 | Column5 | Column6 | Column7 | Column8 | Column9 | Column10 | Column11 | Column12 | Column13 | Column14 | Column15 | Column16 | Column17 | Column18 | Column19 | Column20 | Column21 | Column22 | Column23 | Column24 | Column25 | Column26 | Column27 | Column28 | Column29 | Column30 | Column31 | Column32 | Column33 | Column34 | Column35 | Column36 | Column37 | Column38 | Column39
Exported data
Parameter | Value | Time (s) | HRR (kW/m²) | EHC (MJ/kg) | SEA (m²/kg) | MLR (g/s) | Specific MLR (g/s·m²) | COY (kg/kg) | CO2Y (kg/kg) | THR (MJ/m²) | MFR (g/s) | k (1/m) | V stack (l/s) | V smoke (l/s) | SPR (m²/s) | RSR ((m²/s)/m²) | TSP (m²) | TSR (m²/m²) | COP (g/s) | CO2P (g/s) | O2C (g/s) | TOC (g) | ARHE(kW/m²) | Specimen mass (g) | Oxygen (%) | DPT (Pa) | CO (%) | CO2 (%) | PDM (-) | PDC (-) | APT (kPa) | Cold Trap TC (K) | Stack TC (K) | Smoke TC (K) | Cone Heater TC (K) | Soot MFM (g/s) | Spare TC (K) | HFM (kW/m²)
Peaks |  | 0 | 4.94397475069786 | 6.66650788039769 | 66.7627607469189 | 0.00655586666666655 | 0.741613876319746 | -0.000387306340517002 | 0.876992166125749 | 0 | 26.8734602252235 | 0.0184821337875434 | 23.6198835291867 | 23.6816680793833 | 0.00043768775775536 | 0.0495121897913303 | 0 | 0 | -2.53912872758402E-06 | 0.00574944370883149 | 0.00327117450611585 | 0 | 0 | 17.128 | 20.93560214 | 129.468433 | -0.00278971 | 0.06669285 | 1.009869 | 1.011999 | 98.1621 | 276.26 | 310.423 | 311.235 | 677.3 | 0 | 0 | 0
peak HRR (kW/m²) | 277.489140713971 | 5 | 5.12948375371326 | 0 | 0 | -0.0112866666666665 | -1.27677224736046 | 0 | 0 | 0.0251836462610278 | 26.7228013849072 | 0.00580971911943896 | 23.4879946325743 | 23.5493571415039 | 0.000136815150435492 | 0.0154768269723407 | 0.00143625727047713 | 0.162472541909177 | -8.10446971003675E-05 | 0.00257817656732984 | 0.00285941011867865 | 0.0153264615619862 | 5.03672925220556 | 17.177637 | 20.93693472 | 128.023729 | -0.00309354 | 0.05896232 | 1.011279 | 1.011949 | 98.1616 | 276.261 | 310.43 | 311.241 | 676.463 | 0 | 0 | 0
peak EHC (MJ/kg) | 79.6301537201568 | 10 | 5.64193644161988 | 4.79463172635781 | -88.3820136715724 | 0.0104022000000001 | 1.17671945701359 | -0.0036752333087508 | 0.27017742311561 | 0.0521121967493607 | 26.8666053645266 | -0.0388372970798757 | 23.6127936090837 | 23.6722803011652 | -0.00091936738261444 | -0.10400083513738 | 0.00177829514656586 | 0.201164609340029 | -3.8230511924288E-05 | 0.00281043959073323 | 0.00318812560967413 | 0.0304453008828682 | 5.21121967493607 | 17.174981 | 20.93587912 | 129.396556 | -0.00292708 | 0.05949727 | 1.016374 | 1.011884 | 98.1628 | 276.28 | 310.409 | 311.191 | 676.241 | 0 | 0 | 0
peak MLR (g/s) | 0.113827433333333 | 15 | 5.19798912042042 | 0 | 0 | -0.0764871500000002 | -8.65239253393668 | 0 | 0 | 0.0792120106544614 | 26.7095931368454 | 0.00343363434389276 | 23.4784271338286 | 23.5383224310517 | 8.08219922968804E-05 | 0.00914275930960186 | 0.00198035012730806 | 0.224021507614034 | -5.9350879962723E-05 | 0.00585542827531888 | 0.00340442371758946 | 0.0469266742010272 | 5.28080071029743 | 17.178438 | 20.93508299 | 127.908328 | -0.00300971 | 0.06704037 | 1.011466 | 1.011862 | 98.1629 | 276.276 | 310.457 | 311.249 | 676.013 | 0 | 0 | 0
peak SEA (m²/kg) | 612.117641004974 | 20 | 8.13057879641033 | 0 | 0 | -0.0100505999999999 | -1.13694570135746 | 0 | 0 | 0.112533430446538 | 26.1130881688245 | 0.00312178199604204 | 22.95260502203 | 23.0133807714675 | 7.18427577604272E-05 | 0.00812700879642841 | 0.00236201200245133 | 0.267195927879109 | -5.79218574764766E-05 | 0.00350094069648242 | 0.00464361968236157 | 0.0670467827009048 | 5.62667152232691 | 17.75854 | 20.93052414 | 122.251098 | -0.0030093 | 0.06143613 | 1.011388 | 1.011748 | 98.1616 | 276.274 | 310.437 | 311.259 | 675.793 | 0 | 0 | 0
peak COY (kg/kg) | 0.151456968587574 | 25 | 7.03327390014624 | 0.768339580227574 | 0.678381910130181 | 0.0809201333333335 | 9.15386123680243 | 0.000178283026419039 | 0.0403098009815356 | 0.15044306218793 | 26.4028965472743 | 0.00235878698303936 | 23.2086085828535 | 23.2724510578409 | 5.48947546186557E-05 | 0.00620981387088866 | 0.00267885578339903 | 0.303037984547402 | 1.44266862688989E-05 | 0.003261874470066 | 0.00403734812756107 | 0.0887492022257114 | 6.01772248751719 | 17.25688 | 20.93277921 | 124.986535 | -0.00272344 | 0.0607434 | 1.011386 | 1.011658 | 98.1621 | 276.277 | 310.454 | 311.308 | 675.55 | 0 | 0 | 0
peak CO2Y (kg/kg) | 4.99821051847352 | 30 | 6.72065848556507 | 0 | 0 | -0.0527902333333336 | -5.97174585218706 | 0 | 0 | 0.184827893152208 | 26.2597110654934 | 0.011766635267509 | 23.0844561224747 | 23.1472088576769 | 0.000272364764089139 | 0.0308104936752419 | 0.00349700458016852 | 0.395588753412729 | 1.71165567920869E-05 | 0.0110818893570281 | 0.00506122706182566 | 0.111495640199178 | 6.16092977174027 | 17.199481 | 20.92917458 | 123.643742 | -0.00271254 | 0.08038578 | 1.010209 | 1.011565 | 98.1617 | 276.275 | 310.477 | 311.321 | 675.432 | 0 | 0 | 0
|  | 35 | 19.4128370244572 | 9.78421817313584 | 2.83206701987594 | 0.0175394166666666 | 1.98409690799396 | 0.00948263013730003 | 1.70677419769957 | 0.250161631927264 | 26.4007523380655 | 0.00213368594672976 | 23.2129281122032 | 23.2802786959632 | 4.9672803489529E-05 | 0.00561909541736754 | 0.00430209849911519 | 0.486662726144252 | 0.000166319801073996 | 0.0299358238093684 | 0.0148737274546418 | 0.161333026490347 | 7.14747519792182 | 17.561174 | 20.89562621 | 124.999645 | -0.00212852 | 0.12723557 | 1.011223 | 1.011469 | 98.1618 | 276.279 | 310.537 | 311.438 | 675.357 | 0 | 0 | 0
Time To Peaks |  | 40 | 45.5577003789407 | 5.22313481866408 | 23.2027074833201 | 0.0771050500000001 | 8.72229072398191 | 0.00592529819478682 | 0.745305839540244 | 0.412587975435758 | 25.6961204404769 | 0.0787988228124452 | 22.6227720955452 | 22.7039676074224 | 0.00178904592063678 | 0.202380760253029 | 0.00889889530943095 | 1.00666236532024 | 0.000456870413573948 | 0.0574668440230426 | 0.0333736911539029 | 0.281951573011708 | 10.314699385894 | 17.025478 | 20.82906261 | 118.570303 | -0.00094146 | 0.19979172 | 1.002268 | 1.011312 | 98.1621 | 276.276 | 310.941 | 312.057 | 675.373 | 0 | 0 | 0
t peak HRR (s) | 95 | 45 | 90.4712921393871 | 30.4894693858077 | 378.145660434092 | 0.0262309 | 2.9672963800905 | 0.0345942059930404 | 3.52666976972736 | 0.752660456731578 | 26.4574999841513 | 0.422080098361937 | 23.3754157584746 | 23.5005181309803 | 0.00991910100428063 | 1.12207024935301 | 0.0381692626217245 | 4.31778988933535 | 0.000907437157982844 | 0.0925077220627414 | 0.0632768992438735 | 0.523578049006149 | 16.7257879273684 | 16.917221 | 20.73014415 | 126.145191 | 0.00076657 | 0.28271712 | 0.963696 | 1.0112 | 98.1617 | 276.245 | 312.04 | 313.71 | 675.523 | 0 | 0 | 0
t peak EHC (s) | 320 | 50 | 131.021148461858 | 19.4419717548423 | 342.924799656585 | 0.0595735333333334 | 6.73908748114632 | 0.0253831824219338 | 2.29234577569551 | 1.30639155823469 | 26.0417255606722 | 0.876561637435225 | 23.1282627222408 | 23.3061100448603 | 0.0204292419831683 | 2.3110002243403 | 0.114040120090347 | 12.9004660735686 | 0.00151216586411916 | 0.136563137479922 | 0.0922653778412146 | 0.91243374171887 | 26.1278311646938 | 16.67416 | 20.62593252 | 122.850045 | 0.00322437 | 0.3977241 | 0.91488 | 1.011026 | 98.1619 | 276.255 | 313.67 | 316.082 | 675.938 | 0 | 0 | 0
t peak MLR (s) | 70 | 55 | 192.357617210121 | 20.4942533899139 | 363.908243429376 | 0.0829716166666666 | 9.38592948717947 | 0.0289596149890623 | 1.96748420063969 | 2.11483847241464 | 25.2351356106932 | 1.32290590345885 | 22.5694599952453 | 22.8240385024493 | 0.0301940552756621 | 3.41561711263146 | 0.240598363237423 | 27.217009415998 | 0.00240282607368673 | 0.163245344893199 | 0.130159158794833 | 1.46849508330899 | 38.451608589357 | 16.324484 | 20.47976497 | 116.168762 | 0.00706584 | 0.47833918 | 0.86944 | 1.010965 | 98.1635 | 276.265 | 315.875 | 319.438 | 676.645 | 0 | 0 | 0
t peak SEA (s) | 370 | 60 | 218.758377437655 | 20.029094093509 | 400.709644537333 | 0.0965507500000003 | 10.9220305429865 | 0.0307212204029416 | 1.90913693531718 | 3.14262845903408 | 25.1533367938219 | 1.67860630295841 | 22.6991335876698 | 23.0481779105244 | 0.038688816712313 | 4.376562976506 | 0.412805543207361 | 46.6974596388417 | 0.00296615687081932 | 0.184328602957576 | 0.148002014089529 | 2.16389801551989 | 52.3771409839013 | 15.857994 | 20.41403987 | 116.457493 | 0.00941366 | 0.5348853 | 0.834807 | 1.010865 | 98.1632 | 276.262 | 318.723 | 323.624 | 677.107 | 0 | 0 | 0
t peak COY (s) | 370 | 65 | 240.433026459029 | 19.976418041491 | 295.79076069929 | 0.10639685 | 12.035842760181 | 0.0304189356968144 | 1.80731396951452 | 4.29060696877579 | 24.3175034264317 | 1.39708651094066 | 22.1118882094822 | 22.5263109700477 | 0.0314712051975083 | 3.56009108569098 | 0.588205597981914 | 66.5390947943341 | 0.00323647893849361 | 0.192292513317342 | 0.161217492311216 | 2.93694678152176 | 66.0093379811659 | 15.36619 | 20.34654421 | 109.67493 | 0.01098224 | 0.57301455 | 0.861994 | 1.010819 | 98.1643 | 276.245 | 321.149 | 327.168 | 677.779 | 0 | 0 | 0
t peak CO2Y (s) | 320 | 70 | 246.73729390255 | 19.1619683781433 | 239.363881467441 | 0.113827433333333 | 12.8764064856712 | 0.0264728678599328 | 1.5939780886313 | 5.50853276967973 | 24.2882191805981 | 1.19739596013637 | 22.255808456206 | 22.7545249585108 | 0.0272461762601429 | 3.08214663576278 | 0.734999051626042 | 83.1446890979685 | 0.00301333860146863 | 0.181438434618473 | 0.162982195695764 | 3.74744600153921 | 78.6933252811391 | 14.800853 | 20.33924429 | 110.255839 | 0.01004885 | 0.54423217 | 0.881713 | 1.010671 | 98.1642 | 276.251 | 323.629 | 330.881 | 678.453 | 0 | 0 | 0
|  | 75 | 233.421492763565 | 20.3132999175034 | 270.374265439219 | 0.101581033333333 | 11.4910671191554 | 0.0247244799724948 | 1.83086070408758 | 6.70892973634502 | 24.044942118446 | 1.2099503115712 | 22.1510085564042 | 22.6991943449246 | 0.0274648972700568 | 3.10688883145439 | 0.871776735451541 | 98.6172777660115 | 0.00251153822423533 | 0.185980722210611 | 0.156151238310997 | 4.54527958655611 | 89.4523964846003 | 14.251167 | 20.35881317 | 108.637507 | 0.0080207 | 0.56163832 | 0.88031 | 1.010508 | 98.1636 | 276.241 | 325.364 | 333.416 | 679.004 | 0 | 0 | 0
Test Results (between 33 and 375 s) |  | 80 | 259.410808831214 | 21.6929925416387 | 277.078057397333 | 0.105711166666667 | 11.9582767722474 | 0.0272197750469691 | 1.8781567478534 | 7.94101049033197 | 24.8044044478148 | 1.24448878267362 | 22.936332634928 | 23.5359652196138 | 0.0292902447052057 | 3.31337609787395 | 1.0136645903897 | 114.667940089332 | 0.00287743417661933 | 0.198542140998456 | 0.17242369357998 | 5.36671691628355 | 99.2626311291496 | 13.767456 | 20.31743108 | 116.042034 | 0.00921533 | 0.57938064 | 0.876665 | 1.010294 | 98.1622 | 276.233 | 326.584 | 335.122 | 680.374 | 0 | 0 | 0
mean HRR (kW/m²) | 77.6684841889386 | 85 | 262.648522724729 | 21.2208447242631 | 239.842621908259 | 0.1094119 | 12.3769117647059 | 0.0255322416414165 | 1.81288717515638 | 9.24615881922183 | 24.523902436431 | 1.12086532782613 | 22.7809721821202 | 23.4119446043163 | 0.0262416369639643 | 2.96851096877424 | 1.15249429456262 | 130.372657755953 | 0.00279353106924649 | 0.198351430319492 | 0.174154258489984 | 6.23316179645846 | 108.778339049669 | 13.193876 | 20.30384727 | 113.952638 | 0.00899876 | 0.58489398 | 0.888846 | 1.009997 | 98.1628 | 276.244 | 328.082 | 337.169 | 679.926 | 0 | 0 | 0
mean EHC (MJ/kg) | 22.9737080291393 | 90 | 265.643091783896 | 22.9250522262944 | 198.265700274012 | 0.102433133333333 | 11.5874585218703 | 0.0256176927061468 | 1.9970201721414 | 10.5668878554934 | 24.3993723405245 | 0.868679387585066 | 22.7357584391072 | 23.3791398781243 | 0.0203089769115946 | 2.29739557823469 | 1.26887082925152 | 143.537424123475 | 0.00262410053266109 | 0.204561033562316 | 0.176662908855159 | 7.11020471482132 | 117.409865061038 | 12.685195 | 20.29126043 | 113.148982 | 0.00834084 | 0.60435932 | 0.914679 | 1.009896 | 98.1625 | 276.236 | 329.102 | 338.415 | 680.046 | 0 | 0 | 0
mean MLR (g/s) | 0.0293418705882353 | 95 | 277.489140713971 | 22.8365322840809 | 194.25123658865 | 0.107415783333333 | 12.1511067119155 | 0.0216831040242677 | 1.87511995705091 | 11.9247184367381 | 24.6152793092926 | 0.880126074680296 | 23.0246212978795 | 23.707567974529 | 0.0208656487416385 | 2.36036750471024 | 1.3718073933846 | 155.181831830837 | 0.00232910760386487 | 0.20141747903059 | 0.18259527791871 | 8.00835018175599 | 125.523351965664 | 12.157793 | 20.27519471 | 115.600527 | 0.0070041 | 0.59111532 | 0.913308 | 1.009699 | 98.1632 | 276.217 | 330.36 | 340.159 | 679.705 | 0 | 0 | 0
mean SEA (m²/kg) | 142.75798392259 | 100 | 267.318147995682 | 23.2273909486358 | 150.569019058064 | 0.101737316666667 | 11.5087462292609 | 0.0175897345396988 | 1.78404805281683 | 13.2867366585122 | 24.4447570149252 | 0.647642530059361 | 22.9514265607904 | 23.6526899657062 | 0.0153184879720996 | 1.73286063032801 | 1.46226773516895 | 165.414902168433 | 0.00178953239294794 | 0.181504261697975 | 0.173835289051799 | 8.89942659918226 | 132.867366585122 | 11.62478 | 20.30294722 | 114.434759 | 0.00478991 | 0.54126119 | 0.93763 | 1.009476 | 98.1638 | 276.211 | 331.607 | 341.739 | 679.476 | 0 | 0 | 0
mean COY (kg/kg) | 0.0270565294732418 | 105 | 239.280964962192 | 24.7198060772449 | 101.039998992445 | 0.0855687833333332 | 9.67972662141778 | 0.0139481681138093 | 1.81986765829218 | 14.5532344409069 | 24.468688398771 | 0.364557012059143 | 23.014910027178 | 23.7160978826052 | 0.00864586978178475 | 0.978039568075198 | 1.52217862955366 | 172.192152664441 | 0.00119352777522746 | 0.155723861347744 | 0.154338705959951 | 9.71986158671164 | 138.602232770542 | 11.155503 | 20.37569758 | 114.863626 | 0.00226383 | 0.47144482 | 0.968206 | 1.009292 | 98.165 | 276.203 | 332.199 | 342.32 | 678.993 | 0 | 0 | 0
mean CO2Y (kg/kg) | 1.8888062256763 | 110 | 192.122845207783 | 24.8387176979675 | 35.0495074540636 | 0.0683757499999998 | 7.73481334841627 | 0.0124839803207847 | 1.87329932296597 | 15.6317439663318 | 24.5586504754214 | 0.100770954000274 | 23.0978582677139 | 23.7820151955262 | 0.00239653635930218 | 0.271101398111107 | 1.54978464490638 | 175.315005079907 | 0.00085360151741889 | 0.12808824618229 | 0.124181427562922 | 10.4161619205188 | 142.106763330289 | 10.771114 | 20.48893666 | 115.701439 | 0.00081411 | 0.39585465 | 0.997479 | 1.009004 | 98.166 | 276.222 | 332.175 | 342.014 | 678.324 | 0 | 0 | 0
Total heat release (MJ/m²) | 26.4726183630142 | 115 | 171.421913958848 | 26.0285669441624 | 17.5646283721844 | 0.0582194833333335 | 6.58591440422325 | 0.0135703997385963 | 2.01508642651574 | 16.5406058642484 | 24.4082932352144 | 0.0434223550047891 | 22.915739054481 | 23.5501641644679 | 0.00102260358877059 | 0.115679139001198 | 1.55833249477656 | 176.281956422688 | 0.00079006166140788 | 0.11731729062376 | 0.111202891563011 | 11.0046227183337 | 143.83135534129 | 10.462592 | 20.53424566 | 114.086388 | 0.00056707 | 0.36892802 | 1.003744 | 1.008725 | 98.1667 | 276.225 | 331.586 | 340.766 | 677.583 | 0 | 0 | 0
Total oxygen consumed (g) | 17.3536769073277 | 120 | 155.387840577096 | 26.8185812316429 | -4.5759632311604 | 0.0512192833333334 | 5.79403657616894 | 0.0127098371873215 | 1.91863460581278 | 17.3576302505882 | 24.4263864250924 | -0.00998798290305971 | 22.8779505667021 | 23.465954991565 | -0.00023437755725972 | -0.0265132983325475 | 1.56088900374848 | 176.571154270191 | 0.000650988752017959 | 0.0982710894882635 | 0.0995128104457053 | 11.5314119733554 | 144.646918754902 | 10.184037 | 20.57786939 | 113.982687 | -2.414E-05 | 0.31737872 | 1.009682 | 1.008533 | 98.1685 | 276.222 | 330.794 | 339.296 | 677.454 | 0 | 0 | 0
Mass lost (g) | 9.799505 | 125 | 135.350912579986 | 28.3444538233458 | -10.0179573375096 | 0.0422129166666666 | 4.77521681749623 | 0.0151708568886217 | 2.01284526607764 | 18.084477133481 | 25.1930602318385 | -0.0175391026454171 | 23.5474467052073 | 24.1111080086535 | -0.000422887198258513 | -0.0478379183550354 | 1.56088900374848 | 176.571154270191 | 0.000640406117601315 | 0.0849680694798299 | 0.0865354821638792 | 11.9965327048794 | 144.675817067848 | 9.952056 | 20.63571601 | 121.000537 | -0.00015144 | 0.27457061 | 1.010283 | 1.008265 | 98.169 | 276.221 | 330.113 | 338.015 | 676.157 | 0 | 0 | 0
Average specific MLR (g/s·m²) | 5.37474564651035 | 130 | 112.101914652881 | 28.5222656554746 | -23.3102316372248 | 0.0347441166666666 | 3.93032993966817 | 0.0230117966773371 | 1.97006829835122 | 18.7031092015631 | 25.0795686004642 | -0.0339340068238634 | 23.3641093341786 | 23.8667190625194 | -0.000809893407530763 | -0.091616901304385 | 1.56088900374848 | 176.571154270191 | 0.000799524548467011 | 0.0684482827992161 | 0.071413609253378 | 12.3914054334226 | 143.870070781255 | 9.759983 | 20.68888467 | 119.517594 | 0.0005165 | 0.23222598 | 1.011913 | 1.008006 | 98.1671 | 276.247 | 329.025 | 336.103 | 675.322 | 0 | 0 | 0
Total smoke release (m²/m²) | 176.648559131638 | 135 | 91.5826201951394 | 28.8298886647749 | -4.49202320754786 | 0.0280816333333333 | 3.17665535444947 | 0.035817955678472 | 2.12462498338446 | 19.2123205386832 | 25.2090099950186 | -0.00529056457101327 | 23.4029706053667 | 23.8430789277794 | -0.000126143348639183 | -0.0142696095745682 | 1.56088900374848 | 176.571154270191 | 0.00100582669811244 | 0.0596629397542418 | 0.0589740602028902 | 12.7173746070632 | 142.313485471727 | 9.602935 | 20.73487249 | 120.33427 | 0.00134579 | 0.20836875 | 1.008388 | 1.00778 | 98.1664 | 276.246 | 327.88 | 334.046 | 674.546 | 0 | 0 | 0
Total smoke production (m²) | 1.56157326272368 | 140 | 82.7048146762972 | 31.0194154610511 | -29.7150964939829 | 0.0235694499999999 | 2.6662273755656 | 0.0513841116511001 | 2.36678525735153 | 19.6480391258618 | 25.2107186199619 | -0.029549893795024 | 23.3182566211126 | 23.7012182148025 | -0.000700368481060101 | -0.0792272037398304 | 1.56088900374848 | 176.571154270191 | 0.00121109525035502 | 0.0557838267838838 | 0.0536304352676283 | 12.9988858457395 | 140.343136613298 | 9.475716 | 20.75407192 | 119.906811 | 0.00218743 | 0.19823209 | 1.010996 | 1.007596 | 98.1667 | 276.255 | 326.671 | 332.036 | 673.876 | 0 | 0 | 0
MARHE (kW/m²) | 144.675817067848 | 145 | 76.4584082742138 | 30.633009114049 | -37.5496082693743 | 0.0220641833333334 | 2.49594834087481 | 0.0517380947903502 | 2.26254869711876 | 20.045947183238 | 25.2156876792385 | -0.0351164954667218 | 23.2575971499351 | 23.592942004576 | -0.000828501440950325 | -0.093721882460444 | 1.56088900374848 | 176.571154270191 | 0.00114155880877167 | 0.0499212892538229 | 0.0493138095803471 | 13.2562464578595 | 138.247911608538 | 9.362818 | 20.76960468 | 119.618461 | 0.0019013 | 0.18290274 | 1.011444 | 1.007403 | 98.1672 | 276.256 | 325.757 | 330.454 | 673.337 | 0 | 0 | 0
|  | 150 | 68.6993788042561 | 28.180110141393 | -21.6583998537534 | 0.02155075 | 2.43786764705882 | 0.0528074796958924 | 2.05862851392587 | 20.4088416509342 | 25.1485083528039 | -0.0199201793028071 | 23.136961352754 | 23.4312529798615 | -0.000466754760648275 | -0.0528003122905289 | 1.56088900374848 | 176.571154270191 | 0.00113804079305625 | 0.0443649884464879 | 0.0442474291116431 | 13.4901495545894 | 136.058944339561 | 9.253214 | 20.78736651 | 118.680974 | 0.00189934 | 0.16871064 | 1.009556 | 1.007266 | 98.1673 | 276.258 | 324.933 | 329.066 | 672.927 | 0 | 0 | 0
Test Averages |  | 155 | 62.9952459548588 | 25.5102624227211 | -33.7709086072993 | 0.0218295666666667 | 2.46940799396682 | 0.043251268566604 | 1.85402524209984 | 20.738078212832 | 24.9425610389663 | -0.0318620334390237 | 22.8856220341449 | 23.1373902186055 | -0.000737204300836947 | -0.0833941516783877 | 1.56088900374848 | 176.571154270191 | 0.000944156450592586 | 0.0404725676241013 | 0.0404793550617616 | 13.7019665150229 | 133.794052986013 | 9.14677 | 20.79972544 | 116.43038 | 0.0011342 | 0.15939916 | 1.010844 | 1.007179 | 98.1663 | 276.26 | 324.057 | 327.622 | 672.688 | 0 | 0 | 0
HRR(60) (kW/m²) | 194.575946746847 | 160 | 58.2422078155792 | 28.8511681574478 | -88.6886946827251 | 0.0178454166666666 | 2.01871229260935 | 0.0448206177900119 | 2.10198836694354 | 21.0411718472581 | 25.2330698124027 | -0.0677936572428285 | 23.1173083698671 | 23.3456458111859 | -0.00158268671023601 | -0.179036958171494 | 1.56088900374848 | 176.571154270191 | 0.000799842599720174 | 0.0375108582365936 | 0.0373838600732547 | 13.8966245528605 | 131.507324045363 | 9.040377 | 20.81252047 | 118.978888 | 0.00049775 | 0.15044528 | 1.014978 | 1.007164 | 98.1648 | 276.28 | 323.569 | 326.765 | 673.084 | 0 | 0 | 0
HRR(120) (kW/m²) | 170.732638174206 | 165 | 53.8404524812219 | 35.5372352886776 | -55.845470770187 | 0.0133929833333333 | 1.51504336349924 | 0.0542859956316278 | 2.55639607027446 | 21.3213784980001 | 25.646402254282 | -0.0316171081200221 | 23.4511799078208 | 23.656099616322 | -0.000747937459267265 | -0.0846083098718625 | 1.56088900374848 | 176.571154270191 | 0.000727051434727793 | 0.0342377699625845 | 0.0344595586967646 | 14.0762330997855 | 129.220475745455 | 8.969896 | 20.82500238 | 122.674331 | 0.00015144 | 0.14046958 | 1.010878 | 1.007241 | 98.1654 | 276.272 | 322.952 | 325.774 | 672.791 | 0 | 0 | 0
HRR(180) (kW/m²) | 127.175853272236 | 170 | 47.5096074865336 | 67.1714367495779 | -101.609971547758 | 0.00625243333333341 | 0.707288838612376 | 0.101225095997888 | 4.28206887636397 | 21.5747536479195 | 25.5975101970841 | -0.0269936106761527 | 23.3635666363058 | 23.5355536806908 | -0.000635309573104259 | -0.0718675987674502 | 1.56088900374848 | 176.571154270191 | 0.000632903164387072 | 0.0267733501782076 | 0.0298478970629459 | 14.2370017391848 | 126.910315575997 | 8.908947 | 20.84107703 | 121.98303 | -0.00022328 | 0.12144657 | 1.010564 | 1.007459 | 98.1649 | 276.267 | 322.36 | 324.733 | 673.055 | 0 | 0 | 0
HRR(240) (kW/m²) | 102.719551908366 | 175 | 35.4914305417386 | 55.0254737081213 | -111.496220258628 | 0.00570180000000005 | 0.645000000000006 | 0.093997899360391 | 3.74834925982709 | 21.7822562429902 | 25.9073100907747 | -0.0267736037565423 | 23.5946886296698 | 23.7446237888431 | -0.000635729148670654 | -0.071915062066816 | 1.56088900374848 | 176.571154270191 | 0.000535957222573082 | 0.0213723378096823 | 0.0224535630401019 | 14.3677553894424 | 124.47003567423 | 8.898909 | 20.86817299 | 124.680669 | -0.00064079 | 0.10690365 | 1.010652 | 1.007572 | 98.1645 | 276.277 | 321.656 | 323.7 | 673.44 | 0 | 0 | 0
HRR(300) (kW/m²) | 86.9345076668749 | 180 | 30.8315425300556 | 35.0056943918738 | -75.5337628984672 | 0.00778590000000004 | 0.880757918552041 | 0.054400673149785 | 2.69377872173897 | 21.9480636756697 | 25.7538286001269 | -0.0249898212783169 | 23.4081664702946 | 23.5335146258712 | -0.000588098324551179 | -0.0665269597908573 | 1.56088900374848 | 176.571154270191 | 0.000423558201076913 | 0.0209734917495876 | 0.0198187532359951 | 14.4734361801327 | 121.933687087054 | 8.847627 | 20.87696568 | 122.962235 | -0.00107933 | 0.106208 | 1.010621 | 1.007746 | 98.1645 | 276.275 | 321.015 | 322.734 | 673.862 | 0 | 0 | 0
HRR(360) (kW/m²) |  | 185 | 30.7539626603111 | 31.0570972615995 | -14.116448502686 | 0.00875371666666661 | 0.990239441930612 | 0.0521705769887757 | 2.71379273804488 | 22.1020274386456 | 25.802965382931 | -0.00525487205851189 | 23.4100156722945 | 23.5155849954409 | -0.000123571390532104 | -0.0139786640873421 | 1.56088900374848 | 176.571154270191 | 0.00045668644929626 | 0.0237557727209023 | 0.0202119017464299 | 14.5735128175887 | 119.470418587273 | 8.821444 | 20.87571921 | 123.206572 | -0.00094981 | 0.11320215 | 1.008556 | 1.007952 | 98.1654 | 276.275 | 320.429 | 321.874 | 674.303 | 0 | 0 | 0
EHC(60) (MJ/kg) | 19.0997233314711 | 190 | 36.6497952191388 | 23.9917498222518 | -26.1494376017461 | 0.0135039833333331 | 1.5275999245852 | 0.037336207007803 | 1.82883802704472 | 22.2705368333442 | 25.53024004944 | -0.0152050583114675 | 23.1357645371717 | 23.223953655192 | -0.000353121569550014 | -0.0399458789083726 | 1.56088900374848 | 176.571154270191 | 0.000504187517163248 | 0.0246965982365778 | 0.0235795550034667 | 14.6829914594635 | 117.213351754443 | 8.756381 | 20.86302234 | 120.476212 | -0.00073787 | 0.1162746 | 1.009888 | 1.008139 | 98.1663 | 276.279 | 320.058 | 321.278 | 674.761 | 0 | 0 | 0
EHC(120) (MJ/kg) | 21.524184312424 | 195 | 36.1557262208233 | 26.7394105358686 | -61.3762467345086 | 0.0119530166666666 | 1.35215120663649 | 0.0391243590049294 | 2.01097998795344 | 22.4525506369441 | 25.7668320471157 | -0.0313252059422357 | 23.3336056014625 | 23.4198396495095 | -0.000733631300155023 | -0.082989966080885 | 1.56088900374848 | 176.571154270191 | 0.000467654115258569 | 0.0240372773123405 | 0.0231939340736649 | 14.7999251821563 | 115.141285317662 | 8.694164 | 20.86514454 | 122.632457 | -0.00090323 | 0.1140061 | 1.011865 | 1.008258 | 98.1687 | 276.271 | 319.831 | 321.013 | 675.322 | 0 | 0 | 0
EHC(180) (MJ/kg) | 22.2934600353988 | 200 | 35.864771944384 | 37.6626970763067 | -76.5710476576647 | 0.00841800000000011 | 0.952262443438927 | 0.055046483482806 | 2.93954630782042 | 22.6326018823571 | 25.9569915291523 | -0.0273527619048581 | 23.484494453135 | 23.5652648688375 | -0.00064457507918223 | -0.0729157329391663 | 1.56088900374848 | 176.571154270191 | 0.000463381297958267 | 0.0247451008192326 | 0.0231395540252648 | 14.9157589024036 | 113.163009411786 | 8.639626 | 20.86593105 | 124.336352 | -0.000934 | 0.11535093 | 1.011448 | 1.008299 | 98.1657 | 276.275 | 319.541 | 320.64 | 676.902 | 0 | 0 | 0
EHC(240) (MJ/kg) | 22.647332638812 | 205 | 35.6939518632796 | 34.5359177436149 | -66.5406736967903 | 0.00913641666666664 | 1.03353129713424 | 0.0466353204878588 | 2.67279235715015 | 22.8114986918763 | 25.9076028108614 | -0.025876110123316 | 23.4196376665761 | 23.4943860293277 | -0.000607943320174582 | -0.0687718687980296 | 1.56088900374848 | 176.571154270191 | 0.000426079719360614 | 0.0244197446384058 | 0.0229831781456479 | 15.0310657328309 | 111.275603375006 | 8.604585 | 20.86632356 | 123.757051 | -0.00107936 | 0.11464406 | 1.011363 | 1.008384 | 98.1659 | 276.257 | 319.266 | 320.285 | 676.159 | 0 | 0 | 0
EHC(300) (MJ/kg) | 22.9686966961139 | 210 | 32.6767842359415 | 22.4864470477298 | -48.6963091716277 | 0.0128460833333333 | 1.45317684766213 | 0.0336122395227178 | 1.75129174358869 | 22.9824255321243 | 25.4691674138824 | -0.0271015781592092 | 23.0122007638784 | 23.0819342685372 | -0.000625556845644491 | -0.0707643490548066 | 1.56088900374848 | 176.571154270191 | 0.00043178562992879 | 0.0224972396791188 | 0.0210590239225704 | 15.1411712380015 | 109.440121581544 | 8.544829 | 20.87177945 | 119.546111 | -0.00102692 | 0.11074427 | 1.011731 | 1.00861 | 98.1639 | 276.261 | 319.112 | 320.079 | 676.682 | 0 | 0 | 0
EHC(360) (MJ/kg) |  | 215 | 31.0790912862062 | 29.0973037698312 | 9.90612055526579 | 0.00944208333333343 | 1.06810897435899 | 0.0509943093263301 | 2.56090398125231 | 23.1418152209297 | 25.5390179546474 | 0.00404427786864529 | 23.0618630944781 | 23.1275938080382 | 9.35344157928668E-05 | 0.0105808162661614 | 1.56112283978797 | 176.597606310856 | 0.000481492518184991 | 0.0241802687996496 | 0.020465659040895 | 15.2449829454101 | 107.636349864789 | 8.483973 | 20.8740871 | 120.132671 | -0.00083046 | 0.11492221 | 1.00834 | 1.008805 | 98.164 | 276.243 | 318.926 | 319.835 | 676.716 | 0 | 0 | 0
MLR(60) (g/s) | 0.0870225805555556 | 220 | 32.4324343336375 | 26.0927041695467 | -5.33168014684052 | 0.0109878500000001 | 1.24296945701358 | 0.047540789442097 | 2.06335877718295 | 23.3005940349793 | 25.6865818582781 | -0.00252060956400734 | 23.1808591997122 | 23.2418786860127 | -5.8583701701462E-05 | -0.00662711557708846 | 1.56135667582745 | 176.624058351521 | 0.000522371063271349 | 0.0226718767398698 | 0.0209861072064777 | 15.3486123610286 | 105.911791068088 | 8.445495 | 20.87266985 | 121.450245 | -0.0006771 | 0.11069967 | 1.009369 | 1.009079 | 98.1638 | 276.24 | 318.73 | 319.569 | 676.856 | 0 | 0 | 0
MLR(120) (g/s) | 0.0685932211805556 | 225 | 33.2788515204286 | 27.9032644723303 | -22.5127783212467 | 0.0105430333333331 | 1.19265082956257 | 0.0474289752072897 | 1.96166772226227 | 23.4648722496145 | 26.1668484473759 | -0.0100325835337611 | 23.5969391022285 | 23.6582104168998 | -0.000237352972266844 | -0.0268498837405932 | 1.56135667582745 | 176.624058351521 | 0.000500045266576287 | 0.0206819281847348 | 0.0211295120520504 | 15.4539014091749 | 104.288321109398 | 8.376438 | 20.87353108 | 125.941726 | -0.00080392 | 0.10462876 | 1.010445 | 1.00929 | 98.1637 | 276.241 | 318.496 | 319.323 | 677.588 | 0 | 0 | 0
MLR(180) (g/s) | 0.0493739689814815 | 230 | 29.923283736564 | 39.0035134519649 | -112.278148155925 | 0.00678199999999999 | 0.767194570135746 | 0.0588027065018016 | 2.81118524813522 | 23.6228775877569 | 25.8630866300897 | -0.0325975110716933 | 23.3063875780867 | 23.3597712143957 | -0.000761470400793485 | -0.0861391856101227 | 1.56135667582745 | 176.624058351521 | 0.000398799955495218 | 0.019065458352853 | 0.0190245004153422 | 15.5542864403434 | 102.70816342503 | 8.34382 | 20.88003959 | 122.946981 | -0.0011855 | 0.10112646 | 1.013151 | 1.009393 | 98.1643 | 276.225 | 318.269 | 318.998 | 677.281 | 0 | 0 | 0
MLR(240) (g/s) | 0.03933135 | 235 | 28.115387526935 | 33.4361028085083 | -87.9313899815335 | 0.00743328333333337 | 0.840869155354453 | 0.0437084719996879 | 2.47908369532018 | 23.7679742659157 | 25.6400547513402 | -0.0282397736668254 | 23.0921182793076 | 23.145331946991 | -0.000653618935626569 | -0.0739387936229151 | 1.56135667582745 | 176.624058351521 | 0.000324897456440748 | 0.018427731514362 | 0.0179189307066552 | 15.6466450181483 | 101.140316025173 | 8.303155 | 20.88336327 | 120.766164 | -0.00146967 | 0.0999116 | 1.012707 | 1.009452 | 98.1634 | 276.223 | 318.086 | 318.819 | 677.261 | 0 | 0 | 0
MLR(300) (g/s) | 0.03285279375 | 240 | 27.6241999250382 | 23.1756467633229 | -38.1066328162442 | 0.0105368333333333 | 1.19194947209653 | 0.0359568120187205 | 1.89898420215085 | 23.9073232345456 | 25.5669009430108 | -0.0173978243812894 | 23.0223973371551 | 23.0789338988336 | -0.000401523238879294 | -0.0454211808686984 | 1.56135667582745 | 176.624058351521 | 0.000378870935439253 | 0.0200092800406963 | 0.0179146077779481 | 15.7362288643599 | 99.6138468106068 | 8.266151 | 20.88319758 | 120.058022 | -0.00124763 | 0.10411792 | 1.011413 | 1.009409 | 98.164 | 276.229 | 318.033 | 318.814 | 677.199 | 0 | 0 | 0
MLR(360) (g/s) |  | 245 | 32.1579786782889 | 25.8315011781949 | -36.7554191463168 | 0.0110050333333333 | 1.24491327300151 | 0.0367640745075011 | 1.86734481497258 | 24.0567786810539 | 26.2674056533806 | -0.0170594379133808 | 23.649466804326 | 23.7108992066254 | -0.000404494612885855 | -0.0457573091499836 | 1.56135667582745 | 176.624058351521 | 0.000404589865424199 | 0.0205501919336004 | 0.0204618555348587 | 15.8321700226419 | 98.1909333920569 | 8.201083 | 20.87611152 | 126.707139 | -0.00118725 | 0.10409958 | 1.011382 | 1.009417 | 98.1626 | 276.224 | 317.983 | 318.809 | 677.065 | 0 | 0 | 0
SEA(60) (m²/kg) | 253.08326303207 | 250 | 29.9876687102768 | 29.87664520406 | -17.7557628417572 | 0.00887285000000011 | 1.00371606334843 | 0.0421214744893815 | 2.09933577726291 | 24.2121427995254 | 26.1336161643402 | -0.00668034405947745 | 23.5243497767008 | 23.5832494446118 | -0.000157544220330487 | -0.0178217443812768 | 1.56135667582745 | 176.624058351521 | 0.000373737524923113 | 0.0186270914512875 | 0.0189800119513377 | 15.9307746913574 | 96.8485711981014 | 8.159454 | 20.8808829 | 125.394846 | -0.00130117 | 0.09952035 | 1.010155 | 1.009386 | 98.163 | 276.223 | 317.92 | 318.716 | 676.888 | 0 | 0 | 0
SEA(120) (m²/kg) | 182.639110687524 | 255 | 25.7590052606393 | 24.9814436958306 | -60.5571078010938 | 0.00911515000000005 | 1.03112556561087 | 0.0344315966973202 | 1.89771919140463 | 24.3515094844526 | 25.619280719068 | -0.023893489348732 | 23.0496160778135 | 23.1019887098423 | -0.000551987121173143 | -0.062441982033161 | 1.56135667582745 | 176.624058351521 | 0.00031384916863558 | 0.017297995087532 | 0.0164633472949018 | 16.019383089473 | 95.4961156253045 | 8.109881 | 20.88845458 | 120.446221 | -0.0015132 | 0.0970479 | 1.012076 | 1.009323 | 98.1631 | 276.216 | 317.758 | 318.48 | 676.693 | 0 | 0 | 0
SEA(180) (m²/kg) | 165.116899494414 | 260 | 27.7628095736803 | 29.4739549243302 | -68.2334723715876 | 0.00832678333333344 | 0.941943815987946 | 0.0428599136301548 | 2.298553097257 | 24.4853140215384 | 26.2922596904436 | -0.0239700002585583 | 23.6457140130773 | 23.7031845803316 | -0.000568165340519203 | -0.0642720973438012 | 1.56135667582745 | 176.624058351521 | 0.000356885214483684 | 0.0191395536210215 | 0.0178411263420242 | 16.1051442735653 | 94.1742846982248 | 8.068906 | 20.88520026 | 126.806903 | -0.00137637 | 0.10052003 | 1.012148 | 1.009386 | 98.1621 | 276.221 | 317.632 | 318.404 | 676.441 | 0 | 0 | 0
SEA(240) (m²/kg) | 153.582752939813 | 265 | 27.5550716378207 | 23.244238321509 | 18.1471384405222 | 0.0104794499999999 | 1.18545814479637 | 0.030819582432738 | 1.78396431133929 | 24.6236087245672 | 25.9304340900153 | 0.0081390739744146 | 23.3107648159347 | 23.3653153329653 | 0.000190172029930528 | 0.0215126730690643 | 1.56183210590228 | 176.677840034194 | 0.000322972273124752 | 0.0186949648024643 | 0.0176513060220933 | 16.1938753544756 | 92.919278205914 | 8.023608 | 20.88500582 | 123.290286 | -0.00149202 | 0.10006016 | 1.008311 | 1.009247 | 98.1621 | 276.232 | 317.502 | 318.245 | 676.242 | 0 | 0 | 0
SEA(300) (m²/kg) | 145.267323921775 | 270 | 28.242186461254 | 29.057821542562 | -46.2002676928891 | 0.0085918666666666 | 0.971930618401199 | 0.0355665670262273 | 2.08850257359155 | 24.7631018698149 | 25.5645064769536 | -0.0172348620161699 | 22.9745673872366 | 23.0316053362764 | -0.000396946539981608 | -0.0449034547490506 | 1.5623075359771 | 176.731621716867 | 0.000305583201680406 | 0.0179441356452887 | 0.0179075156324521 | 16.2827724086119 | 91.7151921104255 | 7.968877 | 20.88321675 | 119.797376 | -0.00154392 | 0.09880646 | 1.011287 | 1.009302 | 98.1616 | 276.221 | 317.402 | 318.19 | 676.065 | 0 | 0 | 0
SEA(360) (m²/kg) |  | 275 | 27.6587015868243 | 40.1253123463896 | -74.5636871520574 | 0.00609348333333353 | 0.689308069381621 | 0.0449380672332402 | 2.89022605708184 | 24.9028540899351 | 25.5731044296049 | -0.0197176829783825 | 22.979760018173 | 23.0428993828072 | -0.000454352584932957 | -0.0513973512367598 | 1.5623075359771 | 176.731621716867 | 0.000273829363717971 | 0.0176115443083945 | 0.0175274472738237 | 16.3713598158776 | 90.5558330543094 | 7.938416 | 20.88458328 | 119.864752 | -0.00167273 | 0.09793503 | 1.01145 | 1.009179 | 98.1617 | 276.231 | 317.367 | 318.239 | 675.902 | 0 | 0 | 0
COY(60) (kg/kg) | 0.0245675731781415 | 280 | 27.1483040571853 | 31.2538482133221 | -4.21705367592811 | 0.00767876666666668 | 0.868638763197589 | 0.0327549921362155 | 2.07914598007248 | 25.0398716040451 | 26.5109043892091 | -0.00135557562077249 | 23.8198313696528 | 23.8878382747897 | -3.2381771198261E-05 | -0.00366309628939604 | 1.5623075359771 | 176.731621716867 | 0.000251517941782501 | 0.0159652768469146 | 0.0169809730942928 | 16.4576308667979 | 89.4281128715897 | 7.902882 | 20.88864354 | 128.80294 | -0.00179892 | 0.09224512 | 1.009554 | 1.009398 | 98.1612 | 276.219 | 317.332 | 318.238 | 677.05 | 0 | 0 | 0
COY(120) (kg/kg) | 0.0234124650824874 | 285 | 24.5566468993735 | 23.5252016425895 | -44.458516721686 | 0.00922758333333321 | 1.04384426847661 | 0.0315572338347709 | 1.80819426745173 | 25.1691339814365 | 25.8809420303794 | -0.0176047007165135 | 23.2420906662099 | 23.3031321879235 | -0.000410244667925745 | -0.0464077678649033 | 1.5623075359771 | 176.731621716867 | 0.000291197004979831 | 0.0166852632857663 | 0.0157055089042978 | 16.5393470717944 | 88.3127508120579 | 7.861257 | 20.89169303 | 122.692445 | -0.00161651 | 0.09504059 | 1.01151 | 1.009482 | 98.1619 | 276.2 | 317.172 | 318.005 | 676.042 | 0 | 0 | 0
COY(180) (kg/kg) | 0.0253284574197641 | 290 | 25.6502928314985 | 22.8290692256638 | -23.447546673198 | 0.00993245000000009 | 1.12358031674209 | 0.0206875907547827 | 1.80273154456469 | 25.2946513307637 | 25.708568754721 | -0.0100652851969942 | 23.0760829464847 | 23.1381009475774 | -0.000232891584954208 | -0.0263452019178968 | 1.5623075359771 | 176.731621716867 | 0.000205478460792343 | 0.0179055409298118 | 0.0164529924077797 | 16.6197433250746 | 87.222935623323 | 7.812331 | 20.88869305 | 121.004784 | -0.00195348 | 0.09844881 | 1.010652 | 1.009493 | 98.1617 | 276.205 | 317.018 | 317.87 | 676.002 | 0 | 0 | 0
COY(240) (kg/kg) | 0.0262723860821784 | 295 | 26.6338878017461 | 40.9869816719795 | -32.0628694205928 | 0.00574435000000001 | 0.64981334841629 | 0.0432799278826558 | 3.00430862290753 | 25.4253617823468 | 25.7598523870716 | -0.00794732391246412 | 23.1135817324007 | 23.1751399571527 | -0.000184180343956183 | -0.0208348805380297 | 1.5623075359771 | 176.731621716867 | 0.000248615053732734 | 0.0172578002379989 | 0.0169051212899057 | 16.7031386093188 | 86.1876670588027 | 7.767663 | 20.88721971 | 121.443191 | -0.00178197 | 0.09670273 | 1.010397 | 1.009482 | 98.1615 | 276.21 | 316.901 | 317.745 | 675.802 | 0 | 0 | 0
COY(300) (kg/kg) | 0.0266887791836517 | 300 | 25.3866458810827 | 39.713079361782 | -24.8054453015582 | 0.00565098333333327 | 0.639251508295619 | 0.0500270781102739 | 2.79043609014036 | 25.5554131165539 | 26.2285772161279 | -0.00594180617968777 | 23.5263575089354 | 23.5913380100159 | -0.000140175157975016 | -0.0158569183229656 | 1.5623075359771 | 176.731621716867 | 0.000282702184616519 | 0.0157687078381148 | 0.0160097484174953 | 16.7854257835873 | 85.1847103885129 | 7.750077 | 20.89137112 | 125.861231 | -0.00166542 | 0.09217851 | 1.010136 | 1.009452 | 98.162 | 276.209 | 316.796 | 317.671 | 675.809 | 0 | 0 | 0
COY(360) (kg/kg) |  | 305 | 23.7254220723971 | 25.9802791013396 | -40.3795521848888 | 0.00807276666666665 | 0.913208898944191 | 0.0275451629874059 | 1.88010049435834 | 25.6781932864376 | 25.9038499683731 | -0.0139981328481984 | 23.2269443562727 | 23.2870130915389 | -0.000325974702893096 | -0.0368749663906218 | 1.5623075359771 | 176.731621716867 | 0.00022236567359263 | 0.0151776126008395 | 0.014997543907971 | 16.862944014401 | 84.190797660451 | 7.707886 | 20.89421538 | 122.721017 | -0.0018923 | 0.09117278 | 1.010966 | 1.009354 | 98.1623 | 276.223 | 316.685 | 317.504 | 676.905 | 0 | 0 | 0
CO2Y(60) (kg/kg) | 1.76829524411409 | 310 | 24.1040381461876 | 29.0516344697509 | -39.1342750476023 | 0.00733451666666676 | 0.82969645550529 | 0.0300538542670748 | 2.32538101813178 | 25.797766936984 | 26.3270729868412 | -0.0121319702722413 | 23.5967409790011 | 23.6590583502587 | -0.000287030992574561 | -0.0324695692957648 | 1.5623075359771 | 176.731621716867 | 0.000220430495019434 | 0.0170555458338381 | 0.0154833252028723 | 16.9391461871781 | 83.2186030225291 | 7.673174 | 20.89338768 | 126.711827 | -0.00191417 | 0.09524723 | 1.010789 | 1.009392 | 98.164 | 276.221 | 316.555 | 317.391 | 676.043 | 0 | 0 | 0
CO2Y(120) (kg/kg) | 1.82779063201735 | 315 | 23.4530677513554 | 40.7616141954307 | -70.2336821563278 | 0.00508628333333333 | 0.575371417797888 | 0.0498874355199093 | 3.44067397912693 | 25.9166597017279 | 25.5705287080448 | -0.0155504925362621 | 22.9118508848645 | 22.9721602809263 | -0.00035722840699036 | -0.0404104532794525 | 1.5623075359771 | 176.731621716867 | 0.000253741631827656 | 0.0175002427154669 | 0.0152187931182843 | 17.015901482981 | 82.2751101642155 | 7.636805 | 20.8927491 | 119.498494 | -0.00175385 | 0.09765314 | 1.011187 | 1.009396 | 98.1643 | 276.218 | 316.461 | 317.294 | 676.107 | 0 | 0 | 0
CO2Y(180) (kg/kg) | 1.86913329769427 | 320 | 25.6268270913686 | 79.6301537201568 | -116.108451565672 | 0.00284491666666661 | 0.321823152337852 | 0.103387790827586 | 4.99821051847352 | 26.0393594388347 | 26.2376604024202 | -0.0140154725170379 | 23.5047892336936 | 23.568157876838 | -0.000330318869000034 | -0.0373663878959315 | 1.5623075359771 | 176.731621716867 | 0.000294129649255242 | 0.0142194924075137 | 0.0159090560796167 | 17.0937211059757 | 81.3729982463584 | 7.6215 | 20.89173761 | 125.789392 | -0.00162077 | 0.088279 | 1.010969 | 1.009355 | 98.1638 | 276.205 | 316.396 | 317.249 | 676.227 | 0 | 0 | 0
CO2Y(240) (kg/kg) | 1.8847537519774 | 325 | 19.7462286091004 | 21.6211633948181 | -69.1742995865287 | 0.00807341666666668 | 0.913282428355959 | 0.0316945129462402 | 1.30642751638507 | 26.1527920780859 | 25.7476803740783 | -0.024160497108741 | 23.0549094388071 | 23.1151263433576 | -0.000558472943186874 | -0.0631756723062075 | 1.5623075359771 | 176.731621716867 | 0.000255883009062058 | 0.0105473336845752 | 0.0121477675849668 | 17.1638631651372 | 80.4701294710334 | 7.599671 | 20.90391563 | 121.077677 | -0.00175231 | 0.07957177 | 1.012177 | 1.009393 | 98.1631 | 276.224 | 316.246 | 317.072 | 676.295 | 0 | 0 | 0
CO2Y(300) (kg/kg) | 1.89708546916313 | 330 | 17.695358073122 | 19.5667004855055 | -76.5980528364478 | 0.00799455000000004 | 0.904360859728512 | 0.0262003761722472 | 1.23108513271512 | 26.2463960447914 | 26.1135380380171 | -0.0261370409550262 | 23.369639431213 | 23.4290853489238 | -0.000612366963303627 | -0.0692722809166999 | 1.5623075359771 | 176.731621716867 | 0.00020946021732784 | 0.00984197164774769 | 0.0109048744538952 | 17.2214947702343 | 79.5345334690649 | 7.546797 | 20.90882198 | 124.474468 | -0.00195053 | 0.07741644 | 1.012373 | 1.009361 | 98.1628 | 276.229 | 316.072 | 316.876 | 676.338 | 0 | 0 | 0
CO2Y(360) (kg/kg) |  | 335 | 15.9517968061907 | 27.376020921516 | -98.1482152718124 | 0.00515099999999989 | 0.582692307692295 | 0.0555990136177522 | 1.70687307486988 | 26.3305139319897 | 25.9645948354104 | -0.021715651908275 | 23.2252456269412 | 23.2809707486812 | -0.000505561456865095 | -0.0571902100526126 | 1.5623075359771 | 176.731621716867 | 0.000286390519145035 | 0.00879210320865458 | 0.00983065471544392 | 17.2733335931577 | 78.5985490507155 | 7.523586 | 20.91234992 | 122.999803 | -0.0016394 | 0.0748977 | 1.011922 | 1.00942 | 98.1612 | 276.231 | 315.921 | 316.679 | 676.402 | 0 | 0 | 0
|  | 340 | 14.3834674063786 | 26.939954843453 | -53.2093251793374 | 0.00471974999999999 | 0.533908371040723 | 0.0558480840083733 | 1.61820084575884 | 26.4063520925211 | 26.0239381068974 | -0.0107686463928681 | 23.2678648600052 | 23.3209173514603 | -0.000251134712515177 | -0.0284089041306762 | 1.5623075359771 | 176.731621716867 | 0.000263588994498519 | 0.00763750344177027 | 0.00879411420938861 | 17.3198955154698 | 77.6657414485916 | 7.492493 | 20.91603324 | 123.50715 | -0.0017326 | 0.07192708 | 1.0107 | 1.00946 | 98.16 | 276.221 | 315.779 | 316.499 | 676.429 | 0 | 0 | 0
User-defined Test Averages |  | 345 | 13.3184719238243 | 20.2033384958042 | 9.32711520287466 | 0.00582751666666665 | 0.659221342383105 | 0.04721811824577 | 1.23530168218269 | 26.4756069408466 | 26.3486385384424 | 0.00230283075444425 | 23.5484047499526 | 23.6030890206647 | 5.43539192966719E-05 | 0.0061486334046009 | 1.56244342077534 | 176.746993300378 | 0.000275164371045861 | 0.00719874114128097 | 0.0081504456952492 | 17.3622569152314 | 76.7408896836134 | 7.474299 | 20.91862131 | 126.555849 | -0.00170008 | 0.07059318 | 1.009304 | 1.009569 | 98.1592 | 276.216 | 315.648 | 316.381 | 676.442 | 0 | 0 | 0
HRR(0-33) (kW/m²) | 6.16092977174027 | 350 | 11.3900972713041 | 16.5022018916054 | -24.4886686517901 | 0.00610151666666664 | 0.690216817496226 | 0.0428200994176144 | 0.760506937593872 | 26.5373783638345 | 26.4677203863162 | -0.00630523030867505 | 23.6435150075098 | 23.6974721950755 | -0.000149418019923374 | -0.0169024909415582 | 1.56257930557359 | 176.76236488389 | 0.000261267550264897 | 0.00464024575484462 | 0.00670778807644884 | 17.3994024996606 | 75.821081039527 | 7.435686 | 20.92368083 | 127.641274 | -0.00175923 | 0.06415073 | 1.010385 | 1.009659 | 98.1594 | 276.226 | 315.497 | 316.217 | 676.44 | 0 | 0 | 0
EHC(0-33) (MJ/kg) | -22.8575226349037 | 355 | 6.51110844545769 | 33.2357343393804 | -35.32859945906 | 0.00173181666666671 | 0.195906862745103 | 0.0364788748920932 | 1.70819927591834 | 26.5821313781264 | 26.506229982878 | -0.00257969453429454 | 23.6665829994926 | 23.7170163132992 | -6.11826573531926E-05 | -0.00692111508520278 | 1.56257930557359 | 176.76236488389 | 6.31747235193767E-05 | 0.00295828797602339 | 0.0037259701209492 | 17.4254868951541 | 74.8792433186658 | 7.418781 | 20.93389646 | 127.951703 | -0.00253349 | 0.05995795 | 1.01006 | 1.009763 | 98.1588 | 276.231 | 315.346 | 316.018 | 676.435 | 0 | 0 | 0
MLR(0-33) (g/s) | -0.00493654444444442 | 360 | 4.20223340387697 | 43.0183084500933 | -826.565154945185 | 0.000863533333333377 | 0.0976847662141829 | 0.148389397775197 | 2.36304149521793 | 26.6089147327497 | 26.5217194288731 | -0.0300963097871272 | 23.6670464102502 | 23.7160824205872 | -0.000713766563467035 | -0.0807428239216103 | 1.56257930557359 | 176.76236488389 | 0.000128139191292148 | 0.00204056509917063 | 0.00235920220792581 | 17.4406998259763 | 73.9136520354159 | 7.41444 | 20.9385684 | 128.028981 | -0.00228035 | 0.05767644 | 1.013401 | 1.00993 | 98.1578 | 276.231 | 315.168 | 315.821 | 677.359 | 0 | 0 | 0
SEA(0-33) (m²/kg) | 15.3863590730922 | 365 | 3.35729678187516 | 24.9556473002134 | -436.950260243268 | 0.0011892499999999 | 0.134530542986415 | 0.122702550396445 | 1.0326228497058 | 26.6278135582141 | 26.4830638662798 | -0.0219532008573357 | 23.62167887308 | 23.6704934451791 | -0.000519643096994264 | -0.0587831557685819 | 1.56257930557359 | 176.76236488389 | 0.00014592400805896 | 0.00122804672401252 | 0.00178456315072293 | 17.4510592393729 | 72.9529138581208 | 7.40824 | 20.94052064 | 127.597316 | -0.00221018 | 0.05566472 | 1.012588 | 1.010057 | 98.1573 | 276.218 | 315.023 | 315.674 | 676.417 | 0 | 0 | 0
COY(0-33) (kg/kg) | 0.015027248231188 | 370 | 3.30965669871131 | 35.9478613436918 | 612.117641004974 | 0.000813883333333321 | 0.0920682503770725 | 0.151456968587574 | 0.445436723799142 | 26.6444809419156 | 26.3909912377534 | 0.0211356716547899 | 23.5261788409073 | 23.5711622601951 | 0.000498192346053258 | 0.0563566002322689 | 1.56382478643872 | 176.90325638447 | 0.000123268302450615 | 0.000362533525554719 | 0.00161891668598105 | 17.4595679389647 | 72.0121106538258 | 7.40317 | 20.94106748 | 126.639634 | -0.00229696 | 0.05351706 | 1.007722 | 1.010153 | 98.1575 | 276.22 | 314.844 | 315.446 | 676.423 | 0 | 0 | 0
CO2Y(0-33) (kg/kg) | -1.84822049626801 | 375 | 1.87646900162005 | 32.2964324385219 | -439.634568751448 | 0.00051361666666736 | 0.0581014328809231 | 0.0133730072040975 | -1.50945140801587 | 26.6574462561664 | 26.334233041647 | -0.00960572403407201 | 23.4631299468062 | 23.5071964333895 | -0.000225803641753861 | -0.0255433983884458 | 1.56507026730385 | 177.044147885051 | 6.86859938348715E-06 | -0.000775279400681466 | 0.000622926738920233 | 17.4651725475269 | 71.086523349777 | 7.399976 | 20.94447883 | 126.028617 | -0.00275297 | 0.05067556 | 1.011464 | 1.010357 | 98.1572 | 276.231 | 314.677 | 315.268 | 676.391 | 0 | 0 | 0
HRR(33-375) (kW/m²) | 77.6684841889386
EHC(33-375) (MJ/kg) | 22.9737080291393
MLR(33-375) (g/s) | 0.0293418705882353
SEA(33-375) (m²/kg) | 142.75798392259
COY(33-375) (kg/kg) | 0.0270565294732418
CO2Y(33-375) (kg/kg) | 1.8888062256763
C-factor | 0.041612
Time to ignition (s) | 33

## CZ_O_FOAM_40_124090022_red
Column1 | Column2 | Column3 | Column4 | Column5 | Column6 | Column7 | Column8 | Column9 | Column10 | Column11 | Column12 | Column13 | Column14 | Column15 | Column16 | Column17 | Column18 | Column19 | Column20 | Column21 | Column22 | Column23 | Column24 | Column25 | Column26 | Column27 | Column28 | Column29 | Column30 | Column31 | Column32 | Column33 | Column34 | Column35 | Column36 | Column37 | Column38 | Column39
Column1 | Column2 | Column3 | Column4 | Column5 | Column6 | Column7 | Column8 | Column9 | Column10 | Column11 | Column12 | Column13 | Column14 | Column15 | Column16 | Column17 | Column18 | Column19 | Column20 | Column21 | Column22 | Column23 | Column24 | Column25 | Column26 | Column27 | Column28 | Column29 | Column30 | Column31 | Column32 | Column33 | Column34 | Column35 | Column36 | Column37 | Column38 | Column39
Exported data
Parameter | Value | Time (s) | HRR (kW/m²) | EHC (MJ/kg) | SEA (m²/kg) | MLR (g/s) | Specific MLR (g/s·m²) | COY (kg/kg) | CO2Y (kg/kg) | THR (MJ/m²) | MFR (g/s) | k (1/m) | V stack (l/s) | V smoke (l/s) | SPR (m²/s) | RSR ((m²/s)/m²) | TSP (m²) | TSR (m²/m²) | COP (g/s) | CO2P (g/s) | O2C (g/s) | TOC (g) | ARHE(kW/m²) | Specimen mass (g) | Oxygen (%) | DPT (Pa) | CO (%) | CO2 (%) | PDM (-) | PDC (-) | APT (kPa) | Cold Trap TC (K) | Stack TC (K) | Smoke TC (K) | Cone Heater TC (K) | Soot MFM (g/s) | Spare TC (K) | HFM (kW/m²)
Peaks |  | 0 | -12.8554655595609 | 0 | 0 | -0.715431699999999 | -80.9311877828053 | 0 | 0 | 0 | 25.0421292718831 | 0.00125207776168675 | 23.1012741075758 | 23.2627228081772 | 2.91267379044018E-05 | 0.00329487985343911 | 0 | 0 | 0.00023133493663466 | 0.0659788450013618 | 0.00323264860984967 | 0 | 0 | 13.22 | 20.92834227 | 117.996666 | 0.00144112 | 0.21750166 | 1.001772 | 1.001915 | 97.8488 | 274.699 | 325.81 | 328.087 | 961.313 | 0 | 0 | 0
peak HRR (kW/m²) | 376.387324894509 | 5 | 123.026225152238 | 0 | 0 | -0.168307900000001 | -19.03935520362 | 0 | 0 | 0.307565562880595 | 25.0779850728748 | 0.0422383734531212 | 23.1386822995923 | 23.304906527165 | 0.000984361345184476 | 0.11135309334666 | 0.00253372020772219 | 0.286619933000248 | 0.00191732479988334 | 0.178802139865899 | 0.0947304825326659 | 0.244907827856289 | 61.513112576119 | 15.339675 | 20.59811795 | 118.356963 | 0.00839153 | 0.51332846 | 0.997351 | 1.002165 | 97.8504 | 274.713 | 325.871 | 328.212 | 960.975 | 0 | 0 | 0
peak EHC (MJ/kg) | 67.5258849547427 | 10 | 231.315211270887 | 13.520613363167 | 262.925440431482 | 0.1512377 | 17.1083371040724 | 0.0176053190199868 | 1.40202899650306 | 1.19341915393841 | 23.2215078064852 | 1.80891244630047 | 21.6755493960396 | 21.9824010629529 | 0.0397642388823443 | 4.49821706813849 | 0.104405220776544 | 11.8105453367131 | 0.00266258795634906 | 0.212039640764431 | 0.15921362525331 | 0.879768097321228 | 119.341915393841 | 15.282376 | 20.31943951 | 102.665158 | 0.01234214 | 0.64503697 | 0.815737 | 1.002556 | 97.8505 | 274.717 | 329.67 | 334.337 | 961.398 | 0 | 0 | 0
peak MLR (g/s) | 0.187654183333334 | 15 | 306.591596701262 | 14.4428952592272 | 252.548159597754 | 0.187654183333334 | 21.2278487933635 | 0.0190801662831916 | 1.26887562411883 | 2.53818617386878 | 23.1474943332625 | 2.12460182876282 | 21.869015248742 | 22.3061648540751 | 0.0473917186416529 | 5.36105414498336 | 0.322295114586537 | 36.4587233695178 | 0.00358047302173652 | 0.238109818995592 | 0.204876556238063 | 1.78999355104966 | 169.212411591252 | 14.247797 | 20.13889994 | 103.251356 | 0.01648037 | 0.72107838 | 0.787149 | 1.002871 | 97.8472 | 274.726 | 333.676 | 340.346 | 961.891 | 0 | 0 | 0
peak SEA (m²/kg) | 606.930180707928 | 20 | 341.184673917405 | 21.7848104734304 | 422.374899893181 | 0.138448416666667 | 15.6615855957768 | 0.0310277093012574 | 1.97670360371706 | 4.15762685041545 | 23.1728829061712 | 2.57171187538842 | 22.1511830365406 | 22.73860329751 | 0.0584771361299527 | 6.6150606481847 | 0.586967251515551 | 66.3990103524379 | 0.0042957372255527 | 0.273671484153921 | 0.229502891629895 | 2.87594217071955 | 207.881342520772 | 13.559238 | 20.04358708 | 104.698279 | 0.01965453 | 0.82133106 | 0.748294 | 1.003221 | 97.8503 | 274.707 | 337.611 | 346.564 | 962.422 | 0 | 0 | 0
peak COY (kg/kg) | 0.282839348281823 | 25 | 376.387324894509 | 22.8782262706565 | 334.020793867893 | 0.14543365 | 16.4517703619909 | 0.0297148846759156 | 1.7285497060354 | 5.95155684744523 | 22.7621895798457 | 2.13873098160383 | 21.9962197473638 | 22.7134051201133 | 0.0485778632281053 | 5.49523339684449 | 0.854604749910696 | 96.6747454650109 | 0.00432154413774747 | 0.251389292955154 | 0.2457737751939 | 4.06413383777904 | 238.062273897809 | 12.813822 | 19.96271197 | 102.123252 | 0.02011762 | 0.77093158 | 0.786473 | 1.003625 | 97.8517 | 274.727 | 341.298 | 352.426 | 962.75 | 0 | 0 | 0
peak CO2Y (kg/kg) | 3.54967166884124 | 30 | 358.357519568369 | 23.0524312668961 | 345.383199975209 | 0.137420666666667 | 15.5453242835596 | 0.0284105384866438 | 1.68965832827032 | 7.78841895860243 | 22.8929002155985 | 2.04520858950019 | 22.3560092138081 | 23.2068209764653 | 0.0474627895960599 | 5.36909384570814 | 1.09470638197111 | 123.835563571392 | 0.00390419513919358 | 0.232193973909793 | 0.232786885949064 | 5.26053549063645 | 259.613965286748 | 12.117481 | 20.01963935 | 104.389699 | 0.01812044 | 0.71160066 | 0.79507 | 1.003836 | 97.8519 | 274.736 | 344.9 | 358.026 | 963.752 | 0 | 0 | 0
|  | 35 | 338.050573703186 | 22.9742670986801 | 373.422512574629 | 0.130074533333333 | 14.7143137254902 | 0.0269618636490753 | 1.85532578661295 | 9.52943919178132 | 23.0048489616431 | 2.0674862365664 | 22.5907840284216 | 23.493631154698 | 0.0485727590593057 | 5.4946560021839 | 1.33479525360952 | 150.994938191123 | 0.00350705183195043 | 0.24133063587498 | 0.222717232157197 | 6.39929578590211 | 272.269691193752 | 11.43976 | 20.06373765 | 106.0018 | 0.01624953 | 0.7344899 | 0.793367 | 1.004233 | 97.8482 | 274.742 | 346.826 | 360.687 | 963.481 | 0 | 0 | 0
Time To Peaks |  | 40 | 336.708905208487 | 23.4113973648809 | 303.476254362965 | 0.127139216666667 | 14.3822643288085 | 0.0233999974830462 | 1.78367926003726 | 11.2163378890605 | 22.2532195224337 | 1.68885245090592 | 21.9410828894135 | 22.8461244414483 | 0.0385837332566415 | 4.36467570776488 | 1.55268648439939 | 175.643267465995 | 0.00297505734999647 | 0.226775583905718 | 0.21967163342194 | 7.50526794984995 | 280.408447226513 | 10.811982 | 20.04652769 | 99.589479 | 0.01430997 | 0.71476398 | 0.828517 | 1.004421 | 97.8467 | 274.738 | 348.229 | 362.593 | 963.107 | 0 | 0 | 0
t peak HRR (s) | 25 | 45 | 330.577689034628 | 24.3153573060057 | 189.291593732845 | 0.120183583333333 | 13.5954279788838 | 0.0185040248343823 | 1.85016785504277 | 12.8845543746683 | 22.0573275175436 | 0.997893165508568 | 21.8592297893853 | 22.7977731645217 | 0.0227497420296909 | 2.57350022960304 | 1.70602017261522 | 192.988707309414 | 0.00222388001068505 | 0.222359802587187 | 0.215346622358148 | 8.59281358930017 | 286.323430548184 | 10.174302 | 20.0563404 | 98.34455 | 0.01091128 | 0.70754511 | 0.896525 | 1.004541 | 97.844 | 274.731 | 350.011 | 365.039 | 963.055 | 0 | 0 | 0
t peak EHC (s) | 185 | 50 | 325.821760841508 | 27.7049282271493 | 175.665104963702 | 0.103962166666667 | 11.7604260935143 | 0.0185619280609999 | 1.71551561526827 | 14.5255529993586 | 22.0381453413611 | 0.797359850811863 | 21.9298243751159 | 22.9037427720486 | 0.0182625249197539 | 2.06589648413506 | 1.80855083998883 | 204.58719909376 | 0.00192973825873235 | 0.178348720313789 | 0.206131437240573 | 9.64650873829697 | 290.511059987173 | 9.62217 | 20.09341914 | 98.576353 | 0.00954024 | 0.5766963 | 0.917344 | 1.004637 | 97.8448 | 274.721 | 351.447 | 367.055 | 962.265 | 0 | 0 | 0
t peak MLR (s) | 15 | 55 | 278.262793472932 | 27.3481000859859 | 146.163423528706 | 0.0899456666666665 | 10.1748491704374 | 0.0168627046387269 | 1.99465370801785 | 16.0357643851447 | 22.4732758859498 | 0.561102967729671 | 22.4305192417473 | 23.430221060434 | 0.0131467665715718 | 1.48719078863934 | 1.88707406871715 | 213.469917275696 | 0.00151672721053338 | 0.179410457536804 | 0.179793699383828 | 10.611321579858 | 291.559352457177 | 9.132279 | 20.21588917 | 102.817789 | 0.0074646 | 0.56949347 | 0.94249 | 1.004747 | 97.8441 | 274.713 | 352.511 | 368.222 | 962.668 | 0 | 0 | 0
t peak SEA (s) | 245 | 60 | 255.194853666012 | 27.3977997986089 | 122.92275628668 | 0.0823395500000001 | 9.31442873303168 | 0.0155632501596084 | 1.87118341672858 | 17.3694085029921 | 22.01539779151 | 0.441918032035149 | 21.9629777956615 | 22.903352440255 | 0.0101214044374049 | 1.1449552531001 | 1.94524449623959 | 220.050282380044 | 0.00128147101467959 | 0.154072400500894 | 0.1632422145997 | 11.4689113648168 | 289.490141716535 | 8.713528 | 20.26887774 | 98.623477 | 0.00650478 | 0.50467754 | 0.955404 | 1.004769 | 97.8479 | 274.702 | 352.342 | 367.428 | 961.784 | 0 | 0 | 0
t peak COY (s) | 250 | 65 | 240.631564239447 | 27.1251593795632 | 77.7460601213362 | 0.0784210333333335 | 8.87115761689293 | 0.013769169335918 | 2.29197220785932 | 18.6089745477557 | 22.5587504369693 | 0.260230397689623 | 22.5072083575311 | 23.4289553658618 | 0.00609692637231066 | 0.689697553428807 | 1.98579032326388 | 224.636914396366 | 0.00107979248746434 | 0.17973882891161 | 0.15893038140841 | 12.2743428548371 | 286.291916119319 | 8.301906 | 20.30234365 | 103.561712 | 0.00543537 | 0.56846076 | 0.975401 | 1.004771 | 97.8454 | 274.709 | 352.376 | 366.807 | 961.133 | 0 | 0 | 0
t peak CO2Y (s) | 185 | 70 | 267.222546790943 | 28.5588400864164 | 39.7252494561152 | 0.0827151 | 9.35691176470588 | 0.013414503763737 | 1.94562228008317 | 19.8786098253317 | 22.4445289776618 | 0.141129691088939 | 22.3805380107874 | 23.2826838628646 | 0.00328587798128751 | 0.3717056539918 | 2.00924733414787 | 227.290422414918 | 0.00110958202026788 | 0.160932341459307 | 0.170809721802421 | 13.0986931128642 | 283.980140361882 | 7.919559 | 20.25119192 | 102.457456 | 0.0055978 | 0.51598596 | 0.988661 | 1.004696 | 97.8461 | 274.729 | 352.176 | 366.372 | 960.051 | 0 | 0 | 0
|  | 75 | 236.461359350922 | 27.0939188385801 | 61.8095306914927 | 0.0771508333333334 | 8.72746983408749 | 0.0134469826921571 | 2.02835410787488 | 21.1378195906864 | 22.31188430174 | 0.205441084582556 | 22.3092341637692 | 23.2117972433826 | 0.00476865680079091 | 0.539440814569107 | 2.02938367110307 | 229.56828858632 | 0.00103744592051883 | 0.156489209717637 | 0.153173249653619 | 13.9086505415043 | 281.837594542485 | 7.485789 | 20.31864327 | 101.527446 | 0.00529388 | 0.50568594 | 0.981445 | 1.004702 | 97.8439 | 274.729 | 353.141 | 367.428 | 960.945 | 0 | 0 | 0
Test Results (between 5 and 295 s) |  | 80 | 231.307940051369 | 28.3498101943739 | 26.1536080961166 | 0.0721261333333333 | 8.15906485671191 | 0.0124268116401803 | 2.05545363814651 | 22.3072428391921 | 22.5300227118597 | 0.0807044375149921 | 22.5023404487272 | 23.3736667124138 | 0.00188635862468825 | 0.213388984693241 | 2.04602120966677 | 231.450363084476 | 0.000896297873267861 | 0.14825192316544 | 0.149051818396826 | 14.6642132116304 | 278.840535489901 | 7.147498 | 20.34121725 | 103.40746 | 0.00459952 | 0.47715568 | 0.995482 | 1.004683 | 97.8445 | 274.731 | 352.749 | 366.408 | 958.676 | 0 | 0 | 0
mean HRR (kW/m²) | 134.612469579275 | 85 | 231.009803711585 | 26.791364560281 | 19.772411553173 | 0.0762233166666667 | 8.62254713423832 | 0.0115561359426179 | 1.93343235928227 | 23.4630371985995 | 22.9027200105743 | 0.0634787538381507 | 22.8828801876519 | 23.7420978824475 | 0.00150711878708116 | 0.170488550574792 | 2.05450490319619 | 232.410056922646 | 0.000880847009397214 | 0.147372626975153 | 0.148740877835391 | 15.4086949522109 | 276.035731748229 | 6.754468 | 20.35219057 | 106.895716 | 0.00446282 | 0.46758206 | 0.997408 | 1.004652 | 97.8435 | 274.728 | 352.877 | 366.127 | 958.255 | 0 | 0 | 0
mean EHC (MJ/kg) | 26.0965674832018 | 90 | 204.968728629981 | 25.842812322764 | 16.529346508553 | 0.07011325 | 7.93136312217194 | 0.0119919817005269 | 1.93781445819146 | 24.5529835294534 | 22.2892991996299 | 0.0501829670756701 | 22.2742822268554 | 23.0940151933081 | 0.0011589262040908 | 0.131100249331539 | 2.06117001567412 | 233.164028922412 | 0.000840796810964465 | 0.135866469560792 | 0.132710120669055 | 16.112322448472 | 272.810928105038 | 6.396559 | 20.40111124 | 101.265773 | 0.00438647 | 0.44526376 | 0.99891 | 1.004641 | 97.8448 | 274.74 | 352.945 | 365.934 | 958.214 | 0 | 0 | 0
mean MLR (g/s) | 0.0448889318965517 | 95 | 212.173039507589 | 28.7565151060171 | 33.125117693 | 0.0652238166666666 | 7.37825980392156 | 0.0126296107332819 | 2.40655415658512 | 25.5958379497973 | 22.8010122533953 | 0.091725759984043 | 22.7573738381415 | 23.5544148540807 | 0.00216054660346999 | 0.244405724374433 | 2.06946869769302 | 234.102793856677 | 0.000823751415038945 | 0.156964647107512 | 0.139793824784784 | 16.7935823121066 | 269.429873155761 | 6.051676 | 20.38508563 | 105.837317 | 0.00422163 | 0.49715645 | 0.994235 | 1.004686 | 97.8432 | 274.742 | 352.507 | 364.853 | 958.23 | 0 | 0 | 0
mean SEA (m²/kg) | 153.860795338575 | 100 | 227.852822480723 | 28.5244109381197 | 39.8612417230076 | 0.0706138666666666 | 7.98799396681749 | 0.0109805063780321 | 2.03516591074824 | 26.6959026047681 | 22.3722313667134 | 0.121635118922368 | 22.3510140942027 | 23.1409845539157 | 0.00281475640819622 | 0.318411358393238 | 2.08190695522219 | 235.509836563596 | 0.000775376013310842 | 0.143710934266121 | 0.146432691753843 | 17.5091486034532 | 266.959026047681 | 5.731957 | 20.34759029 | 101.992699 | 0.00406964 | 0.46685211 | 0.990977 | 1.004814 | 97.8421 | 274.763 | 352.848 | 365.319 | 958.367 | 0 | 0 | 0
mean COY (kg/kg) | 0.0203833960713509 | 105 | 214.236593064863 | 26.5267473242636 | 21.0941584246932 | 0.0713940333333334 | 8.07624811463048 | 0.0111930843351764 | 1.87234606428687 | 27.8011261436321 | 22.292504433247 | 0.0652403493626439 | 22.3074667585119 | 23.0838287106643 | 0.00150599704971117 | 0.170361657207145 | 2.09270883886696 | 236.731769102597 | 0.000799119436128399 | 0.133674337325233 | 0.137461124106841 | 18.2188831431049 | 264.772629939353 | 5.351081 | 20.38189841 | 101.431224 | 0.00419259 | 0.43873461 | 0.997304 | 1.004749 | 97.8399 | 274.748 | 353.42 | 365.72 | 958.719 | 0 | 0 | 0
mean CO2Y (kg/kg) | 1.95405867322105 | 110 | 195.824007950698 | 26.9745099432956 | 11.0066964256061 | 0.0641748166666668 | 7.25959464555054 | 0.011817339301446 | 2.0059458756733 | 28.826277646171 | 22.3879121489893 | 0.030501753109459 | 22.4028117321957 | 23.1577746591843 | 0.000706352725218927 | 0.0799041544365301 | 2.09823971330428 | 237.357433631706 | 0.000758375583158093 | 0.12873120881459 | 0.126589677068556 | 18.8790101460434 | 262.057069510645 | 5.028631 | 20.42822972 | 102.300716 | 0.00398861 | 0.42252229 | 1.001363 | 1.004851 | 97.8408 | 274.766 | 353.418 | 365.328 | 959.271 | 0 | 0 | 0
Total heat release (MJ/m²) | 39.0376161779896 | 115 | 192.953673953595 | 29.3774485118431 | 4.69375868602542 | 0.0580618999999999 | 6.56808823529411 | 0.0127718348181263 | 2.11744593365293 | 29.7982218509317 | 23.0450085849603 | 0.011460764424785 | 23.0350939244296 | 23.7792643973006 | 0.000272528547452139 | 0.0308290212049931 | 2.10068691648596 | 237.63426657081 | 0.000741556996026564 | 0.122942934055163 | 0.12413151912103 | 19.5058131365174 | 259.114972616797 | 4.70871 | 20.45247775 | 108.275304 | 0.00381327 | 0.39520259 | 1.003533 | 1.004845 | 97.8418 | 274.772 | 353.031 | 364.436 | 960.556 | 0 | 0 | 0
Total oxygen consumed (g) | 25.3308252568072 | 120 | 179.980414633405 | 28.8586141997214 | 35.3118495602458 | 0.0551317833333334 | 6.23662707390649 | 0.0135171753588884 | 1.96081688243005 | 30.7305570723992 | 23.1563833672761 | 0.0816194352583792 | 23.1304885339867 | 23.8522262852201 | 0.00194680523905473 | 0.220226836997142 | 2.10623525095223 | 238.261906216315 | 0.00074522598316491 | 0.108103331518476 | 0.114796309219289 | 20.1031327073682 | 256.087975603327 | 4.443478 | 20.49131206 | 109.249155 | 0.00381365 | 0.35133976 | 0.995503 | 1.004809 | 97.8425 | 274.786 | 352.788 | 363.796 | 960.075 | 0 | 0 | 0
Mass lost (g) | 13.223675 | 125 | 154.65958553705 | 24.1256252005708 | -30.3209270329303 | 0.0566696500000001 | 6.41059389140272 | 0.0105798662227621 | 1.67840478803476 | 31.5671570728253 | 23.0306837586717 | -0.0726198228872159 | 22.9783894538638 | 23.661257413149 | -0.0017182763226317 | -0.194375149618971 | 2.11110226404986 | 238.812473308808 | 0.000599557315890749 | 0.095114611896254 | 0.0989206547371324 | 20.6374251172592 | 252.537256582603 | 4.153571 | 20.55125627 | 107.941629 | 0.00317779 | 0.31590115 | 1.013162 | 1.004809 | 97.8375 | 274.794 | 352.381 | 362.853 | 960.02 | 0 | 0 | 0
Average specific MLR (g/s·m²) | 9.57370135746606 | 130 | 143.659109096759 | 30.3638198914991 | 8.33058138431787 | 0.0418243333333333 | 4.73125942684766 | 0.012165109899798 | 2.16294168064195 | 32.3129538094099 | 23.2581077448124 | 0.0146527466299958 | 23.1468855550787 | 23.7785461986297 | 0.000348421012678172 | 0.0394141417056755 | 2.11197331658156 | 238.911008663072 | 0.000508797611485783 | 0.0904635938317291 | 0.0921643954514347 | 21.1151377427306 | 248.561183149307 | 3.895426 | 20.58135105 | 109.806865 | 0.00274796 | 0.30008311 | 1.003105 | 1.004782 | 97.8374 | 274.781 | 351.494 | 361.086 | 959.991 | 0 | 0 | 0
Total smoke release (m²/m²) | 241.445600490886 | 135 | 136.394842352255 | 32.8328894200251 | -21.1634445190887 | 0.03672325 | 4.15421380090498 | 0.0167354548054837 | 2.36089014076923 | 33.0130886880324 | 23.2769221553491 | -0.032790963601606 | 23.1103147487271 | 23.7013609413283 | -0.000777190463935624 | -0.087917473295885 | 2.11284436911326 | 239.009544017337 | 0.000614580290685478 | 0.0866995588620035 | 0.0876672864063881 | 21.5647169473752 | 244.541397689129 | 3.724473 | 20.59912818 | 109.722063 | 0.00321605 | 0.28923421 | 1.008525 | 1.004762 | 97.8354 | 274.765 | 350.655 | 359.623 | 959.945 | 0 | 0 | 0
Total smoke production (m²) | 2.13437910833943 | 140 | 124.358403506287 | 29.4846629518925 | -39.9637762446686 | 0.03728475 | 4.21773190045249 | 0.0185661918752068 | 2.13416958053467 | 33.6649718026788 | 22.8063447500903 | -0.0643995555167677 | 22.5935129246043 | 23.1374175548533 | -0.00149003940633841 | -0.168556493929684 | 2.11284436911326 | 239.009544017337 | 0.000692235822519118 | 0.0795719792678403 | 0.0800501128896749 | 21.9840104456153 | 240.464084304848 | 3.520154 | 20.62232511 | 105.099826 | 0.00362447 | 0.27372451 | 1.012213 | 1.004809 | 97.8349 | 274.76 | 349.887 | 358.31 | 959.919 | 0 | 0 | 0
MARHE (kW/m²) | 291.559352457177 | 145 | 119.509106456391 | 31.5365579858385 | -34.5060770711332 | 0.03349955 | 3.78954185520362 | 0.0192863683731161 | 2.35771157002934 | 34.2746405775855 | 22.9869276530526 | -0.0497815810395679 | 22.7183900179541 | 23.2201957030956 | -0.00115593805414828 | -0.130762223319941 | 2.11284436911326 | 239.009544017337 | 0.000646084661633621 | 0.0789822766257764 | 0.0772927599559147 | 22.3773676277293 | 236.376831569555 | 3.35479 | 20.6356783 | 106.517516 | 0.00339221 | 0.27023239 | 1.010421 | 1.004703 | 97.8313 | 274.759 | 349.057 | 356.767 | 959.86 | 0 | 0 | 0
|  | 150 | 122.255890700493 | 27.7080315755264 | -0.095134932730461 | 0.03900465 | 4.4122907239819 | 0.013650088644104 | 2.14768081955374 | 34.8790530704777 | 23.4303307537165 | -0.0001571795698044 | 23.1217181008414 | 23.6080602494516 | -3.71070475392517E-06 | -0.000419762981213254 | 2.11284436911326 | 239.009544017337 | 0.000532416930032249 | 0.0837695386784066 | 0.0794664190373478 | 22.7692655752125 | 232.527020469851 | 3.175047 | 20.63304085 | 110.499693 | 0.00283557 | 0.27939951 | 1.004559 | 1.004541 | 97.831 | 274.749 | 348.531 | 355.862 | 959.738 | 0 | 0 | 0
Test Averages |  | 155 | 122.382572823722 | 29.3827994651857 | 4.43245832892694 | 0.0368195666666667 | 4.16510935143288 | 0.0129006289981612 | 2.06743983227109 | 35.4906492292882 | 23.152307770785 | 0.00700688537971105 | 22.826904468732 | 23.2915462570158 | 0.000163201194939148 | 0.0184616736356502 | 2.1132523721006 | 239.055698201426 | 0.00047499556943973 | 0.0761222387336277 | 0.0783642695175575 | 23.1638422965997 | 228.971930511537 | 2.97359 | 20.63366326 | 107.796301 | 0.00260733 | 0.2604875 | 1.003624 | 1.004426 | 97.8273 | 274.77 | 348.219 | 355.307 | 960.338 | 0 | 0 | 0
HRR(60) (kW/m²) | 305.023483081252 | 160 | 116.211677625741 | 31.8017895922188 | -29.4577935139826 | 0.0323035666666667 | 3.6542496229261 | 0.0173853743891985 | 2.19596821112478 | 36.0871348554119 | 23.3593951121455 | -0.0405813075536988 | 23.0022443333895 | 23.4490176387898 | -0.00095159179663184 | -0.107646130840706 | 2.11366037508795 | 239.101852385515 | 0.000561609600606432 | 0.0709376055059502 | 0.0742458827865386 | 23.54536767736 | 225.544592846324 | 2.810833 | 20.65233725 | 109.595912 | 0.00297193 | 0.24396257 | 1.008973 | 1.004316 | 97.8253 | 274.767 | 347.783 | 354.538 | 959.963 | 0 | 0 | 0
HRR(120) (kW/m²) | 260.496595916206 | 165 | 104.163462759991 | 31.3649365261451 | -1.72936012159283 | 0.0293577833333333 | 3.32101621417797 | 0.0220966953825583 | 1.94817262065744 | 36.6380727063762 | 23.4878112538983 | -0.00215741245685575 | 23.1036918522909 | 23.5329037772512 | -5.07701797550293E-05 | -0.00574323300396259 | 2.11366037508795 | 239.101852385515 | 0.000648709995423812 | 0.0571940296931931 | 0.0656310029426065 | 23.8950598916828 | 222.048925493189 | 2.650252 | 20.68710873 | 110.684417 | 0.00334179 | 0.20436178 | 1.004413 | 1.004166 | 97.8253 | 274.786 | 347.407 | 353.861 | 959.946 | 0 | 0 | 0
HRR(180) (kW/m²) | 209.621451127206 | 170 | 82.5131570268593 | 41.0243469866059 | -60.3548170748423 | 0.0177800833333334 | 2.01132164404224 | 0.027587674281792 | 2.60676597230592 | 37.1047642558433 | 23.2340329930956 | -0.0462486852598562 | 22.8132115821097 | 23.2031174752171 | -0.00107311367715879 | -0.12139294990484 | 2.11366037508795 | 239.101852385515 | 0.00049051114770312 | 0.046348516218097 | 0.0521239230267166 | 24.1894472066062 | 218.263319152019 | 2.526557 | 20.73696605 | 108.11192 | 0.00266892 | 0.1753922 | 1.009418 | 1.00411 | 97.8242 | 274.782 | 346.786 | 352.713 | 959.924 | 0 | 0 | 0
HRR(240) (kW/m²) | 161.891586509174 | 175 | 68.7617436858426 | 35.7028324901186 | 11.6485925478684 | 0.0170253666666667 | 1.92594645550528 | 0.0288626297615118 | 2.10408450074958 | 37.4829515076251 | 23.4795888908139 | 0.0084964683627185 | 22.9856461014485 | 23.3416462948619 | 0.00019832155927806 | 0.0224345655291923 | 2.11415617898615 | 239.157938799338 | 0.000491396854653985 | 0.0358228101229119 | 0.0430404180522614 | 24.4273580593036 | 214.188294329286 | 2.460849 | 20.77410646 | 110.080338 | 0.00264999 | 0.14451691 | 1.003027 | 1.003999 | 97.8238 | 274.789 | 345.753 | 351.108 | 959.866 | 0 | 0 | 0
HRR(300) (kW/m²) |  | 180 | 54.9318561609095 | 49.6967394161874 | -218.264880781836 | 0.00977121666666666 | 1.10534125188537 | 0.0631375224909551 | 2.81567714085322 | 37.7921855072419 | 23.8109008475723 | -0.0905100496402417 | 23.2398060352809 | 23.5632777721432 | -0.00213271344084349 | -0.241257176566006 | 2.11465198288434 | 239.214025213161 | 0.000616930412055661 | 0.0275125914066573 | 0.034303147623496 | 24.620716973493 | 209.956586151344 | 2.362414 | 20.80962848 | 112.868012 | 0.00316503 | 0.12015136 | 1.014311 | 1.003899 | 97.8216 | 274.784 | 344.712 | 349.51 | 959.963 | 0 | 0 | 0
HRR(360) (kW/m²) |  | 185 | 43.9646472533773 | 67.5258849547427 | 93.6926056839404 | 0.00575553333333337 | 0.651078431372553 | 0.083695385603673 | 3.54967166884124 | 38.0394267657777 | 23.7322612673837 | 0.0230549240405274 | 23.0980074692042 | 23.3898369889594 | 0.000539250915100778 | 0.061001234739907 | 2.11600011017209 | 239.366528300011 | 0.00048171158168813 | 0.0204302536124048 | 0.0272109026725085 | 24.774502099233 | 205.618523058258 | 2.35863 | 20.83624578 | 111.808852 | 0.00258475 | 0.10076373 | 1.001247 | 1.003882 | 97.8213 | 274.771 | 343.744 | 348.087 | 959.906 | 0 | 0 | 0
EHC(60) (MJ/kg) | 22.9880314949661 | 190 | 34.1925444239496 | 29.5808053983225 | -120.857478460633 | 0.0102181833333333 | 1.15590309200603 | 0.0234807815665891 | 1.61124285817928 | 38.234819744971 | 24.2049551389019 | -0.0519873667100496 | 23.4909053317285 | 23.7546917696911 | -0.00123494387211513 | -0.139699533044698 | 2.11734823745985 | 239.51903138686 | 0.000239930930857361 | 0.0164639749193998 | 0.0212024888471524 | 24.8955355780322 | 201.235893394584 | 2.295078 | 20.8607407 | 115.975589 | 0.00151088 | 0.08887349 | 1.00981 | 1.003843 | 97.8196 | 274.772 | 342.764 | 346.613 | 959.89 | 0 | 0 | 0
EHC(120) (MJ/kg) | 24.703398873094 | 195 | 26.8189093994112 | 60.9923143847829 | 5.00398907970308 | 0.0038870333333333 | 0.439709653092003 | 0.0595872344161075 | 3.29373955844775 | 38.3873483795294 | 23.9614690154308 | 0.000830188166087847 | 23.1968665403383 | 23.4292334520985 | 1.94506723524417E-05 | 0.00220030230231241 | 2.11739686414073 | 239.524532142616 | 0.000231617566416555 | 0.0128028754550049 | 0.0166370807364877 | 24.9901345019913 | 196.858196818099 | 2.267493 | 20.87718066 | 113.371871 | 0.00148542 | 0.0792731 | 1.003741 | 1.003836 | 97.8167 | 274.748 | 341.913 | 345.338 | 960.833 | 0 | 0 | 0
EHC(180) (MJ/kg) | 25.695131095656 | 200 | 22.4895541865444 | 28.5349365847978 | -159.533707913437 | 0.00696716666666672 | 0.788141025641032 | 0.0553989838755802 | 1.62696263971781 | 38.5106195384943 | 24.4585004680235 | -0.0466634596458721 | 23.6138416098214 | 23.819449745462 | -0.00111149793198425 | -0.125735060179213 | 2.11744549082161 | 239.530032898372 | 0.000385973953825149 | 0.011335319871354 | 0.0141245988709764 | 25.0670387010099 | 192.553097692471 | 2.246409 | 20.8877557 | 117.803725 | 0.00211768 | 0.07460978 | 1.009328 | 1.003973 | 97.8156 | 274.75 | 340.986 | 343.955 | 959.989 | 0 | 0 | 0
EHC(240) (MJ/kg) | 25.9527900911643 | 205 | 19.5947759378102 | 29.5283651611778 | 14.4064853174559 | 0.00586614999999998 | 0.663591628959274 | 0.0559705434930032 | 1.57442966096384 | 38.6158303638052 | 24.0536298918166 | 0.00361888034773727 | 23.1686730609934 | 23.352693574916 | 8.45106038449938E-05 | 0.00956002305938844 | 2.11765676733122 | 239.55393295602 | 0.00032833160371148 | 0.00923584055566301 | 0.0122104572638721 | 25.132876341347 | 188.369904213684 | 2.2025 | 20.89407876 | 113.669601 | 0.00189735 | 0.069379 | 1.003302 | 1.003716 | 97.8157 | 274.736 | 340.189 | 342.891 | 960.127 | 0 | 0 | 0
EHC(300) (MJ/kg) |  | 210 | 16.882831119492 | 0 | 0 | -0.000205133333333333 | -0.0232051282051282 | 0 | 0 | 38.7070243814484 | 23.7755555838285 | -0.0538093818254968 | 22.8634679141731 | 23.0313589055873 | -0.0012393031853108 | -0.140192668021584 | 2.11786804384083 | 239.577833013669 | 0.00019429846396718 | 0.0077657906322274 | 0.0104615009660971 | 25.189556236922 | 184.319163721183 | 2.193164 | 20.90019963 | 110.875433 | 0.00133093 | 0.06560546 | 1.009894 | 1.003718 | 97.8157 | 274.751 | 339.634 | 342.128 | 960.18 | 0 | 0 | 0
EHC(360) (MJ/kg) |  | 215 | 15.0280126368659 | 46.1223116687516 | -226.744814532712 | 0.00288033333333335 | 0.32582956259427 | 0.0594506169369754 | 2.71697255886321 | 38.7868014908393 | 24.1384150009005 | -0.0279908754888165 | 23.1717416808776 | 23.3326266525675 | -0.000653100647459058 | -0.0738801637397124 | 2.11786804384083 | 239.577833013669 | 0.000171237593650803 | 0.00782578662704571 | 0.00945544210813568 | 25.2393485946075 | 180.403727864369 | 2.193502 | 20.90457081 | 114.085376 | 0.00121944 | 0.0654459 | 1.006945 | 1.003737 | 97.8145 | 274.74 | 339.039 | 341.393 | 960.337 | 0 | 0 | 0
MLR(60) (g/s) | 0.114074658333333 | 220 | 14.7039619888517 | 16.8365250031022 | -189.651934376338 | 0.00772029999999995 | 0.873337104072393 | 0.0285064046599635 | 0.922820455758684 | 38.8611314274036 | 24.3635142531959 | -0.0623082290181072 | 23.3489201187387 | 23.4988195305653 | -0.00146416982896563 | -0.165630071149958 | 2.11786804384083 | 239.577833013669 | 0.000220077995896315 | 0.00712445076459372 | 0.00919254674747642 | 25.2859685667466 | 176.641506488198 | 2.162117 | 20.90587508 | 116.02973 | 0.00141995 | 0.06335433 | 1.010883 | 1.003728 | 97.8153 | 274.762 | 338.475 | 340.648 | 960.71 | 0 | 0 | 0
MLR(120) (g/s) | 0.0916404204861111 | 225 | 12.2993754537813 | 26.5160664841055 | 67.5687944723508 | 0.00410040000000003 | 0.463846153846157 | 0.0764079593874368 | 1.21664322020821 | 38.9286397710102 | 23.8332321641643 | 0.0120680472096104 | 22.8214214541403 | 22.9580710153165 | 0.000277059084854429 | 0.0313415254360214 | 2.11856069155297 | 239.656186827259 | 0.000313303196672248 | 0.00498872386014176 | 0.00759858207911713 | 25.3279463888131 | 173.016176760045 | 2.126944 | 20.91116875 | 110.940006 | 0.0018452 | 0.05788515 | 1.002394 | 1.003774 | 97.8158 | 274.761 | 338.189 | 340.214 | 960.612 | 0 | 0 | 0
MLR(180) (g/s) | 0.0711660222222222 | 230 | 10.7224952301448 | 0 | 0 | -0.00185130000000002 | -0.209423076923079 | 0 | 0 | 38.98619444772 | 24.0037340226906 | -0.022909866571503 | 22.9541010546786 | 23.0828928776503 | -0.000528825995911264 | -0.0598219452388308 | 2.1192533392651 | 239.734540640849 | 0.000275428865788348 | 0.00612562927889524 | 0.00690131463455912 | 25.3641961305972 | 169.505193250957 | 2.123918 | 20.91400299 | 112.383265 | 0.00167239 | 0.06090433 | 1.006396 | 1.003771 | 97.8117 | 274.757 | 337.739 | 339.634 | 960.737 | 0 | 0 | 0
MLR(240) (g/s) | 0.0543838430555555 | 235 | 13.1031998969884 | 60.9542025922235 | 221.057177758764 | 0.00190031666666665 | 0.214967948717947 | 0.0946441799329168 | 3.04114397060641 | 39.0457586855378 | 24.554326335859 | 0.0178341005915951 | 23.4385557256189 | 23.5547981252975 | 0.000420078639181272 | 0.0475202080521801 | 2.12030353586306 | 239.853341160979 | 0.000179853912529519 | 0.00577913657307615 | 0.00810368181670166 | 25.4017086217254 | 166.15216461931 | 2.133934 | 20.9101543 | 117.387383 | 0.0012433 | 0.05959907 | 1.001889 | 1.003928 | 97.8094 | 274.759 | 337.134 | 338.806 | 960.841 | 0 | 0 | 0
MLR(300) (g/s) |  | 240 | 11.6658531379204 | 31.5977617764663 | -20.2784846685036 | 0.00326371666666669 | 0.36919871794872 | 0.0287469309752649 | 1.35213675790654 | 39.1076813181251 | 24.0940421866538 | -0.00286548749163764 | 22.9813137341495 | 23.0966732817653 | -6.618322838734E-05 | -0.00748679054155429 | 2.12135373246101 | 239.97214168111 | 9.3821837739489E-05 | 0.00441299127239222 | 0.00708115472970535 | 25.4396707130914 | 162.948672158855 | 2.106959 | 20.91342493 | 112.939814 | 0.00088855 | 0.05616348 | 1.004249 | 1.003921 | 97.8102 | 274.771 | 336.872 | 338.563 | 960.915 | 0 | 0 | 0
MLR(360) (g/s) |  | 245 | 9.88014964494462 | 53.0794847629715 | 606.930180707928 | 0.00164546666666666 | 0.186138763197586 | 0.0514215683325928 | 1.14476145674342 | 39.1615463250823 | 24.2588306795032 | 0.0430048717507721 | 23.1112920703463 | 23.2225638791944 | 0.000998683381348866 | 0.112973233184261 | 2.12385044091438 | 240.254574764071 | 8.46124766390033E-05 | 0.00188366681835606 | 0.00572402778666008 | 25.4716836693823 | 159.843046224826 | 2.105291 | 20.91866928 | 114.35539 | 0.00084656 | 0.04921993 | 0.999269 | 1.00418 | 97.812 | 274.786 | 336.476 | 338.096 | 960.994 | 0 | 0 | 0
SEA(60) (m²/kg) | 281.801889640901 | 250 | 6.03580087164853 | 0 | -2949.04639641299 | 0.000377166666666628 | 0.0426659125188494 | 0.282839348281823 | 0.796404762840273 | 39.2013362013737 | 24.5199473341016 | -0.0474570115106915 | 23.3364521619619 | 23.4376747244132 | -0.00111228199918032 | -0.125823755563385 | 2.12634714936776 | 240.537007847031 | 0.000106677574193617 | 0.000300377329717892 | 0.00340660887443204 | 25.4945102610351 | 156.805344805495 | 2.090597 | 20.92745128 | 116.712377 | 0.00093577 | 0.04491603 | 1.009732 | 1.004284 | 97.8121 | 274.789 | 336.136 | 337.594 | 961.051 | 0 | 0 | 0
SEA(120) (m²/kg) | 188.114901581066 | 255 | 2.71343243041579 | 0 | 0 | -0.00138944999999998 | -0.157177601809953 | 0 | 0 | 39.2232092846289 | 24.2410952603445 | -0.0110132932332233 | 23.0448403526889 | 23.1430585914729 | -0.00025488129058156 | -0.0288327251789095 | 2.12634714936776 | 240.537007847031 | 9.93808507790762E-05 | -0.000174397541092137 | 0.00152894753628524 | 25.5068491520619 | 153.816506998545 | 2.101766 | 20.93431759 | 113.943221 | 0.00090982 | 0.04363637 | 1.005796 | 1.004534 | 97.8105 | 274.791 | 335.754 | 337.185 | 961.124 | 0 | 0 | 0
SEA(180) (m²/kg) | 159.209036694148 | 260 | 2.76604469602523 | 0 | 0 | -0.000734366666666656 | -0.083073152337857 | 0 | 0 | 39.236907977445 | 24.07171151355 | -0.0389813666009054 | 22.8645952611066 | 22.9643763679122 | -0.000895182773958752 | -0.101265019678592 | 2.12634714936776 | 240.537007847031 | 0.000115796858861373 | 6.33555633586899E-05 | 0.00159984579074769 | 25.5146711353794 | 150.911184528635 | 2.101389 | 20.93401083 | 112.262068 | 0.00098332 | 0.04428304 | 1.009243 | 1.004768 | 97.8116 | 274.805 | 335.472 | 336.936 | 961.164 | 0 | 0 | 0
SEA(240) (m²/kg) | 154.375139562598 | 265 | 4.54077143156988 | 0 | -1964.12031063381 | 0.000296099999999962 | 0.0334954751131179 | 0.123244979578787 | 0.941611885294199 | 39.255175017764 | 24.6858010022185 | -0.0247097391968483 | 23.4326530462407 | 23.5363076617488 | -0.000581576023978596 | -0.065789142984004 | 2.12634714936776 | 240.537007847031 | 3.64928384532743E-05 | 0.000278811279235577 | 0.00256502881841835 | 25.5250833219024 | 148.132735916091 | 2.10826 | 20.93062152 | 117.986206 | 0.00063876 | 0.04485312 | 1.00784 | 1.005005 | 97.8156 | 274.818 | 335.254 | 336.737 | 960.877 | 0 | 0 | 0
SEA(300) (m²/kg) |  | 270 | 4.58972691079906 | 29.9787098355719 | -319.286672014758 | 0.00135340000000002 | 0.153099547511315 | -0.0171137140295229 | -0.0298520967297143 | 39.2780012636199 | 24.2530729397099 | -0.0187089100574586 | 22.9963467154797 | 23.0971542744954 | -0.000432122581904781 | -0.048882645011853 | 2.12634714936776 | 240.537007847031 | -2.31617005675567E-05 | -4.0401827713996E-05 | 0.0025186612624315 | 25.5377925471045 | 145.474078754148 | 2.098487 | 20.93062676 | 113.75963 | 0.00038715 | 0.0440002 | 1.007255 | 1.005109 | 97.8143 | 274.815 | 334.882 | 336.35 | 961.248 | 0 | 0 | 0
SEA(360) (m²/kg) |  | 275 | 2.13520129312672 | 10.1071911278393 | -284.465563705717 | 0.00186750000000004 | 0.211255656108601 | -0.0458812329166175 | -0.186558176349358 | 39.2948135841297 | 24.5100868968215 | -0.0227697265143048 | 23.2238732643646 | 23.3309539263326 | -0.000531239440220437 | -0.0600949593009545 | 2.12634714936776 | 240.537007847031 | -8.56832024717848E-05 | -0.000348397394332433 | 0.00111638162487942 | 25.5468801543228 | 142.890231215017 | 2.096316 | 20.93590381 | 116.102629 | 0.00012442 | 0.04317437 | 1.007953 | 1.00534 | 97.8133 | 274.802 | 334.649 | 336.192 | 962.374 | 0 | 0 | 0
COY(60) (kg/kg) | 0.0239401219490605 | 280 | 2.67632435927564 | 0 | 0 | -0.00418780000000002 | -0.473733031674211 | 0 | 0 | 39.3068423982608 | 24.2816710548105 | 0.0037958593735868 | 22.9931437778689 | 23.0966827414813 | 8.7671759683012E-05 | 0.00991761987364389 | 2.12656632876696 | 240.561801896715 | -5.7626161947776E-05 | 0.00040677856104602 | 0.00153547709243795 | 25.553509801116 | 140.381579993788 | 2.087041 | 20.93430279 | 113.877907 | 0.0002405 | 0.04521232 | 1.005033 | 1.005468 | 97.8119 | 274.816 | 334.441 | 335.947 | 961.574 | 0 | 0 | 0
COY(120) (kg/kg) | 0.0196426957384268 | 285 | 2.43126721296179 | 0 | 0 | -0.00228340000000005 | -0.258303167420821 | 0 | 0 | 39.3196113771914 | 24.0097582569311 | -0.0217299619479231 | 22.7251911748138 | 22.8319894509527 | -0.000496138261964584 | -0.0561242377787991 | 2.12678550816617 | 240.586595946399 | -5.04352489170996E-05 | 0.000895399239195621 | 0.00147932337908443 | 25.5610468022949 | 137.963548691899 | 2.128742 | 20.93444966 | 111.290446 | 0.00026869 | 0.04656411 | 1.008023 | 1.005529 | 97.8085 | 274.805 | 334.287 | 335.858 | 961.781 | 0 | 0 | 0
COY(180) (kg/kg) | 0.0195531015940281 | 290 | 2.69138536226292 | 2.99170668742348 | 200.012297960283 | 0.00795260000000006 | 0.899615384615392 | -0.00209024979841869 | 0.0129611809146319 | 39.3324180086294 | 24.216131620671 | 0.0690951183947236 | 22.9083871001768 | 23.0206972317804 | 0.00159061780075896 | 0.179934140357348 | 2.13076205266807 | 241.036431297293 | -1.66229205469046E-05 | 0.000103075087341702 | 0.0015134474566047 | 25.5685287293841 | 135.629027615964 | 2.106627 | 20.93436964 | 113.151895 | 0.00041492 | 0.04438995 | 0.997604 | 1.005493 | 97.8136 | 274.817 | 334.11 | 335.748 | 961.044 | 0 | 0 | 0
COY(240) (kg/kg) | 0.0202808696527028 | 295 | 2.41410753405469 | 0 | 0 | -0.0218818 | -2.47531674208144 | 0 | 0 | 39.3451817408702 | 24.6837019627456 | 0.0371108506406926 | 23.3240095214765 | 23.4349936975723 | 0.000869692550876179 | 0.0983815102801108 | 2.13691282854716 | 241.732220423886 | 0.000121206745905518 | -0.000225305996863132 | 0.00136829465516313 | 25.5757330846635 | 133.373497426679 | 2.116 | 20.93500906 | 117.429187 | 0.00099365 | 0.04350913 | 1.001274 | 1.005519 | 97.8171 | 274.815 | 333.728 | 335.316 | 961.052 | 0 | 0 | 0
COY(300) (kg/kg)
COY(360) (kg/kg)
CO2Y(60) (kg/kg) | 1.83934161970865
CO2Y(120) (kg/kg) | 1.90836727477865
CO2Y(180) (kg/kg) | 1.94924065168405
CO2Y(240) (kg/kg) | 1.95160333603131
CO2Y(300) (kg/kg)
CO2Y(360) (kg/kg)
User-defined Test Averages
HRR(0-5) (kW/m²) | 55.0853797963386
EHC(0-5) (MJ/kg) | -1.14865429228451
MLR(0-5) (g/s) | -0.4418698
SEA(0-5) (m²/kg) | -1.19533428838015
COY(0-5) (kg/kg) | -0.00253418271599683
CO2Y(0-5) (kg/kg) | -0.288701078124904
HRR(5-295) (kW/m²) | 134.612469579275
EHC(5-295) (MJ/kg) | 26.0965674832018
MLR(5-295) (g/s) | 0.0448889318965517
SEA(5-295) (m²/kg) | 153.860795338575
COY(5-295) (kg/kg) | 0.0203833960713509
CO2Y(5-295) (kg/kg) | 1.95405867322105
C-factor | 0.041612
Time to ignition (s) | 5

## CZ_O_FOAM_15_3_24090007_red
Column1 | Column2 | Column3 | Column4 | Column5 | Column6 | Column7 | Column8 | Column9 | Column10 | Column11 | Column12 | Column13 | Column14 | Column15 | Column16 | Column17 | Column18 | Column19 | Column20 | Column21 | Column22 | Column23 | Column24 | Column25 | Column26 | Column27 | Column28 | Column29 | Column30 | Column31 | Column32 | Column33 | Column34 | Column35 | Column36 | Column37 | Column38 | Column39
Column1 | Column2 | Column3 | Column4 | Column5 | Column6 | Column7 | Column8 | Column9 | Column10 | Column11 | Column12 | Column13 | Column14 | Column15 | Column16 | Column17 | Column18 | Column19 | Column20 | Column21 | Column22 | Column23 | Column24 | Column25 | Column26 | Column27 | Column28 | Column29 | Column30 | Column31 | Column32 | Column33 | Column34 | Column35 | Column36 | Column37 | Column38 | Column39
Exported data
Parameter | Value | Time (s) | HRR (kW/m²) | EHC (MJ/kg) | SEA (m²/kg) | MLR (g/s) | Specific MLR (g/s·m²) | COY (kg/kg) | CO2Y (kg/kg) | THR (MJ/m²) | MFR (g/s) | k (1/m) | V stack (l/s) | V smoke (l/s) | SPR (m²/s) | RSR ((m²/s)/m²) | TSP (m²) | TSR (m²/m²) | COP (g/s) | CO2P (g/s) | O2C (g/s) | TOC (g) | ARHE(kW/m²) | Specimen mass (g) | Oxygen (%) | DPT (Pa) | CO (%) | CO2 (%) | PDM (-) | PDC (-) | APT (kPa) | Cold Trap TC (K) | Stack TC (K) | Smoke TC (K) | Cone Heater TC (K) | Soot MFM (g/s) | Spare TC (K) | HFM (kW/m²)
Peaks |  | 0 | 3.84655648712221 | 0.621207623237333 | -1.70108455971547 | 0.0547378333333319 | 6.19206259426831 | 0.00198120332241711 | 0.0886578745445478 | 0 | 26.2119392639133 | -0.00397993078005227 | 23.324111700037 | 23.3958046663281 | -9.31136831156097E-05 | -0.0105332220719015 | 0 | 0 | 0.000108446777261911 | 0.00485293996050691 | 0.0026679221846164 | 0 | 0 | 13.435 | 20.93756465 | 124.700104 | -0.00157238 | 0.05725986 | 0.998657 | 0.998204 | 98.1467 | 276.9 | 314.272 | 315.238 | 741.901 | 0 | 0 | 0
peak HRR (kW/m²) | 259.087737529489 | 5 | -7.59815213580697 | -13.13167943809 | -116.235095624913 | 0.00511493333333328 | 0.578612368024126 | 0.0381580823560961 | 12.6244137889327 | 0.00961639121780553 | 25.8940243190728 | -0.0257223898994069 | 23.0396825109846 | 23.1135119030584 | -0.00059453476511505 | -0.0672550639270418 | 0 | 0 | 0.000195176047379272 | 0.0645730349028042 | 0.00560629045143081 | 0.020685531590118 | 1.92327824356111 | 13.33461 | 20.92718038 | 121.685433 | -0.00122079 | 0.20919 | 1.001005 | 0.998074 | 98.1472 | 276.909 | 314.251 | 315.258 | 740.943 | 0 | 0 | 0
peak EHC (MJ/kg) | 47.2089371440449 | 10 | 111.034142704291 | 26.5574183493866 | 105.857707448155 | 0.0369592333333334 | 4.18090874811464 | 0.0329927075729108 | 3.45437787201264 | 0.287201747978533 | 26.2758138283715 | 0.166736788999274 | 23.3845945234546 | 23.4646458840294 | 0.0039124197097081 | 0.44258141512535 | 0.00978104927427024 | 1.10645353781338 | 0.00121938517748565 | 0.127671157793219 | 0.0799819128313916 | 0.234656039797174 | 28.7201747978533 | 13.248072 | 20.67126031 | 125.328133 | 0.00279845 | 0.36484119 | 0.979531 | 0.998328 | 98.1467 | 276.901 | 314.321 | 315.397 | 740.717 | 0 | 0 | 0
peak MLR (g/s) | 0.10254485 | 15 | 168.242088987968 | 21.5370351954354 | 256.902566371708 | 0.0690559333333333 | 7.81175716440422 | 0.0235384478817688 | 1.94386508441126 | 0.98539232720918 | 25.6287602937601 | 0.763376653014113 | 23.0351416918951 | 23.2397027423878 | 0.0177406464965269 | 2.00686046340802 | 0.0639137147898577 | 7.2300582341468 | 0.00162546948769357 | 0.134235417678099 | 0.112365097965343 | 0.715523566789011 | 65.6928218139453 | 12.951617 | 20.54993621 | 120.415124 | 0.00455801 | 0.38977032 | 0.915579 | 0.998827 | 98.1448 | 276.897 | 317.441 | 320.26 | 740.814 | 0 | 0 | 0
peak SEA (m²/kg) | 378.901657121261 | 20 | 182.745317113352 | 21.4940950954062 | 340.304913979034 | 0.0751587166666668 | 8.50211726998493 | 0.024472475506251 | 1.98443180387501 | 1.86286084246248 | 25.2808428518509 | 1.10179493937455 | 22.9257205916471 | 23.2138301747363 | 0.0255768806100246 | 2.89331228620188 | 0.172207532556236 | 19.4804901081715 | 0.00183931985270626 | 0.149147347691765 | 0.122626761492927 | 1.30300321543469 | 93.143042123124 | 12.58861 | 20.50773485 | 118.216227 | 0.00552295 | 0.43333243 | 0.881332 | 0.999284 | 98.1434 | 276.912 | 320.281 | 324.306 | 740.915 | 0 | 0 | 0
peak COY (kg/kg) | 0.123363575070426 | 25 | 199.929304217286 | 21.4787940312174 | 378.901657121261 | 0.0822846500000001 | 9.30821832579187 | 0.0267980901713016 | 1.95682498301116 | 2.81954739578907 | 24.5205984822018 | 1.3715619317681 | 22.3866792516188 | 22.7315949199985 | 0.031177790240643 | 3.52689934848903 | 0.314094209682906 | 35.5310191948988 | 0.002205071470414 | 0.16101665883833 | 0.133974306343491 | 1.94450588502573 | 112.781895831563 | 12.20227 | 20.45223521 | 111.96526 | 0.00729857 | 0.47722595 | 0.854886 | 0.999571 | 98.1462 | 276.893 | 322.447 | 327.415 | 741.054 | 0 | 0 | 0
peak CO2Y (kg/kg) | 4.46027008418181 | 30 | 219.821122905492 | 21.1019722619523 | 345.375285105241 | 0.0920870666666667 | 10.4170889894419 | 0.0266032721700762 | 1.93532037728873 | 3.86892346359602 | 24.5026445388188 | 1.38678128719528 | 22.5205575514887 | 22.9341116715161 | 0.0318045969045053 | 3.59780507969517 | 0.471550177545776 | 53.3427802653593 | 0.00244981729787729 | 0.178217976604745 | 0.147547783684705 | 2.64831111009622 | 128.964115453201 | 11.762819 | 20.40173207 | 112.552371 | 0.00833823 | 0.52374281 | 0.853743 | 0.999968 | 98.1484 | 276.909 | 324.613 | 330.574 | 741.373 | 0 | 0 | 0
|  | 35 | 243.066561098403 | 20.9538401987997 | 258.270654534258 | 0.10254485 | 11.6000961538462 | 0.0233000159099783 | 1.71333046405676 | 5.02614267360576 | 24.3470393720858 | 1.15186710822904 | 22.5118960907572 | 22.9925182683062 | 0.0264843255286173 | 2.99596442631417 | 0.617272483628583 | 69.8272040303827 | 0.00238929663648634 | 0.175693215437131 | 0.159920364360609 | 3.41698148020951 | 143.604076388736 | 11.282368 | 20.35225188 | 111.794589 | 0.00814727 | 0.51997756 | 0.877167 | 1.000255 | 98.1487 | 276.911 | 326.562 | 333.534 | 741.764 | 0 | 0 | 0
Time To Peaks |  | 40 | 246.462849671095 | 21.8260389416805 | 236.965417901745 | 0.0998225833333334 | 11.2921474358974 | 0.0242215149293973 | 1.84770287951754 | 6.2499662005295 | 24.3195559606034 | 1.02208745954172 | 22.6118062195666 | 23.1433229659438 | 0.0236545001756151 | 2.67584843615555 | 0.742619547889164 | 84.006736186557 | 0.00241785419249934 | 0.184442474665879 | 0.163101101038718 | 4.22453514370783 | 156.249155013238 | 10.754618 | 20.33974183 | 112.163989 | 0.00828016 | 0.54419038 | 0.89046 | 1.000501 | 98.1496 | 276.913 | 328.382 | 336.101 | 743.147 | 0 | 0 | 0
t peak HRR (s) | 55 | 45 | 247.084534387088 | 23.2414054477746 | 247.864792587281 | 0.09398 | 10.631221719457 | 0.0243187181789449 | 1.8940697047628 | 7.48383466067496 | 23.981666997913 | 1.01507083140831 | 22.3897187351707 | 22.9484805262646 | 0.0232943332073527 | 2.63510556644261 | 0.859991631346583 | 97.2841211930524 | 0.00228547313445724 | 0.178004670853608 | 0.162445314517365 | 5.03840118259804 | 166.307436903888 | 10.289353 | 20.33366414 | 109.519274 | 0.00785421 | 0.53355602 | 0.891332 | 1.00068 | 98.1507 | 276.915 | 329.738 | 337.967 | 742.489 | 0 | 0 | 0
t peak EHC (s) | 350 | 50 | 253.879192508261 | 23.7807881228765 | 168.927706016268 | 0.0943741666666666 | 10.6758107088989 | 0.0218078205045283 | 1.99903692402867 | 8.73624397791333 | 24.538499894878 | 0.675983847227458 | 22.9887236337925 | 23.5840124695059 | 0.0159424114821969 | 1.8034402129182 | 0.958083493070457 | 108.380485641454 | 0.0020580948869311 | 0.188657443841102 | 0.167658558313427 | 5.86366086467502 | 174.724879558267 | 9.808054 | 20.32834732 | 115.060278 | 0.00667244 | 0.55104129 | 0.926635 | 1.000867 | 98.1502 | 276.925 | 330.877 | 339.445 | 742.613 | 0 | 0 | 0
t peak MLR (s) | 35 | 55 | 259.087737529489 | 24.5241094288953 | 181.85249969926 | 0.0933911833333331 | 10.5646134992458 | 0.0174657830061777 | 1.76234307482203 | 10.0186613030077 | 24.0855334712338 | 0.730351734183305 | 22.641630825566 | 23.2537547925859 | 0.0169834201390385 | 1.9212013731944 | 1.04039807212355 | 117.692089606736 | 0.00163115014279015 | 0.164587305196935 | 0.166799385088284 | 6.6998057231793 | 182.157478236504 | 9.348656 | 20.31994554 | 111.231175 | 0.0050026 | 0.49478834 | 0.921123 | 1.001099 | 98.1498 | 276.917 | 332.01 | 340.986 | 742.661 | 0 | 0 | 0
t peak SEA (s) | 25 | 60 | 223.17942320617 | 25.1653943560235 | 94.4888925266083 | 0.0783975833333333 | 8.86850490196078 | 0.0135493977909294 | 1.83716731484317 | 11.2243292048469 | 23.943080505062 | 0.318987815919448 | 22.5856111060456 | 23.2225196582423 | 0.00740770082592915 | 0.837975206553072 | 1.10137587453596 | 124.590031056105 | 0.00106224004243087 | 0.144029477662694 | 0.143769073891864 | 7.47622687062967 | 187.072153414114 | 8.891492 | 20.40327891 | 110.299723 | 0.00258731 | 0.44095826 | 0.965521 | 1.001278 | 98.1489 | 276.917 | 333.159 | 342.554 | 742.703 | 0 | 0 | 0
t peak COY (s) | 380 | 65 | 215.381907800203 | 28.4993648177173 | 47.6327475510469 | 0.0668076666666669 | 7.55742835595779 | 0.0133708042868994 | 2.20533971842662 | 12.3207325323628 | 24.6579866230102 | 0.133146686382889 | 23.2621494410213 | 23.9002021549128 | 0.00318223272080783 | 0.359981077014461 | 1.12785070840281 | 127.584921765023 | 0.000893272235864414 | 0.147333600795407 | 0.139891528620722 | 8.18537837691113 | 189.54973126712 | 8.560328 | 20.43327001 | 116.995728 | 0.00174574 | 0.43829896 | 0.986302 | 1.001387 | 98.149 | 276.918 | 333.19 | 342.329 | 742.481 | 0 | 0 | 0
t peak CO2Y (s) | 430 | 70 | 200.859955405581 | 25.1470949367193 | 18.4585669089717 | 0.0706086333333333 | 7.98740196078431 | 0.0105811086969412 | 1.87409085021525 | 13.3613371903772 | 24.2343485305974 | 0.0554147224709101 | 22.8893904746357 | 23.5196374649095 | 0.00130333418273438 | 0.147435993521989 | 1.13906462566166 | 128.853464441365 | 0.000747117624242463 | 0.132326993676203 | 0.129634936723735 | 8.85919454027227 | 190.876245576818 | 8.205285 | 20.46260101 | 113.143114 | 0.00118761 | 0.4044211 | 0.995065 | 1.001371 | 98.1503 | 276.917 | 333.582 | 342.767 | 742.121 | 0 | 0 | 0
|  | 75 | 195.069198612154 | 27.7010147770101 | 12.3083774158825 | 0.06225085 | 7.04195135746606 | 0.0111417862219356 | 2.06970621602046 | 14.3511600754216 | 24.7503656620566 | 0.0319193600174528 | 23.378801946369 | 24.0044586057034 | 0.000766206956259489 | 0.0866749950519784 | 1.14423847850915 | 129.4387419128 | 0.000693585662833777 | 0.128840971197557 | 0.125903330520515 | 9.49804020838289 | 191.348801005621 | 7.86746 | 20.48634222 | 118.022938 | 0.0008975 | 0.38765992 | 0.997686 | 1.001323 | 98.1511 | 276.925 | 333.611 | 342.539 | 741.685 | 0 | 0 | 0
Test Results (between 10 and 435 s) |  | 80 | 181.119148157247 | 30.7499057911203 | -14.591265138934 | 0.0520682333333333 | 5.89007164404223 | 0.0128300041179585 | 2.15800609743912 | 15.2916309423451 | 24.6316278358543 | -0.0318138200945838 | 23.2690153057887 | 23.8808604444171 | -0.000759741397882549 | -0.0859435970455372 | 1.1461539958998 | 129.655429400429 | 0.00066803564808149 | 0.112363565016216 | 0.115782792318521 | 10.1022555154805 | 191.145386779314 | 7.585066 | 20.52131243 | 116.905157 | 0.00080421 | 0.34528722 | 1.004915 | 1.001277 | 98.1507 | 276.922 | 333.645 | 342.418 | 741.27 | 0 | 0 | 0
mean HRR (kW/m²) | 90.2171652229973 | 85 | 167.981492036841 | 28.9229232995241 | -11.8463918924018 | 0.05134185 | 5.80790158371041 | 0.0135712310956468 | 2.42665234137602 | 16.1643825428303 | 24.5706855811347 | -0.0255944828397639 | 23.1870951040085 | 23.7635462059807 | -0.000608215675580909 | -0.0688026782331345 | 1.1461539958998 | 129.655429400429 | 0.000696772111228034 | 0.124588820513076 | 0.110431154169902 | 10.6677903817015 | 190.169206386239 | 7.333627 | 20.5399715 | 116.205362 | 0.0009321 | 0.37877614 | 1.004284 | 1.001358 | 98.1508 | 276.91 | 333.295 | 341.581 | 740.597 | 0 | 0 | 0
mean EHC (MJ/kg) | 25.8512079431555 | 90 | 185.083432326406 | 27.3913603667069 | -15.8797095043623 | 0.0597318833333334 | 6.75700037707391 | 0.011908075811785 | 2.33134139612159 | 17.0470448537384 | 24.1042419401334 | -0.040717209639282 | 22.7417302988417 | 23.2954311919916 | -0.000948524955481792 | -0.1072992031088 | 1.1461539958998 | 129.655429400429 | 0.00071129179511403 | 0.139255412283306 | 0.122008894354554 | 11.2488905030127 | 189.411609485982 | 7.058715 | 20.488624 | 111.809713 | 0.00105113 | 0.42527701 | 1.006045 | 1.001386 | 98.1533 | 276.916 | 333.219 | 341.332 | 739.942 | 0 | 0 | 0
mean MLR (g/s) | 0.0307698216666667 | 95 | 198.533721631114 | 25.5212563342826 | -16.972505472327 | 0.0687677 | 7.77915158371041 | 0.00845845253724925 | 1.77945543796946 | 18.0060877386322 | 23.7116621578453 | -0.0508350985676207 | 22.4074611382457 | 22.9597305298187 | -0.00116716016456934 | -0.132031692824586 | 1.1461539958998 | 129.655429400429 | 0.000581668326545795 | 0.122369057721652 | 0.126820329028304 | 11.8709635614698 | 189.537765669813 | 6.737163 | 20.46267217 | 108.372028 | 0.00053638 | 0.38470457 | 1.007192 | 1.001372 | 98.154 | 276.926 | 333.757 | 341.983 | 739.524 | 0 | 0 | 0
mean SEA (m²/kg) | 60.5047132404661 | 100 | 172.668094856369 | 26.9282631198184 | -22.3532959143145 | 0.0566834166666667 | 6.4121512066365 | 0.00971409174703953 | 1.93607248021369 | 18.9340922798509 | 24.0140602825822 | -0.0543268857610209 | 22.7538086010255 | 23.3229121904406 | -0.00126706118618439 | -0.143332713369275 | 1.1461539958998 | 129.655429400429 | 0.00055062791003567 | 0.109743203092819 | 0.110727289868763 | 12.4648326087125 | 189.340922798509 | 6.397267 | 20.5294259 | 111.450558 | 0.00037078 | 0.34582664 | 1.00743 | 1.00121 | 98.1522 | 276.932 | 334.648 | 343.018 | 739.288 | 0 | 0 | 0
mean COY (kg/kg) | 0.0214124136302006 | 105 | 164.11902952364 | 30.2167666302551 | -22.3343606469114 | 0.0480134833333333 | 5.4313895173454 | 0.0132736901319016 | 2.18941154851796 | 19.776060090801 | 24.5708304451607 | -0.0450426504567185 | 23.2554796823757 | 23.8074456500192 | -0.00107235045268114 | -0.121306612294246 | 1.1461539958998 | 129.655429400429 | 0.000637316099919888 | 0.105121274894574 | 0.105374484043163 | 13.0050870434923 | 188.3434294362 | 6.168105 | 20.55860153 | 116.548768 | 0.00068187 | 0.32663231 | 1.006111 | 1.000958 | 98.1514 | 276.931 | 334.276 | 342.21 | 739.121 | 0 | 0 | 0
mean CO2Y (kg/kg) | 2.05012419821051 | 110 | 147.767630818207 | 27.6222789120168 | -24.2893184152955 | 0.0472903000000001 | 5.34958144796381 | 0.0123378734374733 | 1.98596382410839 | 20.5557767416556 | 24.7133590631135 | -0.0480492523836138 | 23.3723951875426 | 23.9056613302598 | -0.00114864915465485 | -0.12993768717815 | 1.1461539958998 | 129.655429400429 | 0.000583461736220142 | 0.0939168250312331 | 0.0947212482074625 | 13.5053263741189 | 186.870697651414 | 5.907256 | 20.59985803 | 117.814176 | 0.00044107 | 0.29517158 | 1.00629 | 1.000793 | 98.1515 | 276.926 | 334.019 | 341.64 | 738.864 | 0 | 0 | 0
Total heat release (MJ/m²) | 38.3940661576249 | 115 | 133.173747292804 | 28.1243763531479 | -36.9282694725555 | 0.0418589166666667 | 4.73517156862745 | 0.0158542822802078 | 2.3655556952277 | 21.2581301869331 | 24.338358576411 | -0.065886770337057 | 22.9808059339707 | 23.4611189255168 | -0.00154577735449591 | -0.174861691685058 | 1.1461539958998 | 129.655429400429 | 0.000663643080777027 | 0.099019598716895 | 0.0875482700618495 | 13.9610001697921 | 184.853305973331 | 5.697884 | 20.62118879 | 114.082516 | 0.00081934 | 0.31282282 | 1.008158 | 1.000614 | 98.1518 | 276.933 | 333.483 | 340.453 | 738.752 | 0 | 0 | 0
Total oxygen consumed (g) | 25.0015891417579 | 120 | 148.922899692413 | 26.4787765715996 | -30.8007624577779 | 0.0497182499999999 | 5.62423642533935 | 0.0130505844879841 | 2.27113624384895 | 21.9633718043961 | 24.6336026909754 | -0.0646410688538982 | 23.2255450838761 | 23.6902024551543 | -0.00153136000806641 | -0.17323077014326 | 1.1461539958998 | 129.655429400429 | 0.000648852222219712 | 0.112916919555743 | 0.0982339773883393 | 14.4254557884176 | 183.028098369968 | 5.472917 | 20.58582768 | 116.696115 | 0.00072346 | 0.34674148 | 1.007764 | 1.000365 | 98.1519 | 276.931 | 332.995 | 339.657 | 739.835 | 0 | 0 | 0
Mass lost (g) | 13.111414 | 125 | 156.330148551528 | 25.5368412922457 | -32.5327929589186 | 0.0541162666666667 | 6.1217496229261 | 0.0100695660642597 | 1.86598484164134 | 22.726504425006 | 23.6196017953109 | -0.0774901089724403 | 22.2788672105517 | 22.7197163937715 | -0.0017605532991763 | -0.199157613028993 | 1.1461539958998 | 129.655429400429 | 0.000544927322351093 | 0.10098013328622 | 0.100472073630482 | 14.9222209159647 | 181.812035400048 | 5.204928 | 20.56175526 | 107.331754 | 0.00038542 | 0.32643308 | 1.008986 | 1.000112 | 98.1523 | 276.938 | 333.135 | 339.727 | 738.934 | 0 | 0 | 0
Average specific MLR (g/s·m²) | 5.39342410530646 | 130 | 146.300361417117 | 27.8895611597795 | -27.2624562826992 | 0.0463720166666666 | 5.24570324283559 | 0.0114934570427122 | 2.1405556141302 | 23.4830806999276 | 24.146809336475 | -0.0543836027279498 | 22.796385793454 | 23.2462546374455 | -0.0012642150771156 | -0.143010755329819 | 1.1461539958998 | 129.655429400429 | 0.000532974781542267 | 0.0992618806143725 | 0.0947117538067764 | 15.4101804845578 | 180.639082307135 | 4.946703 | 20.59175395 | 112.276354 | 0.00028215 | 0.3156071 | 1.006059 | 0.999841 | 98.1538 | 276.926 | 333.431 | 340.011 | 739.322 | 0 | 0 | 0
Total smoke release (m²/m²) | 128.550907271586 | 135 | 142.07964708246 | 28.0424008307655 | -21.2138647580709 | 0.0447887499999999 | 5.06660067873303 | 0.01174483432344 | 2.09382321400374 | 24.2040307211765 | 24.198675977037 | -0.040845868058305 | 22.8328133393632 | 23.2616548588654 | -0.000950142485183045 | -0.107482181581792 | 1.1461539958998 | 129.655429400429 | 0.000526036448303972 | 0.0937797244762101 | 0.0915764425472334 | 15.8759009754428 | 179.28911645316 | 4.735148 | 20.6042423 | 112.697318 | 0.00024761 | 0.30011803 | 1.004175 | 0.99951 | 98.1544 | 276.95 | 333.248 | 339.507 | 739.494 | 0 | 0 | 0
Total smoke production (m²) | 1.13639002028082 | 140 | 133.319281512315 | 26.4711023591533 | -37.5485141972907 | 0.04452185 | 5.03640837104072 | 0.0119443099772016 | 1.91872981798328 | 24.8925280426635 | 24.1809535131076 | -0.0719779202938025 | 22.8088338218583 | 23.2255851515425 | -0.00167172931681465 | -0.189109651223376 | 1.1461539958998 | 129.655429400429 | 0.000531782777158474 | 0.0854254011467789 | 0.085533977536277 | 16.3186770256516 | 177.803771733311 | 4.496998 | 20.62660922 | 112.496511 | 0.00027383 | 0.27756796 | 1.007598 | 0.999364 | 98.155 | 276.933 | 333.142 | 339.229 | 739.749 | 0 | 0 | 0
MARHE (kW/m²) | 191.348801005621 | 145 | 123.82121764829 | 27.0246095936164 | -34.647748394242 | 0.0405030666666666 | 4.58179487179487 | 0.0155330467384121 | 1.99901244812238 | 25.535379290565 | 24.7449969222171 | -0.0591650532211881 | 23.3156486341406 | 23.7190704082611 | -0.00140334006306188 | -0.158748875911977 | 1.1461539958998 | 129.655429400429 | 0.000629136027582356 | 0.0809661344537971 | 0.079703305814811 | 16.7317702340293 | 176.106064072862 | 4.294613 | 20.65523491 | 117.67859 | 0.00062881 | 0.26040884 | 1.005635 | 0.998875 | 98.1551 | 276.949 | 332.782 | 338.54 | 740.564 | 0 | 0 | 0
|  | 150 | 113.552114522103 | 29.1226423419773 | -49.2914175501104 | 0.03446805 | 3.89910067873303 | 0.0199069917269474 | 2.30412631975383 | 26.128812620991 | 23.9304094198741 | -0.0742592040475149 | 22.5153879025439 | 22.8790365649622 | -0.00169897904468809 | -0.192192199625349 | 1.1461539958998 | 129.655429400429 | 0.000686155186194008 | 0.0794187411955911 | 0.0738971034981871 | 17.1157712573118 | 174.19208413994 | 4.093734 | 20.66727199 | 109.898588 | 0.00096468 | 0.2634833 | 1.006902 | 0.998414 | 98.1555 | 276.938 | 332.299 | 337.666 | 739.733 | 0 | 0 | 0
Test Averages |  | 155 | 122.725209267186 | 29.6642773334443 | -31.6690631421894 | 0.0365723 | 4.13713800904977 | 0.0185582949399606 | 2.34960277200511 | 26.7195059304642 | 25.0588011838881 | -0.0484791991069003 | 23.5382467085607 | 23.8908748348163 | -0.00115821047795509 | -0.131019284836549 | 1.1461539958998 | 129.655429400429 | 0.00067871953003272 | 0.0859303774586023 | 0.0798674438850443 | 17.5001826257699 | 172.383909228801 | 3.93922 | 20.65829294 | 120.308677 | 0.00080049 | 0.27074959 | 1.003559 | 0.998028 | 98.1552 | 276.963 | 331.752 | 336.722 | 739.888 | 0 | 0 | 0
HRR(60) (kW/m²) | 217.902257373312 | 160 | 120.260314619842 | 23.579991842929 | -18.6452886670919 | 0.0450848833333333 | 5.10009992458522 | 0.0150666445014709 | 1.6144914120541 | 27.3269697401818 | 24.5806388984227 | -0.0358840575655922 | 23.0853407881921 | 23.426020391802 | -0.000840620664272161 | -0.0950928353249051 | 1.1461539958998 | 129.655429400429 | 0.000679277909573624 | 0.0727891569551278 | 0.0765492472798509 | 17.8912243536822 | 170.793560876136 | 3.721937 | 20.66489972 | 115.742273 | 0.00085732 | 0.23995619 | 1.002345 | 0.998253 | 98.1563 | 276.97 | 331.698 | 336.593 | 739.988 | 0 | 0 | 0
HRR(120) (kW/m²) | 193.298991266242 | 165 | 105.974687561803 | 29.883544176872 | -43.101864593565 | 0.0313489 | 3.5462556561086 | 0.0244760881955131 | 2.14380485036543 | 27.8925572456359 | 25.1797899968893 | -0.0564046723273799 | 23.628509586686 | 23.9553921191971 | -0.00135119604295721 | -0.152850231103757 | 1.1461539958998 | 129.655429400429 | 0.000767298441232321 | 0.067205923873621 | 0.0679365786255604 | 18.2524389184457 | 169.045801488702 | 3.514575 | 20.7025668 | 121.35313 | 0.00115079 | 0.22072655 | 1.004758 | 0.998318 | 98.1545 | 276.969 | 331.424 | 336.009 | 740.407 | 0 | 0 | 0
HRR(180) (kW/m²) | 166.031362659418 | 170 | 96.3440912400654 | 36.0818655432277 | -47.0051532939901 | 0.02360415 | 2.67015271493213 | 0.0334424049324255 | 2.8427616552628 | 28.3983541926406 | 25.0414989569055 | -0.0467108821419262 | 23.4556297775067 | 23.7528524028552 | -0.00110951668912434 | -0.125510937683749 | 1.1461539958998 | 129.655429400429 | 0.000789379542385711 | 0.0671009725250715 | 0.0626790413847777 | 18.5789779684715 | 167.04914230965 | 3.401667 | 20.72022171 | 119.803628 | 0.00125937 | 0.22142076 | 1.003787 | 0.998456 | 98.1526 | 276.964 | 330.816 | 335.008 | 740.471 | 0 | 0 | 0
HRR(240) (kW/m²) | 143.966737358955 | 175 | 94.7609957472245 | 25.1191993960384 | -23.7514872337347 | 0.0333484833333333 | 3.77245286576169 | 0.0201241353312475 | 1.86241243055091 | 28.8761169101088 | 24.7492863999182 | -0.0338285415659109 | 23.1433817010572 | 23.4144317044474 | -0.000792076076156082 | -0.0896013660810048 | 1.1461539958998 | 129.655429400429 | 0.000671109391691853 | 0.06210862990002 | 0.0610190470519089 | 18.8882231895632 | 165.006382343479 | 3.257994 | 20.72361774 | 116.829374 | 0.00080372 | 0.21022778 | 1.002591 | 0.998732 | 98.1531 | 276.964 | 330.266 | 334.134 | 740.376 | 0 | 0 | 0
HRR(300) (kW/m²) | 124.670146498763 | 180 | 86.3449057862103 | 28.5649566379998 | -35.028581111421 | 0.0267211666666667 | 3.02275641025641 | 0.0274664315128616 | 2.14321378475964 | 29.3288816639424 | 24.4983204793252 | -0.0404343099053319 | 22.8933012884071 | 23.1487703429731 | -0.000936004553975133 | -0.105882868096735 | 1.1461539958998 | 129.655429400429 | 0.000733935094193762 | 0.0572691727448597 | 0.0557281079784448 | 19.1800910771391 | 162.938231466347 | 3.085538 | 20.74087996 | 114.395064 | 0.00109762 | 0.19891927 | 1.0035 | 0.998885 | 98.1538 | 276.99 | 330.044 | 333.727 | 740.245 | 0 | 0 | 0
HRR(360) (kW/m²) | 106.406030441496 | 185 | 82.7728273202146 | 29.9091659540516 | -66.690539309492 | 0.0244644666666667 | 2.76747360482655 | 0.0306151943227663 | 2.36522454118974 | 29.7516759967084 | 24.6131630832478 | -0.070315010446652 | 22.9652873191195 | 23.2034165330452 | -0.00163154847591909 | -0.184564307230667 | 1.1461539958998 | 129.655429400429 | 0.000748984401002841 | 0.0578639569471185 | 0.0538763644527489 | 19.4541022582171 | 160.819870252478 | 2.986452 | 20.74865033 | 115.292714 | 0.00114639 | 0.19979178 | 1.007281 | 0.999239 | 98.1557 | 276.98 | 329.537 | 332.954 | 740.17 | 0 | 0 | 0
EHC(60) (MJ/kg) | 22.9189448832173 | 190 | 85.6955846659414 | 25.8761385088425 | -47.032641688347 | 0.0292759666666667 | 3.31176093514329 | 0.0237962897654438 | 1.99834453919785 | 30.1728470266738 | 25.2270041688247 | -0.0580124037283627 | 23.5082458313562 | 23.735028404626 | -0.00137692605031332 | -0.155760865420059 | 1.1461539958998 | 129.655429400429 | 0.000696659385963473 | 0.0585034681180717 | 0.0555383229947785 | 19.7276389768359 | 158.804458035125 | 2.832601 | 20.74750826 | 120.961859 | 0.00085535 | 0.19769543 | 1.00613 | 0.999498 | 98.1564 | 276.967 | 329.12 | 332.295 | 740.099 | 0 | 0 | 0
EHC(120) (MJ/kg) | 24.7009342597865 | 195 | 85.0943936021692 | 29.1319840537835 | -40.5105927870927 | 0.0258216 | 2.92099547511312 | 0.0268908499329334 | 2.29459290308567 | 30.5998219723441 | 25.1163825182169 | -0.0443324704791824 | 23.3815510499572 | 23.595534185319 | -0.00104604832271119 | -0.118331258225248 | 1.1461539958998 | 129.655429400429 | 0.000694364770628233 | 0.059250060106317 | 0.0553239015423136 | 20.0047945381787 | 156.922163960739 | 2.702366 | 20.74740333 | 119.782385 | 0.00085848 | 0.20032386 | 1.004929 | 0.999863 | 98.1573 | 276.984 | 328.788 | 331.797 | 740.015 | 0 | 0 | 0
EHC(180) (MJ/kg) | 25.3650655129918 | 200 | 84.4821113425767 | 27.250802366984 | -42.0204800317115 | 0.0274055 | 3.10016968325792 | 0.0258986459231578 | 2.24678078360454 | 31.023763234706 | 24.5779314953153 | -0.0499486596454052 | 22.8550306614431 | 23.0555188804752 | -0.00115159226550907 | -0.130270618270256 | 1.1461539958998 | 129.655429400429 | 0.000709765340847101 | 0.0615741507650743 | 0.0553533289648293 | 20.2814876144465 | 155.11881617353 | 2.569408 | 20.74292709 | 114.574953 | 0.0009859 | 0.20994807 | 1.005994 | 1.000282 | 98.1581 | 276.976 | 328.425 | 331.306 | 741.02 | 0 | 0 | 0
EHC(240) (MJ/kg) | 25.8685678838773 | 205 | 90.3032480033838 | 29.2742220372991 | -28.4552683258849 | 0.0272690666666667 | 3.08473604826546 | 0.024609216062688 | 2.2230153172451 | 31.4607266330709 | 24.8763134236155 | -0.0332619082868174 | 23.1306648636405 | 23.3284453286757 | -0.000775948608996445 | -0.0877769919679236 | 1.1461539958998 | 129.655429400429 | 0.000671070353427843 | 0.0606195528869779 | 0.0583626966041016 | 20.5657776783688 | 153.466959185712 | 2.430204 | 20.7344225 | 117.364482 | 0.00078924 | 0.20544509 | 1.004577 | 1.000775 | 98.1581 | 276.979 | 328.399 | 331.207 | 740.034 | 0 | 0 | 0
EHC(300) (MJ/kg) | 25.9434221152696 | 210 | 84.8719152471567 | 29.582492787465 | -45.759135751859 | 0.0253618833333334 | 2.86899132730016 | 0.027826249943968 | 2.07436392102916 | 31.8986645411972 | 25.0072807278972 | -0.0494873705122153 | 23.2525125888479 | 23.4511927055479 | -0.00116053786237281 | -0.131282563616834 | 1.1461539958998 | 129.655429400429 | 0.000705726104683092 | 0.0526097757560176 | 0.0542046116709342 | 20.8471959490564 | 151.89840257713 | 2.299635 | 20.75058475 | 118.603883 | 0.00091793 | 0.18352625 | 1.00699 | 1.001325 | 98.158 | 276.991 | 328.4 | 331.206 | 740.188 | 0 | 0 | 0
EHC(360) (MJ/kg) | 25.9813940907334 | 215 | 74.8720567292874 | 33.2634809008835 | -70.5116284594565 | 0.0198977666666666 | 2.25087858220211 | 0.0430679157009365 | 2.7176772426122 | 32.2980244711383 | 24.7614479962644 | -0.060481083949327 | 23.0082255035869 | 23.1977312369013 | -0.00140302393037295 | -0.158713114295583 | 1.1461539958998 | 129.655429400429 | 0.000856955337436902 | 0.0540757076488076 | 0.0490413365688272 | 21.1053108196558 | 150.223369633202 | 2.180326 | 20.76751086 | 116.20417 | 0.00157843 | 0.18879692 | 1.008859 | 1.001927 | 98.1577 | 276.988 | 328.176 | 330.879 | 740.248 | 0 | 0 | 0
MLR(60) (g/s) | 0.0834740277777778 | 220 | 76.2497795585951 | 30.8232537995708 | -53.2699003639387 | 0.0218681666666667 | 2.47377450980392 | 0.0402364090278829 | 2.40259183244105 | 32.675829061858 | 25.1337015300926 | -0.0495466830493467 | 23.3290011216553 | 23.5114640936735 | -0.00116491505947534 | -0.131777721660106 | 1.1461539958998 | 129.655429400429 | 0.000879896498689914 | 0.0525402786237929 | 0.0495645743697365 | 21.3518255970022 | 148.526495735718 | 2.092097 | 20.76828164 | 119.595585 | 0.00161981 | 0.18264788 | 1.008096 | 1.002418 | 98.1574 | 276.963 | 327.823 | 330.387 | 740.308 | 0 | 0 | 0
MLR(120) (g/s) | 0.0688341586805556 | 225 | 74.6055291325235 | 30.7200736676509 | -33.0782664735989 | 0.0214684666666667 | 2.42855957767723 | 0.0395379300850851 | 2.40989612002978 | 33.0529673335858 | 25.3455030555794 | -0.0299671737335693 | 23.5191357706089 | 23.6972517826756 | -0.000710139661179576 | -0.0803325408574181 | 1.1461539958998 | 129.655429400429 | 0.000848818734100648 | 0.0517367745229886 | 0.0485333812973621 | 21.59707048617 | 146.902077038159 | 1.963766 | 20.77345583 | 121.586351 | 0.00146277 | 0.17941192 | 1.006325 | 1.002893 | 98.1574 | 276.984 | 327.733 | 330.215 | 741.341 | 0 | 0 | 0
MLR(180) (g/s) | 0.0576463851851852 | 230 | 73.5085434614104 | 34.3549320829864 | -36.3786984453806 | 0.0189147666666667 | 2.13967948717949 | 0.0459505321968945 | 2.76396350606445 | 33.4232525150707 | 25.3397871397418 | -0.0290741721902814 | 23.4961819958541 | 23.6668679069533 | -0.000688094592731404 | -0.0778387548338692 | 1.1461539958998 | 129.655429400429 | 0.000869143594713414 | 0.0522797247923909 | 0.0480263452437838 | 21.8384698025229 | 145.318489195959 | 1.879245 | 20.77522786 | 121.440294 | 0.00154649 | 0.18085233 | 1.006658 | 1.003327 | 98.1596 | 276.983 | 327.487 | 329.866 | 740.492 | 0 | 0 | 0
MLR(240) (g/s) | 0.0490630730902778 | 235 | 72.4501882036492 | 25.9605114760494 | -28.0656373225459 | 0.0246705333333334 | 2.79078431372549 | 0.0322255424720791 | 2.05418517085386 | 33.7881493442333 | 25.030492172079 | -0.0296273220422262 | 23.202373645819 | 23.3701257272015 | -0.000692394241087113 | -0.0783251403944698 | 1.1461539958998 | 129.655429400429 | 0.000795021319742176 | 0.0506778437303892 | 0.047181598431896 | 22.0764896617121 | 143.779358911631 | 1.765618 | 20.77616278 | 118.457989 | 0.00128411 | 0.1783184 | 1.007172 | 1.003776 | 98.1609 | 276.989 | 327.388 | 329.755 | 740.338 | 0 | 0 | 0
MLR(300) (g/s) | 0.0423546522222222 | 240 | 71.3062372939788 | 28.4162447355411 | -48.7603902359745 | 0.0221826333333334 | 2.50934766214178 | 0.0335876038605394 | 2.20606139199388 | 34.1475404079774 | 24.8732462663132 | -0.0465821324081378 | 23.0540769642763 | 23.2199300864533 | -0.00108163385779487 | -0.122356771243763 | 1.1461539958998 | 129.655429400429 | 0.000745061500983597 | 0.0489362509694232 | 0.0462771221809322 | 22.3101364632441 | 142.281418366572 | 1.641799 | 20.77837555 | 116.961454 | 0.00109718 | 0.17455278 | 1.009575 | 1.004228 | 98.1604 | 276.993 | 327.352 | 329.707 | 740.275 | 0 | 0 | 0
MLR(360) (g/s) | 0.0361296663194444 | 245 | 69.3544097310787 | 31.2843509450763 | -50.4167467278476 | 0.0195974333333333 | 2.21690422322775 | 0.0393010050805773 | 2.41339035218103 | 34.49919202554 | 25.0233840491548 | -0.0423223376186884 | 23.1806933949734 | 23.3455637962269 | -0.000988038832882543 | -0.111769098742369 | 1.1461539958998 | 129.655429400429 | 0.000770198826999608 | 0.0472962565341776 | 0.0449747838698014 | 22.538266228371 | 140.813028675674 | 1.54443 | 20.7840967 | 118.313694 | 0.00118247 | 0.16946281 | 1.009531 | 1.004672 | 98.1613 | 276.99 | 327.175 | 329.502 | 740.292 | 0 | 0 | 0
SEA(60) (m²/kg) | 223.94036797259 | 250 | 66.6562657040186 | 27.6331898018022 | -42.0524932162559 | 0.0213236833333333 | 2.41218137254902 | 0.0317830890309014 | 2.09330061792236 | 34.8392187141278 | 25.0258451934537 | -0.038423133279466 | 23.1740451929343 | 23.3378689394862 | -0.000896714048720588 | -0.101438240805496 | 1.1461539958998 | 129.655429400429 | 0.000677732525850082 | 0.0446368794980473 | 0.0430671313545316 | 22.7583710164318 | 139.356874856511 | 1.440699 | 20.79101229 | 118.291395 | 0.0008001 | 0.16245721 | 1.009459 | 1.005047 | 98.1627 | 276.996 | 327.049 | 329.361 | 740.676 | 0 | 0 | 0
SEA(120) (m²/kg) | 129.396180399747 | 255 | 62.8116492546554 | 25.5205945978401 | -39.973455111102 | 0.0217571333333334 | 2.46121417797889 | 0.029467085039813 | 1.91517585957767 | 35.1628885015245 | 24.9044689090697 | -0.0374664526790636 | 23.0510025397236 | 23.2129740196156 | -0.000869707792646261 | -0.0983832344622467 | 1.1461539958998 | 129.655429400429 | 0.000641119298155883 | 0.0416687365336128 | 0.0405120280448458 | 22.9673189149302 | 137.893680398135 | 1.332664 | 20.79953947 | 117.092655 | 0.00066173 | 0.15518592 | 1.009604 | 1.005301 | 98.1625 | 276.977 | 326.898 | 329.195 | 741.062 | 0 | 0 | 0
SEA(180) (m²/kg) | 95.996212597564 | 260 | 58.5190382519796 | 27.3404311689392 | -42.0315073565697 | 0.018921 | 2.14038461538462 | 0.036051399072053 | 2.08571739095277 | 35.466215220291 | 25.2128410643387 | -0.0338765479011532 | 23.3182208931059 | 23.475773063246 | -0.000795278150693656 | -0.0899635917074271 | 1.1461539958998 | 129.655429400429 | 0.000682128521842315 | 0.0394638587542173 | 0.0378557178925372 | 23.1632382797737 | 136.408520078042 | 1.227092 | 20.81087638 | 119.916722 | 0.00079736 | 0.14808402 | 1.009475 | 1.005584 | 98.1602 | 276.974 | 326.643 | 328.85 | 740.886 | 0 | 0 | 0
SEA(240) (m²/kg) | 79.5985552414251 | 265 | 54.7732650274496 | 26.0711783741168 | -78.7751543133677 | 0.0185720666666667 | 2.10091251885369 | 0.031542228704486 | 2.05777436937742 | 35.7494459784896 | 25.1352621323933 | -0.0625914558592242 | 23.226829314277 | 23.3740755427597 | -0.00146301741758482 | -0.165499707871586 | 1.1461539958998 | 129.655429400429 | 0.00058580437431496 | 0.0382171227730354 | 0.0355920455292017 | 23.346857688328 | 134.903569730149 | 1.141002 | 20.81860853 | 119.079197 | 0.00040973 | 0.14513768 | 1.013076 | 1.005873 | 98.1599 | 276.972 | 326.367 | 328.436 | 740.853 | 0 | 0 | 0
SEA(300) (m²/kg) | 69.2708372988898 | 270 | 52.2090656447129 | 27.5893045089231 | -55.3377176362887 | 0.0167285166666667 | 1.8923661387632 | 0.0347781092241065 | 2.17055912973423 | 36.01690180517 | 25.148288053462 | -0.0396306560445141 | 23.2168639684778 | 23.3586325377546 | -0.000925717931773949 | -0.104719223051352 | 1.1461539958998 | 129.655429400429 | 0.000581786179790619 | 0.0363102345777446 | 0.03390672800888 | 23.5206046221733 | 133.395932611741 | 1.042663 | 20.82474069 | 119.089791 | 0.00039196 | 0.14009572 | 1.010714 | 1.006158 | 98.1586 | 276.961 | 326.058 | 328.049 | 740.761 | 0 | 0 | 0
SEA(360) (m²/kg) | 63.5563287824486 | 275 | 48.984063967072 | 25.8366431828135 | -26.7009326286907 | 0.0167598833333333 | 1.89591440422323 | 0.027809546491196 | 2.04221698881373 | 36.2698846291995 | 25.2420230847003 | -0.019101349149768 | 23.2884627644865 | 23.427900942457 | -0.00044750451574805 | -0.0506226827769287 | 1.1461539958998 | 129.655429400429 | 0.000466084754745355 | 0.0342273184738695 | 0.031790891417242 | 23.6848486707386 | 131.890489560725 | 0.971556000000001 | 20.83278088 | 119.902305 | -9.089E-05 | 0.13431233 | 1.00865 | 1.006456 | 98.1592 | 276.958 | 325.849 | 327.8 | 740.643 | 0 | 0 | 0
COY(60) (kg/kg) | 0.0216549981052243 | 280 | 48.6553303541477 | 25.8820781852809 | -59.7950190021297 | 0.0166181833333333 | 1.87988499245852 | 0.026715264884532 | 2.04470636321057 | 36.5139831150025 | 25.8245433517678 | -0.0414953110478897 | 23.8087168673984 | 23.9469126294952 | -0.000993684588197541 | -0.112407758845876 | 1.1461539958998 | 129.655429400429 | 0.000443959169649714 | 0.0339793052066665 | 0.0315608504326184 | 23.8432280253632 | 130.40708255358 | 0.875235000000001 | 20.83615856 | 125.409718 | -0.00022255 | 0.1316674 | 1.01138 | 1.006607 | 98.1584 | 276.951 | 325.614 | 327.504 | 740.549 | 0 | 0 | 0
COY(120) (kg/kg) | 0.0177443832054214 | 285 | 47.0559544054962 | 27.5503914984587 | -56.1038437266275 | 0.0150986833333333 | 1.70799585218703 | 0.0273041088207987 | 2.07867988458939 | 36.7532613269016 | 25.4462320365806 | -0.0359446313682713 | 23.4391140265989 | 23.5666395221098 | -0.000847094170211169 | -0.0958251323768291 | 1.1461539958998 | 129.655429400429 | 0.000412256092784114 | 0.0313853293287852 | 0.030288578383997 | 23.9978515974047 | 128.958811673339 | 0.807171000000001 | 20.83903951 | 121.654233 | -0.00032495 | 0.12624608 | 1.01093 | 1.006796 | 98.16 | 276.96 | 325.325 | 327.095 | 740.498 | 0 | 0 | 0
COY(180) (kg/kg) | 0.018010306095725 | 290 | 41.5610381848738 | 27.600267255204 | -60.3067102701948 | 0.01331145 | 1.50582013574661 | 0.0337729634987124 | 2.01616300043436 | 36.9748038083776 | 24.8773807589969 | -0.0348738620592147 | 22.8997765220977 | 23.0192387944618 | -0.000802769758426185 | -0.090811058645496 | 1.1461539958998 | 129.655429400429 | 0.000449567114964934 | 0.026838052972132 | 0.0266311041521942 | 24.1401508037452 | 127.499323477164 | 0.724674 | 20.84988324 | 116.197945 | -0.00013156 | 0.1160728 | 1.010906 | 1.006895 | 98.1602 | 276.956 | 325.107 | 326.803 | 740.514 | 0 | 0 | 0
COY(240) (kg/kg) | 0.0197971133261683 | 295 | 37.8948358823428 | 27.0938281608619 | -55.1103433941369 | 0.0123640833333333 | 1.39865196078431 | 0.0334636813720811 | 2.02625251955245 | 37.1734434935456 | 25.3547160307625 | -0.0290837056751554 | 23.3156914071618 | 23.4285440055116 | -0.000681388878253725 | -0.0770801898477065 | 1.1461539958998 | 129.655429400429 | 0.000413747745124525 | 0.0250527550061231 | 0.0243496117126196 | 24.2676025934073 | 126.011672859477 | 0.672989000000001 | 20.85985206 | 120.578423 | -0.00031282 | 0.11010228 | 1.010256 | 1.006912 | 98.1612 | 276.961 | 324.78 | 326.352 | 740.487 | 0 | 0 | 0
COY(300) (kg/kg) | 0.0206679821467397 | 300 | 35.9196998797843 | 26.4458963006156 | -74.202526911184 | 0.0120067833333333 | 1.35823340874811 | 0.0301020764757223 | 1.98054836756232 | 37.3579798329509 | 26.0322084189263 | -0.0370818832905241 | 23.9179881127703 | 24.0261169161301 | -0.000890933663408422 | -0.100784351064301 | 1.1461539958998 | 129.655429400429 | 0.000361429110127428 | 0.0237800151305078 | 0.0230570275946164 | 24.3861191916754 | 124.52659944317 | 0.600466 | 20.86660859 | 126.998388 | -0.00056455 | 0.10519241 | 1.011281 | 1.007015 | 98.1616 | 276.959 | 324.499 | 325.966 | 740.491 | 0 | 0 | 0
COY(360) (kg/kg) | 0.0211885648086859 | 305 | 33.5573301789713 | 31.084462712609 | -140.496415346155 | 0.00954325 | 1.07955316742081 | 0.0400276680834122 | 2.24030572058823 | 37.5316724080978 | 25.799205071052 | -0.056377424819682 | 23.6819939491134 | 23.7824345478815 | -0.0013407924157522 | -0.151673350198212 | 1.1461539958998 | 129.655429400429 | 0.000381994043437023 | 0.0213797975680037 | 0.0214190554498405 | 24.4973093992865 | 123.054663633108 | 0.555352000000001 | 20.87163118 | 124.619826 | -0.00046916 | 0.0996127 | 1.013515 | 1.007022 | 98.1609 | 276.953 | 324.199 | 325.574 | 741.357 | 0 | 0 | 0
CO2Y(60) (kg/kg) | 1.91894348423305 | 310 | 29.0719856248909 | 32.8744934984375 | -231.533014975816 | 0.0078175 | 0.88433257918552 | 0.043438909933047 | 2.35509065794108 | 37.6882456976075 | 25.0547595640123 | -0.0784666621365759 | 22.9767918580088 | 23.0672402175463 | -0.00181000934457344 | -0.204752188300163 | 1.1461539958998 | 129.655429400429 | 0.000339583678401595 | 0.0184109212184544 | 0.0185208955372693 | 24.5971592767543 | 121.574986121314 | 0.503985000000001 | 20.87986834 | 117.420028 | -0.0005987 | 0.0934349 | 1.016023 | 1.006975 | 98.1622 | 276.973 | 323.891 | 325.166 | 740.433 | 0 | 0 | 0
CO2Y(120) (kg/kg) | 1.98778951761716 | 315 | 26.705730322285 | 26.9173031671262 | -157.55032654269 | 0.00877051666666668 | 0.992139894419307 | 0.0363203160166074 | 1.79162630840328 | 37.8276899874754 | 25.8790342000545 | -0.0580659563061877 | 23.7096956389062 | 23.7970379320901 | -0.00138179776478144 | -0.156311964341791 | 1.1461539958998 | 129.655429400429 | 0.000318547936962255 | 0.0157134883982894 | 0.0168109970442593 | 24.6854890082081 | 120.087904722144 | 0.473736000000001 | 20.88797993 | 125.151654 | -0.00072739 | 0.08503502 | 1.013693 | 1.007005 | 98.1608 | 276.995 | 323.577 | 324.769 | 740.385 | 0 | 0 | 0
CO2Y(180) (kg/kg) | 2.01095836580182 | 320 | 21.0290896197718 | 19.3619672892083 | -150.422396853376 | 0.00960115 | 1.08610294117647 | 0.0230930282818869 | 1.43472280167518 | 37.9470270373306 | 25.6672380137043 | -0.0612684781569784 | 23.4929065212863 | 23.5721212439532 | -0.00144422799554879 | -0.163374207641266 | 1.1461539958998 | 129.655429400429 | 0.000221719628488639 | 0.0137749888273036 | 0.0133976167191326 | 24.7610105426166 | 118.584459491658 | 0.416588000000001 | 20.89953176 | 122.992446 | -0.00110697 | 0.08039446 | 1.014041 | 1.006983 | 98.1611 | 276.988 | 323.264 | 324.354 | 740.363 | 0 | 0 | 0
CO2Y(240) (kg/kg) | 2.04625628594585 | 325 | 17.6392237526202 | 24.0259376547608 | -122.545899486242 | 0.00649009999999999 | 0.734174208144795 | 0.0398321038182192 | 1.9833033697888 | 38.0436978207615 | 25.6188075460295 | -0.0338417398678163 | 23.4265274840297 | 23.5016032084104 | -0.000795335142255661 | -0.0899700387167037 | 1.1461539958998 | 129.655429400429 | 0.000258514336990624 | 0.0128718372002663 | 0.0114351089865237 | 24.8230923568807 | 117.057531756189 | 0.382407000000001 | 20.90637615 | 122.413518 | -0.00095677 | 0.07814118 | 1.010771 | 1.006879 | 98.1606 | 276.992 | 322.96 | 323.995 | 740.325 | 0 | 0 | 0
CO2Y(300) (kg/kg) | 2.04644265878768 | 330 | 16.69555756854 | 25.5746467458964 | -184.764362804286 | 0.00577090000000001 | 0.652816742081449 | 0.0466954386369439 | 2.01770043467571 | 38.1295347740644 | 25.5043404022167 | -0.0456368208295138 | 23.2971588574204 | 23.3639557253667 | -0.00106625666130725 | -0.120617269378649 | 1.1461539958998 | 129.655429400429 | 0.00026947470682994 | 0.0116439474384701 | 0.0107413621699099 | 24.8785335347718 | 115.544044769892 | 0.349422000000001 | 20.90865689 | 121.193578 | -0.00090765 | 0.07512118 | 1.012124 | 1.006872 | 98.1612 | 277.018 | 322.618 | 323.543 | 740.305 | 0 | 0 | 0
CO2Y(360) (kg/kg) | 2.04978561543754 | 335 | 15.6159181941487 | 38.7414193577764 | -229.346382641831 | 0.00356323333333334 | 0.403080693815988 | 0.0740082052376097 | 2.98606251994262 | 38.2103134634712 | 25.74396858981 | -0.0346970472563905 | 23.4941818905198 | 23.5528593966531 | -0.000817214675508794 | -0.0924450990394563 | 1.1461539958998 | 129.655429400429 | 0.000263708503842826 | 0.0106400375064769 | 0.00999857233147201 | 24.9303833710253 | 114.060637204392 | 0.325814 | 20.9116233 | 123.366821 | -0.00094098 | 0.07227517 | 1.010981 | 1.00699 | 98.1608 | 277.027 | 322.318 | 323.123 | 740.39 | 0 | 0 | 0
|  | 340 | 13.7612743281584 | 27.5005647960726 | -155.718290583901 | 0.00442353333333332 | 0.500399698340874 | 0.043120257584577 | 2.26812474832416 | 38.2837564447769 | 25.8455368978195 | -0.0291595961462068 | 23.5668962226469 | 23.6225853593372 | -0.000688825049007572 | -0.0779213856343408 | 1.1461539958998 | 129.655429400429 | 0.000190743896767295 | 0.0100331254283702 | 0.0088702372495539 | 24.9775553949778 | 112.599283661109 | 0.310098000000001 | 20.91571298 | 124.236869 | -0.00123706 | 0.0706229 | 1.010343 | 1.00699 | 98.162 | 277.024 | 322.045 | 322.806 | 740.458 | 0 | 0 | 0
User-defined Test Averages |  | 345 | 12.4527258417829 | 20.5524031069535 | -148.593574718844 | 0.00535616666666667 | 0.605901206636501 | 0.0304269529019074 | 1.93863825805549 | 38.3492914452018 | 25.7996076010283 | -0.0337843107553441 | 23.5072653570228 | 23.5580343063243 | -0.000795891951789917 | -0.0900330262205788 | 1.1461539958998 | 129.655429400429 | 0.000162971830901433 | 0.0103836696165216 | 0.00820297519178681 | 25.0202384260812 | 111.157366507831 | 0.281609000000001 | 20.91799865 | 123.702296 | -0.00134701 | 0.07156256 | 1.010925 | 1.007039 | 98.1635 | 277.029 | 321.802 | 322.497 | 741.502 | 0 | 0 | 0
HRR(0-10) (kW/m²) | 24.9210987299498 | 350 | 11.9638697118287 | 47.2089371440449 | -392.525637186336 | 0.00224026666666667 | 0.253423831070891 | 0.060738487999824 | 3.71707200558389 | 38.4103329340858 | 24.8786105215818 | -0.0387446527604516 | 22.6501380584285 | 22.6963474479309 | -0.000879362100800646 | -0.0994753507693038 | 1.1461539958998 | 129.655429400429 | 0.000136070410049739 | 0.00832723251170942 | 0.00762121879329699 | 25.0597989110439 | 109.743808383102 | 0.261194000000001 | 20.91904982 | 114.936912 | -0.00143464 | 0.06710328 | 1.011538 | 1.00708 | 98.1646 | 277.011 | 321.547 | 322.203 | 740.518 | 0 | 0 | 0
EHC(0-10) (MJ/kg) | 11.7854207380786 | 355 | 9.59012617072557 | 45.3650618139668 | -160.145068182688 | 0.00186876666666667 | 0.211398944193062 | 0.0925685140226838 | 4.36076454146968 | 38.4642179237922 | 25.4052591485321 | -0.0129166926753643 | 23.1184632448 | 23.16953517224 | -0.000299273765250868 | -0.0338544983315461 | 1.1461539958998 | 129.655429400429 | 0.000172988953388458 | 0.0081492514162805 | 0.00631679117346719 | 25.0946439359608 | 108.349909644485 | 0.255952000000001 | 20.924272 | 119.796779 | -0.0012961 | 0.0661856 | 1.00855 | 1.007066 | 98.1654 | 277.01 | 321.392 | 322.102 | 740.532 | 0 | 0 | 0
MLR(0-10) (g/s) | 0.025481733333333 | 360 | 8.85848778037694 | 18.4189370884812 | -215.308992331644 | 0.00425155 | 0.480944570135746 | 0.0557457729247973 | 1.89236276100548 | 38.51033945867 | 25.9077129350266 | -0.0387905870226977 | 23.5529497802887 | 23.5984298410326 | -0.0009153969463476 | -0.103551690763303 | 1.1461539958998 | 129.655429400429 | 0.000237005940878422 | 0.00804547489655286 | 0.00592549615849842 | 25.1252496542907 | 106.973165162972 | 0.239258000000001 | 20.92607553 | 124.462045 | -0.00105425 | 0.06551258 | 1.011476 | 1.007013 | 98.1639 | 276.987 | 321.082 | 321.702 | 740.566 | 0 | 0 | 0
SEA(0-10) (m²/kg) | 35.1771336605857 | 365 | 9.18947365464915 | 39.2243552045349 | -258.827587480566 | 0.00207103333333333 | 0.234279788838612 | 0.0469809742476552 | 2.80634783954193 | 38.5554593622575 | 25.5901726199333 | -0.0230108352851589 | 23.2502144049285 | 23.2951370350395 | -0.0005360405612585 | -0.0606380725405543 | 1.1461539958998 | 129.655429400429 | 9.72991636993688E-05 | 0.00581203992061932 | 0.00571236233333023 | 25.1543443005203 | 105.631395513034 | 0.218247000000001 | 20.92657251 | 121.356412 | -0.00160703 | 0.06002243 | 1.00962 | 1.006975 | 98.1621 | 276.976 | 320.888 | 321.508 | 740.585 | 0 | 0 | 0
COY(0-10) (kg/kg) | 0.0229792122338943 | 370 | 5.97586420918496 | 15.1724390347369 | -208.377535181278 | 0.00348175 | 0.393863122171946 | 0.0311146274394696 | 1.4568655123217 | 38.5933727069171 | 25.6397377706586 | -0.0310890671634536 | 23.2892218480992 | 23.3367723548261 | -0.000725518483117414 | -0.0820722265969925 | 1.1461539958998 | 129.655429400429 | 0.000108333354087373 | 0.00507244149752607 | 0.00386050356068853 | 25.1782764652553 | 104.306412721398 | 0.214647000000001 | 20.933149 | 121.795462 | -0.00156329 | 0.05809518 | 1.010492 | 1.006917 | 98.1607 | 276.974 | 320.805 | 321.46 | 740.558 | 0 | 0 | 0
CO2Y(0-10) (kg/kg) | 3.49961165106342 | 375 | 5.86082080924419 | 9.71667893181187 | -143.914982790529 | 0.00533203333333333 | 0.603171191553544 | 0.00930035883751102 | 1.01982164420786 | 38.6229644194632 | 25.4895858722165 | -0.0330999875339335 | 23.1377513333787 | 23.1830747554968 | -0.000767359485405191 | -0.0868053716521709 | 1.1461539958998 | 129.655429400429 | 4.958982333357E-05 | 0.0054377230009711 | 0.00383171142753015 | 25.1975070027259 | 102.994571785235 | 0.183326000000001 | 20.93317096 | 120.294696 | -0.00179902 | 0.05911498 | 1.010544 | 1.006738 | 98.1605 | 276.96 | 320.596 | 321.224 | 740.643 | 0 | 0 | 0
HRR(10-435) (kW/m²) | 90.2171652229973 | 380 | 4.58142196015216 | 44.5770877543422 | -691.820758845826 | 0.000908533333333336 | 0.102775263951735 | 0.123363575070426 | 4.13385232942665 | 38.6490700263867 | 25.1976515586234 | -0.0274453697743832 | 22.857413711515 | 22.9015759405093 | -0.000628542220103396 | -0.0711020610976693 | 1.1461539958998 | 129.655429400429 | 0.000112079920070652 | 0.00375574263636177 | 0.00290852521128371 | 25.2143575943229 | 101.708079016807 | 0.168795000000001 | 20.93632953 | 117.47615 | -0.00154025 | 0.05488469 | 1.009641 | 1.006487 | 98.1633 | 276.951 | 320.381 | 321 | 740.631 | 0 | 0 | 0
EHC(10-435) (MJ/kg) | 25.8512079431555 | 385 | 2.85936401908792 | 0 | 0 | -0.00114353333333333 | -0.129358974358974 | 0 | 0 | 38.6676719913348 | 25.7233966940649 | -0.0188962829854744 | 23.3247890116844 | 23.3700183449436 | -0.000441606480021782 | -0.04995548416536 | 1.1461539958998 | 129.655429400429 | 0.000151850602942505 | 0.00281134939153083 | 0.00184243447950087 | 25.2262349935499 | 100.435511665805 | 0.171353000000001 | 20.94029434 | 122.379476 | -0.00138978 | 0.05226808 | 1.008431 | 1.006261 | 98.1645 | 276.938 | 320.25 | 320.871 | 741.226 | 0 | 0 | 0
MLR(10-435) (g/s) | 0.0307698216666667 | 390 | 1.1205453278789 | 4.26039039953955 | -87.8156183154079 | 0.00232505 | 0.263014705882353 | 0.0210691116576709 | 1.08754818058627 | 38.6776217647022 | 25.2046530373702 | -0.00892411107686473 | 22.8384306007338 | 22.8791082501823 | -0.000204175703364239 | -0.023096799023104 | 1.1461539958998 | 129.655429400429 | 4.89867380596678E-05 | 0.00252860389727211 | 0.000819839904614089 | 25.2328906795101 | 99.173389140262 | 0.173375000000001 | 20.94383319 | 117.411201 | -0.00179922 | 0.05167785 | 1.00705 | 1.006026 | 98.1632 | 276.939 | 320.026 | 320.596 | 740.578 | 0 | 0 | 0
SEA(10-435) (m²/kg) | 60.5047132404661 | 395 | -0.195894520936603 | -0.563881267019283 | 1.11190995228478 | 0.00307105 | 0.347403846153846 | 0.0262514410113368 | 0.75866330529787 | 38.6804231280219 | 25.3830539531785 | 0.000148269589665973 | 22.9888715409484 | 23.0305558048486 | 3.41473105896419E-06 | 0.000386281794000473 | 1.14616253272744 | 129.656395104914 | 8.0619487917866E-05 | 0.00232989294373502 | 8.6894918834915E-05 | 25.2351575165688 | 97.9251218430934 | 0.151354000000001 | 20.94646749 | 119.021132 | -0.00167177 | 0.05111625 | 1.005746 | 1.005763 | 98.1637 | 276.933 | 319.87 | 320.45 | 740.565 | 0 | 0 | 0
COY(10-435) (kg/kg) | 0.0214124136302006 | 400 | -0.607013889358864 | 0 | 0 | -0.00109563333333334 | -0.123940422322775 | 0 | 0 | 38.6804231280219 | 25.4096231115415 | -0.0293153315139027 | 23.0067474013148 | 23.0433672272825 | -0.000675523949464388 | -0.0764167363647497 | 1.14617106955509 | 129.657360809399 | 4.91393758163998E-05 | 0.00229785658161744 | -0.000153507989799873 | 25.2353747538659 | 96.7010578200547 | 0.148306000000001 | 20.94732417 | 119.238361 | -0.00180022 | 0.05102696 | 1.008881 | 1.005515 | 98.1666 | 276.942 | 319.784 | 320.293 | 740.529 | 0 | 0 | 0
CO2Y(10-435) (kg/kg) | 2.05012419821051 | 405 | -0.281943666797877 | -1.78902631769245 | -521.6466955826 | 0.00139315 | 0.157596153846154 | 0.0267690508186384 | 1.28385257874516 | 38.6804231280219 | 25.4705551408501 | -0.0314742233939872 | 23.0494410874654 | 23.0897545859617 | -0.000726732093950899 | -0.0822095128903732 | 1.14617106955509 | 129.657360809399 | 3.72933031479861E-05 | 0.00178859922007882 | -5.99979294993819E-05 | 25.2353747538659 | 95.507217600054 | 0.155064000000001 | 20.94699056 | 119.746095 | -0.00184879 | 0.04969691 | 1.008758 | 1.005145 | 98.1655 | 276.94 | 319.611 | 320.17 | 740.506 | 0 | 0 | 0
|  | 410 | -1.16643256009426 | -11.8756877663159 | -387.351262053474 | 0.000868266666666669 | 0.0982202111613879 | 0.0906836839492452 | 1.62982223897863 | 38.6804231280219 | 25.9761722137227 | -0.0142797073523007 | 23.5086881440937 | 23.552596760893 | -0.000336324189132297 | -0.0380457227525223 | 1.14617106955509 | 129.657360809399 | 7.87376199836648E-05 | 0.00141512032269718 | -0.000583964565490038 | 25.2353747538659 | 94.3424954341997 | 0.137317000000001 | 20.94881216 | 124.556415 | -0.00168676 | 0.04866075 | 1.006417 | 1.00478 | 98.1655 | 276.941 | 319.634 | 320.231 | 740.549 | 0 | 0 | 0
C-factor | 0.041612 | 415 | -1.24606316766987 | 0 | 0 | -0.000116933333333336 | -0.0132277526395176 | 0 | 0 | 38.6804231280219 | 25.814233161072 | -0.0227211408938094 | 23.3497063846619 | 23.3929027275153 | -0.000531513438787053 | -0.06012595461392 | 1.14617106955509 | 129.657360809399 | 5.33919353499955E-05 | 0.00123872471924252 | -0.000662780476633965 | 25.2353747538659 | 93.2058388627033 | 0.147031000000001 | 20.94910128 | 122.942829 | -0.00178632 | 0.04823354 | 1.007013 | 1.004408 | 98.1648 | 276.917 | 319.464 | 320.055 | 740.572 | 0 | 0 | 0
Time to ignition (s) | 10 | 420 | -2.4277936330672 | -19.1913580580471 | -528.368963535389 | 0.0011183 | 0.126504524886878 | 0.0146828479027577 | 0.902390101733846 | 38.6804231280219 | 26.1531225083864 | -0.0249581774598953 | 23.6350631761294 | 23.6746057628241 | -0.000590875011921625 | -0.0668410646970164 | 1.14617106955509 | 129.657360809399 | 1.64198288096539E-05 | 0.00100914285076896 | -0.00135560369093192 | 25.2353747538659 | 92.0962455429093 | 0.136138000000001 | 20.95146896 | 126.079032 | -0.00193527 | 0.04761491 | 1.006973 | 1.004112 | 98.1615 | 276.914 | 319.178 | 319.712 | 740.637 | 0 | 0 | 0
|  | 425 | -2.63417513603214 | 0 | 0 | -0.000300483333333332 | -0.0339913273001507 | 0 | 0 | 38.6804231280219 | 25.9770042396115 | -0.0295462036473774 | 23.4682525041195 | 23.5071610506469 | -0.000694547367574111 | -0.0785687067391528 | 1.14617106955509 | 129.657360809399 | 6.79552321246568E-05 | 0.00131871476071636 | -0.00139862785040228 | 25.2353747538659 | 91.012760301228 | 0.138616000000001 | 20.95165068 | 124.346157 | -0.00172969 | 0.0484164 | 1.007256 | 1.003869 | 98.1615 | 276.879 | 319.074 | 319.603 | 741.734 | 0 | 0 | 0
|  | 430 | -1.79487099625047 | -21.4573799538227 | -1246.202291956 | 0.000739449999999996 | 0.0836481900452484 | 0.102784260117275 | 4.46027008418181 | 38.6804231280219 | 26.1653631083584 | -0.0389286691424063 | 23.6302711625644 | 23.6716102833075 | -0.000921504284786862 | -0.10424256615236 | 1.14617106955509 | 129.657360809399 | 7.60038211437186E-05 | 0.00329814671374822 | -0.000640234284411162 | 25.2353747538659 | 89.9544723907486 | 0.137095000000001 | 20.9489921 | 126.112467 | -0.00169983 | 0.05337097 | 1.008122 | 1.003658 | 98.1641 | 276.848 | 318.964 | 319.522 | 740.646 | 0 | 0 | 0
|  | 435 | 0.337911032608725 | 0 | 0 | -0.00148251666666666 | -0.167705505279034 | 0 | 0 | 38.6812679056034 | 26.3443676617766 | -0.011146680650855 | 23.7870840111984 | 23.829750222301 | -0.00026562261571763 | -0.0300478072078766 | 1.14617106955509 | 129.657360809399 | 8.25160584777499E-05 | 0.00218836736157175 | 0.000348171075697976 | 25.2362451815551 | 88.9224549554101 | 0.136658000000001 | 20.94558111 | 127.817858 | -0.00167631 | 0.05054228 | 1.004792 | 1.003516 | 98.1646 | 276.823 | 318.899 | 319.471 | 740.654 | 0 | 0 | 0

## CZ_O_FOAM_15_2_24090006_red
Column1 | Column2 | Column3 | Column4 | Column5 | Column6 | Column7 | Column8 | Column9 | Column10 | Column11 | Column12 | Column13 | Column14 | Column15 | Column16 | Column17 | Column18 | Column19 | Column20 | Column21 | Column22 | Column23 | Column24 | Column25 | Column26 | Column27 | Column28 | Column29 | Column30 | Column31 | Column32 | Column33 | Column34 | Column35 | Column36 | Column37 | Column38 | Column39
Column1 | Column2 | Column3 | Column4 | Column5 | Column6 | Column7 | Column8 | Column9 | Column10 | Column11 | Column12 | Column13 | Column14 | Column15 | Column16 | Column17 | Column18 | Column19 | Column20 | Column21 | Column22 | Column23 | Column24 | Column25 | Column26 | Column27 | Column28 | Column29 | Column30 | Column31 | Column32 | Column33 | Column34 | Column35 | Column36 | Column37 | Column38 | Column39
Exported data
Parameter | Value | Time (s) | HRR (kW/m²) | EHC (MJ/kg) | SEA (m²/kg) | MLR (g/s) | Specific MLR (g/s·m²) | COY (kg/kg) | CO2Y (kg/kg) | THR (MJ/m²) | MFR (g/s) | k (1/m) | V stack (l/s) | V smoke (l/s) | SPR (m²/s) | RSR ((m²/s)/m²) | TSP (m²) | TSR (m²/m²) | COP (g/s) | CO2P (g/s) | O2C (g/s) | TOC (g) | ARHE(kW/m²) | Specimen mass (g) | Oxygen (%) | DPT (Pa) | CO (%) | CO2 (%) | PDM (-) | PDC (-) | APT (kPa) | Cold Trap TC (K) | Stack TC (K) | Smoke TC (K) | Cone Heater TC (K) | Soot MFM (g/s) | Spare TC (K) | HFM (kW/m²)
Peaks |  | 0 | -1.20068744418761 | -0.0572284260128745 | 2.31249557307074 | 0.185468616666666 | 20.9806127450979 | -0.00016235309676557 | 0.00806189547626311 | 0 | 26.3865394354934 | 0.018223966836331 | 23.4580338169025 | 23.53468697771 | 0.000428895354985218 | 0.0485175740933504 | 0 | 0 | -3.01114042686596E-05 | 0.00149522860169377 | -0.000663830593734093 | 0 | 0 | 13.133 | 20.94669666 | 126.251514 | -0.00238979 | 0.05146129 | 0.997744 | 0.999819 | 98.1225 | 277.004 | 313.985 | 315.011 | 741.605 | 0 | 0 | 0
peak HRR (kW/m²) | 297.364164780002 | 5 | -2.59482519370557 | 0 | 0 | -0.0401473833333329 | -4.54155920060327 | 0 | 0 | 0 | 26.6065362332916 | 0.0140194086331374 | 23.6574563198987 | 23.7336939034743 | 0.000332732353206608 | 0.0376394064713357 | 0.00190406927047956 | 0.215392451411715 | 2.76504205769607E-05 | 0.0120249031311131 | 0.000205772064062706 | 0.000514430160156764 | 0 | 12.987199 | 20.94371951 | 128.386375 | -0.00216433 | 0.0774753 | 0.998443 | 1.00004 | 98.1183 | 276.986 | 314.036 | 315.048 | 740.751 | 0 | 0 | 0
peak EHC (MJ/kg) | 76.8917615716346 | 10 | 29.5631526512533 | 3.91261757062098 | 36.0730103416097 | 0.0667937166666666 | 7.55585030165912 | 0.010254480252091 | 1.53847254485025 | 0.0739078816281332 | 26.4597808907246 | 0.10208817345514 | 23.5282410095808 | 23.6016607068593 | 0.00240945043207121 | 0.272562266071404 | 0.00875952623367411 | 0.990896632768564 | 0.000684934848522096 | 0.102760299260173 | 0.0317041216756873 | 0.0802891645095318 | 7.39078816281332 | 12.980212 | 20.83596634 | 126.980857 | 0.00040489 | 0.30331642 | 0.988806 | 1.000381 | 98.1292 | 276.995 | 314.053 | 315.033 | 740.571 | 0 | 0 | 0
peak MLR (g/s) | 0.105122183333333 | 15 | 137.174812176244 | 20.4181142511227 | 229.665057414756 | 0.0593896833333332 | 6.71828996983407 | 0.026974665417599 | 2.14802709899622 | 0.490752793696876 | 24.942663891241 | 0.608556719815136 | 22.2794928400748 | 22.4132518604635 | 0.0136397350325942 | 1.54295645165092 | 0.0488824898953376 | 5.52969342707439 | 0.00160201683717382 | 0.127570649200804 | 0.0943683625231137 | 0.395470375006534 | 32.716852913125 | 12.396493 | 20.60197011 | 113.347171 | 0.00436958 | 0.38432352 | 0.933621 | 1.000691 | 98.1227 | 276.989 | 315.473 | 317.367 | 740.48 | 0 | 0 | 0
peak SEA (m²/kg) | 1150.17809741193 | 20 | 180.032926685552 | 61.7500433681968 | 1150.17809741193 | 0.0257731166666669 | 2.91551093514331 | 0.0702905226437181 | 5.78680170751293 | 1.28377214085136 | 25.7085146483393 | 1.26522431886287 | 23.1896610188948 | 23.4295799172474 | 0.0296436742920427 | 3.35335682036682 | 0.15709101320693 | 17.7704766071187 | 0.00181160584065754 | 0.149143915534598 | 0.121105805616395 | 0.934155795355305 | 64.1886070425682 | 12.414975 | 20.5180356 | 121.600101 | 0.00501473 | 0.42952133 | 0.866617 | 1.001078 | 98.1261 | 276.984 | 318.579 | 321.875 | 740.558 | 0 | 0 | 0
peak COY (kg/kg) | 0.300475958543208 | 25 | 197.479403013527 | 19.7333114588459 | 305.992024108437 | 0.0884655333333334 | 10.0074132730015 | 0.0230729689111095 | 1.87888825727199 | 2.22755296509906 | 24.6800690344062 | 1.19064991511127 | 22.4287809977724 | 22.7352702628542 | 0.0270697476084991 | 3.06218864349537 | 0.298874567958284 | 33.8093402667742 | 0.00204116250030472 | 0.166216851753304 | 0.133326203314008 | 1.57023581768131 | 89.1021186039625 | 12.028684 | 20.45544978 | 112.905368 | 0.00628015 | 0.49095665 | 0.87427 | 1.001369 | 98.1282 | 276.975 | 320.966 | 325.352 | 740.81 | 0 | 0 | 0
peak CO2Y (kg/kg) | 6.47466680824989 | 30 | 235.684663719807 | 21.1979238137575 | 308.038392161928 | 0.0982856833333333 | 11.1182899698341 | 0.0261588945202611 | 1.85820636091008 | 3.3104631319324 | 24.8244459684682 | 1.31006061567178 | 22.7188384167585 | 23.1102007833519 | 0.0302757638665364 | 3.42486016589778 | 0.442238346645873 | 50.0269622902571 | 0.00257104482316846 | 0.182635081956394 | 0.15694069931317 | 2.29590307424926 | 110.348771064413 | 11.584127 | 20.37219184 | 115.034534 | 0.00843757 | 0.53190421 | 0.862613 | 1.001559 | 98.1242 | 276.983 | 323.226 | 328.794 | 741.154 | 0 | 0 | 0
|  | 35 | 255.282831204158 | 21.4674025623018 | 310.730223557232 | 0.105122183333333 | 11.8916496983409 | 0.0265424701703636 | 1.9119288980372 | 4.53788186924231 | 24.8416373933036 | 1.39672095920058 | 22.9078806964635 | 23.3866609595997 | 0.0326646395279909 | 3.69509496922974 | 0.599589355132191 | 67.8268501280759 | 0.00279020241536849 | 0.200986140139764 | 0.170526843176832 | 3.11457193047426 | 129.653767692637 | 11.057641 | 20.32308515 | 116.072057 | 0.0093424 | 0.58018479 | 0.854266 | 1.001715 | 98.1247 | 276.997 | 325.69 | 332.497 | 741.656 | 0 | 0 | 0
Time To Peaks |  | 40 | 266.857630301931 | 22.5656260297477 | 260.684767555888 | 0.104540483333333 | 11.8258465309201 | 0.0263468384859915 | 1.82547981683024 | 5.84323302300753 | 23.9067915761543 | 1.19954137468398 | 22.1837577087736 | 22.7187758363982 | 0.0272521115979302 | 3.0828180540645 | 0.749381232946994 | 84.7716326863115 | 0.00275431122963082 | 0.190836542366678 | 0.175409189661485 | 3.97941201257005 | 146.080825575188 | 10.543772 | 20.2803036 | 108.173021 | 0.00964132 | 0.57306594 | 0.873816 | 1.001864 | 98.1242 | 276.998 | 327.728 | 335.632 | 742.379 | 0 | 0 | 0
t peak HRR (s) | 60 | 45 | 265.537717911445 | 22.3570422064501 | 249.306096066038 | 0.104993916666667 | 11.8771398944193 | 0.0246015908877658 | 1.84632028364943 | 7.17422139354097 | 24.0942227306922 | 1.13322495550218 | 22.489754509075 | 23.0983471973135 | 0.0261756234748496 | 2.96104337950787 | 0.882950570628943 | 99.8812862702425 | 0.0025830173835375 | 0.193852398001465 | 0.175055575641764 | 4.85557392582818 | 159.427142078688 | 10.013175 | 20.28679822 | 110.524914 | 0.00881352 | 0.57721677 | 0.880673 | 1.002121 | 98.1238 | 276.998 | 329.664 | 338.585 | 742.638 | 0 | 0 | 0
t peak EHC (s) | 280 | 50 | 256.89762616348 | 22.9225632298778 | 267.164933234088 | 0.0990716 | 11.2071945701357 | 0.021943367813174 | 1.97710316873219 | 8.48030975372828 | 23.7959732348526 | 1.1524939561303 | 22.3180890869688 | 22.9662439951242 | 0.0264684573993943 | 2.99416938907175 | 1.01456077281455 | 114.769318191692 | 0.00217396455863965 | 0.195874774291368 | 0.170451120922171 | 5.71934066723802 | 169.606195074566 | 9.500828 | 20.29606994 | 108.323586 | 0.00717496 | 0.58944624 | 0.878937 | 1.002345 | 98.1313 | 276.983 | 331.248 | 340.868 | 742.76 | 0 | 0 | 0
t peak MLR (s) | 35 | 55 | 274.743193562469 | 24.1080828410954 | 180.137043285469 | 0.100743383333333 | 11.396310331825 | 0.0204915460019244 | 2.09099385605709 | 9.80941180304315 | 23.8857168258214 | 0.783651840454353 | 22.4768547654369 | 23.1577522917823 | 0.0181476152042412 | 2.0528976475386 | 1.12610095432364 | 127.386985783217 | 0.0020643876739645 | 0.210653795588404 | 0.182422977509728 | 6.60152591331776 | 178.352941873512 | 9.013724 | 20.25313934 | 109.50561 | 0.0066651 | 0.62813042 | 0.916881 | 1.002562 | 98.1274 | 276.992 | 332.351 | 342.419 | 743.131 | 0 | 0 | 0
t peak SEA (s) | 20 | 60 | 297.364164780002 | 25.1842011810358 | 124.443360865641 | 0.1043789 | 11.8075678733031 | 0.0163342810189673 | 1.8905019033419 | 11.2396801988993 | 23.8013119730502 | 0.55877206376311 | 22.5099037913303 | 23.2460818316168 | 0.0129892611194586 | 1.46937342980301 | 1.20394314513289 | 136.192663476571 | 0.00170495428505068 | 0.197328509118734 | 0.192789232595763 | 7.53955643858149 | 187.328003314989 | 8.49246 | 20.21126634 | 109.279094 | 0.00513526 | 0.5933443 | 0.940832 | 1.002713 | 98.1233 | 276.986 | 334.02 | 344.944 | 743.331 | 0 | 0 | 0
t peak COY (s) | 315 | 65 | 273.017637520181 | 26.137916826536 | 105.507514260193 | 0.0923362000000001 | 10.4452714932127 | 0.0134908722853723 | 1.7640872302131 | 12.6656347046498 | 24.015896180982 | 0.412370657110831 | 22.8382342775305 | 23.6247724474094 | 0.00974216293823205 | 1.10205463102173 | 1.26077170527712 | 142.621233628633 | 0.00124569588151659 | 0.162889111306403 | 0.174067151635963 | 8.4566973991608 | 194.855918533074 | 7.990834 | 20.28837869 | 111.872636 | 0.00309169 | 0.4940953 | 0.956812 | 1.002866 | 98.121 | 276.99 | 335.864 | 347.431 | 743.133 | 0 | 0 | 0
t peak CO2Y (s) | 315 | 70 | 223.126724658206 | 26.8904098551424 | 22.8226436375358 | 0.0733510666666667 | 8.29763197586727 | 0.0124971618937907 | 1.73475869793419 | 13.9059956100958 | 24.3225841168372 | 0.0698386450907292 | 23.1835304757617 | 23.9704715461138 | 0.00167406525496647 | 0.189373897620641 | 1.28931227576011 | 145.849804950239 | 0.000916680155215568 | 0.127246400902751 | 0.141156968012932 | 9.24475769828304 | 198.657080144225 | 7.580442 | 20.41912188 | 115.014299 | 0.00162531 | 0.39202725 | 0.995073 | 1.003027 | 98.12 | 276.984 | 336.643 | 348.07 | 742.723 | 0 | 0 | 0
|  | 75 | 175.319070090844 | 28.8238253632482 | 7.34091572940807 | 0.0537687333333333 | 6.08243589743589 | 0.0140518463502968 | 1.87712339363025 | 14.9021100969684 | 24.4539420387801 | 0.0164290114890338 | 23.2795180124654 | 24.0252884685412 | 0.000394711740277014 | 0.0446506493526034 | 1.29448421824822 | 146.434866317672 | 0.000755549979250082 | 0.100930547185866 | 0.110914701635434 | 9.87493687240396 | 198.694801292912 | 7.257752 | 20.53388179 | 116.114221 | 0.00092304 | 0.31935654 | 1.001247 | 1.003124 | 98.1262 | 276.986 | 336.221 | 346.992 | 742.112 | 0 | 0 | 0
Test Results (between 12 and 395 s) |  | 80 | 144.466253597829 | 29.0979236713627 | 5.63285357493956 | 0.0438891 | 4.96483031674208 | 0.0148888930964601 | 2.1982018387201 | 15.7015734061901 | 24.186398209088 | 0.0104734562724552 | 22.9376466427318 | 23.6045167330351 | 0.00024722087383588 | 0.0279661621986289 | 1.29608904978351 | 146.61640834655 | 0.000653460117999849 | 0.0964771003197706 | 0.0933198129354408 | 10.3855231588311 | 196.269667577376 | 7.028868 | 20.59518634 | 113.157308 | 0.00052192 | 0.31024348 | 1.001936 | 1.003133 | 98.1278 | 276.992 | 334.948 | 344.686 | 742.42 | 0 | 0 | 0
mean HRR (kW/m²) | 97.2303292995463 | 85 | 140.161323901553 | 28.6329852425696 | -6.67123199193993 | 0.0432726833333335 | 4.89509992458523 | 0.0157819344643462 | 2.31288719187818 | 16.4131423499385 | 24.747142197998 | -0.0120236817510701 | 23.3866878624781 | 24.0094602807271 | -0.00028868210943042 | -0.0326563472206357 | 1.2967071019681 | 146.686323752047 | 0.000682926652463075 | 0.100084835039867 | 0.0915099281490033 | 10.8475975115423 | 193.095792352218 | 6.804366 | 20.6097193 | 118.047372 | 0.00058174 | 0.31388936 | 1.004555 | 1.003179 | 98.1289 | 276.995 | 333.767 | 342.655 | 740.843 | 0 | 0 | 0
mean EHC (MJ/kg) | 26.5801983864871 | 90 | 146.83361021321 | 26.357700336267 | 2.55514069653414 | 0.0492459166666667 | 5.57080505279035 | 0.0143558689201918 | 2.23095613942768 | 17.1306296852254 | 24.7772850442712 | 0.00525697651265565 | 23.3667671972577 | 23.9358584749627 | 0.000125830245813129 | 0.0142341907028426 | 1.29702167758263 | 146.721909228804 | 0.000706967924521358 | 0.109865480129244 | 0.0966360825770022 | 11.3179625383573 | 190.340329835838 | 6.5867 | 20.59140023 | 118.090483 | 0.0006786 | 0.33954376 | 1.002544 | 1.003145 | 98.1271 | 277.013 | 333.077 | 341.189 | 740.097 | 0 | 0 | 0
mean MLR (g/s) | 0.0327201226973684 | 95 | 160.661997728762 | 27.8094372118662 | -5.82155883367744 | 0.0510708666666665 | 5.77724736048264 | 0.0152530902058838 | 2.18138530198443 | 17.8993687050804 | 25.0118946958893 | -0.0123304564253982 | 23.5661380997063 | 24.1120072712389 | -0.000297312054986895 | -0.0336325854057574 | 1.29733625319716 | 146.757494705561 | 0.000778988536159327 | 0.111405237906273 | 0.104454960273067 | 11.8206901454824 | 188.414407421898 | 6.316769 | 20.56641646 | 120.225768 | 0.00094867 | 0.34085795 | 1.004496 | 1.003085 | 98.1251 | 277.029 | 332.768 | 340.476 | 739.527 | 0 | 0 | 0
mean SEA (m²/kg) | 91.8307646233707 | 100 | 151.486865618066 | 27.8951892127355 | -13.5581117086983 | 0.0480062666666667 | 5.43057315233786 | 0.0134907713040359 | 1.9454101829548 | 18.6797408634474 | 24.4051159506412 | -0.0276618373336864 | 23.0110169601651 | 23.529685260335 | -0.000650874326184225 | -0.0736283174416544 | 1.29733625319716 | 146.757494705561 | 0.00064764156476056 | 0.0933918800189767 | 0.0966909157929097 | 12.3235548356474 | 186.797408634474 | 6.082847 | 20.58581345 | 114.545818 | 0.00047223 | 0.2995713 | 1.006199 | 1.003031 | 98.1304 | 277.018 | 333.008 | 340.514 | 739.031 | 0 | 0 | 0
mean COY (kg/kg) | 0.0213664964545014 | 105 | 133.659996642649 | 26.1623081627004 | -6.51336224167216 | 0.0451624666666666 | 5.10887631975867 | 0.0163793575822879 | 1.92341880861491 | 19.3926080190992 | 25.0175241556481 | -0.0122190004101607 | 23.5719380023747 | 24.0739418326589 | -0.000294159505127444 | -0.0332759621184891 | 1.29733625319716 | 146.757494705561 | 0.000739732190831491 | 0.0868663378301105 | 0.0859867326580151 | 12.7802489567747 | 184.691504943802 | 5.837794 | 20.63331956 | 120.282423 | 0.00078569 | 0.27624055 | 1.004313 | 1.002915 | 98.1289 | 277.03 | 332.775 | 339.862 | 738.695 | 0 | 0 | 0
mean CO2Y (kg/kg) | 2.10417685795287 | 110 | 120.403848660926 | 27.4893566695357 | -21.3649887448445 | 0.03871935 | 4.38001696832579 | 0.0163052135458561 | 2.15668223887408 | 20.0277676323581 | 24.6336631774785 | -0.0350084947654788 | 23.1684788284432 | 23.6296499606552 | -0.000827238476957695 | -0.0935790132305085 | 1.29733625319716 | 146.757494705561 | 0.000631327270106741 | 0.0835053344457491 | 0.0782030965221111 | 13.190723529725 | 182.07061483962 | 5.635276 | 20.65707178 | 116.409673 | 0.00037829 | 0.2708222 | 1.006775 | 1.002765 | 98.1292 | 277.024 | 332.176 | 338.788 | 738.293 | 0 | 0 | 0
Total heat release (MJ/m²) | 37.5256017783007 | 115 | 117.575997184723 | 28.5700124504829 | -31.086716880718 | 0.0363798166666666 | 4.11536387631976 | 0.0217780102580407 | 2.00098289616701 | 20.6227172469723 | 24.9300663046923 | -0.0474409736508559 | 23.407017714286 | 23.8386562049131 | -0.00113092906088909 | -0.127933151684286 | 1.29733625319716 | 146.757494705561 | 0.000792280020552306 | 0.0727953909156916 | 0.0751044772906687 | 13.573992464257 | 179.327976060628 | 5.445949 | 20.6717383 | 119.023322 | 0.00101437 | 0.23989764 | 1.008033 | 1.002596 | 98.1246 | 277.024 | 331.606 | 337.721 | 738.172 | 0 | 0 | 0
Total oxygen consumed (g) | 24.4855761102159 | 120 | 101.022120673082 | 27.1411052367397 | -14.4116127353773 | 0.0329034333333333 | 3.72210784313725 | 0.0260377814348447 | 2.09987829933909 | 21.1692125416168 | 24.3998449864838 | -0.0203731886460455 | 22.8790678150625 | 23.2752735520537 | -0.000474191538864303 | -0.0536415767946044 | 1.29733625319716 | 146.757494705561 | 0.000856732405589317 | 0.0690932056304172 | 0.0655447967356969 | 13.9256156493229 | 176.410104513473 | 5.271248 | 20.70127528 | 113.864395 | 0.00135892 | 0.23408808 | 1.004807 | 1.002476 | 98.1285 | 277.019 | 331.17 | 336.905 | 738.574 | 0 | 0 | 0
Mass lost (g) | 12.871668 | 125 | 98.3937487753701 | 24.8401415119861 | -18.6051105665744 | 0.0350159333333334 | 3.96107843137256 | 0.024143410138394 | 2.36978506517963 | 21.6677522152379 | 24.4493345987509 | -0.0280570297788216 | 22.8661464527583 | 23.2196820687778 | -0.000651475311258468 | -0.0736963021785597 | 1.29733625319716 | 146.757494705561 | 0.000845404039845329 | 0.0829802358566592 | 0.0662019017363699 | 14.254982395503 | 173.342017721903 | 5.108359 | 20.69933479 | 114.030906 | 0.00130366 | 0.27109071 | 1.005514 | 1.002303 | 98.1311 | 277.025 | 330.313 | 335.42 | 738.209 | 0 | 0 | 0
Average specific MLR (g/s·m²) | 6.13082543462729 | 130 | 136.159371466082 | 25.7885608882973 | -25.4654222038233 | 0.04667375 | 5.27983597285068 | 0.0175200485278056 | 2.5144663608104 | 22.2541350158415 | 25.5717875000608 | -0.0490331441240952 | 23.8889820121769 | 24.2400680359722 | -0.0011885667495857 | -0.134453252215577 | 1.29733625319716 | 146.757494705561 | 0.000817726364974668 | 0.117359574307874 | 0.0919615595195718 | 14.6503910486429 | 171.185653968012 | 4.908762 | 20.61891421 | 124.600929 | 0.0010348 | 0.34976381 | 1.007681 | 1.002064 | 98.1323 | 277.03 | 329.941 | 334.79 | 738.341 | 0 | 0 | 0
Total smoke release (m²/m²) | 146.327360407942 | 135 | 162.978115100124 | 26.8051788061542 | -6.80304944824647 | 0.0537480666666666 | 6.08009803921568 | 0.0125361298771514 | 2.13154293019522 | 23.0019787322571 | 24.2896672127019 | -0.0158338284373271 | 22.7377253201545 | 23.0930098003958 | -0.000365650755280981 | -0.0413632076109707 | 1.29733625319716 | 146.757494705561 | 0.000673792744379123 | 0.114566311514995 | 0.106169846769554 | 15.1457195643657 | 170.385027646349 | 4.647017 | 20.54878656 | 112.649983 | 0.0005966 | 0.35813836 | 1.003644 | 1.001834 | 98.1347 | 277.027 | 330.617 | 335.783 | 738.6 | 0 | 0 | 0
Total smoke production (m²) | 1.2935338660062 | 140 | 165.50194091926 | 27.324220966208 | -1.77834825823246 | 0.0535436000000001 | 6.05696832579187 | 0.011291354862761 | 2.23038484235073 | 23.8231788723055 | 24.0639158561906 | -0.00414159553420981 | 22.6127923613861 | 22.9909383987355 | -9.52191677994957E-05 | -0.0107713990723411 | 1.29733625319716 | 146.757494705561 | 0.000604579788229728 | 0.119422833844891 | 0.108257102357031 | 15.6817869371822 | 170.165563373611 | 4.380937 | 20.53722405 | 110.989794 | 0.0003261 | 0.3743321 | 1.002054 | 1.001581 | 98.135 | 277.03 | 331.885 | 337.435 | 739.013 | 0 | 0 | 0
MARHE (kW/m²) | 198.694801292912 | 145 | 170.206520196937 | 26.9128092165635 | 0.266948225247415 | 0.0559074166666666 | 6.32436840120663 | 0.0108727533239352 | 1.9391571935651 | 24.662450025096 | 24.0006762633408 | 0.000648322129482811 | 22.6149338589347 | 23.020015789435 | 1.49243856573344E-05 | 0.00168827892051294 | 1.2973735641613 | 146.761715402862 | 0.000607867550395132 | 0.108413269202808 | 0.109186715711259 | 16.2253964823529 | 170.085862242041 | 4.110643 | 20.53264529 | 110.708598 | 0.00034711 | 0.34500414 | 1.001198 | 1.001272 | 98.1316 | 277.036 | 332.791 | 338.752 | 739.552 | 0 | 0 | 0
|  | 150 | 156.805304223275 | 26.4493085551686 | 1.3236301822302 | 0.0524081333333333 | 5.92852187028657 | 0.0118672893474471 | 1.78209646948622 | 25.4799795861465 | 24.268303749371 | 0.00297134727432665 | 22.9202931233202 | 23.345970924945 | 6.93689870743447E-05 | 0.00784717048352315 | 1.29758429759313 | 146.785554026373 | 0.000621942482426254 | 0.0933963493856964 | 0.0995953787023911 | 16.747351718387 | 169.86653057431 | 3.830386 | 20.57295905 | 113.454608 | 0.0003782 | 0.30100316 | 1.000617 | 1.000956 | 98.1303 | 277.008 | 333.565 | 339.76 | 740.091 | 0 | 0 | 0
Test Averages |  | 155 | 126.502934549336 | 27.4296758684528 | -12.4850955186707 | 0.0407692 | 4.61190045248869 | 0.0135892634250128 | 1.84758087508614 | 26.1882501830781 | 24.2750749735746 | -0.0218069800920838 | 22.9221519006287 | 23.341487637005 | -0.000509007356219788 | -0.0575800176719217 | 1.29775772006082 | 146.805171952581 | 0.000554023398427034 | 0.075324394212562 | 0.0802784469369383 | 17.1970362824853 | 168.956452794052 | 3.597054 | 20.64508885 | 113.495467 | 8.815E-05 | 0.25193887 | 1.003259 | 1.000768 | 98.1313 | 277.022 | 333.499 | 339.6 | 740.599 | 0 | 0 | 0
HRR(60) (kW/m²) | 240.189288387858 | 160 | 109.234085990714 | 28.4276875038822 | -19.8866754919391 | 0.0339679166666667 | 3.84252450980393 | 0.0182219437861749 | 2.25062601947918 | 26.7775927344282 | 24.9159183926277 | -0.0282902192462261 | 23.4795895645289 | 23.8778261139614 | -0.000675508935887231 | -0.0764150379962931 | 1.29775772006082 | 146.805171952581 | 0.000618961468033476 | 0.0764490770775008 | 0.0710340594052292 | 17.5753175483408 | 167.359954590176 | 3.416713 | 20.68637029 | 119.32459 | 0.00029695 | 0.24965725 | 1.003761 | 1.000529 | 98.13 | 277.014 | 332.823 | 338.468 | 741.677 | 0 | 0 | 0
HRR(120) (kW/m²) | 187.593549488002 | 165 | 110.246333472052 | 28.2926912609671 | -14.7176592916883 | 0.0344462666666666 | 3.89663650075415 | 0.0179912356717524 | 2.24596446804578 | 27.3262937830851 | 24.8937845274752 | -0.0213354895910118 | 23.3969170900161 | 23.7617428232917 | -0.00050696841667064 | -0.0573493684016561 | 1.29775772006082 | 146.805171952581 | 0.000619730901612028 | 0.077365090990163 | 0.0717251103931382 | 17.9322154728367 | 165.613901715667 | 3.247411 | 20.6836282 | 118.798816 | 0.00030243 | 0.25225841 | 1.002762 | 1.000326 | 98.1319 | 277.002 | 331.946 | 337.122 | 741.03 | 0 | 0 | 0
HRR(180) (kW/m²) | 168.266068144765 | 170 | 103.471856369596 | 26.5764952598615 | -20.5676056580847 | 0.0344173 | 3.89335972850679 | 0.0178179830871665 | 2.01970896480581 | 27.8605892576892 | 24.284749425635 | -0.0305922828181756 | 22.7972057748537 | 23.1392164626378 | -0.000707881454215998 | -0.0800770875809953 | 1.29775772006082 | 146.805171952581 | 0.000613246869305936 | 0.069512929354411 | 0.0668504140496313 | 18.2786542839436 | 163.885819162878 | 3.071317 | 20.69525666 | 112.921801 | 0.00033938 | 0.23610873 | 1.003606 | 1.000112 | 98.1288 | 277.009 | 331.549 | 336.523 | 741.149 | 0 | 0 | 0
HRR(240) (kW/m²) | 147.952519365932 | 175 | 98.4090941849622 | 24.6347738913206 | -10.5342798612869 | 0.03531335 | 3.99472285067873 | 0.0155175727569977 | 2.55661060616039 | 28.3652916340756 | 24.7996786120307 | -0.015777755069026 | 23.2558065376319 | 23.5775438338415 | -0.000372000711739575 | -0.0420815284773275 | 1.29775772006082 | 146.805171952581 | 0.000547977477918325 | 0.0902824851490539 | 0.0671914136695324 | 18.6137588532415 | 162.087380766146 | 2.900662 | 20.69918559 | 117.635935 | 1.302E-05 | 0.28731319 | 1.001643 | 0.999843 | 98.1299 | 277.019 | 331.196 | 335.778 | 741.154 | 0 | 0 | 0
HRR(300) (kW/m²) | 123.558866137256 | 180 | 139.054121353433 | 26.747257692465 | -16.8881323696711 | 0.04595755 | 5.19881787330316 | 0.0121478856393993 | 2.06734548344523 | 28.9589496729216 | 24.7562465920241 | -0.033037541347452 | 23.1858488397108 | 23.4925831684396 | -0.000776137187785779 | -0.0877983244101559 | 1.29775772006082 | 146.805171952581 | 0.000558287061666973 | 0.0950101334227081 | 0.0900928112707388 | 19.0069694155922 | 160.883053738453 | 2.707759 | 20.61502363 | 117.076667 | 6.009E-05 | 0.3003012 | 1.003406 | 0.999634 | 98.1338 | 277.009 | 330.779 | 335.155 | 741.135 | 0 | 0 | 0
HRR(360) (kW/m²) | 102.780535814646 | 185 | 129.362470452966 | 26.4618897796559 | -17.2577741825157 | 0.0432155166666666 | 4.88863310708899 | 0.0116027070674277 | 1.79124210444779 | 29.6299911524376 | 24.5131720411296 | -0.0319167747850979 | 23.0280164590793 | 23.3671363361656 | -0.000745803627814075 | -0.0843669262233116 | 1.29775772006082 | 146.805171952581 | 0.000501416980650874 | 0.0774094530187986 | 0.082130292405324 | 19.4375271747823 | 160.162114337501 | 2.457748 | 20.64115843 | 115.137977 | -0.00015668 | 0.25555316 | 1.003882 | 1.000236 | 98.1355 | 277.006 | 331.785 | 336.671 | 741.192 | 0 | 0 | 0
EHC(60) (MJ/kg) | 24.791363986027 | 190 | 111.564208278233 | 30.1579441018155 | -23.10927254521 | 0.0327020833333333 | 3.69933069381598 | 0.0170476197326235 | 2.25180155582521 | 30.2323078492656 | 24.9684701882826 | -0.0317944351720807 | 23.4452669581912 | 23.7689819761221 | -0.000755721356546168 | -0.0854888412382543 | 1.29775772006082 | 146.805171952581 | 0.00055749268113123 | 0.0736386021287257 | 0.071857017850815 | 19.8224954504227 | 159.117409732977 | 2.285458 | 20.6839301 | 119.401468 | 3.698E-05 | 0.24182456 | 1.004421 | 1.000787 | 98.1349 | 277.02 | 331.637 | 336.216 | 741.142 | 0 | 0 | 0
EHC(120) (MJ/kg) | 25.6790571771397 | 195 | 106.97067591739 | 25.9650751905184 | -21.4888156998689 | 0.03641895 | 4.1197907239819 | 0.016332106815209 | 2.05355496679753 | 30.7786450597547 | 24.9491751866089 | -0.0330144596453688 | 23.3981156235309 | 23.704767939236 | -0.000782600104532739 | -0.0885294235896764 | 1.29775772006082 | 146.805171952581 | 0.000594798181497757 | 0.0747883156580507 | 0.0695387623443495 | 20.1759849009106 | 157.839205434639 | 2.115185 | 20.69213907 | 119.069252 | 0.00019338 | 0.24500736 | 1.005171 | 1.001395 | 98.1325 | 277.008 | 331.226 | 335.567 | 741.072 | 0 | 0 | 0
EHC(180) (MJ/kg) | 26.0419168098019 | 200 | 98.4079230428455 | 27.1249205577219 | -4.97439126119414 | 0.0320711 | 3.62795248868778 | 0.0179994467311713 | 2.00630664285597 | 31.2920915571552 | 24.073962977083 | -0.00698433450750876 | 22.5584331670106 | 22.8417180484942 | -0.000159534199576883 | -0.018046855155756 | 1.29775772006082 | 146.805171952581 | 0.000577262056060068 | 0.064344460973698 | 0.0632968551913452 | 20.5080739447498 | 156.460457785776 | 1.92938 | 20.70643573 | 110.769213 | 0.00020768 | 0.22362918 | 1.002642 | 1.001844 | 98.1315 | 277.017 | 330.949 | 335.105 | 741.979 | 0 | 0 | 0
EHC(240) (MJ/kg) | 26.4587487920414 | 205 | 93.8001335443184 | 29.5320380205599 | -19.4274463150031 | 0.02807775 | 3.17621606334842 | 0.0231083814289399 | 2.32835284973779 | 31.7726116986232 | 24.8619274821665 | -0.0231623127024996 | 23.2746188091431 | 23.5502813461375 | -0.000545478980771079 | -0.061705767055552 | 1.29775772006082 | 146.805171952581 | 0.000648831356666418 | 0.0653749092267251 | 0.0609577457579248 | 20.818710447123 | 154.988349749381 | 1.794261 | 20.72249416 | 118.026607 | 0.00042676 | 0.220782 | 1.004922 | 1.002272 | 98.1315 | 277.026 | 330.634 | 334.55 | 740.787 | 0 | 0 | 0
EHC(300) (MJ/kg) | 26.6324314787598 | 210 | 93.0555565743009 | 28.1742188530042 | -35.2845523979534 | 0.0291973 | 3.30286199095023 | 0.0220556647372589 | 2.20091577784115 | 32.2397509239197 | 24.7236826024797 | -0.0440504549811146 | 23.1204892921065 | 23.387128740678 | -0.00103021366172877 | -0.116540006982892 | 1.29775772006082 | 146.805171952581 | 0.000643965860033171 | 0.0642607982403616 | 0.0603833787791477 | 21.1220632584657 | 153.522623447237 | 1.642332 | 20.723356 | 116.593068 | 0.0004215 | 0.21878404 | 1.007753 | 1.002705 | 98.1305 | 277.007 | 330.281 | 334.09 | 740.564 | 0 | 0 | 0
EHC(360) (MJ/kg) | 26.5485108239038 | 215 | 92.0864512444536 | 28.6292379491807 | -40.7759233299414 | 0.0284340166666667 | 3.21651772247361 | 0.021085614867893 | 2.23401014795521 | 32.7026059434666 | 24.963027258235 | -0.0491607187899195 | 23.3247353739092 | 23.584343599956 | -0.00115942328356228 | -0.131156480040981 | 1.29775772006082 | 146.805171952581 | 0.000599548724580584 | 0.063521881780461 | 0.0597231008854078 | 21.4223294576271 | 152.1051439231 | 1.503466 | 20.72786965 | 118.761733 | 0.00021169 | 0.21519598 | 1.008652 | 1.003015 | 98.1324 | 277.02 | 330.004 | 333.677 | 740.43 | 0 | 0 | 0
MLR(60) (g/s) | 0.0878034395833333 | 220 | 88.685642817228 | 25.7238647923764 | -11.1397927236507 | 0.0304768 | 3.44760180995475 | 0.0198216736464805 | 2.03469742515195 | 33.1545361786208 | 24.3990333311086 | -0.0147457524293376 | 22.7834554173683 | 23.0239342825729 | -0.000339505234880159 | -0.038405569556579 | 1.29775772006082 | 146.805171952581 | 0.000604101183389056 | 0.062011066486871 | 0.0576497806330399 | 21.7157616614232 | 150.702437175549 | 1.354858 | 20.73055543 | 113.38478 | 0.00028839 | 0.21499192 | 1.004999 | 1.003311 | 98.1325 | 277.02 | 329.797 | 333.278 | 740.325 | 0 | 0 | 0
MLR(120) (g/s) | 0.0657391357638889 | 225 | 90.8933457581571 | 25.470799662357 | -21.9326563307754 | 0.0315458166666667 | 3.56853129713424 | 0.0195879090632498 | 1.94397824840437 | 33.6034836500593 | 25.2163594641378 | -0.0291067360380555 | 23.5308836022596 | 23.7705648176782 | -0.000691883555623647 | -0.0782673705456614 | 1.29775772006082 | 146.805171952581 | 0.000617916588192616 | 0.061324381428152 | 0.0587449608156936 | 22.006748515045 | 149.348816222486 | 1.20051 | 20.73355619 | 121.027252 | 0.00026206 | 0.20777847 | 1.007043 | 1.003707 | 98.135 | 277.014 | 329.576 | 332.933 | 740.29 | 0 | 0 | 0
MLR(180) (g/s) | 0.0579297527777778 | 230 | 84.6991250399864 | 28.1051976499613 | 3.88541543750999 | 0.0266406333333333 | 3.01364630467572 | 0.0206673382622537 | 2.16269864392474 | 34.0424648270546 | 24.9459077197053 | 0.00440471563418652 | 23.2669960417718 | 23.499798083445 | 0.000103509928018377 | 0.011709267875382 | 1.29801649488087 | 146.83444512227 | 0.000550590980620672 | 0.0576156615832962 | 0.0547855615638086 | 22.2905748209938 | 148.010716639368 | 1.047292 | 20.74563634 | 118.386499 | 1.046E-05 | 0.19972954 | 1.003457 | 1.003961 | 98.1354 | 277.013 | 329.413 | 332.709 | 740.196 | 0 | 0 | 0
MLR(240) (g/s) | 0.0500018151041667 | 235 | 81.4242278314208 | 34.9627121177757 | -27.2236076773214 | 0.0205873666666667 | 2.32888763197587 | 0.0262204149568977 | 2.73433644350825 | 34.4577732092331 | 25.2019065526966 | -0.0236506964565335 | 23.4787214973429 | 23.6975005904179 | -0.000560462393242498 | -0.0634007232174771 | 1.29827526970091 | 146.863718291958 | 0.000539809296869805 | 0.0562927869525336 | 0.0527941323109134 | 22.5595240556806 | 146.62882216695 | 0.935686999999999 | 20.75480784 | 120.689751 | -5.696E-05 | 0.1947311 | 1.006853 | 1.004142 | 98.1323 | 277 | 329.034 | 332.1 | 740.149 | 0 | 0 | 0
MLR(300) (g/s) | 0.0414911829166667 | 240 | 79.3533284435131 | 35.4191835356563 | -15.8681312629635 | 0.0198051833333333 | 2.24040535444947 | 0.0339548365852999 | 2.90752824513075 | 34.8597170999205 | 24.6912309280584 | -0.0135523577952682 | 22.9850663008086 | 23.1894149761983 | -0.000314271248820391 | -0.0355510462466505 | 1.29827526970091 | 146.863718291958 | 0.00067248176362524 | 0.0575841299416595 | 0.051919213317288 | 22.8213074197511 | 145.248821249669 | 0.834711999999999 | 20.75409349 | 115.75801 | 0.00054446 | 0.20121327 | 1.005975 | 1.004422 | 98.1323 | 276.994 | 328.778 | 331.701 | 740.065 | 0 | 0 | 0
MLR(360) (g/s) | 0.034630978125 | 245 | 81.7492603253678 | 35.3416381741717 | -12.3647583509542 | 0.0204479333333333 | 2.31311463046757 | 0.0319443503985244 | 2.66322839790506 | 35.2624735718427 | 24.6566543820763 | -0.0109252203307117 | 22.9383579539126 | 23.1422110300468 | -0.000252833754443089 | -0.0286011034437883 | 1.29827526970091 | 146.863718291958 | 0.000653195947325667 | 0.0544575167318027 | 0.0527445800881471 | 23.0829669032647 | 143.928463558542 | 0.735111999999999 | 20.75079671 | 115.361003 | 0.00046753 | 0.19308333 | 1.005865 | 1.004613 | 98.1343 | 277.007 | 328.57 | 331.49 | 740.056 | 0 | 0 | 0
SEA(60) (m²/kg) | 242.394339071163 | 250 | 76.140627437178 | 32.4934637250862 | -0.892900110009096 | 0.0207144166666667 | 2.34325980392157 | 0.031788714797048 | 2.0796862636159 | 35.657198291249 | 24.7996190426989 | -0.000794409806828899 | 23.072553254293 | 23.2825737565758 | -1.84959049204409E-05 | -0.00209229693670146 | 1.29827526970091 | 146.863718291958 | 0.000658484683603884 | 0.0430794878004829 | 0.0479688516200222 | 23.3347504825351 | 142.628793164996 | 0.631002999999999 | 20.76934331 | 116.708696 | 0.00047379 | 0.16205165 | 1.004874 | 1.004783 | 98.1363 | 276.99 | 328.587 | 331.578 | 740.1 | 0 | 0 | 0
SEA(120) (m²/kg) | 157.239339891781 | 255 | 60.7230326713871 | 31.9205942279826 | -41.143024559173 | 0.0168164666666667 | 1.90231523378582 | 0.0358505986209374 | 2.03866256393115 | 35.9993574415205 | 24.8934551766332 | -0.0296395928789537 | 23.1418108705394 | 23.3431108143347 | -0.000691880301065181 | -0.078267002382939 | 1.29827526970091 | 146.863718291958 | 0.00060288039668904 | 0.0342831010509294 | 0.0382193058255041 | 23.5502208761489 | 141.173950751061 | 0.532890999999999 | 20.80545292 | 117.501949 | 0.00023247 | 0.13836583 | 1.008238 | 1.004837 | 98.1382 | 277.002 | 328.331 | 331.187 | 740.082 | 0 | 0 | 0
SEA(180) (m²/kg) | 115.778273483095 | 260 | 49.4182301251709 | 27.2711876088714 | -13.5830444258358 | 0.016019 | 1.81210407239819 | 0.0323191060846877 | 1.83506553479991 | 36.2747105985119 | 25.1077840283474 | -0.00926469554374466 | 23.3030251696922 | 23.4855843486809 | -0.000217586788657463 | -0.0246138901196226 | 1.29827526970091 | 146.863718291958 | 0.000517719760370612 | 0.0293959148019598 | 0.0312924075220323 | 23.7240001595178 | 139.518117686584 | 0.459808999999999 | 20.83161061 | 119.339232 | -0.00013963 | 0.12478225 | 1.006046 | 1.004984 | 98.1366 | 277.024 | 327.796 | 330.364 | 740.118 | 0 | 0 | 0
SEA(240) (m²/kg) | 97.9317181178348 | 265 | 41.5097894950317 | 27.6056362172572 | -50.9769120226052 | 0.01329245 | 1.50367081447964 | 0.0423265509888057 | 1.97886367003426 | 36.5020306475624 | 25.2032889098116 | -0.0288259065200877 | 23.3468507640169 | 23.5069122194883 | -0.000677608054214878 | -0.0766524948206876 | 1.29827526970091 | 146.863718291958 | 0.000562623562691151 | 0.0263039463907469 | 0.0265401398757299 | 23.8685815280122 | 137.743511877594 | 0.374547999999999 | 20.84910506 | 120.018467 | 3.652E-05 | 0.11641657 | 1.008303 | 1.004995 | 98.1354 | 277.023 | 327.168 | 329.411 | 740.109 | 0 | 0 | 0
SEA(300) (m²/kg) | 92.819218971009 | 270 | 37.2032591555067 | 26.3870543424979 | -11.2639874752906 | 0.0124635666666667 | 1.40990573152338 | 0.0439721597945432 | 1.74843604346908 | 36.6988132691887 | 25.1730381820607 | -0.00599505481072872 | 23.2756357429205 | 23.4175438362202 | -0.000140389458830783 | -0.0158811605012198 | 1.29827526970091 | 146.863718291958 | 0.000548049945076608 | 0.0217917491901798 | 0.0235090508197408 | 23.9937045047508 | 135.921530626625 | 0.325398999999999 | 20.85988925 | 119.508759 | -2.057E-05 | 0.10470276 | 1.005558 | 1.004871 | 98.134 | 277.007 | 326.562 | 328.553 | 740.107 | 0 | 0 | 0
SEA(360) (m²/kg) | 91.9152486364907 | 275 | 30.6003462276338 | 37.9678571508639 | 5.35966182116146 | 0.00712463333333333 | 0.805953996983409 | 0.0584141062644575 | 2.52749827705326 | 36.8683222826466 | 25.2003862387473 | 0.00163288289202212 | 23.2612506242134 | 23.38540348056 | 3.8185625266441E-05 | 0.00431964086724446 | 1.29837073376408 | 146.874517394126 | 0.000416179088628629 | 0.0180074984746363 | 0.0192943445366013 | 24.1007129931417 | 134.066626482351 | 0.255157999999999 | 20.87511914 | 119.564653 | -0.00056411 | 0.09475841 | 1.00448 | 1.004667 | 98.1336 | 277.017 | 326.006 | 327.746 | 740.165 | 0 | 0 | 0
COY(60) (kg/kg) | 0.0231922728590556 | 280 | 24.0998554589557 | 76.8917615716346 | -238.3078287366 | 0.00277068333333333 | 0.313425716440422 | 0.120834163009209 | 5.30748997826852 | 37.005072786863 | 25.1143647646886 | -0.0284077587837099 | 23.1381165629507 | 23.2427885040329 | -0.000660275529283351 | -0.0746918019551302 | 1.29846619782724 | 146.885316496294 | 0.000334793201546898 | 0.0147053740246223 | 0.0152304824357908 | 24.1870250605727 | 132.160974238797 | 0.252502999999999 | 20.88952813 | 118.525761 | -0.00089335 | 0.08626649 | 1.007656 | 1.004398 | 98.1367 | 277.039 | 325.391 | 326.863 | 741.172 | 0 | 0 | 0
COY(120) (kg/kg) | 0.021100576188368 | 285 | 19.7928857630069 | 32.7640125483319 | -5.425928546448 | 0.00534028333333333 | 0.604104449472097 | 0.0513106236511797 | 2.67300408673271 | 37.1148046399179 | 25.4679094089068 | -0.00123176415954696 | 23.430670342794 | 23.5239802683584 | -2.89759957844538E-05 | -0.0032778275774269 | 1.29846619782724 | 146.885316496294 | 0.000274013268307334 | 0.0142745991743106 | 0.0127993887229643 | 24.2570997384696 | 130.227384701466 | 0.218857999999999 | 20.89893028 | 121.714007 | -0.00115926 | 0.08461841 | 1.004193 | 1.004052 | 98.1373 | 277.062 | 324.931 | 326.225 | 740.255 | 0 | 0 | 0
COY(180) (kg/kg) | 0.0193280419396399 | 290 | 19.6340598400934 | 33.3424219714456 | -33.0696471547728 | 0.00520553333333333 | 0.588861236802413 | 0.0536779305822001 | 2.88653069127703 | 37.2133720039257 | 25.8225588149156 | -0.00723340730207055 | 23.7175421381131 | 23.7986253776232 | -0.000172145150585741 | -0.0194734333241789 | 1.29846619782724 | 146.885316496294 | 0.000279422256909995 | 0.0150259317311323 | 0.0128264409310096 | 24.3211643126045 | 128.32197242733 | 0.201239999999999 | 20.89946021 | 124.919865 | -0.00115288 | 0.08602663 | 1.004527 | 1.003699 | 98.1359 | 277.06 | 324.392 | 325.501 | 740.264 | 0 | 0 | 0
COY(240) (kg/kg) | 0.0198542334832873 | 295 | 19.2757562844828 | 25.0098732935488 | -124.760878304822 | 0.00681321666666667 | 0.770725867269985 | 0.0473809830655636 | 1.88570808142324 | 37.3106465442371 | 25.5554390843062 | -0.0361441700088968 | 23.4460765502039 | 23.5175657707772 | -0.000850022895414385 | -0.096156436132849 | 1.29846619782724 | 146.885316496294 | 0.000322816903505349 | 0.0128477377288209 | 0.0123201200328511 | 24.3840307150142 | 126.476767946567 | 0.165470999999999 | 20.90078358 | 122.212626 | -0.0009656 | 0.08081761 | 1.007306 | 1.003164 | 98.1358 | 277.065 | 324.031 | 325.019 | 740.25 | 0 | 0 | 0
COY(300) (kg/kg) | 0.0208851850389264 | 300 | 15.8725665871162 | 32.5114571510469 | -6.06189779673186 | 0.00431581666666667 | 0.48821455505279 | 0.0600595256566084 | 2.63064348162487 | 37.3985173514161 | 25.2248704498242 | -0.00112850433885671 | 23.1175100400168 | 23.1829321713288 | -2.61620395427653E-05 | -0.00295950673560694 | 1.29846619782724 | 146.885316496294 | 0.000259205901820885 | 0.0113533749820546 | 0.0102233423779765 | 24.4403893710412 | 124.66172450472 | 0.137738999999999 | 20.90773552 | 118.941264 | -0.00120924 | 0.07735247 | 1.002789 | 1.00266 | 98.1387 | 277.07 | 323.677 | 324.593 | 740.229 | 0 | 0 | 0
COY(360) (kg/kg) | 0.0212585223002964 | 305 | 13.5167324965018 | 25.5417024398696 | -95.5120489445026 | 0.00467815 | 0.529202488687783 | 0.0521638873830409 | 1.84857370897892 | 37.4719905991252 | 25.5151895889745 | -0.0190915788016619 | 23.3496928339074 | 23.4040199824034 | -0.000446819691769725 | -0.0505452140011001 | 1.29846619782724 | 146.885316496294 | 0.000244030489760973 | 0.00864790509665975 | 0.00852460109197143 | 24.4872592297161 | 122.858985570902 | 0.119642999999999 | 20.91417909 | 121.518534 | -0.00128283 | 0.07003731 | 1.004106 | 1.001923 | 98.1316 | 277.077 | 323.208 | 323.96 | 741.136 | 0 | 0 | 0
CO2Y(60) (kg/kg) | 2.03543449285744 | 310 | 8.17374511745912 | 27.2141766441751 | -32.7540827738018 | 0.00265508333333333 | 0.300348793363499 | 0.0508334405458641 | 2.47538781146998 | 37.5262167931601 | 25.8028811749833 | -0.0036794199755233 | 23.5865937998984 | 23.6354696799659 | -8.69648192713417E-05 | -0.00983764923883955 | 1.29846619782724 | 146.885316496294 | 0.000134967020769315 | 0.00657236092177042 | 0.00526403244934466 | 24.5217308135694 | 121.052312236 | 0.0935649999999989 | 20.92595394 | 124.135495 | -0.00173092 | 0.06449492 | 1.001512 | 1.001092 | 98.1264 | 277.065 | 322.847 | 323.516 | 740.241 | 0 | 0 | 0
CO2Y(120) (kg/kg) | 2.07980978025587 | 315 | 4.70459156801049 | 69.9673443156343 | -1162.35346500585 | 0.000594399999999996 | 0.0672398190045245 | 0.300475958543208 | 6.47466680824989 | 37.5584126348737 | 25.5680929783876 | -0.0295426879451318 | 23.3465622085044 | 23.3865957248931 | -0.00069090289959947 | -0.0781564366062749 | 1.29846619782724 | 146.885316496294 | 0.000178602909758082 | 0.00384854195082371 | 0.00298662904949919 | 24.5423574673165 | 119.233055983726 | 0.0927679999999989 | 20.93384659 | 121.754165 | -0.00154948 | 0.05763793 | 1.004104 | 1.000728 | 98.139 | 277.073 | 322.496 | 323.049 | 740.36 | 0 | 0 | 0
CO2Y(180) (kg/kg) | 2.07871855599923 | 320 | 4.33439870216391 | 9.78070747041169 | -45.4823192638056 | 0.00391751666666667 | 0.443157993966817 | 0.0319536332419492 | 0.512068433097063 | 37.5810101105492 | 25.3384262156804 | -0.00769683660150807 | 23.1105925041317 | 23.1494772436382 | -0.000178177743754613 | -0.0201558533659064 | 1.29846619782724 | 146.885316496294 | 0.00012517889078589 | 0.00200603662113163 | 0.00248614941930665 | 24.5560394134885 | 117.440656595466 | 0.0820439999999989 | 20.93553856 | 119.440955 | -0.00176095 | 0.05294225 | 1.001078 | 1.0002 | 98.142 | 277.059 | 322.13 | 322.672 | 740.395 | 0 | 0 | 0
CO2Y(240) (kg/kg) | 2.09834751317235 | 325 | 1.53271052485271 | 0 | 0 | -0.00155711666666666 | -0.176144419306184 | 0 | 0 | 37.5956778836167 | 25.5008640187275 | 0.00283380518653761 | 23.2399754906283 | 23.2747773304596 | 6.59561847145643E-05 | 0.00746110686816338 | 1.29863108828903 | 146.903969263465 | 0.000215224354231687 | 0.000177202734323221 | 0.000722097537739137 | 24.5640600308811 | 115.679008872667 | 0.0631389999999989 | 20.9418565 | 120.879627 | -0.00139908 | 0.04818936 | 0.999672 | 0.999995 | 98.1363 | 277.067 | 321.87 | 322.352 | 740.59 | 0 | 0 | 0
CO2Y(300) (kg/kg) | 2.10374670378368 | 330 | -0.266721305383291 | 0 | 0 | -0.00183608333333333 | -0.20770173453997 | 0 | 0 | 37.5995096599289 | 25.5462129589103 | -0.0101891728515547 | 23.2553368576604 | 23.2874519938915 | -0.000237279873638043 | -0.026841614664937 | 1.29879597875082 | 146.922622030635 | 0.000181367785281199 | -0.00054509562130543 | -0.000377547982886881 | 24.5658652747255 | 113.93790806039 | 0.0915839999999989 | 20.94575723 | 121.174633 | -0.00153767 | 0.04632781 | 1.000955 | 0.999793 | 98.1327 | 277.055 | 321.511 | 321.955 | 740.723 | 0 | 0 | 0
CO2Y(360) (kg/kg) | 2.09936676393752 | 335 | -1.26348032577118 | -3.97927655595886 | -43.5907755281157 | 0.00280683333333333 | 0.317515082956259 | 0.0500289564910886 | -0.38769779934133 | 37.5995096599289 | 25.7075943156804 | -0.00522612098695358 | 23.3834668312705 | 23.4116359119132 | -0.000122352041778166 | -0.0138407287079373 | 1.29879597875082 | 146.922622030635 | 0.00014042294271107 | -0.00108820310645122 | -0.00101836122303268 | 24.5658652747255 | 112.237342268444 | 0.0756609999999989 | 20.94800506 | 122.611975 | -0.00170697 | 0.04494629 | 1.000671 | 1.000075 | 98.1344 | 277.057 | 321.253 | 321.64 | 740.716 | 0 | 0 | 0
|  | 340 | -1.36569493491081 | 0 | 0 | -0.000431549999999998 | -0.0488178733031672 | 0 | 0 | 37.5995096599289 | 25.9194130057908 | -0.00703070093852551 | 23.5588162024242 | 23.5891988609993 | -0.000165848602571092 | -0.0187611541370014 | 1.29879597875082 | 146.922622030635 | 5.30479932249816E-05 | -0.00131525158572771 | -0.00114468940292101 | 24.5658652747255 | 110.586793117438 | 0.0720549999999989 | 20.94841691 | 124.549267 | -0.00206016 | 0.04439257 | 1.001025 | 1.000223 | 98.1296 | 277.035 | 321.017 | 321.431 | 740.624 | 0 | 0 | 0
User-defined Test Averages |  | 345 | -2.94935022152092 | -24.4729487569765 | 6.49690190424745 | 0.00106535 | 0.120514705882353 | 0.00985652278590965 | -0.847455906004825 | 37.5995096599289 | 25.5301926578453 | 0.000298144543065439 | 23.1882735328727 | 23.2151639353361 | 6.92147444369004E-06 | 0.000782972222136882 | 1.29881328243693 | 146.924579461191 | 1.05006465499689E-05 | -0.000902837149462242 | -0.0019539438747412 | 24.5658652747255 | 108.984085970808 | 0.0753169999999989 | 20.95134694 | 120.749421 | -0.00222926 | 0.04540476 | 1.000322 | 1.000356 | 98.1344 | 277.019 | 320.785 | 321.157 | 740.793 | 0 | 0 | 0
HRR(0-12) (kW/m²) | 5.79320370491363 | 350 | -3.7197283559647 | -28.8953253563127 | -182.362720366437 | 0.00113798333333333 | 0.128731146304676 | 0.0109525920171123 | -0.197375654553574 | 37.5995096599289 | 25.3302306176023 | -0.00901465612617043 | 22.9946770651143 | 23.0209265327232 | -0.000207525736398333 | -0.0234757620360105 | 1.29883058612303 | 146.926536891746 | 1.24638671722735E-05 | -0.000224610205287725 | -0.00226574326539634 | 24.5658652747255 | 107.42717045694 | 0.0629389999999989 | 20.95251579 | 118.803438 | -0.00222091 | 0.04714849 | 1.001808 | 1.000779 | 98.1324 | 277.01 | 320.618 | 320.984 | 740.55 | 0 | 0 | 0
EHC(0-12) (MJ/kg) | 3.35182872682646 | 355 | -2.65030667437525 | 0 | 0 | -0.00108506666666666 | -0.122745098039215 | 0 | 0 | 37.5995096599289 | 26.1806957638022 | -0.0148402651957321 | 23.7525673351668 | 23.7833303964697 | -0.000352950930321326 | -0.0399265758282043 | 1.29883058612303 | 146.926536891746 | 1.44723804143702E-05 | -0.000280609903288963 | -0.00170105641394626 | 24.5658652747255 | 105.914111718109 | 0.0666539999999989 | 20.95030052 | 126.839433 | -0.00221463 | 0.04702668 | 1.002745 | 1.00105 | 98.1354 | 276.993 | 320.427 | 320.842 | 740.584 | 0 | 0 | 0
MLR(0-12) (g/s) | 0.0429918916666666 | 360 | -2.29243335031208 | 0 | 0 | -0.000983350000000002 | -0.111238687782806 | 0 | 0 | 37.5995096599289 | 26.2395033211646 | 0.00596854850500466 | 23.7892788481065 | 23.8147618156143 | 0.000142139561031627 | 0.0160791358633062 | 1.29918593502561 | 146.966734731404 | -1.02671061987366E-05 | -0.000804523164554204 | -0.00159712578074483 | 24.5658652747255 | 104.443082388691 | 0.0710299999999989 | 20.94992883 | 127.320823 | -0.00231225 | 0.04571425 | 1.00052 | 1.001201 | 98.1358 | 276.98 | 320.203 | 320.546 | 741.363 | 0 | 0 | 0
SEA(0-12) (m²/kg) | 57.3312448207585 | 365 | -2.02120950467592 | -67.9028072764196 | -1188.67553593124 | 0.000263133333333333 | 0.0297662141779788 | 0.174165341466894 | -5.0714649299304 | 37.5995096599289 | 25.9519660338059 | -0.0132854878213302 | 23.5180838961222 | 23.5429936956622 | -0.000312780156021374 | -0.0353823705906531 | 1.29954128392819 | 147.006932571063 | 4.58287068513219E-05 | -0.00133447147189568 | -0.00150619528890612 | 24.5658652747255 | 103.012355232682 | 0.0749409999999989 | 20.94967273 | 124.490081 | -0.00208919 | 0.04434802 | 1.00304 | 1.001522 | 98.139 | 276.982 | 320.06 | 320.399 | 740.647 | 0 | 0 | 0
COY(0-12) (kg/kg) | 0.0116194768630716 | 370 | -3.23295631895294 | 0 | 0 | -0.000342533333333333 | -0.0387481146304675 | 0 | 0 | 37.5995096599289 | 25.7479541531313 | -0.00721360730014026 | 23.3215406734292 | 23.3454527251356 | -0.000168404928203118 | -0.0190503312446966 | 1.29954128392819 | 147.006932571063 | 8.27047539783978E-05 | -0.00102670217880392 | -0.00209998800589041 | 24.5658652747255 | 101.620296378186 | 0.0702339999999989 | 20.95180175 | 122.479249 | -0.00193965 | 0.04510785 | 1.002417 | 1.001593 | 98.1361 | 276.971 | 319.9 | 320.228 | 740.624 | 0 | 0 | 0
CO2Y(0-12) (kg/kg) | 2.09940146350673 | 375 | -3.5818272000071 | -22.3885305327115 | -59.1113505758962 | 0.00141426666666667 | 0.15998491704374 | 0.0415935615696877 | -0.500292229194164 | 37.5995096599289 | 25.8790941801193 | -0.00356391902785368 | 23.4307968320009 | 23.4571021641543 | -8.35992127411374E-05 | -0.00945692451822821 | 1.29954128392819 | 147.006932571063 | 5.88243876759569E-05 | -0.000707546623341666 | -0.00225105344576032 | 24.5658652747255 | 100.265359093144 | 0.0760739999999989 | 20.9522927 | 123.679773 | -0.00203675 | 0.04593276 | 1.001959 | 1.001552 | 98.1358 | 276.96 | 319.77 | 320.129 | 740.574 | 0 | 0 | 0
HRR(12-395) (kW/m²) | 97.2303292995463 | 380 | -3.10597388041699 | -36.7602040873183 | -464.079769648046 | 0.000746916666666668 | 0.0844928355957769 | 0.00893969117647145 | -0.848077413500038 | 37.5995096599289 | 25.9565199032989 | -0.0147377123312964 | 23.4927399405 | 23.5198589048903 | -0.000346628914612954 | -0.0392114156801984 | 1.29954128392819 | 147.006932571063 | 6.67720433455948E-06 | -0.000633443154766738 | -0.00200301319335678 | 24.5658652747255 | 98.9460780524444 | 0.0595419999999989 | 20.95140427 | 124.377747 | -0.00224519 | 0.04612601 | 1.003164 | 1.00148 | 98.137 | 276.964 | 319.659 | 320.028 | 740.527 | 0 | 0 | 0
EHC(12-395) (MJ/kg) | 26.5801983864871 | 385 | -3.71309377255418 | 0 | 0 | -0.0049259 | -0.55722850678733 | 0 | 0 | 37.5995096599289 | 25.9198725657311 | 0.0128773844497426 | 23.446654621684 | 23.4746159698961 | 0.000302291654654419 | 0.0341958885355678 | 1.30029701306483 | 147.092422292401 | 3.63895181089399E-05 | -0.00025081550581913 | -0.00226181689052559 | 24.5658652747255 | 97.6610640517633 | 0.0742609999999989 | 20.9523179 | 123.958496 | -0.00212662 | 0.04709523 | 0.999932 | 1.001401 | 98.1384 | 276.969 | 319.483 | 319.864 | 741.588 | 0 | 0 | 0
MLR(12-395) (g/s) | 0.0327201226973684 | 390 | -1.16933381371493 | 0 | 0 | -0.0045927 | -0.519536199095023 | 0 | 0 | 37.5995096599289 | 26.1303579969173 | -0.0408931405257097 | 23.6126408304539 | 23.6352063568731 | -0.000966517814905759 | -0.109334594446353 | 1.30105274220147 | 147.17791201374 | 2.88739463455091E-05 | -0.00093500392429465 | -0.00099163724709117 | 24.5658652747255 | 96.4089991280227 | 0.100544999999999 | 20.94785448 | 125.849783 | -0.00215753 | 0.0453772 | 1.006027 | 1.001348 | 98.1366 | 276.968 | 319.153 | 319.458 | 740.644 | 0 | 0 | 0
SEA(12-395) (m²/kg) | 91.8307646233707 | 395 | -1.82847364462364 | -5.92750266547103 | 181.986877173792 | 0.00272690000000001 | 0.308472850678734 | 0.0190312460627572 | 0.264754880853695 | 37.5995096599289 | 26.1194318051163 | 0.021001417125965 | 23.6017320395931 | 23.629834710138 | 0.000496260015365215 | 0.0561380107879203 | 1.30229339223988 | 147.31825704071 | 5.18963048885329E-05 | 0.000721960084599943 | -0.00108738560137849 | 24.5658652747255 | 95.1886320504528 | 0.108543999999999 | 20.94818772 | 125.739043 | -0.00206634 | 0.0495511 | 0.998736 | 1.00113 | 98.1354 | 276.957 | 319.139 | 319.519 | 740.635 | 0 | 0 | 0
COY(12-395) (kg/kg) | 0.0213664964545014
CO2Y(12-395) (kg/kg) | 2.10417685795287
C-factor | 0.041612
Time to ignition (s) | 12

## CZ_O_FOAM_15_1_24090005_red
Column1 | Column2 | Column3 | Column4 | Column5 | Column6 | Column7 | Column8 | Column9 | Column10 | Column11 | Column12 | Column13 | Column14 | Column15 | Column16 | Column17 | Column18 | Column19 | Column20 | Column21 | Column22 | Column23 | Column24 | Column25 | Column26 | Column27 | Column28 | Column29 | Column30 | Column31 | Column32 | Column33 | Column34 | Column35 | Column36 | Column37 | Column38 | Column39
Column1 | Column2 | Column3 | Column4 | Column5 | Column6 | Column7 | Column8 | Column9 | Column10 | Column11 | Column12 | Column13 | Column14 | Column15 | Column16 | Column17 | Column18 | Column19 | Column20 | Column21 | Column22 | Column23 | Column24 | Column25 | Column26 | Column27 | Column28 | Column29 | Column30 | Column31 | Column32 | Column33 | Column34 | Column35 | Column36 | Column37 | Column38 | Column39
Exported data
Parameter | Value | Time (s) | HRR (kW/m²) | EHC (MJ/kg) | SEA (m²/kg) | MLR (g/s) | Specific MLR (g/s·m²) | COY (kg/kg) | CO2Y (kg/kg) | THR (MJ/m²) | MFR (g/s) | k (1/m) | V stack (l/s) | V smoke (l/s) | SPR (m²/s) | RSR ((m²/s)/m²) | TSP (m²) | TSR (m²/m²) | COP (g/s) | CO2P (g/s) | O2C (g/s) | TOC (g) | ARHE(kW/m²) | Specimen mass (g) | Oxygen (%) | DPT (Pa) | CO (%) | CO2 (%) | PDM (-) | PDC (-) | APT (kPa) | Cold Trap TC (K) | Stack TC (K) | Smoke TC (K) | Cone Heater TC (K) | Soot MFM (g/s) | Spare TC (K) | HFM (kW/m²)
Peaks |  | 0 | 0.874173221619404 | 0 | 0 | -4.75886328333333 | -538.332950603318 | 0 | 0 | 0 | 25.5486976915399 | 0.0121437934287445 | 22.7047885401771 | 22.7850118514664 | 0.000276696477195704 | 0.0313005064701022 | 0 | 0 | -6.80207700979902E-06 | 0.00205854716673679 | 0.000565868221559365 | 0 | 0 | 13.2 | 20.93939309 | 118.317444 | -0.00227713 | 0.05496608 | 0.997581 | 0.998963 | 98.1112 | 277.077 | 313.869 | 314.978 | 740.671 | 0 | 0 | 0
peak HRR (kW/m²) | 284.130381278587 | 5 | -4.25194334774306 | 0 | 0 | -0.587054016666666 | -66.4088254147812 | 0 | 0 | 0.00218543305404851 | 26.2397244023736 | 0.0229252113965249 | 23.3165173666162 | 23.3975732027572 | 0.000536394311838875 | 0.0606780895745333 | 0.00203272697258645 | 0.229946490111589 | 8.18178020695886E-05 | 0.0324691028578468 | 0.00244895958614208 | 0.0075370695192536 | 0.437086610809702 | 24.699938 | 20.9329502 | 124.791643 | -0.00192718 | 0.13109758 | 0.996602 | 0.99921 | 98.1067 | 277.099 | 313.837 | 314.928 | 740.668 | 0 | 0 | 0
peak EHC (MJ/kg) | 56.7654399766047 | 10 | 78.8451934815843 | 3.17903648651164 | 8.08358345104016 | 0.21924615 | 24.801600678733 | 0.00462582761694732 | 0.523367863575961 | 0.199298416758009 | 26.4826756998707 | 0.0750577587636116 | 23.5330777935391 | 23.6124096834009 | 0.00177229454984427 | 0.200485808805913 | 0.00780444912679431 | 0.882856236062704 | 0.00101419489557937 | 0.114746389122755 | 0.0604202559645666 | 0.164710108396025 | 19.9298416758009 | 24.679722 | 20.73489142 | 127.116856 | 0.00171038 | 0.33481282 | 0.991005 | 0.999521 | 98.1066 | 277.108 | 313.846 | 314.904 | 740.603 | 0 | 0 | 0
peak MLR (g/s) | 0.21924615 | 15 | 153.40994742662 | 21.614570997918 | 273.93640720232 | 0.0627421166666664 | 7.0975245098039 | 0.0244525777715042 | 2.04081323077099 | 0.779936269028519 | 25.4600644060845 | 0.749373127444291 | 22.77091712533 | 22.9356369884149 | 0.0171873500199354 | 1.94427036424609 | 0.0552035605512435 | 6.24474666869271 | 0.00153420648734045 | 0.12804494181991 | 0.103303803176109 | 0.574020256247714 | 51.9957512685679 | 24.41618 | 20.57414119 | 118.250387 | 0.0039814 | 0.38064072 | 0.917959 | 0.999826 | 98.1086 | 277.084 | 315.879 | 318.164 | 740.56 | 0 | 0 | 0
peak SEA (m²/kg) | 1843.18930080871 | 20 | 175.386671664855 | 21.6430283810238 | 343.230126688017 | 0.0716359166666666 | 8.10361048265459 | 0.0239541857542924 | 2.05303463031542 | 1.6019278167572 | 25.4266160914778 | 1.05812157671363 | 22.9670589672779 | 23.2370318250929 | 0.0245876047529122 | 2.78140325259187 | 0.159640947483363 | 18.0589307107876 | 0.00171598005451234 | 0.147071017691056 | 0.118253190941962 | 1.12791274154289 | 80.0963908378602 | 24.084705 | 20.5204414 | 119.11227 | 0.00472882 | 0.4303204 | 0.886432 | 1.000075 | 98.1062 | 277.069 | 319.019 | 322.769 | 740.624 | 0 | 0 | 0
peak COY (kg/kg) | 0.424907022065341 | 25 | 197.247805842411 | 21.8249187812816 | 355.911680933218 | 0.079893566666667 | 9.03773378582206 | 0.0250056703880408 | 1.98544631350796 | 2.53351401052537 | 24.5923373160011 | 1.25285743956931 | 22.3647885811051 | 22.6961605606609 | 0.0284350536080836 | 3.21663502353886 | 0.292197593385852 | 33.0540264011145 | 0.00199779219419164 | 0.158624387411337 | 0.132086282083327 | 1.75376142410611 | 101.340560421015 | 23.704329 | 20.45524731 | 112.183027 | 0.00615049 | 0.47415141 | 0.867212 | 1.000354 | 98.1027 | 277.066 | 321.192 | 325.951 | 740.872 | 0 | 0 | 0
peak CO2Y (kg/kg) | 3.00771459594039 | 30 | 218.469069323695 | 21.2497037205665 | 300.174265365218 | 0.0908844000000004 | 10.2810407239819 | 0.025056403253642 | 1.85895401576364 | 3.57280619844064 | 24.3711892998443 | 1.20055175972484 | 22.3172067898174 | 22.7238499149852 | 0.0272811580031587 | 3.08610384651117 | 0.431488122413958 | 48.8108735762395 | 0.00227723617586531 | 0.16894992035027 | 0.145386742466716 | 2.44744398548122 | 119.093539948021 | 23.283069 | 20.40143865 | 110.937688 | 0.00741235 | 0.50588573 | 0.872586 | 1.000569 | 98.1059 | 277.077 | 323.417 | 329.31 | 741.629 | 0 | 0 | 0
|  | 35 | 238.522003251067 | 20.6014345575009 | 256.775053456556 | 0.102348916666666 | 11.5779317496229 | 0.0239309578166126 | 1.75600137779813 | 4.71528387987754 | 24.6672133971889 | 1.13283268359673 | 22.7255927751255 | 23.1990557200937 | 0.0262806485483039 | 2.97292404392578 | 0.565392638792614 | 63.9584433023319 | 0.00244930760732599 | 0.179724838682812 | 0.158067932890931 | 3.20608067387534 | 134.72239656793 | 22.796706 | 20.36138643 | 114.339914 | 0.00801771 | 0.52915751 | 0.87954 | 1.000787 | 98.1108 | 277.058 | 325.383 | 332.162 | 741.664 | 0 | 0 | 0
Time To Peaks |  | 40 | 247.184352896615 | 21.7177462146783 | 259.260953729719 | 0.100614016666666 | 11.3816760935143 | 0.0249828667627802 | 1.83430141208431 | 5.92954977024675 | 24.5104547298654 | 1.12226082483692 | 22.7116426380716 | 23.2435146467563 | 0.0260852859195778 | 2.95082419904727 | 0.696307474962318 | 78.7678139097645 | 0.00251362657285147 | 0.184556432847141 | 0.163580089382977 | 4.0102007295601 | 148.238744256169 | 22.276785 | 20.33732136 | 113.543549 | 0.00835472 | 0.54519697 | 0.88073 | 1.000934 | 98.1059 | 277.06 | 327.263 | 334.927 | 742.192 | 0 | 0 | 0
t peak HRR (s) | 65 | 45 | 243.590503934467 | 22.2659886855424 | 281.422715751074 | 0.0967098333333331 | 10.9400263951734 | 0.023438522337346 | 1.91958069408624 | 7.15648691232445 | 24.1735701365411 | 1.17980746234911 | 22.5003011963232 | 23.068462274607 | 0.0272163439365003 | 3.07877193851814 | 0.829561549602514 | 93.841804253678 | 0.00226673558882433 | 0.185642328994964 | 0.161679542014719 | 4.82334980805435 | 159.033042496099 | 21.794992 | 20.33601915 | 110.940898 | 0.00744642 | 0.55505902 | 0.875145 | 1.001133 | 98.1034 | 277.042 | 328.736 | 337.037 | 742.508 | 0 | 0 | 0
t peak EHC (s) | 330 | 50 | 247.234957258648 | 22.425246226642 | 196.823710964227 | 0.0974596666666667 | 11.0248491704374 | 0.020590233441808 | 1.77232282025643 | 8.38355056530724 | 24.3508587138463 | 0.8210193297984 | 22.7591547351437 | 23.3640945669088 | 0.0191823732626699 | 2.16995172654637 | 0.945558342600439 | 106.963613416339 | 0.00200671728782746 | 0.172729991287919 | 0.16165712182075 | 5.63169146764302 | 167.671011306145 | 21.306198 | 20.34051 | 113.040211 | 0.00627169 | 0.51648263 | 0.911847 | 1.001314 | 98.1075 | 277.033 | 330.097 | 338.871 | 742.673 | 0 | 0 | 0
t peak MLR (s) | 10 | 55 | 229.180508539803 | 23.7868167998384 | 171.088218942368 | 0.0851713666666668 | 9.63476998491706 | 0.0180878082141262 | 2.04407451339487 | 9.57458922980337 | 24.0637625778437 | 0.627963789151214 | 22.5756515711415 | 23.2048689424964 | 0.0145718174278874 | 1.64839563663884 | 1.02994381932683 | 116.509481824302 | 0.00154056334560169 | 0.174096619874343 | 0.151758989464264 | 6.41523174585555 | 174.083440541879 | 20.8346 | 20.37057184 | 110.806791 | 0.00437027 | 0.52578959 | 0.932174 | 1.001353 | 98.1112 | 277.037 | 331.342 | 340.577 | 742.577 | 0 | 0 | 0
t peak SEA (s) | 345 | 60 | 248.652804943918 | 26.4054912948875 | 95.2525531234583 | 0.0832437000000004 | 9.41670814479642 | 0.0180495820798572 | 2.40609684901011 | 10.7691725135127 | 24.1254187399118 | 0.340099820235691 | 22.677485608488 | 23.3142580050419 | 0.00792917495644326 | 0.896965492810323 | 1.08619630028766 | 122.872884647925 | 0.00150251399578102 | 0.200292404269944 | 0.166345085466944 | 7.21049193318357 | 179.486208558545 | 20.441229 | 20.31730677 | 111.591807 | 0.00419027 | 0.59603092 | 0.963352 | 1.001436 | 98.109 | 277.02 | 331.986 | 341.308 | 742.67 | 0 | 0 | 0
t peak COY (s) | 335 | 65 | 284.130381278587 | 26.1173732174027 | 88.9976365739361 | 0.0961701833333336 | 10.878980015083 | 0.0141036363284683 | 1.95742900638201 | 12.1011304790689 | 24.020257614237 | 0.366485787332619 | 22.676571491587 | 23.3540271447985 | 0.00855891902554884 | 0.96820350967747 | 1.12741653524264 | 127.535807154145 | 0.00135634929137546 | 0.188246306405743 | 0.184049481905971 | 8.08647835161586 | 186.171238139522 | 19.985522 | 20.24786059 | 111.100907 | 0.00358925 | 0.56541913 | 0.960449 | 1.001426 | 98.1046 | 277.01 | 333.426 | 343.387 | 742.537 | 0 | 0 | 0
t peak CO2Y (s) | 175 | 70 | 264.599983005249 | 27.4182731503591 | 40.7468591443947 | 0.0853104000000003 | 9.6504977375566 | 0.0120674145643412 | 1.78666890521335 | 13.4729563897785 | 23.9580699253528 | 0.147893231759833 | 22.7647925880595 | 23.504326810553 | 0.00347613085235198 | 0.393227471985518 | 1.15750415993739 | 130.939384608302 | 0.00102947596344978 | 0.152421438971313 | 0.167841912316014 | 8.96620683717082 | 192.470805568265 | 19.508196 | 20.30729245 | 111.244379 | 0.00219362 | 0.46835043 | 0.984605 | 1.001346 | 98.104 | 277.012 | 335.592 | 346.494 | 743.296 | 0 | 0 | 0
|  | 75 | 217.766253955652 | 28.2413147170991 | 17.1672413449194 | 0.0681644499999999 | 7.71091063348415 | 0.0133506865787983 | 2.27154179065599 | 14.6788719821808 | 23.9140118665801 | 0.0498352528982749 | 22.7619298756197 | 23.4812807448238 | 0.00117019556429369 | 0.132375063834127 | 1.16911997597901 | 132.253390947851 | 0.000910042207766166 | 0.15483839681208 | 0.142375772064982 | 9.74175104812331 | 195.718293095744 | 19.140547 | 20.40251233 | 111.025841 | 0.00168538 | 0.47577318 | 0.995544 | 1.001216 | 98.1038 | 277.024 | 336.168 | 346.792 | 742.233 | 0 | 0 | 0
Test Results (between 10 and 355 s) |  | 80 | 233.122705257147 | 28.036061444017 | 18.6921973479833 | 0.0735054999999998 | 8.31510180995473 | 0.0144010085366106 | 2.07497753130622 | 15.8060943802128 | 24.0892427420726 | 0.0581917039935214 | 22.910507787267 | 23.6112575826126 | 0.00137397931216218 | 0.155427524000247 | 1.17548041317015 | 132.972897417437 | 0.00105855333298783 | 0.152522260927429 | 0.150525647243483 | 10.4740045963945 | 197.57617975266 | 18.800053 | 20.37580981 | 112.569416 | 0.00229424 | 0.466346 | 0.994455 | 1.001074 | 98.1046 | 277.007 | 335.901 | 346.175 | 741.719 | 0 | 0 | 0
mean HRR (kW/m²) | 104.961817358209 | 85 | 211.689586080285 | 25.4615942629819 | 21.8583350656207 | 0.0734964166666665 | 8.31407428355956 | 0.0117783921922945 | 1.79301213617268 | 16.9181251085564 | 23.9846564859804 | 0.0682101640703021 | 22.8486612901062 | 23.5523447790961 | 0.00160650930162247 | 0.181731821450505 | 1.18293163470461 | 133.815795781064 | 0.000865669620228289 | 0.131779967048537 | 0.135579112410575 | 11.1892664955296 | 199.036765983016 | 18.410245 | 20.42974883 | 111.778123 | 0.00148249 | 0.41124905 | 0.993176 | 1.000929 | 98.1054 | 277.028 | 336.455 | 346.817 | 741.428 | 0 | 0 | 0
mean EHC (MJ/kg) | 25.6515486789021 | 90 | 196.422816055274 | 26.9747499787602 | 10.3601715667419 | 0.0643704833333336 | 7.28172888386126 | 0.0131553651380418 | 2.24420429302977 | 17.9384061138953 | 24.2964008491361 | 0.0279890905916042 | 23.1361469866507 | 23.8267566780995 | 0.000666889251167437 | 0.0754399605393028 | 1.18861513108658 | 134.458725236039 | 0.000846817212362237 | 0.144460515041069 | 0.129074049487043 | 11.8508994002737 | 199.315623487725 | 18.07611 | 20.46054759 | 114.655668 | 0.00135437 | 0.44095678 | 0.997543 | 1.000731 | 98.1058 | 277.024 | 336.317 | 346.356 | 740.992 | 0 | 0 | 0
mean MLR (g/s) | 0.0374562513285024 | 95 | 203.733434923069 | 28.6843918523311 | 21.720221871173 | 0.0627868833333333 | 7.10258861236802 | 0.0129448810358631 | 1.95267645453881 | 18.9387967413411 | 24.4974837878231 | 0.056879368982213 | 23.3055702582041 | 23.9760929314444 | 0.00136374503659945 | 0.1542698005203 | 1.193691716806 | 135.032999638688 | 0.000812768735362618 | 0.122602468738875 | 0.129802726309687 | 12.4980913397655 | 199.355755172012 | 17.758788 | 20.46180224 | 116.451145 | 0.00118107 | 0.37902506 | 0.99411 | 1.000577 | 98.1093 | 277.039 | 335.999 | 345.666 | 740.691 | 0 | 0 | 0
mean SEA (m²/kg) | 89.3836488053354 | 100 | 173.738824877595 | 25.9946535177498 | -2.32161123007041 | 0.0590833499999999 | 6.68363687782804 | 0.0115694986156423 | 1.81686077051952 | 19.8824773908428 | 24.1246915332866 | -0.00581193346858331 | 22.9590445087602 | 23.601193924819 | -0.000137168568870181 | -0.0155168064332783 | 1.1971010793975 | 135.418674139988 | 0.000683564736032507 | 0.107346220805874 | 0.111022546288392 | 13.1001545212607 | 198.824773908428 | 17.450626 | 20.52485251 | 112.973902 | 0.00068029 | 0.3424966 | 1.000995 | 1.000332 | 98.1112 | 277.045 | 336.118 | 345.519 | 740.239 | 0 | 0 | 0
mean COY (kg/kg) | 0.0227145580227195 | 105 | 154.400597129015 | 26.746215485327 | -13.6397623392274 | 0.0510315666666666 | 5.77280165912518 | 0.0118690569387267 | 1.94402921618406 | 20.7028259458593 | 24.2190257898159 | -0.0294988682433507 | 22.9980762982383 | 23.5961066502498 | -0.000696058441131772 | -0.0787396426619652 | 1.1971010793975 | 135.418674139988 | 0.000605696570439095 | 0.0992068565476443 | 0.0991753256860821 | 13.6256492011969 | 197.169770912946 | 17.173586 | 20.57075141 | 113.608475 | 0.00033642 | 0.31923886 | 1.003508 | 1.000139 | 98.1103 | 277.047 | 335.378 | 344.099 | 739.732 | 0 | 0 | 0
mean CO2Y (kg/kg) | 2.02483784476583 | 110 | 141.463390144131 | 28.8064694356034 | -15.3766860114212 | 0.0434116500000001 | 4.91082013574661 | 0.0130823619767925 | 2.05810589958009 | 21.4424859140422 | 23.9487250597822 | -0.0287176804200848 | 22.6953603756468 | 23.2444717513067 | -0.000667527311287714 | -0.0755121392859404 | 1.1971010793975 | 135.418674139988 | 0.000567926919309825 | 0.0893457729755059 | 0.0906043917412901 | 14.1000984947653 | 194.931690127656 | 16.939495 | 20.59896161 | 110.861827 | 0.00020253 | 0.29518345 | 1.003224 | 0.999945 | 98.1062 | 277.051 | 334.699 | 342.797 | 740.428 | 0 | 0 | 0
Total heat release (MJ/m²) | 36.2323854590993 | 115 | 135.158178401328 | 28.4558216562988 | -17.3424101668401 | 0.0419878333333336 | 4.74975490196081 | 0.014977648815405 | 2.17020945582325 | 22.1340398354058 | 24.972838096537 | -0.0301674166856928 | 23.6110774558852 | 24.1376394694391 | -0.000728170227683594 | -0.082372197701764 | 1.1971010793975 | 135.418674139988 | 0.000628879022186425 | 0.0911223929295311 | 0.0874291730699736 | 14.5451824067935 | 192.469911612225 | 16.731634 | 20.6245131 | 120.266939 | 0.00035435 | 0.2897968 | 1.003152 | 0.999708 | 98.1058 | 277.053 | 333.924 | 341.371 | 738.93 | 0 | 0 | 0
Total oxygen consumed (g) | 23.6112287075866 | 120 | 125.015716513017 | 28.0851971661254 | -13.0583272586929 | 0.0393495166666666 | 4.4513027903469 | 0.0165345769745426 | 2.23933624190481 | 22.7844745726917 | 24.6113663626689 | -0.0216934971389526 | 23.215659615473 | 23.6863085197122 | -0.000513838866104724 | -0.0581265685638828 | 1.1971010793975 | 135.418674139988 | 0.000650627612236047 | 0.0881167987731037 | 0.0814481948894668 | 14.9673758266921 | 189.870621439097 | 16.519709 | 20.64185524 | 116.541151 | 0.00048397 | 0.28528676 | 1.002023 | 0.999548 | 98.1075 | 277.055 | 333.154 | 339.908 | 738.579 | 0 | 0 | 0
Mass lost (g) | 12.479268 | 125 | 120.665601394034 | 27.2782209855613 | -20.0229698986968 | 0.0391038666666667 | 4.42351432880845 | 0.0178399433183032 | 2.18793805953119 | 23.3986778674593 | 24.311403606575 | -0.0335892975263937 | 22.8870699917811 | 23.3102685334243 | -0.000782975545189321 | -0.0885718942521856 | 1.1971010793975 | 135.418674139988 | 0.000697610764859818 | 0.085556838154833 | 0.0787092629636502 | 15.3677694713249 | 187.189422939675 | 16.334568 | 20.64835665 | 113.491355 | 0.00071753 | 0.2812642 | 1.003177 | 0.999343 | 98.1078 | 277.058 | 332.491 | 338.639 | 738.378 | 0 | 0 | 0
Average specific MLR (g/s·m²) | 5.9439237913789 | 130 | 125.923683643954 | 25.7345457898418 | -15.045794309305 | 0.0432556833333332 | 4.89317684766212 | 0.016597261084928 | 2.00380001202917 | 24.0151510800543 | 24.6763992450282 | -0.0275855208822476 | 23.1975638918485 | 23.5926708406144 | -0.000650816114141762 | -0.0736217323689776 | 1.1971010793975 | 135.418674139988 | 0.000717925869690297 | 0.086675738783663 | 0.081752807372045 | 15.7689246471641 | 184.731931385033 | 16.123938 | 20.64152734 | 116.758019 | 0.00075877 | 0.28082257 | 1.00229 | 0.999143 | 98.1076 | 277.062 | 332.017 | 337.672 | 738.21 | 0 | 0 | 0
Total smoke release (m²/m²) | 136.620885782297 | 135 | 126.121769489445 | 27.954888768481 | -7.00379575236889 | 0.0398826999999999 | 4.51161764705881 | 0.0157595648014204 | 1.95158577302193 | 24.6452647128878 | 24.9223844335523 | -0.0117329587012554 | 23.4209746755969 | 23.807318508938 | -0.000279330284853002 | -0.031598448512783 | 1.1971010793975 | 135.418674139988 | 0.000628533995105608 | 0.0778345099097015 | 0.0804914165964876 | 16.1745352070854 | 182.557516391761 | 15.911698 | 20.64906821 | 119.057595 | 0.00035819 | 0.25519471 | 1.000252 | 0.998915 | 98.1093 | 277.042 | 331.906 | 337.381 | 738.332 | 0 | 0 | 0
Total smoke production (m²) | 1.20772863031551 | 140 | 107.526316551433 | 31.1831009574297 | -10.7143646091092 | 0.0304823000000003 | 3.44822398190048 | 0.0239024224029154 | 2.10226338996933 | 25.22938492799 | 24.2482518057691 | -0.0141304122332554 | 22.7602661910223 | 23.1131598238595 | -0.000326598476324251 | -0.036945528995956 | 1.1971010793975 | 135.418674139988 | 0.000728600810412394 | 0.0640818233320626 | 0.0683111735530291 | 16.5465416824592 | 180.209892342786 | 15.73209 | 20.68640724 | 112.569392 | 0.00085741 | 0.22358353 | 1.000267 | 0.998657 | 98.1093 | 277.043 | 331.51 | 336.65 | 738.366 | 0 | 0 | 0
MARHE (kW/m²) | 199.355755172012 | 145 | 94.7533605427262 | 26.4715317277789 | -12.0363873356912 | 0.0316422833333332 | 3.57944381598792 | 0.0247448203565748 | 2.47958570468173 | 25.7350841207254 | 25.0409984470812 | -0.016001929794849 | 23.4681358343754 | 23.8008029824178 | -0.000380858778385684 | -0.0430835722155751 | 1.1971010793975 | 135.418674139988 | 0.00078298261675517 | 0.0784597534168219 | 0.0635224355658236 | 16.8761257052563 | 177.483338763623 | 15.592746 | 20.71178913 | 119.865109 | 0.00098361 | 0.25586436 | 1.000243 | 0.99842 | 98.1067 | 277.05 | 330.999 | 335.691 | 738.521 | 0 | 0 | 0
|  | 150 | 129.159367011649 | 25.6767960110369 | -9.98829328783464 | 0.0444669499999999 | 5.03019796380089 | 0.0154610411625374 | 2.26218742272142 | 26.2948659396113 | 25.0831504959533 | -0.0186889110211503 | 23.4608378882198 | 23.7653728305964 | -0.000444148938215477 | -0.0502430925583119 | 1.1971010793975 | 135.418674139988 | 0.00068750534432249 | 0.100592575016782 | 0.0855969849577499 | 17.2489242565653 | 175.299106264075 | 15.40126 | 20.63251823 | 120.029543 | 0.00058458 | 0.31358758 | 1.000344 | 0.998215 | 98.107 | 277.057 | 330.34 | 334.628 | 738.729 | 0 | 0 | 0
Test Averages |  | 155 | 139.025624400407 | 27.0783688250803 | -18.6867051061765 | 0.0453862833333334 | 5.13419494720966 | 0.0130804748494844 | 1.59857367138098 | 26.9653284181415 | 23.9837973901904 | -0.0372394509851669 | 22.4673567456733 | 22.774774334165 | -0.000848120092515375 | -0.0959411869361284 | 1.1971010793975 | 135.418674139988 | 0.000593674137653241 | 0.0725533175785042 | 0.0867570129679866 | 17.6798092513796 | 173.969860762203 | 15.163595 | 20.61398214 | 109.908803 | 0.00030995 | 0.24874665 | 1.00229 | 0.998044 | 98.1069 | 277.07 | 330.852 | 335.379 | 739.57 | 0 | 0 | 0
HRR(60) (kW/m²) | 221.227632883675 | 160 | 103.841187003299 | 29.6887094423828 | -6.28680242490323 | 0.0309193666666667 | 3.49766591251885 | 0.0229207118980028 | 2.17564313063615 | 27.5724954466507 | 24.9345426288324 | -0.0081981274433609 | 23.3891935204584 | 23.7107742810086 | -0.000194383949336472 | -0.0219891345403249 | 1.1971010793975 | 135.418674139988 | 0.000708693895435378 | 0.0672695076919537 | 0.0667629081411367 | 18.0636090541524 | 172.328096541567 | 14.966899 | 20.69904579 | 118.954042 | 0.00068934 | 0.22720996 | 0.998769 | 0.997836 | 98.107 | 277.103 | 331.294 | 335.849 | 739.91 | 0 | 0 | 0
HRR(120) (kW/m²) | 198.465438860802 | 165 | 96.6264837212088 | 29.5515472785143 | -14.2853315432815 | 0.0289046833333334 | 3.26976055806939 | 0.0232648011727293 | 2.07756404839473 | 28.073664623462 | 24.6073125442666 | -0.0177160991214757 | 23.0212103847354 | 23.3072180133432 | -0.000412912984570231 | -0.0467096136391664 | 1.1971010793975 | 135.418674139988 | 0.000672461710710702 | 0.0600513309235679 | 0.0617270701591629 | 18.3848339999032 | 170.143421960376 | 14.841035 | 20.71434636 | 115.545993 | 0.00057617 | 0.21026649 | 0.999704 | 0.997687 | 98.1064 | 277.105 | 330.418 | 334.523 | 740.01 | 0 | 0 | 0
HRR(180) (kW/m²) | 167.347896042212 | 170 | 84.1024527115477 | 27.4263990004087 | -28.6000751115503 | 0.0271076666666668 | 3.06647812971344 | 0.0285352434908716 | 2.05961996695948 | 28.5254869645439 | 24.6132650829032 | -0.0333171764831468 | 22.9993911342128 | 23.2697180434155 | -0.00077528130276554 | -0.0877015048377307 | 1.1971010793975 | 135.418674139988 | 0.000773523868802721 | 0.0558314915243489 | 0.0542993668178581 | 18.6749000923457 | 167.796982144376 | 14.675942 | 20.74171608 | 115.464404 | 0.00100006 | 0.19894472 | 1.001331 | 0.997535 | 98.1079 | 277.113 | 330.025 | 333.904 | 740.077 | 0 | 0 | 0
HRR(240) (kW/m²) | 143.063714513346 | 175 | 83.2495490672768 | 31.0732982916299 | 9.78967176805464 | 0.0236835499999999 | 2.6791346153846 | 0.0366168580088483 | 3.00771459594039 | 28.9438669689909 | 25.3121703997349 | 0.00972030235776668 | 23.6053117174809 | 23.8525688058514 | 0.000231854180802309 | 0.0262278485070486 | 1.1976807148495 | 135.484243761256 | 0.000867217187495455 | 0.0712333590186836 | 0.0561913350433184 | 18.9511268469987 | 165.393525537091 | 14.57022 | 20.74046412 | 121.871365 | 0.00129308 | 0.23486701 | 0.996637 | 0.997742 | 98.1105 | 277.095 | 329.367 | 332.817 | 740.255 | 0 | 0 | 0
HRR(300) (kW/m²) | 120.055468163911 | 180 | 100.773497017537 | 28.2852017093287 | -34.0299661729655 | 0.0314948333333334 | 3.56276395173455 | 0.0234948500976378 | 1.99181242558967 | 29.403924584203 | 24.6060723321822 | -0.0463003342009621 | 22.9213981293055 | 23.1481722854228 | -0.00107176811295652 | -0.121240736759788 | 1.19826035030151 | 135.549813382524 | 0.000739966388016755 | 0.0627318003752091 | 0.0644209075070715 | 19.2526574533746 | 163.355136578905 | 14.426839 | 20.70442564 | 115.039226 | 0.00085999 | 0.21744367 | 1.003546 | 0.998263 | 98.1074 | 277.097 | 329.002 | 332.257 | 740.405 | 0 | 0 | 0
HRR(360) (kW/m²) |  | 185 | 91.6620795487913 | 30.1963838254801 | -2.07161586661274 | 0.0268341 | 3.03553167420814 | 0.0344309790873912 | 2.16771765183604 | 29.8850135256188 | 25.1732104463124 | -0.00234447906215062 | 23.4708041641019 | 23.7110018271093 | -5.5589947326273E-05 | -0.00628845557989513 | 1.19826035030151 | 135.549813382524 | 0.000923924335928965 | 0.0581687522411335 | 0.0588266150017746 | 19.5607762596468 | 161.540613651993 | 14.269224 | 20.72987946 | 120.511676 | 0.00154557 | 0.20173447 | 0.999121 | 0.998854 | 98.1059 | 277.098 | 329.298 | 332.668 | 740.51 | 0 | 0 | 0
EHC(60) (MJ/kg) | 22.6894608054763 | 190 | 83.1003919461461 | 31.5101182140988 | 12.1944479218279 | 0.0233133833333332 | 2.63726055806937 | 0.0373811249206393 | 2.35306967288006 | 30.3219197043561 | 25.2048127652478 | 0.0119896983167434 | 23.4819285503163 | 23.7115089495564 | 0.000284293838939942 | 0.0321599365316676 | 1.19897108489886 | 135.630213223853 | 0.000871480494706079 | 0.0548580152938939 | 0.0536376831050355 | 19.8419370049138 | 159.589051075559 | 14.157664 | 20.74877872 | 120.720156 | 0.00132566 | 0.19289937 | 0.997982 | 0.999347 | 98.1097 | 277.084 | 329.041 | 332.258 | 741.743 | 0 | 0 | 0
EHC(120) (MJ/kg) | 24.6069954014196 | 195 | 76.4477193398857 | 24.3075406118359 | -10.4763556020691 | 0.0278019833333336 | 3.14502073906488 | 0.032999317765151 | 1.86053245355637 | 30.7207899825712 | 24.5553214036605 | -0.0126253315888099 | 22.8545156322277 | 23.0697674586981 | -0.000291263463842801 | -0.0329483556383259 | 1.19968181949621 | 135.710613065182 | 0.000917446482518105 | 0.0517264922649004 | 0.0495642407035934 | 20.0999418144354 | 157.542512731134 | 14.026866 | 20.75869904 | 114.466972 | 0.00161379 | 0.18829521 | 1.001215 | 0.999775 | 98.1076 | 277.092 | 328.72 | 331.816 | 740.746 | 0 | 0 | 0
EHC(180) (MJ/kg) | 25.3072138722641 | 200 | 74.9598139266247 | 25.3478820536555 | -9.13984576867736 | 0.0261420166666666 | 2.95724170437405 | 0.0327451882597234 | 1.959636138164 | 31.0993088157375 | 25.139132549355 | -0.0101329549476785 | 23.3749699722002 | 23.5798936883921 | -0.000238934000415526 | -0.0270287330786794 | 1.19968181949621 | 135.710613065182 | 0.000856025257238826 | 0.0512288405844856 | 0.0486477677357663 | 20.3454718355338 | 155.496544078687 | 13.886778 | 20.76624165 | 119.857137 | 0.00127143 | 0.18377296 | 1.001308 | 1.000152 | 98.1052 | 277.084 | 328.398 | 331.277 | 740.738 | 0 | 0 | 0
EHC(240) (MJ/kg) | 25.5654208891073 | 205 | 72.2445731748996 | 33.5763344408753 | -7.0256743010289 | 0.0190206 | 2.15165158371041 | 0.0485770010757039 | 2.86298346454982 | 31.4673197834913 | 25.0934191690017 | -0.00568843475206041 | 23.3011318083398 | 23.4919703635077 | -0.00013363254061015 | -0.0151168032364423 | 1.19968181949621 | 135.710613065182 | 0.000923963706660533 | 0.0544556632858163 | 0.0476841908188463 | 20.5863017319203 | 153.499120895079 | 13.770255 | 20.76939824 | 119.261264 | 0.0015578 | 0.19248 | 1.001124 | 1.000475 | 98.1046 | 277.076 | 327.957 | 330.643 | 740.772 | 0 | 0 | 0
EHC(300) (MJ/kg) | 25.6582363028057 | 210 | 87.5782045278677 | 24.2384716638494 | -29.7913329413416 | 0.0319406000000001 | 3.61319004524888 | 0.0262726880226646 | 2.44183194188412 | 31.8668767277482 | 25.0199764849328 | -0.0406263233889535 | 23.2288967783112 | 23.4220812904017 | -0.000951553048946217 | -0.10764174761835 | 1.19968181949621 | 135.710613065182 | 0.000839165419056724 | 0.0779935773229441 | 0.0595635400294622 | 20.8544210590411 | 151.747032036896 | 13.673297 | 20.72591809 | 118.543578 | 0.00121852 | 0.25481142 | 1.005477 | 1.000831 | 98.107 | 277.079 | 327.9 | 330.627 | 740.71 | 0 | 0 | 0
EHC(360) (MJ/kg) |  | 215 | 105.637327711075 | 24.7756961412882 | -21.1061745434069 | 0.0376915333333333 | 4.26374811463047 | 0.0213582394838569 | 1.59103138882771 | 32.3499155583456 | 24.6311004549839 | -0.0344358443325833 | 22.890873136258 | 23.1016284560575 | -0.000795524081341972 | -0.0899914119165127 | 1.19968181949621 | 135.710613065182 | 0.000805024795447108 | 0.0599684126263791 | 0.0666841630200895 | 21.1700403166649 | 150.464723527189 | 13.460254 | 20.69634951 | 115.002882 | 0.00112995 | 0.20988984 | 1.005107 | 1.001169 | 98.1087 | 277.085 | 328.23 | 331.252 | 741.541 | 0 | 0 | 0
MLR(60) (g/s) | 0.0932626631944445 | 220 | 80.0741992420069 | 33.0107666523089 | -14.9390614408254 | 0.0214431833333332 | 2.42569947209651 | 0.0376079420022565 | 2.17963587830435 | 32.8141943757283 | 24.7664810743175 | -0.0137571609395653 | 23.0583423485799 | 23.2854027593915 | -0.000320341033303547 | -0.0362376734506275 | 1.19968181949621 | 135.710613065182 | 0.000806433995143745 | 0.0467383317383907 | 0.0507403225408593 | 21.4636015305673 | 149.155428980583 | 13.323206 | 20.75595854 | 116.480959 | 0.00111736 | 0.17385849 | 1.003135 | 1.001563 | 98.1122 | 277.083 | 328.824 | 332.062 | 740.702 | 0 | 0 | 0
MLR(120) (g/s) | 0.0749886048611111 | 225 | 66.9590164696459 | 30.5220514972239 | -26.521810534641 | 0.0193931166666666 | 2.19379147812971 | 0.0423597120437006 | 2.1820961943168 | 33.1817774150074 | 24.97501190716 | -0.0219403186393853 | 23.2268923543721 | 23.4427117656451 | -0.00051434056590952 | -0.058183321935466 | 1.19968181949621 | 135.710613065182 | 0.000821486837629888 | 0.0423176460742749 | 0.0429296646215046 | 21.6977764984732 | 147.474566288922 | 13.231019 | 20.78581394 | 118.320327 | 0.00115157 | 0.16117277 | 1.004375 | 1.001866 | 98.1133 | 277.079 | 328.462 | 331.514 | 740.685 | 0 | 0 | 0
MLR(180) (g/s) | 0.0609393268518519 | 230 | 61.1199657718041 | 28.8617949222278 | -45.2422617417026 | 0.0187202666666666 | 2.11767722473604 | 0.0436083193100832 | 2.11374830058995 | 33.501974870611 | 25.5542331456299 | -0.0354197429892108 | 23.7133314933486 | 23.9117264251688 | -0.000846947204407798 | -0.09580850728595 | 1.19968181949621 | 135.710613065182 | 0.000816359366369902 | 0.0395699318532572 | 0.0393264465777617 | 21.9034167764714 | 145.660760307004 | 13.126008 | 20.8021031 | 123.599859 | 0.00105373 | 0.151569 | 1.006276 | 1.002221 | 98.1129 | 277.089 | 327.74 | 330.482 | 740.623 | 0 | 0 | 0
MLR(240) (g/s) | 0.0512897020833333 | 235 | 53.7913743677445 | 30.7336568874305 | -11.3853379541903 | 0.0154721500000001 | 1.7502432126697 | 0.0463901765474754 | 2.31789212154377 | 33.7892532209599 | 24.6490037773709 | -0.00765318744087981 | 22.8400934195649 | 23.0172928585263 | -0.000176155656627926 | -0.0199271104782722 | 1.19968181949621 | 135.710613065182 | 0.000717755770069027 | 0.0358627745883437 | 0.034746386462782 | 22.0885988590727 | 143.784056259404 | 13.046257 | 20.81380593 | 114.831172 | 0.0007614 | 0.1454137 | 1.003345 | 1.00247 | 98.1128 | 277.091 | 327.264 | 329.803 | 740.519 | 0 | 0 | 0
MLR(300) (g/s) | 0.0428375238888889 | 240 | 50.7540834254364 | 31.0069268650844 | -17.9356582826327 | 0.0144698666666667 | 1.63686274509804 | 0.0475615442235357 | 2.33762188643037 | 34.0506168654429 | 25.0775958994281 | -0.011103964672551 | 23.2077656696966 | 23.372425217647 | -0.000259526583928591 | -0.0293582108516506 | 1.19968181949621 | 135.710613065182 | 0.000688209203375334 | 0.0338250770137294 | 0.0327691089738044 | 22.2573875976642 | 141.877570272679 | 12.968326 | 20.82312321 | 118.70849 | 0.00058811 | 0.13842979 | 1.003912 | 1.002642 | 98.1127 | 277.078 | 326.849 | 329.168 | 740.455 | 0 | 0 | 0
MLR(360) (g/s) |  | 245 | 48.8401353232444 | 26.2951060343164 | -37.9882303931404 | 0.0164192833333332 | 1.85738499245851 | 0.0440191516028021 | 1.95209996456011 | 34.2996024123146 | 25.7231921648259 | -0.0260703415129474 | 23.7691730468858 | 23.9252530637983 | -0.000623739518156913 | -0.0705587690222752 | 1.19968181949621 | 135.710613065182 | 0.000722762922259357 | 0.0320520824131023 | 0.0314664906626652 | 22.4179765967554 | 139.998377193121 | 12.897892 | 20.83067523 | 124.710059 | 0.00065579 | 0.1316659 | 1.005861 | 1.002876 | 98.1114 | 277.093 | 326.354 | 328.497 | 740.392 | 0 | 0 | 0
SEA(60) (m²/kg) | 222.313435301417 | 250 | 45.154859735335 | 25.204383331339 | -3.01210936269089 | 0.0158372833333334 | 1.79154788838613 | 0.0422304804503816 | 1.93445468246932 | 34.534589899961 | 25.2201317914547 | -0.00203745898092189 | 23.2749066634455 | 23.4132956072261 | -4.77036294079218E-05 | -0.00539633816831695 | 1.19968181949621 | 135.710613065182 | 0.00066881608419549 | 0.0306365069017601 | 0.0292308912487569 | 22.5697200515339 | 138.138359599844 | 12.80728 | 20.83649009 | 119.728585 | 0.00049256 | 0.12960772 | 1.003258 | 1.003025 | 98.1101 | 277.1 | 325.942 | 327.88 | 740.348 | 0 | 0 | 0
SEA(120) (m²/kg) | 136.754375190399 | 255 | 43.0859166659993 | 30.7267442199661 | 36.6432333346473 | 0.0123957 | 1.40222850678733 | 0.0481325684229098 | 2.21485229704183 | 34.7551918409643 | 25.2285240920175 | 0.0194269890405465 | 23.2561504375062 | 23.3807990779363 | 0.000454218527446288 | 0.0513821863627023 | 1.20081736581482 | 135.839068531089 | 0.000596636878399864 | 0.0274546446184415 | 0.0275945152274639 | 22.7117835677245 | 136.294869964566 | 12.743046 | 20.84239588 | 119.67191 | 0.00019581 | 0.121281 | 1.000843 | 1.003062 | 98.1097 | 277.094 | 325.571 | 327.316 | 740.377 | 0 | 0 | 0
SEA(180) (m²/kg) | 108.946262799899 | 260 | 39.3398549430378 | 28.1461395065521 | -43.6095775384552 | 0.0123556666666666 | 1.39769984917043 | 0.0494584159747815 | 2.13939668746043 | 34.9612562699869 | 25.44886092244 | -0.0228820398993286 | 23.4330329762633 | 23.5479618910688 | -0.000538825403539305 | -0.0609530999478852 | 1.20195291213344 | 135.967523996995 | 0.00061109170164574 | 0.0264336723380319 | 0.0254063442497645 | 22.8442857164176 | 134.46637026918 | 12.679795 | 20.85103566 | 121.635236 | 0.00023337 | 0.11802071 | 1.005699 | 1.003079 | 98.1122 | 277.094 | 325.207 | 326.802 | 740.336 | 0 | 0 | 0
SEA(240) (m²/kg) | 94.434707122608 | 265 | 36.7968882146996 | 33.5604324805723 | -32.4617473024118 | 0.00969249999999994 | 1.0964366515837 | 0.047709840920831 | 2.73003523676991 | 35.1515981278813 | 25.4118369267092 | -0.0133951233555234 | 23.376349097909 | 23.488808380319 | -0.000314635485728625 | -0.0355922495168128 | 1.20195291213344 | 135.967523996995 | 0.000462427633125152 | 0.0264608665323922 | 0.0239698631446658 | 22.9677262349036 | 132.647540105212 | 12.621754 | 20.85602055 | 121.164472 | -0.00036794 | 0.11819073 | 1.004667 | 1.003134 | 98.1097 | 277.092 | 324.893 | 326.456 | 740.272 | 0 | 0 | 0
SEA(300) (m²/kg) | 89.1369517592759 | 270 | 35.4101949225862 | 28.4954322917335 | -92.3006077892818 | 0.0109851333333332 | 1.24266214177977 | 0.0380069607375888 | 2.06724294401143 | 35.3321158357245 | 25.4244422927197 | -0.0432088354761477 | 23.3639012474493 | 23.465906269857 | -0.00101393448331295 | -0.114698470963004 | 1.20195291213344 | 135.967523996995 | 0.000417511531297173 | 0.0227089393723578 | 0.0226286483555671 | 23.0842225136542 | 130.859688280461 | 12.578284 | 20.86083773 | 121.160023 | -0.00055155 | 0.10844499 | 1.007999 | 1.003046 | 98.1102 | 277.074 | 324.559 | 325.976 | 740.78 | 0 | 0 | 0
SEA(360) (m²/kg) |  | 275 | 30.172064282246 | 22.3266035538147 | -4.07054535756903 | 0.0119463333333333 | 1.351395173454 | 0.0325986761933017 | 1.60076648994678 | 35.4960714837366 | 25.1421909503044 | -0.00209875074437806 | 23.0764061153418 | 23.1700176022487 | -4.86280916899721E-05 | -0.00550091534954436 | 1.20195291213344 | 135.967523996995 | 0.00038943465203058 | 0.0191232900777342 | 0.0192286982589752 | 23.1888658801906 | 129.076623577224 | 12.512508 | 20.87217337 | 118.340621 | -0.00064796 | 0.09971933 | 1.003223 | 1.002983 | 98.1079 | 277.099 | 324.164 | 325.479 | 740.208 | 0 | 0 | 0
COY(60) (kg/kg) | 0.0214471142914065 | 280 | 26.9376891222623 | 32.6407045252934 | -30.6189023991765 | 0.00729546666666681 | 0.825279034690816 | 0.0639578466656635 | 2.36609013923089 | 35.6388458672478 | 25.4969399394643 | -0.00952027785233908 | 23.3768125174152 | 23.4635149611976 | -0.000223379181823117 | -0.0252691382152847 | 1.20195291213344 | 135.967523996995 | 0.000466602338421135 | 0.017261731741088 | 0.0172156753566533 | 23.2799768142296 | 127.281592383028 | 12.464935 | 20.88028269 | 121.572656 | -0.00035729 | 0.09421799 | 1.003943 | 1.002854 | 98.1042 | 277.097 | 323.815 | 325.016 | 740.224 | 0 | 0 | 0
COY(120) (kg/kg) | 0.0183412281796789 | 285 | 24.6502535751159 | 21.5274714266168 | -38.4167709547735 | 0.0101223333333333 | 1.14506033182504 | 0.0413649232110973 | 1.4846801974209 | 35.7678157239913 | 25.2309771220706 | -0.0167726466401005 | 23.1054611514834 | 23.1846153763724 | -0.000388867361194536 | -0.0439895204971194 | 1.20195291213344 | 135.967523996995 | 0.000418709541050464 | 0.0150284278516935 | 0.0156170535874893 | 23.36205863659 | 125.501107803478 | 12.431742 | 20.88537335 | 118.908051 | -0.00053362 | 0.08886247 | 1.004578 | 1.002659 | 98.1052 | 277.102 | 323.43 | 324.538 | 740.256 | 0 | 0 | 0
COY(180) (kg/kg) | 0.0191438322141706 | 290 | 22.2319949745756 | 27.4221420204895 | 2.28112464245613 | 0.00716686666666678 | 0.810731523378595 | 0.0575479447815053 | 1.84494666342159 | 35.8850213453655 | 25.4432112078611 | 0.000700052558566875 | 23.2803654138242 | 23.3532696402099 | 1.6348516162531E-05 | 0.00184937965639491 | 1.20199378342385 | 135.972147446136 | 0.00041243844718975 | 0.0132224867438543 | 0.0140245715949777 | 23.4361626995462 | 123.741452915053 | 12.369884 | 20.89150588 | 120.815948 | -0.00057342 | 0.08386431 | 1.002391 | 1.002471 | 98.1108 | 277.101 | 323.16 | 324.172 | 740.284 | 0 | 0 | 0
COY(240) (kg/kg) | 0.0210450732841973 | 295 | 18.9347570046942 | 34.9266901364637 | -67.8321445959754 | 0.00479241666666684 | 0.542128582202131 | 0.0693463858029538 | 2.57869246158059 | 35.9879382253137 | 25.6676672386229 | -0.0138186658262096 | 23.460886213895 | 23.5246951034111 | -0.000325079900297507 | -0.0367737443775461 | 1.20203465471425 | 135.976770895277 | 0.000332336775095185 | 0.012358168731087 | 0.0120688515448741 | 23.5013962573958 | 121.993010933267 | 12.35944 | 20.89883874 | 122.826864 | -0.00091077 | 0.08134917 | 1.003756 | 1.002176 | 98.1053 | 277.078 | 322.818 | 323.696 | 741.279 | 0 | 0 | 0
COY(300) (kg/kg) | 0.0223082680788763 | 300 | 16.4524665808026 | 19.974062511634 | -28.4069928650337 | 0.00728143333333329 | 0.82369155354449 | 0.0523587324098421 | 1.46148178015009 | 36.0764062842774 | 25.8934960990229 | -0.00872458414596039 | 23.6459648358721 | 23.7081356872452 | -0.000206843624747217 | -0.0233986000845268 | 1.20203465471425 | 135.976770895277 | 0.000381246619460102 | 0.0106416821500441 | 0.0104771941942252 | 23.5577613717436 | 120.254687614258 | 12.316531 | 20.90477372 | 124.885001 | -0.00072713 | 0.07671023 | 1.002909 | 1.001912 | 98.1093 | 277.093 | 322.527 | 323.375 | 740.397 | 0 | 0 | 0
COY(360) (kg/kg) |  | 305 | 14.2297648810376 | 29.6406865315521 | -73.431150333539 | 0.00424386666666677 | 0.480075414781309 | 0.0954306456244703 | 2.08254488783218 | 36.153111862932 | 25.6836591060211 | -0.0132669249391693 | 23.4355068747776 | 23.4893928038621 | -0.000311632011195503 | -0.0352524899542424 | 1.20203465471425 | 135.976770895277 | 0.000404994935944179 | 0.00883804283130826 | 0.00900720499149998 | 23.6064723697079 | 118.53479299322 | 12.292463 | 20.90965498 | 122.770436 | -0.00061908 | 0.07230965 | 1.003119 | 1.001603 | 98.1106 | 277.078 | 322.268 | 323.009 | 740.463 | 0 | 0 | 0
CO2Y(60) (kg/kg) | 1.95451313619476 | 310 | 10.901036318726 | 22.4170191468541 | -43.294159370475 | 0.00429874999999994 | 0.486283936651577 | 0.0765363889853847 | 1.92462815556953 | 36.2159388659314 | 25.6719517018488 | -0.00793419027283107 | 23.405125961319 | 23.4568067054206 | -0.000186110767593827 | -0.0210532542526954 | 1.20203465471425 | 135.976770895277 | 0.000329010802150918 | 0.00827349528375441 | 0.00708444593776762 | 23.646701497031 | 116.82560924494 | 12.270954 | 20.91641971 | 122.555391 | -0.00092439 | 0.07087275 | 1.002114 | 1.001208 | 98.1092 | 277.08 | 321.997 | 322.708 | 740.479 | 0 | 0 | 0
CO2Y(120) (kg/kg) | 1.99164107839901 | 315 | 12.9133637513677 | 27.9606798404853 | 138.62473143732 | 0.00408266666666674 | 0.461840120663658 | 0.0606077015003768 | 1.85741159576004 | 36.2754748661067 | 25.6708774326128 | 0.0241536989714632 | 23.3848851937767 | 23.4315485542581 | 0.000565958570214775 | 0.0640224626939791 | 1.20344955113979 | 136.136827052012 | 0.000247441042658876 | 0.00758319240828978 | 0.00803961144721414 | 23.6845116404935 | 115.16023767018 | 12.249456 | 20.91305083 | 122.444281 | -0.0012529 | 0.06910396 | 0.998072 | 1.000824 | 98.1109 | 277.068 | 321.732 | 322.374 | 740.528 | 0 | 0 | 0
CO2Y(180) (kg/kg) | 2.01841943327645 | 320 | 9.77259559431474 | 23.2702784020645 | 126.903012593912 | 0.00371244999999991 | 0.419960407239809 | 0.0582356963421529 | 1.26429523245249 | 36.3321897644709 | 25.5689507988672 | 0.0202002079106103 | 23.2788590994434 | 23.3225861431257 | 0.000471121089104259 | 0.0532942408488981 | 1.20604225028809 | 136.43011881087 | 0.00021619711088542 | 0.00469363283571814 | 0.00588351561811346 | 23.7193194581568 | 113.538093013971 | 12.2304 | 20.92057035 | 121.405161 | -0.00137528 | 0.06174418 | 0.998058 | 1.000359 | 98.1123 | 277.08 | 321.55 | 322.154 | 740.516 | 0 | 0 | 0
CO2Y(240) (kg/kg) | 2.02825642627045 | 325 | 6.99154543239847 | 20.5866569923397 | 161.251119787194 | 0.00300220000000001 | 0.339615384615385 | 0.0737502718910187 | 0.987866564883452 | 36.3741001170377 | 26.0401847841492 | 0.0204118359070198 | 23.6810491278861 | 23.7170293760115 | 0.000484108111825114 | 0.0547633610661894 | 1.20843032329041 | 136.700262815657 | 0.000221413066271217 | 0.00296577300109311 | 0.00410907572024002 | 23.7443009365027 | 111.920308052424 | 12.212991 | 20.92711505 | 125.77883 | -0.00137039 | 0.0571588 | 0.997571 | 0.999895 | 98.1086 | 277.067 | 321.186 | 321.674 | 740.548 | 0 | 0 | 0
CO2Y(300) (kg/kg) | 2.02883086657529 | 330 | 5.60055707763236 | 56.7654399766047 | 86.7026937782043 | 0.000872166666666807 | 0.0986613876319918 | 0.208404244678176 | 2.03668582138968 | 36.4055803733127 | 25.8629668146316 | 0.00321300679292983 | 23.500187993931 | 23.535337550474 | 7.56191994235694E-05 | 0.00855420807958929 | 1.20982964156853 | 136.858556738522 | 0.000181763235400179 | 0.00177632948388899 | 0.00315899711112997 | 23.7624711185811 | 110.31994052519 | 12.201981 | 20.9303422 | 123.968752 | -0.00152289 | 0.05418352 | 0.999045 | 0.999411 | 98.1133 | 277.088 | 320.917 | 321.397 | 740.547 | 0 | 0 | 0
CO2Y(360) (kg/kg) |  | 335 | 1.96978622930747 | 48.8943567963735 | -798.353243130655 | 0.000356133333333257 | 0.0402865761689204 | 0.424907022065341 | 2.2032207235441 | 36.4245062315801 | 25.7251460913481 | -0.0121531899924342 | 23.3613375330776 | 23.3946973453501 | -0.000284320201653536 | -0.0321629187390878 | 1.21001868956709 | 136.879942258721 | 0.000151323554124838 | 0.000784640340344669 | 0.00102707329960639 | 23.772936294608 | 108.729869348 | 12.202236 | 20.9377841 | 122.579573 | -0.00164135 | 0.05167078 | 1.000358 | 0.998973 | 98.1153 | 277.107 | 320.73 | 321.188 | 741.156 | 0 | 0 | 0
|  | 340 | 0.450635740792802 | 3.19123603990137 | 300.077342706938 | 0.00124829999999984 | 0.141210407239801 | 0.103189946717377 | 0.071228697735692 | 36.4305572865053 | 25.8516728063704 | 0.0159439070387654 | 23.4596957218148 | 23.494024770106 | 0.000374586546901022 | 0.0423740437670839 | 1.21095515593434 | 136.985877368138 | 0.000128812010487285 | 8.89147833834529E-05 | 8.69676251241222E-05 | 23.7757213969198 | 107.148697901486 | 12.19669 | 20.94109334 | 123.701104 | -0.00173437 | 0.04988985 | 0.99656 | 0.998373 | 98.1116 | 277.119 | 320.504 | 320.973 | 740.558 | 0 | 0 | 0
User-defined Test Averages |  | 345 | -0.741563683062411 | -40.0290430995758 | 1843.18930080871 | 0.000163766666666613 | 0.018525641025635 | 0.415193238422591 | -4.15573656677028 | 36.4316838758573 | 25.4271903282261 | 0.0130745360076429 | 23.0558427768463 | 23.0870883412272 | 0.000301852967829007 | 0.0341462633290732 | 1.21264625472117 | 137.177178135879 | 6.7994812678984E-05 | -0.000680571125084523 | -0.000697341820907818 | 23.7759388159826 | 105.599083698137 | 12.192031 | 20.94388017 | 119.575423 | -0.00197309 | 0.04790205 | 0.99624 | 0.997726 | 98.1073 | 277.121 | 320.245 | 320.679 | 740.602 | 0 | 0 | 0
HRR(0-10) (kW/m²) | 17.8038700019294 | 350 | -2.31879108702108 | 0 | 0 | -0.00125163333333328 | -0.141587481146299 | 0 | 0 | 36.4316838758573 | 26.0768735701459 | 0.0180186565369611 | 23.6318677610272 | 23.6664958587437 | 0.000426438460312115 | 0.0482396448316872 | 1.21446698329152 | 137.383142906281 | -3.44335647465298E-05 | -0.00167905900554601 | -0.00175099563083653 | 23.7759388159826 | 104.090525359592 | 12.195239 | 20.94747558 | 125.694455 | -0.00238614 | 0.04542604 | 0.995021 | 0.997067 | 98.1091 | 277.122 | 320.068 | 320.537 | 740.59 | 0 | 0 | 0
EHC(0-10) (MJ/kg) | -0.137099322454896 | 355 | -2.1026786667226 | 0 | 0 | -0.000211033333332485 | -0.0238725490195119 | 0 | 0 | 36.4316838758573 | 25.7792028860261 | -0.0384736885762564 | 23.3472169365363 | 23.3800629198963 | -0.000899517259673369 | -0.101755346116897 | 1.2155330794423 | 137.50374201836 | -3.28562888649273E-05 | -0.00205816058425486 | -0.0016883573677638 | 23.7759388159826 | 102.624461622133 | 12.200454 | 20.94732583 | 122.762904 | -0.00238139 | 0.04440932 | 1.000595 | 0.996216 | 98.1129 | 277.11 | 319.864 | 320.314 | 740.603 | 0 | 0 | 0
MLR(0-10) (g/s) | -1.42843129166667
SEA(0-10) (m²/kg) | -0.679846526492045
COY(0-10) (kg/kg) | -0.000255020906699059
CO2Y(0-10) (kg/kg) | -0.0395791685512077
HRR(10-355) (kW/m²) | 104.961817358209
EHC(10-355) (MJ/kg) | 25.6515486789021
MLR(10-355) (g/s) | 0.0374562513285024
SEA(10-355) (m²/kg) | 89.3836488053354
COY(10-355) (kg/kg) | 0.0227145580227195
CO2Y(10-355) (kg/kg) | 2.02483784476583
C-factor | 0.041612
Time to ignition (s) | 10

## CZ_O_FOAM_10_3_24090016_red
Column1 | Column2 | Column3 | Column4 | Column5 | Column6 | Column7 | Column8 | Column9 | Column10 | Column11 | Column12 | Column13 | Column14 | Column15 | Column16 | Column17 | Column18 | Column19 | Column20 | Column21 | Column22 | Column23 | Column24 | Column25 | Column26 | Column27 | Column28 | Column29 | Column30 | Column31 | Column32 | Column33 | Column34 | Column35 | Column36 | Column37 | Column38 | Column39
Column1 | Column2 | Column3 | Column4 | Column5 | Column6 | Column7 | Column8 | Column9 | Column10 | Column11 | Column12 | Column13 | Column14 | Column15 | Column16 | Column17 | Column18 | Column19 | Column20 | Column21 | Column22 | Column23 | Column24 | Column25 | Column26 | Column27 | Column28 | Column29 | Column30 | Column31 | Column32 | Column33 | Column34 | Column35 | Column36 | Column37 | Column38 | Column39
Exported data
Parameter | Value | Time (s) | HRR (kW/m²) | EHC (MJ/kg) | SEA (m²/kg) | MLR (g/s) | Specific MLR (g/s·m²) | COY (kg/kg) | CO2Y (kg/kg) | THR (MJ/m²) | MFR (g/s) | k (1/m) | V stack (l/s) | V smoke (l/s) | SPR (m²/s) | RSR ((m²/s)/m²) | TSP (m²) | TSR (m²/m²) | COP (g/s) | CO2P (g/s) | O2C (g/s) | TOC (g) | ARHE(kW/m²) | Specimen mass (g) | Oxygen (%) | DPT (Pa) | CO (%) | CO2 (%) | PDM (-) | PDC (-) | APT (kPa) | Cold Trap TC (K) | Stack TC (K) | Smoke TC (K) | Cone Heater TC (K) | Soot MFM (g/s) | Spare TC (K) | HFM (kW/m²)
Peaks |  | 0 | 3.19771311778243 | 0.244718423000978 | 1.30049209378213 | 0.115511466666667 | 13.0669079939668 | -0.00019601933955242 | 0.0164180704384767 | 0 | 26.4136066944021 | 0.00645267316179944 | 23.223931188164 | 23.2805451902489 | 0.000150221749141178 | 0.0169934105363324 | 0 | 0 | -2.26424814067314E-05 | 0.00189647539618509 | 0.00179363579562399 | 0 | 0 | 12.556 | 20.93889364 | 125.119786 | -0.00227955 | 0.05471079 | 1.006964 | 1.007705 | 98.2021 | 276.912 | 310.533 | 311.29 | 676.472 | 0 | 0 | 0
peak HRR (kW/m²) | 325.674744969574 | 5 | 3.61062999437863 | 0 | 0 | -0.0188884333333329 | -2.1367006033182 | 0 | 0 | 0.0170208577804027 | 26.3157329848826 | 0.0199553457568278 | 23.1394413048173 | 23.1967396502368 | 0.000462898960151592 | 0.0523641357637548 | 0.00153280177323193 | 0.173393865750218 | -7.65398616287731E-05 | 0.000373863723927305 | 0.00176526853083145 | 0.00889726081613861 | 3.40417155608053 | 12.393622 | 20.93896835 | 124.202658 | -0.00249166 | 0.05092061 | 1.005928 | 1.008219 | 98.2026 | 276.902 | 310.554 | 311.323 | 676.555 | 0 | 0 | 0
peak EHC (MJ/kg) | 55.5896182220418 | 10 | 1.86775648886115 | 0 | 0 | -0.0167767333333333 | -1.89782051282051 | 0 | 0 | 0.0307168239885021 | 26.7457737877659 | 0.022825357755251 | 23.5209842171212 | 23.5811121037802 | 0.000538247320035463 | 0.0608877058863646 | 0.00403566747369956 | 0.456523469875516 | 2.4569686798875E-05 | 0.000212042272580543 | 0.000831481361856104 | 0.0153891355478575 | 3.07168239885021 | 12.517365 | 20.94222611 | 128.313753 | -0.00209592 | 0.0505074 | 1.005957 | 1.008578 | 98.2023 | 276.885 | 310.599 | 311.393 | 676.488 | 0 | 0 | 0
peak MLR (g/s) | 0.1127916 | 15 | 0.771528568484609 | 1.62858875133016 | 1.36066459100742 | 0.00418786666666673 | 0.473740573152345 | -0.013622462521128 | 0.750711621372051 | 0.0373150366318665 | 26.5555398549345 | 0.000243436495648436 | 23.3505292107926 | 23.4076729950261 | 5.69828188519369E-06 | 0.000644602023211956 | 0.0053955314785012 | 0.610354239649457 | -5.70490567101488E-05 | 0.00314388017542335 | 0.000652958370179325 | 0.0191002348779461 | 2.4876691087911 | 12.512268 | 20.94281444 | 126.477832 | -0.00241305 | 0.05777688 | 1.008931 | 1.008959 | 98.2033 | 276.89 | 310.557 | 311.317 | 676.322 | 0 | 0 | 0
peak SEA (m²/kg) | 1582.1658889829 | 20 | 6.72635125052161 | 37.3459301086206 | 400.304194166923 | 0.00159216666666673 | 0.180109351432888 | 0.016573586309857 | 0.860070541499515 | 0.0560597361793821 | 26.2238451349831 | 0.0275594144643309 | 23.0669602615434 | 23.1264345367119 | 0.00063735099447946 | 0.0720985287872692 | 0.00700315466941284 | 0.79221206667566 | 2.63879116696783E-05 | 0.00136937564715753 | 0.00364863988529968 | 0.0298542305166436 | 2.8029868089691 | 12.498564 | 20.93244649 | 123.381285 | -0.00208686 | 0.05342219 | 1.006129 | 1.009295 | 98.2029 | 276.88 | 310.666 | 311.467 | 676.085 | 0 | 0 | 0
peak COY (kg/kg) | 0.354413824248162 | 25 | 1.69088870090923 | 0 | 0 | -0.00473836666666682 | -0.536014328808464 | 0 | 0 | 0.0771028360579592 | 26.4359080320639 | 0.136385378542625 | 23.2524466483354 | 23.3143479828775 | 0.00317973617511923 | 0.359698662343804 | 0.0165458725934096 | 1.87170504450334 | 0.000101468433240482 | 0.0056458253012505 | 0.00159625598612145 | 0.0429664701951964 | 3.08411344231837 | 12.494486 | 20.93957463 | 125.379184 | -0.00179402 | 0.06404057 | 0.994165 | 1.009743 | 98.2017 | 276.87 | 310.652 | 311.479 | 676.905 | 0 | 0 | 0
peak CO2Y (kg/kg) | 5.07860960037605 | 30 | 1.54581538705678 | 0.238697601349596 | 47.2255798860635 | 0.0572481999999999 | 6.47604072398189 | 0.0093458371656838 | 1.58602326703367 | 0.0851945962778742 | 26.652529571288 | 0.115021025894224 | 23.4436613917685 | 23.5050889297372 | 0.00270357944243333 | 0.305834778555807 | 0.031254161637291 | 3.53553864675237 | 0.000535032355228498 | 0.0907969771957969 | 0.0146589510869686 | 0.0836044878779214 | 2.83981987592914 | 12.470639 | 20.89525745 | 127.446063 | -0.00011516 | 0.27418179 | 0.996989 | 1.010148 | 98.2022 | 276.864 | 310.661 | 311.475 | 675.705 | 0 | 0 | 0
|  | 35 | 127.361491785377 | 24.0313677596754 | 312.665556292638 | 0.0468502500000001 | 5.2998020361991 | 0.0334389232633974 | 2.63917154463792 | 0.407462864208959 | 25.8394597137518 | 0.640549395842517 | 22.7747203897384 | 22.8685868315152 | 0.0146484594786992 | 1.65706555188905 | 0.0746342589401223 | 8.44278947286451 | 0.00156662191462099 | 0.123645846659173 | 0.0884127892957885 | 0.341283838834814 | 11.641796120256 | 12.004566 | 20.63533766 | 120.03255 | 0.00407832 | 0.36489915 | 0.939385 | 1.010548 | 98.204 | 276.854 | 311.293 | 312.576 | 675.676 | 0 | 0 | 0
Time To Peaks |  | 40 | 168.248833925013 | 55.5896182220418 | 704.645079036355 | 0.0267553500000001 | 3.02662330316744 | 0.0651654925967404 | 5.07860960037605 | 1.14648867848493 | 25.5890550823972 | 0.819822093618546 | 22.7921674809628 | 22.9964840691004 | 0.0188530257153954 | 2.13269521667369 | 0.158387971925359 | 17.9171913942714 | 0.00174352556234821 | 0.135879977371422 | 0.112664031067253 | 0.843975889742418 | 28.6622169621233 | 12.014096 | 20.54652574 | 118.960403 | 0.00485452 | 0.39944478 | 0.920622 | 1.010812 | 98.2052 | 276.839 | 314.58 | 317.4 | 675.909 | 0 | 0 | 0
t peak HRR (s) | 85 | 45 | 189.244723760667 | 21.0203705649096 | 287.179232728449 | 0.0795858166666668 | 9.00292043740574 | 0.0238301751778981 | 2.01365124553026 | 2.04022257269913 | 25.0602477731174 | 1.00388378019976 | 22.4908133218005 | 22.7669718519135 | 0.0228553937664003 | 2.58545178352945 | 0.262659020629848 | 29.7125588947792 | 0.00189654395284275 | 0.160258078857377 | 0.127879830513116 | 1.44533554369334 | 45.3382793933141 | 11.653157 | 20.48315961 | 114.961672 | 0.00563457 | 0.47083799 | 0.901727 | 1.01106 | 98.2045 | 276.844 | 316.971 | 320.863 | 676.318 | 0 | 0 | 0
t peak EHC (s) | 40 | 50 | 217.032718548213 | 22.2732857179566 | 331.823185816997 | 0.0861376833333333 | 9.74408182503771 | 0.025340677105829 | 2.13578111946433 | 3.05591617847133 | 24.8938597128744 | 1.25163725925142 | 22.491969098555 | 22.8360735439091 | 0.0285824805025623 | 3.23331227404551 | 0.391253706302255 | 44.2594690387166 | 0.00218278721999415 | 0.183971237737731 | 0.146770722552937 | 2.13196192635847 | 61.1183235694267 | 11.264688 | 20.41138568 | 114.20425 | 0.00687586 | 0.53634007 | 0.876739 | 1.011203 | 98.2039 | 276.837 | 319.106 | 323.988 | 676.848 | 0 | 0 | 0
t peak MLR (s) | 60 | 55 | 260.295211962459 | 21.993806907882 | 272.108706682446 | 0.1046208 | 11.8349321266968 | 0.0270827958073103 | 1.92130187527279 | 4.24923600474801 | 25.2612447897212 | 1.21561933796031 | 22.9943498863767 | 23.4187049276872 | 0.0284682305800829 | 3.22038807467001 | 0.533880484008868 | 60.3937199105054 | 0.00283342376359745 | 0.20100813923254 | 0.173314805547464 | 2.93217574660947 | 77.2588364499639 | 10.784451 | 20.32403692 | 118.478196 | 0.00940728 | 0.57365128 | 0.880436 | 1.011306 | 98.2017 | 276.832 | 321.489 | 327.422 | 677.37 | 0 | 0 | 0
t peak SEA (s) | 195 | 60 | 266.755664323992 | 20.9068766878392 | 244.964278421997 | 0.1127916 | 12.7592307692308 | 0.0241794555881545 | 1.73423486536099 | 5.56686319546414 | 24.0613824186325 | 1.22539270031868 | 22.0640311685783 | 22.5478027565179 | 0.0276299129060625 | 3.12555575860436 | 0.674125842724231 | 76.2585794936913 | 0.0027272394829169 | 0.195607125239851 | 0.176069423056738 | 3.80563631811998 | 92.7810532577357 | 10.232709 | 20.28270729 | 108.284922 | 0.00952932 | 0.58499241 | 0.879633 | 1.01151 | 98.2023 | 276.835 | 323.865 | 330.966 | 677.909 | 0 | 0 | 0
t peak COY (s) | 195 | 65 | 263.854549246273 | 21.4023050698291 | 235.352799675413 | 0.108982383333333 | 12.3283239064857 | 0.0227550239796403 | 1.66944617301066 | 6.8933887293898 | 23.8102873768648 | 1.13912346325439 | 21.974747173422 | 22.5167068014919 | 0.025649309032799 | 2.90150554669672 | 0.807323897571385 | 91.326232756944 | 0.00247989674610835 | 0.181940222781414 | 0.172357237908993 | 4.67670297053431 | 106.052134298305 | 9.674573 | 20.28983421 | 106.721292 | 0.00857876 | 0.55285974 | 0.888504 | 1.011712 | 98.2017 | 276.83 | 325.956 | 333.995 | 679.068 | 0 | 0 | 0
t peak CO2Y (s) | 40 | 70 | 263.34058952307 | 23.7023677249677 | 207.109836694474 | 0.0982151166666668 | 11.1103073152338 | 0.0223347382036134 | 1.93030119797674 | 8.21137657631316 | 24.5724041882025 | 0.869876225593364 | 22.785395577074 | 23.3841507277507 | 0.0203413167737621 | 2.30105393368349 | 0.922300462087788 | 104.332631457895 | 0.00219360891838735 | 0.189584757361092 | 0.173067749502399 | 5.54026543906279 | 117.305379661617 | 9.15316 | 20.30753832 | 114.200176 | 0.00704001 | 0.55773683 | 0.91635 | 1.011879 | 98.202 | 276.817 | 327.498 | 336.104 | 678.996 | 0 | 0 | 0
|  | 75 | 266.933415989067 | 25.9325602686865 | 157.340512389178 | 0.0909933833333332 | 10.2933691553544 | 0.0204235323980206 | 2.16128892957512 | 9.5370615900935 | 24.7334005159112 | 0.605750501882611 | 23.0050637203137 | 23.6350535628051 | 0.0143169455576916 | 1.61956397711443 | 1.00894611791642 | 114.134176234889 | 0.00185840631251384 | 0.196662992062918 | 0.175959956669374 | 6.41283470449222 | 127.160821201247 | 8.687002 | 20.30110378 | 116.056594 | 0.00557854 | 0.57326547 | 0.944364 | 1.011882 | 98.2021 | 276.836 | 328.503 | 337.499 | 679.337 | 0 | 0 | 0
Test Results (between 31 and 200 s) |  | 80 | 284.385954806474 | 25.7946047270039 | 101.33054062766 | 0.09746115 | 11.0250169683258 | 0.0176898239060588 | 2.35246981189799 | 10.9153600170824 | 24.4988135750132 | 0.419661405580906 | 22.8728136107703 | 23.5327597161887 | 0.00987579101969346 | 1.11717092982958 | 1.06942795935988 | 120.976013502249 | 0.00172407058118199 | 0.229274413207861 | 0.190364022324938 | 7.328644651978 | 136.442000213529 | 8.225048 | 20.2417205 | 114.29499 | 0.00508594 | 0.66587928 | 0.964569 | 1.011837 | 98.2013 | 276.834 | 329.742 | 339.256 | 679.665 | 0 | 0 | 0
mean HRR (kW/m²) | 115.474561957041 | 85 | 325.674744969574 | 26.501011286903 | 64.2125842233764 | 0.108636033333333 | 12.2891440422323 | 0.01499699847689 | 1.78921826840179 | 12.4405117665225 | 23.5531807340082 | 0.306091267479117 | 22.108781552624 | 22.789936144082 | 0.0069758004401102 | 0.789117696845045 | 1.11155693800939 | 125.741735068936 | 0.00162921442643537 | 0.194373575446706 | 0.208016787651498 | 8.32459667691909 | 146.358961959088 | 7.70928 | 20.14564457 | 106.212816 | 0.00496166 | 0.59308944 | 0.977236 | 1.011938 | 98.2005 | 276.824 | 331.524 | 341.738 | 679.887 | 0 | 0 | 0
mean EHC (MJ/kg) | 27.7816862983703 | 90 | 268.350813194894 | 26.8617202049114 | 63.2324641419363 | 0.0883123333333331 | 9.99008295625941 | 0.0115162708170851 | 1.66219150239438 | 13.9255756619336 | 24.1389279902942 | 0.236810777246343 | 22.8207264825419 | 23.5808797037211 | 0.00558420645079071 | 0.631697562306641 | 1.14295695523665 | 129.293773216815 | 0.00101702874715536 | 0.146792010023286 | 0.169036469355472 | 9.26722981943652 | 154.728618465929 | 7.179053 | 20.31120638 | 112.359551 | 0.0021657 | 0.45018798 | 0.985012 | 1.011966 | 98.2004 | 276.837 | 333.896 | 345.018 | 680.037 | 0 | 0 | 0
mean MLR (g/s) | 0.0374716368686869 | 95 | 211.893944293268 | 30.5630477545018 | 10.7763798916393 | 0.0612878166666667 | 6.93301093514329 | 0.0126581232134864 | 1.82900282806411 | 15.1261875556541 | 24.0586319546525 | 0.0281308231557961 | 22.7453602847655 | 23.4781894390838 | 0.000660460795129145 | 0.0747127596299938 | 1.15856862335145 | 131.059799021657 | 0.000775788734852233 | 0.112095590009208 | 0.132698375880847 | 10.0215669325273 | 159.223026901622 | 6.837204 | 20.44580214 | 111.61596 | 0.0011434 | 0.35661433 | 1.008698 | 1.011938 | 98.2006 | 276.843 | 333.904 | 344.662 | 679.539 | 0 | 0 | 0
mean SEA (m²/kg) | 176.98061515065 | 100 | 164.485440932177 | 29.5265421085034 | -6.2887929289453 | 0.0492455666666668 | 5.57076546003018 | 0.0165930444879079 | 1.97355359523283 | 16.0671360187177 | 24.4240163702962 | -0.0130537594348826 | 23.0336785073728 | 23.724596196224 | -0.000309695171435238 | -0.0350333904338505 | 1.16021977533927 | 131.246580920732 | 0.000817133878532237 | 0.097188765144278 | 0.104461254324789 | 10.6144660080414 | 160.671360187177 | 6.54718 | 20.55791521 | 114.747421 | 0.00126856 | 0.31186072 | 1.013435 | 1.011928 | 98.201 | 276.851 | 333.078 | 343.069 | 678.824 | 0 | 0 | 0
mean COY (kg/kg) | 0.0239753063776816 | 105 | 145.749057264152 | 27.9524717521875 | 0.0267167331810183 | 0.0460932999999999 | 5.21417420814479 | 0.0178602233371358 | 2.03378535535959 | 16.8427222642085 | 24.5624065171614 | 5.20091850307527E-05 | 23.0619583995855 | 23.677786852543 | 1.23146239753263E-06 | 0.000139305701078352 | 1.16022285399526 | 131.246929184984 | 0.0008232366323456 | 0.0937438785201962 | 0.0936877061279858 | 11.1098384091733 | 160.406878706748 | 6.331565 | 20.59979729 | 115.539278 | 0.00127476 | 0.30115531 | 1.011964 | 1.01197 | 98.1994 | 276.861 | 331.608 | 340.463 | 679.072 | 0 | 0 | 0
mean CO2Y (kg/kg) | 2.09740518857374 | 110 | 136.606814641825 | 28.5585895150835 | -4.8762840383866 | 0.04228515 | 4.78338800904978 | 0.0202455023158863 | 1.65562882809993 | 17.5486119439734 | 24.7853095962396 | -0.00868225720751224 | 23.1871729473168 | 23.7489395991834 | -0.000206194402005783 | -0.0233251585979393 | 1.16022593265126 | 131.247277449237 | 0.000856084102252601 | 0.0700085133405299 | 0.0851283352303797 | 11.5568785125693 | 159.532835854304 | 6.088675 | 20.63416012 | 117.220805 | 0.00138063 | 0.23587379 | 1.01285 | 1.011848 | 98.1981 | 276.877 | 330.41 | 338.415 | 677.309 | 0 | 0 | 0
Total heat release (MJ/m²) | 19.3755709908429 | 115 | 100.734970977325 | 51.7216687734607 | -27.3781969605369 | 0.0172171000000001 | 1.94763574660634 | 0.0561580100704807 | 2.41914484611777 | 18.1419664080213 | 25.0295818172423 | -0.0197565192715451 | 23.3450386978286 | 23.8591195346931 | -0.000471373154889261 | -0.0533227550779707 | 1.16022593265126 | 131.247277449237 | 0.000966878075184478 | 0.0416506587300944 | 0.0612959989256428 | 11.9229393479593 | 157.756229634968 | 5.934762 | 20.72337795 | 119.18202 | 0.00180349 | 0.15949809 | 1.013909 | 1.011628 | 98.199 | 276.89 | 329.413 | 336.667 | 676.252 | 0 | 0 | 0
Total oxygen consumed (g) | 12.596454777883 | 120 | 60.4617359171348 | 0 | 0 | -0.00244865000000013 | -0.276996606334856 | 0 | 0 | 18.5449581752575 | 25.5418930547797 | -0.014827179620892 | 23.6910324969404 | 24.1272616493002 | -0.000357739242234434 | -0.0404682400717685 | 1.16022593265126 | 131.247277449237 | 0.000695012807653398 | 0.0213236478902589 | 0.0361548545062696 | 12.1665664815391 | 154.541318127145 | 5.909865 | 20.81691723 | 123.424001 | 0.00062276 | 0.10492754 | 1.013103 | 1.011392 | 98.1987 | 276.908 | 327.59 | 333.622 | 675.357 | 0 | 0 | 0
Mass lost (g) | 6.528743 | 125 | 33.3015636719921 | 0 | 0 | -0.00324170000000004 | -0.366708144796385 | 0 | 0 | 18.7793664242303 | 25.4306594852827 | -0.0176455964151576 | 23.441258752926 | 23.7893991108095 | -0.000419778135668453 | -0.0474862144421327 | 1.16022593265126 | 131.247277449237 | 0.000439890617649039 | 0.0100805313166989 | 0.01957510257129 | 12.305891374233 | 150.234931393842 | 5.934111 | 20.87536786 | 121.590908 | -0.00040228 | 0.07607246 | 1.013149 | 1.011113 | 98.1998 | 276.915 | 325.554 | 330.389 | 674.554 | 0 | 0 | 0
Average specific MLR (g/s·m²) | 10.7424812834225 | 130 | 19.1215019009915 | 0 | 0 | -0.00210764999999992 | -0.238421945701348 | 0 | 0 | 18.9104240881627 | 25.7063922900658 | 0.00321127907546019 | 23.5646996975566 | 23.8432475812924 | 7.65673220488211E-05 | 0.00866146177022863 | 1.16041735095638 | 131.268931103663 | 0.000157463136832622 | 0.00502161846099971 | 0.010988722690439 | 12.3823009373873 | 145.464800678175 | 5.936548 | 20.90634822 | 123.556498 | -0.00155752 | 0.06284141 | 1.010507 | 1.010877 | 98.201 | 276.934 | 323.758 | 327.585 | 674.35 | 0 | 0 | 0
Total smoke release (m²/m²) | 128.484261173197 | 135 | 10.556930591608 | 0 | 0 | -0.000647833333333381 | -0.0732843137254956 | 0 | 0 | 18.9846201693942 | 25.7924921079268 | 0.000373267884078287 | 23.5444532517654 | 23.7637584413283 | 8.87024783114214E-06 | 0.00100342170035545 | 1.16063094488108 | 131.293093312339 | 8.33491811238274E-05 | 0.00554378402863923 | 0.00638887502350778 | 12.4257449316722 | 140.626816069587 | 5.953724 | 20.92261959 | 123.863819 | -0.00185676 | 0.06413082 | 1.010494 | 1.010537 | 98.2021 | 276.947 | 322.4 | 325.403 | 672.744 | 0 | 0 | 0
Total smoke production (m²) | 1.13580086877106 | 140 | 12.2524033498741 | 27.0278099548053 | -170.504690419717 | 0.0040074 | 0.453325791855204 | 0.0295193562405167 | 1.75882815276806 | 19.0416435042479 | 25.9645432686447 | -0.028734092425797 | 23.6099079213714 | 23.7794354616377 | -0.000683280496387973 | -0.0772941737995444 | 1.16065312050066 | 131.29560186659 | 0.000118295868198247 | 0.00704832793940271 | 0.00755035291076709 | 12.4605930015079 | 136.011739316057 | 5.94031 | 20.9187192 | 125.036708 | -0.0017198 | 0.06785055 | 1.01366 | 1.010345 | 98.2028 | 276.965 | 321.154 | 323.46 | 672.592 | 0 | 0 | 0
MARHE (kW/m²) | 160.671360187177 | 145 | 15.6653049207109 | 0 | 0 | -0.00151635000000012 | -0.171532805429878 | 0 | 0 | 19.1114377749244 | 25.3926102758473 | -0.00142393988119064 | 23.0201019855627 | 23.1442672034657 | -3.29560450919475E-05 | -0.00372805939954157 | 1.16065312050066 | 131.29560186659 | 0.00011833489083482 | 0.00876876098597104 | 0.00966948059541746 | 12.5036425852733 | 131.80301913741 | 5.925337 | 20.91057261 | 119.227693 | -0.00170903 | 0.07271181 | 1.010375 | 1.010211 | 98.2009 | 276.967 | 320.184 | 321.911 | 672.343 | 0 | 0 | 0
|  | 150 | 15.3812016634848 | 0 | 0 | -0.00180466666666653 | -0.204147812971327 | 0 | 0 | 19.1890540413849 | 25.6960763646271 | -0.0152210938838432 | 23.2325716543842 | 23.3247531392322 | -0.000355028257349719 | -0.0401615675734976 | 1.16065312050066 | 131.29560186659 | 2.61898363305111E-05 | 0.00370518532656094 | 0.00870593912703926 | 12.5495811345795 | 127.927026942566 | 5.949896 | 20.9143737 | 121.766171 | -0.00208552 | 0.05947504 | 1.011709 | 1.009955 | 98.2003 | 276.96 | 319.323 | 320.59 | 672.242 | 0 | 0 | 0
Test Averages |  | 155 | 9.95032187465992 | 0 | 59.8770923743669 | 0.000939283333333426 | 0.106253770739075 | -0.0175819114603375 | 1.37850648788471 | 19.2523828502302 | 25.6402296206259 | 0.00242415833267128 | 23.1328578218862 | 23.2004461745425 | 5.62415549157088E-05 | 0.00636216684566841 | 1.16079372438795 | 131.311507283704 | -1.65143964028389E-05 | 0.0012948081689621 | 0.005374784900861 | 12.5847829446492 | 124.208921614389 | 5.939431 | 20.92606632 | 120.980047 | -0.00225751 | 0.05330902 | 1.009435 | 1.009714 | 98.1997 | 276.971 | 318.645 | 319.576 | 672.435 | 0 | 0 | 0
HRR(60) (kW/m²) | 245.312078190752 | 160 | 6.62893578805589 | 0 | 0 | -0.00022615000000014 | -0.0255825791855362 | 0 | 0 | 19.293830994387 | 26.2370840699325 | -0.0247085899073912 | 23.6236529693485 | 23.6669625912109 | -0.0005847772730198 | -0.0661512752284842 | 1.16093432827523 | 131.327412700818 | -1.63837351536637E-05 | -0.000375369660324253 | 0.00331312580466439 | 12.606502721413 | 120.586443714919 | 5.944782 | 20.93361031 | 126.422732 | -0.00225548 | 0.04904411 | 1.012153 | 1.009306 | 98.1992 | 276.96 | 318.003 | 318.586 | 672.79 | 0 | 0 | 0
HRR(120) (kW/m²) | 157.040999883511 | 165 | 4.51452382543619 | 0 | 0 | -6.50500000000479E-05 | -0.0073585972850733 | 0 | 0 | 19.3216896434208 | 26.1721520875908 | 0.0165525728650044 | 23.5331018625226 | 23.5596309756844 | 0.00038997250839763 | 0.0441145371490531 | 1.16190925954623 | 131.437699043691 | 9.96714288800039E-05 | -0.00115006271764938 | 0.00209424014831378 | 12.6200211362955 | 117.101149354065 | 5.940782 | 20.93779733 | 125.626471 | -0.00179712 | 0.04709379 | 1.007002 | 1.008904 | 98.1993 | 276.954 | 317.57 | 317.928 | 673.253 | 0 | 0 | 0
HRR(180) (kW/m²) |  | 170 | 3.6914484931043 | 0 | 0 | -0.00169628333333325 | -0.191887254901951 | 0 | 0 | 19.3422045742171 | 26.3096231163664 | 0.00225284486180293 | 23.6269139374308 | 23.6402481670074 | 5.32578116147889E-05 | 0.00602463932293992 | 1.16301733534626 | 131.563046984871 | 1.78589711176675E-05 | -0.00144509939307002 | 0.00156934461207244 | 12.6291800981964 | 113.777673965983 | 5.947135 | 20.93964098 | 126.789759 | -0.00212072 | 0.0463709 | 1.008342 | 1.008601 | 98.2003 | 276.973 | 317.17 | 317.349 | 673.737 | 0 | 0 | 0
HRR(240) (kW/m²) |  | 175 | 3.88581102993413 | 0 | 0 | -0.00040188333333336 | -0.045461915535448 | 0 | 0 | 19.3611477230247 | 25.9850136459492 | -0.00639223884246748 | 23.3059007735614 | 23.3081079877244 | -0.000148990993223558 | -0.0168541847537962 | 1.1631504798753 | 131.578108583178 | -4.443958770658E-05 | -0.00150802359297436 | 0.00164335052609502 | 12.6372118360419 | 110.635129845855 | 5.954352 | 20.93931575 | 123.524013 | -0.00236775 | 0.04616638 | 1.008992 | 1.008257 | 98.2003 | 276.957 | 316.769 | 316.799 | 674.335 | 0 | 0 | 0
HRR(300) (kW/m²) |  | 180 | 3.04019829347308 | 51.1456855765668 | 198.9768567278 | 0.000525466666666707 | 0.0594419306184058 | 4.75286701328342E-06 | -2.91692356879582 | 19.3784627463332 | 25.8246395564296 | 0.00451827247655515 | 23.1440741585056 | 23.1406375315134 | 0.000104555705648576 | 0.0118275685122824 | 1.16341186913942 | 131.607677504459 | 2.49747318658019E-09 | -0.00153274610461669 | 0.00119970653266379 | 12.6443194786888 | 107.658126368518 | 5.951565 | 20.94083514 | 121.909242 | -0.0021909 | 0.04607966 | 1.007345 | 1.007864 | 98.1998 | 276.961 | 316.523 | 316.476 | 674.902 | 0 | 0 | 0
HRR(360) (kW/m²) |  | 185 | 4.03988891876416 | 0 | 0 | -0.000975266666666652 | -0.110324283559576 | 0 | 0 | 19.3961629643638 | 25.7266486084229 | 0.00688879430937174 | 23.0375340847895 | 23.0288658543882 | 0.000158641120048994 | 0.017945828059841 | 1.16406986120366 | 131.682110995889 | 1.83265828607561E-05 | -0.00158591216787224 | 0.00174199914933393 | 12.6516737428938 | 104.844124131696 | 5.952109 | 20.93891119 | 120.8876 | -0.00211725 | 0.04592878 | 1.006834 | 1.007625 | 98.1995 | 276.964 | 316.266 | 316.147 | 676.498 | 0 | 0 | 0
EHC(60) (MJ/kg) | 25.1798744257466 | 190 | 3.95380647557704 | 0 | 0 | -0.00242235000000005 | -0.274021493212675 | 0 | 0 | 19.4161472028497 | 26.0160819995932 | -0.0137230916975466 | 23.2813187288498 | 23.2693855217572 | -0.000319327911260638 | -0.0361230668846875 | 1.16446646400378 | 131.726975566039 | -5.19526234070851E-05 | -0.00159613642943989 | 0.00166359577791602 | 12.6601877302119 | 102.190248436051 | 5.960719 | 20.93925215 | 123.541258 | -0.0023974 | 0.04594805 | 1.008822 | 1.007245 | 98.1997 | 276.951 | 316.057 | 315.895 | 676.013 | 0 | 0 | 0
EHC(120) (MJ/kg) | 27.4666751319514 | 195 | 4.61074282733875 | 0 | 1582.1658889829 | 0.000258083333333244 | 0.029194947209643 | 0.354413824248162 | -5.9639936504383 | 19.437558576107 | 25.6943851563966 | 0.0177831046690272 | 22.9761961048606 | 22.9617186714338 | 0.000408330646514862 | 0.0461912496057536 | 1.16548729062007 | 131.842453690053 | 9.14683011413481E-05 | -0.00153920736128342 | 0.00208794321962902 | 12.6695665777057 | 99.6797875697793 | 5.969068 | 20.93768484 | 120.414534 | -0.00182281 | 0.04604331 | 1.004765 | 1.006804 | 98.2001 | 276.964 | 315.82 | 315.621 | 676.454 | 0 | 0 | 0
EHC(180) (MJ/kg) |  | 200 | 4.67206157819037 | 3.25619846427974 | 17.2475899443423 | 0.0126838166666658 | 1.43482088989432 | 0.00411801613939786 | -0.116973147903339 | 19.4607655871208 | 26.2987091310936 | 0.00931374095958174 | 23.5027391834278 | 23.4884424792602 | 0.000218765268795866 | 0.0247472023524735 | 1.16705503040835 | 132.019799819949 | 5.22321617424932E-05 | -0.00148366596292873 | 0.0021091320024342 | 12.6800592657609 | 97.3038279356039 | 5.941896 | 20.93778093 | 126.071077 | -0.00198554 | 0.04627289 | 1.005337 | 1.006405 | 98.2001 | 276.974 | 315.634 | 315.442 | 676.998 | 0 | 0 | 0
EHC(240) (MJ/kg)
EHC(300) (MJ/kg)
EHC(360) (MJ/kg)
MLR(60) (g/s) | 0.0880467236111111
MLR(120) (g/s) | 0.0514481625
MLR(180) (g/s)
MLR(240) (g/s)
MLR(300) (g/s)
MLR(360) (g/s)
SEA(60) (m²/kg) | 209.765517571891
SEA(120) (m²/kg) | 176.744498007465
SEA(180) (m²/kg)
SEA(240) (m²/kg)
SEA(300) (m²/kg)
SEA(360) (m²/kg)
COY(60) (kg/kg) | 0.0226972227160333
COY(120) (kg/kg) | 0.0238564035962946
COY(180) (kg/kg)
COY(240) (kg/kg)
COY(300) (kg/kg)
COY(360) (kg/kg)
CO2Y(60) (kg/kg) | 2.06413179230305
CO2Y(120) (kg/kg) | 2.10547835905498
CO2Y(180) (kg/kg)
CO2Y(240) (kg/kg)
CO2Y(300) (kg/kg)
CO2Y(360) (kg/kg)
User-defined Test Averages
HRR(0-31) (kW/m²) | 2.83981987592914
EHC(0-31) (MJ/kg) | 8.82276720160731
MLR(0-31) (g/s) | 0.00862605555555562
SEA(0-31) (m²/kg) | 366.140996910659
COY(0-31) (kg/kg) | 0.0161100052536372
CO2Y(0-31) (kg/kg) | 3.34413302606271
HRR(31-200) (kW/m²) | 115.474561957041
EHC(31-200) (MJ/kg) | 27.7816862983703
MLR(31-200) (g/s) | 0.0374716368686869
SEA(31-200) (m²/kg) | 176.98061515065
COY(31-200) (kg/kg) | 0.0239753063776816
CO2Y(31-200) (kg/kg) | 2.09740518857374
C-factor | 0.041612
Time to ignition (s) | 31

## CZ_O_FOAM_10_2_24090015_red
Column1 | Column2 | Column3 | Column4 | Column5 | Column6 | Column7 | Column8 | Column9 | Column10 | Column11 | Column12 | Column13 | Column14 | Column15 | Column16 | Column17 | Column18 | Column19 | Column20 | Column21 | Column22 | Column23 | Column24 | Column25 | Column26 | Column27 | Column28 | Column29 | Column30 | Column31 | Column32 | Column33 | Column34 | Column35 | Column36 | Column37 | Column38 | Column39
Column1 | Column2 | Column3 | Column4 | Column5 | Column6 | Column7 | Column8 | Column9 | Column10 | Column11 | Column12 | Column13 | Column14 | Column15 | Column16 | Column17 | Column18 | Column19 | Column20 | Column21 | Column22 | Column23 | Column24 | Column25 | Column26 | Column27 | Column28 | Column29 | Column30 | Column31 | Column32 | Column33 | Column34 | Column35 | Column36 | Column37 | Column38 | Column39
Exported data
Parameter | Value | Time (s) | HRR (kW/m²) | EHC (MJ/kg) | SEA (m²/kg) | MLR (g/s) | Specific MLR (g/s·m²) | COY (kg/kg) | CO2Y (kg/kg) | THR (MJ/m²) | MFR (g/s) | k (1/m) | V stack (l/s) | V smoke (l/s) | SPR (m²/s) | RSR ((m²/s)/m²) | TSP (m²) | TSR (m²/m²) | COP (g/s) | CO2P (g/s) | O2C (g/s) | TOC (g) | ARHE(kW/m²) | Specimen mass (g) | Oxygen (%) | DPT (Pa) | CO (%) | CO2 (%) | PDM (-) | PDC (-) | APT (kPa) | Cold Trap TC (K) | Stack TC (K) | Smoke TC (K) | Cone Heater TC (K) | Soot MFM (g/s) | Spare TC (K) | HFM (kW/m²)
Peaks |  | 0 | 4.53133268546302 | 0 | 0 | -0.137723666666665 | -15.579600301659 | 0 | 0 | 0 | 26.0124226315441 | 0.00570605012083 | 22.8948357351509 | 22.950589853327 | 0.000130957216005696 | 0.0148141647065267 | 0 | 0 | -5.54772652737933E-05 | 0.00264526274346682 | 0.00253514594460551 | 0 | 0 | 13.063 | 20.92571597 | 121.473315 | -0.00303728 | 0.05387307 | 1.000459 | 1.00111 | 98.2013 | 276.858 | 310.854 | 311.611 | 676.575 | 0 | 0 | 0
peak HRR (kW/m²) | 255.320804030617 | 5 | 6.49099382027148 | 0 | 0 | -0.0171533000000004 | -1.94041855203624 | 0 | 0 | 0.0275558162643363 | 26.0309176623853 | -0.0432468269390014 | 22.9108193228254 | 22.9650653032713 | -0.000993166204813439 | -0.112349118191566 | 0.000327393040014241 | 0.0370354117663168 | 6.73536288449478E-05 | 0.00193047005877347 | 0.00352731424716424 | 0.0151561504794244 | 5.51116325286725 | 13.395312 | 20.92227232 | 121.644548 | -0.0025492 | 0.0520612 | 1.006099 | 1.001151 | 98.2017 | 276.857 | 310.85 | 311.586 | 676.612 | 0 | 0 | 0
peak EHC (MJ/kg) | 73.664067408868 | 10 | 4.30188471969282 | 7.87266811807373 | -82.4782244754961 | 0.00483046666666667 | 0.546432880844645 | -0.00762681437477098 | 0.40015852940163 | 0.054538012614247 | 26.1855926740323 | -0.0172441497220782 | 23.0487341955412 | 23.1039697796546 | -0.000398408314054735 | -0.0450688138070967 | 0.000327393040014241 | 0.0370354117663168 | -3.68410726101854E-05 | 0.00193295243765693 | 0.00230895244349108 | 0.0297468172060627 | 5.4538012614247 | 13.398844 | 20.92655617 | 123.103964 | -0.00296223 | 0.05203861 | 1.003105 | 1.001135 | 98.2003 | 276.862 | 310.874 | 311.619 | 676.516 | 0 | 0 | 0
peak MLR (g/s) | 0.0986926000000002 | 15 | 4.91110262771329 | 0 | 0 | -0.000141933333333337 | -0.0160558069381602 | 0 | 0 | 0.0775704809827623 | 26.781119648663 | 0.0243204259307245 | 23.5737551373151 | 23.6304744027757 | 0.000574703202420588 | 0.065011674481967 | 0.00176415104606571 | 0.199564597971234 | -2.55889366997688E-05 | 0.00249422674009424 | 0.00271967419662516 | 0.0423183838063533 | 5.17136539885082 | 13.400897 | 20.92534551 | 128.771587 | -0.00291555 | 0.05330983 | 0.998424 | 1.001196 | 98.2009 | 276.872 | 310.885 | 311.633 | 676.405 | 0 | 0 | 0
peak SEA (m²/kg) | 361.185912843903 | 20 | 6.2601936630531 | 21.8793273516311 | 93.9876898327503 | 0.00252933333333321 | 0.286123680241313 | -0.00535372330157906 | 1.57666038259777 | 0.105498721709678 | 26.818947511774 | 0.0100467051218204 | 23.6068248491478 | 23.6621055295673 | 0.000237726196816958 | 0.0268921037123255 | 0.00379522454415958 | 0.429324043456966 | -1.35413508041266E-05 | 0.00398789966105043 | 0.0036760815149287 | 0.0583077730852379 | 5.27493608548391 | 13.397508 | 20.92213062 | 129.134373 | -0.00286896 | 0.05696648 | 1.000017 | 1.001163 | 98.2007 | 276.889 | 310.882 | 311.61 | 676.186 | 0 | 0 | 0
peak COY (kg/kg) | 0.299233122461468 | 25 | 4.93968265918985 | 19.0975186596373 | 781.18108653757 | 0.00228651666666666 | 0.258655731523378 | -0.00295212502411339 | 6.76889950199167 | 0.133498412515286 | 26.6811664527966 | 0.075883239062718 | 23.48433719837 | 23.5385784280588 | 0.00178618357405292 | 0.202056965390602 | 0.00885499897133428 | 1.00169671621428 | -6.75008306971899E-06 | 0.0154772015262956 | 0.00471976268596091 | 0.0792973835874619 | 5.33993650061142 | 13.376108 | 20.91852596 | 127.80436 | -0.00284291 | 0.08535598 | 0.992609 | 1.001233 | 98.2006 | 276.867 | 310.866 | 311.584 | 675.967 | 0 | 0 | 0
peak CO2Y (kg/kg) | 13.4329390322545 | 30 | 50.701484598079 | 25.9781057155368 | 87.9383555263178 | 0.0172530333333335 | 1.95170060331827 | 0.0404380059390358 | 6.02749169784961 | 0.272601330658458 | 26.2901728610601 | 0.0654291270230853 | 23.1383299287375 | 23.1885010270545 | 0.00151720337917409 | 0.171629341535531 | 0.0171134663544018 | 1.93591248352962 | 0.000697678264399723 | 0.10399251517939 | 0.0430337781167708 | 0.198681235594291 | 9.08671102194859 | 13.352292 | 20.78637803 | 124.076062 | -7.268E-05 | 0.30749842 | 0.993748 | 1.001188 | 98.2004 | 276.876 | 310.841 | 311.515 | 675.784 | 0 | 0 | 0
|  | 35 | 143.448161235463 | 23.5114630212104 | 291.117741352976 | 0.0539346166666668 | 6.10120098039218 | 0.0272622554430939 | 2.32236172022291 | 0.757975445242314 | 25.8483820023831 | 0.683455018271709 | 22.8510142288581 | 22.9734559919443 | 0.0157013237847386 | 1.77616784895233 | 0.0601597842641836 | 6.80540545974927 | 0.00147037929679202 | 0.125255689141564 | 0.0965577290069916 | 0.547660003403697 | 21.6564412926375 | 13.17636 | 20.59642069 | 120.476237 | 0.00306531 | 0.36608414 | 0.926193 | 1.001242 | 98.2015 | 276.882 | 312.228 | 313.901 | 675.793 | 0 | 0 | 0
Time To Peaks |  | 40 | 165.798606128455 | 20.2330750671677 | 282.179937456146 | 0.0724387999999999 | 8.19443438914026 | 0.0219669324222209 | 1.89014492520097 | 1.53109236365211 | 24.9024937287895 | 0.910108187904587 | 22.2390991538628 | 22.4597210804801 | 0.0204407760533982 | 2.31230498341609 | 0.150515033859526 | 17.0265875406703 | 0.00159125822434677 | 0.136919830207648 | 0.110470211319624 | 1.06522985422024 | 38.2773090913027 | 12.834706 | 20.53300991 | 112.959453 | 0.00379066 | 0.40902241 | 0.902551 | 1.001223 | 98.2012 | 276.871 | 315.409 | 318.538 | 676.03 | 0 | 0 | 0
t peak HRR (s) | 65 | 45 | 199.446103954828 | 22.6013225713746 | 361.185912843903 | 0.0780088666666665 | 8.82453242835594 | 0.0238215747701793 | 1.8989987512807 | 2.44420413886032 | 25.6489287907172 | 1.20607539969022 | 23.0597325236579 | 23.3614778347649 | 0.0281757037169183 | 3.18729680055637 | 0.272056233285317 | 30.7755920006015 | 0.00185829405003695 | 0.148138740388822 | 0.130481746277838 | 1.66760974821389 | 54.3156475302293 | 12.471497 | 20.47407576 | 120.638533 | 0.00467492 | 0.42727778 | 0.872625 | 1.001244 | 98.1995 | 276.879 | 317.53 | 321.685 | 676.49 | 0 | 0 | 0
t peak EHC (s) | 360 | 50 | 197.9011663007 | 21.6001559419623 | 278.685097516739 | 0.0809923 | 9.16202488687783 | 0.0234329476579767 | 1.96866195191035 | 3.43757231449914 | 25.0301935120471 | 0.980346000760531 | 22.6558991370471 | 23.0238579094469 | 0.022571347023605 | 2.55331979905034 | 0.398923860136625 | 45.1271334996182 | 0.00189788832659915 | 0.159446459407709 | 0.131364297700309 | 2.32222485815926 | 68.7514462899828 | 12.059716 | 20.4595019 | 115.666624 | 0.00502368 | 0.46640437 | 0.895311 | 1.001176 | 98.1993 | 276.865 | 319.681 | 324.873 | 676.868 | 0 | 0 | 0
t peak MLR (s) | 60 | 55 | 230.455502348853 | 23.1946405213283 | 265.068967970011 | 0.0878317833333334 | 9.93572209653092 | 0.0257499759027843 | 2.02874311974667 | 4.50846398612302 | 25.1738430681826 | 0.999246067679629 | 22.8914125487105 | 23.299046066996 | 0.0232814801631323 | 2.63365160216428 | 0.513555928103468 | 58.0945620026548 | 0.00226166630433191 | 0.17818812613258 | 0.151981123312397 | 3.03058841069103 | 81.9720724749641 | 11.656972 | 20.38808411 | 117.539723 | 0.00647318 | 0.51300739 | 0.893318 | 1.001102 | 98.1989 | 276.868 | 321.161 | 326.88 | 678.394 | 0 | 0 | 0
t peak SEA (s) | 45 | 60 | 245.387665312114 | 21.979631313382 | 269.345966365998 | 0.0986926000000002 | 11.1643212669683 | 0.0237197588818767 | 1.8508274841874 | 5.69807190527544 | 24.773837337342 | 1.14905370794227 | 22.6625618883862 | 23.1342134283495 | 0.0265824537201729 | 3.00706490047205 | 0.638215762811731 | 72.1963532592456 | 0.00234096467542551 | 0.182662976565914 | 0.160813395721922 | 3.81257470827682 | 94.967865087924 | 11.178044 | 20.34699143 | 114.515648 | 0.00695416 | 0.53241599 | 0.878187 | 1.001097 | 98.1987 | 276.871 | 323.084 | 329.808 | 677.898 | 0 | 0 | 0
t peak COY (s) | 345 | 65 | 255.320804030617 | 23.8550698893527 | 269.37933796165 | 0.0946145166666667 | 10.7029996229261 | 0.0250826486366267 | 1.96404463080569 | 6.94984307863227 | 25.3071553970873 | 1.06995740066204 | 23.2729587598767 | 23.8207575791875 | 0.0254871958612282 | 2.88316695262762 | 0.768389886765234 | 86.9219328919948 | 0.00237318267747426 | 0.185827133455442 | 0.16668568470676 | 4.63132240934853 | 106.920662748189 | 10.688028 | 20.33837047 | 120.131661 | 0.00687989 | 0.53041853 | 0.886052 | 1.000996 | 98.1997 | 276.873 | 324.794 | 332.439 | 678.489 | 0 | 0 | 0
t peak CO2Y (s) | 345 | 70 | 254.31610714814 | 23.655909981725 | 190.064264121091 | 0.0950356333333332 | 10.7506372549019 | 0.0229691600299713 | 1.83902541779401 | 8.22393535657916 | 24.7609540659107 | 0.770511284532842 | 22.8690929004131 | 23.442716644615 | 0.0180628777147818 | 2.04331195868572 | 0.877265070705259 | 99.2381301702782 | 0.002182888670583 | 0.174772945296152 | 0.164440887564019 | 5.45913884002548 | 117.484790808274 | 10.22972 | 20.33342547 | 115.49917 | 0.00629911 | 0.51169807 | 0.916791 | 1.000963 | 98.1989 | 276.868 | 326.198 | 334.38 | 678.704 | 0 | 0 | 0
|  | 75 | 233.416977285591 | 23.2453679421022 | 174.934572797521 | 0.0887663333333334 | 10.0414404223228 | 0.0173058352493208 | 1.78309537622338 | 9.44326806766348 | 24.352686378563 | 0.669991831825894 | 22.5797259136887 | 23.1768506164478 | 0.015528300600469 | 1.75659509055079 | 0.961243016493386 | 108.737897793369 | 0.00153617554035296 | 0.15827883853097 | 0.150369575768013 | 6.24616499835556 | 125.91024090218 | 9.747251 | 20.37564782 | 112.157441 | 0.00370595 | 0.47491207 | 0.927258 | 1.000856 | 98.1996 | 276.876 | 327.47 | 336.13 | 678.898 | 0 | 0 | 0
Test Results (between 31 and 410 s) |  | 80 | 226.016498150784 | 27.4444835050745 | 99.1452083036654 | 0.0728010000000001 | 8.23540723981902 | 0.0151970591606229 | 2.01367627807021 | 10.5918517562544 | 24.9837050739169 | 0.302953523830829 | 23.2110673623229 | 23.8250085968489 | 0.00721787030971516 | 0.816501166257371 | 1.01810844376885 | 115.17063843539 | 0.00110636110395251 | 0.14659764671979 | 0.144413626880062 | 6.98312300497575 | 132.39814695318 | 9.353966 | 20.4113416 | 118.280869 | 0.00176228 | 0.43333891 | 0.966761 | 1.000733 | 98.1993 | 276.883 | 328.124 | 336.803 | 678.929 | 0 | 0 | 0
mean HRR (kW/m²) | 106.814158946812 | 85 | 203.119383308009 | 26.855186227671 | 51.6682894309557 | 0.0668614 | 7.56350678733032 | 0.0137290344594144 | 2.08607178631728 | 11.6646914599014 | 24.2599613622532 | 0.149108309475073 | 22.5778275536927 | 23.1684885914183 | 0.0034546141669589 | 0.390793457800781 | 1.04478965496053 | 118.188874995535 | 0.000917942464604687 | 0.139477680133674 | 0.130851708000132 | 7.67128634217623 | 137.231664234134 | 9.007976 | 20.44633241 | 111.720998 | 0.00109579 | 0.42554463 | 0.983805 | 1.000671 | 98.2007 | 276.88 | 328.694 | 337.293 | 678.779 | 0 | 0 | 0
mean EHC (MJ/kg) | 28.5675255351864 | 90 | 197.793138901562 | 28.5680272532837 | 27.952167504927 | 0.0612044833333333 | 6.92358408748114 | 0.0130107358536655 | 1.9905023841019 | 12.6669727654253 | 24.3366082351069 | 0.0735852470761197 | 22.6670755917616 | 23.2491978781579 | 0.00171079797018584 | 0.19352918214772 | 1.05770318530339 | 119.649681595406 | 0.000796315365710071 | 0.121827669992725 | 0.125271987065957 | 8.31159557984145 | 140.744141838059 | 8.68358 | 20.46862224 | 112.516987 | 0.00056669 | 0.37662424 | 0.992165 | 1.000523 | 98.2001 | 276.863 | 328.954 | 337.402 | 678.483 | 0 | 0 | 0
mean MLR (g/s) | 0.0329915736666667 | 95 | 177.439208009225 | 28.1026597259639 | 3.21898769959218 | 0.0558154500000001 | 6.31396493212671 | 0.0124753242665357 | 1.84295346700392 | 13.6050536327023 | 24.4181110031294 | 0.00770181649526846 | 22.759925766856 | 23.3281651293018 | 0.000179669246997203 | 0.0203245754521723 | 1.06242935334635 | 120.184315989406 | 0.000696315837832609 | 0.102865277089884 | 0.111341272025794 | 8.90312872757083 | 143.211090870551 | 8.395847 | 20.52181594 | 113.356246 | 0.00013193 | 0.32441811 | 0.999553 | 1.000431 | 98.2002 | 276.851 | 329.199 | 337.418 | 678.987 | 0 | 0 | 0
mean SEA (m²/kg) | 65.9476280881639 | 100 | 151.091503512062 | 28.6620856300316 | -7.11171161376541 | 0.04659985 | 5.27147624434389 | 0.0175775612923683 | 2.09632167127145 | 14.4263804115055 | 24.549057368186 | -0.0141519022294307 | 22.8704414893933 | 23.4176783496657 | -0.000331404694444726 | -0.0374892188285889 | 1.06287852646384 | 120.235127428037 | 0.000819111719590172 | 0.097688275432999 | 0.0963229531058016 | 9.42228929039982 | 144.263804115055 | 8.129203 | 20.57939059 | 114.517516 | 0.00063343 | 0.30906093 | 1.001851 | 1.000236 | 98.2006 | 276.853 | 329.033 | 336.906 | 677.405 | 0 | 0 | 0
mean COY (kg/kg) | 0.0283228053908483 | 105 | 147.508283147066 | 28.9846113823262 | -13.2583488933548 | 0.0449884666666665 | 5.0891930618401 | 0.0176597652472781 | 2.10566410735082 | 15.1728798781533 | 24.9494395069402 | -0.0251768547926876 | 23.1829770068717 | 23.691314588547 | -0.000596472787243729 | -0.0674742971995169 | 1.06287852646384 | 120.235127428037 | 0.000794485760168328 | 0.0947305995047485 | 0.0939201629052092 | 9.89789708042735 | 144.503617887175 | 7.921887 | 20.59380691 | 117.975696 | 0.000476 | 0.29705672 | 1.003124 | 1.000249 | 98.2006 | 276.846 | 328.177 | 335.373 | 676.706 | 0 | 0 | 0
mean CO2Y (kg/kg) | 2.05157697341266 | 110 | 136.506829441972 | 34.378371428487 | -21.0052382176415 | 0.03510115 | 3.97071832579185 | 0.027962738384869 | 2.40254523787339 | 15.8829176596259 | 24.9455271961338 | -0.0311938560299316 | 23.1561042235988 | 23.6363217409125 | -0.000737308017463166 | -0.0834058843284125 | 1.06287852646384 | 120.235127428037 | 0.000981524274458044 | 0.0843321007763794 | 0.086474730550937 | 10.3488843140677 | 144.390160542054 | 7.687891 | 20.62076879 | 117.820465 | 0.00125182 | 0.26966292 | 1.003723 | 1.00016 | 98.2008 | 276.839 | 327.848 | 334.647 | 676.07 | 0 | 0 | 0
Total heat release (MJ/m²) | 40.5406837196383 | 115 | 129.711743365275 | 41.0474812634568 | -30.2626166589575 | 0.0279347666666666 | 3.16004147812971 | 0.0438286109698128 | 3.06312856188804 | 16.5484640916441 | 24.8598888348519 | -0.0360196579873067 | 23.0332498870805 | 23.4699378708334 | -0.000845379135090757 | -0.0956311238790449 | 1.06287852646384 | 120.235127428037 | 0.00122434202076583 | 0.0855677816463446 | 0.0830803602844957 | 10.7727720411563 | 143.899687753427 | 7.564659 | 20.63204661 | 116.793037 | 0.00227582 | 0.2737005 | 1.004192 | 1.000077 | 98.2009 | 276.849 | 327.232 | 333.436 | 675.385 | 0 | 0 | 0
Total oxygen consumed (g) | 25.8265206420787 | 120 | 125.029917182228 | 23.3528779403159 | -16.0666112309067 | 0.0473288333333334 | 5.35394042232278 | 0.0259594128175825 | 1.78213585364843 | 17.1853182430128 | 24.3782778819085 | -0.03309703552777 | 22.5654217647699 | 22.975289268461 | -0.000760413965179048 | -0.0860196793188968 | 1.06287852646384 | 120.235127428037 | 0.00122862872267456 | 0.0843464107946844 | 0.0803742229137857 | 11.181408499152 | 143.21098535844 | 7.377448 | 20.63611822 | 112.204178 | 0.00239461 | 0.27487841 | 1.00373 | 0.99995 | 98.2006 | 276.85 | 326.919 | 332.857 | 674.797 | 0 | 0 | 0
Mass lost (g) | 12.570738 | 125 | 132.114852285767 | 25.2626417013617 | -17.0050039170468 | 0.0462301333333333 | 5.22965309200603 | 0.0255128002329776 | 1.9152545355269 | 17.8281801666828 | 25.08490573894 | -0.0333181101232444 | 23.1999702992184 | 23.5950837400731 | -0.000786143598418928 | -0.0889302713143583 | 1.06287852646384 | 120.235127428037 | 0.00117946015647725 | 0.08854247254468 | 0.0848062583480065 | 11.5943597023065 | 142.625441333462 | 7.114429 | 20.62853249 | 118.703207 | 0.00204513 | 0.2794727 | 1.003677 | 0.999872 | 98.2021 | 276.831 | 326.644 | 332.207 | 674.343 | 0 | 0 | 0
Average specific MLR (g/s·m²) | 4.74009728506787 | 130 | 127.164669759581 | 29.9082688069139 | -18.7852651578795 | 0.0375861166666667 | 4.25182315233786 | 0.0317768866513026 | 2.16787971630346 | 18.4763789717962 | 25.0047075546119 | -0.0300345106608233 | 23.1270727514016 | 23.5084625087404 | -0.000706065167838328 | -0.0798716253210778 | 1.06287852646384 | 120.235127428037 | 0.0011943697689793 | 0.0814821799362822 | 0.0810734956671372 | 12.0090590873443 | 142.12599209074 | 6.925781 | 20.64106309 | 117.951915 | 0.00212238 | 0.26163558 | 1.003195 | 0.999766 | 98.2013 | 276.853 | 326.662 | 332.049 | 673.972 | 0 | 0 | 0
Total smoke release (m²/m²) | 118.786986409647 | 135 | 125.154909212522 | 26.6578227181345 | -24.0914152796068 | 0.0415026166666667 | 4.69486613876321 | 0.029545743494448 | 2.00932130901876 | 19.1071779192264 | 25.1640781590283 | -0.0423224489327849 | 23.2604398830328 | 23.624738135899 | -0.000999856773307001 | -0.113105969831109 | 1.06287852646384 | 120.235127428037 | 0.00122622566638174 | 0.0833920920483708 | 0.0802836685148838 | 12.4124519977994 | 141.534651253529 | 6.725131 | 20.64576269 | 119.388226 | 0.002222 | 0.26527229 | 1.004542 | 0.999707 | 98.2007 | 276.841 | 326.465 | 331.578 | 674.185 | 0 | 0 | 0
Total smoke production (m²) | 1.05007695986128 | 140 | 122.405477606894 | 29.4148884854712 | -22.1187040473263 | 0.0367862833333333 | 4.16134426847662 | 0.03255211524119 | 2.18929352934105 | 19.726078886275 | 24.8404044784128 | -0.0349337210111334 | 22.9486622036636 | 23.2916760797333 | -0.000813664914051092 | -0.0920435423134719 | 1.06287852646384 | 120.235127428037 | 0.00119747133436173 | 0.0805359720701729 | 0.0783611847673943 | 12.8090641310051 | 140.900563473393 | 6.518231 | 20.64900506 | 116.272922 | 0.00216796 | 0.26054724 | 1.003642 | 0.999653 | 98.2002 | 276.835 | 326.286 | 331.163 | 673.803 | 0 | 0 | 0
MARHE (kW/m²) | 144.503617887175 | 145 | 127.053620862341 | 26.0193935298609 | -20.5177981858332 | 0.0431660333333333 | 4.88303544494721 | 0.0230353171155894 | 2.19133881524314 | 20.3497266324481 | 25.0061766796458 | -0.0378108557658289 | 23.0906231124111 | 23.4237480870955 | -0.000885671960416281 | -0.100189135793697 | 1.06287852646384 | 120.235127428037 | 0.000994343266455438 | 0.0945914043434126 | 0.0829075811141687 | 13.212236045709 | 140.342942292745 | 6.344186 | 20.6344416 | 117.772935 | 0.00129496 | 0.29612344 | 1.003915 | 0.999597 | 98.2007 | 276.847 | 326.128 | 330.833 | 673.929 | 0 | 0 | 0
|  | 150 | 140.537293527058 | 23.8265271636902 | -17.4211305104522 | 0.05214145 | 5.89835407239819 | 0.0190393450247619 | 1.53853809376118 | 21.0187039184216 | 24.9455090558182 | -0.0388254193145347 | 23.0543793801244 | 23.3960900227589 | -0.000908363005454217 | -0.102755996092106 | 1.06287852646384 | 120.235127428037 | 0.000992739056641372 | 0.0802216070889439 | 0.0880432875134747 | 13.6396132172781 | 140.124692789477 | 6.085398 | 20.61507714 | 117.302794 | 0.00129831 | 0.2588189 | 1.004004 | 0.99957 | 98.201 | 276.832 | 326.408 | 331.246 | 674.292 | 0 | 0 | 0
Test Averages |  | 155 | 116.460298772192 | 27.7263897831914 | -52.2261899633084 | 0.0371310166666666 | 4.20034125188537 | 0.0255573239477663 | 1.69149871611419 | 21.6611978991697 | 24.9721592775948 | -0.0827706947418866 | 23.0939282065817 | 23.4287211918587 | -0.0019392115299641 | -0.219367820131686 | 1.06287852646384 | 120.235127428037 | 0.00094896942145991 | 0.0628070670196813 | 0.0723768392155485 | 14.0406635341007 | 139.749663865611 | 5.852429 | 20.67220224 | 117.629556 | 0.00111268 | 0.21269955 | 1.009106 | 0.999629 | 98.2011 | 276.842 | 326.619 | 331.354 | 674.568 | 0 | 0 | 0
HRR(60) (kW/m²) | 214.117969791 | 160 | 101.400285405613 | 39.3593857516672 | -41.9447671418869 | 0.0227741999999999 | 2.57626696832578 | 0.0453718296223444 | 3.2225787217386 | 22.2058493596142 | 25.4129879745642 | -0.040188437639161 | 23.4615943322019 | 23.769486249247 | -0.000955258515842759 | -0.10806091808176 | 1.06287852646384 | 120.235127428037 | 0.00103330712218519 | 0.0733916523246191 | 0.0658607451208388 | 14.3862574949416 | 138.786558497589 | 5.712662 | 20.69996122 | 121.611824 | 0.00138768 | 0.23723863 | 1.004156 | 0.999566 | 98.201 | 276.846 | 326.063 | 330.342 | 674.888 | 0 | 0 | 0
HRR(120) (kW/m²) | 174.193520449395 | 165 | 116.154038150878 | 29.1316054487974 | -22.4010274924196 | 0.0352470000000001 | 3.98721719457014 | 0.0300891526155774 | 2.68563215654312 | 22.7497351685054 | 25.372584657585 | -0.0333794785771582 | 23.3699826030815 | 23.6543244436905 | -0.000789569016025315 | -0.0893177619938139 | 1.06287852646384 | 120.235127428037 | 0.00106055236224126 | 0.0946604766216756 | 0.0770470734957197 | 14.743527041483 | 137.877182839427 | 5.590159 | 20.65968191 | 120.944368 | 0.00150541 | 0.29270759 | 1.003415 | 0.999604 | 98.2015 | 276.851 | 325.307 | 329.265 | 675.257 | 0 | 0 | 0
HRR(180) (kW/m²) | 150.676159477319 | 170 | 144.433500179727 | 23.5403435984938 | -12.8734949451529 | 0.0542384666666667 | 6.13557315233787 | 0.0141852299182654 | 1.53584746250526 | 23.4012040143319 | 25.0137662030524 | -0.0298851446862552 | 23.0707890255691 | 23.3640704703468 | -0.000698238626466176 | -0.0789862699622371 | 1.06287852646384 | 120.235127428037 | 0.000769385120080842 | 0.083302011400176 | 0.0905271427661001 | 15.1624625821376 | 137.654141260776 | 5.35369 | 20.60696094 | 117.707486 | 0.00036377 | 0.26634584 | 1.002908 | 0.999497 | 98.2018 | 276.864 | 325.749 | 329.89 | 675.622 | 0 | 0 | 0
HRR(240) (kW/m²) | 134.060873369727 | 175 | 122.067637296665 | 32.281094896351 | -20.7120061309947 | 0.03342755 | 3.78139705882353 | 0.0241732427874868 | 2.03943772650014 | 24.0674568580229 | 25.1419015031513 | -0.0293843489972639 | 23.2459917327665 | 23.5619179655333 | -0.000692351620544133 | -0.0783203190660784 | 1.06287852646384 | 120.235127428037 | 0.000808052281940855 | 0.0681734065744698 | 0.0761592912050681 | 15.5791786670655 | 137.528324902988 | 5.095473 | 20.66035615 | 119.208919 | 0.00050659 | 0.2256288 | 1.002628 | 0.999275 | 98.2022 | 276.85 | 326.55 | 330.988 | 677 | 0 | 0 | 0
HRR(300) (kW/m²) | 124.926030291321 | 180 | 104.087336537526 | 39.0011510042794 | -55.7480149172254 | 0.0235924333333333 | 2.66882730015082 | 0.0388305339267366 | 2.57368125581806 | 24.6328442926084 | 25.1155325477898 | -0.0560310073516942 | 23.1840641013263 | 23.4732764511067 | -0.00131523132540031 | -0.148781824140306 | 1.06287852646384 | 120.235127428037 | 0.000916106782964268 | 0.060719403449137 | 0.0653590614135779 | 15.9329745486121 | 136.849134958935 | 5.009482 | 20.69899103 | 118.766651 | 0.00095495 | 0.20628435 | 1.005469 | 0.999067 | 98.2016 | 276.861 | 326.022 | 330.089 | 676.236 | 0 | 0 | 0
HRR(360) (kW/m²) | 110.255921896852 | 185 | 98.4297733685046 | 31.8029121839971 | -36.3407573987869 | 0.0273597333333334 | 3.09499245852188 | 0.0400887162789152 | 2.28048460605961 | 25.1391370673735 | 25.679482012756 | -0.0415452605861823 | 23.6670535555641 | 23.932294984638 | -0.000994273431562172 | -0.112474370086219 | 1.06287852646384 | 120.235127428037 | 0.00109681658706678 | 0.0623934506925628 | 0.0626182699501645 | 16.2529178770215 | 135.887227391208 | 4.842148 | 20.71382445 | 123.963264 | 0.00159978 | 0.20708045 | 1.003606 | 0.998864 | 98.2015 | 276.853 | 325.505 | 329.153 | 676.57 | 0 | 0 | 0
EHC(60) (MJ/kg) | 23.7564820296789 | 190 | 96.9361049806394 | 38.1119945930249 | -34.414721228949 | 0.0224841333333334 | 2.54345399698341 | 0.0458711565694361 | 2.68422391928525 | 25.6275517632463 | 25.3486044432847 | -0.0328173075569154 | 23.3345455243668 | 23.5785699176938 | -0.000773785180741189 | -0.0875322602648403 | 1.06287852646384 | 120.235127428037 | 0.00103137320046141 | 0.0603524484977322 | 0.0614828668561346 | 16.5631707190372 | 134.881851385507 | 4.742636 | 20.7149977 | 120.64684 | 0.00139047 | 0.20386875 | 1.002361 | 0.998618 | 98.2018 | 276.861 | 325.121 | 328.521 | 676.688 | 0 | 0 | 0
EHC(120) (MJ/kg) | 25.2302331210818 | 195 | 96.2432105092197 | 27.4976750239925 | -35.2663383389384 | 0.0309404333333333 | 3.50004901960783 | 0.034925368685397 | 1.92316625777499 | 26.110500051971 | 25.3155397503596 | -0.0464004498664324 | 23.2848265155037 | 23.5160605862159 | -0.0010911557902867 | -0.12343391292836 | 1.06287852646384 | 120.235127428037 | 0.00108060604145261 | 0.0595035973876031 | 0.0610004376997425 | 16.8693789804269 | 133.900000266518 | 4.602289 | 20.71643584 | 120.232741 | 0.00159706 | 0.20186672 | 1.003661 | 0.998366 | 98.2024 | 276.867 | 324.852 | 328.078 | 676.799 | 0 | 0 | 0
EHC(180) (MJ/kg) | 26.3899895257503 | 200 | 95.8635964249042 | 24.8009799922099 | -23.0321464541966 | 0.0341693833333335 | 3.86531485671193 | 0.0316589652672175 | 1.68448394950476 | 26.5907670693063 | 25.5473527881008 | -0.0332071124373414 | 23.4788034135807 | 23.6995686592113 | -0.00078699424118292 | -0.0890264978713711 | 1.06287852646384 | 120.235127428037 | 0.00108176732015224 | 0.0575577777894757 | 0.0604988047674768 | 17.1731270865949 | 132.953835346531 | 4.439658 | 20.72019213 | 122.34449 | 0.00156171 | 0.19545065 | 1.001997 | 0.998211 | 98.2036 | 276.884 | 324.586 | 327.638 | 677.08 | 0 | 0 | 0
EHC(240) (MJ/kg) | 26.8428359336558 | 205 | 91.0435057512065 | 29.6922800158393 | -30.6444332420631 | 0.0271055166666667 | 3.06623491704374 | 0.0373761687846053 | 1.85101541245742 | 27.0580348247466 | 25.394510434954 | -0.0353003406702293 | 23.3196421042604 | 23.5304583528797 | -0.000830633195983295 | -0.0939630312198298 | 1.06287852646384 | 120.235127428037 | 0.00101310036592727 | 0.0501727291126214 | 0.0567566475171417 | 17.4662657173065 | 131.990413779251 | 4.27475 | 20.73224018 | 120.788135 | 0.00130846 | 0.17720451 | 1.001954 | 0.99793 | 98.2021 | 276.871 | 324.326 | 327.258 | 676.777 | 0 | 0 | 0
EHC(300) (MJ/kg) | 27.5436107528898 | 210 | 81.4095208222801 | 43.5091481320897 | -37.8884453919894 | 0.0165404333333334 | 1.87108974358975 | 0.0632400215274959 | 2.73968565302171 | 27.4891673911803 | 25.521141889253 | -0.026549885788431 | 23.4078177901253 | 23.6042938227222 | -0.000626691305109842 | -0.0708926815735115 | 1.06287852646384 | 120.235127428037 | 0.00104601736007411 | 0.0453155878980955 | 0.0508343752582594 | 17.735243274245 | 130.900797100858 | 4.172487 | 20.7542479 | 121.849452 | 0.00142136 | 0.16403441 | 1.000625 | 0.997601 | 98.2043 | 276.858 | 323.937 | 326.656 | 676.668 | 0 | 0 | 0
EHC(360) (MJ/kg) | 28.4205440948495 | 215 | 74.7971831694974 | 31.0234823728279 | -23.5246478609459 | 0.0213131166666666 | 2.41098604826546 | 0.0481703126626898 | 2.05836210294062 | 27.8796841511597 | 25.2817275798932 | -0.0214896534515739 | 23.1527236809371 | 23.3313936649763 | -0.000501383564402588 | -0.0567175977830982 | 1.06287852646384 | 120.235127428037 | 0.00102665949364972 | 0.0438701116422188 | 0.0470444663797711 | 17.9799403783401 | 129.672949540278 | 4.091252 | 20.76610918 | 119.390944 | 0.00138232 | 0.1613783 | 0.999664 | 0.997218 | 98.202 | 276.884 | 323.441 | 325.937 | 676.581 | 0 | 0 | 0
MLR(60) (g/s) | 0.0793435625 | 220 | 73.02218440447 | 31.3623509014779 | -34.434343812896 | 0.0205825166666666 | 2.32833898944192 | 0.0471925478217213 | 2.39635121918421 | 28.2492325700946 | 25.2637772323449 | -0.0304495485689021 | 23.1110342626784 | 23.2760578972424 | -0.00070874545543466 | -0.080174825275414 | 1.06287852646384 | 120.235127428037 | 0.00097134140208304 | 0.0493229389080459 | 0.0468904775317235 | 18.2147777381188 | 128.405602591339 | 3.9641 | 20.76654121 | 119.091349 | 0.00115889 | 0.1756637 | 1.000222 | 0.996756 | 98.202 | 276.888 | 323.088 | 325.395 | 676.488 | 0 | 0 | 0
MLR(120) (g/s) | 0.0607484034722222 | 225 | 80.7858534879681 | 38.8430143102326 | -43.7826402174309 | 0.0183854666666667 | 2.07980392156863 | 0.057761328285769 | 2.99189563630258 | 28.6337526648257 | 25.3148138570348 | -0.0345786717810157 | 23.1296966267017 | 23.2792131922828 | -0.000804964272296236 | -0.0910593068208412 | 1.06287852646384 | 120.235127428037 | 0.0010619689758204 | 0.0550073974913864 | 0.051971908799911 | 18.4619337039479 | 127.261122954781 | 3.886441 | 20.74871119 | 119.428293 | 0.00152106 | 0.19018246 | 1.000201 | 0.996266 | 98.2022 | 276.894 | 322.697 | 324.783 | 676.372 | 0 | 0 | 0
MLR(180) (g/s) | 0.0504184175925926 | 230 | 89.2484519644235 | 30.7181720455193 | -24.4439706130909 | 0.0256837 | 2.90539592760181 | 0.0438293109752854 | 2.53379127975799 | 29.0588384284567 | 25.2224217863829 | -0.0270699702303884 | 23.0437799229631 | 23.1921794775625 | -0.000627811608035442 | -0.0710194126736925 | 1.06287852646384 | 120.235127428037 | 0.00112569887429594 | 0.0650771350919205 | 0.0580853013220941 | 18.7370767292529 | 126.342775775899 | 3.76895 | 20.72609192 | 118.550408 | 0.00179822 | 0.21698031 | 0.998955 | 0.995877 | 98.2013 | 276.885 | 322.676 | 324.754 | 676.313 | 0 | 0 | 0
MLR(240) (g/s) | 0.0441407779513889 | 235 | 98.3563818562493 | 29.4807687167459 | -15.2760698945931 | 0.0294928 | 3.33628959276019 | 0.0360465036760321 | 2.06832509465135 | 29.5278505130084 | 25.0992237897238 | -0.019508797155641 | 22.9406041064926 | 23.0938930059551 | -0.000450534074187255 | -0.050965393007608 | 1.06287852646384 | 120.235127428037 | 0.00106311232361648 | 0.0610006983515333 | 0.0623638246504952 | 19.0381995441844 | 125.650427714929 | 3.63318 | 20.70963947 | 117.44315 | 0.00156303 | 0.20712529 | 0.99751 | 0.995294 | 98.2012 | 276.872 | 322.808 | 324.965 | 676.157 | 0 | 0 | 0
MLR(300) (g/s) | 0.0400289247222222 | 240 | 92.8438071566769 | 26.8928190486886 | -23.847458834949 | 0.0305189 | 3.45236425339366 | 0.0313105951559349 | 1.68033237858926 | 30.0058509855407 | 24.9175613337698 | -0.0317353273771438 | 22.7807737729948 | 22.9333765109383 | -0.000727798211437925 | -0.0823301144160548 | 1.06287852646384 | 120.235127428037 | 0.000955564922504462 | 0.0512818958289276 | 0.0578805780957598 | 19.33881055105 | 125.02437910642 | 3.479034 | 20.7242853 | 115.780803 | 0.00114866 | 0.18262276 | 0.998258 | 0.994653 | 98.2017 | 276.867 | 322.896 | 325.059 | 676.091 | 0 | 0 | 0
MLR(360) (g/s) | 0.0342527068287037 | 245 | 83.6202428087794 | 29.5650825087136 | -23.0915987236553 | 0.0250025666666666 | 2.82834464555052 | 0.0379112641867956 | 1.89788196378351 | 30.4470111104544 | 25.3809435281387 | -0.0247246447191847 | 23.1972326158696 | 23.3511641152165 | -0.000577349236528104 | -0.0653109996072516 | 1.06287852646384 | 120.235127428037 | 0.000947878910247967 | 0.0474519203249614 | 0.0523134905734684 | 19.6142957227231 | 124.273514736548 | 3.336681 | 20.74797721 | 120.089902 | 0.00104495 | 0.1702192 | 0.99693 | 0.994124 | 98.2021 | 276.843 | 322.796 | 324.938 | 676.131 | 0 | 0 | 0
SEA(60) (m²/kg) | 209.657325287509 | 250 | 80.0403427789842 | 34.7867467039006 | -14.1796435189596 | 0.0203398333333333 | 2.30088612368024 | 0.045172640070878 | 2.31466874407495 | 30.8561625744238 | 25.4585957985754 | -0.01232616942898 | 23.2525618071559 | 23.398314258413 | -0.000288411585901717 | -0.0326257450115065 | 1.06287852646384 | 120.235127428037 | 0.000918803970268313 | 0.0470799764763604 | 0.0503132345101574 | 19.8708625354322 | 123.424650297695 | 3.228092 | 20.75565779 | 120.744624 | 0.00091508 | 0.16888244 | 0.994875 | 0.993478 | 98.2021 | 276.831 | 322.579 | 324.601 | 676.121 | 0 | 0 | 0
SEA(120) (m²/kg) | 130.533315139126 | 255 | 79.192635456069 | 32.8534864944405 | -21.2447430863648 | 0.0213086333333333 | 2.41047888386124 | 0.0442338276012356 | 2.24954289143764 | 31.2542450200114 | 25.7305154382782 | -0.0191672015230027 | 23.4808844759319 | 23.6182856503561 | -0.000452696440688217 | -0.0512100046027395 | 1.06287852646384 | 120.235127428037 | 0.000942562413284609 | 0.0479346846412512 | 0.049990833591975 | 20.1216227056875 | 122.565666745143 | 3.125798 | 20.75868231 | 123.232565 | 0.00097112 | 0.16978237 | 0.995109 | 0.992937 | 98.2027 | 276.817 | 322.304 | 324.19 | 677.153 | 0 | 0 | 0
SEA(180) (m²/kg) | 99.2992702231578 | 260 | 81.5987086648402 | 30.8988483426343 | -38.4515765112181 | 0.0233449666666667 | 2.64083333333333 | 0.0406211081243313 | 2.26568171683633 | 31.6562233803137 | 25.7427503314362 | -0.0380225505324834 | 23.4766703276681 | 23.6083786953821 | -0.000897650771935169 | -0.101544204970042 | 1.06287852646384 | 120.235127428037 | 0.000948298415125576 | 0.0528922641568203 | 0.0520402760106337 | 20.376700479694 | 121.754705308899 | 3.01236 | 20.7515599 | 123.269035 | 0.00099236 | 0.18239799 | 0.996488 | 0.992178 | 98.2016 | 276.807 | 322.093 | 323.9 | 676.528 | 0 | 0 | 0
SEA(240) (m²/kg) | 82.0503768248583 | 265 | 83.9536022534212 | 26.8836590589447 | -6.30611050359784 | 0.0276059833333334 | 3.1228487933635 | 0.0326494937111457 | 1.93686921046958 | 32.0701041576093 | 25.2160144285367 | -0.00752523881548444 | 23.0020849888121 | 23.1336686753739 | -0.00017408638146048 | -0.0196930295769774 | 1.06287852646384 | 120.235127428037 | 0.000901321379231661 | 0.0534691791430698 | 0.0533866077441332 | 20.6402676890809 | 121.019260972111 | 2.889343 | 20.74290501 | 118.305844 | 0.00087929 | 0.18672821 | 0.992409 | 0.991558 | 98.2014 | 276.793 | 322.174 | 324.017 | 676.031 | 0 | 0 | 0
SEA(300) (m²/kg) | 69.6055705943909 | 270 | 85.9929695292793 | 25.6077590415112 | -12.7297676112334 | 0.02968545 | 3.35808257918552 | 0.0240761374720057 | 1.94468096919033 | 32.4949705870661 | 24.8880455936771 | -0.0165467527545841 | 22.7051663126896 | 22.8376458837338 | -0.000377888879934888 | -0.0427476108523629 | 1.06287852646384 | 120.235127428037 | 0.000714710975118353 | 0.0577287296768511 | 0.0550617582327062 | 20.911388604023 | 120.35174291506 | 2.73715 | 20.7342875 | 115.259845 | 0.00015268 | 0.1998305 | 0.992809 | 0.990938 | 98.2009 | 276.802 | 322.206 | 324.086 | 676.18 | 0 | 0 | 0
SEA(360) (m²/kg) | 65.9427856849277 | 275 | 89.0528172350072 | 18.6662254751156 | -10.0086422200368 | 0.0421738666666667 | 4.77079939668175 | 0.0183148639061395 | 2.69191345092722 | 32.9325850539768 | 25.312461961963 | -0.0181638522531378 | 23.0998116272608 | 23.2386355394013 | -0.000422103142502202 | -0.047749224264955 | 1.06287852646384 | 120.235127428037 | 0.000772408628395674 | 0.113528398957611 | 0.0651575105723325 | 21.2119367760356 | 119.754854741734 | 2.580477 | 20.70154428 | 119.262903 | 0.00033859 | 0.34234595 | 0.992489 | 0.990436 | 98.2017 | 276.813 | 322.31 | 324.247 | 676.784 | 0 | 0 | 0
COY(60) (kg/kg) | 0.0208620874786289 | 280 | 156.688529854385 | 27.0554645691318 | -2.14212503849604 | 0.0511958166666666 | 5.79138197586727 | 0.0144990855244091 | 1.56366483849623 | 33.5469384217003 | 24.3409610449455 | -0.0048903931303418 | 22.2558937493534 | 22.4251584330715 | -0.00010966784074792 | -0.0124058643379999 | 1.06287852646384 | 120.235127428037 | 0.000742292524341968 | 0.0800530983997658 | 0.096685096002459 | 21.6165432924726 | 119.810494363215 | 2.322559 | 20.57500771 | 110.495683 | 0.00033659 | 0.26361969 | 0.990402 | 0.98985 | 98.2025 | 276.793 | 322.929 | 325.385 | 677.585 | 0 | 0 | 0
COY(120) (kg/kg) | 0.0222569352144451 | 285 | 117.895526802639 | 32.2672264116803 | -16.6313868468291 | 0.0322989166666666 | 3.65372360482654 | 0.0235062106117832 | 1.79262195685788 | 34.2333985633428 | 24.6719705566753 | -0.0234225845875482 | 22.7090186671686 | 22.9340949035317 | -0.000537175777816829 | -0.0607664907032612 | 1.06287852646384 | 120.235127428037 | 0.000759225137699101 | 0.0578997471993895 | 0.0723448760149906 | 22.0391182225162 | 120.117187941554 | 2.103047 | 20.66912762 | 114.278559 | 0.00036525 | 0.20162357 | 0.991895 | 0.98925 | 98.2035 | 276.806 | 325.083 | 328.305 | 676.805 | 0 | 0 | 0
COY(180) (kg/kg) | 0.0245052463138915 | 290 | 97.7839855463906 | 36.282441895421 | -28.8690826924592 | 0.0238244833333333 | 2.69507730015083 | 0.0304820216813247 | 2.10052011886457 | 34.7725973442154 | 24.9693139310475 | -0.0296951701333706 | 22.9499009478875 | 23.1617120348536 | -0.000687790979455117 | -0.0778044094406241 | 1.06287852646384 | 120.235127428037 | 0.000726218417513025 | 0.0500438065632203 | 0.060271006707655 | 22.3706579293228 | 119.905508083501 | 1.989459 | 20.71605581 | 116.88263 | 0.00019067 | 0.17907886 | 0.992151 | 0.988798 | 98.2044 | 276.815 | 324.619 | 327.615 | 676.8 | 0 | 0 | 0
COY(240) (kg/kg) | 0.0264146790684502 | 295 | 81.8675288752458 | 30.6460038064816 | -43.5858171353558 | 0.0236151166666667 | 2.67139328808446 | 0.0315791070882225 | 1.97019571050675 | 35.2217261302695 | 24.3294684044655 | -0.0457031669449315 | 22.326258100207 | 22.5210685706666 | -0.00102928415666343 | -0.116434859351066 | 1.06287852646384 | 120.235127428037 | 0.000745744298117534 | 0.046526401559783 | 0.0511630526189489 | 22.6492430776393 | 119.395681797524 | 1.853612 | 20.74419442 | 110.792691 | 0.00035275 | 0.1730332 | 0.993532 | 0.988369 | 98.2048 | 276.832 | 324.103 | 326.931 | 676.871 | 0 | 0 | 0
COY(300) (kg/kg) | 0.0271647670668423 | 300 | 83.177445806124 | 38.1420916101905 | -21.765344553637 | 0.0192776166666667 | 2.18072586726998 | 0.0415595978987452 | 2.43562371923016 | 35.6343385669729 | 25.6833482328284 | -0.0176953895785674 | 23.5239412127374 | 23.711485246481 | -0.000419583968922935 | -0.04746424987816 | 1.06287852646384 | 120.235127428037 | 0.000801169997112816 | 0.04695302040356 | 0.0519373018941654 | 22.9069939639221 | 118.781128556576 | 1.756548 | 20.7514996 | 123.232221 | 0.00040882 | 0.16749213 | 0.989956 | 0.987961 | 98.2049 | 276.838 | 323.488 | 326.067 | 676.886 | 0 | 0 | 0
COY(360) (kg/kg) | 0.0282726416179851 | 305 | 78.5354864261401 | 37.4324991983573 | -38.7081822172169 | 0.0185468166666666 | 2.09805618401206 | 0.0442918787392623 | 2.38716761172197 | 36.0386208975536 | 25.6732788337697 | -0.0303423277228953 | 23.4857146561685 | 23.660464208253 | -0.000717913559082647 | -0.0812119410726977 | 1.06287852646384 | 120.235127428037 | 0.000821473354799327 | 0.0442743600472119 | 0.0490360948083008 | 23.1594274556783 | 118.159412778864 | 1.656666 | 20.76165627 | 122.983732 | 0.00049186 | 0.16067288 | 0.991008 | 0.987586 | 98.2044 | 276.867 | 323.089 | 325.493 | 676.891 | 0 | 0 | 0
CO2Y(60) (kg/kg) | 1.93096279353482 | 310 | 74.3252947857257 | 37.6669326277606 | -25.8711914126349 | 0.0174433 | 1.97322398190045 | 0.0513568572068049 | 2.77510884999878 | 36.4207728505832 | 25.7295795704621 | -0.0190644807836691 | 23.5082236024474 | 23.6711903297459 | -0.000451278953168014 | -0.0510496553357482 | 1.06287852646384 | 120.235127428037 | 0.000895833067315459 | 0.0484070562031837 | 0.0474188884660267 | 23.4005649138641 | 117.486364034139 | 1.570548 | 20.76772369 | 123.371559 | 0.00078346 | 0.17099505 | 0.98941 | 0.987262 | 98.2041 | 276.864 | 322.691 | 324.928 | 676.765 | 0 | 0 | 0
CO2Y(120) (kg/kg) | 1.9692059039636 | 315 | 81.9008427228701 | 37.0729627080632 | -38.8322001650658 | 0.01952915 | 2.20917986425339 | 0.0469982917733146 | 2.40932526620576 | 36.8113381943547 | 25.797762854321 | -0.0320077406410174 | 23.5442976405259 | 23.6930144604387 | -0.000758359861853596 | -0.0857873146893208 | 1.06287852646384 | 120.235127428037 | 0.000917836689784828 | 0.0470520745225222 | 0.051307762391742 | 23.6473815410085 | 116.86139109319 | 1.478421 | 20.75452017 | 123.888312 | 0.00086214 | 0.16721123 | 0.990601 | 0.986993 | 98.2023 | 276.868 | 322.332 | 324.368 | 676.651 | 0 | 0 | 0
CO2Y(180) (kg/kg) | 2.01062374928817 | 320 | 78.2915884503157 | 34.0533316336794 | -32.4166065428875 | 0.0203239333333333 | 2.2990874811463 | 0.0412585307309916 | 1.9652064832271 | 37.2118192722877 | 25.516815140144 | -0.0281286545461125 | 23.2758978496545 | 23.4221281074958 | -0.000658832950270542 | -0.0745286142839979 | 1.06287852646384 | 120.235127428037 | 0.000838535628007956 | 0.039940725551342 | 0.0482581219299022 | 23.8962962518127 | 116.286935225899 | 1.377186 | 20.76335583 | 121.142201 | 0.00058129 | 0.1501919 | 0.989839 | 0.98667 | 98.2033 | 276.887 | 322.166 | 324.19 | 676.341 | 0 | 0 | 0
CO2Y(240) (kg/kg) | 2.03866580777643 | 325 | 70.2499922595743 | 38.4547703323799 | -17.0977842985915 | 0.0161491 | 1.82682126696833 | 0.045913405861626 | 2.24822567426666 | 37.5831732240624 | 25.4556155656207 | -0.0118276563892752 | 23.2076039424353 | 23.3447624219751 | -0.000276113828416384 | -0.0312345959747041 | 1.06287852646384 | 120.235127428037 | 0.000741460182599985 | 0.0363068212362998 | 0.0433336732157012 | 24.1252757396767 | 115.640532997115 | 1.281519 | 20.78045431 | 120.497062 | 0.00019513 | 0.14104481 | 0.987796 | 0.986465 | 98.2045 | 276.899 | 321.993 | 323.896 | 675.757 | 0 | 0 | 0
CO2Y(300) (kg/kg) | 2.04459861206836 | 330 | 65.9345800482963 | 44.8491416720419 | -24.4653859596225 | 0.01299605 | 1.47014140271493 | 0.0517728431059027 | 2.39580625884013 | 37.9236346548321 | 25.2053139236782 | -0.0137768048446867 | 22.9542144387543 | 23.078891135137 | -0.000317953379200552 | -0.0359675768326417 | 1.06287852646384 | 120.235127428037 | 0.000672842457646467 | 0.0311360179301993 | 0.0402005251330573 | 24.3341112355486 | 114.920105014643 | 1.214768 | 20.79017546 | 118.009534 | -5.646E-05 | 0.12847608 | 0.987687 | 0.986137 | 98.2037 | 276.884 | 321.64 | 323.387 | 676.015 | 0 | 0 | 0
CO2Y(360) (kg/kg) | 2.05454171878397 | 335 | 58.9253710742892 | 38.9259764404222 | -38.3176261690722 | 0.0133818166666667 | 1.51378016591252 | 0.0483009818081236 | 1.93904992051196 | 38.2357845326386 | 26.0370714573139 | -0.021534637646538 | 23.6892760361377 | 23.8109160187716 | -0.000512759448496393 | -0.058004462499592 | 1.06287852646384 | 120.235127428037 | 0.000646354883376313 | 0.0259480105438056 | 0.0356157122798995 | 24.5236518290809 | 114.136670246682 | 1.148023 | 20.81072543 | 125.807483 | -0.00024983 | 0.11276604 | 0.988198 | 0.985775 | 98.2036 | 276.885 | 321.336 | 322.986 | 677.177 | 0 | 0 | 0
|  | 340 | 49.9949340823577 | 65.8380127351429 | -129.393811945457 | 0.00671276666666666 | 0.759362745098039 | 0.082269468047072 | 3.26189208492776 | 38.5080852955302 | 25.4033441490881 | -0.0374726838276875 | 23.0763696455225 | 23.1792969965663 | -0.000868590467700397 | -0.0982568402376015 | 1.06287852646384 | 120.235127428037 | 0.000552255742790783 | 0.0218963204579669 | 0.0301608730400919 | 24.6880932923809 | 113.259074398618 | 1.088981 | 20.82707261 | 119.569642 | -0.00056882 | 0.10390577 | 0.989731 | 0.985512 | 98.2022 | 276.881 | 320.831 | 322.262 | 675.76 | 0 | 0 | 0
User-defined Test Averages |  | 345 | 44.8218826024446 | 0 | -420.110017726048 | 0.00152651666666664 | 0.172682880844643 | 0.299233122461468 | 13.4329390322545 | 38.7451273372422 | 25.2228984688073 | -0.0279130610360986 | 22.8843865185102 | 22.9750847842543 | -0.000641304943892431 | -0.072545808132628 | 1.06287852646384 | 120.235127428037 | 0.000456784348656131 | 0.0205056053150533 | 0.0271284879027013 | 24.8313166947379 | 112.304716919543 | 1.078132 | 20.83718564 | 117.732622 | -0.00094413 | 0.10068299 | 0.988344 | 0.985204 | 98.2011 | 276.892 | 320.438 | 321.708 | 675.611 | 0 | 0 | 0
HRR(0-31) (kW/m²) | 9.08671102194859 | 350 | 44.0198651484764 | 43.6473322056129 | 1.99334453346407 | 0.00891545 | 1.0085350678733 | 0.0518632437483018 | 2.13029418904431 | 38.9672317066195 | 25.8115050894705 | 0.000757051955013415 | 23.3913075347254 | 23.4746947064648 | 1.77715635208723E-05 | 0.00201035786435207 | 1.06292295537265 | 120.240153322697 | 0.000462384156475798 | 0.0189925313277151 | 0.0264624248155069 | 24.9652939765334 | 111.334947733199 | 1.058406 | 20.84174134 | 123.148855 | -0.0009644 | 0.0956051 | 0.984849 | 0.984934 | 98.1999 | 276.882 | 320.067 | 321.208 | 675.837 | 0 | 0 | 0
EHC(0-31) (MJ/kg) | -8.32997719612279 | 355 | 41.6313924025555 | 33.5154575401811 | -46.6455133640101 | 0.01098065 | 1.24215497737557 | 0.0388837520420288 | 1.46184116416877 | 39.1813598504971 | 26.0408351292938 | -0.0216656548575977 | 23.5706741080445 | 23.6410143006086 | -0.000512198056320518 | -0.0579409565973436 | 1.06296738428145 | 120.245179217358 | 0.000426968871860304 | 0.0160519661793298 | 0.0247137272947811 | 25.0932343568092 | 110.370027747879 | 0.995014000000001 | 20.84863672 | 125.195714 | -0.00112134 | 0.08774724 | 0.987094 | 0.984659 | 98.2001 | 276.872 | 319.681 | 320.635 | 675.785 | 0 | 0 | 0
MLR(0-31) (g/s) | -0.0113140388888889 | 360 | 37.1182736043769 | 73.664067408868 | -54.9849374429176 | 0.00445435 | 0.503885746606335 | 0.0987091731402124 | 2.87696004331251 | 39.3782340155144 | 25.6185905152249 | -0.0105455412940139 | 23.1630221935311 | 23.2251858174307 | -0.00024492215609886 | -0.0277061262555272 | 1.06296738428145 | 120.245179217358 | 0.000439685205377105 | 0.0128149869689291 | 0.0218028812009528 | 25.2095258780485 | 109.383983376429 | 0.958964000000001 | 20.85750526 | 121.035566 | -0.00104207 | 0.08010052 | 0.98546 | 0.984276 | 98.1998 | 276.881 | 319.33 | 320.187 | 676.694 | 0 | 0 | 0
SEA(0-31) (m²/kg) | -35.104993432452 | 365 | 34.564610216222 | 48.1979894804641 | -32.568177837098 | 0.00633950000000001 | 0.717138009049774 | 0.0586991506619545 | 1.64166972531352 | 39.5574412250659 | 25.8239296980205 | -0.00882953638506425 | 23.3260129127482 | 23.3835565531542 | -0.000206465963398283 | -0.0233558782124754 | 1.06296738428145 | 120.245179217358 | 0.000372123265621461 | 0.0104073652236251 | 0.0200339815425614 | 25.3141180349073 | 108.37655130155 | 0.941435000000001 | 20.86431781 | 122.86421 | -0.00132671 | 0.0737031 | 0.98503 | 0.984039 | 98.1994 | 276.87 | 319.02 | 319.807 | 675.699 | 0 | 0 | 0
COY(0-31) (kg/kg) | -0.00528425580888535 | 370 | 32.2860666263806 | 43.7078822818881 | -40.1856764524399 | 0.00652991666666665 | 0.738678355957766 | 0.050318012171269 | 1.58838130216982 | 39.7245679171724 | 26.2457591729455 | -0.0110575968431896 | 23.6814016770583 | 23.731116457703 | -0.000262409118428061 | -0.0296842894149391 | 1.06296738428145 | 120.245179217358 | 0.000328572426310705 | 0.0103719975380604 | 0.0187804603319318 | 25.4111541395935 | 107.363697073439 | 0.897035000000001 | 20.8697694 | 126.773679 | -0.00152224 | 0.07318814 | 0.985099 | 0.983858 | 98.1997 | 276.865 | 318.675 | 319.344 | 675.751 | 0 | 0 | 0
CO2Y(0-31) (kg/kg) | -1.36785062596274 | 375 | 30.5838593594447 | 0 | -153.454484822458 | 0.00320423333333335 | 0.362469834087483 | 0.092056233654518 | 2.97872568991229 | 39.881742732137 | 25.6438268998491 | -0.0212264906403575 | 23.1240504311917 | 23.1646381754104 | -0.000491703975417617 | -0.0556226216535765 | 1.06296738428145 | 120.245179217358 | 0.00029496965241693 | 0.00954453214647332 | 0.0177324419979339 | 25.5024363954182 | 106.351313952365 | 0.879952000000001 | 20.87194824 | 120.950953 | -0.00162735 | 0.07167506 | 0.985976 | 0.983593 | 98.199 | 276.863 | 318.479 | 319.038 | 675.728 | 0 | 0 | 0
HRR(31-410) (kW/m²) | 106.814158946812 | 380 | 30.5913324003551 | 46.8899068745492 | -48.0691093358477 | 0.00576728333333333 | 0.65240761689291 | 0.0493301009165975 | 1.48489839456337 | 40.0346807115365 | 26.2332622951391 | -0.0117125589010269 | 23.6341016169957 | 23.6693087704777 | -0.000277228173120812 | -0.0313606530679652 | 1.06296738428145 | 120.245179217358 | 0.000284500668847944 | 0.00856382976265876 | 0.0175767538326941 | 25.5907093849947 | 105.354422925096 | 0.858895000000001 | 20.87389173 | 126.460225 | -0.00169534 | 0.06866444 | 0.984756 | 0.983442 | 98.201 | 276.866 | 318.19 | 318.664 | 675.734 | 0 | 0 | 0
EHC(31-410) (MJ/kg) | 28.5675255351864 | 385 | 29.0106168770482 | 0 | -248.069924521524 | 0.00275933333333332 | 0.312141779788837 | 0.0939631055067896 | 2.12227387020273 | 40.18368558473 | 25.5072314630203 | -0.0297725926422532 | 22.9623831352603 | 22.9911993206218 | -0.000684507611729722 | -0.077432987752231 | 1.06296738428145 | 120.245179217358 | 0.0002592755291284 | 0.00585606103251271 | 0.0163132422967603 | 25.6754343753184 | 104.373209310987 | 0.828569000000001 | 20.87664915 | 119.46559 | -0.00176568 | 0.06228971 | 0.986624 | 0.983281 | 98.2001 | 276.874 | 317.946 | 318.345 | 675.776 | 0 | 0 | 0
MLR(31-410) (g/s) | 0.0329915736666667 | 390 | 26.7651305955517 | 0 | 0 | -0.00126461666666666 | -0.143056184012065 | 0 | 0 | 40.3231249534115 | 25.8723382032881 | -0.0139085018947468 | 23.2745809679853 | 23.3027840570876 | -0.000324106816210879 | -0.0366636669921808 | 1.06296738428145 | 120.245179217358 | 0.000205043451477149 | 0.00424191881321859 | 0.0148344523882518 | 25.7533036120309 | 103.39262808567 | 0.832008000000001 | 20.88263955 | 122.823113 | -0.00199726 | 0.05797066 | 0.984654 | 0.983094 | 98.2001 | 276.865 | 317.721 | 318.106 | 675.862 | 0 | 0 | 0
SEA(31-410) (m²/kg) | 65.9476280881639 | 395 | 24.0278192835333 | 57.6213992059921 | 70.1969995084204 | 0.00368623333333332 | 0.416994720965308 | 0.0300269612421935 | 1.19690518023658 | 40.4501073281092 | 26.2663792568571 | 0.0109470332518254 | 23.6137373271869 | 23.6376846160374 | 0.000258762519487922 | 0.0292717782226156 | 1.06361429058017 | 120.318358662915 | 0.000110686385429682 | 0.00441207177222741 | 0.0133462559532325 | 25.8237553828846 | 102.405335007871 | 0.830416000000001 | 20.8885464 | 126.510767 | -0.00238101 | 0.05823511 | 0.981789 | 0.983015 | 98.2011 | 276.871 | 317.515 | 317.837 | 675.9 | 0 | 0 | 0
COY(31-410) (kg/kg) | 0.0283228053908483 | 400 | 23.7549742506835 | 32.758155565569 | 21.8186654875819 | 0.00641043333333333 | 0.725162141779788 | 0.013176229177172 | 0.694751148938104 | 40.5695643119447 | 26.123034518148 | 0.00595468847926686 | 23.4672654011595 | 23.4885672050581 | 0.000139867100530445 | 0.0158220701957517 | 1.06461086463021 | 120.431093283961 | 8.44653387249823E-05 | 0.00445365592352445 | 0.0131970806817484 | 25.8901137244721 | 101.423910779862 | 0.797794000000001 | 20.88881091 | 125.039912 | -0.00248241 | 0.05840053 | 0.982233 | 0.9829 | 98.2033 | 276.877 | 317.277 | 317.565 | 676.517 | 0 | 0 | 0
CO2Y(31-410) (kg/kg) | 2.05157697341266 | 405 | 24.4764287116092 | 0 | 255.253415079919 | 0.00174720000000002 | 0.197647058823532 | 0.0786838065114552 | 2.36764662807017 | 40.6901428193505 | 25.9913999060516 | 0.019085561796382 | 23.3434938832675 | 23.3673376548016 | 0.00044597876682764 | 0.0504500867452082 | 1.06607547929861 | 120.596773676313 | 0.000137476346736816 | 0.00413675218856425 | 0.013559331830641 | 25.957004755753 | 100.469488442841 | 0.776031000000001 | 20.88731781 | 123.753668 | -0.00226982 | 0.05765495 | 0.980661 | 0.982797 | 98.2042 | 276.888 | 317.202 | 317.526 | 676.144 | 0 | 0 | 0
|  | 410 | 24.7804636669158 | 0 | 0 | -0.00365523333333344 | -0.413487933635005 | 0 | 0 | 40.8132850502968 | 26.4325933960397 | -0.00495218995105232 | 23.7268675748545 | 23.7485714880385 | -0.000117607437074912 | -0.0133040087188814 | 1.06719042621568 | 120.722898893176 | 0.000246715625641852 | 0.00386373233088833 | 0.0137195169373577 | 26.025201877673 | 99.5445976836507 | 0.781554000000001 | 20.88755744 | 127.921261 | -0.00185161 | 0.05680037 | 0.983362 | 0.982807 | 98.2053 | 276.864 | 317.03 | 317.32 | 676.264 | 0 | 0 | 0
C-factor | 0.041612
Time to ignition (s) | 31

## CZ_O_FOAM_10_1_24090014_red
Column1 | Column2 | Column3 | Column4 | Column5 | Column6 | Column7 | Column8 | Column9 | Column10 | Column11 | Column12 | Column13 | Column14 | Column15 | Column16 | Column17 | Column18 | Column19 | Column20 | Column21 | Column22 | Column23 | Column24 | Column25 | Column26 | Column27 | Column28 | Column29 | Column30 | Column31 | Column32 | Column33 | Column34 | Column35 | Column36 | Column37 | Column38 | Column39
Column1 | Column2 | Column3 | Column4 | Column5 | Column6 | Column7 | Column8 | Column9 | Column10 | Column11 | Column12 | Column13 | Column14 | Column15 | Column16 | Column17 | Column18 | Column19 | Column20 | Column21 | Column22 | Column23 | Column24 | Column25 | Column26 | Column27 | Column28 | Column29 | Column30 | Column31 | Column32 | Column33 | Column34 | Column35 | Column36 | Column37 | Column38 | Column39
Exported data
Parameter | Value | Time (s) | HRR (kW/m²) | EHC (MJ/kg) | SEA (m²/kg) | MLR (g/s) | Specific MLR (g/s·m²) | COY (kg/kg) | CO2Y (kg/kg) | THR (MJ/m²) | MFR (g/s) | k (1/m) | V stack (l/s) | V smoke (l/s) | SPR (m²/s) | RSR ((m²/s)/m²) | TSP (m²) | TSR (m²/m²) | COP (g/s) | CO2P (g/s) | O2C (g/s) | TOC (g) | ARHE(kW/m²) | Specimen mass (g) | Oxygen (%) | DPT (Pa) | CO (%) | CO2 (%) | PDM (-) | PDC (-) | APT (kPa) | Cold Trap TC (K) | Stack TC (K) | Smoke TC (K) | Cone Heater TC (K) | Soot MFM (g/s) | Spare TC (K) | HFM (kW/m²)
Peaks |  | 0 | 4.26135071455824 | 1.9755392818669 | 11.0507458633149 | 0.0190683833333326 | 2.1570569381598 | 0.00470430149396636 | 0.0968517685241654 | 0 | 25.7426994944399 | 0.00927563320020009 | 22.6639259027074 | 22.7175712636398 | 0.000210719858240929 | 0.0238370880363042 | 0 | 0 | 8.970342420252E-05 | 0.00184680664872999 | 0.00232599385132538 | 0 | 0 | 12.721 | 20.93253886 | 119.00132 | -0.00271921 | 0.05293862 | 0.983004 | 0.984044 | 98.1993 | 276.663 | 310.943 | 311.679 | 676.405 | 0 | 0 | 0
peak HRR (kW/m²) | 289.420199099759 | 5 | 0.0987320505717403 | 0.237417791202154 | 92.7480953803102 | 0.00367618333333339 | 0.415857843137261 | -0.00237300226753489 | 0.106953537162593 | 0.0109002069128249 | 26.7590072269766 | 0.0144396875443824 | 23.5569427318379 | 23.6126302170685 | 0.000340959002435512 | 0.0385700228999448 | 0.0013791971516911 | 0.156017777340622 | -8.72359138587411E-06 | 0.000393180810758177 | -0.000204343294870213 | 0.00581498462831346 | 2.18004138256499 | 12.67057 | 20.94140844 | 128.573502 | -0.00311324 | 0.04918429 | 0.982713 | 0.984332 | 98.2003 | 276.664 | 310.92 | 311.655 | 677.413 | 0 | 0 | 0
peak EHC (MJ/kg) | 59.1376716677829 | 10 | -1.21952354701026 | -29.3362641994769 | -2314.0157513515 | 0.000367483333333318 | 0.0415705128205111 | -0.154129678242606 | 0.0823298752622729 | 0.0111470370392543 | 26.3580512846234 | -0.0365627276014192 | 23.2041902916575 | 23.2576253873205 | -0.000850362221692453 | -0.0961948214584223 | 0.00223159465777988 | 0.252442834590484 | -5.66400879261848E-05 | 3.02548569942963E-05 | -0.000988842458622267 | 0.00581498462831346 | 1.11470370392543 | 12.664099 | 20.94411292 | 124.750492 | -0.00330173 | 0.04829285 | 0.988586 | 0.984474 | 98.2005 | 276.671 | 310.923 | 311.639 | 676.49 | 0 | 0 | 0
peak MLR (g/s) | 0.10629305 | 15 | 0.304584559190108 | 1.07434662167445 | -357.000236393936 | 0.00250620000000004 | 0.283506787330322 | -0.00501435392067932 | 0.258621333690972 | 0.0119084984372296 | 26.617445212806 | -0.0380968861176155 | 23.4305870776767 | 23.4852263171397 | -0.000894713992450498 | -0.10121199009621 | 0.00223159465777988 | 0.252442834590484 | -1.25669737960067E-05 | 0.000648156786496326 | -5.36973014985716E-05 | 0.00581498462831346 | 0.793899895815305 | 12.657929 | 20.94089984 | 127.207316 | -0.00312835 | 0.04981985 | 0.988779 | 0.984494 | 98.2019 | 276.663 | 310.897 | 311.622 | 676.303 | 0 | 0 | 0
peak SEA (m²/kg) | 349.52178456403 | 20 | 1.49165975398773 | 12.2149778992904 | 1436.15827362174 | 0.00107951666666688 | 0.122117269984941 | -0.0475577923827255 | 0.69985156624297 | 0.0163991092201742 | 26.8942430727088 | 0.0653292565813281 | 23.6743205831964 | 23.7314317271645 | 0.0015503567923462 | 0.175379727640973 | 0.00610748663864538 | 0.690892153692916 | -5.13394295070354E-05 | 0.000755501429952206 | 0.000588035316548741 | 0.00728507291968531 | 0.819955461008709 | 12.641921 | 20.93873819 | 129.867177 | -0.00327692 | 0.05006603 | 0.977481 | 0.984788 | 98.2014 | 276.674 | 310.898 | 311.648 | 676.11 | 0 | 0 | 0
peak COY (kg/kg) | 0.32392422599138 | 25 | -4.67940968830768 | 0 | 0 | -0.00226974999999984 | -0.256759049773738 | 0 | 0 | 0.0201282586051435 | 26.3018233802869 | 0.0970153799540653 | 23.1497007675554 | 23.2007132782542 | 0.00225082601389516 | 0.254618327363705 | 0.0156104436542488 | 1.76588729120461 | 8.83374179548991E-05 | 0.0303818533438821 | 0.00181804740158702 | 0.0133002797150247 | 0.80513034420574 | 12.643518 | 20.93446073 | 124.192048 | -0.00273224 | 0.12423656 | 0.974001 | 0.984833 | 98.1997 | 276.671 | 310.856 | 311.541 | 675.95 | 0 | 0 | 0
peak CO2Y (kg/kg) | 3.95665402866 | 30 | 68.0579129930519 | 16.8462224723444 | 61.973977757766 | 0.0357131666666666 | 4.03995098039215 | 0.0276094706056879 | 3.18541776907375 | 0.190273041087773 | 26.3466025829863 | 0.0952447067312083 | 23.1873976948133 | 23.2379002741385 | 0.00221328699665939 | 0.250371832201288 | 0.0267707261806351 | 3.0283626901171 | 0.000986021625319366 | 0.113761355689892 | 0.0543077224878591 | 0.15361470443864 | 6.34243470292578 | 12.613582 | 20.7541438 | 124.606065 | 0.00079033 | 0.33237886 | 0.97453 | 0.985169 | 98.1986 | 276.66 | 310.833 | 311.51 | 675.774 | 0 | 0 | 0
|  | 35 | 148.176496297486 | 19.9211227912872 | 238.107249421998 | 0.0657533333333333 | 7.43815987933635 | 0.0243504040737891 | 1.91458737212402 | 0.730859064314117 | 25.403974203206 | 0.690923004412865 | 22.5171212720355 | 22.6600435074995 | 0.0156563453403278 | 1.77107978962984 | 0.071444807023103 | 8.08199174469491 | 0.00160112023586521 | 0.125890501675062 | 0.100056448166014 | 0.539525131073322 | 20.8816875518319 | 12.295032 | 20.58421992 | 116.674804 | 0.00343759 | 0.3743441 | 0.910723 | 0.985357 | 98.199 | 276.652 | 313.048 | 315.035 | 675.92 | 0 | 0 | 0
Time To Peaks |  | 40 | 170.284193000301 | 24.1698873476307 | 349.52178456403 | 0.0622804833333334 | 7.04530354449472 | 0.0264310419261252 | 2.25892582252308 | 1.52701078755858 | 25.5441864930925 | 0.943210080667209 | 22.8480345217695 | 23.0790426484612 | 0.021768385678177 | 2.46248706766708 | 0.165006634569365 | 18.6659088879372 | 0.00164613806616267 | 0.140686992040885 | 0.114382436718422 | 1.07562234328441 | 38.1752696889645 | 11.996823 | 20.53541396 | 119.042893 | 0.00358405 | 0.41067477 | 0.885053 | 0.985524 | 98.1997 | 276.671 | 315.905 | 319.099 | 676.183 | 0 | 0 | 0
t peak HRR (s) | 80 | 45 | 188.836097947842 | 21.7179873019932 | 304.159411141843 | 0.0768630666666666 | 8.69491704374057 | 0.0238800358205336 | 2.07017389699212 | 2.42481151492894 | 24.7555159349172 | 1.03488108994697 | 22.2913435267301 | 22.5906389854777 | 0.0233786250958896 | 2.64464084795131 | 0.277874161504532 | 31.4337286769832 | 0.00183549278527606 | 0.159119914256098 | 0.127392526073239 | 1.68005975026357 | 53.8847003317542 | 11.654646 | 20.47493297 | 112.556551 | 0.00458727 | 0.47122448 | 0.876011 | 0.985703 | 98.2009 | 276.682 | 318.027 | 322.297 | 677.268 | 0 | 0 | 0
t peak EHC (s) | 125 | 50 | 212.01306823863 | 20.3349586089637 | 334.249961137786 | 0.0921661833333334 | 10.4260388386124 | 0.0212551567889681 | 1.77645557457361 | 3.42693443039512 | 25.1440561504448 | 1.32929594220129 | 22.7986154300658 | 23.1750825526252 | 0.0308065431973847 | 3.48490307662723 | 0.413337082237717 | 46.7575884884295 | 0.00195900667739078 | 0.163729130169673 | 0.140826741415955 | 2.35060791898655 | 68.5386886079023 | 11.227323 | 20.43377014 | 116.924726 | 0.00497674 | 0.47675181 | 0.847324 | 0.985967 | 98.1998 | 276.673 | 320.238 | 325.526 | 677.084 | 0 | 0 | 0
t peak MLR (s) | 65 | 55 | 217.316112912343 | 20.8462395822497 | 274.929737395482 | 0.0921544833333334 | 10.4247153092006 | 0.0231845120853034 | 2.08192551657096 | 4.50025738327255 | 24.8118586314917 | 1.0997387360138 | 22.6198548203596 | 23.0382063238807 | 0.0253360079026497 | 2.86606424238118 | 0.553693459987803 | 62.6350067859506 | 0.00213655673255656 | 0.19185877031808 | 0.148012395223118 | 3.07270576058423 | 81.8228615140464 | 10.750816 | 20.40076961 | 114.475266 | 0.00582454 | 0.55709983 | 0.870021 | 0.986228 | 98.1986 | 276.674 | 321.981 | 327.936 | 677.752 | 0 | 0 | 0
t peak SEA (s) | 40 | 60 | 268.479729581823 | 23.1296730567928 | 316.70858416384 | 0.102611083333333 | 11.607588612368 | 0.0245138784331743 | 1.95465121334748 | 5.71474698950796 | 24.9330306558786 | 1.39223602158282 | 22.8561931918567 | 23.3421707370215 | 0.0324978109220177 | 3.67622295497938 | 0.698278007049472 | 78.990724779352 | 0.00251539562272964 | 0.200568878540399 | 0.177568564460945 | 3.88665815979439 | 95.2457831584661 | 10.296154 | 20.29609711 | 116.236231 | 0.0073524 | 0.57761696 | 0.841749 | 0.986533 | 98.1997 | 276.682 | 323.764 | 330.648 | 678.169 | 0 | 0 | 0
t peak COY (s) | 355 | 65 | 261.516943023365 | 21.7493973155023 | 248.682881369772 | 0.10629305 | 12.024100678733 | 0.0222215458656866 | 1.74049355828454 | 7.03973867102093 | 24.454110220897 | 1.14324150871449 | 22.5735073633574 | 23.1213280326953 | 0.0264332619435812 | 2.99018800266756 | 0.845605689213469 | 95.6567521734693 | 0.00236199588577872 | 0.185002368815417 | 0.171383596691423 | 4.75903856267531 | 108.303671861861 | 9.734563 | 20.30636535 | 112.593536 | 0.00690806 | 0.54609263 | 0.866234 | 0.986817 | 98.1996 | 276.67 | 326.022 | 333.934 | 678.463 | 0 | 0 | 0
t peak CO2Y (s) | 125 | 70 | 249.754723161658 | 23.9030181601255 | 205.522768814419 | 0.0923662333333335 | 10.4486689291101 | 0.0234141153212401 | 2.01160078696668 | 8.31791783648349 | 24.3719845943737 | 0.819114128027677 | 22.5922366306788 | 23.1754811326902 | 0.0189833640196254 | 2.1474393687359 | 0.959147254121485 | 108.500820601978 | 0.00216267363905524 | 0.185803987662482 | 0.164954543084803 | 5.59988391211587 | 118.82739766405 | 9.253964 | 20.3281042 | 112.308512 | 0.00609605 | 0.54993488 | 0.899193 | 0.987204 | 98.1999 | 276.679 | 327.392 | 335.844 | 678.729 | 0 | 0 | 0
|  | 75 | 252.351803995342 | 23.2012681709903 | 170.14909802933 | 0.0961494833333335 | 10.8766383861237 | 0.0224193573797174 | 2.27051554620587 | 9.57318415437599 | 24.3364058058276 | 0.704019486335369 | 22.6347768779459 | 23.2376350125053 | 0.0163597478651527 | 1.85065021099013 | 1.04750503383343 | 118.496044551293 | 0.00215560962872519 | 0.218308896667996 | 0.171211914879532 | 6.44030005702671 | 127.64245539168 | 8.790879 | 20.3039358 | 112.355725 | 0.00607945 | 0.63856813 | 0.911498 | 0.987669 | 98.1992 | 276.687 | 328.488 | 337.237 | 678.953 | 0 | 0 | 0
Test Results (between 29 and 360 s) |  | 80 | 289.420199099759 | 24.7968344513389 | 112.395904879269 | 0.103177466666667 | 11.6716591251885 | 0.0190420164601389 | 1.90394494316497 | 10.9276141621137 | 23.8156168555128 | 0.506821261903358 | 22.2437945517432 | 22.8812909024363 | 0.0115967247291506 | 1.31184668881794 | 1.11739621531919 | 126.402286800813 | 0.0019647070185821 | 0.196444215908572 | 0.188335279200598 | 7.33916804222703 | 136.595177026422 | 8.288656 | 20.22493207 | 108.052112 | 0.00545087 | 0.59105824 | 0.93271 | 0.988187 | 98.1993 | 276.691 | 329.873 | 339.327 | 679.257 | 0 | 0 | 0
mean HRR (kW/m²) | 75.0616656353354 | 85 | 281.926824096733 | 26.5606826943475 | 75.8890990186679 | 0.0938316666666668 | 10.6144419306184 | 0.0141524371053874 | 1.7840941975743 | 12.355981720105 | 24.0424302522911 | 0.305392183519479 | 22.6092804301381 | 23.3169053663717 | 0.00712080064275331 | 0.805520434700601 | 1.16419002874895 | 131.69570460961 | 0.00132794676099367 | 0.167404532048726 | 0.179641521710034 | 8.25911004450361 | 145.364490824764 | 7.781068 | 20.2644144 | 110.873474 | 0.00263178 | 0.50644784 | 0.95504 | 0.988875 | 98.1993 | 276.691 | 332.13 | 342.525 | 680.504 | 0 | 0 | 0
mean EHC (MJ/kg) | 25.7132190802585 | 90 | 230.020958923496 | 27.5754761311018 | 50.0264042741222 | 0.0737388999999999 | 8.34150452488687 | 0.0114954254655036 | 1.79513557164787 | 13.6358511776555 | 24.0230909339672 | 0.157833696980606 | 22.6591127426522 | 23.3720180968855 | 0.00368889202212906 | 0.41729547761641 | 1.19121426041115 | 134.752744390402 | 0.000847660028858226 | 0.132371322404185 | 0.145649205949626 | 9.07233686365276 | 151.509457529506 | 7.366124 | 20.39194506 | 111.028465 | 0.00056907 | 0.41084436 | 0.971971 | 0.989618 | 98.1998 | 276.703 | 333.13 | 343.611 | 679.183 | 0 | 0 | 0
mean MLR (g/s) | 0.0256564597222222 | 95 | 179.370738419352 | 28.0991242437919 | 6.84924047672669 | 0.0564301333333333 | 6.38349924585219 | 0.0120419283870835 | 1.80118563344267 | 14.6593304210127 | 23.8252682078788 | 0.0167122171543404 | 22.4534311386998 | 23.1270064147874 | 0.000386503553333751 | 0.0437221214178451 | 1.20140274934981 | 135.905288387988 | 0.000679527624473573 | 0.101641145453255 | 0.113176701464252 | 9.71940163218746 | 154.308741273818 | 7.040523 | 20.51075325 | 109.11465 | -0.00013034 | 0.32897194 | 0.988459 | 0.990344 | 98.2003 | 276.671 | 332.847 | 342.832 | 678.619 | 0 | 0 | 0
mean SEA (m²/kg) | 121.901567815787 | 100 | 147.258898779432 | 26.8286426088624 | -2.6630345047006 | 0.0485216 | 5.48886877828054 | 0.0135730725373541 | 2.07621524677656 | 15.4759045140096 | 24.3475801458228 | -0.00549461403796851 | 22.8847280083815 | 23.5166099257181 | -0.00012921469502328 | -0.0146170469483349 | 1.20236900823315 | 136.014593691532 | 0.000658587196428482 | 0.100741285717993 | 0.0954289744281904 | 10.2409158219186 | 154.759045140096 | 6.78863 | 20.58595507 | 113.648605 | -0.00028254 | 0.32051682 | 0.991712 | 0.991091 | 98.2009 | 276.69 | 331.963 | 341.129 | 677.909 | 0 | 0 | 0
mean COY (kg/kg) | 0.0263460612767128 | 105 | 145.303970413579 | 27.4964905346696 | -11.1401488259453 | 0.0467145833333334 | 5.28445512820513 | 0.0160480984284152 | 1.96189681921645 | 16.2073116869922 | 24.9105812177364 | -0.0217555506989495 | 23.3304638720608 | 23.9206728377824 | -0.00052040741067536 | -0.0588696165922353 | 1.20236900823315 | 136.014593691532 | 0.00074968023137574 | 0.0916491924526884 | 0.0930175982492963 | 10.7120322536123 | 154.355349399925 | 6.546924 | 20.60273482 | 118.541327 | 3.237E-05 | 0.29034249 | 0.994324 | 0.991861 | 98.2022 | 276.675 | 330.78 | 339.148 | 677.087 | 0 | 0 | 0
mean CO2Y (kg/kg) | 1.99515828808196 | 110 | 129.808870265316 | 29.6683359160812 | -22.6402630543308 | 0.0386779500000001 | 4.37533371040725 | 0.0259981194366089 | 1.97392233341724 | 16.8950937886894 | 25.1431214307882 | -0.036413891472687 | 23.4982782595585 | 24.0479368446264 | -0.000875678962402256 | -0.0990587061541013 | 1.20236900823315 | 136.014593691532 | 0.00100555396366319 | 0.0763472693157955 | 0.0823396766570656 | 11.1504254408782 | 153.591761715358 | 6.328628 | 20.64430044 | 120.508529 | 0.00105589 | 0.24805136 | 0.996722 | 0.992593 | 98.202 | 276.68 | 330.078 | 337.799 | 676.933 | 0 | 0 | 0
Total heat release (MJ/m²) | 24.9404944421433 | 115 | 105.12195992999 | 32.0960726296605 | -31.480681733229 | 0.0289530166666667 | 3.27522812971343 | 0.0397454780907976 | 2.00480977888578 | 17.4824208641777 | 24.8353207670918 | -0.0386120653409801 | 23.1284112615952 | 23.6055930925003 | -0.000911460702900211 | -0.103106414355228 | 1.20236900823315 | 136.014593691532 | 0.0011507514895875 | 0.0580452909415764 | 0.0661606712577739 | 11.5216763106653 | 152.021050992849 | 6.163382 | 20.69959183 | 117.159666 | 0.00171168 | 0.20203008 | 0.9977 | 0.993318 | 98.2025 | 276.668 | 328.909 | 335.695 | 675.65 | 0 | 0 | 0
Total oxygen consumed (g) | 16.195793198524 | 120 | 86.4449459348391 | 44.4829489889687 | -57.3236309694565 | 0.0171790166666667 | 1.94332767722474 | 0.0703892061299876 | 2.9992878475912 | 17.9613381288397 | 25.272669726524 | -0.0412543910372693 | 23.4469710857231 | 23.8705162543426 | -0.000984763611818145 | -0.111398598621962 | 1.20236900823315 | 136.014593691532 | 0.0012092173452605 | 0.0515248159219 | 0.0550038040296313 | 11.8245874988838 | 149.677817740331 | 6.040971 | 20.74372258 | 120.864962 | 0.00186798 | 0.18238888 | 0.99873 | 0.994044 | 98.2017 | 276.669 | 327.669 | 333.588 | 674.864 | 0 | 0 | 0
Mass lost (g) | 8.545785 | 125 | 74.5285183105974 | 59.1376716677829 | -66.9798838922533 | 0.0111406499999999 | 1.26025452488687 | 0.100570346414089 | 3.95665402866 | 18.3637717894533 | 25.2203600011938 | -0.0315320477415896 | 23.300967246096 | 23.6647949286217 | -0.000746199443484227 | -0.0844117017516094 | 1.20236900823315 | 136.014593691532 | 0.00112041902977811 | 0.0440796977043907 | 0.0473500286169089 | 12.0804720805001 | 146.910174315627 | 5.982849 | 20.77078264 | 119.863728 | 0.00151417 | 0.16323973 | 0.998272 | 0.99469 | 98.202 | 276.664 | 326.304 | 331.399 | 674.011 | 0 | 0 | 0
Average specific MLR (g/s·m²) | 4.54926004791057 | 130 | 66.2375725752976 | 36.5560852333508 | -31.5958219489395 | 0.0160175833333333 | 1.81194381598793 | 0.0669215577402538 | 2.62046463104424 | 18.7156870166681 | 25.6925533496668 | -0.0211047011706074 | 23.6602593833188 | 23.9799041436858 | -0.000506088711052298 | -0.0572498541914365 | 1.20236900823315 | 136.014593691532 | 0.00107192162790099 | 0.0419735105998035 | 0.0424903218382498 | 12.305072956638 | 143.966823205139 | 5.915105 | 20.79102627 | 123.990759 | 0.00123456 | 0.15573086 | 0.997901 | 0.995503 | 98.2009 | 276.669 | 325.246 | 329.64 | 673.641 | 0 | 0 | 0
Total smoke release (m²/m²) | 134.284710970786 | 135 | 61.4219681447285 | 29.3354427292319 | -26.3328096824707 | 0.0185090166666667 | 2.09378016591252 | 0.0502746902429853 | 2.05173524534678 | 19.0348358684681 | 25.6513966106341 | -0.0204656336349578 | 23.5469690491584 | 23.8152613296314 | -0.000487394413293012 | -0.0551351146259064 | 1.20236900823315 | 136.014593691532 | 0.000930535079618921 | 0.037975601851711 | 0.0392083262600269 | 12.5093195768837 | 140.998784210875 | 5.824893 | 20.80236693 | 123.199396 | 0.00067154 | 0.14564644 | 0.998557 | 0.99623 | 98.2001 | 276.672 | 324.208 | 327.902 | 673.28 | 0 | 0 | 0
Total smoke production (m²) | 1.18707684498175 | 140 | 53.9006472574937 | 32.5614303722152 | -76.1537070268435 | 0.0146333166666667 | 1.65535256410257 | 0.0480799309055739 | 2.14690738778198 | 19.3231424069737 | 25.3613912527158 | -0.0475215763847247 | 23.2200059438336 | 23.4500072397128 | -0.00111438131026436 | -0.126061234192801 | 1.20236900823315 | 136.014593691532 | 0.000703568854252717 | 0.0314163756594198 | 0.0340357591893684 | 12.6924297905072 | 138.022445764098 | 5.738378 | 20.81924551 | 120.115195 | -0.00021095 | 0.12973994 | 1.002441 | 0.997025 | 98.2006 | 276.682 | 323.362 | 326.565 | 673.063 | 0 | 0 | 0
MARHE (kW/m²) | 154.759045140096 | 145 | 46.6542178128363 | 40.4430392802394 | -89.5780421150577 | 0.0101976333333332 | 1.15357843137253 | 0.0559597763419454 | 2.61597541083427 | 19.5745295696495 | 25.4392942235538 | -0.0389724817134123 | 23.2424957581708 | 23.4392060255393 | -0.000913484028207235 | -0.103335297308511 | 1.20236900823315 | 136.014593691532 | 0.000570657280550492 | 0.0266767580487035 | 0.0293216685065896 | 12.8508233597471 | 134.996755652755 | 5.679574 | 20.8363903 | 120.60085 | -0.00075998 | 0.11722908 | 1.002254 | 0.997811 | 98.1995 | 276.67 | 322.684 | 325.415 | 673.013 | 0 | 0 | 0
|  | 150 | 40.0603533859483 | 34.4297517680835 | -31.3371990273731 | 0.0102856833333334 | 1.16353883861238 | 0.0490730650007778 | 2.28828951118993 | 19.7913159976465 | 25.6400849152426 | -0.0136937715578993 | 23.3741128787805 | 23.5380373030445 | -0.000322324505749203 | -0.0364620481616746 | 1.20236900823315 | 136.014593691532 | 0.000504750006794087 | 0.023536621287088 | 0.0252311185229808 | 12.987205327321 | 131.942106650976 | 5.630552 | 20.85164756 | 122.241071 | -0.00104394 | 0.10862884 | 1.000082 | 0.998522 | 98.1998 | 276.679 | 321.97 | 324.228 | 673.064 | 0 | 0 | 0
Test Averages |  | 155 | 35.4001596108423 | 25.4801480499864 | -70.4003597230624 | 0.0122816166666666 | 1.38932315233785 | 0.0371668184604017 | 1.78670768706333 | 19.9799672801384 | 25.395323688117 | -0.0371953073947302 | 23.1061864147331 | 23.2456804870119 | -0.000864630231314089 | -0.0978088496961639 | 1.20236900823315 | 136.014593691532 | 0.000456468617050243 | 0.0219436589078984 | 0.0224400587055607 | 13.1063832703924 | 128.903014710571 | 5.574143 | 20.86073693 | 119.686337 | -0.00122091 | 0.10508302 | 1.003477 | 0.999231 | 98.2001 | 276.685 | 321.347 | 323.287 | 673.24 | 0 | 0 | 0
HRR(60) (kW/m²) | 224.092968942796 | 160 | 34.2361948510313 | 28.9426017261232 | -122.879867943336 | 0.0104568333333333 | 1.18289969834088 | 0.036430944601025 | 2.03291728618672 | 20.1540581662931 | 25.9387604112435 | -0.0542697666877703 | 23.5575267421898 | 23.6767979213559 | -0.00128493429910547 | -0.145354558722338 | 1.20236900823315 | 136.014593691532 | 0.000380952315868818 | 0.0212578772421068 | 0.0216669138159232 | 13.2166507016961 | 125.962863539332 | 5.512071 | 20.86511047 | 124.635414 | -0.00156089 | 0.10215171 | 1.006055 | 0.99985 | 98.2002 | 276.689 | 320.76 | 322.384 | 673.591 | 0 | 0 | 0
HRR(120) (kW/m²) | 163.342024637989 | 165 | 33.4750204243196 | 31.2942744267919 | -78.63295192986 | 0.00945601666666668 | 1.06968514328809 | 0.0357469809135257 | 2.33633785964327 | 20.3233362044815 | 26.051461106235 | -0.0313413103796797 | 23.6248443488296 | 23.7244229737134 | -0.000743554503997956 | -0.0841125004522574 | 1.20236900823315 | 136.014593691532 | 0.000338024047301315 | 0.0220924497397512 | 0.0213617167250069 | 13.3242222780484 | 123.171734572615 | 5.468623 | 20.86649793 | 125.534643 | -0.00173785 | 0.10402666 | 1.004056 | 1.000475 | 98.1991 | 276.671 | 320.285 | 321.635 | 674.971 | 0 | 0 | 0
HRR(180) (kW/m²) | 120.753838987702 | 170 | 33.9242478379892 | 26.2363226749683 | -76.382810126475 | 0.01143035 | 1.29302601809955 | 0.0307874614827127 | 1.97777662377792 | 20.4918343751373 | 25.7542716403897 | -0.0372948768432273 | 23.3244918403856 | 23.4102463295225 | -0.000873082253729155 | -0.0987649608290899 | 1.20236900823315 | 136.014593691532 | 0.000351911460358926 | 0.0226066790316 | 0.0216930275241062 | 13.4318591386712 | 120.54020220669 | 5.413802 | 20.86447709 | 122.524803 | -0.00166661 | 0.10598469 | 1.005282 | 1.001017 | 98.1996 | 276.674 | 319.862 | 321.038 | 674.421 | 0 | 0 | 0
HRR(240) (kW/m²) | 98.3712153784739 | 175 | 35.1021801306488 | 25.1565632174552 | -75.0861848017252 | 0.0123348833333333 | 1.3953487933635 | 0.0294626411984468 | 1.93591854178302 | 20.6644004450589 | 26.1067388423882 | -0.0390565872286754 | 23.6307698893917 | 23.7137803170469 | -0.000926179329474387 | -0.104771417361356 | 1.20236900823315 | 136.014593691532 | 0.000363418241874702 | 0.0238793293557303 | 0.0225266549073693 | 13.5424083447499 | 118.082288257479 | 5.355352 | 20.86261618 | 125.832564 | -0.00164011 | 0.1084129 | 1.005953 | 1.001484 | 98.1993 | 276.685 | 319.687 | 320.81 | 674.907 | 0 | 0 | 0
HRR(300) (kW/m²) | 81.8019507372458 | 180 | 36.6095940543082 | 26.4898587175132 | -58.372055588018 | 0.0122170833333333 | 1.38202300150829 | 0.0308783583388322 | 2.05371717848759 | 20.8436798805213 | 26.235243255456 | -0.0299624298145833 | 23.7260650231436 | 23.801015867868 | -0.000713136267456779 | -0.0806715234679614 | 1.20236900823315 | 136.014593691532 | 0.00037724347702204 | 0.025090433912681 | 0.0235336584408808 | 13.6575591281205 | 115.798221558451 | 5.291724 | 20.8595245 | 126.961885 | -0.00159267 | 0.11115608 | 1.005311 | 1.001883 | 98.1994 | 276.696 | 319.404 | 320.413 | 675.342 | 0 | 0 | 0
HRR(360) (kW/m²) |  | 185 | 39.5721914319983 | 25.8984208996999 | -43.2829381847596 | 0.0135073166666667 | 1.52797699849171 | 0.0295071198491623 | 1.85212764201566 | 21.034134344237 | 25.5393140751704 | -0.0252406419347057 | 23.0903321160523 | 23.162499346795 | -0.000584636352325307 | -0.066135333973451 | 1.20236900823315 | 136.014593691532 | 0.000398562011723921 | 0.0250172745677922 | 0.0251498863119107 | 13.7792679900025 | 113.698023482362 | 5.232092 | 20.85158401 | 120.282365 | -0.00146584 | 0.1126826 | 1.005117 | 1.002229 | 98.1979 | 276.691 | 319.316 | 320.314 | 675.711 | 0 | 0 | 0
EHC(60) (MJ/kg) | 22.6507598016524 | 190 | 39.2314047248005 | 30.4936334375771 | -77.3811576015095 | 0.01137305 | 1.28654411764706 | 0.0306800392892555 | 2.04659725988741 | 21.231143334629 | 25.7703102097238 | -0.0376558628667781 | 23.2961133086956 | 23.3711222492336 | -0.000880059774459846 | -0.0995542731289419 | 1.20236900823315 | 136.014593691532 | 0.000348925620838667 | 0.0232760529665625 | 0.0246779236431957 | 13.9038375148903 | 111.742859655942 | 5.160747 | 20.85404065 | 122.451939 | -0.00167947 | 0.10765814 | 1.006871 | 1.002558 | 98.1961 | 276.689 | 319.274 | 320.302 | 677.031 | 0 | 0 | 0
EHC(120) (MJ/kg) | 24.8134720509548 | 195 | 35.9691451014627 | 33.3439385936701 | -37.8390975567513 | 0.00953598333333339 | 1.07873114630468 | 0.0349153650237186 | 2.46758144887201 | 21.4191447091947 | 26.3804195338026 | -0.0150853534100913 | 23.8430899924351 | 23.9194266014463 | -0.000360833003649557 | -0.040818213082529 | 1.20236900823315 | 136.014593691532 | 0.000332952338943432 | 0.0235308155700862 | 0.0229295541913991 | 14.0228562094768 | 109.84176773946 | 5.117975 | 20.86204405 | 128.29413 | -0.00177446 | 0.10691898 | 1.004509 | 1.002783 | 98.1955 | 276.692 | 319.213 | 320.235 | 676.634 | 0 | 0 | 0
EHC(180) (MJ/kg) | 25.0950166910332 | 200 | 35.3121611651252 | 27.5901048712933 | -79.5484936199416 | 0.0113141833333334 | 1.27988499245853 | 0.026542577623298 | 1.92763226685417 | 21.5973479748612 | 25.831206668763 | -0.0384418413866863 | 23.3378519499566 | 23.412672448574 | -0.000900026240706521 | -0.101812923156846 | 1.20236900823315 | 136.014593691532 | 0.000300307589369227 | 0.0218095848664371 | 0.0223050114676379 | 14.1359426236244 | 107.986739874306 | 5.061171 | 20.86255975 | 122.961209 | -0.00187739 | 0.10378187 | 1.007368 | 1.002963 | 98.1958 | 276.676 | 319.092 | 320.115 | 676.679 | 0 | 0 | 0
EHC(240) (MJ/kg) | 25.3323352594532 | 205 | 32.447661949218 | 27.472515732011 | -86.3417530051238 | 0.0104408833333332 | 1.18109539969833 | 0.0366496998269005 | 1.9993842412334 | 21.766747532647 | 25.8671766119006 | -0.0384808627230862 | 23.3562145464793 | 23.4268180630247 | -0.000901484169921969 | -0.101977847276241 | 1.20236900823315 | 136.014593691532 | 0.00038265524009435 | 0.0208753376012229 | 0.0206384181197065 | 14.2433011975927 | 106.179256256815 | 5.007643 | 20.86850011 | 123.229315 | -0.00154988 | 0.10132772 | 1.007491 | 1.003081 | 98.1959 | 276.693 | 318.899 | 319.863 | 676.87 | 0 | 0 | 0
EHC(300) (MJ/kg) | 25.6137219384382 | 210 | 31.2389485416651 | 29.7859833328227 | -58.6082272819299 | 0.00927121666666661 | 1.04878016591251 | 0.043368518925822 | 2.16240548938288 | 21.9259640588742 | 25.6205108818965 | -0.0234387508594825 | 23.1167358495426 | 23.1825312209496 | -0.000543369573580013 | -0.0614671463325806 | 1.20236900823315 | 136.014593691532 | 0.000402078935473727 | 0.020048129813258 | 0.0198666295438075 | 14.3445638167515 | 104.409352661306 | 4.956942 | 20.87053144 | 120.802757 | -0.00145676 | 0.09971423 | 1.005827 | 1.003143 | 98.1952 | 276.69 | 318.668 | 319.575 | 677.071 | 0 | 0 | 0
EHC(360) (MJ/kg) |  | 215 | 30.6881312914582 | 24.5101353983926 | -53.3052808144414 | 0.0110682000000001 | 1.25205882352942 | 0.0357856093232971 | 2.40552294876616 | 22.080781758457 | 26.1578458425815 | -0.0249398455335886 | 23.5920053809224 | 23.6566625208568 | -0.000589993509110404 | -0.0667413471844348 | 1.20236900823315 | 136.014593691532 | 0.000396082281112119 | 0.0266248091015338 | 0.0205575216276861 | 14.4456241946802 | 102.701310504451 | 4.910596 | 20.86958252 | 125.872073 | -0.0015138 | 0.11520264 | 1.005951 | 1.003095 | 98.1982 | 276.709 | 318.539 | 319.412 | 677.068 | 0 | 0 | 0
MLR(60) (g/s) | 0.0865310472222223 | 220 | 45.178807015395 | 22.6472599126403 | -13.6971270668977 | 0.0176348333333333 | 1.99489064856711 | 0.0253606917713009 | 1.94485419228761 | 22.2704491042242 | 25.711158295584 | -0.0103928117822751 | 23.176903578509 | 23.2416941661721 | -0.000241546552970229 | -0.0273242706979897 | 1.20236900823315 | 136.014593691532 | 0.000447231572604928 | 0.0342971795386265 | 0.0296232256712668 | 14.5710760629276 | 101.22931411011 | 4.841068 | 20.83643183 | 121.545702 | -0.00128089 | 0.13600466 | 1.004156 | 1.002967 | 98.1985 | 276.698 | 318.371 | 319.261 | 677.085 | 0 | 0 | 0
MLR(120) (g/s) | 0.0578066399305556 | 225 | 49.8082417908255 | 28.1303016013096 | -39.2376999879232 | 0.0156523333333333 | 1.77062594268476 | 0.0321491324277465 | 1.74788242600455 | 22.5079167262397 | 26.0807026843076 | -0.0260128438573271 | 23.5296660306499 | 23.6099352617038 | -0.000614161559444302 | -0.0694752895298984 | 1.20236900823315 | 136.014593691532 | 0.000503208937136563 | 0.0273584383592984 | 0.0311058793765429 | 14.7228988255471 | 100.035185449954 | 4.744743 | 20.83276391 | 125.169236 | -0.00108444 | 0.11725197 | 1.005717 | 1.002739 | 98.2005 | 276.713 | 318.637 | 319.724 | 677.151 | 0 | 0 | 0
MLR(180) (g/s) | 0.0422635002314815 | 230 | 41.152656681901 | 31.4499997177086 | -59.7731098205372 | 0.0115672333333334 | 1.30851055806939 | 0.0404012008117117 | 1.93146465404333 | 22.7353189724215 | 26.1083208685156 | -0.0292486749383092 | 23.5599052436811 | 23.6390027859869 | -0.000691409508353115 | -0.078213745288814 | 1.20236900823315 | 136.014593691532 | 0.000467330116735928 | 0.0223417023284053 | 0.0256230596354904 | 14.8647211730772 | 98.8492129235719 | 4.688208 | 20.85188617 | 125.462816 | -0.00122865 | 0.1045334 | 1.005769 | 1.002421 | 98.2009 | 276.701 | 318.709 | 319.779 | 677.05 | 0 | 0 | 0
MLR(240) (g/s) | 0.0341143491319445 | 235 | 34.2616996269194 | 31.2820598362222 | -55.1931671152459 | 0.00968201666666665 | 1.09525075414781 | 0.0444955778767978 | 1.91414206212163 | 22.9238548631936 | 25.535838146807 | -0.023133758822843 | 23.0258773899967 | 23.0996254429809 | -0.000534381163895929 | -0.0604503579067793 | 1.20236900823315 | 136.014593691532 | 0.00043080692659612 | 0.0185327553478293 | 0.0212915371457672 | 14.9820076650304 | 97.5483185667812 | 4.626856 | 20.86524804 | 119.930282 | -0.00133505 | 0.09597959 | 1.004642 | 1.001996 | 98.1995 | 276.709 | 318.468 | 319.488 | 676.963 | 0 | 0 | 0
MLR(300) (g/s) | 0.0280783968055556 | 240 | 28.60763205337 | 38.7276366541794 | -81.4971520375468 | 0.00653 | 0.73868778280543 | 0.0504379753599586 | 2.46353558719032 | 23.0810281923943 | 25.5883640132883 | -0.0230150822470799 | 23.0530266453242 | 23.1229416037695 | -0.00053217640280518 | -0.0602009505435724 | 1.20236900823315 | 136.014593691532 | 0.00032935997910053 | 0.0160868873843528 | 0.0178068887211219 | 15.0797537296976 | 96.1709508016429 | 4.592006 | 20.87772916 | 120.31867 | -0.00174858 | 0.08959104 | 1.004091 | 1.00146 | 98.199 | 276.722 | 318.189 | 319.154 | 676.857 | 0 | 0 | 0
MLR(360) (g/s) |  | 245 | 26.6498827326306 | 28.9379089130337 | -39.4684458025063 | 0.00814105000000005 | 0.920933257918558 | 0.031208963159239 | 1.8590730341106 | 23.2191719793593 | 25.6617669068104 | -0.0138706464244236 | 23.0999747973329 | 23.1650768730376 | -0.000321314590700496 | -0.0363478043778842 | 1.20236900823315 | 136.014593691532 | 0.000254073729527524 | 0.0151348065243462 | 0.0165680428685793 | 15.1656910586718 | 94.7721305279972 | 4.556048 | 20.88227895 | 120.909552 | -0.00205575 | 0.08703105 | 1.002529 | 1.000945 | 98.1986 | 276.733 | 317.925 | 318.821 | 677.312 | 0 | 0 | 0
SEA(60) (m²/kg) | 221.906213299948 | 250 | 25.453650339787 | 34.0170433740919 | -20.7064235756277 | 0.00661463333333341 | 0.748261689291109 | 0.0481527290612395 | 2.16932685239013 | 23.3494308120403 | 26.1699832440253 | -0.00580287450323592 | 23.5401175135369 | 23.6030263141293 | -0.000136965399597468 | -0.0154938234838764 | 1.20236900823315 | 136.014593691532 | 0.000318512646739447 | 0.014349301708715 | 0.0158181021974155 | 15.2466564213368 | 93.3977232481614 | 4.513544 | 20.88600761 | 125.653509 | -0.00182102 | 0.08430196 | 1.001045 | 1.000383 | 98.1959 | 276.731 | 317.691 | 318.54 | 676.512 | 0 | 0 | 0
SEA(120) (m²/kg) | 163.087814937432 | 255 | 22.9232377621753 | 27.8099568138485 | -63.6754753609622 | 0.00728665000000004 | 0.824281674208149 | 0.0491631345918837 | 1.97441518322682 | 23.4703730322953 | 25.5785172196411 | -0.0201312651527444 | 22.9894762334919 | 23.0477766309539 | -0.000463980902538958 | -0.0524865274365337 | 1.20236900823315 | 136.014593691532 | 0.000358234554673951 | 0.0143868723948598 | 0.014472127877596 | 15.3223819965244 | 92.0406785580206 | 4.487623 | 20.88950546 | 119.940814 | -0.00163134 | 0.08523303 | 1.002036 | 0.999739 | 98.1969 | 276.743 | 317.434 | 318.239 | 676.335 | 0 | 0 | 0
SEA(180) (m²/kg) | 142.558627154144 | 260 | 23.1354380625327 | 28.6551799107663 | -131.275010779027 | 0.00713718333333334 | 0.807373680241328 | 0.0602287403171546 | 1.92167104119016 | 23.585519721857 | 26.4235766036657 | -0.0393734882399485 | 23.7375524735485 | 23.7960582335352 | -0.000936933819015227 | -0.105987988576383 | 1.20236900823315 | 136.014593691532 | 0.000429863561579258 | 0.0137153185273317 | 0.0145034074460524 | 15.3948208348335 | 90.7135373917578 | 4.441484 | 20.89103613 | 127.935211 | -0.00139735 | 0.08237665 | 1.00368 | 0.999185 | 98.1975 | 276.738 | 317.281 | 318.063 | 676.165 | 0 | 0 | 0
SEA(240) (m²/kg) | 128.886441382012 | 265 | 20.7624844911867 | 27.8253070574464 | -84.1333605543956 | 0.0065961666666666 | 0.746172699849163 | 0.0553143255254932 | 1.95635860607392 | 23.6952645282413 | 25.9669519353023 | -0.0237474927159137 | 23.3149195398803 | 23.3691057444418 | -0.000554957668443547 | -0.0627780167922565 | 1.20236900823315 | 136.014593691532 | 0.000364862510220404 | 0.0129044674254311 | 0.0130712581419771 | 15.4637574988036 | 89.4160925594012 | 4.416767 | 20.89515456 | 123.485921 | -0.00162661 | 0.08092232 | 1.001275 | 0.998568 | 98.1976 | 276.741 | 317.112 | 317.849 | 676.022 | 0 | 0 | 0
SEA(300) (m²/kg) | 123.481002530324 | 270 | 20.8775969808934 | 26.6945922184891 | -12.8228592707762 | 0.00691368333333335 | 0.782090874811464 | 0.0430340021763448 | 1.82727974076566 | 23.7993647319215 | 26.2154162903913 | -0.00376111842440997 | 23.5208617219928 | 23.5709643840721 | -8.86531884260447E-05 | -0.0100286412246657 | 1.20236900823315 | 136.014593691532 | 0.000297523463613226 | 0.0126332334890692 | 0.0130630279428959 | 15.5290932140157 | 88.1457953034131 | 4.374927 | 20.89561481 | 125.76869 | -0.00190599 | 0.07993145 | 0.998424 | 0.997996 | 98.1981 | 276.751 | 316.881 | 317.556 | 676.824 | 0 | 0 | 0
SEA(360) (m²/kg) |  | 275 | 20.8156005152405 | 44.1692684590137 | -70.016115613425 | 0.00416601666666668 | 0.471268853695326 | 0.0602289542681595 | 2.86085747575216 | 23.9035977256619 | 26.0670968767598 | -0.0124529580184803 | 23.3747974423857 | 23.4232143196759 | -0.00029168830458079 | -0.0329964145453382 | 1.20236900823315 | 136.014593691532 | 0.000250914827297058 | 0.0119183799249415 | 0.0129040713458804 | 15.5940109622377 | 86.9221735478613 | 4.350937 | 20.89591013 | 124.280523 | -0.0020842 | 0.07830714 | 0.998851 | 0.997434 | 98.1985 | 276.759 | 316.705 | 317.361 | 675.812 | 0 | 0 | 0
COY(60) (kg/kg) | 0.021518498938157 | 280 | 20.725864686186 | 42.3111954734877 | -99.1580088492771 | 0.00433021666666658 | 0.489843514328799 | 0.0551842945181322 | 2.52355224036339 | 24.0074513886654 | 26.2060842406078 | -0.0182477217397128 | 23.4867415570784 | 23.5303710061599 | -0.000429375662552612 | -0.048571907528576 | 1.20236900823315 | 136.014593691532 | 0.000238959951860653 | 0.0109275279704253 | 0.0126983131849744 | 15.6580169235648 | 85.7408978166623 | 4.329665 | 20.89685844 | 125.54154 | -0.00213665 | 0.07565926 | 0.999 | 0.996924 | 98.1991 | 276.745 | 316.534 | 317.122 | 675.778 | 0 | 0 | 0
COY(120) (kg/kg) | 0.0237075514647087 | 285 | 19.6466937992358 | 24.7576796398102 | -24.324708846616 | 0.00701506666666667 | 0.793559577677225 | 0.0338221935205025 | 1.37394748759408 | 24.108382784879 | 26.3474161775989 | -0.00721573407126724 | 23.6055002265689 | 23.6482459748271 | -0.000170639454206268 | -0.0193031056794421 | 1.20236900823315 | 136.014593691532 | 0.000237264942359227 | 0.00963833322197165 | 0.0119138777380252 | 15.7195474008723 | 84.5908167890491 | 4.304632 | 20.89978854 | 126.856811 | -0.00214836 | 0.07229191 | 0.997257 | 0.996437 | 98.1971 | 276.739 | 316.428 | 317.001 | 675.816 | 0 | 0 | 0
COY(180) (kg/kg) | 0.0245505496226155 | 290 | 18.4764510134846 | 28.5959259695773 | -9.36115619772879 | 0.00571171666666676 | 0.646121794871805 | 0.0380860942622008 | 1.46706046769899 | 24.2036906469108 | 26.1254257574481 | -0.00228059724719691 | 23.3999544237897 | 23.4448550438077 | -5.34682718738383E-05 | -0.00604844704455185 | 1.20236900823315 | 136.014593691532 | 0.000217536979365653 | 0.00837943372436424 | 0.0110818280246843 | 15.7770366652791 | 83.4610022307268 | 4.2643 | 20.90232346 | 124.692674 | -0.00221853 | 0.06932528 | 0.996329 | 0.99607 | 98.1984 | 276.746 | 316.338 | 316.945 | 675.845 | 0 | 0 | 0
COY(240) (kg/kg) | 0.025637869329442 | 295 | 17.282861484302 | 44.3531954599613 | -43.2897124816554 | 0.00344463333333329 | 0.389664404223223 | 0.042192746744021 | 2.00210003433555 | 24.2930889281553 | 26.3310581968211 | -0.0063162661936109 | 23.5669128802014 | 23.6084392319566 | -0.000149117186604724 | -0.0168684600231589 | 1.20236900823315 | 136.014593691532 | 0.000145338541859344 | 0.00689650051493996 | 0.0101772605781717 | 15.8301843867862 | 82.3494539937466 | 4.248921 | 20.90573276 | 126.57081 | -0.00250878 | 0.06545407 | 0.997506 | 0.996788 | 98.1968 | 276.74 | 316.107 | 316.664 | 675.846 | 0 | 0 | 0
COY(300) (kg/kg) | 0.0261730001492419 | 300 | 14.0252467598644 | 30.2763534895057 | 15.5446406197916 | 0.00409505000000003 | 0.463240950226247 | 0.0497173359378431 | 1.35847159111505 | 24.3713591987657 | 25.8994226211634 | 0.00274296167506003 | 23.1683425910859 | 23.2070616038355 | 6.36560805700778E-05 | 0.00720091409163776 | 1.20252814843457 | 136.032595976761 | 0.000203594976532266 | 0.00556300908919574 | 0.00823381066068361 | 15.8762120648834 | 81.2378639958856 | 4.22668 | 20.91194169 | 122.390469 | -0.00226668 | 0.06235293 | 0.997613 | 0.997925 | 98.1952 | 276.737 | 315.94 | 316.468 | 675.85 | 0 | 0 | 0
COY(360) (kg/kg) |  | 305 | 11.609698001365 | 46.1274491173726 | -29.8777873965534 | 0.00222491666666678 | 0.251687405731537 | 0.0754852269929267 | 2.42914011578324 | 24.4354465606687 | 25.8539756356983 | -0.00287079666247114 | 23.1174395755897 | 23.1557978350502 | -6.64755871417184E-05 | -0.00751986279883692 | 1.202687288636 | 136.050598261991 | 0.000167948339623688 | 0.00540463432927502 | 0.00688492624549597 | 15.9140089071488 | 80.1162182317008 | 4.21035 | 20.91661348 | 121.907273 | -0.00240782 | 0.06197464 | 0.999336 | 0.999009 | 98.1963 | 276.752 | 315.8 | 316.324 | 675.966 | 0 | 0 | 0
CO2Y(60) (kg/kg) | 1.96083943903137 | 310 | 12.5792318196187 | 39.1654166718084 | -153.965437053803 | 0.00283924999999992 | 0.321182126696824 | 0.0494140433344696 | 1.78159983215667 | 24.4959188852212 | 26.2585596118119 | -0.01859860521855 | 23.4689399479328 | 23.5042554007756 | -0.000437146367154998 | -0.0494509465107464 | 1.202687288636 | 136.050598261991 | 0.000140298822537389 | 0.00505840732345068 | 0.00734284068007336 | 15.9495783244627 | 79.0190931781329 | 4.201435 | 20.91540643 | 125.697582 | -0.00252705 | 0.06089494 | 1.001891 | 0.999769 | 98.1956 | 276.724 | 315.662 | 316.137 | 676.825 | 0 | 0 | 0
CO2Y(120) (kg/kg) | 2.00336346020241 | 315 | 12.1893422826125 | 22.7055620410681 | -87.5708652177405 | 0.0047456999999999 | 0.536843891402704 | 0.0214528842390911 | 1.20114120748141 | 24.5578403204768 | 25.9454301908242 | -0.017903834418216 | 23.1790120699762 | 23.2120698480651 | -0.000415585055063823 | -0.0470118840569935 | 1.202687288636 | 136.050598261991 | 0.000101808952733453 | 0.0057002558283444 | 0.00721738934132648 | 15.9859788995162 | 77.9613978427834 | 4.180456 | 20.91553861 | 122.664346 | -0.00267378 | 0.06267599 | 1.002474 | 1.00043 | 98.1959 | 276.733 | 315.525 | 315.975 | 676.088 | 0 | 0 | 0
CO2Y(180) (kg/kg) | 2.00550195043314 | 320 | 11.5587868165748 | 28.8160170689017 | -120.500406951785 | 0.00354593333333334 | 0.401123680241328 | 0.03266521521507 | 1.43013348760321 | 24.6172106432247 | 26.3306893755525 | -0.0181483105801068 | 23.512383073027 | 23.5441424591299 | -0.000427286409690567 | -0.0483355667070777 | 1.202687288636 | 136.050598261991 | 0.000115828675471624 | 0.00507115800480849 | 0.00678036538283972 | 16.0209732863267 | 76.9287832600773 | 4.157883 | 20.91740931 | 126.276178 | -0.00262466 | 0.06089208 | 1.003015 | 1.000942 | 98.1964 | 276.741 | 315.38 | 315.806 | 676.175 | 0 | 0 | 0
CO2Y(240) (kg/kg) | 2.00466854345569 | 325 | 11.3847504185156 | 0 | -418.442221698688 | 0.00108335000000007 | 0.122550904977383 | 0.0723240665511985 | 3.8411886939819 | 24.6745694863125 | 25.9733467791665 | -0.0195322148677253 | 23.1810073456304 | 23.2088057574238 | -0.000453319380877302 | -0.051280472949921 | 1.202687288636 | 136.050598261991 | 7.83522774982458E-05 | 0.00416135177162555 | 0.006536897223872 | 16.0542664428434 | 75.9217522655768 | 4.146676 | 20.91793709 | 122.8069 | -0.0027676 | 0.05876122 | 1.003509 | 1.001277 | 98.1959 | 276.74 | 315.213 | 315.591 | 676.241 | 0 | 0 | 0
CO2Y(300) (kg/kg) | 2.00132319277281 | 330 | 11.1307599611125 | 0 | -589.022116534508 | 0.00111271666666667 | 0.125872926093514 | 0.0794624538539918 | 3.42169047314868 | 24.7308582622615 | 26.0427163331868 | -0.0281740676156185 | 23.2337757151287 | 23.2630493773603 | -0.000655414726103222 | -0.0741419373419935 | 1.202687288636 | 136.050598261991 | 8.84191967775675E-05 | 0.00380737201764709 | 0.00634831230489801 | 16.0864794666654 | 74.9419947341259 | 4.143951 | 20.91865321 | 123.415192 | -0.00272846 | 0.05783862 | 1.004774 | 1.001552 | 98.1966 | 276.741 | 315.089 | 315.486 | 676.318 | 0 | 0 | 0
CO2Y(360) (kg/kg) |  | 335 | 10.3904441772484 | 44.4328204948136 | -170.849122077336 | 0.00206719999999994 | 0.233846153846147 | 0.0551018629381183 | 1.35237443467696 | 24.7846612726074 | 25.9485122142797 | -0.015242659920197 | 23.1417240760173 | 23.170451024121 | -0.000353179305158257 | -0.0399524100857757 | 1.202687288636 | 136.050598261991 | 0.000113906571065675 | 0.00279562843136412 | 0.00580366574604176 | 16.1168594117927 | 73.9840635003207 | 4.134001 | 20.92047294 | 122.481564 | -0.00262562 | 0.05530757 | 1.003367 | 1.001625 | 98.1968 | 276.73 | 314.98 | 315.371 | 676.355 | 0 | 0 | 0
|  | 340 | 8.98672194555036 | 25.8235219031102 | -25.9516094649052 | 0.00307636666666668 | 0.348005279034692 | 0.0272124849647099 | 0.606897845145755 | 24.8331041879144 | 25.9268245433818 | -0.00344984098578437 | 23.1129859500094 | 23.1421293425308 | -7.98366663041857E-05 | -0.00903129709323367 | 1.202687288636 | 136.050598261991 | 8.37155816626017E-05 | 0.00186704030087824 | 0.00488879501940005 | 16.1435905637063 | 73.0385417291601 | 4.123246 | 20.92364992 | 122.22722 | -0.00274565 | 0.05295645 | 1.002023 | 1.001629 | 98.1978 | 276.729 | 314.852 | 315.249 | 676.356 | 0 | 0 | 0
User-defined Test Averages |  | 345 | 7.39867059300933 | 23.2959827282076 | -127.810885231534 | 0.00280753333333343 | 0.317594268476632 | 0.0362597907017266 | 0.532628556260806 | 24.8740676692608 | 26.3300522990039 | -0.0152697708032917 | 23.4696930146569 | 23.4995878636916 | -0.000358833320650386 | -0.0405920045984599 | 1.202687288636 | 136.050598261991 | 0.000101800571054791 | 0.00149537242598747 | 0.00397273642497402 | 16.1657443923173 | 72.0987468674227 | 4.105068 | 20.92706038 | 126.043856 | -0.00267974 | 0.05195491 | 1.003312 | 1.001567 | 98.1983 | 276.732 | 314.815 | 315.216 | 676.387 | 0 | 0 | 0
HRR(0-29) (kW/m²) | 0.0932846659729208 | 350 | 6.530150217173 | 48.9657407957661 | -274.566967262719 | 0.00117891666666668 | 0.133361613876321 | 0.067817498170014 | 0.485089396883189 | 24.9088897212863 | 26.3815852611867 | -0.0137512837050887 | 23.5088303094522 | 23.5390077584075 | -0.000323691573822145 | -0.0366166938712833 | 1.202687288636 | 136.050598261991 | 7.99511788842666E-05 | 0.00057187997480888 | 0.00335160087291401 | 16.184055235562 | 71.1682563465323 | 4.097069 | 20.92921813 | 126.501146 | -0.00276616 | 0.0496439 | 1.002925 | 1.001354 | 98.1983 | 276.729 | 314.724 | 315.128 | 677.125 | 0 | 0 | 0
EHC(0-29) (MJ/kg) | 0.266073554890362 | 355 | 4.67411754115709 | 0 | -213.73733176517 | 0.000275183333333325 | 0.0311293363499236 | 0.32392422599138 | -1.50067981422468 | 24.9369003906821 | 26.0350805710852 | -0.00253195697210306 | 23.198288183845 | 23.2298384454996 | -5.88169514129104E-05 | -0.00665350129105321 | 1.202687288636 | 136.050598261991 | 8.91385482557253E-05 | -0.000412962073544381 | 0.00220220470671304 | 16.197939749511 | 70.2447898329074 | 4.093037 | 20.93306107 | 123.190556 | -0.0027255 | 0.04717344 | 1.001381 | 1.001092 | 98.199 | 276.718 | 314.7 | 315.128 | 676.412 | 0 | 0 | 0
MLR(0-29) (g/s) | 0.00320574000000001 | 360 | 4.81480648537567 | 0 | 0 | -0.0026780500000006 | -0.302946832579254 | 0 | 0 | 24.9606227007485 | 25.9123290186412 | -0.00403108895007152 | 23.0802542629597 | 23.1060798012949 | -9.31426629664708E-05 | -0.0105365003355736 | 1.202687288636 | 136.050598261991 | 4.79263614600845E-05 | -0.000442179664179366 | 0.00225928678447095 | 16.209093478239 | 69.3350630576346 | 4.097733 | 20.93282541 | 121.985887 | -0.00288828 | 0.04709429 | 1.001222 | 1.000762 | 98.1986 | 276.705 | 314.582 | 314.934 | 676.405 | 0 | 0 | 0
SEA(0-29) (m²/kg) | 88.8601556946628
COY(0-29) (kg/kg) | -0.00259735561397426
CO2Y(0-29) (kg/kg) | 1.15777992175633
HRR(29-360) (kW/m²) | 75.0616656353354
EHC(29-360) (MJ/kg) | 25.7132190802585
MLR(29-360) (g/s) | 0.0256564597222222
SEA(29-360) (m²/kg) | 121.901567815787
COY(29-360) (kg/kg) | 0.0263460612767128
CO2Y(29-360) (kg/kg) | 1.99515828808196
C-factor | 0.041612
Time to ignition (s) | 29

## CZ_N_FULL_15_3_24090010_red
Column1 | Column2 | Column3 | Column4 | Column5 | Column6 | Column7 | Column8 | Column9 | Column10 | Column11 | Column12 | Column13 | Column14 | Column15 | Column16 | Column17 | Column18 | Column19 | Column20 | Column21 | Column22 | Column23 | Column24 | Column25 | Column26 | Column27 | Column28 | Column29 | Column30 | Column31 | Column32 | Column33 | Column34 | Column35 | Column36 | Column37 | Column38 | Column39
Column1 | Column2 | Column3 | Column4 | Column5 | Column6 | Column7 | Column8 | Column9 | Column10 | Column11 | Column12 | Column13 | Column14 | Column15 | Column16 | Column17 | Column18 | Column19 | Column20 | Column21 | Column22 | Column23 | Column24 | Column25 | Column26 | Column27 | Column28 | Column29 | Column30 | Column31 | Column32 | Column33 | Column34 | Column35 | Column36 | Column37 | Column38 | Column39
Exported data
Parameter | Value | Time (s) | HRR (kW/m²) | EHC (MJ/kg) | SEA (m²/kg) | MLR (g/s) | Specific MLR (g/s·m²) | COY (kg/kg) | CO2Y (kg/kg) | THR (MJ/m²) | MFR (g/s) | k (1/m) | V stack (l/s) | V smoke (l/s) | SPR (m²/s) | RSR ((m²/s)/m²) | TSP (m²) | TSR (m²/m²) | COP (g/s) | CO2P (g/s) | O2C (g/s) | TOC (g) | ARHE(kW/m²) | Specimen mass (g) | Oxygen (%) | DPT (Pa) | CO (%) | CO2 (%) | PDM (-) | PDC (-) | APT (kPa) | Cold Trap TC (K) | Stack TC (K) | Smoke TC (K) | Cone Heater TC (K) | Soot MFM (g/s) | Spare TC (K) | HFM (kW/m²)
Peaks |  | 0 | 4.65176874992545 | 0.860013289019307 | 10.8510807210861 | 0.0478151166666656 | 5.40894984917032 | -0.000953781839393722 | 0.127264863188218 | 0 | 26.5300515405705 | 0.0219330095730975 | 23.5786323721821 | 23.6559277881563 | 0.000518845690638136 | 0.0586929514296534 | 0 | 0 | -4.56051899251577E-05 | 0.00608518428091188 | 0.00322543776017692 | 0 | 0 | 16.77 | 20.93603864 | 127.590769 | -0.00221556 | 0.06740994 | 0.993812 | 0.9963 | 98.1545 | 276.625 | 313.892 | 314.921 | 740.641 | 0 | 0 | 0
peak HRR (kW/m²) | 295.783696145652 | 5 | 7.88050804038644 | 0 | 0 | -0.0568420499999993 | -6.43009615384608 | 0 | 0 | 0.0313306919757797 | 26.0963084611657 | 0.00752563573624257 | 23.1887090726904 | 23.2634846646682 | 0.000175072511541958 | 0.0198045827536151 | 0.00173479550545023 | 0.196243835458171 | -2.73069316649067E-05 | 0.00349198165853287 | 0.00459243362879797 | 0.0195446784724372 | 6.26613839515595 | 16.806776 | 20.9311144 | 123.429281 | -0.00214601 | 0.06112121 | 0.995001 | 0.995855 | 98.1561 | 276.609 | 313.832 | 314.844 | 740.603 | 0 | 0 | 0
peak EHC (MJ/kg) | 60.0279992072699 | 10 | 4.38404257594501 | 0 | 0 | -0.0818567166666665 | -9.2598095776772 | 0 | 0 | 0.0619920685166084 | 26.4622134417165 | 0.0184808124549944 | 23.5150444387416 | 23.5910932588881 | 0.000435982570125794 | 0.0493192952630989 | 0.00326243320961961 | 0.369053530499956 | 1.58742974896106E-05 | 0.0012160382808249 | 0.00236333857042145 | 0.0369341089704858 | 6.19920685166084 | 17.205683 | 20.93895922 | 126.921303 | -0.00197578 | 0.05533926 | 0.993346 | 0.995441 | 98.158 | 276.63 | 313.848 | 314.863 | 740.347 | 0 | 0 | 0
peak MLR (g/s) | 0.158251333333333 | 15 | -0.618393321978976 | -0.0417931340876727 | 2.26923635539531 | 0.130801316666667 | 14.7965290346908 | 0.000541379961568444 | 0.152215843326229 | 0.0729521749564709 | 26.3165020096623 | 0.0126514932109925 | 23.3862318983591 | 23.4611913521542 | 0.000296819103113575 | 0.0335768216191827 | 0.00509443739271804 | 0.57629382270566 | 7.08132117901019E-05 | 0.0199100327245978 | 0.00252210426161748 | 0.0491477160505831 | 4.86347833043139 | 17.3408 | 20.9383684 | 125.530993 | -0.00175957 | 0.10210466 | 0.993549 | 0.994983 | 98.158 | 276.624 | 313.857 | 314.863 | 740.092 | 0 | 0 | 0
peak SEA (m²/kg) | 527.251098195706 | 20 | 35.1062025319873 | 1.96105033585457 | 2.99153900590945 | 0.158251333333333 | 17.9017345399698 | 0.00261307626535135 | 0.408509683962471 | 0.160717681286439 | 26.2252770625507 | 0.0202458138963674 | 23.3072437125822 | 23.3833541504986 | 0.000473415036403846 | 0.0535537371497563 | 0.00702002274151159 | 0.794120219628008 | 0.000413522803093539 | 0.0646472021666397 | 0.0288390406530811 | 0.127550578337329 | 8.03588406432195 | 16.130789 | 20.84750848 | 124.673328 | -0.00040734 | 0.21454265 | 0.992345 | 0.994638 | 98.1585 | 276.607 | 313.885 | 314.91 | 739.864 | 0 | 0 | 0
peak COY (kg/kg) | 0.299249716827568 | 25 | 89.8479524277217 | 0 | 0 | -0.0589910833333337 | -6.67319947209658 | 0 | 0 | 0.473103068685711 | 25.4723857467951 | 0.281151846145889 | 22.7031794487145 | 22.8152575868311 | 0.00641455179083157 | 0.725628030637055 | 0.0242399398096001 | 2.74207463909504 | 0.00103543651551295 | 0.0977503365835154 | 0.0638610682211879 | 0.359300850523002 | 18.9241227474285 | 16.055703 | 20.7201195 | 117.955679 | 0.00216546 | 0.30486295 | 0.962927 | 0.99429 | 98.1597 | 276.613 | 314.787 | 316.341 | 739.774 | 0 | 0 | 0
peak CO2Y (kg/kg) | 10.2480986034886 | 30 | 127.519622912952 | 0 | 0 | -0.0148665666666665 | -1.68173831070888 | 0 | 0 | 1.0165220070374 | 24.9385396262739 | 0.769530766406697 | 22.3654140674266 | 22.5404583036604 | 0.017345576153574 | 1.96216924814185 | 0.083640259670614 | 9.4615678360423 | 0.00141308326406292 | 0.121914803016027 | 0.0881925517814123 | 0.739434900529502 | 33.8840669012465 | 16.419987 | 20.62695176 | 113.765482 | 0.00382128 | 0.3740369 | 0.910464 | 0.993944 | 98.16 | 276.61 | 316.742 | 319.221 | 740.087 | 0 | 0 | 0
|  | 35 | 162.800519427732 | 17.7952702178599 | 309.411754206248 | 0.0808729833333336 | 9.1485275263952 | 0.0230979071996574 | 1.88692004704843 | 1.74232236288911 | 25.0239789848283 | 1.09485251919247 | 22.6040072647103 | 22.855180220543 | 0.0250230516410594 | 2.83066195034609 | 0.189561829157198 | 21.4436458322622 | 0.00186799666399278 | 0.152600853516281 | 0.112250688118528 | 1.24054300027935 | 49.7806389396887 | 16.114919 | 20.54102477 | 115.373045 | 0.00568105 | 0.45363961 | 0.877071 | 0.993666 | 98.16 | 276.598 | 319.028 | 322.573 | 740.184 | 0 | 0 | 0
Time To Peaks |  | 40 | 208.381014500547 | 21.2524521431395 | 317.563357903466 | 0.0866765 | 9.80503393665158 | 0.0275651415254112 | 2.09578592641862 | 2.6702761977098 | 25.0299668400004 | 1.19222288254397 | 22.7656128585681 | 23.0873612596549 | 0.0275252803913198 | 3.11371950128052 | 0.320932659238146 | 36.3045994613287 | 0.00238924998942731 | 0.181655388851224 | 0.141753856499428 | 1.87555436182424 | 66.7569049427451 | 15.712523 | 20.43443251 | 116.2257 | 0.00783259 | 0.52993577 | 0.867191 | 0.993439 | 98.1591 | 276.602 | 321.232 | 325.772 | 740.584 | 0 | 0 | 0
t peak HRR (s) | 65 | 45 | 242.236256896046 | 20.8317028822871 | 302.405088256957 | 0.102793733333333 | 11.6282503770739 | 0.0278733201886578 | 1.95382974269859 | 3.79681937620128 | 24.6531739303749 | 1.35084186877873 | 22.6014624627721 | 23.0118333754582 | 0.0310853480009286 | 3.51644208155301 | 0.467459230218767 | 52.8800034184125 | 0.0028652026425875 | 0.200841453549694 | 0.163386141571834 | 2.6384043570024 | 84.3737639155841 | 15.24837 | 20.34717561 | 113.650652 | 0.00997974 | 0.58845191 | 0.851446 | 0.9932 | 98.1594 | 276.617 | 323.79 | 329.669 | 741.15 | 0 | 0 | 0
t peak EHC (s) | 420 | 50 | 260.297826030883 | 19.489825432149 | 284.980636270082 | 0.118063283333333 | 13.3555750377074 | 0.0276558762048711 | 1.74278683564357 | 5.05315458351861 | 23.9476446401697 | 1.48701322486368 | 22.1327737381158 | 22.6263956781909 | 0.0336457496044683 | 3.80608027199867 | 0.629286974232259 | 71.1863093022917 | 0.00326514354820728 | 0.20575913596619 | 0.174224496808838 | 3.48243095295408 | 101.063091670372 | 14.688185 | 20.28853768 | 108.108838 | 0.01206069 | 0.61776149 | 0.838204 | 0.99305 | 98.1595 | 276.61 | 326.417 | 333.697 | 741.723 | 0 | 0 | 0
t peak MLR (s) | 20 | 55 | 268.514969376981 | 20.1339194743466 | 329.769519073373 | 0.1178942 | 13.3364479638009 | 0.0269609146664993 | 1.7450998613148 | 6.37518657203827 | 24.5454592275381 | 1.65901530428611 | 22.8435991057769 | 23.4343309161151 | 0.0388779136355401 | 4.39795403116969 | 0.81059613233228 | 91.6963950602127 | 0.0031785354658752 | 0.20573715206982 | 0.178688495835116 | 4.36471343456396 | 115.912483127968 | 14.087839 | 20.28811448 | 114.366345 | 0.01135246 | 0.60393087 | 0.821863 | 0.992971 | 98.1588 | 276.6 | 328.695 | 337.195 | 742.342 | 0 | 0 | 0
t peak SEA (s) | 420 | 60 | 272.6681816656 | 20.6628132114824 | 279.097371783977 | 0.116653366666667 | 13.1960822021116 | 0.0294223965009472 | 1.92048861527684 | 7.72814444964472 | 24.5934213014283 | 1.37693095455922 | 23.0041757710553 | 23.6450839736125 | 0.0325576480464192 | 3.68299186045467 | 0.989185036537178 | 111.898759789274 | 0.00343222160723704 | 0.224031462617048 | 0.183786333107344 | 5.27090050692011 | 128.802407494079 | 13.512072 | 20.27063749 | 115.395315 | 0.01239297 | 0.65180957 | 0.848614 | 0.992845 | 98.1581 | 276.607 | 330.36 | 339.564 | 742.875 | 0 | 0 | 0
t peak COY (s) | 425 | 65 | 295.783696145652 | 20.9744484089384 | 291.905762980385 | 0.124662533333333 | 14.10209653092 | 0.0270801678877183 | 1.68687526587449 | 9.14927414417285 | 24.1480245305204 | 1.5572568821651 | 22.6925127658542 | 23.3678285994412 | 0.0363897119077343 | 4.11648324748125 | 1.16155343642256 | 131.397447559113 | 0.00337588233197494 | 0.210290144061254 | 0.194480839004568 | 6.21656843719989 | 140.758063756505 | 12.913118 | 20.21807564 | 111.770385 | 0.01241789 | 0.62541776 | 0.831208 | 0.992679 | 98.1589 | 276.604 | 331.895 | 341.772 | 743.623 | 0 | 0 | 0
t peak CO2Y (s) | 425 | 70 | 267.978701232411 | 20.9946038049674 | 225.922680328083 | 0.112835266666667 | 12.7641704374057 | 0.0216382814807365 | 1.68025116044645 | 10.558680137618 | 23.4583128110545 | 1.11527659815602 | 22.1532350446765 | 22.8571512421361 | 0.0254920458808673 | 2.88371559738318 | 1.31625783089407 | 148.897944671274 | 0.00244156126108729 | 0.189591587755951 | 0.175752252005445 | 7.14215116472493 | 150.838287680257 | 12.289619 | 20.26890669 | 105.997709 | 0.00872447 | 0.58419968 | 0.874089 | 0.992596 | 98.1583 | 276.598 | 333.534 | 344.132 | 744.916 | 0 | 0 | 0
|  | 75 | 259.167225052095 | 22.9754222858594 | 171.759732247832 | 0.0997169166666668 | 11.2801941930618 | 0.0215299119649891 | 1.84114106540161 | 11.8765449533293 | 23.7419397003854 | 0.738487763255828 | 22.468945279196 | 23.1924640588971 | 0.0171273509072461 | 1.93748313430386 | 1.42280632286435 | 160.950941500492 | 0.00214689643725349 | 0.18359291019023 | 0.169882950515707 | 8.00623917102781 | 158.353932711057 | 11.787967 | 20.2993839 | 108.808152 | 0.00731255 | 0.56121787 | 0.912391 | 0.992529 | 98.1583 | 276.611 | 334.246 | 345.009 | 743.82 | 0 | 0 | 0
Test Results (between 19 and 465 s) |  | 80 | 256.067516461791 | 23.1608853044163 | 168.894719191875 | 0.0977353333333332 | 11.0560331825038 | 0.0178257111996841 | 1.69331580950705 | 13.164631807114 | 24.4049135150936 | 0.690143800893008 | 23.1631914115194 | 23.9181771351108 | 0.0165069816784576 | 1.86730561973502 | 1.50689215432861 | 170.462913385589 | 0.00174220182600485 | 0.165496785080774 | 0.16530554370856 | 8.84421040658847 | 164.557897588925 | 11.28098 | 20.33395471 | 115.302366 | 0.00534386 | 0.49859506 | 0.917974 | 0.993114 | 98.1586 | 276.592 | 335.213 | 346.139 | 743.681 | 0 | 0 | 0
mean HRR (kW/m²) | 95.4216904554881 | 85 | 213.635489280885 | 23.4532542193346 | 143.10780280699 | 0.0805234833333334 | 9.10899132730016 | 0.0159610525190173 | 1.82673914076169 | 14.3388893214707 | 23.9436360396626 | 0.49068334056075 | 22.752772456098 | 23.4846749861726 | 0.0115235387741986 | 1.30356773463786 | 1.57696845546025 | 178.390096771521 | 0.00128523954649755 | 0.147095398755472 | 0.1390726961598 | 9.60515600625937 | 168.692815546714 | 10.827021 | 20.42131071 | 111.118655 | 0.00351263 | 0.45661541 | 0.939477 | 0.993527 | 98.1596 | 276.594 | 335.617 | 346.413 | 743.206 | 0 | 0 | 0
mean EHC (MJ/kg) | 25.5258392303144 | 90 | 205.494263495061 | 25.532559825006 | 72.7535540429368 | 0.0711471666666667 | 8.04832202111614 | 0.0179896932264391 | 2.17742139366727 | 15.3867137034105 | 24.2198541800913 | 0.218475143540863 | 22.9934454274489 | 23.6924400240388 | 0.00517620923508517 | 0.585544031118232 | 1.61871782548346 | 183.112876185912 | 0.00127991570226367 | 0.154917362798811 | 0.135762301151191 | 10.2922434995369 | 170.96348559345 | 10.466171 | 20.43967795 | 113.589484 | 0.0034266 | 0.47325846 | 0.96955 | 0.994001 | 98.1588 | 276.575 | 335.299 | 345.492 | 742.69 | 0 | 0 | 0
mean MLR (g/s) | 0.0335643009363296 | 95 | 211.987889609644 | 25.6304912989689 | 52.2284166138225 | 0.0731149833333332 | 8.2709257164404 | 0.015215951520711 | 1.97347039789663 | 16.4304190861723 | 24.1617783411705 | 0.16184468429812 | 22.9251069248849 | 23.5947187688411 | 0.00381867981024601 | 0.431977354100227 | 1.64120504809679 | 185.656679648958 | 0.00111251404183759 | 0.144290255251039 | 0.137675816366382 | 10.9758387933308 | 172.951779854445 | 10.100904 | 20.43129014 | 112.980324 | 0.00272332 | 0.44532473 | 0.976127 | 0.994304 | 98.1591 | 276.578 | 335.106 | 344.894 | 742.873 | 0 | 0 | 0
mean SEA (m²/kg) | 104.710525053344 | 100 | 197.41169703185 | 25.3340843772205 | 37.8869144635325 | 0.06888425 | 7.79233597285068 | 0.0135002425434761 | 2.01703051122227 | 17.453918052776 | 24.1049293699765 | 0.11080049974355 | 22.8942363372366 | 23.5541508718377 | 0.00260981168763459 | 0.295227566474501 | 1.65727627684149 | 187.474691950395 | 0.000929954082425446 | 0.138941633992663 | 0.128808150351025 | 11.6420487101243 | 174.53918052776 | 9.740874 | 20.46337165 | 112.562719 | 0.00195142 | 0.43164897 | 0.982113 | 0.994597 | 98.1601 | 276.568 | 335.444 | 345.113 | 741.45 | 0 | 0 | 0
mean COY (kg/kg) | 0.0274824413359058 | 105 | 191.992865926757 | 25.8785409355876 | 27.3796512262694 | 0.0655839499999999 | 7.41899886877827 | 0.0124370885853455 | 2.00384855423458 | 18.4274294601726 | 24.0784314278337 | 0.0764460146146622 | 22.8578203185988 | 23.489330164462 | 0.00179566567704109 | 0.203129601475236 | 1.66828997025318 | 188.720584870269 | 0.00081567339592687 | 0.131420303388493 | 0.124667844201763 | 12.2757386965063 | 175.49932819212 | 9.411544 | 20.47840323 | 112.260134 | 0.00146504 | 0.41150933 | 0.986184 | 0.994816 | 98.1597 | 276.564 | 335.279 | 344.542 | 740.801 | 0 | 0 | 0
mean CO2Y (kg/kg) | 2.07710330473265 | 110 | 178.740409710074 | 24.7472163950911 | 28.1659288266447 | 0.0638481999999999 | 7.22264705882351 | 0.0121522034975168 | 1.76491459416505 | 19.3542626492646 | 23.7858949959004 | 0.0775119717304381 | 22.5878584066842 | 23.200852936156 | 0.00179834385690937 | 0.203432562998798 | 1.67727499408805 | 189.736990281454 | 0.000775896319350148 | 0.112686619991168 | 0.114590517055256 | 12.8738845996488 | 175.947842266042 | 9.084346 | 20.5109872 | 109.586512 | 0.0013352 | 0.36409486 | 0.986421 | 0.995176 | 98.1604 | 276.569 | 335.394 | 344.496 | 740.241 | 0 | 0 | 0
Total heat release (MJ/m²) | 42.586336868911 | 115 | 156.310920783725 | 25.9722564277819 | 12.7958813767697 | 0.0532024833333334 | 6.01838046757165 | 0.0137028921884629 | 1.87888679557698 | 20.1918909754991 | 23.8004005021072 | 0.0293915763629652 | 22.5789908358686 | 23.1621692309334 | 0.000680772665682901 | 0.0770104825433146 | 1.68347278539453 | 190.438097895309 | 0.000729027893275164 | 0.0999614434269046 | 0.100377972217795 | 13.4113058228314 | 175.581660656514 | 8.783717 | 20.56530355 | 109.610294 | 0.00112952 | 0.32871845 | 0.992176 | 0.995506 | 98.1597 | 276.572 | 335.058 | 343.712 | 739.684 | 0 | 0 | 0
Total oxygen consumed (g) | 27.9234882523272 | 120 | 148.091055113792 | 28.6769642822062 | -1.17813220864683 | 0.04565075 | 5.16411199095022 | 0.0156833439249299 | 2.07609335944425 | 20.9528959152429 | 25.102942313731 | -0.002210593455549 | 23.7651474822366 | 24.3294934167474 | -5.37826189238844E-05 | -0.00608400666559778 | 1.68517471705874 | 190.630624101668 | 0.000715956412680994 | 0.0947752189286494 | 0.0950724891677146 | 13.8999319762952 | 174.607465960358 | 8.54915 | 20.60424117 | 121.682379 | 0.00091133 | 0.30078009 | 0.996127 | 0.995876 | 98.1605 | 276.575 | 334.361 | 342.301 | 739.199 | 0 | 0 | 0
Mass lost (g) | 15.915496 | 125 | 130.88530215336 | 28.1748507022824 | -11.0481846429706 | 0.0410659166666667 | 4.64546568627451 | 0.0168750135282927 | 2.31451770870369 | 21.6503368084108 | 24.5891888567722 | -0.0191198755452482 | 23.2272531150929 | 23.7294342629198 | -0.000453703829866176 | -0.0513239626545448 | 1.68517471705874 | 190.630624101668 | 0.000692987899301742 | 0.0950477913491501 | 0.0857084918839705 | 14.3518844289244 | 173.202694467286 | 8.322125 | 20.63154795 | 116.494281 | 0.00087636 | 0.3067009 | 0.998488 | 0.996314 | 98.1611 | 276.574 | 333.621 | 340.834 | 738.645 | 0 | 0 | 0
Average specific MLR (g/s·m²) | 5.53967838496345 | 130 | 128.810256773885 | 26.9057273867741 | -1.85765046729365 | 0.0423212000000001 | 4.78746606334843 | 0.0160144588406227 | 1.91171848335158 | 22.2995757057289 | 24.2645309626249 | -0.00336982772877964 | 22.8689130010325 | 23.3299750859666 | -7.86179969564283E-05 | -0.00889343856973171 | 1.68517471705874 | 190.630624101668 | 0.000677751115485763 | 0.0809062202776191 | 0.0824458207445079 | 14.7722702104956 | 171.535197736376 | 8.130655 | 20.63949731 | 113.18268 | 0.00085042 | 0.27174966 | 0.997171 | 0.996788 | 98.159 | 276.563 | 332.869 | 339.58 | 738.231 | 0 | 0 | 0
Total smoke release (m²/m²) | 190.96785469171 | 135 | 113.023045743518 | 23.1573288321182 | -14.9606282730958 | 0.0431450333333332 | 4.88065987933633 | 0.0153978653166455 | 1.74214575553174 | 22.9041589620224 | 24.2237571753032 | -0.027779041520192 | 22.8032553541654 | 23.2361078787092 | -0.000645476805530323 | -0.0730177381821632 | 1.68517471705874 | 190.630624101668 | 0.000664341412348843 | 0.075164936693942 | 0.0729543485063171 | 15.1607706336227 | 169.660436755722 | 7.899712 | 20.67444505 | 112.668083 | 0.00079804 | 0.25652124 | 1.000379 | 0.997216 | 98.1592 | 276.564 | 332.472 | 338.783 | 737.925 | 0 | 0 | 0
Total smoke production (m²) | 1.68815583547472 | 140 | 107.456287178154 | 26.715071304931 | -14.7623679570995 | 0.0355572166666666 | 4.02230957767722 | 0.0196414621252767 | 2.11607239885088 | 23.4553572943266 | 24.5834225945358 | -0.0223506902630321 | 23.0858669850414 | 23.4851232685122 | -0.000524908715963643 | -0.0593788140230366 | 1.68517471705874 | 190.630624101668 | 0.000698395724438589 | 0.0752416447682936 | 0.0699366700843565 | 15.5179981800994 | 167.538266388047 | 7.709118 | 20.68954402 | 115.758019 | 0.00089979 | 0.25373897 | 1.000104 | 0.997559 | 98.1597 | 276.553 | 331.668 | 337.404 | 737.786 | 0 | 0 | 0
MARHE (kW/m²) | 175.947842266042 | 145 | 107.070845036975 | 28.942726605733 | -29.6155748834141 | 0.0327027333333334 | 3.69940422322776 | 0.0262922036119739 | 2.30195370944491 | 23.9916751248644 | 24.6326231969222 | -0.0412692225147244 | 23.0947570290877 | 23.4681001702929 | -0.000968510247925659 | -0.10955998279702 | 1.68517471705874 | 190.630624101668 | 0.000859826923468089 | 0.0752801783056547 | 0.0697949710365189 | 15.8673272829016 | 165.459828447341 | 7.538531 | 20.69057902 | 116.03436 | 0.00157158 | 0.2534396 | 1.002633 | 0.997927 | 98.162 | 276.539 | 331.133 | 336.486 | 737.74 | 0 | 0 | 0
|  | 150 | 112.147974357985 | 27.6731444360072 | -21.6776604974362 | 0.0358249166666667 | 4.05259238310709 | 0.0256045645638278 | 2.05002520784283 | 24.5397221733518 | 24.8928468656293 | -0.0328145643817239 | 23.3104008466899 | 23.6663321754005 | -0.000776600380848944 | -0.0878507218154914 | 1.68517471705874 | 190.630624101668 | 0.000917281391785416 | 0.0734419822355353 | 0.0723073273649356 | 16.2225830289052 | 163.598147822345 | 7.37464 | 20.6841248 | 118.355068 | 0.00177251 | 0.24647736 | 1.001909 | 0.998168 | 98.1624 | 276.533 | 330.731 | 335.781 | 738.893 | 0 | 0 | 0
Test Averages |  | 155 | 104.116707341365 | 27.4593377328439 | -17.8669126074577 | 0.03351835 | 3.7916685520362 | 0.0235626927733582 | 2.10993654612425 | 25.0803838776002 | 24.736761377002 | -0.0255053103169979 | 23.1431558680927 | 23.4801859986415 | -0.000598869430196181 | -0.0677454106556766 | 1.68517471705874 | 190.630624101668 | 0.000789782583319891 | 0.0707215916307839 | 0.0674669729893152 | 16.5720187797908 | 161.808928242582 | 7.186052 | 20.70017699 | 116.76911 | 0.00126359 | 0.24046508 | 1.001246 | 0.998339 | 98.1618 | 276.547 | 330.43 | 335.242 | 738.045 | 0 | 0 | 0
HRR(60) (kW/m²) | 216.731902097126 | 160 | 103.170574539002 | 28.5304269555736 | -40.1422501155753 | 0.03196685 | 3.61615950226245 | 0.0258892900327004 | 2.22214335118231 | 25.5986020823011 | 25.1746039301302 | -0.0538071463738221 | 23.5272735233282 | 23.8485289517488 | -0.00128322128810708 | -0.145160779197633 | 1.68517471705874 | 190.630624101668 | 0.000827599051081829 | 0.0710349231857422 | 0.0670076838138429 | 16.9082054217987 | 159.991263014382 | 7.038781 | 20.70612188 | 120.808307 | 0.0013615 | 0.23801183 | 1.004703 | 0.998559 | 98.1601 | 276.529 | 330.072 | 334.579 | 738.329 | 0 | 0 | 0
HRR(120) (kW/m²) | 194.121996775335 | 165 | 100.192328216847 | 26.439442775855 | -21.7570131762461 | 0.0334992 | 3.78950226244344 | 0.0245782932059225 | 2.03543528921573 | 26.1070093391907 | 24.8242490923591 | -0.0310524148510112 | 23.1784069713444 | 23.4713641206545 | -0.000728842535793704 | -0.0824482506553963 | 1.68517471705874 | 190.630624101668 | 0.000823353159763839 | 0.0681854538404957 | 0.0649559606315073 | 17.2381145329121 | 158.224299025398 | 6.86276 | 20.71020259 | 117.360582 | 0.00139179 | 0.23307854 | 1.002344 | 0.998802 | 98.1613 | 276.547 | 329.767 | 333.935 | 738.699 | 0 | 0 | 0
HRR(180) (kW/m²) | 161.907078004754 | 170 | 97.5604781370726 | 26.1821054659242 | -14.0667588312104 | 0.0329398499999999 | 3.7262273755656 | 0.0245198296023439 | 1.87251170418251 | 26.6013913550755 | 25.0539351150513 | -0.0195927179804697 | 23.3751304736153 | 23.6494460007094 | -0.000463356925886246 | -0.0524159418423355 | 1.68517471705874 | 190.630624101668 | 0.000807679509126767 | 0.0616802546590162 | 0.0625297983783595 | 17.5568289304368 | 156.478772676915 | 6.706315 | 20.72113896 | 119.451757 | 0.00129566 | 0.21433381 | 1.00131 | 0.999076 | 98.1623 | 276.536 | 329.517 | 333.384 | 739.084 | 0 | 0 | 0
HRR(240) (kW/m²) | 143.108475212493 | 175 | 85.7509526241475 | 24.8044351615303 | -11.2191605552116 | 0.0305606000000001 | 3.45708144796381 | 0.0271228178658649 | 1.98500304728937 | 27.0596699319786 | 24.8714429694595 | -0.0146218672929319 | 23.1883177935673 | 23.4487340908462 | -0.000342864278063602 | -0.0387855518171496 | 1.68517471705874 | 190.630624101668 | 0.000828889587671554 | 0.0606628841269917 | 0.0559493620044641 | 17.8530268313938 | 154.626685325592 | 6.536276 | 20.74342926 | 117.633976 | 0.0014083 | 0.21283062 | 1.000898 | 0.999231 | 98.1602 | 276.565 | 329.282 | 332.98 | 740.409 | 0 | 0 | 0
HRR(300) (kW/m²) | 129.860592764899 | 180 | 85.5088136863161 | 29.5890216031782 | -35.1717341752054 | 0.0255465666666667 | 2.889883107089 | 0.0359684134796751 | 2.40956818903315 | 27.4878193477547 | 24.6636308181008 | -0.0387438506671915 | 22.9573482180265 | 23.1912170942274 | -0.000898517051889165 | -0.101642200439951 | 1.68517471705874 | 190.630624101668 | 0.000918869472852755 | 0.0615561943790149 | 0.0559900497891425 | 18.1328753608778 | 152.710107487526 | 6.4033 | 20.74156432 | 115.489176 | 0.00181458 | 0.21656674 | 1.003844 | 0.99942 | 98.1597 | 276.55 | 328.749 | 332.098 | 739.854 | 0 | 0 | 0
HRR(360) (kW/m²) | 115.75572959895 | 185 | 87.4355292935253 | 28.0177575050256 | -15.5477582958881 | 0.0275871499999999 | 3.12071832579185 | 0.0344183295578915 | 2.31605254808332 | 27.9201802052043 | 24.4502857948991 | -0.018680146919407 | 22.7393096820753 | 22.9611866610536 | -0.000428918340272409 | -0.0485201742389603 | 1.68517471705874 | 190.630624101668 | 0.000949503620262983 | 0.0638932890518566 | 0.0574074221976939 | 18.4163690408449 | 150.919893001105 | 6.272276 | 20.73452436 | 113.402797 | 0.00197775 | 0.22429048 | 1.001753 | 0.999622 | 98.1565 | 276.564 | 328.468 | 331.673 | 740.154 | 0 | 0 | 0
EHC(60) (MJ/kg) | 23.7029130162271 | 190 | 93.1425260592248 | 28.8411060707752 | -24.0118334328735 | 0.0285488333333333 | 3.2295060331825 | 0.0345993789839959 | 2.34311093554528 | 28.3716253435862 | 24.7235442390223 | -0.0295442433694417 | 22.9853958734863 | 23.2028223613912 | -0.000685509830702865 | -0.0775463609392381 | 1.68517471705874 | 190.630624101668 | 0.000987771904050934 | 0.0668930835803928 | 0.0609829404710057 | 18.7123449475167 | 149.324343913612 | 6.127109 | 20.72378319 | 115.911164 | 0.00209342 | 0.23037473 | 1.003159 | 0.999786 | 98.1577 | 276.566 | 328.353 | 331.459 | 740.46 | 0 | 0 | 0
EHC(120) (MJ/kg) | 24.4517524110447 | 195 | 96.1666627308672 | 24.7363135062407 | -21.3227972875634 | 0.0343670166666666 | 3.88767156862745 | 0.0255775731639213 | 1.83509562967328 | 28.8448983155615 | 25.0962562428524 | -0.031105669860904 | 23.3341788053729 | 23.5584359069755 | -0.000732800929761646 | -0.0828960327784667 | 1.68517471705874 | 190.630624101668 | 0.00087902488321737 | 0.0630667620899088 | 0.0620066906030983 | 19.0198190252019 | 147.922555464418 | 5.981977 | 20.72340658 | 119.44391 | 0.001584 | 0.21769646 | 1.003456 | 0.999904 | 98.1569 | 276.558 | 328.385 | 331.541 | 740.67 | 0 | 0 | 0
EHC(180) (MJ/kg) | 24.9228754708391 | 200 | 87.4706999014505 | 24.2672325657709 | -20.8237722628095 | 0.0318635833333334 | 3.60447775263952 | 0.026515417884631 | 1.77894963057278 | 29.3039917221422 | 24.8164380808089 | -0.0284868134053099 | 23.0738669188031 | 23.2921806089658 | -0.000663520002810388 | -0.0750588238473289 | 1.68517471705874 | 190.630624101668 | 0.000844876227385097 | 0.0566837097995585 | 0.0562919965088847 | 19.3155657429819 | 146.519958610711 | 5.793838 | 20.74172826 | 116.794497 | 0.00148255 | 0.20263406 | 1.003322 | 1.000069 | 98.1585 | 276.549 | 328.383 | 331.49 | 740.875 | 0 | 0 | 0
EHC(240) (MJ/kg) | 25.0582130524038 | 205 | 81.6418934462587 | 28.7684975092615 | -26.63831181465 | 0.0250869666666667 | 2.83789215686275 | 0.0359163699447501 | 2.42120149153203 | 29.7267732055115 | 25.1322586948963 | -0.0283535745031939 | 23.3524964906192 | 23.5693189398437 | -0.000668274440550398 | -0.0755966561708595 | 1.68517471705874 | 190.630624101668 | 0.000901032775591615 | 0.0607406011113478 | 0.0537482844977262 | 19.5906664454984 | 145.008649782983 | 5.668129 | 20.75346945 | 119.709161 | 0.00166936 | 0.21136834 | 1.003381 | 1.000143 | 98.1564 | 276.579 | 328.172 | 331.219 | 740.915 | 0 | 0 | 0
EHC(300) (MJ/kg) | 25.2458436108228 | 210 | 83.8634574858592 | 23.7088166695537 | -3.00381607112862 | 0.0312690833333332 | 3.53722662141779 | 0.0235750603095727 | 1.96543804084734 | 30.1405365828418 | 24.3775570810196 | -0.00411218262479039 | 22.6359857469832 | 22.8410514844082 | -9.39265750461263E-05 | -0.0106251781726387 | 1.68517471705874 | 190.630624101668 | 0.000737170525408386 | 0.0614574458857587 | 0.0550103064087267 | 19.8625629227646 | 143.526364680199 | 5.52814 | 20.74279077 | 112.551722 | 0.00108907 | 0.21822767 | 1.000685 | 1.000216 | 98.1545 | 276.569 | 327.951 | 330.922 | 741.03 | 0 | 0 | 0
EHC(360) (MJ/kg) | 25.4261539178515 | 215 | 89.1234878942086 | 25.2988876021677 | 0.609742017768412 | 0.03114175 | 3.52282239819004 | 0.0246728746439196 | 2.06102454544498 | 30.573003946292 | 25.1094032821187 | 0.000806874727602302 | 23.3194578983912 | 23.5333104784 | 1.89884334818394E-05 | 0.00214801283731215 | 1.68522218814245 | 190.635994133761 | 0.000768356493942282 | 0.0641839111381113 | 0.0582927781767051 | 20.1458206342281 | 142.200018354846 | 5.361611 | 20.73691144 | 119.431089 | 0.00112636 | 0.22053786 | 1.000131 | 1.000223 | 98.1545 | 276.574 | 328.006 | 331.014 | 741.013 | 0 | 0 | 0
MLR(60) (g/s) | 0.0845253722222222 | 220 | 88.2892603496072 | 25.4306578438381 | -15.064335942722 | 0.0306904 | 3.47176470588235 | 0.024235947948061 | 2.04150577990082 | 31.0165358169015 | 24.6376490747257 | -0.0200159760833283 | 22.8871928413496 | 23.0980739531159 | -0.000462330495816516 | -0.0522998298434973 | 1.68526965922615 | 190.641364165854 | 0.000743810936905169 | 0.0626546289874681 | 0.0576026056748846 | 20.4355590938571 | 140.984253713189 | 5.217839 | 20.73542345 | 115.014963 | 0.00108393 | 0.21967402 | 1.002536 | 1.000251 | 98.1561 | 276.589 | 328.09 | 331.113 | 740.971 | 0 | 0 | 0
MLR(120) (g/s) | 0.0720599232638889 | 225 | 88.3357031171228 | 24.9404515229769 | -32.7009520795417 | 0.0313100833333333 | 3.54186463046757 | 0.0245645134279332 | 1.84559528230347 | 31.4580982255683 | 24.8511212866554 | -0.0439572998669094 | 23.081417202909 | 23.2923664053476 | -0.00102386953468979 | -0.115822345553144 | 1.68526965922615 | 190.641364165854 | 0.000769116962471374 | 0.0577857420885285 | 0.0568997911514983 | 20.7218150859231 | 139.813769891415 | 5.054226 | 20.73980108 | 116.995999 | 0.00116241 | 0.20534266 | 1.005282 | 1.000257 | 98.1586 | 276.589 | 328.032 | 331.03 | 740.94 | 0 | 0 | 0
MLR(180) (g/s) | 0.0586169618055555 | 230 | 82.5661069423324 | 27.5836794156707 | -10.6360655056707 | 0.0264607333333334 | 2.99329562594269 | 0.029653437274945 | 2.29135141320659 | 31.885352750717 | 24.9868020445877 | -0.0120239554209753 | 23.2010685569793 | 23.4064484778827 | -0.000281438093061417 | -0.0318368883553639 | 1.68526965922615 | 190.641364165854 | 0.000784651696149048 | 0.060630838717816 | 0.0541908451225308 | 20.9995416766081 | 138.631968481378 | 4.910484 | 20.75073944 | 118.244572 | 0.00120932 | 0.21200515 | 1.001612 | 1.00024 | 98.1602 | 276.587 | 327.942 | 330.845 | 741.794 | 0 | 0 | 0
MLR(240) (g/s) | 0.0514290333333333 | 235 | 87.0160120504455 | 27.0375850050564 | -24.6396655645782 | 0.0284500833333333 | 3.21833521870286 | 0.0275549249024079 | 2.31409410049123 | 32.3093080481989 | 24.9017877590648 | -0.0300736415169509 | 23.1107078970439 | 23.3094664715809 | -0.000701000538617713 | -0.0792987034635422 | 1.68526965922615 | 190.641364165854 | 0.000783939909717246 | 0.0658361700001505 | 0.0574025113905479 | 21.2785250678908 | 137.486417226378 | 4.781376 | 20.73839545 | 117.383303 | 0.00121745 | 0.22630699 | 1.003645 | 1.00021 | 98.157 | 276.586 | 327.78 | 330.599 | 740.892 | 0 | 0 | 0
MLR(300) (g/s) | 0.0462129883333333 | 240 | 92.1506012073853 | 24.6239548115682 | -23.4190806851205 | 0.0330820666666667 | 3.74231523378583 | 0.0220897278415661 | 1.90308702816542 | 32.7572245813435 | 24.6564121381359 | -0.033545073835232 | 22.8893339957174 | 23.0958379254926 | -0.000774751588497202 | -0.0876415824091858 | 1.68526965922615 | 190.641364165854 | 0.000730773849103214 | 0.0629580519382371 | 0.0597476817001681 | 21.5714005506176 | 136.488435755598 | 4.622683 | 20.72770994 | 115.113322 | 0.00102688 | 0.22035653 | 1.003973 | 1.000141 | 98.1549 | 276.605 | 327.871 | 330.829 | 740.843 | 0 | 0 | 0
MLR(360) (g/s) | 0.0408740707175926 | 245 | 85.6305030556373 | 24.6523441551827 | -37.2798966512139 | 0.0307059500000001 | 3.47352375565612 | 0.0245800551844449 | 1.93541894546076 | 33.2016773420011 | 24.714400493047 | -0.0493933362423281 | 22.9561120324383 | 23.1754874171948 | -0.00114471464257735 | -0.129492606626397 | 1.68526965922615 | 190.641364165854 | 0.000754753945490807 | 0.0594288773683711 | 0.0556697754805786 | 21.8599441935695 | 135.517050375515 | 4.458823 | 20.74315939 | 115.720677 | 0.00112002 | 0.21056462 | 1.005696 | 1.000049 | 98.1537 | 276.602 | 328.056 | 331.191 | 740.82 | 0 | 0 | 0
SEA(60) (m²/kg) | 309.264165163432 | 250 | 84.1077661371804 | 25.2749598922847 | -8.66229319015319 | 0.0294169666666666 | 3.32771116138763 | 0.0238589640482363 | 2.12364564224932 | 33.6260230149831 | 24.3609068215731 | -0.0111606470039754 | 22.6205939837938 | 22.8318653874515 | -0.00025481839003163 | -0.0288256097320848 | 1.68526965922615 | 190.641364165854 | 0.000701858350108165 | 0.0624712130698602 | 0.055282935171844 | 22.1373259702006 | 134.504092059932 | 4.314984 | 20.74163821 | 112.398368 | 0.00094132 | 0.22107974 | 1.001176 | 0.999903 | 98.1559 | 276.628 | 327.952 | 331.015 | 740.781 | 0 | 0 | 0
SEA(120) (m²/kg) | 198.379219073143 | 255 | 88.444138382097 | 25.7805883207579 | -19.682768424378 | 0.0303269333333333 | 3.43064856711915 | 0.0225627050865996 | 2.11105828835638 | 34.0574027762813 | 24.8898379063625 | -0.0255925108636968 | 23.1093428110802 | 23.3239328880498 | -0.00059691800582155 | -0.0675246612920306 | 1.68526965922615 | 190.641364165854 | 0.000684257652980966 | 0.0640219239737647 | 0.0578674442402514 | 22.4202019187308 | 133.558442259927 | 4.162141 | 20.73660452 | 117.320043 | 0.00080489 | 0.22159353 | 1.002645 | 0.999724 | 98.1593 | 276.627 | 327.918 | 330.963 | 741.647 | 0 | 0 | 0
SEA(180) (m²/kg) | 157.510022856524 | 260 | 91.2954440192643 | 27.8098709570403 | -5.66621675709708 | 0.0290203333333334 | 3.2828431372549 | 0.0250659343317316 | 2.15799299329727 | 34.5067517322847 | 25.2633707957056 | -0.00693916933453706 | 23.4693881688892 | 23.6967122579732 | -0.000164435499029876 | -0.0186013007952349 | 1.68526965922615 | 190.641364165854 | 0.000727421769618295 | 0.0626256759964846 | 0.0592231911244894 | 22.7129285071426 | 132.718275893403 | 4.014245 | 20.73485861 | 120.936004 | 0.00093953 | 0.21545346 | 1.000313 | 0.999522 | 98.1585 | 276.628 | 328.103 | 331.281 | 740.652 | 0 | 0 | 0
SEA(240) (m²/kg) | 131.736263258403 | 265 | 86.5826351040208 | 28.1292905352329 | -35.4472455046836 | 0.0272097333333333 | 3.07802413273001 | 0.0309516021672267 | 2.1577835728193 | 34.9514469300929 | 24.975836629574 | -0.041156821036472 | 23.2042522129077 | 23.4349999172414 | -0.000964510097583639 | -0.109107477102222 | 1.68526965922615 | 190.641364165854 | 0.000842184841209661 | 0.0587127156074603 | 0.056111871805126 | 23.0012661644667 | 131.892252566388 | 3.872527 | 20.74369138 | 118.208899 | 0.00144894 | 0.20702107 | 1.004083 | 0.999383 | 98.158 | 276.645 | 328.131 | 331.394 | 740.606 | 0 | 0 | 0
SEA(300) (m²/kg) | 114.889007493926 | 270 | 85.1937295508615 | 26.9988947246961 | -38.5591374067065 | 0.0278941999999999 | 3.15545248868778 | 0.0288141170464817 | 2.07293543441498 | 35.3808878417301 | 25.295884374056 | -0.0453446098407454 | 23.4944360907172 | 23.7200473094305 | -0.00107557629065015 | -0.121671526091646 | 1.68526965922615 | 190.641364165854 | 0.00080374674371797 | 0.0578228755946583 | 0.0552020193498073 | 23.279550892354 | 131.040325339741 | 3.739292 | 20.74951984 | 121.220883 | 0.0012477 | 0.20274867 | 1.004471 | 0.999292 | 98.1585 | 276.641 | 328.031 | 331.181 | 740.639 | 0 | 0 | 0
SEA(360) (m²/kg) | 106.858713031847 | 275 | 76.3621314621387 | 24.472261949298 | -2.71509818556887 | 0.0275839333333333 | 3.1203544494721 | 0.0283122561572151 | 1.87047355533135 | 35.7847774942626 | 24.4100355677193 | -0.00327403342902292 | 22.6645542873773 | 22.8748694745418 | -7.48930873441859E-05 | -0.00847206870409343 | 1.68526965922615 | 190.641364165854 | 0.000780963386356878 | 0.0515950178520229 | 0.0494496939890668 | 23.5411801757012 | 130.1264636155 | 3.595101 | 20.76368151 | 112.843915 | 0.00127042 | 0.19141739 | 0.999544 | 0.999171 | 98.1584 | 276.634 | 327.928 | 330.971 | 740.621 | 0 | 0 | 0
COY(60) (kg/kg) | 0.0293713295251784 | 280 | 73.0141587316916 | 28.5564879476584 | -3.20465806223944 | 0.0226024 | 2.55683257918552 | 0.0345639378144042 | 2.35435902089009 | 36.1582182197472 | 24.8952550836579 | -0.0031076809661661 | 23.097737238797 | 23.3077217946603 | -7.24329633859606E-05 | -0.00819377413868333 | 1.68526965922615 | 190.641364165854 | 0.000781227948056289 | 0.0532141643337662 | 0.0478667511750445 | 23.7844712886115 | 129.136493641954 | 3.468489 | 20.77301052 | 117.286646 | 0.00120704 | 0.19298643 | 0.999399 | 0.999045 | 98.1582 | 276.638 | 327.682 | 330.661 | 740.577 | 0 | 0 | 0
COY(120) (kg/kg) | 0.0233852758704868 | 285 | 75.0695863976187 | 27.6181796287258 | -29.168256727098 | 0.0240282 | 2.7181221719457 | 0.0348010448786682 | 2.29222548850829 | 36.5284275825705 | 25.0172342071473 | -0.0299540784380821 | 23.1943340035581 | 23.3978390534965 | -0.000700860706290055 | -0.0792828853269292 | 1.68526965922615 | 190.641364165854 | 0.000836206466553615 | 0.0550780524829748 | 0.0492883152703478 | 24.027358954725 | 128.169921342353 | 3.361139 | 20.76871579 | 118.354221 | 0.00141846 | 0.1972037 | 1.002364 | 0.998947 | 98.1576 | 276.622 | 327.448 | 330.321 | 740.517 | 0 | 0 | 0
COY(180) (kg/kg) | 0.0240640753528546 | 290 | 77.7404794318595 | 23.5136846019773 | -21.7109547187307 | 0.0292266333333334 | 3.3061802413273 | 0.0290700564093268 | 1.90627316802037 | 36.9104527471442 | 25.2743986361895 | -0.0268503261807172 | 23.4290387344403 | 23.6324172976582 | -0.000634538112880946 | -0.0717803295114192 | 1.68526965922615 | 190.641364165854 | 0.00084961987965471 | 0.0557139469149032 | 0.0508415869976341 | 24.2776837103949 | 127.277423266014 | 3.22374 | 20.76496763 | 120.780786 | 0.00143817 | 0.19738524 | 1.001879 | 0.998817 | 98.1569 | 276.609 | 327.396 | 330.238 | 740.516 | 0 | 0 | 0
COY(240) (kg/kg) | 0.024303836648585 | 295 | 78.2156327179624 | 26.8033953258051 | -24.3802367317223 | 0.0257962166666667 | 2.91812405731523 | 0.0320913004335221 | 2.09848635147376 | 37.3003430275187 | 24.9531669922095 | -0.0269679208368418 | 23.1267394360173 | 23.3209624472402 | -0.000628917869116133 | -0.0711445553298793 | 1.68526965922615 | 190.641364165854 | 0.00082783413909823 | 0.05413300859466 | 0.050855915633672 | 24.5319274669732 | 126.44184077125 | 3.078801 | 20.76257173 | 117.707092 | 0.00139264 | 0.19508328 | 1.001752 | 0.998677 | 98.158 | 276.625 | 327.332 | 330.081 | 740.751 | 0 | 0 | 0
COY(300) (kg/kg) | 0.0251147018831264 | 300 | 78.0147983637677 | 27.5683521982185 | -4.80218275389704 | 0.0250160333333333 | 2.82986802413273 | 0.0341556172434566 | 2.12377735236862 | 37.6909191052231 | 25.2009534721859 | -0.00510249445650036 | 23.3510378415695 | 23.5436931619209 | -0.000120131563844247 | -0.0135895434212949 | 1.68526965922615 | 190.641364165854 | 0.000854438059482885 | 0.0531284850394317 | 0.0506025010384534 | 24.7855735086535 | 125.63639701741 | 2.963383 | 20.76529571 | 120.028868 | 0.00146807 | 0.19105628 | 0.999114 | 0.998533 | 98.1593 | 276.611 | 327.257 | 329.957 | 740.545 | 0 | 0 | 0
COY(360) (kg/kg) | 0.02652327013967 | 305 | 74.1707813170644 | 24.3772988606863 | -14.4209758191119 | 0.0268967333333333 | 3.04261689291101 | 0.0286077483413765 | 1.84583151907502 | 38.0713830544251 | 25.1135536443278 | -0.0165381289087896 | 23.2643652268328 | 23.4535081418402 | -0.0003878771410131 | -0.043877504639491 | 1.68526965922615 | 190.641364165854 | 0.000769454978405112 | 0.0496468381468225 | 0.0479498689182049 | 25.0319544335451 | 124.82420673582 | 2.826056 | 20.77422372 | 119.168625 | 0.00113036 | 0.18241541 | 1.000228 | 0.998344 | 98.1602 | 276.598 | 327.177 | 329.837 | 740.552 | 0 | 0 | 0
CO2Y(60) (kg/kg) | 2.15352526509854 | 310 | 69.7986395349703 | 29.045961596039 | -16.3913746786637 | 0.0212428833333334 | 2.40304110105581 | 0.0353582229894044 | 2.27932060524648 | 38.4313066065552 | 24.978096424269 | -0.0149364631985197 | 23.1303246777222 | 23.312082341308 | -0.000348200059971808 | -0.0393891470556344 | 1.68526965922615 | 190.641364165854 | 0.000751110605837904 | 0.0484193416965138 | 0.0453778132036039 | 25.2652736388497 | 123.971956795339 | 2.702742 | 20.7826069 | 117.842953 | 0.0010716 | 0.17988683 | 0.999819 | 0.998118 | 98.1604 | 276.594 | 327.056 | 329.626 | 740.494 | 0 | 0 | 0
CO2Y(120) (kg/kg) | 2.06871870359872 | 315 | 69.2399400249092 | 28.8511309050465 | -20.0975895624148 | 0.02121515 | 2.39990384615384 | 0.035366027587598 | 2.13478689399961 | 38.7789030554549 | 25.0107565640802 | -0.0182829466544668 | 23.1471138543767 | 23.3208237853111 | -0.000426373377205063 | -0.0482322824892606 | 1.68526965922615 | 190.641364165854 | 0.000750295580175029 | 0.0452898241742358 | 0.0445992614465032 | 25.4902163254749 | 123.107628747476 | 2.607477 | 20.78563919 | 118.082687 | 0.00106417 | 0.17148558 | 0.999959 | 0.997877 | 98.1612 | 276.583 | 326.866 | 329.319 | 740.532 | 0 | 0 | 0
CO2Y(180) (kg/kg) | 2.07352872133516 | 320 | 66.7570420956138 | 26.9137017258257 | -24.6494409540736 | 0.0219268333333334 | 2.48041101055807 | 0.0377414350357116 | 1.99882648569672 | 39.1188955107562 | 25.4569442472994 | -0.022777016326727 | 23.5527745237102 | 23.7293671746461 | -0.000540484183559814 | -0.0611407447465853 | 1.68526965922615 | 190.641364165854 | 0.000827550155788876 | 0.0438279352141244 | 0.0430524362111446 | 25.7093455696191 | 122.246548471113 | 2.489324 | 20.79396795 | 122.295618 | 0.0013236 | 0.16561763 | 1.000304 | 0.99771 | 98.1601 | 276.591 | 326.765 | 329.215 | 740.506 | 0 | 0 | 0
CO2Y(240) (kg/kg) | 2.07510370777322 | 325 | 63.7992393914823 | 28.6485931202995 | 1.0490397986578 | 0.0196863166666667 | 2.22695889894419 | 0.0429475285908831 | 2.09966158929221 | 39.445286214474 | 25.4762570825182 | 0.000870563073787541 | 23.5531865039212 | 23.7222669949286 | 2.06517296723138E-05 | 0.00233616851496762 | 1.68532128855033 | 190.647204587142 | 0.000845478647890846 | 0.041334602939643 | 0.0410719241280667 | 25.9196564704671 | 121.370111429151 | 2.391621 | 20.80112046 | 122.390538 | 0.00139382 | 0.15909094 | 0.99749 | 0.997589 | 98.1601 | 276.588 | 326.523 | 328.867 | 740.463 | 0 | 0 | 0
CO2Y(300) (kg/kg) | 2.07624260776819 | 330 | 60.3927380593196 | 28.5204688547076 | -6.48564181610074 | 0.0187189 | 2.11752262443439 | 0.041921417465842 | 2.15333082387884 | 39.755766158101 | 25.0437491797966 | -0.00521225984873874 | 23.1322664922764 | 23.2920238273971 | -0.000121404080591408 | -0.0137334932795711 | 1.68537291787451 | 190.653045008429 | 0.000784722821401349 | 0.0403079843591056 | 0.0390429099540253 | 26.1199435556723 | 120.472018660912 | 2.291504 | 20.80593365 | 118.162612 | 0.00120223 | 0.1582372 | 0.998281 | 0.997688 | 98.1604 | 276.585 | 326.226 | 328.479 | 740.492 | 0 | 0 | 0
CO2Y(360) (kg/kg) | 2.07603441066579 | 335 | 59.4505924388245 | 32.620892443244 | -27.1760851827782 | 0.0161106333333333 | 1.82246983408748 | 0.04959803498337 | 2.31638955394438 | 40.0553744843463 | 25.5561489552804 | -0.0184341411522215 | 23.5873947360639 | 23.7507101741168 | -0.000437823943815173 | -0.0495275954542051 | 1.68537291787451 | 190.653045008429 | 0.000799055755670914 | 0.0373185027607614 | 0.0380781757280449 | 26.3127462698775 | 119.568282042825 | 2.206096 | 20.81217973 | 122.952662 | 0.00119526 | 0.14841515 | 0.999864 | 0.997765 | 98.1605 | 276.575 | 325.975 | 328.232 | 741.441 | 0 | 0 | 0
|  | 340 | 53.2733613416243 | 30.8232766261279 | -48.5857903120528 | 0.0152786 | 1.7283484162896 | 0.0490718749658837 | 2.13786272303245 | 40.3371843687975 | 24.9901380054437 | -0.0319858582709601 | 23.0521802407096 | 23.2078454663723 | -0.000742322855861731 | -0.0839731737400148 | 1.68537291787451 | 190.653045008429 | 0.000749749548853752 | 0.0326635494001236 | 0.0339979459436222 | 26.4929365740567 | 118.638777555287 | 2.128258 | 20.82390361 | 117.501446 | 0.00106447 | 0.13833313 | 1.001443 | 0.997798 | 98.1601 | 276.573 | 325.794 | 327.994 | 740.491 | 0 | 0 | 0
User-defined Test Averages |  | 345 | 46.2850147158902 | 27.2084042799492 | -56.6088758178179 | 0.0150379833333333 | 1.70112933634992 | 0.048576983548499 | 1.90445140788958 | 40.5860803089412 | 25.2494256667147 | -0.0363446105142035 | 23.2719148585182 | 23.4225465350467 | -0.000851283331067079 | -0.0962990193514795 | 1.68537291787451 | 190.653045008429 | 0.000730499868985933 | 0.0286391085309866 | 0.0295773739910283 | 26.6518748738933 | 117.640812489685 | 2.052291 | 20.84101487 | 119.852245 | 0.00095378 | 0.12696044 | 1.002004 | 0.997861 | 98.1612 | 276.554 | 325.522 | 327.629 | 740.418 | 0 | 0 | 0
HRR(0-19) (kW/m²) | 4.76041277676823 | 350 | 40.2258655604513 | 23.5471339937506 | 7.79885198163195 | 0.0151014833333333 | 1.70831259426847 | 0.0462073865244857 | 1.77075755503241 | 40.8023575096321 | 24.8055632677917 | 0.00512630504439012 | 22.835213250509 | 22.9744879011116 | 0.000117774233219748 | 0.0133228770610575 | 1.68566735345756 | 190.686352201082 | 0.000697800077476411 | 0.026741065704696 | 0.025986574889033 | 26.7907847460934 | 116.578164313235 | 1.97778 | 20.85222016 | 115.535837 | 0.000871 | 0.12326051 | 0.997315 | 0.997898 | 98.1605 | 276.56 | 325.129 | 327.112 | 740.343 | 0 | 0 | 0
EHC(0-19) (MJ/kg) | -1.1058702421154 | 355 | 38.2907056730621 | 26.1302412121298 | -9.80252459737886 | 0.01295395 | 1.46537895927602 | 0.052985544048587 | 1.94413443529135 | 40.9986489377159 | 25.2463276880993 | -0.00543901394943213 | 23.2158766834172 | 23.3464033534008 | -0.000126981413508216 | -0.0143644132927846 | 1.68596178904061 | 190.719659393734 | 0.000686372088328193 | 0.0251842202680424 | 0.0246903355156083 | 26.917477022105 | 115.489151937228 | 1.904551 | 20.85852292 | 119.548974 | 0.00077341 | 0.11796362 | 0.99862 | 0.998001 | 98.1608 | 276.577 | 324.778 | 326.604 | 740.369 | 0 | 0 | 0
MLR(0-19) (g/s) | -0.0164635166666666 | 360 | 36.3570965708183 | 50.4006795984475 | -30.5767645758764 | 0.00637683333333334 | 0.721361236802414 | 0.110343243822871 | 3.85167511496716 | 41.1852684433256 | 25.6232802936194 | -0.00824039841656362 | 23.5400948250486 | 23.6618330469325 | -0.000194982931572935 | -0.0220568927118705 | 1.68596178904061 | 190.719659393734 | 0.000703640475317815 | 0.0245614902622932 | 0.0235487644691542 | 27.0380747720669 | 114.403523453682 | 1.852427 | 20.86385773 | 123.028431 | 0.00080174 | 0.11539843 | 0.998973 | 0.998035 | 98.1592 | 276.56 | 324.469 | 326.147 | 740.408 | 0 | 0 | 0
SEA(0-19) (m²/kg) | -8.92508302858803 | 365 | 34.2842201121811 | 25.8088534519965 | -17.0295652538235 | 0.0117429666666667 | 1.32838989441931 | 0.0479656622741664 | 1.90416742486104 | 41.3618717350331 | 24.7782349332384 | -0.00874966984563634 | 22.7439678169678 | 22.8554471941827 | -0.000199977617123474 | -0.0226219023895333 | 1.68596178904061 | 190.719659393734 | 0.000563259173230129 | 0.0223605745978957 | 0.0220399555986337 | 27.1520465722364 | 113.320196534337 | 1.826704 | 20.86653234 | 114.947399 | 0.00031275 | 0.11170426 | 0.999032 | 0.998036 | 98.1599 | 276.571 | 324.187 | 325.776 | 740.379 | 0 | 0 | 0
COY(0-19) (kg/kg) | -1.02505399663439E-05 | 370 | 33.4263187508723 | 20.1762553634286 | -24.268766952657 | 0.0146453666666667 | 1.65671568627451 | 0.038892577525844 | 1.46176073672507 | 41.5311480821907 | 25.684648555513 | -0.0150172284245287 | 23.5561123553967 | 23.667815426514 | -0.000355424990569544 | -0.0402064468970072 | 1.68596178904061 | 190.719659393734 | 0.000569596058477744 | 0.0214080219682754 | 0.0214241877273499 | 27.2607069305514 | 112.246346168083 | 1.737614 | 20.87154355 | 123.407 | 0.00025531 | 0.10716773 | 0.999708 | 0.997998 | 98.1591 | 276.573 | 323.914 | 325.45 | 740.363 | 0 | 0 | 0
CO2Y(0-19) (kg/kg) | -0.155094901727571 | 375 | 29.8981130159402 | 29.6361150082598 | -46.6805498838346 | 0.00891814999999998 | 1.00884049773755 | 0.0582077241857138 | 2.216959834576 | 41.6894591616077 | 25.5045225018262 | -0.0177298135173076 | 23.3735102777005 | 23.4804582428421 | -0.000416304145946518 | -0.0470932291794704 | 1.68596178904061 | 190.719659393734 | 0.000519105215446822 | 0.0197711803487239 | 0.0192405443634291 | 27.3623687607783 | 111.171891097621 | 1.690625 | 20.8787599 | 121.591632 | 6.68E-05 | 0.10333151 | 0.999922 | 0.997903 | 98.1595 | 276.557 | 323.673 | 325.154 | 741.475 | 0 | 0 | 0
HRR(19-465) (kW/m²) | 95.4216904554881 | 380 | 27.4303571043402 | 26.2474881213741 | -50.4273269913836 | 0.00923838333333334 | 1.04506598793364 | 0.0588749729091003 | 1.91110959375533 | 41.8327803369084 | 25.6083922736535 | -0.0197850980543319 | 23.4477466339277 | 23.5463567550906 | -0.000465866977221749 | -0.0526998843011028 | 1.68596178904061 | 190.719659393734 | 0.000543909568473884 | 0.0176555630191227 | 0.0175876814753125 | 27.4544393253752 | 110.086264044496 | 1.642517 | 20.88487894 | 122.474585 | 0.00015842 | 0.0976877 | 1.000018 | 0.997765 | 98.1597 | 276.567 | 323.384 | 324.744 | 740.432 | 0 | 0 | 0
EHC(19-465) (MJ/kg) | 25.5258392303144 | 385 | 25.5166175055887 | 34.3615395014212 | -81.4961621778511 | 0.00656451666666665 | 0.742592383107087 | 0.0789285619416257 | 2.18957954069823 | 41.9651477734333 | 25.095208502423 | -0.023209975520178 | 22.9589610169061 | 23.0496975070385 | -0.000534982914885872 | -0.0605184292857321 | 1.68596178904061 | 190.719659393734 | 0.000518127860341833 | 0.0143735313879059 | 0.0160434839185745 | 27.5385172388599 | 109.000383827099 | 1.601017 | 20.88917733 | 117.518324 | 9.71E-05 | 0.09000864 | 1.000212 | 0.997569 | 98.1593 | 276.582 | 323.118 | 324.395 | 740.341 | 0 | 0 | 0
MLR(19-465) (g/s) | 0.0335643009363296 | 390 | 21.5352345578559 | 37.0802955749111 | 16.1973281006203 | 0.00513403333333333 | 0.580773001508295 | 0.0860159781050094 | 2.57734127353204 | 42.0827774035919 | 25.1287515454467 | 0.00360651739709642 | 22.9700826021943 | 23.0575963522236 | 8.31576223795212E-05 | 0.0094069708574119 | 1.68616968309656 | 190.743176820878 | 0.000441608898790388 | 0.0132321560096893 | 0.0136776696645272 | 27.6128201228176 | 107.904557445107 | 1.575053 | 20.8977762 | 117.732406 | -0.00022062 | 0.08696914 | 0.997015 | 0.997425 | 98.1604 | 276.583 | 322.843 | 324.073 | 740.345 | 0 | 0 | 0
SEA(19-465) (m²/kg) | 104.710525053344 | 395 | 19.4557513905563 | 21.5724910684743 | -12.1034493398813 | 0.00797260000000001 | 0.901877828054299 | 0.0514429154482648 | 1.63713152315342 | 42.1852548684629 | 25.2004568952895 | -0.00417685199899207 | 23.0199306193263 | 23.1025567174569 | -9.64959602071374E-05 | -0.0109158326026174 | 1.68637757715251 | 190.766694248021 | 0.000410133787702836 | 0.013052194781493 | 0.0125084227805107 | 27.6782853539302 | 106.798113591045 | 1.544784 | 20.90211601 | 118.324581 | -0.00035494 | 0.08640057 | 0.997799 | 0.997324 | 98.1609 | 276.59 | 322.623 | 323.781 | 740.321 | 0 | 0 | 0
COY(19-465) (kg/kg) | 0.0274824413359058 | 400 | 19.9633473217506 | 29.6589164464303 | -118.764823614116 | 0.00595018333333333 | 0.67309766214178 | 0.0675220708789539 | 2.57605156049807 | 42.2838026152437 | 25.5759983892273 | -0.0301709437567631 | 23.3437149578034 | 23.4222860163789 | -0.000706672474054985 | -0.0799403251193422 | 1.68637757715251 | 190.766694248021 | 0.000401768700776103 | 0.0153279790610829 | 0.0131238423987643 | 27.7423660168784 | 105.709506538109 | 1.500695 | 20.90059772 | 121.776957 | -0.00041347 | 0.09175598 | 1.000705 | 0.997269 | 98.162 | 276.587 | 322.357 | 323.442 | 740.394 | 0 | 0 | 0
CO2Y(19-465) (kg/kg) | 2.07710330473265 | 405 | 23.2869868244842 | 39.5374420185353 | 17.9128721216187 | 0.00520663333333334 | 0.588985671191555 | 0.0680493983151488 | 2.13724492349245 | 42.3919284506093 | 25.4664626552409 | 0.00400372978572049 | 23.2213868159048 | 23.2947181942184 | 9.32657570841573E-05 | 0.0105504250095201 | 1.68661074154522 | 190.793070310545 | 0.000354308265580932 | 0.0111278506601533 | 0.0142716980697172 | 27.8108548680496 | 104.671428273109 | 1.484509 | 20.89631822 | 120.620001 | -0.00059919 | 0.08107164 | 0.99665 | 0.997105 | 98.1621 | 276.579 | 322.047 | 323.064 | 740.448 | 0 | 0 | 0
|  | 410 | 14.4727984094926 | 36.9706901393555 | -19.9816342196208 | 0.00346056666666664 | 0.391466817496226 | 0.0711299153482679 | 2.55225729027997 | 42.4863279136942 | 25.5215547329333 | -0.00296441257229421 | 23.2594821349158 | 23.3259627800157 | -6.91477773259452E-05 | -0.00782214675632864 | 1.68684390593793 | 190.819446373069 | 0.000246149814057036 | 0.00883225650349981 | 0.00909465039415266 | 27.8692707392093 | 103.6251900334 | 1.449864 | 20.91478836 | 121.079249 | -0.00104051 | 0.07509009 | 0.997378 | 0.997041 | 98.1617 | 276.584 | 321.879 | 322.799 | 740.454 | 0 | 0 | 0
C-factor | 0.041612 | 415 | 12.0117230647277 | 0 | 1.59881114536211 | 0.00104646666666666 | 0.118378582202111 | 0.256554728844833 | 3.8692711389282 | 42.5525392173798 | 26.0431717647369 | 7.03889988185771E-05 | 23.7103113507152 | 23.7693758683641 | 1.67310256991659E-06 | 0.0001892649965969 | 1.68684808869436 | 190.819919535561 | 0.000268475971911821 | 0.00404906327118371 | 0.00703580797497666 | 27.9095968851321 | 102.536239078023 | 1.450534 | 20.92258992 | 125.948698 | -0.00097184 | 0.06254691 | 0.996962 | 0.99697 | 98.1619 | 276.588 | 321.546 | 322.347 | 740.85 | 0 | 0 | 0
Time to ignition (s) | 19 | 420 | 6.6243568054299 | 60.0279992072699 | 527.251098195706 | 0.00097553333333336 | 0.1103544494721 | 0.203534057944283 | 2.63333198923935 | 42.5991294170551 | 25.4164076108878 | 0.022193299088833 | 23.1207641434811 | 23.1759604224564 | 0.000514351021326532 | 0.0581845046749471 | 1.6881381490041 | 190.965853959739 | 0.000198554257993251 | 0.00256890313323603 | 0.00386480733141383 | 27.9368484233981 | 101.426498612036 | 1.436529 | 20.93327954 | 119.861277 | -0.00123002 | 0.05896666 | 0.994379 | 0.996898 | 98.1619 | 276.569 | 321.283 | 322.05 | 740.47 | 0 | 0 | 0
|  | 425 | 4.16720928907248 | 0 | 291.372551860247 | 0.000403166666666669 | 0.0456070889894422 | 0.299249716827568 | 10.2480986034886 | 42.6261083322914 | 25.7989144019033 | 0.00500018192016843 | 23.4416950689664 | 23.4934853105705 | 0.000117471700491657 | 0.0132886539017712 | 1.68971770580864 | 191.144536856181 | 0.000120647510834315 | 0.00413169175363984 | 0.00273634538800584 | 27.9533513051966 | 100.296725487744 | 1.440617 | 20.93744272 | 123.353931 | -0.00155425 | 0.06285456 | 0.996171 | 0.996739 | 98.1634 | 276.569 | 320.913 | 321.622 | 740.457 | 0 | 0 | 0
|  | 430 | 3.21254761145199 | 9.06343717913278 | 85.507808910858 | 0.00313334999999999 | 0.354451357466062 | 0.0333320131256577 | 0.628598924041526 | 42.6445577245427 | 25.3485727541263 | 0.01161853929993 | 23.0128351872884 | 23.0602045691278 | 0.000267925893050836 | 0.0303083589424022 | 1.6906811997925 | 191.253529388292 | 0.000104440863327279 | 0.00196962043864551 | 0.00188635077085933 | 27.9649080455938 | 99.1733900570761 | 1.42906 | 20.94030728 | 118.983349 | -0.00161177 | 0.05742859 | 0.995178 | 0.996497 | 98.1631 | 276.556 | 320.639 | 321.299 | 740.438 | 0 | 0 | 0
|  | 435 | 1.3399900592273 | 13.1883009670289 | 70.7249422208013 | 0.000898183333333336 | 0.101604449472097 | 0.227286457094932 | -0.0366271594197448 | 42.6559390687194 | 25.691556209751 | 0.00272111829047166 | 23.3018824486911 | 23.344800766701 | 6.35239643536869E-05 | 0.00718596881829037 | 1.69150982443601 | 191.347265207693 | 0.000204144907655051 | -3.28979041381579E-05 | 0.000602409171374468 | 27.9711299454494 | 98.0596300430331 | 1.414972 | 20.94492063 | 122.107958 | -0.00121617 | 0.05223075 | 0.995953 | 0.996262 | 98.163 | 276.567 | 320.332 | 320.922 | 740.44 | 0 | 0 | 0
|  | 440 | -0.22981618631813 | 0 | 0 | -0.000501283333333332 | -0.0567062594268475 | 0 | 0 | 42.6592890438675 | 25.7092609486701 | 0.0135567096631229 | 23.2949377985251 | 23.3336636963203 | 0.000316327704107964 | 0.0357836769352901 | 1.69245945360716 | 191.454689322077 | 6.61683022979888E-05 | -0.000708970189351877 | -0.000406434401738152 | 27.9726359683778 | 96.9529296451534 | 1.41937 | 20.94847388 | 122.155689 | -0.00177168 | 0.0505002 | 0.994401 | 0.995939 | 98.1626 | 276.557 | 320.016 | 320.548 | 740.489 | 0 | 0 | 0
|  | 445 | -0.911044900609923 | -12.9890386345763 | -864.553533418429 | 0.000620033333333325 | 0.0701395173453988 | 0.0947520748460252 | -2.54200961302446 | 42.6592890438675 | 25.9510144531961 | -0.0227770823218248 | 23.4981173981703 | 23.5347092132556 | -0.000536052009170533 | -0.0606393675532277 | 1.69325027286743 | 191.544148514416 | 5.87494448070297E-05 | -0.00157613069372891 | -0.000912774171047748 | 27.9726359683778 | 95.8635708850955 | 1.416988 | 20.95022659 | 124.37983 | -0.00180372 | 0.04831803 | 0.998373 | 0.995784 | 98.1615 | 276.549 | 319.8 | 320.298 | 740.423 | 0 | 0 | 0
|  | 450 | -2.13486190277692 | 0 | 0 | -5.00000000217919E-08 | -5.65610859975021E-06 | 0 | 0 | 42.6592890438675 | 25.658586765006 | -0.00147113887944297 | 23.2184368955582 | 23.2517103951379 | -3.42064951758357E-05 | -0.00386951302894068 | 1.69325027286743 | 191.544148514416 | 0.000132408272344761 | -0.00126570227514529 | -0.00149768541423532 | 27.9726359683778 | 94.7984200974833 | 1.415111 | 20.95232621 | 121.514544 | -0.00150421 | 0.04906868 | 0.995851 | 0.995684 | 98.1593 | 276.554 | 319.595 | 320.053 | 740.115 | 0 | 0 | 0
|  | 455 | -2.18990401678184 | 0 | 0 | -0.00161713333333331 | -0.182933634992456 | 0 | 0 | 42.6592890438675 | 25.8023627959605 | -0.0129062947920392 | 23.3329056007281 | 23.3646121863757 | -0.000301550572579037 | -0.0341120557216105 | 1.69325027286743 | 191.544148514416 | 0.000102173324607383 | -0.000345841575794213 | -0.0014003776706415 | 27.9726359683778 | 93.7566792172912 | 1.418102 | 20.95195542 | 122.797875 | -0.00162835 | 0.05143293 | 0.997119 | 0.995653 | 98.1604 | 276.535 | 319.381 | 319.815 | 741.184 | 0 | 0 | 0
|  | 460 | -1.34356511955727 | 0 | 0 | -0.00177573333333336 | -0.200874811463049 | 0 | 0 | 42.6592890438675 | 25.9414782785176 | -0.0165834673400807 | 23.4441636023826 | 23.4755269828202 | -0.000389305635010782 | -0.0440390989831201 | 1.69325027286743 | 191.544148514416 | 8.38682658132118E-05 | -0.000272081911185948 | -0.000938574151515781 | 27.9726359683778 | 92.7375848779728 | 1.428279 | 20.95031778 | 124.048642 | -0.00170351 | 0.05162478 | 0.997496 | 0.995612 | 98.1604 | 276.551 | 319.183 | 319.61 | 740.269 | 0 | 0 | 0
|  | 465 | -0.749259703438165 | -1.50571869535943 | -105.553701982493 | 0.00439886666666665 | 0.497609351432878 | -0.00473822816214699 | 0.0184680067916387 | 42.6592890438675 | 25.8202111166482 | -0.0198835910619723 | 23.3216305245694 | 23.3517506846169 | -0.000464316661194054 | -0.0525245091848477 | 1.69325027286743 | 191.544148514416 | -2.08428339215296E-05 | 8.12382994755129E-05 | -0.000602863949411648 | 27.9726359683778 | 91.7404065459516 | 1.425304 | 20.94915632 | 122.823438 | -0.00212128 | 0.05252208 | 0.99772 | 0.995461 | 98.1621 | 276.535 | 319.006 | 319.418 | 740.461 | 0 | 0 | 0

## CZ_N_FULL_15_2_24090009_red
Column1 | Column2 | Column3 | Column4 | Column5 | Column6 | Column7 | Column8 | Column9 | Column10 | Column11 | Column12 | Column13 | Column14 | Column15 | Column16 | Column17 | Column18 | Column19 | Column20 | Column21 | Column22 | Column23 | Column24 | Column25 | Column26 | Column27 | Column28 | Column29 | Column30 | Column31 | Column32 | Column33 | Column34 | Column35 | Column36 | Column37 | Column38 | Column39
Column1 | Column2 | Column3 | Column4 | Column5 | Column6 | Column7 | Column8 | Column9 | Column10 | Column11 | Column12 | Column13 | Column14 | Column15 | Column16 | Column17 | Column18 | Column19 | Column20 | Column21 | Column22 | Column23 | Column24 | Column25 | Column26 | Column27 | Column28 | Column29 | Column30 | Column31 | Column32 | Column33 | Column34 | Column35 | Column36 | Column37 | Column38 | Column39
Exported data
Parameter | Value | Time (s) | HRR (kW/m²) | EHC (MJ/kg) | SEA (m²/kg) | MLR (g/s) | Specific MLR (g/s·m²) | COY (kg/kg) | CO2Y (kg/kg) | THR (MJ/m²) | MFR (g/s) | k (1/m) | V stack (l/s) | V smoke (l/s) | SPR (m²/s) | RSR ((m²/s)/m²) | TSP (m²) | TSR (m²/m²) | COP (g/s) | CO2P (g/s) | O2C (g/s) | TOC (g) | ARHE(kW/m²) | Specimen mass (g) | Oxygen (%) | DPT (Pa) | CO (%) | CO2 (%) | PDM (-) | PDC (-) | APT (kPa) | Cold Trap TC (K) | Stack TC (K) | Smoke TC (K) | Cone Heater TC (K) | Soot MFM (g/s) | Spare TC (K) | HFM (kW/m²)
Peaks |  | 0 | -0.0996860652909369 | 0 | 0 | -4.76121053333334 | -538.598476621418 | 0 | 0 | 0 | 26.1043772930046 | -0.019066570783956 | 23.2039352741778 | 23.2729688682164 | -0.000443735708278653 | -0.0501963470903453 | 0 | 0 | 4.08720811690304E-05 | 0.00217128785187473 | 8.7288860809377E-05 | 0 | 0 | 17.42 | 20.94835811 | 123.548516 | -0.00190298 | 0.0523336 | 1.004961 | 1.002779 | 98.1523 | 276.744 | 313.941 | 314.875 | 740.752 | 0 | 0 | 0
peak HRR (kW/m²) | 347.609961481559 | 5 | 3.43502084829612 | 0 | 0 | -5.01763996666666 | -567.60633107089 | 0 | 0 | 0.00858755212074029 | 25.5041623032839 | -0.0201044585847625 | 22.6767645038865 | 22.7451495765556 | -0.00045727891766609 | -0.0517283843513676 | 0 | 0 | 2.87788906846951E-05 | 0.00503714829211889 | 0.00244057658597054 | 0.00631966361694979 | 1.71751042414806 | 45.298992 | 20.93999925 | 117.965416 | -0.0019482 | 0.05985744 | 1.004681 | 1.002381 | 98.1523 | 276.744 | 314.029 | 314.976 | 741.706 | 0 | 0 | 0
peak EHC (MJ/kg) | 67.6079524282707 | 10 | 6.7880570903422 | 0 | 0 | -0.369946800000001 | -41.8491855203621 | 0 | 0 | 0.0341452469673361 | 25.8183494555287 | -0.00589816072772234 | 22.9580945416689 | 23.0254945059028 | -0.000135808067431102 | -0.0153629035555546 | 0 | 0 | 2.40672805558625E-05 | 0.00665248427971232 | 0.00450080226819978 | 0.0236731107523756 | 3.41452469673361 | 59.422862 | 20.93288196 | 120.900157 | -0.00196849 | 0.06381673 | 1.002731 | 1.002057 | 98.1502 | 276.757 | 314.056 | 314.978 | 740.542 | 0 | 0 | 0
peak MLR (g/s) | 0.697912616666667 | 15 | 7.31680086689635 | 0.0438088680298687 | -0.120748634912577 | 1.47642526666667 | 167.016432880845 | 8.31126486809603E-05 | 0.0184708292804001 | 0.0694073918604325 | 25.5046249200972 | -0.00783349909698142 | 22.6867802484451 | 22.7581995342458 | -0.000178276335500438 | -0.0201670062783301 | 0 | 0 | 0.00012270961449216 | 0.0272707990458692 | 0.00796879107933973 | 0.0548470941212244 | 4.62715945736217 | 51.932773 | 20.92038032 | 118.019659 | -0.00156738 | 0.11722749 | 1.002666 | 1.001771 | 98.1498 | 276.768 | 314.162 | 315.151 | 740.355 | 0 | 0 | 0
peak SEA (m²/kg) | 2814.01531997816 | 20 | 33.1735288777232 | 0.420187267397023 | 2.29512470578741 | 0.697912616666667 | 78.949391025641 | 0.00093461333486845 | 0.128220239058672 | 0.170633216221981 | 26.1289071613619 | 0.0686413124890358 | 23.2536305649662 | 23.3357497243116 | 0.0016017964889924 | 0.181198697849819 | 0.00400449122248101 | 0.452996744624549 | 0.0006522784381096 | 0.0894865225510633 | 0.0316559836940317 | 0.153909031054653 | 8.53166081109906 | 48.29344 | 20.83900098 | 123.929462 | 0.00051646 | 0.27224807 | 0.99366 | 1.001466 | 98.1486 | 276.776 | 314.318 | 315.428 | 740.106 | 0 | 0 | 0
peak COY (kg/kg) | 0.332149187928476 | 25 | 127.215201268752 | 3.12491398677703 | 39.2781467061114 | 0.359876266666667 | 40.7099849170437 | 0.00432538326564157 | 0.381483788116585 | 0.571605041588169 | 25.6772375641928 | 0.612315093342024 | 22.9462493667177 | 23.084965488978 | 0.014135272798181 | 1.59901275997523 | 0.0433471644404145 | 4.90352538918716 | 0.00155660278154156 | 0.137286961461254 | 0.0903853328147368 | 0.459012322326574 | 22.8642016635268 | 44.849132 | 20.63004849 | 120.177332 | 0.00420361 | 0.39872475 | 0.93372 | 1.001226 | 98.1483 | 276.775 | 315.619 | 317.527 | 740.062 | 0 | 0 | 0
peak CO2Y (kg/kg) | 18.9683138693317 | 30 | 184.984194887672 | 0 | 2814.01531997816 | 0.00892140000000031 | 1.00920814479641 | 0.251660032053171 | 18.9683138693317 | 1.35210353197923 | 24.9650152900011 | 1.10551324065956 | 22.4894611409811 | 22.7088698283488 | 0.025104956275654 | 2.83992718050384 | 0.141447737125002 | 16.0008752403848 | 0.00224515980995923 | 0.169223915353862 | 0.127020597300501 | 1.00252714761467 | 45.070117732641 | 44.628491 | 20.4881337 | 114.517916 | 0.00723439 | 0.49295233 | 0.882481 | 1.001011 | 98.1486 | 276.785 | 318.161 | 321.265 | 740.27 | 0 | 0 | 0
|  | 35 | 223.960115746741 | 20.476724059142 | 338.665376255275 | 0.0966857500000003 | 10.9373020361991 | 0.028795768823601 | 2.08429015805874 | 2.37446430856526 | 24.2537141494461 | 1.46531340312309 | 22.0401503032651 | 22.3461519102225 | 0.0327441159022736 | 3.70408550930697 | 0.286070417569821 | 32.3609069649119 | 0.00278414050553649 | 0.201521157149529 | 0.153428108842862 | 1.70364891297308 | 67.8418373875789 | 44.205757 | 20.37607635 | 109.032346 | 0.009805 | 0.59367108 | 0.846859 | 1.000825 | 98.1486 | 276.77 | 320.949 | 325.405 | 740.651 | 0 | 0 | 0
Time To Peaks |  | 40 | 277.760916661427 | 21.6468720742398 | 272.693410184609 | 0.113430083333333 | 12.8314573906486 | 0.0347160860753951 | 2.08562160990435 | 3.62876688958568 | 24.5646515449144 | 1.34988642886245 | 22.5150907620596 | 22.9142508438707 | 0.0309316362416911 | 3.49905387349446 | 0.445259797929733 | 50.3687554219154 | 0.00393784853653923 | 0.236572233013251 | 0.188641742326095 | 2.55882354089547 | 90.7191722396421 | 43.681724 | 20.25357237 | 112.809808 | 0.0145112 | 0.68065398 | 0.857927 | 1.000651 | 98.1481 | 276.761 | 323.715 | 329.454 | 741.217 | 0 | 0 | 0
t peak HRR (s) | 55 | 45 | 296.718453261574 | 20.2906280149746 | 283.460099090087 | 0.129271066666667 | 14.6234238310709 | 0.0309003122655011 | 1.85893162087003 | 5.06496531439319 | 23.5950084996865 | 1.64092393469647 | 21.8371923766451 | 22.330827524673 | 0.0366431893668146 | 4.1451571681917 | 0.614196861950997 | 69.4792830261308 | 0.00399451632689441 | 0.240306073490265 | 0.19969525959611 | 3.52966604570098 | 112.554784764293 | 43.076141 | 20.18260486 | 105.094379 | 0.01544074 | 0.71711424 | 0.829786 | 1.000478 | 98.148 | 276.766 | 326.871 | 334.26 | 741.96 | 0 | 0 | 0
t peak EHC (s) | 395 | 50 | 338.483269761093 | 21.3288328822731 | 285.255734693353 | 0.1402886 | 15.8697511312217 | 0.0345661551960412 | 1.90983550750535 | 6.65296962194986 | 24.5866865311393 | 1.69888255180035 | 22.9455956490603 | 23.5555586933858 | 0.0400181276621021 | 4.52693751833734 | 0.805850154523288 | 91.1595197424534 | 0.00484923751983535 | 0.267928149578215 | 0.227108443024452 | 4.59667530225239 | 133.059392438997 | 42.397368 | 20.11258406 | 115.069941 | 0.01832933 | 0.76401547 | 0.824258 | 1.000401 | 98.148 | 276.762 | 329.609 | 338.371 | 742.666 | 0 | 0 | 0
t peak MLR (s) | 20 | 55 | 347.609961481559 | 21.4452528994483 | 295.570051037005 | 0.14328915 | 16.2091798642534 | 0.0303488942288185 | 1.7080837428871 | 8.36820270005648 | 24.0542096367858 | 1.81684276123285 | 22.6316634069265 | 23.3107576958451 | 0.0423519813785491 | 4.79094811974537 | 1.01177542712492 | 114.45423383766 | 0.00434866725748731 | 0.244749867647111 | 0.228575380449243 | 5.73588486093663 | 152.149140001027 | 41.687173 | 20.08855629 | 111.037613 | 0.01662896 | 0.71647679 | 0.813461 | 1.000663 | 98.1488 | 276.744 | 332.296 | 342.267 | 743.244 | 0 | 0 | 0
t peak SEA (s) | 30 | 60 | 311.545487938992 | 21.283515797134 | 236.895084848311 | 0.129398833333332 | 14.6378770739064 | 0.0253099272332288 | 1.73201500595354 | 10.0160913236079 | 23.3935707645622 | 1.33865956026631 | 22.1659484490686 | 22.8989868011505 | 0.0306539476017722 | 3.46764113142219 | 1.19429024957572 | 135.100706965579 | 0.00327507505573135 | 0.224120721086212 | 0.205216910524543 | 6.82036558837109 | 166.934855393464 | 40.987296 | 20.15464436 | 105.765831 | 0.01241144 | 0.67735325 | 0.85957 | 1.001285 | 98.1488 | 276.742 | 334.649 | 345.716 | 744.015 | 0 | 0 | 0
t peak COY (s) | 415 | 65 | 308.915084610834 | 23.4953401638317 | 223.653879504576 | 0.1162277 | 13.1479298642533 | 0.0260482578101967 | 2.02972455914976 | 11.5672427549824 | 23.9844844116171 | 1.10262603982544 | 22.8042882686117 | 23.5753329524208 | 0.0259947760108939 | 2.94058552159433 | 1.33591205860738 | 151.12127359812 | 0.00302752909428618 | 0.23591021714349 | 0.205379822963339 | 7.8468574220908 | 177.957580845884 | 40.392914 | 20.173592 | 111.560245 | 0.01098755 | 0.69416851 | 0.883171 | 1.001464 | 98.1475 | 276.735 | 335.804 | 347.158 | 744.062 | 0 | 0 | 0
t peak CO2Y (s) | 30 | 70 | 313.981318034446 | 23.4763638867779 | 217.570482340937 | 0.118229333333334 | 13.374358974359 | 0.0228799829648493 | 1.87302247566272 | 13.1244837615956 | 23.6942643815837 | 1.09963788923555 | 22.600669634241 | 23.3924397585674 | 0.0257232130801809 | 2.90986573305213 | 1.46520703133507 | 165.747401734737 | 0.00270508513261216 | 0.221446198615954 | 0.205930245110576 | 8.87513259227558 | 187.492625165652 | 39.807226 | 20.1619959 | 109.226266 | 0.00974026 | 0.66192348 | 0.883576 | 1.001582 | 98.1475 | 276.73 | 336.882 | 348.684 | 744.239 | 0 | 0 | 0
|  | 75 | 295.25713725821 | 23.3152328624446 | 134.73962818818 | 0.111947116666666 | 12.6637009803921 | 0.0192117143661994 | 1.67704902733295 | 14.6475798998273 | 23.4694298981728 | 0.648339036739999 | 22.4665517508791 | 23.2651622401913 | 0.0150837128764055 | 1.70630236158433 | 1.56722434622654 | 177.287821971328 | 0.00215069602951959 | 0.18774080311856 | 0.190405870601353 | 9.8659728815554 | 195.30106533103 | 39.220275 | 20.21433183 | 107.547795 | 0.00741079 | 0.57330261 | 0.930406 | 1.001778 | 98.1481 | 276.711 | 338.091 | 350.109 | 744.248 | 0 | 0 | 0
Test Results (between 16 and 470 s) |  | 80 | 261.316243420835 | 24.012407173884 | 146.517354334548 | 0.0962017499999996 | 10.8825509049773 | 0.018861392442525 | 1.87320169667055 | 16.0390133515249 | 23.7041820003916 | 0.599224763484545 | 22.7256359285707 | 23.522435572236 | 0.0140952258923535 | 1.59448256700832 | 1.64017169314843 | 185.539784292809 | 0.00181449896040767 | 0.180205281322676 | 0.170430181980479 | 10.76806301301 | 200.487666894061 | 38.699944 | 20.29788049 | 109.876184 | 0.00585038 | 0.54716798 | 0.935856 | 1.00202 | 98.1449 | 276.727 | 338.603 | 350.475 | 743.794 | 0 | 0 | 0
mean HRR (kW/m²) | 99.2475157314921 | 85 | 252.889672671439 | 25.574130393031 | 91.7925856406184 | 0.0874142999999999 | 9.88849547511311 | 0.0171326725435636 | 1.90851506148967 | 17.3245281417556 | 24.0225105747467 | 0.336936687721994 | 23.0309594309751 | 23.8145174193239 | 0.0080239846189647 | 0.907690567756187 | 1.69546971942673 | 191.795217129721 | 0.00149764057752483 | 0.166831508139577 | 0.163668437185089 | 11.6033095609239 | 203.817978138301 | 38.251485 | 20.33198144 | 112.847768 | 0.0043816 | 0.50390035 | 0.964528 | 1.002297 | 98.1429 | 276.732 | 338.605 | 350.125 | 744.228 | 0 | 0 | 0
mean EHC (MJ/kg) | 20.732426193557 | 90 | 217.324386669054 | 25.1974819950576 | 42.3768244584744 | 0.0762436333333331 | 8.62484539969832 | 0.0133706718268765 | 1.68362974468609 | 18.5000632901068 | 23.5979510283835 | 0.138347235613227 | 22.6163738637428 | 23.3540124710237 | 0.00323096306584294 | 0.365493559484496 | 1.72360708863875 | 194.978177447822 | 0.0010194286001887 | 0.128366048922939 | 0.138208478240605 | 12.3580018494881 | 205.556258778964 | 37.829011 | 20.41854193 | 108.857867 | 0.00240212 | 0.4048498 | 0.986814 | 1.002501 | 98.1438 | 276.734 | 338.492 | 349.532 | 742.543 | 0 | 0 | 0
mean MLR (g/s) | 0.0417257726851852 | 95 | 178.432677849251 | 27.9222950197961 | 8.84175077833391 | 0.0564905166666669 | 6.3903299396682 | 0.0142248067039827 | 1.97595199430049 | 19.4894559514026 | 23.9183128039205 | 0.0211731703131686 | 22.8918513871013 | 23.5899991507337 | 0.000499475069705987 | 0.0565017047178718 | 1.73293318397762 | 196.033165608328 | 0.000803566680191448 | 0.111622549066566 | 0.114265834116415 | 12.9891876303807 | 205.152167909501 | 37.497669 | 20.51624781 | 111.679641 | 0.00140908 | 0.35398566 | 1.000142 | 1.002559 | 98.1478 | 276.73 | 338.026 | 348.335 | 741.685 | 0 | 0 | 0
mean SEA (m²/kg) | 77.4015799506784 | 100 | 155.749814862547 | 25.9855503974266 | 18.5113335437606 | 0.0529843833333338 | 5.99370852187034 | 0.0158537382292657 | 2.0442100275502 | 20.3249121831821 | 23.9896580714076 | 0.0416965374461269 | 22.8822258306572 | 23.5226148876522 | 0.000980811592493813 | 0.110951537612422 | 1.73663390063312 | 196.451798714154 | 0.000840000543605742 | 0.108311207713565 | 0.10135934843127 | 13.5282505867499 | 203.249121831821 | 37.244034 | 20.5662302 | 111.965668 | 0.00155579 | 0.34398831 | 0.99775 | 1.002504 | 98.1469 | 276.728 | 336.879 | 346.307 | 740.661 | 0 | 0 | 0
mean COY (kg/kg) | 0.0230268434310194 | 105 | 151.545652768542 | 24.8808851116548 | -8.84372937483317 | 0.0538430833333327 | 6.09084653091999 | 0.0155852137175281 | 1.86592160961507 | 21.0931508522598 | 23.946159303111 | -0.0203902219174281 | 22.7726628817512 | 23.3530394928946 | -0.000476173657706585 | -0.0538657983830978 | 1.73908592961436 | 196.729177558185 | 0.000839155960960664 | 0.10046697271997 | 0.0978820990566722 | 14.0263542054698 | 200.887150973903 | 36.9611 | 20.57867906 | 111.227515 | 0.00155872 | 0.32296998 | 1.00483 | 1.002497 | 98.1471 | 276.742 | 335.875 | 344.435 | 739.792 | 0 | 0 | 0
mean CO2Y (kg/kg) | 1.68443464897101 | 110 | 143.508864476663 | 28.0306853116936 | -16.9541143563311 | 0.0452582000000004 | 5.11970588235299 | 0.0195948062557728 | 2.08263662959391 | 21.8307871453728 | 24.3880406545047 | -0.0323825616977305 | 23.1435863305532 | 23.6952439255443 | -0.000767312698361711 | -0.0868000790001936 | 1.73908592961436 | 196.729177558185 | 0.000886825660485027 | 0.0942563851094878 | 0.0925640308107829 | 14.5024695301384 | 198.461701321571 | 36.715522 | 20.60512007 | 115.125126 | 0.00169518 | 0.30120809 | 1.006023 | 1.002316 | 98.1479 | 276.75 | 335.161 | 343.15 | 738.865 | 0 | 0 | 0
Total heat release (MJ/m²) | 44.8659389448459 | 115 | 134.750468848121 | 26.3343156467407 | -25.0600288286614 | 0.0452335333333342 | 5.11691553544505 | 0.0197930419506159 | 1.84747101906474 | 22.5264354786847 | 24.4890639113012 | -0.0478450877836144 | 23.1804478562374 | 23.6921636445149 | -0.00113355364935557 | -0.128230050832078 | 1.73908592961436 | 196.729177558185 | 0.000895309222841269 | 0.0835676419232339 | 0.0861704191567244 | 14.9493056550572 | 195.882047640737 | 36.500158 | 20.63016852 | 115.786135 | 0.00171549 | 0.27143453 | 1.007447 | 1.001967 | 98.1474 | 276.766 | 334.31 | 341.69 | 738.103 | 0 | 0 | 0
Total oxygen consumed (g) | 29.4447170999781 | 120 | 119.619607415955 | 28.7887280224735 | -17.17748753063 | 0.036730949999999 | 4.15508484162885 | 0.0257612627933141 | 2.14977877382203 | 23.1623606693449 | 25.1136854814965 | -0.0260764511665852 | 23.7138107978802 | 24.1959855496626 | -0.000630945435613177 | -0.0713739180557893 | 1.73908592961436 | 196.729177558185 | 0.000946235655598057 | 0.0789634166523162 | 0.0772224006416642 | 15.3577877045531 | 193.019672244541 | 36.27199 | 20.67033995 | 121.471488 | 0.00183115 | 0.25378357 | 1.004615 | 1.001633 | 98.1461 | 276.773 | 333.496 | 340.277 | 737.551 | 0 | 0 | 0
Mass lost (g) | 22.682286 | 125 | 113.076406802729 | 31.038308063014 | -36.6954826229635 | 0.0322052166666669 | 3.64312405731526 | 0.0310502428358781 | 2.54478755625907 | 23.7441007048917 | 24.6353529187337 | -0.0500175324167127 | 23.2011776291439 | 23.6274344506762 | -0.00118178596856045 | -0.133686195538512 | 1.73908592961436 | 196.729177558185 | 0.000999979798082076 | 0.0819554346199611 | 0.0741295349022052 | 15.7361675434128 | 189.952805639133 | 36.126856 | 20.67629951 | 116.581964 | 0.00213238 | 0.26579414 | 1.007075 | 1.001349 | 98.1464 | 276.781 | 332.622 | 338.733 | 738.04 | 0 | 0 | 0
Average specific MLR (g/s·m²) | 8.92476332874287 | 130 | 120.74935335454 | 25.717183677986 | -28.0155376330366 | 0.0415062666666666 | 4.6952790346908 | 0.0217905934791519 | 2.01892399514926 | 24.3286651052848 | 24.8045980505794 | -0.0490288470409802 | 23.3207486535948 | 23.7170654825907 | -0.00116282037580685 | -0.131540766493988 | 1.73908592961436 | 196.729177558185 | 0.000904446183770606 | 0.083797997722397 | 0.0785554639583724 | 16.1178800405643 | 187.14357773296 | 35.932963 | 20.6620074 | 117.987835 | 0.00170549 | 0.26918893 | 1.006872 | 1.00126 | 98.1477 | 276.779 | 332.055 | 337.698 | 736.974 | 0 | 0 | 0
Total smoke release (m²/m²) | 197.503214936413 | 135 | 116.968351631329 | 24.0227735010964 | -16.0639540418589 | 0.0430425000000003 | 4.86906108597289 | 0.0211704900678825 | 1.85273530814392 | 24.9229593677495 | 24.4005180392348 | -0.0296792385615704 | 22.9224640649263 | 23.2968490890466 | -0.000691432741846719 | -0.0782163735120722 | 1.73908592961436 | 196.729177558185 | 0.00091123081874684 | 0.0797463595007853 | 0.0758891766043598 | 16.5039916419711 | 184.614513835181 | 35.720255 | 20.66715089 | 114.083516 | 0.00179668 | 0.26194312 | 1.004525 | 1.001132 | 98.1479 | 276.793 | 331.789 | 337.208 | 736.963 | 0 | 0 | 0
Total smoke production (m²) | 1.7459284200379 | 140 | 115.360933388031 | 25.7302733263213 | -27.0781554298937 | 0.0396338833333333 | 4.48347096530919 | 0.0238351693315627 | 1.98631685195431 | 25.5037825802979 | 24.3997276401644 | -0.0461670542212353 | 22.8978180521994 | 23.2462839852717 | -0.00107321245319027 | -0.121404123664058 | 1.73908592961436 | 196.729177558185 | 0.0009446803205174 | 0.0787254503733909 | 0.0748710123017823 | 16.8808921142364 | 182.169875573556 | 35.509558 | 20.67091876 | 113.957163 | 0.00193856 | 0.25919651 | 1.006245 | 1.000963 | 98.1488 | 276.797 | 331.443 | 336.487 | 737.14 | 0 | 0 | 0
MARHE (kW/m²) | 205.556258778964 | 145 | 114.709324435621 | 26.1820968203541 | -37.6352677939695 | 0.0387299166666657 | 4.38121229260924 | 0.024299198200095 | 1.96116412115221 | 26.078958224857 | 24.747281927001 | -0.0619097441593317 | 23.2063213942955 | 23.5441254875284 | -0.00145761078538808 | -0.16488809789458 | 1.73908592961436 | 196.729177558185 | 0.00094110592135647 | 0.0759557229818798 | 0.0740917626171142 | 17.2532990515337 | 179.854884309359 | 35.322166 | 20.67766952 | 117.13761 | 0.0018674 | 0.24884888 | 1.007982 | 1.000893 | 98.1484 | 276.802 | 331.191 | 336.012 | 737.506 | 0 | 0 | 0
|  | 150 | 108.044883024216 | 27.6193116624766 | -30.4104254047668 | 0.0345814833333332 | 3.91193250377072 | 0.0300474745666249 | 2.07937538011511 | 26.6358437435066 | 24.6869366821576 | -0.0448611646446701 | 23.1305116487443 | 23.4420489887897 | -0.00105163761929451 | -0.118963531594402 | 1.73908592961436 | 196.729177558185 | 0.00103908624093449 | 0.071907885051194 | 0.0698838065045828 | 17.6132379743379 | 177.572291623377 | 35.126284 | 20.69243536 | 116.470246 | 0.00228741 | 0.23855189 | 1.005858 | 1.000727 | 98.148 | 276.802 | 330.916 | 335.373 | 737.873 | 0 | 0 | 0
Test Averages |  | 155 | 104.208733278611 | 33.6432203444256 | -24.6458164667749 | 0.0273815999999999 | 3.0974660633484 | 0.0447923389525378 | 2.82070550310785 | 27.1664777842637 | 24.8737719535671 | -0.0286226400550841 | 23.2843689493748 | 23.5772062558839 | -0.000674841888166641 | -0.0763395801093485 | 1.73908592961436 | 196.729177558185 | 0.0012264859082628 | 0.0772354298038975 | 0.0686661600544544 | 17.9596128907355 | 175.267598608153 | 34.977858 | 20.69879086 | 118.132303 | 0.00303376 | 0.25120753 | 1.003787 | 1.000517 | 98.1468 | 276.809 | 330.615 | 334.773 | 738.387 | 0 | 0 | 0
HRR(60) (kW/m²) | 264.473002255048 | 160 | 109.811932882083 | 25.0109175170818 | -28.1410809847618 | 0.03881255 | 4.39055995475113 | 0.0290934352483812 | 2.03796722832519 | 27.7015294496654 | 24.6032802635778 | -0.0468883649682326 | 23.0143032400601 | 23.2942034450362 | -0.00109222711277512 | -0.123555103255104 | 1.73908592961436 | 196.729177558185 | 0.00112919041024956 | 0.0790987049477328 | 0.0719687601612511 | 18.3112001912748 | 173.134559060409 | 34.829983 | 20.68389377 | 115.492397 | 0.0026809 | 0.25843817 | 1.005625 | 1.000264 | 98.1465 | 276.817 | 330.373 | 334.391 | 738.874 | 0 | 0 | 0
HRR(120) (kW/m²) | 211.109578033966 | 165 | 113.514567132096 | 21.949608171029 | -32.4078262025761 | 0.0457169333333338 | 5.17159879336355 | 0.0179577338427133 | 1.80179123628116 | 28.2598456997009 | 24.8131740874739 | -0.0630780332269821 | 23.2147863878259 | 23.4881519632999 | -0.00148158642998144 | -0.167600274884778 | 1.73908592961436 | 196.729177558185 | 0.000820972520905075 | 0.082372369829651 | 0.0743588844036463 | 18.677019302687 | 171.271792119399 | 34.594654 | 20.67741474 | 117.492343 | 0.00135633 | 0.26533098 | 1.007243 | 1.000026 | 98.1461 | 276.823 | 330.432 | 334.323 | 740.292 | 0 | 0 | 0
HRR(180) (kW/m²) | 177.912847248268 | 170 | 117.195463782579 | 26.225060432052 | -23.9094510612408 | 0.0395045 | 4.46883484162896 | 0.0198914965183104 | 2.02593393454134 | 28.8366207769876 | 24.6456553018121 | -0.0404759990578551 | 23.064199419465 | 23.3355798852229 | -0.000944530909448785 | -0.106847387946695 | 1.73908592961436 | 196.729177558185 | 0.000785803624207594 | 0.0800335071170883 | 0.0760037985657191 | 19.0529260101104 | 169.627181041103 | 34.389405 | 20.66952996 | 115.942138 | 0.00123203 | 0.26057056 | 1.004641 | 1.000016 | 98.1469 | 276.817 | 330.52 | 334.409 | 739.871 | 0 | 0 | 0
HRR(240) (kW/m²) | 160.224233497828 | 175 | 108.851253228173 | 25.7337302855139 | -30.1636811894403 | 0.0373923666666671 | 4.22990573152343 | 0.021110453915305 | 2.09782165986462 | 29.4017375695144 | 24.2550284798831 | -0.0490804063989021 | 22.7100383750083 | 22.980482636697 | -0.001127891427052 | -0.127589527947059 | 1.73908592961436 | 196.729177558185 | 0.000789369833300864 | 0.078442516706934 | 0.0712166992591965 | 19.4209772546727 | 168.009928968654 | 34.19625 | 20.68289876 | 112.352362 | 0.00130033 | 0.25969558 | 1.005638 | 1.000027 | 98.1467 | 276.813 | 330.686 | 334.624 | 740.367 | 0 | 0 | 0
HRR(300) (kW/m²) | 142.845133283912 | 180 | 114.738621349672 | 27.8055359280196 | -25.5443645621203 | 0.0364779666666667 | 4.12646681749623 | 0.0258687936145114 | 2.31463247722176 | 29.9607122559591 | 24.84743384964 | -0.0396145088151361 | 23.2554222924235 | 23.5218486077045 | -0.000931806479018207 | -0.105407972739616 | 1.73908592961436 | 196.729177558185 | 0.000943640991177026 | 0.0844330863496795 | 0.0753851718601364 | 19.7874819324711 | 166.448401421995 | 34.013021 | 20.67405021 | 117.860512 | 0.0018621 | 0.27048773 | 1.004689 | 1.000162 | 98.1452 | 276.816 | 330.554 | 334.341 | 740.774 | 0 | 0 | 0
HRR(360) (kW/m²) | 123.729847866 | 185 | 121.327027629722 | 27.2016675831434 | -28.2362639176879 | 0.0394288666666663 | 4.46027903469076 | 0.0223396377880263 | 2.06328245297897 | 30.5508763784075 | 25.1717426013943 | -0.0467075580456229 | 23.5638698133667 | 23.8360542010749 | -0.00111332388517532 | -0.125941615970059 | 1.73908592961436 | 196.729177558185 | 0.000880826599725708 | 0.0813528887341801 | 0.0784880850498018 | 20.1721650747459 | 165.139872315716 | 33.827124 | 20.66643069 | 120.98247 | 0.00155347 | 0.25955349 | 1.005553 | 1.000213 | 98.1455 | 276.829 | 330.623 | 334.442 | 741.04 | 0 | 0 | 0
EHC(60) (MJ/kg) | 14.6220398065604 | 190 | 110.295718671649 | 26.6413323494138 | -35.0396118209053 | 0.0365978 | 4.14002262443438 | 0.0214033658812865 | 2.08493409106115 | 31.129933244161 | 24.565625831354 | -0.0550693301474806 | 23.008711092611 | 23.286513601397 | -0.00128237270549913 | -0.145064785689946 | 1.73908592961436 | 196.729177558185 | 0.000783316103850146 | 0.0763040008778377 | 0.0716760226338067 | 20.5475753439549 | 163.841753916637 | 33.625075 | 20.68456654 | 115.28762 | 0.0012323 | 0.25127556 | 1.006673 | 1.000373 | 98.1459 | 276.818 | 330.799 | 334.793 | 741.283 | 0 | 0 | 0
EHC(120) (MJ/kg) | 17.5177649776829 | 195 | 105.786530032131 | 25.7182635489446 | -29.0960421802615 | 0.036361433333333 | 4.11328431372545 | 0.0237830984715844 | 2.00455810308555 | 31.6701388659204 | 24.5189764320617 | -0.0455555327320809 | 22.9547436427427 | 23.2238267132892 | -0.00105797379800142 | -0.119680293891563 | 1.73908592961436 | 196.729177558185 | 0.00086478754953461 | 0.0728886058281376 | 0.068733327208185 | 20.8985987185599 | 162.410968543182 | 33.458414 | 20.69492723 | 114.798796 | 0.00158216 | 0.24249734 | 1.005817 | 1.000607 | 98.1463 | 276.832 | 330.651 | 334.527 | 741.478 | 0 | 0 | 0
EHC(180) (MJ/kg) | 18.8300234672092 | 200 | 104.136211963823 | 24.1528070601967 | -14.6239498799526 | 0.0381141666666672 | 4.31155731523384 | 0.0241603582294876 | 1.98931318628792 | 32.1949457209103 | 24.2593491731593 | -0.0242816532312963 | 22.6938209578613 | 22.954765795399 | -0.0005573796630495 | -0.0630519980825226 | 1.73908592961436 | 196.729177558185 | 0.000920851920285075 | 0.0758210143343767 | 0.0683006861792305 | 21.2411837520284 | 160.974728604552 | 33.259209 | 20.69382595 | 112.29213 | 0.00186016 | 0.25254609 | 1.003516 | 1.000742 | 98.1475 | 276.817 | 330.391 | 334.19 | 741.557 | 0 | 0 | 0
EHC(240) (MJ/kg) | 19.7957088254351 | 205 | 110.013047296649 | 27.394463863888 | -21.2219798693486 | 0.0355004333333337 | 4.01588612368028 | 0.0245658190723125 | 2.25659606445683 | 32.7303188690615 | 24.6052574534675 | -0.0323565964235042 | 23.0169887412851 | 23.2839533457817 | -0.000753389481553159 | -0.0852250544743392 | 1.73908592961436 | 196.729177558185 | 0.000872097222255367 | 0.0801101381465129 | 0.0721300205549043 | 21.5922605188638 | 159.660092044202 | 33.081882 | 20.68332183 | 115.515156 | 0.00160009 | 0.2611264 | 1.004656 | 1.000957 | 98.1483 | 276.834 | 330.385 | 334.217 | 742.438 | 0 | 0 | 0
EHC(300) (MJ/kg) | 20.4786745424439 | 210 | 113.220230025287 | 27.2339158635826 | -31.4130031303211 | 0.0367507499999993 | 4.1573246606334 | 0.0216996928182154 | 2.13330444083775 | 33.2884020623663 | 24.5212077338749 | -0.0497570222998791 | 22.9409333090468 | 23.2017787928284 | -0.00115445142479163 | -0.130594052578238 | 1.73908592961436 | 196.729177558185 | 0.000797479985839014 | 0.0784005381791163 | 0.0735941847163403 | 21.9565710320419 | 158.516200296983 | 32.899669 | 20.67700778 | 114.74017 | 0.001298 | 0.25727257 | 1.006852 | 1.001157 | 98.1473 | 276.821 | 330.422 | 334.179 | 741.345 | 0 | 0 | 0
EHC(360) (MJ/kg) | 20.7535257150025 | 215 | 112.632310078761 | 24.7556668784639 | -15.1133659461459 | 0.0402198666666671 | 4.54975867269989 | 0.0187823590428944 | 1.92745962622642 | 33.8530334126264 | 24.7794991518093 | -0.0259283788194022 | 23.183000044974 | 23.4437165343972 | -0.000607857563238534 | -0.0687621677871644 | 1.73908592961436 | 196.729177558185 | 0.000755423976390682 | 0.0775221691722106 | 0.0731209773456339 | 22.3233589371968 | 157.455969361053 | 32.71212 | 20.68156789 | 117.172234 | 0.00108745 | 0.2527465 | 1.004245 | 1.001281 | 98.1484 | 276.842 | 330.428 | 334.144 | 741.214 | 0 | 0 | 0
MLR(60) (g/s) | 0.155385206944444 | 220 | 108.669652509973 | 26.6621937121389 | -30.8861746725227 | 0.0360300333333337 | 4.07579562594273 | 0.0209818826754196 | 2.11004254792213 | 34.4062883190983 | 24.3772224691591 | -0.0482608669323112 | 22.8058130761116 | 23.0586388875064 | -0.00111282990299016 | -0.125885735632371 | 1.73908592961436 | 196.729177558185 | 0.000755977932191467 | 0.0760249033363869 | 0.0707383937404515 | 22.683007364912 | 156.392219632265 | 32.506158 | 20.68600689 | 113.394589 | 0.00114182 | 0.25210195 | 1.006993 | 1.001468 | 98.1482 | 276.827 | 330.416 | 334.079 | 741.129 | 0 | 0 | 0
MLR(120) (g/s) | 0.104312203472222 | 225 | 112.401486275699 | 27.2472386429207 | -25.0120777409894 | 0.0364671499999996 | 4.12524321266964 | 0.0210835096472059 | 2.16139542975373 | 34.9589661660625 | 24.8988475586678 | -0.0387461311744568 | 23.285987737703 | 23.5409101023646 | -0.000912119190792312 | -0.103180903935782 | 1.73908592961436 | 196.729177558185 | 0.000768855508831098 | 0.0788199313461431 | 0.0731943739184092 | 23.0428392840592 | 155.373182960278 | 32.346986 | 20.68258134 | 118.259615 | 0.00112812 | 0.25518975 | 1.006054 | 1.00162 | 98.1492 | 276.833 | 330.305 | 333.921 | 740.975 | 0 | 0 | 0
MLR(180) (g/s) | 0.0820375645833333 | 230 | 107.665145797765 | 24.9631243475184 | -19.6627136809558 | 0.0381266333333334 | 4.31296757164405 | 0.0175390114162027 | 2.00436813750173 | 35.5091327462461 | 24.4156985010443 | -0.032453364251387 | 22.8467862511855 | 23.1000111127178 | -0.000749673074852119 | -0.0848046464764841 | 1.73908592961436 | 196.729177558185 | 0.000668703457294709 | 0.0764198090435449 | 0.0702151143697851 | 23.4013630047797 | 154.387533679331 | 32.140399 | 20.68836069 | 113.777614 | 0.00076715 | 0.25284295 | 1.005457 | 1.001744 | 98.1486 | 276.827 | 330.488 | 334.151 | 740.747 | 0 | 0 | 0
MLR(240) (g/s) | 0.0704261913194444 | 235 | 108.717863981402 | 30.3100947641858 | -29.5358773050331 | 0.0317077833333331 | 3.58685331825035 | 0.0239433017074126 | 2.45461780523139 | 36.050090270694 | 24.1088382738907 | -0.0410665979341945 | 22.5561630104443 | 22.8048400709643 | -0.0009365171981479 | -0.105940859518993 | 1.73908592961436 | 196.729177558185 | 0.000759189022823263 | 0.0778304895344187 | 0.0710416771419756 | 23.7545049835591 | 153.404639449762 | 31.974077 | 20.68194434 | 110.918518 | 0.00119129 | 0.2593155 | 1.006712 | 1.00201 | 98.1479 | 276.843 | 330.437 | 334.08 | 740.651 | 0 | 0 | 0
MLR(300) (g/s) | 0.0607673395833333 | 240 | 113.75053322733 | 27.2517776486951 | -19.0235531282538 | 0.0368986833333328 | 4.17405920060326 | 0.0207517962007998 | 1.99562779559621 | 36.6062612637159 | 24.657413560404 | -0.0300927128806269 | 23.070246323108 | 23.3260479219262 | -0.000701944062754269 | -0.0794054369631526 | 1.73908592961436 | 196.729177558185 | 0.000765713956611172 | 0.0736360380809016 | 0.0731511557779317 | 24.1149870658588 | 152.526088598816 | 31.810484 | 20.68013466 | 116.027865 | 0.00114621 | 0.24339384 | 1.005638 | 1.002194 | 98.1476 | 276.823 | 330.449 | 334.113 | 740.589 | 0 | 0 | 0
MLR(360) (g/s) | 0.0519781420138889 | 245 | 104.876995350272 | 24.7202679942458 | -30.4324570401321 | 0.0375041500000004 | 4.24255090497742 | 0.0192818282476401 | 1.88698686616789 | 37.1528300851599 | 24.6490276836864 | -0.048949133209569 | 23.0619814882921 | 23.3169283879896 | -0.00114134343370168 | -0.129111248156299 | 1.73908592961436 | 196.729177558185 | 0.00072314857887374 | 0.0707698384767913 | 0.0678602649888277 | 24.4675156177757 | 151.644204429224 | 31.610133 | 20.69947192 | 115.946852 | 0.00096874 | 0.23580823 | 1.007968 | 1.002359 | 98.1487 | 276.822 | 330.443 | 334.096 | 740.505 | 0 | 0 | 0
SEA(60) (m²/kg) | 170.549630908894 | 250 | 99.4229643677356 | 27.3056708499681 | -11.9375141309037 | 0.0321874166666668 | 3.64111048265461 | 0.0242816590683102 | 2.14016821213081 | 37.6635799844549 | 24.7780551336928 | -0.0163977200663531 | 23.17842186657 | 23.4323881454744 | -0.000384237741295619 | -0.043465807838871 | 1.73908592961436 | 196.729177558185 | 0.000781563877789647 | 0.0688864859806098 | 0.0646227528287862 | 24.7987231623198 | 150.65431993782 | 31.442768 | 20.71259605 | 117.142268 | 0.00119672 | 0.22982213 | 1.004501 | 1.002625 | 98.1494 | 276.83 | 330.382 | 334.002 | 739.987 | 0 | 0 | 0
SEA(120) (m²/kg) | 133.150343895746 | 255 | 98.2529252777974 | 26.5635887477454 | -28.1282334087567 | 0.0326972333333329 | 3.698782051282 | 0.0239719859544973 | 1.93235788144894 | 38.1577697085687 | 24.7262385532121 | -0.0393792821198863 | 23.1136382209402 | 23.3553117657296 | -0.000919715411020568 | -0.10404020486658 | 1.73908592961436 | 196.729177558185 | 0.000783817618217576 | 0.0631827565332407 | 0.0631252201739287 | 25.1180930948266 | 149.638312582622 | 31.282598 | 20.71758325 | 116.570569 | 0.00121298 | 0.2150247 | 1.007328 | 1.002816 | 98.1467 | 276.833 | 330.149 | 333.601 | 740.04 | 0 | 0 | 0
SEA(180) (m²/kg) | 108.886366661058 | 260 | 88.4188935750378 | 27.9998239627394 | -45.3899905757792 | 0.0279152833333336 | 3.15783748114634 | 0.029550540539481 | 2.07268403009543 | 38.6244492557008 | 24.3106820098404 | -0.0552216617776175 | 22.7103844005909 | 22.9452429831402 | -0.00126707444742022 | -0.143334213509075 | 1.73908592961436 | 196.729177558185 | 0.000824911711812773 | 0.0578595619605897 | 0.0569808561002515 | 25.418358285512 | 148.555574060388 | 31.121449 | 20.73650997 | 112.611872 | 0.0014438 | 0.20348903 | 1.009482 | 1.003147 | 98.1461 | 276.818 | 329.934 | 333.346 | 740.378 | 0 | 0 | 0
SEA(240) (m²/kg) | 92.3359010280856 | 265 | 87.4147292622146 | 31.476295684253 | -19.4141799246664 | 0.0245500999999999 | 2.77716063348415 | 0.0397276662717017 | 2.60865940261809 | 39.0640333127939 | 25.6821940918583 | -0.0196975731235114 | 23.9638363838348 | 24.1968924587795 | -0.00047662005856855 | -0.0539162962181618 | 1.73908592961436 | 196.729177558185 | 0.000975318179736901 | 0.064042849200214 | 0.0574120879181546 | 25.704340645558 | 147.411446463373 | 31.001415 | 20.74631969 | 125.531009 | 0.001862 | 0.21096916 | 1.005794 | 1.003538 | 98.1418 | 276.809 | 329.552 | 332.757 | 740.386 | 0 | 0 | 0
SEA(300) (m²/kg) | 82.3586777630488 | 270 | 89.100912016879 | 28.7452891058157 | -40.5338790160064 | 0.0274010833333332 | 3.09967006033181 | 0.033096635621006 | 2.28202903291023 | 39.5053224159917 | 25.1715393122884 | -0.0469032593264628 | 23.4633305902649 | 23.6800643002265 | -0.00111067219674084 | -0.125641651215027 | 1.73908592961436 | 196.729177558185 | 0.000906883670704147 | 0.062530067699859 | 0.0580808004678738 | 25.9930728665231 | 146.316008948117 | 30.868221 | 20.7398102 | 120.465305 | 0.00166054 | 0.21034331 | 1.009432 | 1.004049 | 98.1412 | 276.823 | 329.215 | 332.256 | 740.302 | 0 | 0 | 0
SEA(360) (m²/kg) | 78.5979430058414 | 275 | 86.583861078021 | 27.6786475768768 | -27.7757081989996 | 0.0276531333333329 | 3.12818250377069 | 0.0326215626669471 | 2.04775372950257 | 39.9445343487289 | 24.993961105223 | -0.0327002576452892 | 23.2785544937415 | 23.4886639300023 | -0.000768085362254684 | -0.0868874844179507 | 1.73908592961436 | 196.729177558185 | 0.000902088421970764 | 0.0566268069157645 | 0.0558171242723905 | 26.2778176783738 | 145.252852177196 | 30.72978 | 20.74652405 | 118.673472 | 0.00166717 | 0.19596122 | 1.008361 | 1.004609 | 98.1443 | 276.81 | 328.943 | 331.912 | 740.319 | 0 | 0 | 0
COY(60) (kg/kg) | 0.0188189743765407 | 280 | 79.1436526025685 | 25.0579732420757 | -37.9227130472119 | 0.0279204499999997 | 3.15842194570132 | 0.0305862504340741 | 1.88486201414104 | 40.3588531329304 | 24.9137648062505 | -0.0452699039764298 | 23.1876379387992 | 23.3890315749355 | -0.00105881921349901 | -0.119775929128848 | 1.73908592961436 | 196.729177558185 | 0.000853981875932034 | 0.0526261956227236 | 0.0511407514389265 | 26.5452123676521 | 144.138761189037 | 30.592434 | 20.76286296 | 117.83069 | 0.00147952 | 0.18587343 | 1.010204 | 1.005004 | 98.1422 | 276.813 | 328.713 | 331.568 | 740.361 | 0 | 0 | 0
COY(120) (kg/kg) | 0.0187859074256375 | 285 | 75.5417665426292 | 26.4821800062593 | -50.2890013115107 | 0.0252165500000002 | 2.8525509049774 | 0.035591307684652 | 2.17686874168304 | 40.7455666807934 | 24.9341660206139 | -0.0542695926940634 | 23.1819162194178 | 23.3669547359715 | -0.00126811511602179 | -0.143451936201559 | 1.73908592961436 | 196.729177558185 | 0.000897489989795419 | 0.054893119468088 | 0.0495390111393744 | 26.7969117740978 | 142.966900634363 | 30.454307 | 20.76882945 | 117.898079 | 0.00165705 | 0.19174294 | 1.011733 | 1.005493 | 98.1421 | 276.818 | 328.363 | 330.984 | 741.351 | 0 | 0 | 0
COY(180) (kg/kg) | 0.0196780004867578 | 290 | 76.0812116338478 | 28.8561675377066 | -51.8623240588381 | 0.0233072500000001 | 2.63656674208146 | 0.0377478310062664 | 2.20653171577928 | 41.1246241262346 | 24.8850658552033 | -0.0518820382286164 | 23.1202722822916 | 23.2983936963688 | -0.00120876815242036 | -0.136738478780584 | 1.73908592961436 | 196.729177558185 | 0.000879798134220808 | 0.0514281863325968 | 0.0493020768194863 | 27.044014493995 | 141.809048711154 | 30.339664 | 20.76933642 | 117.353025 | 0.00159088 | 0.18286552 | 1.011854 | 1.005887 | 98.1441 | 276.816 | 328.136 | 330.664 | 740.406 | 0 | 0 | 0
COY(240) (kg/kg) | 0.0199375769316816 | 295 | 71.1652089568809 | 28.4696047103338 | -33.7902664126871 | 0.0220972666666664 | 2.49969079939665 | 0.0409718956967113 | 2.06370836694098 | 41.4927401777114 | 24.7959141522055 | -0.0321794275807537 | 23.0295096293547 | 23.2034123598093 | -0.000746672527658849 | -0.0844652180609557 | 1.73908592961436 | 196.729177558185 | 0.000905366905049071 | 0.0456023141065256 | 0.0457545651361087 | 27.2816560988839 | 140.653356534615 | 30.220613 | 20.78164128 | 116.473564 | 0.00171065 | 0.16789215 | 1.009904 | 1.006206 | 98.1439 | 276.831 | 328.023 | 330.5 | 740.383 | 0 | 0 | 0
COY(300) (kg/kg) | 0.0215466012713961 | 300 | 65.9888179323439 | 31.1339998570654 | -53.9049392696783 | 0.018736466666667 | 2.1195098039216 | 0.0505479074769353 | 2.26100313205402 | 41.8356252449345 | 25.1600390131758 | -0.0429734262266905 | 23.338701206671 | 23.502619792688 | -0.00100998809779503 | -0.114252047261882 | 1.73908592961436 | 196.729177558185 | 0.000947089183511365 | 0.0423632098169598 | 0.0424590750766327 | 27.5021901994158 | 139.452084149782 | 30.121317 | 20.79591399 | 119.770688 | 0.00182748 | 0.15766808 | 1.011461 | 1.006518 | 98.1433 | 276.844 | 327.616 | 329.917 | 740.398 | 0 | 0 | 0
COY(360) (kg/kg) | 0.0226991487985417 | 305 | 61.0503554612865 | 35.1301098962691 | -70.3852255092201 | 0.0153624666666667 | 1.73783559577678 | 0.0689614682064691 | 2.57459224664654 | 42.1532231784185 | 25.7073764872515 | -0.0450949466225097 | 23.8208683802555 | 23.9780898237382 | -0.00108129068071122 | -0.122317950306699 | 1.73908592961436 | 196.729177558185 | 0.00105941825660628 | 0.0395520875693662 | 0.0393848062630378 | 27.706799902765 | 138.207289109569 | 30.033367 | 20.80999036 | 124.904446 | 0.00219643 | 0.14811242 | 1.011968 | 1.006779 | 98.1428 | 276.831 | 327.265 | 329.425 | 740.371 | 0 | 0 | 0
CO2Y(60) (kg/kg) | 1.30382720574986 | 310 | 56.0404604937833 | 39.6658204913048 | -54.0164593260627 | 0.0124892833333333 | 1.41281485671191 | 0.0781897261869394 | 3.3360602230992 | 42.4459502183062 | 25.1507093853632 | -0.0288050780398937 | 23.2784185694433 | 23.4204144231911 | -0.000674626865186672 | -0.0763152562428362 | 1.73908592961436 | 196.729177558185 | 0.000976533644104439 | 0.0416650013433492 | 0.0369522818036471 | 27.8976426229317 | 136.922420059052 | 29.965884 | 20.8156754 | 119.417029 | 0.00194998 | 0.15588222 | 1.010251 | 1.006939 | 98.1421 | 276.831 | 326.891 | 328.885 | 741.341 | 0 | 0 | 0
CO2Y(120) (kg/kg) | 1.46630073774817 | 315 | 58.6750445660475 | 29.4897805106411 | -100.019036596492 | 0.0175887166666668 | 1.98967383107091 | 0.060023494509564 | 2.3971725101185 | 42.7327389809558 | 25.008045014169 | -0.0755976780533447 | 23.1333459399558 | 23.2706419200774 | -0.00175920649596868 | -0.199005259724964 | 1.73908592961436 | 196.729177558185 | 0.00105573623827195 | 0.0421631880815967 | 0.0384933073211662 | 28.0862565957437 | 135.659488828431 | 29.898897 | 20.80933921 | 117.999657 | 0.00230037 | 0.15781518 | 1.015953 | 1.007235 | 98.1438 | 276.831 | 326.707 | 328.646 | 740.199 | 0 | 0 | 0
CO2Y(180) (kg/kg) | 1.55854366261291 | 320 | 57.8986436099286 | 27.5091868300222 | -66.5415809917519 | 0.0186055666666668 | 2.10470211161389 | 0.0505579445678145 | 1.97051835222447 | 43.0241732013957 | 25.060172585379 | -0.0531247584061972 | 23.1709935010629 | 23.3044602627882 | -0.00123804382124745 | -0.140050206023467 | 1.73908592961436 | 196.729177558185 | 0.000940659208186114 | 0.0366626105702028 | 0.0371915401894971 | 28.2754687145204 | 134.450541254362 | 29.794914 | 20.81433079 | 118.438054 | 0.00181646 | 0.14313932 | 1.013594 | 1.007474 | 98.1438 | 276.818 | 326.558 | 328.439 | 740.192 | 0 | 0 | 0
CO2Y(240) (kg/kg) | 1.62320854135905 | 325 | 51.4975638669971 | 33.742237946008 | -19.6097210791165 | 0.0134916499999999 | 1.52620475113121 | 0.0666084438542502 | 2.33422523771954 | 43.297663720088 | 25.6590455557423 | -0.0110990086432412 | 23.7048136669956 | 23.8370382347768 | -0.000264567493397059 | -0.0299284494793053 | 1.73908592961436 | 196.729177558185 | 0.000898657811526185 | 0.0314925499284786 | 0.0329039737896202 | 28.4507074994682 | 133.223580677194 | 29.72093 | 20.83259058 | 124.062233 | 0.00155661 | 0.12763198 | 1.009105 | 1.007829 | 98.1468 | 276.832 | 326.284 | 328.104 | 740.197 | 0 | 0 | 0
CO2Y(300) (kg/kg) | 1.6691866753835 | 330 | 45.8758757584766 | 42.1486158112471 | -74.0770837053428 | 0.00962173333333324 | 1.08843137254901 | 0.0869278953549786 | 3.21440715213498 | 43.5410973191517 | 25.374375292297 | -0.0302835615964475 | 23.4135174532255 | 23.5358692290482 | -0.000712749945523814 | -0.0806278218918342 | 1.73908592961436 | 196.729177558185 | 0.000836397028333501 | 0.0309281684426019 | 0.0297397782503795 | 28.6073168795682 | 131.942719148945 | 29.658482 | 20.84257547 | 121.178221 | 0.00134352 | 0.12707438 | 1.011498 | 1.008012 | 98.1461 | 276.805 | 325.89 | 327.593 | 740.266 | 0 | 0 | 0
CO2Y(360) (kg/kg) | 1.68346405713653 | 335 | 45.0880102705569 | 33.5832235375041 | -38.9939026361307 | 0.0118683666666665 | 1.34257541478127 | 0.0633328031198419 | 2.60133814002609 | 43.7685070342243 | 25.0137209684137 | -0.0199708761883234 | 23.0587072767107 | 23.1734416600348 | -0.000462793934249891 | -0.0523522550056438 | 1.73908592961436 | 196.729177558185 | 0.000751656929454081 | 0.0308736348698138 | 0.0292729875353692 | 28.7548487940325 | 130.652259803655 | 29.61694 | 20.84273501 | 117.645632 | 0.00104236 | 0.12808746 | 1.010514 | 1.008216 | 98.1434 | 276.816 | 325.579 | 327.199 | 740.287 | 0 | 0 | 0
|  | 340 | 40.8041919407044 | 26.489936971823 | -75.5934342560556 | 0.0136168333333337 | 1.54036576168933 | 0.047098387001051 | 1.75625451467265 | 43.9832375397525 | 25.2341439787463 | -0.0440756722745964 | 23.2429688757679 | 23.3539987534643 | -0.00102934319535903 | -0.116441537936542 | 1.73908592961436 | 196.729177558185 | 0.000641330886062162 | 0.0239146250172123 | 0.0258429128008619 | 28.8926385448731 | 129.362463352213 | 29.540298 | 20.85596376 | 119.630723 | 0.00056313 | 0.10922887 | 1.013363 | 1.008284 | 98.1448 | 276.827 | 325.314 | 326.868 | 740.264 | 0 | 0 | 0
User-defined Test Averages |  | 345 | 33.0543587602141 | 28.8927940962326 | -63.3494940889318 | 0.0101132666666667 | 1.1440346907994 | 0.0576698851393187 | 1.89656003723727 | 44.1678839165048 | 25.5122377487687 | -0.027173710346912 | 23.4727529860223 | 23.5768438958354 | -0.00064067032691979 | -0.0724740188823292 | 1.73908592961436 | 196.729177558185 | 0.000583230927049967 | 0.0191804174059237 | 0.0208875050465211 | 29.0094645894916 | 128.022851931898 | 29.48756 | 20.8745552 | 122.144842 | 0.000299 | 0.09633682 | 1.011636 | 1.008507 | 98.1448 | 276.828 | 324.949 | 326.39 | 740.269 | 0 | 0 | 0
HRR(0-16) (kW/m²) | 4.61054511314701 | 350 | 25.8415996311252 | 38.3354620889232 | -144.302048794946 | 0.0059589666666664 | 0.674091251885339 | 0.08805566973666 | 2.74325971585136 | 44.3151238124831 | 25.1494810290471 | -0.0370576411271848 | 23.1131470227945 | 23.204150953633 | -0.000859891098700754 | -0.0972727487218047 | 1.73908592961436 | 196.729177558185 | 0.000524720800771742 | 0.016346993204767 | 0.0165192530340692 | 29.1029814846931 | 126.614639464237 | 29.440452 | 20.88920771 | 118.563404 | 9.253E-05 | 0.08963605 | 1.01289 | 1.00862 | 98.1457 | 276.827 | 324.586 | 325.864 | 739.857 | 0 | 0 | 0
EHC(0-16) (MJ/kg) | -0.017713971636046 | 355 | 19.758600997693 | 42.5537282121503 | -205.580236770551 | 0.00410460000000032 | 0.464321266968362 | 0.112701667999762 | 3.22743545204439 | 44.4291243140552 | 25.3023136193534 | -0.0362128224687893 | 23.221509792446 | 23.30181914364 | -0.000843824639848471 | -0.0954552760009583 | 1.73908592961436 | 196.729177558185 | 0.000462595266471861 | 0.0132473315564624 | 0.0127195538489166 | 29.1760785019005 | 125.152462856493 | 29.424968 | 20.9031594 | 119.843156 | -0.00017439 | 0.08131555 | 1.012925 | 1.008752 | 98.1426 | 276.824 | 324.138 | 325.259 | 739.901 | 0 | 0 | 0
MLR(0-16) (g/s) | -2.34332646666667 | 360 | 17.4911409081914 | 42.3238402617923 | -192.505583668339 | 0.00365330000000016 | 0.413269230769248 | 0.114425578374172 | 2.47042177762128 | 44.5222486688199 | 25.5005252369557 | -0.0299915806267031 | 23.3740347190738 | 23.449269232226 | -0.000703280648815574 | -0.0795566344813998 | 1.73908592961436 | 196.729177558185 | 0.000418030965474379 | 0.00902519188018421 | 0.0108273103383791 | 29.2349456623688 | 123.672912968944 | 29.3971 | 20.91022954 | 121.575303 | -0.00036979 | 0.07015144 | 1.012246 | 1.008791 | 98.1403 | 276.834 | 323.731 | 324.773 | 740.395 | 0 | 0 | 0
SEA(0-16) (m²/kg) | 0.130979479247689 | 365 | 11.6081052889306 | 26.1799107282524 | 53.7211786345876 | 0.00391963333333324 | 0.443397435897425 | 0.0827160221441231 | 1.50557897081754 | 44.5949967843127 | 25.4277625343183 | 0.00902066879812785 | 23.2789012799071 | 23.3427617391052 | 0.000210567322482079 | 0.0238198328599637 | 1.73961234792056 | 196.788727140335 | 0.000324216477596835 | 0.00590131751998196 | 0.00712279121674755 | 29.2798209162566 | 122.178073381679 | 29.38702 | 20.92330628 | 120.734997 | -0.00074644 | 0.06213308 | 1.007887 | 1.008924 | 98.1383 | 276.817 | 323.336 | 324.223 | 741.81 | 0 | 0 | 0
COY(0-16) (kg/kg) | -1.95055561878087E-05 | 370 | 8.84973769378239 | 12.879445060302 | 27.9392431552832 | 0.00607415000000024 | 0.68712104072401 | 0.0402266848972747 | 0.825702687806738 | 44.6461413917694 | 25.9070063493456 | 0.00714916542804215 | 23.682802289737 | 23.7380370505912 | 0.00016970715381167 | 0.0191976418338994 | 1.7405630341113 | 196.89627082707 | 0.000244342918068791 | 0.0050154419811415 | 0.00545606175591897 | 29.3112680486882 | 120.665247004782 | 29.356066 | 20.92959849 | 125.144818 | -0.00108963 | 0.05960019 | 1.008172 | 1.008994 | 98.1378 | 276.835 | 322.861 | 323.614 | 740.553 | 0 | 0 | 0
CO2Y(0-16) (kg/kg) | -0.00382621827116392 | 375 | 6.61469387401346 | 17.0823123065925 | -152.005543846305 | 0.00342306666666623 | 0.387224736048216 | 0.0502704678299887 | 1.44190380433271 | 44.6848024706889 | 26.191582913562 | -0.0217145891355707 | 23.9154341221586 | 23.9620057759423 | -0.00052032511028876 | -0.0588603065937511 | 1.74098730199582 | 196.944264931654 | 0.000172079162746551 | 0.00493573284915051 | 0.00420075194839986 | 29.335410082949 | 119.15947325517 | 29.331874 | 20.93414373 | 127.762254 | -0.00138552 | 0.05926148 | 1.011567 | 1.009066 | 98.1365 | 276.834 | 322.49 | 323.118 | 740.614 | 0 | 0 | 0
HRR(16-470) (kW/m²) | 99.2475157314921 | 380 | 4.81569704326487 | 17.2003078232157 | -143.800058141062 | 0.00247500000000015 | 0.279977375565628 | 0.0733671013509323 | 2.74846512213829 | 44.7133784479821 | 25.9197946771024 | -0.015025145773601 | 23.6453953584254 | 23.6873005601363 | -0.00035590514389915 | -0.0402607628845192 | 1.74098730199582 | 196.944264931654 | 0.000181583575843569 | 0.00680245117729269 | 0.00351523561813764 | 29.3547000518654 | 117.666785389427 | 29.320381 | 20.93638537 | 125.008829 | -0.00134048 | 0.06413113 | 1.010868 | 1.009138 | 98.1372 | 276.829 | 322.192 | 322.763 | 740.462 | 0 | 0 | 0
EHC(16-470) (MJ/kg) | 20.732426193557 | 385 | 7.96932735046506 | 49.90945103063 | 28.5905169130149 | 0.00141153333333352 | 0.159675716440443 | 0.11011174089951 | 5.801009565293 | 44.7453410089665 | 25.6804023661643 | 0.00172112991583193 | 23.4073770846536 | 23.4476591620043 | 4.03564676399563E-05 | 0.00456521127148826 | 1.74108819316492 | 196.955677959833 | 0.000155426392671042 | 0.00818831836839765 | 0.00542832090737935 | 29.3770589431792 | 116.221664958354 | 29.306924 | 20.92952806 | 122.607525 | -0.00143905 | 0.06784366 | 1.00903 | 1.009228 | 98.1383 | 276.837 | 321.922 | 322.476 | 740.469 | 0 | 0 | 0
MLR(16-470) (g/s) | 0.0417257726851852 | 390 | 8.76267865810349 | 57.5812076943649 | -220.032627588956 | 0.00134526666666659 | 0.152179487179478 | 0.127287909013291 | 5.2065172528762 | 44.7871710239879 | 25.4193359950607 | -0.0127670052310151 | 23.1489061729717 | 23.1849642197531 | -0.000296002559474486 | -0.0334844524292405 | 1.74118908433402 | 196.967090988012 | 0.000171236181065271 | 0.00700415410971886 | 0.00568666381143068 | 29.4048464049762 | 114.838900061507 | 29.304966 | 20.92841165 | 120.020996 | -0.00136831 | 0.06499338 | 1.01074 | 1.00927 | 98.1412 | 276.833 | 321.637 | 322.138 | 741.491 | 0 | 0 | 0
SEA(16-470) (m²/kg) | 77.4015799506784 | 395 | 8.16343081696099 | 67.6079524282707 | -162.110208294894 | 0.00106739999999999 | 0.12074660633484 | 0.149206401334991 | 8.45620908027156 | 44.8294862976755 | 25.5302289310705 | -0.0074365191593865 | 23.2365213279704 | 23.2684717977978 | -0.000173036436333967 | -0.0195742575038425 | 1.74118908433402 | 196.967090988012 | 0.000159262912784968 | 0.00902615757228173 | 0.00566388574288412 | 29.433222778862 | 113.492370373862 | 29.293246 | 20.92858036 | 121.000836 | -0.00141983 | 0.07012683 | 1.010144 | 1.009288 | 98.1433 | 276.839 | 321.452 | 321.894 | 740.472 | 0 | 0 | 0
COY(16-470) (kg/kg) | 0.0230268434310194 | 400 | 8.7382873887839 | 26.3362651987992 | 41.4599872213309 | 0.00293308333333352 | 0.331796757164426 | 0.0492072286419461 | 2.02282171776962 | 44.8717405931899 | 24.6206473968659 | 0.00542508646048396 | 22.3866305619791 | 22.4154211006359 | 0.000121605597519106 | 0.0137562893121161 | 1.74149309832782 | 197.001481711292 | 0.000144328902209224 | 0.00593310466669517 | 0.00550605735383716 | 29.4611476366038 | 112.179351482975 | 29.291673 | 20.92841874 | 112.421856 | -0.00145872 | 0.06271874 | 1.008646 | 1.00927 | 98.1418 | 276.824 | 321.136 | 321.549 | 740.453 | 0 | 0 | 0
CO2Y(16-470) (kg/kg) | 1.68443464897101 | 405 | 6.07601659407777 | 11.3492412689819 | -36.3612707061078 | 0.00473265000000005 | 0.535367647058829 | 0.0275685158593681 | 0.720273011710134 | 44.908776353147 | 24.6748473102302 | -0.00766225058772354 | 22.4285767669433 | 22.4588279692885 | -0.000172085167807263 | -0.0194666479419981 | 1.74179711232162 | 197.035872434572 | 0.00013047213658184 | 0.00340880006887 | 0.00367157890799659 | 29.4840917272584 | 110.885867538635 | 29.264624 | 20.93519252 | 112.880452 | -0.00151812 | 0.05595131 | 1.010176 | 1.009294 | 98.1418 | 276.833 | 321.031 | 321.464 | 740.44 | 0 | 0 | 0
|  | 410 | 2.27598841481679 | 0 | 0 | -2.85833333335243E-05 | -0.00323340874813623 | 0 | 0 | 44.9296563656693 | 25.252796229493 | 0.0133859476527783 | 22.9379675683415 | 22.9683553274266 | 0.000307453202083344 | 0.0347797739913285 | 1.74256574532683 | 197.122821869551 | 0.00010806605931207 | 0.00118676116963177 | 0.00125870391419888 | 29.4964174343139 | 109.584527721145 | 29.251975 | 20.94414921 | 118.148159 | -0.00162238 | 0.04995245 | 1.007751 | 1.00929 | 98.1407 | 276.841 | 320.808 | 321.233 | 740.451 | 0 | 0 | 0
C-factor | 0.041612 | 415 | -0.864385062716247 | -22.710017696891 | -1079.02989135074 | 0.000336466666666565 | 0.0380618401206521 | 0.332149187928476 | -0.0280912901429181 | 44.9353463367063 | 25.6823503948346 | -0.0155526477279299 | 23.3141844876438 | 23.3437802442077 | -0.000363057590776371 | -0.0410698632099967 | 1.74333437833204 | 197.209771304529 | 0.000111757130098301 | -9.45178275675096E-06 | -0.000628363392145749 | 29.4995641940994 | 108.277942980015 | 29.259621 | 20.95087534 | 122.128647 | -0.00161492 | 0.04683545 | 1.011047 | 1.009256 | 98.1409 | 276.842 | 320.616 | 321.023 | 740.511 | 0 | 0 | 0
Time to ignition (s) | 16 | 420 | -1.85690697493952 | 0 | 0 | -0.00129250000000045 | -0.14621040723987 | 0 | 0 | 44.9353463367063 | 25.6380976220491 | 0.000956095171982107 | 23.257098425745 | 23.2833039751396 | 2.22610545184228E-05 | 0.00251821883692565 | 1.74339003096833 | 197.216066851621 | 0.000119377256617737 | -0.000505060081386899 | -0.00123866589497145 | 29.4995641940994 | 106.988919849301 | 29.249934 | 20.95303379 | 121.619686 | -0.00158341 | 0.04556323 | 1.009167 | 1.009277 | 98.1433 | 276.828 | 320.383 | 320.744 | 740.573 | 0 | 0 | 0
|  | 425 | -1.74129005509739 | -25.7652247174995 | -1285.92052528184 | 0.000597433333333441 | 0.0675829562594391 | 0.174353423831903 | -1.32362606151972 | 44.9353463367063 | 25.8357735618839 | -0.0327664517496628 | 23.4230296069367 | 23.446291703798 | -0.000768251785821017 | -0.0869063106132373 | 1.74344568360463 | 197.222362398714 | 0.000104164547177992 | -0.00079077833002074 | -0.00122708834243896 | 29.4995641940994 | 105.730226674603 | 29.268484 | 20.95295977 | 123.431807 | -0.00164798 | 0.04484535 | 1.013033 | 1.009256 | 98.1467 | 276.819 | 320.2 | 320.518 | 740.589 | 0 | 0 | 0
|  | 430 | -1.11295214807764 | -6.79493317226263 | -383.158893362916 | 0.00144791666666683 | 0.163791478129732 | 0.0202259524764247 | -0.574805832900965 | 44.9353463367063 | 25.4706868846597 | -0.0240004641842735 | 23.0874941363798 | 23.1154757433946 | -0.000554782147681784 | -0.0627581615024643 | 1.74344568360463 | 197.222362398714 | 2.92854936898266E-05 | -0.000832270945554616 | -0.000919402918345595 | 29.4995641940994 | 104.500805434201 | 29.245329 | 20.95192799 | 119.944408 | -0.00194599 | 0.04470927 | 1.011963 | 1.009198 | 98.1462 | 276.827 | 320.137 | 320.525 | 740.599 | 0 | 0 | 0
|  | 435 | -0.552364624556224 | 0 | 0 | -0.00210953333333362 | -0.238634992458554 | 0 | 0 | 44.9353463367063 | 25.8466855418642 | 0.00450366900672074 | 23.40921152731 | 23.437459834934 | 0.000105554561454855 | 0.0119405612505492 | 1.74370957000827 | 197.25221380184 | 2.91229005368321E-05 | -0.00105370889176728 | -0.000652218890029473 | 29.4995641940994 | 103.299646751049 | 29.258627 | 20.9509448 | 123.411092 | -0.00194837 | 0.04417673 | 1.008665 | 1.009183 | 98.1391 | 276.823 | 319.876 | 320.262 | 740.616 | 0 | 0 | 0
|  | 440 | -2.27639682160398 | -9.1128720861217 | -235.285687360007 | 0.00220823333333359 | 0.249800150829592 | 0.0177633783227397 | -0.559997283355817 | 44.9353463367063 | 25.889169428657 | -0.022130138253285 | 23.4438772408203 | 23.4777429647349 | -0.000519565697684674 | -0.058774400190574 | 1.7439734564119 | 197.282065204966 | 3.92256841248892E-05 | -0.00123660466768257 | -0.00161119718590436 | 29.4995641940994 | 102.125787128878 | 29.257953 | 20.95429382 | 123.796996 | -0.00190821 | 0.04371621 | 1.011646 | 1.009097 | 98.1382 | 276.808 | 319.824 | 320.286 | 740.557 | 0 | 0 | 0
|  | 445 | -1.26723122770048 | -20.0148723474649 | -148.224602210096 | 0.000559699999999808 | 0.0633144796379873 | 0.075352828099618 | -2.31422372600585 | 44.9353463367063 | 25.9445666294031 | -0.00352876949649735 | 23.4798644054667 | 23.5099827119084 | -8.29613098569623E-05 | -0.0093847635584799 | 1.7439734564119 | 197.282065204966 | 4.21749778873417E-05 | -0.00129527101944503 | -0.00107226288566496 | 29.4995641940994 | 100.978306374621 | 29.242904 | 20.9524016 | 124.252334 | -0.00189679 | 0.04357411 | 1.009451 | 1.009045 | 98.139 | 276.827 | 319.631 | 320.041 | 740.546 | 0 | 0 | 0
|  | 450 | -2.42490387213898 | 0 | 0 | -0.000640633333333381 | -0.0724698340874865 | 0 | 0 | 44.9353463367063 | 25.3544961329801 | 0.017022705791996 | 22.9373070484878 | 22.9688940158047 | 0.000390992725198581 | 0.0442299462894322 | 1.7449509382249 | 197.39264007069 | -2.98899546085632E-06 | -0.00121941066713843 | -0.00170153289750521 | 29.4995641940994 | 99.8563251926807 | 29.252039 | 20.9547351 | 118.620558 | -0.00207707 | 0.04369455 | 1.006964 | 1.00892 | 98.1403 | 276.836 | 319.512 | 319.952 | 740.597 | 0 | 0 | 0
|  | 455 | -1.60861107493787 | -7.06958756243023 | -175.500057391287 | 0.00201145000000006 | 0.227539592760188 | 0.0141468666844254 | -0.59237335799773 | 44.9353463367063 | 26.0136884334362 | -0.014978403899989 | 23.5298983731631 | 23.5679043506081 | -0.000353009590439716 | -0.0399332115882032 | 1.7459284200379 | 197.503214936413 | 2.84557149923883E-05 | -0.00119152939094457 | -0.00124750306102345 | 29.4995641940994 | 98.7590029378161 | 29.244897 | 20.9530014 | 124.848847 | -0.00195177 | 0.04384529 | 1.010503 | 1.008779 | 98.1378 | 276.826 | 319.461 | 319.977 | 740.693 | 0 | 0 | 0
|  | 460 | -3.28435626754745 | -15.8342656005256 | -126.44492661344 | 0.00183359999999973 | 0.207420814479608 | 0.0565633311804017 | -0.582854975801386 | 44.9353463367063 | 26.0351530031064 | -0.00983065587385831 | 23.5426790839 | 23.5843284937788 | -0.00023184941743837 | -0.026227309664974 | 1.7459284200379 | 197.503214936413 | 0.000103714524052369 | -0.00106872288362926 | -0.00210776666509653 | 29.4995641940994 | 97.685535514579 | 29.235459 | 20.9559886 | 125.019733 | -0.00165296 | 0.0441582 | 1.009761 | 1.00863 | 98.1379 | 276.813 | 319.371 | 319.936 | 740.712 | 0 | 0 | 0
|  | 465 | -2.50876593540741 | 0 | 0 | -0.000667533333332789 | -0.0755128205127589 | 0 | 0 | 44.9353463367063 | 25.7193024177385 | -0.0241643694399176 | 23.2517504692089 | 23.2933315299043 | -0.000562868668575088 | -0.0636729263093991 | 1.7459284200379 | 197.503214936413 | 1.15012111340364E-05 | -0.00110748878379217 | -0.00172709754988849 | 29.4995641940994 | 96.6351534122717 | 29.230951 | 20.95473891 | 121.976843 | -0.00201864 | 0.04402583 | 1.011288 | 1.008506 | 98.1408 | 276.836 | 319.298 | 319.869 | 740.689 | 0 | 0 | 0
|  | 470 | -2.33608839570995 | 0 | 0 | -0.00818026666666659 | -0.925369532428347 | 0 | 0 | 44.9353463367063 | 25.9676764822011 | -0.0162169271809073 | 23.4642370660044 | 23.5004847515332 | -0.000381105649931637 | -0.0431114988610449 | 1.7459284200379 | 197.503214936413 | -2.00402229510769E-05 | -0.00121771343392678 | -0.00166468273257803 | 29.4995641940994 | 95.6071198653326 | 29.250487 | 20.95446322 | 124.280239 | -0.00214468 | 0.04377359 | 1.010275 | 1.008409 | 98.1375 | 276.826 | 319.134 | 319.627 | 741.728 | 0 | 0 | 0

## CZ_N_FULL_15_1_24090008_red
Column1 | Column2 | Column3 | Column4 | Column5 | Column6 | Column7 | Column8 | Column9 | Column10 | Column11 | Column12 | Column13 | Column14 | Column15 | Column16 | Column17 | Column18 | Column19 | Column20 | Column21 | Column22 | Column23 | Column24 | Column25 | Column26 | Column27 | Column28 | Column29 | Column30 | Column31 | Column32 | Column33 | Column34 | Column35 | Column36 | Column37 | Column38 | Column39
Column1 | Column2 | Column3 | Column4 | Column5 | Column6 | Column7 | Column8 | Column9 | Column10 | Column11 | Column12 | Column13 | Column14 | Column15 | Column16 | Column17 | Column18 | Column19 | Column20 | Column21 | Column22 | Column23 | Column24 | Column25 | Column26 | Column27 | Column28 | Column29 | Column30 | Column31 | Column32 | Column33 | Column34 | Column35 | Column36 | Column37 | Column38 | Column39
Exported data
Parameter | Value | Time (s) | HRR (kW/m²) | EHC (MJ/kg) | SEA (m²/kg) | MLR (g/s) | Specific MLR (g/s·m²) | COY (kg/kg) | CO2Y (kg/kg) | THR (MJ/m²) | MFR (g/s) | k (1/m) | V stack (l/s) | V smoke (l/s) | SPR (m²/s) | RSR ((m²/s)/m²) | TSP (m²) | TSR (m²/m²) | COP (g/s) | CO2P (g/s) | O2C (g/s) | TOC (g) | ARHE(kW/m²) | Specimen mass (g) | Oxygen (%) | DPT (Pa) | CO (%) | CO2 (%) | PDM (-) | PDC (-) | APT (kPa) | Cold Trap TC (K) | Stack TC (K) | Smoke TC (K) | Cone Heater TC (K) | Soot MFM (g/s) | Spare TC (K) | HFM (kW/m²)
Peaks |  | 0 | 1.39643193138985 | 0 | 0 | -9.07404585 | -1026.47577488688 | 0 | 0 | 0 | 25.7204473562688 | 0.0238539472669007 | 22.8611342480714 | 22.9349056834476 | 0.000547088030744301 | 0.0618877862832919 | 0 | 0 | 2.11403860039181E-05 | 0.00370032013698556 | 0.00111551663716453 | 0 | 0 | 16.27 | 20.94333601 | 119.93304 | -0.00209579 | 0.05698761 | 1.002552 | 1.005282 | 98.1611 | 276.789 | 313.92 | 314.933 | 740.608 | 0 | 0 | 0
peak HRR (kW/m²) | 329.570812435835 | 5 | 4.69507120296617 | 0 | 0 | -1.09313178333333 | -123.657441553544 | 0 | 0 | 0.0152287578358901 | 26.3012140988887 | -0.0243375745747565 | 23.379795287367 | 23.457466551807 | -0.000570897841539458 | -0.0645812037940564 | 0.00136772007686075 | 0.15471946570823 | -1.85680040549458E-06 | 0.00768425263935858 | 0.00349769180024578 | 0.0115330210935258 | 3.04575156717801 | 38.062088 | 20.93522464 | 125.423539 | -0.00218808 | 0.06674708 | 1.008071 | 1.005278 | 98.158 | 276.781 | 313.953 | 314.996 | 741.554 | 0 | 0 | 0
peak EHC (MJ/kg) | 67.7123505266303 | 10 | 9.726861609589 | 0.238241779267307 | 0.971097654790736 | 0.360916783333334 | 40.8276904223228 | 0.0001548848095282 | 0.0176613143706266 | 0.051283589867278 | 26.2847808194878 | 0.0149506582500055 | 23.3670479057417 | 23.4428100762378 | 0.000350485441869617 | 0.0396476744196399 | 0.00224393368153479 | 0.25383865175733 | 5.59005272421142E-05 | 0.00637426477208535 | 0.00605109220647894 | 0.0354049811103376 | 5.1283589867278 | 38.079427 | 20.92642431 | 125.276831 | -0.00196087 | 0.06347922 | 1.003618 | 1.00533 | 98.1578 | 276.772 | 313.978 | 314.996 | 740.529 | 0 | 0 | 0
peak MLR (g/s) | 0.140534916666667 | 15 | 6.018539304938 | 0 | 410.261954547849 | 0.0006444500000003 | 0.0729015837104412 | 0.00919585876212745 | 3.69813499580177 | 0.0906470921535955 | 26.4135618773808 | 0.0112187153845658 | 23.4881149403772 | 23.5671650046693 | 0.000264393316608484 | 0.0299087462226792 | 0.00378113057773005 | 0.427729703363127 | 5.92627117925579E-06 | 0.00238326309804556 | 0.00341044900435456 | 0.0590588341374213 | 6.04313947690636 | 38.080399 | 20.9355748 | 126.542871 | -0.00215758 | 0.05345766 | 1.004101 | 1.005386 | 98.1572 | 276.771 | 314.066 | 315.123 | 740.187 | 0 | 0 | 0
peak SEA (m²/kg) | 354.091838215186 | 20 | -2.75121363464663 | -10.9112123092697 | -52.8026306441385 | 0.00222896666666585 | 0.252145550527812 | 0.0408196724148397 | 12.4809350820629 | 0.10569344041594 | 26.3402195394433 | -0.00500697369868677 | 23.4241635209371 | 23.5062755869724 | -0.000117695303618054 | -0.013313948373083 | 0.00444211386925126 | 0.502501568919826 | 9.09856891568973E-05 | 0.0278195882667387 | 0.00256480247771533 | 0.073996962842596 | 5.28467202079702 | 38.071495 | 20.93844817 | 125.847917 | -0.0018236 | 0.11702633 | 1.005902 | 1.005328 | 98.1578 | 276.777 | 314.083 | 315.184 | 739.848 | 0 | 0 | 0
peak COY (kg/kg) | 0.212545969211518 | 25 | 46.0960438817063 | 21.4047137818173 | 127.74469947207 | 0.0190373500000002 | 2.15354638009052 | 0.0276643406360371 | 4.03563914012563 | 0.220933550120206 | 26.3844748951902 | 0.103242236497482 | 23.4672547252091 | 23.5554811383223 | 0.00243192055449464 | 0.275104135123828 | 0.0105219152554878 | 1.19026190672939 | 0.000526655735207466 | 0.0768278747842715 | 0.0366881121218057 | 0.172129249341399 | 8.83734200480825 | 38.037299 | 20.82140106 | 126.291259 | -0.00011677 | 0.23915056 | 0.993568 | 1.005331 | 98.1588 | 276.799 | 314.133 | 315.314 | 739.579 | 0 | 0 | 0
peak CO2Y (kg/kg) | 7.67522339347864 | 30 | 104.185309607545 | 20.7999639465967 | 259.420919737593 | 0.0442788333333335 | 5.00891779788841 | 0.0262737269199151 | 2.63165538330627 | 0.596636933843335 | 25.50963214054 | 0.500741365609463 | 22.798781466641 | 22.9396979302081 | 0.011486855668241 | 1.29941806201821 | 0.0453188558123268 | 5.12656739958448 | 0.00116336997533244 | 0.116526630108188 | 0.0745521971313078 | 0.450230022474183 | 19.8878977947778 | 37.868365 | 20.6827352 | 118.625589 | 0.00253493 | 0.34813848 | 0.94954 | 1.005321 | 98.1588 | 276.801 | 315.651 | 317.602 | 739.565 | 0 | 0 | 0
|  | 35 | 156.933493701256 | 20.9608971095431 | 310.146749643625 | 0.0661847666666658 | 7.48696455505269 | 0.0251031441371711 | 2.22948536569461 | 1.24943394211534 | 24.8658766492987 | 0.908470678801487 | 22.3816366420258 | 22.5951048686224 | 0.0205269902575882 | 2.32205772144663 | 0.1253534706269 | 14.1802568582466 | 0.00166144573731835 | 0.147557968715244 | 0.108212668166396 | 0.907142185718442 | 35.6981126318668 | 37.5976 | 20.55336056 | 113.516284 | 0.00472823 | 0.43804936 | 0.906344 | 1.005243 | 98.1603 | 276.83 | 317.898 | 320.93 | 739.865 | 0 | 0 | 0
Time To Peaks |  | 40 | 196.821144213896 | 20.1292618361828 | 354.091838215186 | 0.0864363 | 9.77786199095022 | 0.0235268603551581 | 1.89716247964347 | 2.13382053690322 | 25.0150336667118 | 1.33089711786385 | 22.6980601390048 | 22.9968101551259 | 0.0306063883555192 | 3.46226112618996 | 0.253186917159668 | 28.641053977338 | 0.00203357475971655 | 0.163983705239207 | 0.132647897102182 | 1.50929359888989 | 53.3455134225805 | 37.210633 | 20.46729382 | 115.811686 | 0.00622528 | 0.4789342 | 0.863694 | 1.005199 | 98.1617 | 276.819 | 320.47 | 324.688 | 740.515 | 0 | 0 | 0
t peak HRR (s) | 65 | 45 | 218.875569163947 | 20.1643385478781 | 337.571249965181 | 0.09595455 | 10.8545871040724 | 0.0265255546798667 | 1.98043673065433 | 3.17306232034783 | 24.7846228615712 | 1.40646325118642 | 22.6572002681526 | 23.0304612338948 | 0.0323914973833465 | 3.66419653657766 | 0.410681631506832 | 46.4571981342571 | 0.002545247662807 | 0.190031915293407 | 0.148836169252686 | 2.21300376477706 | 70.5124960077295 | 36.746529 | 20.40371225 | 114.538399 | 0.00843816 | 0.55211055 | 0.856249 | 1.005156 | 98.1654 | 276.823 | 322.867 | 328.186 | 741.205 | 0 | 0 | 0
t peak EHC (s) | 310 | 50 | 248.232950629264 | 19.7360966208691 | 292.367623188012 | 0.111186083333334 | 12.5776112368025 | 0.0266371563763841 | 1.8340531621137 | 4.34083361983085 | 23.7096529575155 | 1.46073696315896 | 21.8213853248159 | 22.253979830463 | 0.0325072109157513 | 3.67728630268679 | 0.572928402254577 | 64.8109052324182 | 0.00296168108862771 | 0.20392118772054 | 0.167220596151076 | 3.00314567828646 | 86.8166723966171 | 36.245975 | 20.30888437 | 105.528573 | 0.01073577 | 0.61354038 | 0.85091 | 1.005088 | 98.1645 | 276.853 | 325.055 | 331.499 | 741.877 | 0 | 0 | 0
t peak MLR (s) | 65 | 55 | 274.04768891918 | 19.5550076155994 | 282.239106810068 | 0.123885483333333 | 14.0141949472096 | 0.0281075872060903 | 1.90988137749445 | 5.64653521870196 | 24.2763594975947 | 1.51752381936328 | 22.5111554455878 | 23.0410407511128 | 0.0349653281627336 | 3.95535386456262 | 0.741609749950789 | 83.8925056505417 | 0.00348212202636031 | 0.236606577560232 | 0.186459000432911 | 3.88734466974643 | 102.664276703672 | 35.637609 | 20.25205704 | 111.46638 | 0.01265102 | 0.68893365 | 0.84532 | 1.00497 | 98.1601 | 276.841 | 327.502 | 335.211 | 742.676 | 0 | 0 | 0
t peak SEA (s) | 40 | 60 | 318.621724226584 | 20.8159458590648 | 293.119739370897 | 0.1353105 | 15.3066176470589 | 0.0304469537766076 | 1.81745025644466 | 7.12820875156637 | 24.2276124588456 | 1.70718258611077 | 22.6258546742939 | 23.232534596374 | 0.0396621784941459 | 4.48667177535587 | 0.928178516592988 | 104.997569750338 | 0.00411979253898967 | 0.245920102924655 | 0.212658187199608 | 4.88513763882772 | 118.803479192773 | 35.010438 | 20.15277914 | 111.80936 | 0.01540243 | 0.71552293 | 0.827125 | 1.004831 | 98.1563 | 276.841 | 329.833 | 338.677 | 744.705 | 0 | 0 | 0
t peak COY (s) | 290 | 65 | 329.570812435835 | 20.7308336677856 | 239.934064817255 | 0.140534916666667 | 15.8976150075415 | 0.0295483529159744 | 1.77603880782589 | 8.74869009322242 | 23.6216824042177 | 1.47128421494164 | 22.239897758648 | 22.9181510017934 | 0.0337191138045875 | 3.81437938965922 | 1.11163174733982 | 125.750197662876 | 0.00415257531468372 | 0.249595465854577 | 0.219292967386907 | 5.96501552529401 | 134.595232203422 | 34.295362 | 20.10697642 | 107.153451 | 0.01599697 | 0.74289781 | 0.849704 | 1.004871 | 98.1538 | 276.843 | 332.523 | 342.664 | 744.279 | 0 | 0 | 0
t peak CO2Y (s) | 300 | 70 | 324.58608472373 | 22.2454711072553 | 260.540693269453 | 0.1289854 | 14.591108597285 | 0.0285420174321912 | 1.83039817001885 | 10.3840823361213 | 23.6590010825222 | 1.45134385752605 | 22.4099471538581 | 23.1550540992554 | 0.0336059455376377 | 3.80157754950653 | 1.27994439569538 | 144.79009001079 | 0.00368150353529815 | 0.236094640119149 | 0.214362656537046 | 7.04915458510389 | 148.344033373162 | 33.626629 | 20.12716398 | 108.143342 | 0.01390945 | 0.7042467 | 0.851653 | 1.004889 | 98.1555 | 276.842 | 334.537 | 345.66 | 744.824 | 0 | 0 | 0
|  | 75 | 316.798761471069 | 22.6401146199 | 221.417962024988 | 0.123696416666667 | 13.9928073152338 | 0.0283595422809652 | 1.88961136528819 | 11.9875444516083 | 23.8539295821243 | 1.16431369677689 | 22.7183851698932 | 23.5233928484614 | 0.0273886084881271 | 3.09825887874741 | 1.4324307807598 | 162.039681081425 | 0.00350797375846222 | 0.233738154778757 | 0.209634028416947 | 8.10914629748887 | 159.833926021444 | 32.999232 | 20.15180833 | 110.535032 | 0.01302574 | 0.69237879 | 0.879976 | 1.004883 | 98.159 | 276.855 | 336.37 | 348.289 | 744.933 | 0 | 0 | 0
Test Results (between 23 and 345 s) |  | 80 | 301.410778034212 | 21.2485906782911 | 266.204451317451 | 0.1253952 | 14.1849773755656 | 0.0240767884480124 | 1.89732938765484 | 13.5330683003715 | 23.1853147874913 | 1.45483806189929 | 22.1498717943419 | 22.944657063937 | 0.0333807604138419 | 3.77610411921289 | 1.58435420301472 | 179.225588576326 | 0.00301911370279619 | 0.237915998030856 | 0.201596416128586 | 9.1372224088527 | 169.163353754644 | 32.380522 | 20.16024728 | 104.748247 | 0.01128402 | 0.72283377 | 0.851335 | 1.004914 | 98.1604 | 276.831 | 337.41 | 349.517 | 745.01 | 0 | 0 | 0
mean HRR (kW/m²) | 131.547288062148 | 85 | 327.73653937316 | 23.0303426797598 | 202.616040951515 | 0.125798866666666 | 14.230641025641 | 0.0232544007154718 | 1.82632366569387 | 15.10593659389 | 23.7496773147576 | 1.07988014286906 | 22.7632683472627 | 23.603423480376 | 0.0254888683201874 | 2.88335614481758 | 1.73152827484979 | 195.874239236402 | 0.00292537725501887 | 0.229749447310801 | 0.214870244979933 | 10.178389061624 | 177.716901104588 | 31.748291 | 20.12836062 | 110.269367 | 0.01055594 | 0.68415675 | 0.888411 | 1.004797 | 98.1609 | 276.844 | 338.514 | 351.008 | 745.519 | 0 | 0 | 0
mean EHC (MJ/kg) | 24.7732564877645 | 90 | 305.984583728335 | 24.3790223002402 | 194.171984232121 | 0.1109521 | 12.5511425339367 | 0.0202364499603672 | 1.68076670865982 | 16.6902394016437 | 23.6615929221932 | 0.91172738345058 | 22.774645673983 | 23.629639520297 | 0.0215437894117208 | 2.43708025019466 | 1.84910991917956 | 209.175330223932 | 0.00224527661964766 | 0.186484595935896 | 0.196201187160565 | 11.2060676419752 | 185.447104462708 | 31.142813 | 20.19672742 | 109.915302 | 0.00763126 | 0.56619328 | 0.905748 | 1.004955 | 98.1617 | 276.828 | 339.944 | 352.706 | 744.142 | 0 | 0 | 0
mean MLR (g/s) | 0.0468906713541667 | 95 | 249.222940312891 | 23.9433825585869 | 110.959754876001 | 0.0920141833333335 | 10.4088442684766 | 0.0163160143039975 | 1.77829287223046 | 18.0782582117468 | 23.154249592758 | 0.441428843777656 | 22.3105111434747 | 23.1291438511543 | 0.0102098712277821 | 1.15496280857264 | 1.92849407077832 | 218.155437870851 | 0.00150130473143732 | 0.163628166365773 | 0.161230278077346 | 12.09964630507 | 190.297454860492 | 30.645492 | 20.31698859 | 105.366555 | 0.0045238 | 0.51259416 | 0.955579 | 1.004897 | 98.1597 | 276.826 | 340.313 | 352.8 | 743.397 | 0 | 0 | 0
mean SEA (m²/kg) | 127.303062392671 | 100 | 236.696435442712 | 26.3553224553866 | 79.7184281470403 | 0.0793918000000002 | 8.98097285067876 | 0.0140439926078011 | 1.81910254083333 | 19.2930566511358 | 24.1376701648293 | 0.263388798705565 | 23.2268631074581 | 24.0290761599137 | 0.00632898950376421 | 0.715949038887354 | 1.96984122260719 | 222.832717489501 | 0.00111497785232003 | 0.144421825101332 | 0.151290549536725 | 12.8809483741052 | 192.930566511358 | 30.215256 | 20.37994007 | 114.353236 | 0.00259566 | 0.44128062 | 0.975275 | 1.005003 | 98.1611 | 276.817 | 339.856 | 351.594 | 742.599 | 0 | 0 | 0
mean COY (kg/kg) | 0.0225252958013187 | 105 | 202.95028068877 | 26.717206900723 | 46.4390702101558 | 0.0671507500000001 | 7.59623868778281 | 0.0128152799131696 | 2.08475198033711 | 20.3921734414645 | 24.142541657522 | 0.130152702116984 | 23.1987393999715 | 23.9596899887005 | 0.00311841839391462 | 0.352762261755047 | 1.99345974235138 | 225.504495741107 | 0.000860555657629275 | 0.139992659043622 | 0.131985883677727 | 13.5891394571413 | 194.211175632995 | 29.848686 | 20.45243014 | 114.237825 | 0.001505 | 0.42912764 | 0.990164 | 1.004965 | 98.1595 | 276.821 | 339.376 | 350.508 | 741.782 | 0 | 0 | 0
mean CO2Y (kg/kg) | 1.99400183016575 | 110 | 191.92990893816 | 26.5484128791052 | 18.4797664633135 | 0.0639081666666666 | 7.2294306184012 | 0.0120023083371878 | 2.04121040837901 | 21.3793739155318 | 23.6222758367162 | 0.0506111311248264 | 22.6385498332592 | 23.3349456700681 | 0.00118100799509852 | 0.133598189490783 | 2.00420830832392 | 226.720396869221 | 0.00076704552159772 | 0.13045001498042 | 0.124489850773249 | 14.2303287932688 | 194.357944686653 | 29.531873 | 20.47025431 | 109.076926 | 0.00117685 | 0.41094698 | 0.999249 | 1.005031 | 98.1538 | 276.825 | 338.475 | 348.887 | 740.901 | 0 | 0 | 0
Total heat release (MJ/m²) | 42.2103722895916 | 115 | 180.285716410888 | 25.7167295041163 | 24.9209071876468 | 0.0619723333333329 | 7.01044494720961 | 0.0138541644661185 | 1.80810949635322 | 22.3099129789044 | 23.6368449692899 | 0.0663422046129582 | 22.6237344063286 | 23.2794007406296 | 0.0015444067672019 | 0.174706647873518 | 2.01102184522967 | 227.491158962632 | 0.000858574898349113 | 0.112052764411166 | 0.115386756763268 | 14.8300203121101 | 193.999243294821 | 29.207473 | 20.50540712 | 109.072772 | 0.00157519 | 0.35950073 | 0.997539 | 1.005112 | 98.1616 | 276.824 | 338.045 | 347.842 | 740.111 | 0 | 0 | 0
Total oxygen consumed (g) | 27.6473928483996 | 120 | 159.307974023625 | 26.6718316419932 | 7.60623691965722 | 0.0528003666666666 | 5.97289215686274 | 0.0147047793227166 | 1.90551088180838 | 23.1588972049907 | 23.9773911022271 | 0.0170639003888219 | 22.9130239269964 | 23.535773718799 | 0.000401612098311438 | 0.0454312328406604 | 2.01588689239345 | 228.041503664417 | 0.000776417739991856 | 0.100611673246806 | 0.102136589232955 | 15.3738286771006 | 192.990810041589 | 28.920042 | 20.56170138 | 112.059037 | 0.00116754 | 0.32366748 | 1.00299 | 1.004943 | 98.1598 | 276.826 | 337.505 | 346.678 | 739.46 | 0 | 0 | 0
Mass lost (g) | 15.055272 | 125 | 146.136985145184 | 25.8324552399094 | -3.0036029225233 | 0.0500088333333336 | 5.65710784313729 | 0.0141199191561545 | 1.92476431663221 | 23.9225096029127 | 24.4804990061494 | -0.00628179268160476 | 23.3294753158179 | 23.9114350895149 | -0.000150206677951982 | -0.0169917056506767 | 2.01689092263923 | 228.155081746519 | 0.000706120683760278 | 0.0962552179164079 | 0.0942366661633456 | 15.8647618155914 | 191.380076823302 | 28.672378 | 20.59883409 | 116.48977 | 0.0008018 | 0.30628088 | 1.005772 | 1.005052 | 98.1535 | 276.827 | 336.577 | 344.973 | 738.696 | 0 | 0 | 0
Average specific MLR (g/s·m²) | 8.2573821472645 | 130 | 135.722010822365 | 25.6816886130951 | -9.28127311778508 | 0.0467174333333337 | 5.28477752639522 | 0.0149227852485782 | 2.18256637622408 | 24.6271570928316 | 24.0706973860865 | -0.0185368151837816 | 22.8703110437495 | 23.3911410255606 | -0.000433597258128587 | -0.0490494635892067 | 2.01689092263923 | 228.155081746519 | 0.000697154224998108 | 0.101963899176824 | 0.0894031822001489 | 16.3238614365001 | 189.439669944858 | 28.419135 | 20.61107756 | 112.285401 | 0.00081406 | 0.32629409 | 1.007122 | 1.004996 | 98.1537 | 276.832 | 335.57 | 343.212 | 738.045 | 0 | 0 | 0
Total smoke release (m²/m²) | 228.668900539331 | 135 | 147.311398517513 | 27.9448291184036 | -12.2415660910258 | 0.0466001333333331 | 5.27150829562592 | 0.0148753777681653 | 2.13588612560944 | 25.3347406161813 | 24.5751030005224 | -0.0239777169742155 | 23.300368027573 | 23.7911979970426 | -0.000570458612050611 | -0.0645315172002954 | 2.01689092263923 | 228.155081746519 | 0.000693194587380202 | 0.0995325782382163 | 0.0953646708218454 | 16.7857810690551 | 187.664745305047 | 28.200747 | 20.5960208 | 116.794039 | 0.00073593 | 0.31406131 | 1.007793 | 1.005042 | 98.1582 | 276.845 | 334.863 | 341.917 | 737.574 | 0 | 0 | 0
Total smoke production (m²) | 2.02143308076768 | 140 | 138.828286534926 | 25.1955497250918 | -8.44843065736723 | 0.0487086833333331 | 5.51003205128202 | 0.013046329443414 | 2.11199226762955 | 26.0500898288124 | 24.086883694027 | -0.0176666777656438 | 22.8286754115294 | 23.2931136805804 | -0.000411511933553324 | -0.0465511237051271 | 2.01689092263923 | 228.155081746519 | 0.000635469529521591 | 0.102872362566416 | 0.0912132830468941 | 17.2522259537269 | 186.072070205803 | 27.95004 | 20.6045015 | 112.156353 | 0.00054724 | 0.32858887 | 1.006971 | 1.004945 | 98.159 | 276.849 | 334.734 | 341.544 | 737.362 | 0 | 0 | 0
MARHE (kW/m²) | 194.357944686653 | 145 | 146.162776629076 | 27.0300732068783 | -10.1161144388664 | 0.0478015333333333 | 5.4074132730015 | 0.0131282763853204 | 2.37441888803193 | 26.7625674867224 | 24.0542007556991 | -0.0208210362080753 | 22.7772676329122 | 23.2248662708602 | -0.000483565781553289 | -0.0547020114879286 | 2.01689092263923 | 228.155081746519 | 0.000627551741242106 | 0.113500863623555 | 0.0968179128488096 | 17.7223039434662 | 184.569430942913 | 27.715626 | 20.58294616 | 111.751949 | 0.00051691 | 0.35804955 | 1.007262 | 1.004874 | 98.1594 | 276.846 | 334.434 | 341.006 | 737.304 | 0 | 0 | 0
|  | 150 | 167.660971763666 | 25.8072900483161 | -4.52323901099599 | 0.0574303999999997 | 6.49665158371038 | 0.013100358220324 | 2.07691360168266 | 27.5471268577042 | 24.2042123691135 | -0.0111167768607187 | 22.92507243991 | 23.3675128098514 | -0.000259771425697103 | -0.0293859078842876 | 2.01689092263923 | 228.155081746519 | 0.000752358812736492 | 0.119277978910075 | 0.10949560858009 | 18.2380877470384 | 183.647512384695 | 27.460688 | 20.53779494 | 113.178575 | 0.00103338 | 0.37183276 | 1.005914 | 1.00464 | 98.1603 | 276.848 | 334.518 | 340.974 | 737.348 | 0 | 0 | 0
Test Averages |  | 155 | 169.125171333838 | 26.3932378870779 | 0.853539726578362 | 0.0566458166666665 | 6.40789781297132 | 0.0124065808557526 | 1.84144327252652 | 28.389092215448 | 24.2647271193483 | 0.00206157045305335 | 23.0106947520636 | 23.4527298341248 | 4.83494548694745E-05 | 0.00546939534722562 | 2.0170117962764 | 228.168755234887 | 0.000702780904615138 | 0.104310058017604 | 0.108033590951232 | 18.7819107458668 | 183.155433648052 | 27.154023 | 20.54426981 | 113.885306 | 0.00081409 | 0.33042813 | 1.004056 | 1.004292 | 98.1551 | 276.842 | 334.93 | 341.364 | 737.583 | 0 | 0 | 0
HRR(60) (kW/m²) | 248.083384062829 | 160 | 149.690215489057 | 26.482850021346 | -28.0698237672389 | 0.0499667333333336 | 5.65234539969837 | 0.0135938256473411 | 2.04613569409075 | 29.1861306825052 | 24.6720497714017 | -0.0588174683842293 | 23.4094707200465 | 23.8459328056928 | -0.00140255739889129 | -0.158660339241097 | 2.01713266991358 | 228.182428723255 | 0.000679239061100523 | 0.102238716590448 | 0.097065220759932 | 19.2946577751447 | 182.413316765658 | 26.90304 | 20.59116223 | 117.803821 | 0.00066598 | 0.32023234 | 1.01066 | 1.003906 | 98.1514 | 276.856 | 335.109 | 341.357 | 737.94 | 0 | 0 | 0
HRR(120) (kW/m²) | 221.180282805018 | 165 | 142.783145306669 | 28.0915924505627 | -2.49240734408041 | 0.0449317000000002 | 5.0827714932127 | 0.0147310938406659 | 2.15118799366826 | 29.9173140844946 | 24.334940798589 | -0.00477131418052365 | 23.0611566768004 | 23.4711223836716 | -0.000111988099062018 | -0.0126683369979659 | 2.01713266991358 | 228.182428723255 | 0.000661893089120652 | 0.0966565335751048 | 0.0924477852894543 | 19.7684402902681 | 181.317055057543 | 26.653191 | 20.6034037 | 114.465321 | 0.00063171 | 0.30891395 | 1.004079 | 1.003533 | 98.1516 | 276.852 | 334.696 | 340.646 | 739.39 | 0 | 0 | 0
HRR(180) (kW/m²) | 194.755311264303 | 170 | 137.274159349914 | 29.9737577534671 | -13.9480505288614 | 0.0404855333333331 | 4.57981146304673 | 0.0178588533080907 | 2.24017056068617 | 30.617457346136 | 24.9368850503051 | -0.0235159060980858 | 23.6167655684861 | 24.0132896544946 | -0.000564694264621231 | -0.0638794416992343 | 2.01713266991358 | 228.182428723255 | 0.000723025200899813 | 0.0906944999070114 | 0.0885530625319648 | 20.2209424098217 | 180.102690271388 | 26.452036 | 20.62584066 | 120.122724 | 0.00081731 | 0.28686993 | 1.005893 | 1.0032 | 98.1525 | 276.853 | 334.486 | 340.102 | 738.924 | 0 | 0 | 0
HRR(240) (kW/m²) | 170.68777364882 | 175 | 125.584233927446 | 27.3248648420181 | -13.509172621303 | 0.0406283666666667 | 4.59596907993967 | 0.016266523342954 | 2.17857773673006 | 31.2746033293294 | 24.2197573458459 | -0.0235774531658644 | 22.9164115950749 | 23.2788340097831 | -0.000548855618621594 | -0.0620877396630762 | 2.01713266991358 | 228.182428723255 | 0.000660882274769429 | 0.0885120550997057 | 0.081823307910168 | 20.646883335927 | 178.71201902474 | 26.241893 | 20.64147389 | 113.208478 | 0.00064077 | 0.28802671 | 1.005506 | 1.002807 | 98.1552 | 276.851 | 334.177 | 339.462 | 739.405 | 0 | 0 | 0
HRR(300) (kW/m²) | 140.123653702079 | 180 | 128.30592799939 | 26.0943198225738 | -9.5004062666164 | 0.0434663333333336 | 4.91700603318254 | 0.0153808018931021 | 2.20460038620045 | 31.9093287341465 | 24.0024925694766 | -0.0179486234016068 | 22.6752952139285 | 23.0072143332102 | -0.00041294782558684 | -0.0467135549306381 | 2.01713266991358 | 228.182428723255 | 0.000668547062019545 | 0.0958258952533849 | 0.0844172070047638 | 21.0624846232143 | 177.274048523036 | 26.041788 | 20.62892438 | 111.01249 | 0.00069933 | 0.31025695 | 1.004378 | 1.002325 | 98.1554 | 276.843 | 333.654 | 338.538 | 739.835 | 0 | 0 | 0
HRR(360) (kW/m²) |  | 185 | 143.010430203806 | 28.5551724335619 | -37.7687720131602 | 0.0442726166666663 | 5.00821455505275 | 0.0154231345508792 | 2.36183143125207 | 32.5876196296545 | 25.0113162955292 | -0.0697702184616693 | 23.6198388662676 | 23.9661334331065 | -0.00167212236530936 | -0.189154113722778 | 2.01713266991358 | 228.182428723255 | 0.000682822523769493 | 0.104564457587107 | 0.0937573786882997 | 21.507921087447 | 176.14929529543 | 25.808909 | 20.60796329 | 120.496943 | 0.00064218 | 0.32265268 | 1.009687 | 1.001688 | 98.1543 | 276.848 | 333.534 | 338.424 | 740.182 | 0 | 0 | 0
EHC(60) (MJ/kg) | 20.9227634798564 | 190 | 146.904876115351 | 26.8237291391617 | 1.12939520304101 | 0.0484138166666668 | 5.47667609351434 | 0.0154305547510211 | 1.87574854901955 | 33.3124078954524 | 24.1704268032273 | 0.00235797850924128 | 22.8465358906363 | 23.1886474325137 | 5.46783323042404E-05 | 0.00618533170862448 | 2.01726936574434 | 228.197892052527 | 0.0007470520487809 | 0.0908121463649987 | 0.0938609290359264 | 21.9769668567576 | 175.328462607644 | 25.596144 | 20.59577132 | 112.633409 | 0.00101517 | 0.29478019 | 1.000574 | 1.000843 | 98.1551 | 276.852 | 333.838 | 338.837 | 740.402 | 0 | 0 | 0
EHC(120) (MJ/kg) | 22.7315905085894 | 195 | 131.490078042735 | 25.1443797106245 | -15.8183819661239 | 0.0462279166666668 | 5.22940233785824 | 0.01414459652469 | 1.84682481983892 | 34.0083952808476 | 24.1429976457174 | -0.0315489035615376 | 22.8357163066074 | 23.1783282707476 | -0.000731250843331478 | -0.0827206836347826 | 2.0174060615751 | 228.213355381798 | 0.000653875229426995 | 0.0853748638694456 | 0.0845771029189932 | 22.4230619366449 | 174.40202708127 | 25.333098 | 20.63017755 | 112.45231 | 0.00061973 | 0.28023982 | 1.003589 | 0.999986 | 98.1553 | 276.885 | 334.059 | 339.071 | 740.738 | 0 | 0 | 0
EHC(180) (MJ/kg) | 23.6509618936481 | 200 | 125.920942840701 | 28.7321669914113 | -10.128528998315 | 0.0387419833333329 | 4.38257730015078 | 0.0155342791930255 | 2.22012956198428 | 34.6519228330562 | 24.3948209300539 | -0.0167829306115622 | 23.0504888210985 | 23.3808570580376 | -0.000392399301643899 | -0.0443890612719343 | 2.0174060615751 | 228.213355381798 | 0.000601828785591535 | 0.0860122224882345 | 0.081605151449724 | 22.8385175725667 | 173.259614165281 | 25.140129 | 20.64447774 | 114.693901 | 0.00037021 | 0.27955691 | 1.000824 | 0.998911 | 98.1565 | 276.871 | 333.72 | 338.503 | 740.926 | 0 | 0 | 0
EHC(240) (MJ/kg) | 24.4702674059329 | 205 | 124.065755014705 | 26.8234754091931 | -21.7923143329108 | 0.0408873666666666 | 4.6252677224736 | 0.0155294718927943 | 2.18946678674712 | 35.2768895776947 | 24.8901503478075 | -0.0373853434860399 | 23.5025949018539 | 23.8336808909539 | -0.000891030346644976 | -0.100795288082011 | 2.0174060615751 | 228.213355381798 | 0.000634959211420373 | 0.0895215313142178 | 0.0811257493950655 | 23.2453448246786 | 172.082388183877 | 24.934464 | 20.65224668 | 119.317978 | 0.00045708 | 0.28421797 | 1.001914 | 0.997653 | 98.1563 | 276.867 | 333.494 | 338.192 | 742.459 | 0 | 0 | 0
EHC(300) (MJ/kg) | 24.7633870618004 | 210 | 132.219532789596 | 28.3419402180255 | -21.7075822838831 | 0.0412399666666666 | 4.66515460030165 | 0.0168107835249854 | 2.40342823321672 | 35.9176027972055 | 24.4519084937609 | -0.038277445089267 | 23.0746602628626 | 23.3876625703078 | -0.000895219969801261 | -0.101269227353084 | 2.0174060615751 | 228.213355381798 | 0.000693276152210946 | 0.099117300223583 | 0.0870535584646312 | 23.6657930943279 | 171.036203796217 | 24.731591 | 20.62501633 | 115.082855 | 0.00075097 | 0.31428652 | 1.002039 | 0.997676 | 98.1587 | 276.883 | 333.29 | 337.811 | 741.489 | 0 | 0 | 0
EHC(360) (MJ/kg) |  | 215 | 142.529639769922 | 27.5879926334796 | 17.0533348368708 | 0.045670666666667 | 5.16636500754151 | 0.015899311646405 | 2.11532591885866 | 36.6044757286043 | 24.8862467476531 | 0.0326970541519176 | 23.4922854165739 | 23.8197963422375 | 0.000778837170889787 | 0.088103752363098 | 2.01935315450232 | 228.433614762706 | 0.000726132162432418 | 0.096608344931555 | 0.0923176090427358 | 24.1142210130963 | 170.25337548188 | 24.518036 | 20.61149466 | 119.246934 | 0.00083632 | 0.30299584 | 0.994532 | 0.998246 | 98.1579 | 276.875 | 333.4 | 338.048 | 741.534 | 0 | 0 | 0
MLR(60) (g/s) | 0.104522213194444 | 220 | 138.456304140994 | 28.1350886692539 | 0.841231067240575 | 0.0435027500000002 | 4.92112556561088 | 0.017021340839668 | 2.09150231614686 | 37.3069405883816 | 24.711438096839 | 0.00154575474843945 | 23.3449702351844 | 23.6750783701917 | 3.65958648104001E-05 | 0.00413980371158372 | 2.02139173709157 | 228.664223652893 | 0.000740475135212872 | 0.0909861023837581 | 0.0892537882414658 | 24.5681495063068 | 169.577002674462 | 24.283103 | 20.62034165 | 117.666787 | 0.00091768 | 0.28983015 | 0.998686 | 0.998862 | 98.1552 | 276.892 | 333.653 | 338.371 | 741.372 | 0 | 0 | 0
MLR(120) (g/s) | 0.0858871475694445 | 225 | 123.409134588704 | 27.4745553849845 | 8.77675066118323 | 0.0397071666666665 | 4.49176093514327 | 0.0190613737755696 | 1.88305134576931 | 37.9616041852058 | 24.4222353901107 | 0.014897113999513 | 23.0720361601776 | 23.393786293558 | 0.000348499901295378 | 0.0394230657573957 | 2.02235447650684 | 228.773130826565 | 0.00075687314540217 | 0.0747706336283526 | 0.0786008464778334 | 24.987786093105 | 168.718240823137 | 24.0868 | 20.65595214 | 114.930127 | 0.0010238 | 0.24900378 | 0.997815 | 0.999511 | 98.1517 | 276.89 | 333.657 | 338.31 | 741.198 | 0 | 0 | 0
MLR(180) (g/s) | 0.0726902002314815 | 230 | 106.981448651883 | 29.7950426266154 | 4.83000339602404 | 0.0317407166666663 | 3.59057880844642 | 0.0280696776059246 | 2.1469579763835 | 38.5375806433073 | 24.9333924117338 | 0.00643058044256164 | 23.5317073653143 | 23.8404247737184 | 0.000153307769292235 | 0.0173425078384881 | 2.02360899568331 | 228.915044760555 | 0.000890951683814321 | 0.0681459848236278 | 0.0686772153870192 | 25.3559812477672 | 167.554698449162 | 23.891868 | 20.69794909 | 119.673326 | 0.00151415 | 0.22738773 | 0.999516 | 1.000249 | 98.1514 | 276.892 | 333.328 | 337.701 | 741.122 | 0 | 0 | 0
MLR(240) (g/s) | 0.0616041071180555 | 235 | 94.9297395296512 | 37.3548367291195 | -19.724161443755 | 0.0224650666666667 | 2.54129713423831 | 0.0457537577035439 | 2.69249224892515 | 39.0423586137611 | 24.4092005804155 | -0.0190425930296716 | 22.9915774991047 | 23.2691315246627 | -0.000443104601778052 | -0.0501249549522684 | 2.02399226510654 | 228.958401030151 | 0.00102786121706063 | 0.0604870178715867 | 0.0610069136107346 | 25.6801915702616 | 166.137696228771 | 23.770586 | 20.72103782 | 114.468206 | 0.00217348 | 0.21060082 | 1.002997 | 1.000822 | 98.1521 | 276.891 | 332.671 | 336.687 | 740.892 | 0 | 0 | 0
MLR(300) (g/s) | 0.0499815452777778 | 240 | 87.5677839389927 | 38.2432686403733 | -6.02236779994262 | 0.0202414500000003 | 2.28975678733035 | 0.0523501484408134 | 2.69562321300775 | 39.4986024224327 | 24.5689913161499 | -0.00521783294135813 | 23.1036188409919 | 23.3624683032533 | -0.00012190145670415 | -0.0137897575457183 | 2.02399226510654 | 228.958401030151 | 0.00105964291215732 | 0.0545633224849365 | 0.0561083441141532 | 25.9729797145738 | 164.57751009347 | 23.657834 | 20.7405557 | 115.779025 | 0.00227892 | 0.19367297 | 1.00226 | 1.001664 | 98.1543 | 276.898 | 332.118 | 335.839 | 740.604 | 0 | 0 | 0
MLR(360) (g/s) |  | 245 | 80.9346126081873 | 31.8421106124371 | -12.1771877007436 | 0.0224690499999999 | 2.54174773755655 | 0.0466875642313379 | 2.24319931220801 | 39.9198584138007 | 24.7508152951547 | -0.0116576556516693 | 23.2319199657896 | 23.4703998370557 | -0.000273609839307392 | -0.0309513392881665 | 2.02399226510654 | 228.958401030151 | 0.00104902521509214 | 0.0504025575059672 | 0.0518577292594412 | 26.2428948980078 | 162.93819760735 | 23.562432 | 20.75761864 | 117.283566 | 0.0022018 | 0.18153615 | 1.003697 | 1.002364 | 98.1556 | 276.913 | 331.509 | 334.912 | 740.677 | 0 | 0 | 0
SEA(60) (m²/kg) | 273.653072089319 | 250 | 72.6356442530477 | 36.9837244041632 | -15.9825550801081 | 0.0173616666666665 | 1.9639894419306 | 0.0526657086305006 | 2.4447738808037 | 40.3037840559537 | 25.05102893536 | -0.011713029005984 | 23.4709398652575 | 23.6901824148743 | -0.000277483793782474 | -0.0313895694324065 | 2.02399226510654 | 228.958401030151 | 0.000914364478006535 | 0.0424453491938865 | 0.0460764082195042 | 26.4877302417051 | 161.215136223815 | 23.441123 | 20.78078018 | 119.92745 | 0.00159344 | 0.15902604 | 1.004201 | 1.002861 | 98.1549 | 276.919 | 330.906 | 333.997 | 740.07 | 0 | 0 | 0
SEA(120) (m²/kg) | 193.508476825553 | 255 | 60.3792014034429 | 33.2978037827668 | -37.5419686520462 | 0.0160296500000002 | 1.81330882352944 | 0.0478941785726381 | 2.35903160730648 | 40.636321170095 | 24.7563112695508 | -0.0257682590795864 | 23.1554882429624 | 23.3537165217348 | -0.000601784617803281 | -0.0680751830094209 | 2.02399226510654 | 228.958401030151 | 0.0007677269195569 | 0.0378144510040609 | 0.0386471648993389 | 26.6995391745022 | 159.358122235667 | 23.385041 | 20.80596087 | 116.923667 | 0.00102589 | 0.14804303 | 1.006385 | 1.003433 | 98.1551 | 276.922 | 330.345 | 333.173 | 739.76 | 0 | 0 | 0
SEA(180) (m²/kg) | 149.885649435636 | 260 | 57.1050973421506 | 32.9838161684845 | -59.9372032528091 | 0.01530475 | 1.73130656108597 | 0.0415014087916002 | 1.9688342044474 | 40.930031916959 | 25.0762240926152 | -0.0388893429898002 | 23.406931022748 | 23.5880537175447 | -0.000917323911483428 | -0.103769673244732 | 2.02399226510654 | 228.958401030151 | 0.000635168686203241 | 0.0301325152905163 | 0.0356458080269436 | 26.8852716068179 | 157.423199680611 | 23.280406 | 20.81859702 | 119.720678 | 0.00043837 | 0.12659998 | 1.008461 | 1.004 | 98.154 | 276.923 | 329.672 | 332.223 | 739.578 | 0 | 0 | 0
SEA(240) (m²/kg) | 131.751036040274 | 265 | 45.2818262091122 | 50.3720215546793 | -43.9440752433592 | 0.00794669999999963 | 0.898947963800863 | 0.0623478717299656 | 3.05333740517285 | 41.1859992258371 | 25.3419606374952 | -0.0146933093799295 | 23.6086253334497 | 23.7666255917401 | -0.000349210382736387 | -0.0395034369611297 | 2.02399226510654 | 228.958401030151 | 0.000495459832276495 | 0.024263956357686 | 0.028266117515524 | 27.0450514206741 | 155.418865003159 | 23.238475 | 20.8463041 | 122.031925 | -0.00015915 | 0.11053069 | 1.006193 | 1.004509 | 98.1537 | 276.927 | 329.026 | 331.228 | 739.463 | 0 | 0 | 0
SEA(300) (m²/kg) | 127.73899433868 | 270 | 35.1297669129457 | 22.9113091532053 | -60.3357707257731 | 0.0135543166666665 | 1.53329374057314 | 0.0344525705438354 | 1.46818967303924 | 41.3870282086422 | 24.9523426626491 | -0.0350644013676576 | 23.190337508127 | 23.323088683865 | -0.000817810142744516 | -0.0925124595864837 | 2.02399226510654 | 228.958401030151 | 0.000466981051131812 | 0.0199003077551035 | 0.0220767571003516 | 27.1709086072138 | 153.285289661638 | 23.18688 | 20.8671793 | 118.026885 | -0.0002456 | 0.10000568 | 1.008933 | 1.004908 | 98.1554 | 276.929 | 328.243 | 330.122 | 739.334 | 0 | 0 | 0
SEA(360) (m²/kg) |  | 275 | 30.4321317452776 | 30.0855018400263 | -132.592711113176 | 0.00894185000000049 | 1.01152149321272 | 0.0550200691562976 | 1.94814552791532 | 41.5509329552878 | 25.3268980262601 | -0.0502476855313535 | 23.4861668157326 | 23.5955969181429 | -0.00118562413386742 | -0.134120377134323 | 2.02399226510654 | 228.958401030151 | 0.000491981205385266 | 0.0174200250887905 | 0.0191537785764864 | 27.2739849464059 | 151.094301655592 | 23.113635 | 20.87880978 | 121.326786 | -0.00017215 | 0.0927846 | 1.011054 | 1.005279 | 98.1547 | 276.95 | 327.514 | 329.04 | 739.307 | 0 | 0 | 0
COY(60) (kg/kg) | 0.0270745603104329 | 280 | 27.6939395157549 | 33.3818127091483 | -63.2668342237566 | 0.00733376666666702 | 0.829611613876359 | 0.0598545818208506 | 2.11831463706666 | 41.6962481334404 | 24.9012578946811 | -0.0200488196096191 | 23.0503571725815 | 23.1427190712576 | -0.000463984199935734 | -0.0524869004452188 | 2.02399226510654 | 228.958401030151 | 0.000438959537005047 | 0.0155352252748323 | 0.0173625410225834 | 27.3652757454036 | 148.915171905144 | 23.094945 | 20.88415068 | 117.07428 | -0.00035799 | 0.08857706 | 1.007904 | 1.005603 | 98.1556 | 276.929 | 326.931 | 328.241 | 739.265 | 0 | 0 | 0
COY(120) (kg/kg) | 0.0226159995458035 | 285 | 25.4599808123981 | 34.2052007581111 | -44.7102455352601 | 0.00657988333333286 | 0.744330693815934 | 0.0536637158954442 | 1.66200607940098 | 41.8291329342608 | 25.1645345609659 | -0.0126093030023833 | 23.2530954316412 | 23.3310437040867 | -0.000294188199426678 | -0.0332792080799409 | 2.02399226510654 | 228.958401030151 | 0.000353100989825143 | 0.0109358061017484 | 0.0154137459521556 | 27.4472164628404 | 146.768887488634 | 23.039506 | 20.89182051 | 119.352694 | -0.00072986 | 0.07611907 | 1.00736 | 1.005913 | 98.1537 | 276.944 | 326.356 | 327.45 | 740.251 | 0 | 0 | 0
COY(180) (kg/kg) | 0.0209315615890287 | 290 | 18.4603865893978 | 0 | -523.058118726694 | 0.00136748333333318 | 0.154692684766197 | 0.212545969211518 | 6.5090788328742 | 41.9389338527653 | 25.2343976015291 | -0.0306453232795241 | 23.2755686633721 | 23.3403724672494 | -0.000715273259723362 | -0.0809132646745884 | 2.02399226510654 | 228.958401030151 | 0.000290653070463897 | 0.00890105681930725 | 0.0112776491035689 | 27.5139449504797 | 144.617013285397 | 23.033874 | 20.90680979 | 119.799717 | -0.00098977 | 0.07073333 | 1.009614 | 1.006093 | 98.1528 | 276.945 | 325.767 | 326.674 | 739.318 | 0 | 0 | 0
COY(240) (kg/kg) | 0.0218528430466384 | 295 | 16.4304850254959 | 0 | -202.372250007947 | 0.00140420000000005 | 0.158846153846159 | 0.179404272393051 | 6.20531024827508 | 42.0261610318025 | 25.6004713723218 | -0.0120301208782357 | 23.5719093712336 | 23.6216340914145 | -0.000284171113461169 | -0.0321460535589558 | 2.02399226510654 | 228.958401030151 | 0.00025191947929433 | 0.00871349665062816 | 0.0101286524961252 | 27.567460704479 | 142.461562819669 | 23.01986 | 20.91145064 | 123.085041 | -0.00116325 | 0.06991923 | 1.007666 | 1.006285 | 98.1529 | 276.934 | 325.197 | 325.883 | 739.508 | 0 | 0 | 0
COY(300) (kg/kg) | 0.0224799529974512 | 300 | 15.9831108480831 | 0 | -1951.90668582317 | 0.000784083333333581 | 0.0886972096531201 | 0.203223114730221 | 7.67522339347864 | 42.1071950214864 | 25.0344051201313 | -0.0664179491198767 | 23.0080975437069 | 23.042829850317 | -0.00153045750057633 | -0.173128676535784 | 2.02399226510654 | 228.958401030151 | 0.000159343857208104 | 0.00601801474243862 | 0.00944395309472086 | 27.6163922184561 | 140.357316738288 | 23.019826 | 20.91311647 | 117.48449 | -0.00152262 | 0.06333983 | 1.013913 | 1.006265 | 98.1537 | 276.954 | 324.596 | 325.086 | 739.644 | 0 | 0 | 0
COY(360) (kg/kg) |  | 305 | 9.86552224510123 | 0 | -477.287659495156 | 0.000668183333333516 | 0.0755863499246059 | 0.0994533803327701 | 1.55144748047929 | 42.1718166042194 | 24.9743899879208 | -0.0139090677130356 | 22.9066942259444 | 22.9286150488388 | -0.000318915659280425 | -0.036076432045297 | 2.02399226510654 | 228.958401030151 | 6.64530911820363E-05 | 0.00103665134899854 | 0.00532888390152712 | 27.6533243109467 | 138.268251161375 | 23.011374 | 20.92794845 | 116.686297 | -0.00190564 | 0.05025136 | 1.007967 | 1.00637 | 98.1535 | 276.944 | 323.942 | 324.252 | 739.88 | 0 | 0 | 0
CO2Y(60) (kg/kg) | 1.92016055443376 | 310 | 4.76016292248387 | 67.7123505266303 | -559.636351282815 | 0.00062144999999975 | 0.0702997737556278 | 0.116070897369233 | -0.634833189373721 | 42.2083808171384 | 25.2127812195236 | -0.0150494819866192 | 23.0965793308636 | 23.1095004342202 | -0.000347786010504565 | -0.0393423088806069 | 2.02399226510654 | 228.958401030151 | 7.21322591700808E-05 | -0.00039451708553614 | 0.00234077291169077 | 27.6724984529797 | 136.156067152059 | 23.013031 | 20.93885832 | 118.776622 | -0.00188495 | 0.04648989 | 1.008068 | 1.00634 | 98.1519 | 276.938 | 323.539 | 323.72 | 740.97 | 0 | 0 | 0
CO2Y(120) (kg/kg) | 1.92075060901139 | 315 | 3.82802683037043 | 54.8219416467027 | -506.707090444739 | 0.00061726666666703 | 0.0698265460030577 | -0.10577513584328 | -0.6784685464438 | 42.2298512915205 | 25.3800157928756 | -0.0134667751433866 | 23.2192364407716 | 23.2255601927811 | -0.000312773396695373 | -0.0353816059610151 | 2.02399226510654 | 228.958401030151 | -6.52914655182336E-05 | -0.00041879601810179 | 0.00177575475342222 | 27.6827897721425 | 134.063019973081 | 23.005591 | 20.94092873 | 120.19942 | -0.00244679 | 0.04643372 | 1.0078 | 1.006254 | 98.1511 | 276.932 | 323.114 | 323.202 | 740.338 | 0 | 0 | 0
CO2Y(180) (kg/kg) | 1.95792077651649 | 320 | 2.82106775109843 | 0 | 0 | -0.00320851666666666 | -0.362954374057315 | 0 | 0 | 42.2464740279742 | 25.8438944102011 | -0.0129378298635395 | 23.6144984588935 | 23.6164009891676 | -0.000305544977986977 | -0.0345639115369883 | 2.02399226510654 | 228.958401030151 | 8.45775066478228E-06 | -0.000163862639115211 | 0.00129354226392959 | 27.6904630146859 | 132.020231337419 | 23.010849 | 20.94273126 | 124.479901 | -0.00214694 | 0.04710239 | 1.007582 | 1.006097 | 98.1528 | 276.932 | 322.716 | 322.742 | 740.489 | 0 | 0 | 0
CO2Y(240) (kg/kg) | 1.99111392538707 | 325 | 1.80118535675745 | 0 | 0 | -0.0014834833333337 | -0.167814856711957 | 0 | 0 | 42.2580296607438 | 25.3644704820241 | 0.015388856822186 | 23.1539528644177 | 23.1516547267091 | 0.000356277499786013 | 0.040302884591178 | 2.024882958856 | 229.059158241629 | 1.33613315612347E-05 | 0.000264785186217785 | 0.000811531520087822 | 27.695725699146 | 130.024706648443 | 23.030954 | 20.94436569 | 119.78805 | -0.00212631 | 0.04820667 | 1.004061 | 1.005824 | 98.1534 | 276.931 | 322.403 | 322.371 | 740.578 | 0 | 0 | 0
CO2Y(300) (kg/kg) | 1.99681424710204 | 330 | 2.62542554068649 | 11.9675974731455 | -82.6154941569531 | 0.00193929999999979 | 0.219377828054275 | 0.0413997797992974 | -0.199858350593726 | 42.2690961879874 | 25.7398698386339 | -0.00682792158255147 | 23.4705451726446 | 23.4648605555151 | -0.000160216227818562 | -0.018124007671783 | 2.02577365260547 | 229.159915453107 | 8.02865929647688E-05 | -0.000387585299306372 | 0.0011825305418096 | 27.7007108543007 | 128.088170266629 | 23.023424 | 20.94310332 | 123.223084 | -0.00185825 | 0.0465287 | 1.006323 | 1.00554 | 98.1541 | 276.904 | 322.045 | 321.967 | 740.368 | 0 | 0 | 0
CO2Y(360) (kg/kg) |  | 335 | 4.32747834424771 | 63.0350290772008 | -627.274317223012 | 0.000606883333333563 | 0.0686519607843397 | 0.14584087062773 | -1.2754491766487 | 42.2864784476998 | 25.7267657812666 | -0.0162510516592619 | 23.433975618568 | 23.4250888208749 | -0.000380682328550837 | -0.0430636118270177 | 2.02577365260547 | 229.159915453107 | 8.85083937028256E-05 | -0.000774048847822111 | 0.00205038676837254 | 27.7087931475761 | 126.228293873731 | 23.017182 | 20.94004786 | 122.968455 | -0.00182504 | 0.0455396 | 1.007075 | 1.005211 | 98.1533 | 276.908 | 321.707 | 321.585 | 740.526 | 0 | 0 | 0
|  | 340 | 2.23200672567385 | 0 | 0 | -0.000321549999999723 | -0.0363744343891089 | 0 | 0 | 42.3028771603746 | 25.4170170284769 | -0.025550610447519 | 23.131897458423 | 23.1241971410038 | -0.000590837353061421 | -0.0668368046449572 | 2.02577365260547 | 229.159915453107 | 3.08092293983137E-05 | -0.00103557822961399 | 0.000853567864044565 | 27.7160530341572 | 124.420226942278 | 23.017031 | 20.94422198 | 119.921869 | -0.00205544 | 0.04483831 | 1.007725 | 1.004794 | 98.1535 | 276.925 | 321.43 | 321.323 | 740.638 | 0 | 0 | 0
User-defined Test Averages |  | 345 | 3.04342112752362 | 21.44216577501 | 32.3713023553702 | 0.00125471666666546 | 0.141936274509668 | -0.00611763843742926 | -0.799025620843287 | 42.3160657300076 | 25.7114327264512 | 0.00173834168834776 | 23.3773487325782 | 23.3652640670172 | 4.061681258695E-05 | 0.00459466205734729 | 2.02587519463693 | 229.17140210825 | -7.67590290807576E-06 | -0.00100255076356479 | 0.00128114296995265 | 27.7213898112422 | 122.655262985529 | 23.016223 | 20.94275157 | 122.598197 | -0.00221165 | 0.04495355 | 1.004084 | 1.004283 | 98.1531 | 276.914 | 321.121 | 320.955 | 740.727 | 0 | 0 | 0
HRR(0-23) (kW/m²) | 4.94077031646619
EHC(0-23) (MJ/kg) | -0.0400673528100354
MLR(0-23) (g/s) | -1.31686974791667
SEA(0-23) (m²/kg) | -0.0593255830624841
COY(0-23) (kg/kg) | -2.66119733825543E-05
CO2Y(0-23) (kg/kg) | -0.00738521335218067
HRR(23-345) (kW/m²) | 131.547288062148
EHC(23-345) (MJ/kg) | 24.7732564877645
MLR(23-345) (g/s) | 0.0468906713541667
SEA(23-345) (m²/kg) | 127.303062392671
COY(23-345) (kg/kg) | 0.0225252958013187
CO2Y(23-345) (kg/kg) | 1.99400183016575
C-factor | 0.041612
Time to ignition (s) | 23

## CZ_N_FULL_10_3_24090019_red
Column1 | Column2 | Column3 | Column4 | Column5 | Column6 | Column7 | Column8 | Column9 | Column10 | Column11 | Column12 | Column13 | Column14 | Column15 | Column16 | Column17 | Column18 | Column19 | Column20 | Column21 | Column22 | Column23 | Column24 | Column25 | Column26 | Column27 | Column28 | Column29 | Column30 | Column31 | Column32 | Column33 | Column34 | Column35 | Column36 | Column37 | Column38 | Column39
Column1 | Column2 | Column3 | Column4 | Column5 | Column6 | Column7 | Column8 | Column9 | Column10 | Column11 | Column12 | Column13 | Column14 | Column15 | Column16 | Column17 | Column18 | Column19 | Column20 | Column21 | Column22 | Column23 | Column24 | Column25 | Column26 | Column27 | Column28 | Column29 | Column30 | Column31 | Column32 | Column33 | Column34 | Column35 | Column36 | Column37 | Column38 | Column39
Exported data
Parameter | Value | Time (s) | HRR (kW/m²) | EHC (MJ/kg) | SEA (m²/kg) | MLR (g/s) | Specific MLR (g/s·m²) | COY (kg/kg) | CO2Y (kg/kg) | THR (MJ/m²) | MFR (g/s) | k (1/m) | V stack (l/s) | V smoke (l/s) | SPR (m²/s) | RSR ((m²/s)/m²) | TSP (m²) | TSR (m²/m²) | COP (g/s) | CO2P (g/s) | O2C (g/s) | TOC (g) | ARHE(kW/m²) | Specimen mass (g) | Oxygen (%) | DPT (Pa) | CO (%) | CO2 (%) | PDM (-) | PDC (-) | APT (kPa) | Cold Trap TC (K) | Stack TC (K) | Smoke TC (K) | Cone Heater TC (K) | Soot MFM (g/s) | Spare TC (K) | HFM (kW/m²)
Peaks |  | 0 | 7.11427238071658 | 0.576231964087233 | -4.79012086942021 | 0.109140366666667 | 12.3461953242836 | 0.00113331939104488 | 0.0414224688497326 | 0 | 26.1768690140068 | -0.0226324438042173 | 23.0487637419581 | 23.0993856690261 | -0.000522795548066178 | -0.0591397678807893 | 0 | 0 | 0.000123690893889082 | 0.00452086343849843 | 0.0043874057930197 | 0 | 0 | 15.9 | 20.93245343 | 123.06311 | -0.00160575 | 0.05813663 | 1.004357 | 1.001769 | 98.213 | 276.917 | 310.978 | 311.661 | 676.425 | 0 | 0 | 0
peak HRR (kW/m²) | 308.82744062957 | 5 | 8.03479244766504 | 1.14503460484273 | 0.874331606844352 | 0.0620309333333333 | 7.01707390648567 | 0.000482917781355589 | 0.0702773722194752 | 0.0378726620709541 | 26.3843773665634 | 0.00232975716979427 | 23.2305039294603 | 23.2795101217255 | 5.42356056153882E-05 | 0.00613524950400319 | 0.000135589014038471 | 0.015338123760008 | 2.99558407007498E-05 | 0.00435937099098812 | 0.00482363215091389 | 0.023027594859834 | 7.57453241419081 | 15.380861 | 20.93107624 | 125.0167 | -0.00197695 | 0.05764443 | 1.001402 | 1.001668 | 98.2119 | 276.914 | 310.965 | 311.621 | 676.532 | 0 | 0 | 0
peak EHC (MJ/kg) | 58.6137706968564 | 10 | 6.13501068336457 | 0 | 0 | -0.0576709 | -6.52385746606335 | 0 | 0 | 0.0732971698985281 | 26.7222094506638 | -0.0285331383343044 | 23.5260615117162 | 23.5754682080794 | -0.000672682095677124 | -0.0760952596919823 | 0.000271178028076941 | 0.030676247520016 | 0.000151510945530243 | 0.00427631297654109 | 0.00382548637793066 | 0.0446503911819453 | 7.32971698985281 | 15.400678 | 20.93466636 | 128.228376 | -0.00150807 | 0.05730241 | 1.004775 | 1.001512 | 98.2122 | 276.917 | 310.94 | 311.593 | 676.441 | 0 | 0 | 0
peak MLR (g/s) | 0.13028225 | 15 | 6.52811801918047 | 0.335663512011599 | -3.26581718644944 | 0.17192385 | 19.448399321267 | 0.000391554190072015 | 0.0341059433348773 | 0.104954991654891 | 25.8306241065306 | -0.0246336339878914 | 22.7446260631827 | 22.7928962639676 | -0.000561471864090556 | -0.0635149167523253 | 0.000271178028076941 | 0.030676247520016 | 6.73175038408127E-05 | 0.00586362508601395 | 0.00425441534207297 | 0.0648501454819544 | 6.99699944365938 | 15.590846 | 20.93271609 | 119.83295 | -0.00182487 | 0.06171003 | 1.004174 | 1.001358 | 98.2133 | 276.908 | 310.988 | 311.648 | 676.181 | 0 | 0 | 0
peak SEA (m²/kg) | 321.94743533988 | 20 | 7.94264520793039 | 3.86961391690707 | 26.3227465269883 | 0.0181447000000002 | 2.05256787330319 | -0.00183907885711652 | 0.256532640607606 | 0.141131899722668 | 26.4103504438822 | 0.0204895367552934 | 23.2562138662093 | 23.3103532116147 | 0.000477618338908251 | 0.0540292238583994 | 0.00146522387534757 | 0.165749307166014 | -3.33695341387225E-05 | 0.00465470780403289 | 0.0047934219604733 | 0.0874697387383201 | 7.05659498613339 | 14.119626 | 20.93119605 | 125.278264 | -0.002225 | 0.05836967 | 0.998915 | 1.001251 | 98.2133 | 276.903 | 311.003 | 311.727 | 675.956 | 0 | 0 | 0
peak COY (kg/kg) | 0.302412547364553 | 25 | 7.56678767307166 | 0 | 0 | -0.168418266666667 | -19.0518401206636 | 0 | 0 | 0.179905481925173 | 26.1754026731231 | 0.0109042565741099 | 23.0519935122733 | 23.1050583284371 | 0.000251943484173054 | 0.0285003941372233 | 0.00328912843305083 | 0.372073352155071 | 1.84538703613301E-05 | 0.0156183719943862 | 0.00628129336430505 | 0.115156527050266 | 7.19621927700692 | 15.447876 | 20.9259036 | 123.07346 | -0.00202145 | 0.08603875 | 1.000114 | 1.001358 | 98.2137 | 276.911 | 311.039 | 311.755 | 675.812 | 0 | 0 | 0
peak CO2Y (kg/kg) | 12.3735267739888 | 30 | 22.3850598060074 | 5.27587303865304 | -7.1142391183117 | 0.0375073333333332 | 4.24291101055805 | 0.00567000643203749 | 0.933106337772079 | 0.25478510062287 | 26.4247374696334 | -0.0114335036355843 | 23.2793573147123 | 23.3380901015404 | -0.000266836138023556 | -0.0301850834868275 | 0.00391898714348346 | 0.443324337498129 | 0.000212666821248573 | 0.0349983304462632 | 0.0173450035143566 | 0.17422226924692 | 8.49283668742902 | 15.3456 | 20.88821171 | 125.471248 | -0.00126216 | 0.13393379 | 1.002633 | 1.001327 | 98.2131 | 276.909 | 311.143 | 311.928 | 675.656 | 0 | 0 | 0
|  | 35 | 45.5517407182378 | 20.7661644960929 | 106.974730093752 | 0.0193910333333334 | 2.19355580693816 | 0.026493203941194 | 3.20352287197517 | 0.424627101933483 | 26.5239250832837 | 0.0883141122819722 | 23.4096954774736 | 23.4883248381554 | 0.00207435055707229 | 0.234655040392793 | 0.00910486353616419 | 1.02996193848011 | 0.000513730600730492 | 0.0621196187945663 | 0.0341621107862185 | 0.302990054998358 | 12.1322029123852 | 15.293542 | 20.83104519 | 126.64735 | -9.158E-05 | 0.2009005 | 0.991238 | 1.001268 | 98.2137 | 276.907 | 311.715 | 312.762 | 675.575 | 0 | 0 | 0
Time To Peaks |  | 40 | 79.89333011564 | 19.1950099782869 | 205.927462025747 | 0.0367937833333332 | 4.1621926847662 | 0.0238171425180146 | 2.24216244537595 | 0.738239779018178 | 25.8831918082338 | 0.32883423422097 | 22.9250992389635 | 23.0415499107281 | 0.00757685042015853 | 0.857109776036033 | 0.0332328659792412 | 3.75937397955218 | 0.000876322781426948 | 0.0824976392132993 | 0.0560719968930013 | 0.528575324196407 | 18.4559944754544 | 15.135394 | 20.75154054 | 121.029602 | 0.00140655 | 0.25652902 | 0.964276 | 1.00111 | 98.2129 | 276.913 | 312.819 | 314.408 | 676.655 | 0 | 0 | 0
t peak HRR (s) | 80 | 45 | 108.08596039303 | 19.3566793572568 | 225.392026124788 | 0.0493617666666665 | 5.58391025641023 | 0.0236395562234127 | 2.08949260782617 | 1.20818800528985 | 25.749981424735 | 0.482019337841027 | 22.9182252738856 | 23.0815399480266 | 0.011125748602099 | 1.25856884639129 | 0.079989363534885 | 9.04857053562048 | 0.00116689025840364 | 0.10314104655924 | 0.0746637041846745 | 0.855414576890597 | 26.8486223397745 | 14.92969 | 20.68517471 | 120.370608 | 0.00259148 | 0.31037352 | 0.947564 | 1.00109 | 98.2146 | 276.898 | 314.343 | 316.583 | 675.941 | 0 | 0 | 0
t peak EHC (s) | 405 | 50 | 143.961678415027 | 20.6243196395667 | 270.756741383732 | 0.0617048833333333 | 6.98019042232277 | 0.0248810507866595 | 2.20484955032179 | 1.83830710231 | 26.1135531989684 | 0.708515666360321 | 23.3613719709461 | 23.5803016532033 | 0.0167070131387967 | 1.88993361298605 | 0.149571267887124 | 16.9198266840638 | 0.00153528233600157 | 0.136049984270158 | 0.0993352625687728 | 1.29041199377422 | 36.7661420461999 | 14.642411 | 20.60331349 | 124.430505 | 0.00398498 | 0.38963945 | 0.923381 | 1.001058 | 98.2145 | 276.898 | 315.96 | 318.921 | 676.306 | 0 | 0 | 0
t peak MLR (s) | 80 | 55 | 183.746210817957 | 21.7194393041338 | 288.268740469655 | 0.0747862999999999 | 8.4599886877828 | 0.0274185395826609 | 2.06854060497425 | 2.65757682539246 | 25.3069162836236 | 0.934796634701602 | 22.7777541065784 | 23.0622915242603 | 0.0215585525053858 | 2.43875028341468 | 0.24523518199758 | 27.7415364250656 | 0.00205053112679075 | 0.154698498245785 | 0.124102031169729 | 1.84900522812047 | 48.3195786434992 | 14.311384 | 20.50375739 | 117.574375 | 0.00628404 | 0.44906346 | 0.899813 | 1.000999 | 98.2134 | 276.891 | 317.886 | 321.857 | 676.701 | 0 | 0 | 0
t peak SEA (s) | 60 | 60 | 207.249717287628 | 19.9861983363372 | 321.94743533988 | 0.0916676333333333 | 10.3696417797888 | 0.0260219680274456 | 1.95011787344385 | 3.63506664565642 | 25.208007928706 | 1.27207296073644 | 22.8394006934993 | 23.2000524861857 | 0.0295121594553431 | 3.33847957639628 | 0.372911961899403 | 42.184611074593 | 0.0023853722237516 | 0.17876269017963 | 0.140710777255283 | 2.511037249183 | 60.5844440942737 | 13.891239 | 20.44237943 | 117.431817 | 0.00769043 | 0.51346627 | 0.865727 | 1.000831 | 98.2133 | 276.895 | 319.997 | 325.05 | 677.245 | 0 | 0 | 0
t peak COY (s) | 415 | 65 | 227.421193303946 | 20.7396091812323 | 287.305562902869 | 0.0969354499999999 | 10.9655486425339 | 0.027843818314511 | 2.01966843653027 | 4.72174392213536 | 24.6958153873153 | 1.21430520839821 | 22.5143431116499 | 22.9350033540826 | 0.0278500940274929 | 3.150463125282 | 0.516317595606492 | 58.4069678287887 | 0.00269905305803537 | 0.195777468745858 | 0.154448404102921 | 3.24893520257851 | 72.6422141866978 | 13.407492 | 20.38155043 | 113.408394 | 0.00920677 | 0.56848729 | 0.871387 | 1.000762 | 98.2131 | 276.883 | 321.985 | 328.001 | 678.971 | 0 | 0 | 0
t peak CO2Y (s) | 415 | 70 | 263.569804993432 | 20.8645523185327 | 230.021597983445 | 0.1116706 | 12.6324208144797 | 0.0280947226829101 | 1.99866559000779 | 5.9492214178788 | 25.1767969257798 | 1.08849122775056 | 23.1063865872499 | 23.5983985951391 | 0.0256866498597701 | 2.90572962214594 | 0.65015945532465 | 73.5474496973586 | 0.00313735453883418 | 0.223192185635524 | 0.178544129185631 | 4.08141653579989 | 84.9888773982686 | 12.911333 | 20.30573797 | 118.657464 | 0.01079101 | 0.63018061 | 0.883969 | 1.000755 | 98.2123 | 276.887 | 324.139 | 331.041 | 678.464 | 0 | 0 | 0
|  | 75 | 288.339246786432 | 19.651534156648 | 255.355898237293 | 0.12970585 | 14.6726074660633 | 0.0274671170304251 | 1.84752472074066 | 7.32899404732846 | 24.5623780005497 | 1.42574383526091 | 22.6813772057436 | 23.2307887393534 | 0.0331211538333816 | 3.74673685897982 | 0.797178964557529 | 90.178615900173 | 0.00356264576148077 | 0.23963476429968 | 0.194800580101745 | 5.01477830901833 | 97.7199206310462 | 12.288263 | 20.22977572 | 113.632453 | 0.01290373 | 0.68882934 | 0.850777 | 1.00093 | 98.2129 | 276.898 | 326.136 | 334.036 | 679.19 | 0 | 0 | 0
Test Results (between 27 and 485 s) |  | 80 | 308.82744062957 | 20.9547699334744 | 257.868364880076 | 0.13028225 | 14.7378110859729 | 0.0263455546445745 | 1.65899360903276 | 8.82191076586847 | 24.1793515411214 | 1.45559647925133 | 22.4782294509236 | 23.0803462767901 | 0.0335956707803973 | 3.80041524665128 | 0.963971026091976 | 109.046496164251 | 0.00343235813659312 | 0.216137420120409 | 0.202588674540435 | 6.00825144562378 | 110.273884573356 | 11.637643 | 20.18925016 | 110.858577 | 0.01258414 | 0.63504599 | 0.848078 | 1.001156 | 98.2132 | 276.886 | 328.335 | 337.13 | 679.643 | 0 | 0 | 0
mean HRR (kW/m²) | 86.5541966489917 | 85 | 289.196755413669 | 20.9430818890436 | 194.254119801047 | 0.122068916666667 | 13.8087009803921 | 0.0237409147811974 | 1.73425072924501 | 10.3169712559766 | 23.923398418037 | 1.02993535059709 | 22.3649867471626 | 23.0231829098824 | 0.0237123899621507 | 2.68239705454193 | 1.10724117794835 | 125.253526917234 | 0.00289802774801642 | 0.211698107747315 | 0.190903293345038 | 6.99198136533746 | 121.376132423254 | 11.000323 | 20.22534768 | 109.132491 | 0.01043167 | 0.62912783 | 0.89048 | 1.001419 | 98.2135 | 276.89 | 330.176 | 339.893 | 679.856 | 0 | 0 | 0
mean EHC (MJ/kg) | 25.0548497472822 | 90 | 280.48834811019 | 22.6521828651648 | 188.741395338421 | 0.1094604 | 12.3823981900452 | 0.0210578535325851 | 1.77403408131589 | 11.7411840147862 | 24.4351821730263 | 0.874586655925964 | 22.9269390666905 | 23.6222545705644 | 0.0206597086303017 | 2.33707111202508 | 1.21817142442948 | 137.802197333651 | 0.00230500107081818 | 0.194186480154469 | 0.18325494675966 | 7.92737696559921 | 130.457600164291 | 10.424748 | 20.26880662 | 114.26789 | 0.00765979 | 0.56976712 | 0.906559 | 1.001605 | 98.2134 | 276.885 | 331.383 | 341.433 | 679.986 | 0 | 0 | 0
mean MLR (g/s) | 0.0307101387362637 | 95 | 256.146206984379 | 23.7522582546847 | 173.180862047436 | 0.0953312500000002 | 10.7840780542987 | 0.0164380001418874 | 1.70459452455517 | 13.0827704025226 | 24.7131299139028 | 0.689073892878269 | 23.2429390766483 | 23.9590386832088 | 0.0165095480550597 | 1.86759593383028 | 1.31109456614288 | 148.31386494829 | 0.0015670551010263 | 0.162501126769001 | 0.164843071229193 | 8.79762201057134 | 137.713372658133 | 9.909238 | 20.34387591 | 117.160535 | 0.00446242 | 0.47950763 | 0.926174 | 1.001863 | 98.2131 | 276.891 | 332.172 | 342.406 | 679.897 | 0 | 0 | 0
mean SEA (m²/kg) | 82.2358388144501 | 100 | 209.443552147994 | 24.2756849410969 | 80.3973780585193 | 0.0762689499999997 | 8.62770927601807 | 0.0150641455427954 | 1.90841075569388 | 14.2467448003536 | 24.2333479288897 | 0.261092527125733 | 22.8055595110601 | 23.4852512815252 | 0.00613182360727628 | 0.693645204443019 | 1.36769799529872 | 154.716967793973 | 0.00114892656319618 | 0.145552484505478 | 0.13649469734183 | 9.5509664319989 | 142.467448003536 | 9.476587 | 20.43780598 | 112.72408 | 0.00280809 | 0.44204771 | 0.972728 | 1.002116 | 98.2127 | 276.9 | 332.374 | 342.28 | 679.537 | 0 | 0 | 0
mean COY (kg/kg) | 0.0300106831216996 | 105 | 199.26643369772 | 26.7244075833221 | 58.3738470467101 | 0.0659140999999999 | 7.45634615384614 | 0.0147392320949786 | 2.04058677871313 | 15.2685197649679 | 24.6854034632821 | 0.161340936737163 | 23.1979207797738 | 23.8480057785315 | 0.00384765959162155 | 0.43525560991194 | 1.39264670329597 | 157.53921982986 | 0.000971523218231629 | 0.134503440990775 | 0.129177814907882 | 10.2151477126232 | 145.414473952075 | 9.13491 | 20.47397075 | 116.80242 | 0.0019752 | 0.40535274 | 0.984159 | 1.002428 | 98.2113 | 276.899 | 331.901 | 341.202 | 679.02 | 0 | 0 | 0
mean CO2Y (kg/kg) | 2.03986817188859 | 110 | 183.590842178268 | 25.4226375127217 | 14.8968677935059 | 0.0638385000000001 | 7.22154977375567 | 0.0126487549717174 | 1.91753771310301 | 16.2256629546578 | 24.8202024068977 | 0.0397451617451581 | 23.3040765414892 | 23.9272820358212 | 0.000950993694635727 | 0.10757847224386 | 1.40464333651161 | 158.89630503525 | 0.000807477544261983 | 0.122412731297927 | 0.118705861685371 | 10.8348569041063 | 147.506026860526 | 8.806261 | 20.5147319 | 117.977657 | 0.00126967 | 0.37134689 | 0.998188 | 1.002721 | 98.2118 | 276.899 | 331.609 | 340.477 | 678.413 | 0 | 0 | 0
Total heat release (MJ/m²) | 39.4570390939889 | 115 | 164.208127534646 | 25.3680697256092 | 12.4592735421419 | 0.0572215333333333 | 6.47302413273001 | 0.0117609176859672 | 1.77600364298204 | 17.0951603789401 | 24.2789085624077 | 0.0305511651973205 | 22.7639504565509 | 23.3358934658021 | 0.000712938736300793 | 0.0806491783145693 | 1.40880316758895 | 159.366874161646 | 0.000672977743398163 | 0.101625651657018 | 0.104930416295736 | 11.3939475990591 | 148.653568512523 | 8.501476 | 20.55643643 | 112.729957 | 0.00077184 | 0.32223772 | 0.999454 | 1.002941 | 98.2119 | 276.907 | 331.145 | 339.465 | 677.76 | 0 | 0 | 0
Total oxygen consumed (g) | 25.8646357248783 | 120 | 139.221207410825 | 26.6692941515523 | -13.9282107259914 | 0.0461472833333334 | 5.22028092006033 | 0.0163669753583531 | 1.96742015882548 | 17.8537337163038 | 24.4861186377559 | -0.0274027138995629 | 22.9207235686679 | 23.4556726408384 | -0.000642749086698698 | -0.0727091727034727 | 1.4105855144297 | 159.568497107432 | 0.000755291449171606 | 0.0907910955050312 | 0.0896578127017857 | 11.8804181715529 | 148.781114302532 | 8.239425 | 20.61620226 | 114.475045 | 0.00109519 | 0.29078696 | 1.006401 | 1.003262 | 98.213 | 276.909 | 330.604 | 338.32 | 677.569 | 0 | 0 | 0
Mass lost (g) | 13.997322 | 125 | 134.216042329583 | 29.8934570135137 | -20.0331790718828 | 0.0396899500000001 | 4.4898133484163 | 0.0206371224663744 | 2.2193059409452 | 18.5373268406548 | 25.3436800534255 | -0.0329267075667225 | 23.6499810424257 | 24.1480528866379 | -0.000795115875704077 | -0.0899452348081536 | 1.4105855144297 | 159.568497107432 | 0.000819086358834279 | 0.088084141830818 | 0.0865258210002809 | 12.3208772558081 | 148.298614725238 | 8.033514 | 20.63860239 | 122.253985 | 0.00124755 | 0.27550091 | 1.007311 | 1.003537 | 98.2157 | 276.925 | 329.58 | 336.521 | 676.104 | 0 | 0 | 0
Average specific MLR (g/s·m²) | 5.06690389140271 | 130 | 119.058754847582 | 24.8190955418911 | -18.8645790957907 | 0.0424060333333334 | 4.79706259426849 | 0.0238401588859883 | 1.84827539088481 | 19.1705138335977 | 24.8297679627308 | -0.0339559391773084 | 23.1150146630866 | 23.5591177666497 | -0.000799971969955404 | -0.0904945667370367 | 1.4105855144297 | 159.568497107432 | 0.00101096657239118 | 0.0783780278350412 | 0.0768673265880767 | 12.7293601247789 | 147.465491027675 | 7.831402 | 20.66741511 | 117.065624 | 0.0021158 | 0.25450929 | 1.007637 | 1.003744 | 98.217 | 276.914 | 328.792 | 335.109 | 675.325 | 0 | 0 | 0
Total smoke release (m²/m²) | 159.302926309249 | 135 | 108.026599418139 | 25.7723909092416 | -55.2932800610511 | 0.0370534166666668 | 4.1915629713424 | 0.0320855747220435 | 1.88869728915567 | 19.738227219262 | 24.5450453725773 | -0.0883173986537795 | 22.7976936146557 | 23.1982030290602 | -0.00204880494496883 | -0.231765265267967 | 1.4105855144297 | 159.568497107432 | 0.00118888016916535 | 0.0699826876122889 | 0.0696529472106732 | 13.0956608092758 | 146.209090513052 | 7.618689 | 20.69076875 | 114.134595 | 0.00291415 | 0.23440936 | 1.014208 | 1.004048 | 98.2145 | 276.925 | 328.04 | 333.803 | 674.6 | 0 | 0 | 0
Total smoke production (m²) | 1.40823786857376 | 140 | 100.904373430601 | 32.5017837024872 | -26.7995145414833 | 0.0274444833333333 | 3.10457956259426 | 0.0437439875545916 | 2.6733217571628 | 20.2605546513839 | 25.1537132504917 | -0.0310564199063472 | 23.3123219873919 | 23.6826663341464 | -0.000735498830175162 | -0.0832012251329368 | 1.4105855144297 | 159.568497107432 | 0.00120053113737553 | 0.0733679344090916 | 0.0662749858165009 | 13.4354806418438 | 144.718247509885 | 7.465187 | 20.70913941 | 119.605235 | 0.00284085 | 0.23872583 | 1.007874 | 1.004312 | 98.2113 | 276.932 | 327.328 | 332.528 | 674.072 | 0 | 0 | 0
MARHE (kW/m²) | 148.781114302532 | 145 | 104.336665730164 | 28.5371272900946 | -39.48905755061 | 0.0323205666666665 | 3.65617269984916 | 0.0362605393174015 | 2.05502676011718 | 20.7736572492858 | 24.9824016612049 | -0.0544598257659377 | 23.1037539048513 | 23.4357840705138 | -0.00127630871716832 | -0.144378814159312 | 1.4105855144297 | 159.568497107432 | 0.00117196117837736 | 0.0664196294021512 | 0.067089573560136 | 13.7688920402853 | 143.266601719212 | 7.326999 | 20.70455273 | 117.72787 | 0.00275644 | 0.22173838 | 1.010795 | 1.004539 | 98.21 | 276.937 | 326.624 | 331.318 | 674.491 | 0 | 0 | 0
|  | 150 | 93.8288410371886 | 24.5170745156495 | -23.6744119762083 | 0.0338314000000001 | 3.82708144796381 | 0.0336152749981458 | 1.97369048697258 | 21.2690710162042 | 25.0524779434505 | -0.0341570875595991 | 23.1408964940228 | 23.4486766453484 | -0.000800938501331893 | -0.0906039028655988 | 1.4105855144297 | 159.568497107432 | 0.00113725181457227 | 0.0667727123409642 | 0.0613974782177727 | 14.0901096697301 | 141.793806774694 | 7.144551 | 20.72579791 | 118.247895 | 0.00259961 | 0.22217648 | 1.008662 | 1.004742 | 98.211 | 276.953 | 326.234 | 330.573 | 673.203 | 0 | 0 | 0
Test Averages |  | 155 | 95.2875074458623 | 26.1265309637129 | -34.0822599420152 | 0.03224085 | 3.64715497737556 | 0.0332228527183523 | 2.04113730174646 | 21.7418618874118 | 25.2396598381718 | -0.0466517403324979 | 23.2732046121084 | 23.5541272977133 | -0.00109884103045152 | -0.124303283987729 | 1.4105855144297 | 159.568497107432 | 0.00107113301106449 | 0.0658080015750122 | 0.0620188990046854 | 14.3986506127863 | 140.270076692979 | 6.992835 | 20.7252145 | 119.812529 | 0.00229392 | 0.21836023 | 1.010335 | 1.004976 | 98.2118 | 276.967 | 325.666 | 329.597 | 673.063 | 0 | 0 | 0
HRR(60) (kW/m²) | 191.439981902722 | 160 | 94.7937413915084 | 26.4753384593726 | -31.2398526369198 | 0.0316512166666666 | 3.58045437405731 | 0.0323850103026084 | 1.99795135941966 | 22.2170650095052 | 25.2092382994359 | -0.0421146567995157 | 23.2175302482813 | 23.4782714519771 | -0.000988779344445884 | -0.111852867018765 | 1.4105855144297 | 159.568497107432 | 0.00102502497784009 | 0.0632375913664527 | 0.0613437157885099 | 14.7070571497693 | 138.856656309408 | 6.821759 | 20.72737034 | 119.381847 | 0.00211009 | 0.21185706 | 1.009904 | 1.005067 | 98.2125 | 276.972 | 325.279 | 328.932 | 673.009 | 0 | 0 | 0
HRR(120) (kW/m²) | 175.119049296511 | 165 | 87.6208164372073 | 27.33623143602 | -27.7421317579396 | 0.02833485 | 3.20529977375566 | 0.0375274180335166 | 2.28650182478832 | 22.673101404077 | 24.4394205908355 | -0.0345862081232339 | 22.4924797326408 | 22.7278208481432 | -0.000786069142041456 | -0.0889218486472235 | 1.4105855144297 | 159.568497107432 | 0.00106333376086699 | 0.0647876862301033 | 0.0576915014221213 | 15.0046451927958 | 137.412735782285 | 6.679114 | 20.73395884 | 112.121989 | 0.00240461 | 0.22123121 | 1.009132 | 1.005161 | 98.213 | 276.981 | 325.047 | 328.448 | 673.08 | 0 | 0 | 0
HRR(180) (kW/m²) | 147.299885764406 | 170 | 93.0967221267613 | 28.8312319892951 | -23.7950375882138 | 0.0285445666666667 | 3.22902337858221 | 0.0356509555286849 | 2.35429038793993 | 23.1248952504869 | 24.8884712068647 | -0.0293944030077672 | 22.884686951867 | 23.1070873115923 | -0.000679219036772608 | -0.0768347326665846 | 1.4105855144297 | 159.568497107432 | 0.00101764107681892 | 0.0672021989312441 | 0.0610180964779554 | 15.301419187546 | 136.0287955911 | 6.533856 | 20.72571587 | 116.173145 | 0.0021336 | 0.224468 | 1.008563 | 1.005189 | 98.2123 | 276.972 | 324.748 | 327.904 | 673.301 | 0 | 0 | 0
HRR(240) (kW/m²) | 130.663947003365 | 175 | 96.1226875550449 | 26.7870513969487 | -29.7697392439726 | 0.0317214666666667 | 3.58840120663651 | 0.0331704402010755 | 2.17400084537629 | 23.5979437746914 | 25.4492144378936 | -0.0400098343578231 | 23.38450401503 | 23.6026918446462 | -0.000944339791103038 | -0.106825768224326 | 1.4105855144297 | 159.568497107432 | 0.00105221501315708 | 0.0689624953499091 | 0.0629407919698517 | 15.6113164086655 | 134.845392998237 | 6.389702 | 20.72376704 | 121.38502 | 0.00218092 | 0.2251047 | 1.009727 | 1.005132 | 98.2119 | 276.979 | 324.529 | 327.557 | 673.66 | 0 | 0 | 0
HRR(300) (kW/m²) | 119.156301850028 | 180 | 93.7500828104851 | 25.1930165489379 | -23.0025448491071 | 0.0328960500000001 | 3.7212726244344 | 0.0288498634310391 | 1.92120730313672 | 24.0726257006053 | 24.7694488642621 | -0.0329612708165581 | 22.7557504488456 | 22.9570294693658 | -0.000756692865483471 | -0.0855987404393067 | 1.4105855144297 | 159.568497107432 | 0.000949046549920636 | 0.0632001315043508 | 0.0607443114811446 | 15.920529167293 | 133.736809447807 | 6.219137 | 20.72565003 | 114.966168 | 0.00186756 | 0.21468869 | 1.008923 | 1.005139 | 98.2119 | 276.996 | 324.47 | 327.34 | 674.115 | 0 | 0 | 0
HRR(360) (kW/m²) | 106.398326747795 | 185 | 92.2534339041634 | 26.5237329949974 | -38.9831626915547 | 0.0307468166666667 | 3.47814668174962 | 0.0309628229877374 | 2.08499054106514 | 24.5376344923919 | 25.3426737838337 | -0.0510394969889041 | 23.2773506633761 | 23.4839335627592 | -0.00119860815636407 | -0.135589157959737 | 1.4105855144297 | 159.568497107432 | 0.000952008241886416 | 0.064106821917864 | 0.0600598472775962 | 16.2225395641899 | 132.635862121037 | 6.06465 | 20.73311547 | 120.322967 | 0.00179003 | 0.21324508 | 1.011099 | 1.005233 | 98.2122 | 276.994 | 324.4 | 327.279 | 674.935 | 0 | 0 | 0
EHC(60) (MJ/kg) | 20.6345905955318 | 190 | 88.3013205768287 | 23.393590270923 | -23.0355865962744 | 0.0333674166666665 | 3.77459464555051 | 0.0293098197085823 | 1.90552829898223 | 24.9890213785944 | 25.267213894396 | -0.0328460908113394 | 23.2026748355207 | 23.4012023084832 | -0.000768638016118966 | -0.0869500018234124 | 1.4105855144297 | 159.568497107432 | 0.00097799296664114 | 0.0635825567222643 | 0.0578376010257114 | 16.5172831849482 | 131.521165150497 | 5.907203 | 20.74043548 | 119.579838 | 0.00190797 | 0.21237676 | 1.008976 | 1.005205 | 98.2127 | 276.993 | 324.325 | 327.1 | 675.246 | 0 | 0 | 0
EHC(120) (MJ/kg) | 22.6515275660149 | 195 | 90.1531394765414 | 27.8503571939035 | -34.7763707341565 | 0.0286155666666667 | 3.23705505279035 | 0.0308277145906995 | 2.19573078443592 | 25.4351575287278 | 25.404325515155 | -0.0423248700703644 | 23.3190885962492 | 23.512075843672 | -0.000995145555167971 | -0.112573026602712 | 1.4105855144297 | 159.568497107432 | 0.000882152522051134 | 0.0628320806440783 | 0.0586942633677081 | 16.8086128459317 | 130.436705275527 | 5.739039 | 20.7385015 | 120.831952 | 0.00149627 | 0.20953883 | 1.010094 | 1.005232 | 98.2118 | 276.99 | 324.193 | 326.876 | 675.785 | 0 | 0 | 0
EHC(180) (MJ/kg) | 23.3461196387515 | 200 | 89.0247277438608 | 28.1616287641372 | -30.056953610409 | 0.0279450666666667 | 3.16120663650075 | 0.0337483497488641 | 2.21470759389387 | 25.8831021967788 | 24.8955675815234 | -0.0364785165741046 | 22.8447596406575 | 23.0257053006384 | -0.000839943572439786 | -0.0950162412262202 | 1.4105855144297 | 159.568497107432 | 0.000943099883621991 | 0.061890151358537 | 0.0579665506861134 | 17.1002648810663 | 129.415510983894 | 5.616294 | 20.7368737 | 116.003522 | 0.00182279 | 0.21037515 | 1.009418 | 1.005229 | 98.2134 | 276.995 | 324.089 | 326.656 | 676.257 | 0 | 0 | 0
EHC(240) (MJ/kg) | 23.8436485442304 | 205 | 87.811657064416 | 24.4194694426819 | -18.5263307424586 | 0.0317883666666668 | 3.59596907993968 | 0.028570322554451 | 1.87654541668635 | 26.3251931587995 | 25.0945465544263 | -0.0253812120098565 | 23.0207395499921 | 23.2030603739692 | -0.000588921794629214 | -0.066620112514617 | 1.4105855144297 | 159.568497107432 | 0.000908203889145827 | 0.0596523137722786 | 0.0569512607027953 | 17.3875594095385 | 128.415576384388 | 5.454312 | 20.74220682 | 117.831437 | 0.00164794 | 0.20320917 | 1.008211 | 1.005298 | 98.2126 | 276.992 | 323.996 | 326.562 | 676.672 | 0 | 0 | 0
EHC(300) (MJ/kg) | 24.1770523882931 | 210 | 89.6168947021407 | 27.8846086089407 | -32.9511986279996 | 0.0284104166666667 | 3.21384803921568 | 0.0334592352474745 | 2.20664906091497 | 26.7687645382159 | 26.0027429863379 | -0.0389610929481007 | 23.8431337529899 | 24.0280036274804 | -0.000936157282687564 | -0.105900145100403 | 1.4105855144297 | 159.568497107432 | 0.000950590814728771 | 0.0626918192577029 | 0.0584010700670761 | 17.6759402364632 | 127.470307324838 | 5.306091 | 20.74433475 | 126.457633 | 0.00168579 | 0.20543796 | 1.009767 | 1.005292 | 98.2122 | 276.988 | 323.85 | 326.361 | 677.017 | 0 | 0 | 0
EHC(360) (MJ/kg) | 24.6131742380689 | 215 | 87.9260149314892 | 25.3594256003739 | -30.3324320289213 | 0.0306499833333333 | 3.46719268476621 | 0.0310236889466196 | 2.04064640989517 | 27.2126218123 | 25.2325566791325 | -0.0399003961582671 | 23.1249827987779 | 23.3002332222027 | -0.000929688536145904 | -0.105168386441844 | 1.4105855144297 | 159.568497107432 | 0.000950875549152408 | 0.0625457784525133 | 0.0574661056531519 | 17.9656081757638 | 126.570334010697 | 5.164717 | 20.74148352 | 119.015966 | 0.00180234 | 0.20990014 | 1.009846 | 1.005263 | 98.213 | 276.996 | 323.683 | 326.136 | 677.244 | 0 | 0 | 0
MLR(60) (g/s) | 0.0831543611111111 | 220 | 86.5615658778924 | 26.6738172196186 | -31.6334886076777 | 0.0286874666666667 | 3.24518853695324 | 0.0293905978737965 | 2.02123460710201 | 27.6488407643234 | 24.6534432343526 | -0.0398838546187951 | 22.5859337396668 | 22.753183177924 | -0.000907484649983135 | -0.102656634613477 | 1.4105855144297 | 159.568497107432 | 0.000843141796817943 | 0.0579841004167519 | 0.0559971808666377 | 18.2492663920633 | 125.676548928743 | 5.004159 | 20.7420343 | 113.573807 | 0.00144201 | 0.20155502 | 1.009823 | 1.005242 | 98.2116 | 276.99 | 323.564 | 325.96 | 677.378 | 0 | 0 | 0
MLR(120) (g/s) | 0.0688805958333333 | 225 | 85.315223155859 | 27.7015282648329 | -47.8742676852686 | 0.0272254499999999 | 3.07980203619908 | 0.0338288307416524 | 2.1869653343819 | 28.0785327369078 | 25.6370609058584 | -0.0550754179533876 | 23.4901836811831 | 23.6657029503618 | -0.00130339848115189 | -0.14744326709863 | 1.4105855144297 | 159.568497107432 | 0.000921005139915316 | 0.0595411153629475 | 0.055573086504355 | 18.5281920604907 | 124.793478830701 | 4.877855 | 20.75141946 | 122.833605 | 0.00162038 | 0.19961328 | 1.011515 | 1.005184 | 98.2122 | 276.974 | 323.607 | 326.025 | 678.459 | 0 | 0 | 0
MLR(180) (g/s) | 0.0561696511574074 | 230 | 79.1355954848019 | 28.1311604019524 | -40.554946754314 | 0.0248677499999999 | 2.81309389140271 | 0.0388413682133144 | 2.16451552812458 | 28.4896597835094 | 24.7678276465843 | -0.0441495602437562 | 22.6806973136329 | 22.8430424126867 | -0.00100851027714959 | -0.114084872980723 | 1.4105855144297 | 159.568497107432 | 0.000965897434386647 | 0.0538266310245199 | 0.0513691004139109 | 18.7955475277864 | 123.868086015258 | 4.732443 | 20.75989697 | 114.579486 | 0.00193817 | 0.18979339 | 1.010277 | 1.005205 | 98.2136 | 276.985 | 323.421 | 325.736 | 677.447 | 0 | 0 | 0
MLR(240) (g/s) | 0.0487798873263889 | 235 | 78.3288165012737 | 26.4371792982147 | -46.3569440487969 | 0.0261914 | 2.96282805429864 | 0.0326304251135019 | 2.15232088129678 | 28.8833208134746 | 25.5704653923076 | -0.0515351701499452 | 23.4010013313804 | 23.5597022543438 | -0.00121415326435966 | -0.137347654339328 | 1.4105855144297 | 159.568497107432 | 0.000854636516317772 | 0.0563722971303963 | 0.0512625345149745 | 19.0521266151086 | 122.907748142445 | 4.624516 | 20.7661668 | 122.049393 | 0.00136167 | 0.19185578 | 1.011133 | 1.00521 | 98.2142 | 276.967 | 323.218 | 325.41 | 677.366 | 0 | 0 | 0
MLR(300) (g/s) | 0.0437780934722222 | 240 | 80.0328749427562 | 24.5993850765448 | -26.5948947473398 | 0.0287604999999999 | 3.25345022624434 | 0.0291824971319023 | 1.92965918202841 | 29.2792250420847 | 25.4757718700059 | -0.0325971039881118 | 23.3103745943193 | 23.464736949019 | -0.000764882470380863 | -0.0865251663326768 | 1.4105855144297 | 159.568497107432 | 0.000839303208762073 | 0.0554979629047279 | 0.0520534226947267 | 19.3104165081329 | 121.996771008686 | 4.469512 | 20.76268236 | 121.126496 | 0.00131228 | 0.19013643 | 1.00885 | 1.005108 | 98.2146 | 276.969 | 323.163 | 325.303 | 677.173 | 0 | 0 | 0
MLR(360) (g/s) | 0.0384177671296296 | 245 | 77.3925003313024 | 29.1309963443225 | -38.2901134400812 | 0.0234852833333334 | 2.65670625942685 | 0.0376250567473014 | 2.25865281474158 | 29.6727884802699 | 25.1680478482378 | -0.0387954358292011 | 23.0254573402573 | 23.1793803519774 | -0.000899254163005783 | -0.101725584050428 | 1.4105855144297 | 159.568497107432 | 0.000883635118143119 | 0.053045101305837 | 0.0502647898522226 | 19.5662120395002 | 121.113422368448 | 4.345891 | 20.76685369 | 118.200781 | 0.00153607 | 0.18547548 | 1.009537 | 1.005082 | 98.2141 | 276.973 | 323.116 | 325.276 | 677.004 | 0 | 0 | 0
SEA(60) (m²/kg) | 246.620980866918 | 250 | 76.6670769735345 | 29.788649714021 | -50.5650045778993 | 0.0227515166666667 | 2.57370098039216 | 0.0400369925672113 | 2.40005825197505 | 30.0579374235319 | 25.4942658862286 | -0.0490313818194276 | 23.3093949429085 | 23.4631475131774 | -0.00115043054440416 | -0.130139201855674 | 1.4105855144297 | 159.568497107432 | 0.000910902303676118 | 0.0546049653207814 | 0.050113027241901 | 19.8171565822355 | 120.231749694128 | 4.229073 | 20.76970559 | 121.209333 | 0.00160021 | 0.18772726 | 1.010767 | 1.005133 | 98.2151 | 276.982 | 322.915 | 325.045 | 676.82 | 0 | 0 | 0
SEA(120) (m²/kg) | 167.357229979296 | 255 | 79.2213624452318 | 24.3491212153239 | -35.6631350859381 | 0.0287614833333332 | 3.25356146304675 | 0.0314723016059517 | 1.90644709253133 | 30.4476585220789 | 25.5019176440419 | -0.0437292616926465 | 23.30657092939 | 23.4562539060912 | -0.00102572466538862 | -0.116032201967039 | 1.4105855144297 | 159.568497107432 | 0.000905190078101216 | 0.0548322462777215 | 0.0515363093403776 | 20.0712799236912 | 119.402582439525 | 4.110121 | 20.76470735 | 121.231023 | 0.00157594 | 0.18827149 | 1.010109 | 1.005086 | 98.2142 | 276.974 | 322.779 | 324.852 | 676.547 | 0 | 0 | 0
SEA(180) (m²/kg) | 131.47416995984 | 260 | 78.0083015416148 | 23.5257076871354 | -26.4132818526242 | 0.0293123333333333 | 3.31587481146305 | 0.0302636655344963 | 1.85284381805804 | 30.840732682046 | 25.3493702800236 | -0.0332241429321967 | 23.159332318435 | 23.3033828343277 | -0.000774234922091405 | -0.0875831359831906 | 1.4105855144297 | 159.568497107432 | 0.000887098652035666 | 0.0543111756095231 | 0.0507912110176876 | 20.3270987245864 | 118.618202623254 | 3.948443 | 20.76626707 | 119.744551 | 0.00152423 | 0.18777024 | 1.008891 | 1.005077 | 98.2143 | 276.986 | 322.67 | 324.677 | 676.44 | 0 | 0 | 0
SEA(240) (m²/kg) | 108.513793899291 | 265 | 76.515332598835 | 31.3582098028446 | -38.6228922536483 | 0.0215699666666668 | 2.44004147812973 | 0.0420418843502768 | 2.45434315480251 | 31.2270417673971 | 24.8056324162308 | -0.0365468571634273 | 22.6536504563097 | 22.7952432340787 | -0.000833094498481456 | -0.0942414591042371 | 1.4105855144297 | 159.568497107432 | 0.00090684204403933 | 0.052940100037652 | 0.0497840203390404 | 20.5785368029782 | 117.837893461876 | 3.82654 | 20.76596688 | 114.617531 | 0.00168585 | 0.18722341 | 1.009218 | 1.005022 | 98.2149 | 276.978 | 322.543 | 324.559 | 677.264 | 0 | 0 | 0
SEA(300) (m²/kg) | 92.3050797821404 | 270 | 78.3209130145012 | 26.9215020980375 | -29.7518337129917 | 0.0257176166666667 | 2.90923265460031 | 0.0359671801722753 | 2.10931378248462 | 31.6141323814304 | 25.6854115360448 | -0.0324113485471444 | 23.4587781135409 | 23.6073563384188 | -0.000765146254561132 | -0.0865550061720737 | 1.4105855144297 | 159.568497107432 | 0.000924990152251512 | 0.0542465232876563 | 0.050963114994823 | 20.8304046413129 | 117.089379190483 | 3.719165 | 20.76803398 | 122.900731 | 0.00162943 | 0.1857599 | 1.008656 | 1.004936 | 98.2151 | 276.987 | 322.566 | 324.609 | 676.158 | 0 | 0 | 0
SEA(360) (m²/kg) | 84.6815835786985 | 275 | 78.3659194912735 | 23.9775275009499 | -28.2432047735621 | 0.0288918333333332 | 3.26830693815987 | 0.0313843098964411 | 1.85110161130147 | 32.0058494626949 | 25.2745539271615 | -0.0351366072289614 | 23.0812472016078 | 23.2235844456937 | -0.000815997965116957 | -0.0923074621173029 | 1.4105855144297 | 159.568497107432 | 0.000906750250809657 | 0.0534817192367867 | 0.0508690414998308 | 21.0849850325495 | 116.384907137072 | 3.570095 | 20.7654515 | 118.988591 | 0.00161534 | 0.18602786 | 1.008865 | 1.004832 | 98.2162 | 276.997 | 322.534 | 324.523 | 676.012 | 0 | 0 | 0
COY(60) (kg/kg) | 0.0259268181816393 | 280 | 75.8916939065762 | 28.0854813589222 | -57.4248216560038 | 0.0238871666666666 | 2.70216817496228 | 0.0399876658650467 | 2.12399236708257 | 32.3914934961895 | 24.9989343356251 | -0.0597338055102827 | 22.8240246878518 | 22.9638187954464 | -0.00137171628570057 | -0.155171525531738 | 1.4105855144297 | 159.568497107432 | 0.000955192039129346 | 0.0507361596712291 | 0.0491279152955703 | 21.334977424538 | 115.683905343534 | 3.43994 | 20.76974708 | 116.379443 | 0.00185661 | 0.18033543 | 1.011564 | 1.004699 | 98.2155 | 276.978 | 322.456 | 324.431 | 675.916 | 0 | 0 | 0
COY(120) (kg/kg) | 0.0235044412701264 | 285 | 75.005803081314 | 27.608769967153 | -25.3915091153983 | 0.0240159666666667 | 2.7167383107089 | 0.0383148548268875 | 2.05481327843517 | 32.7687372386592 | 25.5787862815099 | -0.0259557887193309 | 23.3486495010475 | 23.4938588507469 | -0.00060980163653177 | -0.068982085580517 | 1.4105855144297 | 159.568497107432 | 0.000920168276360703 | 0.0493483272011232 | 0.0484156494003992 | 21.5788363362779 | 114.978025398804 | 3.32625 | 20.77629985 | 121.815976 | 0.00162546 | 0.17373693 | 1.007586 | 1.004609 | 98.2149 | 276.989 | 322.39 | 324.395 | 675.922 | 0 | 0 | 0
COY(180) (kg/kg) | 0.0251197506813655 | 290 | 70.8143176358816 | 28.8263180235289 | -29.0750508403191 | 0.0217162166666667 | 2.45658559577678 | 0.0382906564165968 | 2.37146288002864 | 33.1332875404522 | 25.8983638621629 | -0.0265682163659228 | 23.6281915565901 | 23.7652424591276 | -0.000631400103642719 | -0.0714253510908053 | 1.4105855144297 | 159.568497107432 | 0.000831528191051709 | 0.0514992017196595 | 0.0464208651832352 | 21.815927622737 | 114.252715656732 | 3.201635 | 20.7853856 | 124.814592 | 0.00122565 | 0.17763581 | 1.007541 | 1.004494 | 98.2153 | 277.004 | 322.224 | 324.093 | 675.89 | 0 | 0 | 0
COY(240) (kg/kg) | 0.0263383898198683 | 295 | 72.8172937482538 | 27.7368136616697 | -42.5824315398949 | 0.0232075999999999 | 2.62529411764705 | 0.0354821741566177 | 2.21777334781675 | 33.4923665689126 | 25.8581032273218 | -0.0416883853700123 | 23.573229643778 | 23.7053085513868 | -0.000988236038205263 | -0.111791407036794 | 1.4105855144297 | 159.568497107432 | 0.000823456104957119 | 0.0514691967467919 | 0.0475040329528944 | 22.0507398680774 | 113.533445996314 | 3.104613 | 20.78134149 | 124.330678 | 0.00119854 | 0.1777632 | 1.009238 | 1.004453 | 98.2153 | 277.01 | 321.975 | 323.779 | 675.9 | 0 | 0 | 0
COY(300) (kg/kg) | 0.0277464909241558 | 300 | 72.3636595963335 | 26.4939539074418 | -27.6025449989987 | 0.0241449333333333 | 2.73132730015083 | 0.041295889171866 | 2.10522671721792 | 33.855318952274 | 24.8362078485647 | -0.0292465656288537 | 22.6521088206865 | 22.7876878703887 | -0.000666461608831156 | -0.0753915847094068 | 1.4105855144297 | 159.568497107432 | 0.000997086490995425 | 0.0508305587387788 | 0.0472389203653479 | 22.287597251373 | 112.851063174247 | 2.969817 | 20.77546591 | 114.750999 | 0.00205692 | 0.18146068 | 1.007644 | 1.00429 | 98.2158 | 277.01 | 322.124 | 324.052 | 675.713 | 0 | 0 | 0
COY(360) (kg/kg) | 0.0294300823508052 | 305 | 74.9453850120498 | 27.3746889595693 | -36.3698965449418 | 0.0242018166666667 | 2.73776206636501 | 0.0431862145575303 | 2.10688871883791 | 34.223591563795 | 25.0779245935849 | -0.0382670997323857 | 22.8657524408326 | 23.0019409498489 | -0.000880217568366316 | -0.0995721231183615 | 1.4105855144297 | 159.568497107432 | 0.00104518484724868 | 0.0509905345103832 | 0.0486855605915251 | 22.5274084537651 | 112.208496930475 | 2.864162 | 20.77190394 | 116.960614 | 0.00221523 | 0.18058227 | 1.008512 | 1.004122 | 98.2162 | 277.011 | 322.028 | 323.946 | 676.056 | 0 | 0 | 0
CO2Y(60) (kg/kg) | 1.94915621354224 | 310 | 75.9922986709838 | 26.2838875115601 | -44.8985820789402 | 0.0255583166666666 | 2.89121229260935 | 0.0394256089439541 | 1.99352473293417 | 34.6009357730026 | 25.8066454779322 | -0.0484956244570341 | 23.525953459899 | 23.662592068993 | -0.00114753217865788 | -0.129811332427362 | 1.4105855144297 | 159.568497107432 | 0.00100765219816574 | 0.0509511364071636 | 0.0492275155404047 | 22.772191144095 | 111.615921848395 | 2.726723 | 20.77496504 | 123.83441 | 0.00194315 | 0.17670327 | 1.009387 | 1.003822 | 98.2165 | 277.006 | 321.97 | 323.84 | 676.244 | 0 | 0 | 0
CO2Y(120) (kg/kg) | 1.94023985176945 | 315 | 72.862174742556 | 26.5456029334663 | -36.6827534663807 | 0.0242639666666667 | 2.74479260935143 | 0.039751716552767 | 1.95185919913621 | 34.9730719565364 | 25.6598043878279 | -0.037828767493974 | 23.3919443142433 | 23.5288952380381 | -0.000890069107349813 | -0.100686550605182 | 1.4105855144297 | 159.568497107432 | 0.000964534325379122 | 0.0473598465458678 | 0.0469639468740369 | 23.0126698001311 | 111.025625258846 | 2.61197 | 20.78196158 | 122.428411 | 0.0017925 | 0.16823613 | 1.007856 | 1.003519 | 98.2173 | 277.031 | 321.968 | 323.853 | 676.458 | 0 | 0 | 0
CO2Y(180) (kg/kg) | 1.96842033586541 | 320 | 69.5625699426842 | 28.280588589649 | -35.4407391985246 | 0.021744 | 2.45972850678734 | 0.0430776228302987 | 2.21288430081189 | 35.3291338182495 | 25.4366982845536 | -0.0330492824582301 | 23.183083113756 | 23.3174028545609 | -0.000770623433132721 | -0.0871745965082264 | 1.4105855144297 | 159.568497107432 | 0.000936679830822017 | 0.0481169562368538 | 0.0452732466946508 | 23.2432627840528 | 110.40354318203 | 2.48578 | 20.7865247 | 120.280294 | 0.00171336 | 0.17126032 | 1.007039 | 1.003252 | 98.2186 | 277.018 | 321.892 | 323.757 | 676.181 | 0 | 0 | 0
CO2Y(240) (kg/kg) | 1.98958898490455 | 325 | 68.269890298706 | 28.4741060462923 | -68.5946513384255 | 0.0211949 | 2.39761312217194 | 0.045454854260196 | 2.07212125330322 | 35.673714968853 | 25.6633318020214 | -0.0618440303908586 | 23.3745963408858 | 23.5084415822241 | -0.00145385677565279 | -0.164463436159818 | 1.4105855144297 | 159.568497107432 | 0.000963411090559428 | 0.0439184027516363 | 0.0439420477076002 | 23.4663010200584 | 109.76527682724 | 2.392456 | 20.79264245 | 122.354433 | 0.00178744 | 0.15939427 | 1.010188 | 1.003091 | 98.2189 | 277.035 | 321.685 | 323.527 | 676.052 | 0 | 0 | 0
CO2Y(300) (kg/kg) | 1.99803788085501 | 330 | 62.9143844126152 | 29.0713314897136 | -44.4626388239592 | 0.0191309833333333 | 2.16413838612368 | 0.0494282237826846 | 2.17654873764898 | 36.0016756556313 | 25.4211195654242 | -0.0365541973891224 | 23.1445563290652 | 23.2699406101665 | -0.000850614002297181 | -0.0962233034272829 | 1.4105855144297 | 159.568497107432 | 0.000945610525382807 | 0.0416395176241503 | 0.0406770734071947 | 23.6778488228454 | 109.095986835246 | 2.275251 | 20.80279092 | 120.006863 | 0.00175202 | 0.15456774 | 1.007092 | 1.002904 | 98.2182 | 277.033 | 321.554 | 323.296 | 676.113 | 0 | 0 | 0
CO2Y(360) (kg/kg) | 2.01530799231822 | 335 | 62.9546266075088 | 28.7820362341572 | -33.2247349910557 | 0.0193356333333333 | 2.18728883861237 | 0.0498452394941431 | 2.01540317752903 | 36.3163481831816 | 25.9907078324349 | -0.0270255677335548 | 23.6484176962231 | 23.770871336279 | -0.000642421293384223 | -0.0726720920117899 | 1.4105855144297 | 159.568497107432 | 0.000963789274270936 | 0.0389690968595362 | 0.0402960768324266 | 23.8802816984445 | 108.407009502035 | 2.199432 | 20.80729178 | 125.366859 | 0.00174005 | 0.14544365 | 1.005795 | 1.002701 | 98.2176 | 277.037 | 321.354 | 323.018 | 676.185 | 0 | 0 | 0
|  | 340 | 53.4556860281332 | 36.5576828655741 | -53.8918806879123 | 0.0129261 | 1.46222850678733 | 0.0722044354895407 | 2.51911129651973 | 36.6073739647707 | 25.0364709480041 | -0.0304445462602622 | 22.770677910465 | 22.8813342463664 | -0.000696611838960023 | -0.078802244226247 | 1.4105855144297 | 159.568497107432 | 0.000933321753581352 | 0.0325622845299437 | 0.0341533386892288 | 24.0664052372486 | 107.668746955208 | 2.089447 | 20.82415078 | 116.281767 | 0.00176036 | 0.1323636 | 1.00587 | 1.002385 | 98.2186 | 277.036 | 321.22 | 322.781 | 676.261 | 0 | 0 | 0
User-defined Test Averages |  | 345 | 49.1236203246696 | 47.0974701116103 | -92.9544358621455 | 0.00922029999999997 | 1.04302036199095 | 0.0980206615050185 | 3.46997718436067 | 36.8638222306527 | 25.8830549712631 | -0.0362686673081453 | 23.5216654898872 | 23.6310801744639 | -0.000857067784979738 | -0.0969533693415993 | 1.4105855144297 | 159.568497107432 | 0.00090377990527472 | 0.0319942306329606 | 0.0316915633777944 | 24.2310174924162 | 106.851658639573 | 2.066162 | 20.83679821 | 124.178427 | 0.00151626 | 0.12811969 | 1.006279 | 1.002127 | 98.2202 | 277.035 | 320.961 | 322.454 | 677.291 | 0 | 0 | 0
HRR(0-27) (kW/m²) | 7.19621927700692 | 350 | 46.8322340180243 | 24.8896709340409 | -44.3100472540977 | 0.0166332833333334 | 1.88159313725491 | 0.0447516811526246 | 1.75594517636144 | 37.1037118665094 | 25.261451301529 | -0.0319924195098612 | 22.9369601482165 | 23.0373814104188 | -0.000737021570490798 | -0.0833734808247509 | 1.4105855144297 | 159.568497107432 | 0.0007443673922546 | 0.0292071336362198 | 0.0299654764418004 | 24.3851600919652 | 106.010605332884 | 1.984657 | 20.84025582 | 118.183462 | 0.00095258 | 0.12286055 | 1.005633 | 1.001972 | 98.2181 | 277.037 | 320.684 | 322.088 | 676.402 | 0 | 0 | 0
EHC(0-27) (MJ/kg) | 3.51754045398723 | 355 | 43.1449225043353 | 37.6122239309613 | -87.6486264103386 | 0.01014035 | 1.14709841628959 | 0.0725673671175012 | 2.90648539162097 | 37.3286547578153 | 25.2454465475651 | -0.0386280869095317 | 22.9112057803226 | 23.008847186806 | -0.000888787748820077 | -0.100541600545258 | 1.4105855144297 | 159.568497107432 | 0.000735858501149953 | 0.0294727791409237 | 0.0279977085969146 | 24.5300680545619 | 105.15114016286 | 1.91433 | 20.84724286 | 117.975969 | 0.00091966 | 0.12360128 | 1.006163 | 1.001742 | 98.2176 | 277.044 | 320.527 | 321.893 | 676.404 | 0 | 0 | 0
MLR(0-27) (g/s) | 0.0329579266666668 | 360 | 44.0757809577547 | 28.551148040304 | -38.2045635136776 | 0.0136467333333333 | 1.54374811463047 | 0.0557578996176264 | 2.04811643756973 | 37.5467065164706 | 25.9751343060689 | -0.022046520815933 | 23.5534943357951 | 23.6485155522027 | -0.000521367490387554 | -0.0589782228945196 | 1.4105855144297 | 159.568497107432 | 0.000760913187308515 | 0.0279500988591308 | 0.0282761569722148 | 24.6707527184848 | 104.296406990196 | 1.872788 | 20.84909246 | 124.788826 | 0.00093473 | 0.11758512 | 1.003925 | 1.001405 | 98.2188 | 277.034 | 320.256 | 321.548 | 676.39 | 0 | 0 | 0
SEA(0-27) (m²/kg) | -9.26433950852642 | 365 | 39.5045224237574 | 22.1502889072651 | -32.9444453940628 | 0.0157659333333334 | 1.7834766214178 | 0.0420669808234922 | 1.57005484576447 | 37.7556572749243 | 25.4752113005037 | -0.0224094499053321 | 23.0900804828547 | 23.1777188632751 | -0.000519399929786435 | -0.0587556481658863 | 1.4105855144297 | 159.568497107432 | 0.00066322521519779 | 0.0247533800279996 | 0.0252718035941401 | 24.8046226199006 | 103.440156917601 | 1.779631 | 20.85783335 | 119.979153 | 0.00059766 | 0.11071664 | 1.003756 | 1.001195 | 98.2197 | 277.037 | 320.116 | 321.331 | 676.383 | 0 | 0 | 0
COY(0-27) (kg/kg) | 0.00316825798792866 | 370 | 36.9771921621095 | 36.9787259705018 | -87.2354657759629 | 0.00883963333333335 | 0.999958521870289 | 0.0682989021204119 | 2.58493324522134 | 37.946861561389 | 25.7622141798624 | -0.0329341882592254 | 23.332633301759 | 23.4142564878931 | -0.000771129531122062 | -0.087231847411998 | 1.4105855144297 | 159.568497107432 | 0.000603737251813665 | 0.0228498620789001 | 0.0235832277624553 | 24.9267601982921 | 102.559085301051 | 1.725869 | 20.86476633 | 122.60537 | 0.0003289 | 0.10514165 | 1.004681 | 1.000916 | 98.22 | 277.017 | 319.875 | 320.994 | 677.645 | 0 | 0 | 0
CO2Y(0-27) (kg/kg) | 0.323181735519059 | 375 | 33.6129980438183 | 37.0222718441248 | -56.8506339999652 | 0.00802595000000001 | 0.907912895927603 | 0.066960189503566 | 2.63385304696647 | 38.1233370369038 | 25.6586749293812 | -0.0195814792326658 | 23.2208414694235 | 23.3016280603998 | -0.000456280345952021 | -0.0516154237502287 | 1.4105855144297 | 159.568497107432 | 0.000537419132946146 | 0.0211391728623006 | 0.0214699881745332 | 25.0393932381346 | 101.66223209841 | 1.684934 | 20.87188663 | 121.527546 | 7.142E-05 | 0.10098954 | 1.002781 | 1.000545 | 98.2193 | 277.016 | 319.627 | 320.739 | 676.332 | 0 | 0 | 0
HRR(27-485) (kW/m²) | 86.5541966489917 | 380 | 31.5120970640225 | 42.7893057119536 | -122.313751260755 | 0.00651019999999998 | 0.736447963800902 | 0.0666652830725737 | 2.81137817107839 | 38.2861497746734 | 25.9295907133411 | -0.0338554523949874 | 23.445754456426 | 23.5201991740528 | -0.000796286983457765 | -0.0900777130608331 | 1.4105855144297 | 159.568497107432 | 0.000434004325859068 | 0.0183026341693544 | 0.0198545084634236 | 25.1427044797295 | 100.753025722825 | 1.64559 | 20.87831716 | 124.000211 | -0.00036361 | 0.09322379 | 1.004132 | 1.000264 | 98.2193 | 277.001 | 319.351 | 320.365 | 675.734 | 0 | 0 | 0
EHC(27-485) (MJ/kg) | 25.0548497472822 | 385 | 26.8011218671002 | 44.260203247783 | -121.08568461669 | 0.00535293333333333 | 0.605535444947209 | 0.0914846828775172 | 2.99252445448317 | 38.4319328220012 | 26.1448790598192 | -0.0273626785133051 | 23.6205809058571 | 23.6878709465156 | -0.000648163597374166 | -0.0733216739111047 | 1.4105855144297 | 159.568497107432 | 0.000489711408464491 | 0.0160187839032181 | 0.0169684060753658 | 25.2347617660765 | 99.8232021350681 | 1.618956 | 20.88887953 | 125.962062 | -0.00015754 | 0.08709249 | 1.003055 | 0.999931 | 98.2193 | 276.996 | 319.083 | 319.992 | 675.677 | 0 | 0 | 0
MLR(27-485) (g/s) | 0.0307101387362637 | 390 | 23.6988412639726 | 30.5293891783719 | -99.1327250893952 | 0.00686216666666666 | 0.776263197586726 | 0.0581133956682089 | 2.28665820114033 | 38.5581827298289 | 25.8005493576632 | -0.0291290837379812 | 23.2899916148635 | 23.3534733808769 | -0.000680265281684277 | -0.0769530861633798 | 1.4105855144297 | 159.568497107432 | 0.000398783806641193 | 0.0156914296859251 | 0.0152007900684023 | 25.3151847564359 | 98.8671352046895 | 1.588657 | 20.89429668 | 122.56341 | -0.00049611 | 0.08679562 | 1.002652 | 0.999328 | 98.2208 | 276.983 | 318.816 | 319.685 | 676.013 | 0 | 0 | 0
SEA(27-485) (m²/kg) | 82.2358388144501 | 395 | 22.4884261047784 | 23.2119618616772 | -42.7831478491936 | 0.00856445 | 0.968829185520362 | 0.0400710886442429 | 1.72819040742433 | 38.6736508982508 | 25.9120645862885 | -0.015637462773024 | 23.373194294262 | 23.4318147333417 | -0.000366414130597026 | -0.0414495622847315 | 1.4105855144297 | 159.568497107432 | 0.000343186835139186 | 0.0148010003348653 | 0.0143852733464993 | 25.3891499149731 | 97.9079769575969 | 1.550646 | 20.89737486 | 123.5329 | -0.00072485 | 0.08436189 | 1.000515 | 0.998733 | 98.2213 | 276.989 | 318.578 | 319.377 | 676.121 | 0 | 0 | 0
COY(27-485) (kg/kg) | 0.0300106831216996 | 400 | 21.4338882726607 | 52.2427018051526 | -124.796069978515 | 0.00362683333333333 | 0.410275263951734 | 0.102211349573238 | 3.28003504874249 | 38.7834566841944 | 26.0177038970623 | -0.0192637462519113 | 23.4476354589468 | 23.4956659285402 | -0.000452614546467076 | -0.0512007405505742 | 1.4105855144297 | 159.568497107432 | 0.000370703529677206 | 0.0118961404492809 | 0.013380872994803 | 25.4585652808264 | 96.958641710486 | 1.51084 | 20.90107311 | 124.431567 | -0.00062105 | 0.07686156 | 1.000612 | 0.998417 | 98.2211 | 276.966 | 318.295 | 318.947 | 676.211 | 0 | 0 | 0
CO2Y(27-485) (kg/kg) | 2.03986817188859 | 405 | 17.1503848855557 | 58.6137706968564 | -81.302447228517 | 0.00258658333333336 | 0.292599924585222 | 0.122023636208596 | 3.72279600953073 | 38.8799173670899 | 25.9753924365204 | -0.0089782637415205 | 23.3847183968851 | 23.422741970474 | -0.000210295554960497 | -0.0237890899276581 | 1.4105855144297 | 159.568497107432 | 0.000315624303689888 | 0.00962932211165213 | 0.0106890074866276 | 25.51873998203 | 95.9997959681233 | 1.510287 | 20.91037731 | 123.895865 | -0.00083791 | 0.07116743 | 0.999024 | 0.998002 | 98.2221 | 276.947 | 317.958 | 318.475 | 675.976 | 0 | 0 | 0
|  | 410 | 15.1898643993091 | 52.9659530040141 | -196.18027762944 | 0.00253518333333331 | 0.286785444947207 | 0.100653300852697 | 4.34873143526092 | 38.9607679903021 | 26.4318254642451 | -0.0208825671504902 | 23.7772932235877 | 23.8166584879477 | -0.000497352970174859 | -0.0562616482098256 | 1.4105855144297 | 159.568497107432 | 0.00025517457076674 | 0.0110248314558161 | 0.00980960276855698 | 25.5699865076679 | 95.0262633909807 | 1.483395 | 20.91403194 | 128.189402 | -0.00109609 | 0.07422071 | 1.000092 | 0.997714 | 98.2223 | 276.929 | 317.713 | 318.239 | 675.968 | 0 | 0 | 0
C-factor | 0.041612 | 415 | 15.813125690097 | 0 | -237.746678940345 | 0.000822316666666641 | 0.0930222473604798 | 0.302412547364553 | 12.3735267739888 | 39.0382754655256 | 26.1732380985536 | -0.00829620798435072 | 23.5297801752547 | 23.5653514118823 | -0.000195503056537289 | -0.0221157303775214 | 1.4105855144297 | 159.568497107432 | 0.000248678877906987 | 0.0101749572916969 | 0.0100181091378117 | 25.6195557874339 | 94.0681336518689 | 1.486281 | 20.91297899 | 125.613951 | -0.00111189 | 0.07235497 | 0.998603 | 0.997659 | 98.222 | 276.897 | 317.512 | 317.992 | 675.944 | 0 | 0 | 0
Time to ignition (s) | 27 | 420 | 17.2898472202221 | 53.9957781274258 | -113.615344817687 | 0.00283063333333335 | 0.320207390648569 | 0.0797187337339753 | 4.25137129147098 | 39.1210328978014 | 26.2777956541469 | -0.0136001391052246 | 23.610385072444 | 23.6470656462302 | -0.000321603382219108 | -0.036380473101709 | 1.4105855144297 | 159.568497107432 | 0.000225654504998517 | 0.0120340732900142 | 0.0110926568556943 | 25.6723327024176 | 93.1453164233367 | 1.470903 | 20.90941558 | 126.547786 | -0.0012064 | 0.07690917 | 0.999216 | 0.997668 | 98.2224 | 276.875 | 317.332 | 317.825 | 675.889 | 0 | 0 | 0
|  | 425 | 16.9638505669029 | 44.3462201665164 | 11.0664103132718 | 0.00338158333333331 | 0.382532051282048 | 0.0368757702595193 | 3.27089481265953 | 39.2066671422692 | 26.300752138651 | 0.0015827237515759 | 23.614107099244 | 23.6440431489874 | 3.74219886751878E-05 | 0.00423325663746468 | 1.41067906940139 | 159.579080249026 | 0.000124698490113418 | 0.0110608033835758 | 0.0107276273992909 | 25.7268834130551 | 92.2509815112217 | 1.45969 | 20.91070517 | 126.678306 | -0.00160409 | 0.07444752 | 0.997524 | 0.997704 | 98.2219 | 276.858 | 317.105 | 317.507 | 676.855 | 0 | 0 | 0
|  | 430 | 14.6720995273746 | 0 | -246.228805161304 | 0.00137244999999998 | 0.155254524886876 | 0.0661406953242822 | 5.18498019900393 | 39.2857570175049 | 25.3302913141211 | -0.0148479802078226 | 22.7342450208822 | 22.7597773511032 | -0.000337936723643628 | -0.0382281361587815 | 1.41077262437308 | 159.58966339062 | 9.07747972978101E-05 | 0.00711612607412286 | 0.00887785635039276 | 25.7758971224293 | 91.3622256221045 | 1.440505 | 20.91590056 | 117.458181 | -0.00172379 | 0.06525923 | 0.999268 | 0.997578 | 98.2236 | 276.815 | 316.986 | 317.342 | 675.926 | 0 | 0 | 0
|  | 435 | 11.7266439733803 | 0 | 0 | -0.000570266666666656 | -0.0645098039215674 | 0 | 0 | 39.3517538762568 | 26.0840827781155 | -0.00687274204731289 | 23.3959373261515 | 23.4206046654098 | -0.000160963774457454 | -0.0182085717712053 | 1.41077262437308 | 159.58966339062 | 6.95773509312483E-05 | 0.00330513864208182 | 0.0066846339955409 | 25.8148033482941 | 90.4638020143835 | 1.445992 | 20.92442794 | 124.473978 | -0.00181853 | 0.05510977 | 0.998486 | 0.997704 | 98.2235 | 276.782 | 316.785 | 317.119 | 675.973 | 0 | 0 | 0
|  | 440 | 6.52048101103904 | 0 | 0 | -0.000519333333333316 | -0.0587481146304656 | 0 | 0 | 39.3973716887179 | 26.4960169560109 | 0.00114324328431678 | 23.7478639992168 | 23.7677444733262 | 2.71723142524875E-05 | 0.00307379120503252 | 1.41084055515871 | 159.597347868632 | 7.56600253888049E-05 | 0.00096471988954596 | 0.00350218686937903 | 25.8402704004564 | 89.5394811107224 | 1.443666 | 20.93566017 | 128.341673 | -0.00179908 | 0.04916702 | 0.997405 | 0.997535 | 98.2228 | 276.736 | 316.551 | 316.816 | 675.988 | 0 | 0 | 0
|  | 445 | 4.0813756567418 | 0 | 0 | -0.000528666666666622 | -0.0598039215686224 | 0 | 0 | 39.4238763303873 | 26.5953547832451 | -0.000747234413364011 | 23.8216122691371 | 23.839835334145 | -1.78139453706045E-05 | -0.00201515219124485 | 1.41090848594434 | 159.605032346645 | -1.9421234139707E-05 | 0.00064643075274534 | 0.00209211499373697 | 25.8542561551142 | 88.5929805177243 | 1.450762 | 20.94050383 | 129.222902 | -0.00216986 | 0.04837046 | 0.997874 | 0.997789 | 98.2227 | 276.725 | 316.348 | 316.59 | 676.062 | 0 | 0 | 0
|  | 450 | 4.9344659804613 | 53.0665197898769 | -495.735796475512 | 0.000821999999999982 | 0.0929864253393645 | -0.00534271305505562 | 1.11050452823233 | 39.4464159344803 | 26.0986385965568 | -0.0174228533866371 | 23.3687200069401 | 23.388524006946 | -0.000407494824702862 | -0.0460966996270206 | 1.41090848594434 | 159.605032346645 | -4.39171013125562E-06 | 0.000912834722206958 | 0.00260540251727368 | 25.8659999488918 | 87.6587020766229 | 1.447505 | 20.93858817 | 124.398553 | -0.00211175 | 0.04907267 | 1.000386 | 0.998401 | 98.2238 | 276.669 | 316.24 | 316.508 | 677.102 | 0 | 0 | 0
|  | 455 | 3.83202582175048 | 0 | -848.71393603043 | 0.000155549999999989 | 0.0175961538461527 | 0.122341881366129 | 10.7441012172883 | 39.4683321639858 | 25.9534337209858 | -0.00567888303727563 | 23.2270930332187 | 23.2470807873617 | -0.000132017452749524 | -0.0149341009897652 | 1.41090848594434 | 159.605032346645 | 1.90302796465001E-05 | 0.00167124494434908 | 0.00213325351900975 | 25.8778465889825 | 86.7435871735953 | 1.444984 | 20.94018425 | 122.95671 | -0.00201853 | 0.05100866 | 0.999717 | 0.99907 | 98.2236 | 276.646 | 316.082 | 316.354 | 676.191 | 0 | 0 | 0
|  | 460 | 4.47972089975154 | 0 | 0 | -0.00114531666666667 | -0.129560708898945 | 0 | 0 | 39.4891115307896 | 25.8064679245862 | -0.00620921022253911 | 23.0851899167097 | 23.1017764144975 | -0.000143443786271711 | -0.0162266726551709 | 1.41090848594434 | 159.605032346645 | 5.09275771771754E-05 | 0.00442038591601183 | 0.00291710977169244 | 25.8904724972092 | 85.8458946321513 | 1.446762 | 20.93739259 | 121.513511 | -0.00189029 | 0.05804353 | 1.000566 | 0.999858 | 98.2239 | 276.586 | 315.94 | 316.167 | 676.267 | 0 | 0 | 0
|  | 465 | 7.54494877625849 | 0 | 0 | -0.000804583333333353 | -0.0910162141779811 | 0 | 0 | 39.5191732049796 | 25.9748909653128 | -0.0213372069284 | 23.2270274220913 | 23.2450459824054 | -0.000495984356186757 | -0.0561068276229362 | 1.41090848594434 | 159.605032346645 | -2.94532450139414E-05 | 0.00473012568019498 | 0.00459415970389371 | 25.9092506708982 | 84.9874692580207 | 1.454151 | 20.931615 | 123.058018 | -0.0022116 | 0.0587552 | 1.003093 | 1.000656 | 98.2224 | 276.564 | 315.82 | 316.065 | 676.368 | 0 | 0 | 0
|  | 470 | 6.9276239888404 | 30.9734535128329 | -89.7859706979381 | 0.00197718333333337 | 0.223663273001513 | -0.00558177062454111 | 1.90711927850912 | 39.5553546368924 | 26.3186184218099 | -0.0075382753982566 | 23.5287288216375 | 23.5495939657734 | -0.000177523324831122 | -0.0200818240759188 | 1.41090848594434 | 159.605032346645 | -1.10361838493325E-05 | 0.00377072445214701 | 0.004117634034209 | 25.9310301552434 | 84.1603290146646 | 1.452122 | 20.93346292 | 126.306035 | -0.00213771 | 0.05619967 | 1.002335 | 1.001474 | 98.2218 | 276.524 | 315.744 | 316.024 | 676.393 | 0 | 0 | 0
|  | 475 | 5.24975101431549 | 0 | -1051.19064643887 | 0.000370049999999996 | 0.0418608597285063 | 0.104537089465131 | 7.7575781624043 | 39.5857980744003 | 26.4238287625833 | -0.0164581022757858 | 23.613359553141 | 23.6353555347029 | -0.000388993098714701 | -0.0440037441984956 | 1.41090848594434 | 159.605032346645 | 3.86839499565714E-05 | 0.00287069179899768 | 0.00308903349352441 | 25.9490468240628 | 83.3385222618953 | 1.439589 | 20.93704272 | 127.267079 | -0.00194297 | 0.05392053 | 1.00402 | 1.002138 | 98.2217 | 276.49 | 315.618 | 315.912 | 676.41 | 0 | 0 | 0
|  | 480 | 4.94673172800785 | 0 | 0 | -0.00311018333333324 | -0.351830693815977 | 0 | 0 | 39.6112892812561 | 25.9258942944604 | 0.000244912116975848 | 23.1596506116956 | 23.1782224347593 | 5.67662752423399E-06 | 0.000642152434868099 | 1.41092267751315 | 159.606637727732 | 5.70703755735331E-05 | 0.00417808326283851 | 0.00313500991956534 | 25.9646069325955 | 82.5235193359502 | 1.448897 | 20.93667898 | 122.4696 | -0.00186673 | 0.05737654 | 1.002852 | 1.00288 | 98.2228 | 276.459 | 315.499 | 315.752 | 676.429 | 0 | 0 | 0
|  | 485 | 5.31538613518972 | 8.55621320149178 | 42.9833906314354 | 0.0054916833333331 | 0.62123114630465 | 0.00212285895888773 | 0.314510783647008 | 39.6369445759141 | 26.5115492776159 | 0.00996081379882789 | 23.676586955708 | 23.6979803767215 | 0.0002360511699408 | 0.0267026210340271 | 1.41152699700681 | 159.674999661404 | 1.16580691635406E-05 | 0.00172719362870781 | 0.00293911781365389 | 25.9797922519285 | 81.7256589194104 | 1.450554 | 20.93758956 | 128.031477 | -0.00204888 | 0.05105833 | 1.002484 | 1.003623 | 98.2234 | 276.409 | 315.416 | 315.701 | 676.482 | 0 | 0 | 0

## CZ_N_FULL_10_2_24090018_red
Column1 | Column2 | Column3 | Column4 | Column5 | Column6 | Column7 | Column8 | Column9 | Column10 | Column11 | Column12 | Column13 | Column14 | Column15 | Column16 | Column17 | Column18 | Column19 | Column20 | Column21 | Column22 | Column23 | Column24 | Column25 | Column26 | Column27 | Column28 | Column29 | Column30 | Column31 | Column32 | Column33 | Column34 | Column35 | Column36 | Column37 | Column38 | Column39
Column1 | Column2 | Column3 | Column4 | Column5 | Column6 | Column7 | Column8 | Column9 | Column10 | Column11 | Column12 | Column13 | Column14 | Column15 | Column16 | Column17 | Column18 | Column19 | Column20 | Column21 | Column22 | Column23 | Column24 | Column25 | Column26 | Column27 | Column28 | Column29 | Column30 | Column31 | Column32 | Column33 | Column34 | Column35 | Column36 | Column37 | Column38 | Column39
Exported data
Parameter | Value | Time (s) | HRR (kW/m²) | EHC (MJ/kg) | SEA (m²/kg) | MLR (g/s) | Specific MLR (g/s·m²) | COY (kg/kg) | CO2Y (kg/kg) | THR (MJ/m²) | MFR (g/s) | k (1/m) | V stack (l/s) | V smoke (l/s) | SPR (m²/s) | RSR ((m²/s)/m²) | TSP (m²) | TSR (m²/m²) | COP (g/s) | CO2P (g/s) | O2C (g/s) | TOC (g) | ARHE(kW/m²) | Specimen mass (g) | Oxygen (%) | DPT (Pa) | CO (%) | CO2 (%) | PDM (-) | PDC (-) | APT (kPa) | Cold Trap TC (K) | Stack TC (K) | Smoke TC (K) | Cone Heater TC (K) | Soot MFM (g/s) | Spare TC (K) | HFM (kW/m²)
Peaks |  | 0 | 1.98013976669431 | 0 | 0 | -0.0165014333333331 | -1.86667797888383 | 0 | 0 | 0 | 26.3760876641532 | 0.01143368958803 | 23.2176787412763 | 23.2680137959149 | 0.00026603924707249 | 0.0300949374516391 | 0 | 0 | 3.30048418476006E-05 | 0.00260797055578614 | 0.00126608251373514 | 0 | 0 | 15.89 | 20.93200596 | 124.908423 | -0.00203958 | 0.05415955 | 0.992877 | 0.994172 | 98.2341 | 276.791 | 310.891 | 311.565 | 676.482 | 0 | 0 | 0
peak HRR (kW/m²) | 278.899014480922 | 5 | 3.08295104753031 | 0 | 0 | -0.0678212333333333 | -7.67208521870286 | 0 | 0 | 0.0126577270355616 | 26.5725198947698 | -0.00926322566251304 | 23.388482518898 | 23.4400952840323 | -0.000217130892166799 | -0.0245623181184162 | 0.000665098117681225 | 0.0752373436290978 | 0.000139784265112711 | 0.00109421748923098 | 0.00167435442739286 | 0.00735109235281999 | 2.53154540711231 | 16.058455 | 20.93064739 | 126.764409 | -0.00162502 | 0.05036243 | 0.994836 | 0.993786 | 98.2347 | 276.803 | 310.863 | 311.549 | 677.561 | 0 | 0 | 0
peak EHC (MJ/kg) | 60.1018840020527 | 10 | 0.506193399838976 | 0 | 0 | -0.141019833333333 | -15.9524698340874 | 0 | 0 | 0.0216305881539848 | 26.4851552048139 | 3.53188458244631E-05 | 23.3141359108955 | 23.363029327731 | 8.25155230818541E-07 | 9.33433519025498E-05 | 0.000667161005758271 | 0.0754707020088542 | 3.67477020269661E-05 | 0.00126168755494963 | 0.000262101886980126 | 0.0121922331387525 | 2.16305881539848 | 16.604677 | 20.93545497 | 125.946005 | -0.0020255 | 0.0507875 | 0.993454 | 0.993458 | 98.2348 | 276.791 | 310.897 | 311.549 | 676.381 | 0 | 0 | 0
peak MLR (g/s) | 0.1222762 | 15 | 6.19644419318668 | 0 | 0 | -0.0325814333333332 | -3.68568250377073 | 0 | 0 | 0.0383871821365489 | 26.4813566994927 | 0.0306052648071774 | 23.3121418183488 | 23.3598285565134 | 0.000714933738822359 | 0.080874857332846 | 0.00245655824089122 | 0.277891203720726 | 0.000183251181279997 | 0.00213326418193928 | 0.00353975461573527 | 0.021696874395541 | 2.55914547576993 | 17.239234 | 20.92425181 | 125.917171 | -0.00145342 | 0.05295396 | 0.989673 | 0.993132 | 98.2353 | 276.793 | 310.915 | 311.551 | 676.153 | 0 | 0 | 0
peak SEA (m²/kg) | 747.831978426234 | 20 | 5.01689474120354 | 0.367729967368753 | -6.41109413540308 | 0.120603033333333 | 13.6428770739065 | 0.000684411916975787 | 0.000751929217575514 | 0.0664205294725245 | 25.8154741893943 | -0.0339549552471217 | 22.7239767372474 | 22.7712684080388 | -0.000773197399715154 | -0.0874657691985468 | 0.00424389258794711 | 0.480078347052841 | 8.25421532367613E-05 | 9.06849444915669E-05 | 0.0025545856483702 | 0.0369327250558046 | 3.32102647362622 | 16.875042 | 20.9273939 | 119.653937 | -0.00183835 | 0.04788363 | 0.996536 | 0.992686 | 98.2352 | 276.787 | 310.888 | 311.535 | 675.91 | 0 | 0 | 0
peak COY (kg/kg) | 0.274285711991333 | 25 | 0.49097215888115 | 0.04901196242557 | -8.70253052083908 | 0.0885537666666668 | 10.0173944193062 | 0.00164326533739645 | 0.0118716389968935 | 0.0801901967227362 | 26.0756247332789 | -0.033499495877943 | 22.9547452306891 | 23.0045807244324 | -0.00077064185715193 | -0.0871766806732953 | 0.00424389258794711 | 0.480078347052841 | 0.000145517335259227 | 0.00105127834968181 | 0.000268088889918975 | 0.0439894114015276 | 3.20760786890945 | 16.266489 | 20.93542012 | 122.087092 | -0.00159192 | 0.0503057 | 0.996154 | 0.992357 | 98.2342 | 276.813 | 310.912 | 311.587 | 675.73 | 0 | 0 | 0
peak CO2Y (kg/kg) | 6.80709677080728 | 30 | 1.38480699156529 | 0.671251603484692 | 3.41217791856548 | 0.0182371166666664 | 2.06302224736045 | 0.00556227514865176 | 0.240038769189384 | 0.0848796445988523 | 26.3289567073489 | 0.00267967380637345 | 23.1736568687032 | 23.2223364800205 | 6.22282867883016E-05 | 0.00703939895795267 | 0.00439946330491787 | 0.497676844447722 | 0.000101439860818061 | 0.00437761503822979 | 0.00123999672109327 | 0.0477596254290582 | 2.82932148662841 | 16.058899 | 20.93208786 | 124.448817 | -0.00177058 | 0.05859451 | 0.991721 | 0.992024 | 98.2333 | 276.796 | 310.857 | 311.51 | 675.603 | 0 | 0 | 0
|  | 35 | 5.43896028260535 | 0 | -634.095299779975 | 0.000449566666666594 | 0.0508559577677142 | 0.078050000989058 | 11.7453220279836 | 0.101939062784279 | 26.3185631766776 | -0.0122776886983314 | 23.1692780794083 | 23.2183855834185 | -0.000285068110271038 | -0.0322475237863165 | 0.00455503402188862 | 0.515275341842604 | 3.50886787779751E-05 | 0.0052803052730463 | 0.00355070566130514 | 0.0597363813850542 | 2.9125446509794 | 16.023316 | 20.92413931 | 124.376184 | -0.00203111 | 0.06085604 | 0.993081 | 0.991692 | 98.2334 | 276.803 | 310.921 | 311.58 | 675.549 | 0 | 0 | 0
Time To Peaks |  | 40 | 5.59052495544652 | 73.9547184528674 | 22.7924677322659 | 0.000668250000000252 | 0.0755938914027434 | 0.104478885593742 | 3.41050052785121 | 0.129512775879409 | 27.0947537860988 | 0.000637127692722579 | 23.8525895486394 | 23.9058303948568 | 1.52310665620924E-05 | 0.00172297133055344 | 0.00459311168829385 | 0.519582770168988 | 6.98180152980444E-05 | 0.00227906697773743 | 0.00318335011939019 | 0.0765715208367925 | 3.23781939698521 | 16.023885 | 20.92571633 | 131.820603 | -0.00190252 | 0.05318808 | 0.991255 | 0.991327 | 98.2338 | 276.804 | 310.921 | 311.615 | 675.515 | 0 | 0 | 0
t peak HRR (s) | 110 | 45 | 2.88965326556201 | 0 | 498.66231125479 | 0.000270583333333067 | 0.0306089743589442 | 0.288658568096574 | 8.97703733748471 | 0.15071322143193 | 26.3229927602639 | 0.0058077243152262 | 23.1801089784791 | 23.2328022239529 | 0.000134929710386892 | 0.0152635418989697 | 0.00496851363066632 | 0.562049053242796 | 7.8106197550721E-05 | 0.00242903668623201 | 0.00175046337405029 | 0.0889060545703937 | 3.34918269848733 | 16.013351 | 20.93033162 | 124.455269 | -0.00186215 | 0.05372532 | 0.990488 | 0.991144 | 98.2334 | 276.801 | 311.014 | 311.721 | 675.465 | 0 | 0 | 0
t peak EHC (s) | 395 | 50 | 4.5810024870792 | 40.6226693051276 | 266.355036605626 | 0.00099688333333301 | 0.112769607843101 | 0.0441577310501776 | 0.438689090242014 | 0.169389860813533 | 26.1613548441161 | 0.0114971323145918 | 23.0418441490575 | 23.0948804863676 | 0.000265524896741452 | 0.0300367530250512 | 0.00596965014848718 | 0.675299790552848 | 4.40201061217236E-05 | 0.000437321842577284 | 0.00235277659316931 | 0.0991641544884427 | 3.38779721627066 | 16.019274 | 20.92821054 | 122.953251 | -0.00199498 | 0.04875256 | 0.989682 | 0.99098 | 98.2332 | 276.819 | 311.069 | 311.785 | 675.459 | 0 | 0 | 0
t peak MLR (s) | 110 | 55 | 1.68892214824764 | 5.89375958886309 | 443.961011280615 | 0.00253320000000021 | 0.286561085972874 | 0.015893668125896 | -0.208517470068643 | 0.18506467240185 | 26.3877662622646 | 0.0482691712235436 | 23.2430511433995 | 23.2993856175346 | 0.00112464203377615 | 0.127221949522188 | 0.00944506747478117 | 1.06844654692095 | 4.02618400965231E-05 | -0.000528216455177929 | 0.000633313813058372 | 0.106629380504012 | 3.36481222548818 | 16.002663 | 20.93417836 | 125.10029 | -0.0020112 | 0.04633509 | 0.985347 | 0.990784 | 98.2317 | 276.821 | 311.093 | 311.847 | 675.49 | 0 | 0 | 0
t peak SEA (s) | 80 | 60 | 0.813910864188019 | 6.10735406897217 | 1144.88794157905 | 0.00117808333333341 | 0.133267345399707 | 0.0232436162921231 | 1.44260571891041 | 0.191321754932939 | 26.0461566399234 | 0.0586425868034537 | 22.945913333507 | 22.9998960828453 | 0.00134877340250867 | 0.152576176754374 | 0.0156286060654932 | 1.76794186261235 | 2.73829169601471E-05 | 0.00169950975401981 | 0.00049563160791974 | 0.109451744056457 | 3.18869591554899 | 15.998194 | 20.93462833 | 121.902201 | -0.00206026 | 0.05194658 | 0.983951 | 0.990551 | 98.2325 | 276.831 | 311.144 | 311.876 | 675.563 | 0 | 0 | 0
t peak COY (s) | 480 | 65 | 1.41638358569061 | 0 | 0 | -0.0120926499999998 | -1.36794683257917 | 0 | 0 | 0.196897491057636 | 26.6282460539087 | 0.0779657904874214 | 23.4595466765991 | 23.5169223093895 | 0.00183351543768283 | 0.207411248606655 | 0.023584328165972 | 2.66791042601493 | 6.56338448168674E-05 | 0.00931385154887226 | 0.00199220615321043 | 0.115671338459283 | 3.02919217011747 | 15.996703 | 20.9295789 | 127.416223 | -0.0019141 | 0.07067121 | 0.981774 | 0.990539 | 98.2326 | 276.824 | 311.155 | 311.916 | 675.676 | 0 | 0 | 0
t peak CO2Y (s) | 80 | 70 | 14.5012666663182 | 2.97478217074038 | 54.561801594524 | 0.0430926333333335 | 4.87473227752642 | 0.00719548863514251 | 1.16913400788907 | 0.236691616687658 | 25.9892792686235 | 0.102407109560498 | 22.9013985357476 | 22.9594577975068 | 0.00235121171011891 | 0.265974175352818 | 0.0340461460354763 | 3.85137398591361 | 0.000310072553408365 | 0.0503810631194945 | 0.015440044004869 | 0.159251963854481 | 3.38130880982368 | 16.042279 | 20.88257735 | 121.400029 | -0.00093529 | 0.17522824 | 0.978981 | 0.990477 | 98.2339 | 276.844 | 311.22 | 312.009 | 675.791 | 0 | 0 | 0
|  | 75 | 74.4478761111751 | 15.6537894452661 | 178.812720320069 | 0.0420421666666667 | 4.75590120663651 | 0.0195016544592721 | 1.99883093916075 | 0.459064473631391 | 26.1720336087921 | 0.323784650284291 | 23.1219441445748 | 23.218130270276 | 0.00751767418981642 | 0.850415632332175 | 0.0587183607853146 | 6.64234850512609 | 0.000819891807052464 | 0.0840351834826861 | 0.0533087090155575 | 0.331123846405548 | 6.12085964841855 | 15.629784 | 20.7519878 | 123.431034 | 0.00107034 | 0.25896187 | 0.954519 | 0.99041 | 98.2336 | 276.86 | 312.023 | 313.321 | 676.154 | 0 | 0 | 0
Test Results (between 70 and 490 s) |  | 80 | 113.692606106611 | 58.348468082852 | 747.831978426234 | 0.0172248333333332 | 1.94851055806937 | 0.0750892382513818 | 6.80709677080728 | 0.929415679175856 | 25.7764239618579 | 0.558991422741106 | 22.8883361869598 | 23.0437904155367 | 0.0128812811897287 | 1.45715850562542 | 0.109715749234178 | 12.4112838500201 | 0.001293399614007 | 0.117251107361026 | 0.0798909764832154 | 0.66412306015248 | 11.6176959896982 | 15.6484 | 20.65581515 | 120.337072 | 0.00301955 | 0.34700948 | 0.929159 | 0.990297 | 98.2339 | 276.861 | 313.611 | 315.741 | 676.59 | 0 | 0 | 0
mean HRR (kW/m²) | 94.6966282134712 | 85 | 153.758308095169 | 19.47978059677 | 323.135957685941 | 0.0697761166666665 | 7.89322586726996 | 0.0255416463019172 | 2.13000647642827 | 1.5980429646803 | 24.9602648462811 | 1.00138467732609 | 22.3022110723935 | 22.5159948950837 | 0.0225471722826892 | 2.55058509985172 | 0.198286882915222 | 22.4306428637129 | 0.0017821968922213 | 0.148623580400014 | 0.106682877159511 | 1.1305576942593 | 18.8005054668271 | 15.368201 | 20.54948665 | 113.542816 | 0.00521415 | 0.43951495 | 0.883394 | 0.990222 | 98.2345 | 276.863 | 315.572 | 318.597 | 678.246 | 0 | 0 | 0
mean EHC (MJ/kg) | 24.9099761393498 | 90 | 202.516716847974 | 20.2385265633776 | 294.935364598711 | 0.0884574166666667 | 10.0064950980392 | 0.0289148562569882 | 2.06039503929126 | 2.48873052703816 | 25.2141474106929 | 1.13515833910532 | 22.690615564193 | 22.9828910534242 | 0.0260892204360435 | 2.95126928009541 | 0.319877864712054 | 36.1852788135808 | 0.00255773348778118 | 0.18225722248852 | 0.138702251918999 | 1.74402051695557 | 27.6525614115351 | 14.983105 | 20.4384393 | 116.695233 | 0.00832028 | 0.52335517 | 0.870019 | 0.990216 | 98.2344 | 276.843 | 317.835 | 321.929 | 677.725 | 0 | 0 | 0
mean MLR (g/s) | 0.0333574836309524 | 95 | 229.299106300303 | 19.6745927271581 | 305.497876331042 | 0.103026483333334 | 11.6545795625943 | 0.0277496156250747 | 1.82532282273488 | 3.56827008490885 | 24.5094948548662 | 1.39204742773641 | 22.2415666440702 | 22.6101289633277 | 0.0314743718641889 | 3.56044930590372 | 0.463786845462635 | 52.4645752785786 | 0.00285894531170317 | 0.188056591374449 | 0.15439368517884 | 2.47676035970017 | 37.5607377358827 | 14.493991 | 20.3661759 | 111.189118 | 0.00989263 | 0.55260361 | 0.844832 | 0.990125 | 98.234 | 276.88 | 320.502 | 325.813 | 678.417 | 0 | 0 | 0
mean SEA (m²/kg) | 96.5853145503553 | 100 | 257.461283985491 | 20.4208705030041 | 222.214510383634 | 0.111452533333333 | 12.6077526395173 | 0.0296470459444786 | 1.92985210464922 | 4.78517106062334 | 24.9109330415527 | 1.06640273360877 | 22.7704819255932 | 23.2242185294024 | 0.0247663701256823 | 2.80162557982831 | 0.604388700437313 | 68.3697624929087 | 0.00330423837636187 | 0.21508690602182 | 0.174052213386781 | 3.29787510611422 | 47.8517106062334 | 13.962165 | 20.30393535 | 115.697711 | 0.01154663 | 0.6158759 | 0.876781 | 0.990121 | 98.2338 | 276.872 | 322.836 | 329.269 | 678.982 | 0 | 0 | 0
mean COY (kg/kg) | 0.028569944367755 | 105 | 272.111726733269 | 20.1333845743427 | 317.925595130274 | 0.119476566666666 | 13.5154487179487 | 0.0282676805992947 | 1.75762315579884 | 6.10910358742024 | 24.3816421288747 | 1.65324376260259 | 22.4485546912998 | 22.9758366073163 | 0.0379846585616218 | 4.29690707710654 | 0.761266272155573 | 86.1160941352458 | 0.00337732542563367 | 0.209994780148676 | 0.181404358687503 | 4.18651653629994 | 58.1819389278118 | 13.38227 | 20.26291271 | 111.638473 | 0.01215434 | 0.61446665 | 0.820041 | 0.990118 | 98.2337 | 276.882 | 325.181 | 332.819 | 679.472 | 0 | 0 | 0
mean CO2Y (kg/kg) | 1.96891998114181 | 110 | 278.899014480922 | 20.1631003254219 | 211.434998976297 | 0.1222762 | 13.832149321267 | 0.0241971699249336 | 1.68319283909531 | 7.48663044045572 | 24.4197109144433 | 1.11437441910633 | 22.6223036954755 | 23.1999835769369 | 0.0258534682218255 | 2.92460047758207 | 0.920861589114191 | 104.169863021967 | 0.00295873798917516 | 0.205814424231786 | 0.184359121196718 | 5.10092523601049 | 68.0602767314156 | 12.776489 | 20.25301052 | 112.678199 | 0.01035954 | 0.60231707 | 0.871934 | 0.990047 | 98.2352 | 276.884 | 327.187 | 335.542 | 679.895 | 0 | 0 | 0
Total heat release (MJ/m²) | 39.7725838496578 | 115 | 271.4584042171 | 21.5349408231815 | 177.242423418024 | 0.1114325 | 12.6054864253394 | 0.0251755649244217 | 1.83712016974639 | 8.86252398720078 | 23.9705781713924 | 0.861961850280791 | 22.3084417039087 | 22.9135040502025 | 0.0197505663475289 | 2.23422696239015 | 1.03487167553758 | 117.066931621898 | 0.00280537613844062 | 0.204714893315265 | 0.180054485754207 | 6.0119592533878 | 77.0654259756589 | 12.177177 | 20.25646128 | 109.071251 | 0.00993272 | 0.609691 | 0.897431 | 0.990094 | 98.2344 | 276.872 | 328.693 | 337.608 | 680.395 | 0 | 0 | 0
Total oxygen consumed (g) | 25.9421554204974 | 120 | 273.199158977622 | 23.0232277268793 | 225.779780516407 | 0.104897566666667 | 11.8662405731524 | 0.0257608802480394 | 1.86331165210292 | 10.2241678951876 | 24.4539265561206 | 1.00764868304978 | 22.8468306682875 | 23.5039751225827 | 0.0236837495787052 | 2.67915719216123 | 1.14345746535316 | 129.350392008276 | 0.00270225365321074 | 0.195456858247244 | 0.179582006925609 | 6.91105048508734 | 85.2013991265632 | 11.657993 | 20.27164858 | 113.955979 | 0.00925747 | 0.57366667 | 0.882627 | 0.990069 | 98.2348 | 276.875 | 329.972 | 339.463 | 680.494 | 0 | 0 | 0
Mass lost (g) | 14.114411 | 125 | 256.398781886781 | 21.5344955164676 | 192.177550724771 | 0.105252766666667 | 11.9064215686274 | 0.0220156491991496 | 1.78839435053426 | 11.5481627473486 | 24.0238247165055 | 0.873364972351679 | 22.5051253193398 | 23.16009863613 | 0.0202272189050058 | 2.28814693495541 | 1.25323488656244 | 141.768652326068 | 0.00231720798817328 | 0.188233453284767 | 0.169124180396613 | 7.7828159533929 | 92.3853019787887 | 11.120252 | 20.29914977 | 110.277303 | 0.00780473 | 0.56329629 | 0.896276 | 0.990106 | 98.2348 | 276.884 | 330.856 | 340.485 | 681.205 | 0 | 0 | 0
Average specific MLR (g/s·m²) | 6.08248696401638 | 130 | 245.946958408774 | 22.5199829680593 | 174.427308635498 | 0.0965440833333332 | 10.9212763951734 | 0.0197968989853729 | 1.83860233388755 | 12.8040270980875 | 23.697396168371 | 0.735069938164563 | 22.2503929625331 | 22.9092821596855 | 0.0168399246205145 | 1.90496884847449 | 1.34590274537624 | 152.251441784643 | 0.00191127346538542 | 0.1775061769397 | 0.161631714402861 | 8.60970569039158 | 98.4925161391344 | 10.614943 | 20.31899026 | 107.547635 | 0.00617083 | 0.54060829 | 0.910648 | 0.990247 | 98.2355 | 276.898 | 331.617 | 341.437 | 680.019 | 0 | 0 | 0
Total smoke release (m²/m²) | 172.437788837529 | 135 | 248.645058260619 | 23.1345768424732 | 108.429567571649 | 0.0950102666666667 | 10.7477677224736 | 0.0198546782293003 | 1.94656657881115 | 14.040507139761 | 24.3754746537732 | 0.436483682917186 | 22.9265443016495 | 23.6020784572794 | 0.0103019221295337 | 1.16537580650834 | 1.41375736225136 | 159.9273034221 | 0.00188639827314669 | 0.184943809737268 | 0.164188423408652 | 9.42425603492036 | 104.003756590822 | 10.147943 | 20.32667021 | 113.986713 | 0.00583331 | 0.54697582 | 0.942316 | 0.990391 | 98.2344 | 276.888 | 332.189 | 341.977 | 679.677 | 0 | 0 | 0
Total smoke production (m²) | 1.52435005332376 | 140 | 247.784308952663 | 24.965711386337 | 115.085660743938 | 0.0877368666666668 | 9.92498491704375 | 0.0186077960022816 | 1.78117889764405 | 15.2815805577942 | 24.6285671180426 | 0.422984092394764 | 23.1938803403874 | 23.871477564959 | 0.0100972552719362 | 1.1422234470516 | 1.46475530575504 | 165.696301556 | 0.00163258971681271 | 0.156275055452076 | 0.159345410561826 | 10.2330906198466 | 109.154146841387 | 9.672166 | 20.35073426 | 116.513194 | 0.00468546 | 0.46523822 | 0.943915 | 0.990546 | 98.2345 | 276.878 | 332.609 | 342.326 | 679.262 | 0 | 0 | 0
MARHE (kW/m²) | 126.07759837398 | 145 | 213.228729461266 | 25.5639888162029 | 72.7138438768655 | 0.0737342666666668 | 8.34098039215687 | 0.0157645842545769 | 1.93132299633136 | 16.434113153829 | 24.5273784253034 | 0.225435034443855 | 23.1226147343662 | 23.7829136363029 | 0.00536150195477517 | 0.606504746015291 | 1.50340219882181 | 170.068122038667 | 0.00116239005931611 | 0.142404684830963 | 0.138100453240273 | 10.9767052793518 | 113.338711405717 | 9.278652 | 20.42671855 | 115.677961 | 0.00273146 | 0.42974478 | 0.965671 | 0.99081 | 98.234 | 276.886 | 332.955 | 342.463 | 678.757 | 0 | 0 | 0
|  | 150 | 201.484379183104 | 26.4002566026926 | 22.828779085464 | 0.0674660833333332 | 7.63190987933633 | 0.015065464098447 | 2.17835545380354 | 17.4708959254399 | 23.9657621643586 | 0.0664320183522458 | 22.5695500198999 | 23.1841264254784 | 0.00154016831217817 | 0.174227184635539 | 1.5206563744892 | 172.019951865294 | 0.00101640785632117 | 0.146965110575931 | 0.132291486563802 | 11.652685128862 | 116.472639502933 | 8.924827 | 20.43671496 | 110.325701 | 0.00221644 | 0.4512218 | 0.983557 | 0.991034 | 98.2341 | 276.877 | 332.607 | 341.664 | 678.077 | 0 | 0 | 0
Test Averages |  | 155 | 207.959661864781 | 26.5603030986867 | 20.4906981227309 | 0.0692146999999998 | 7.82971719457011 | 0.0135161722510995 | 1.98316160601433 | 18.4945060280596 | 24.0194403425128 | 0.0610553415854188 | 22.6254056441537 | 23.2290490320357 | 0.00141825752335538 | 0.160436371420292 | 1.52805243907803 | 172.856610755433 | 0.000935517807508176 | 0.1372639356118 | 0.134365696503902 | 12.3193280865312 | 119.319393729417 | 8.593287 | 20.43001521 | 110.846455 | 0.00185841 | 0.42373981 | 0.98431 | 0.991185 | 98.2345 | 276.864 | 332.685 | 341.561 | 677.4 | 0 | 0 | 0
HRR(60) (kW/m²) | 209.455591356664 | 160 | 193.253003062785 | 25.4160659649534 | -4.09991030725511 | 0.0672156166666668 | 7.60357654600303 | 0.0118068499844049 | 1.84076974949232 | 19.4975376903785 | 23.9663911256123 | -0.0118847915156237 | 22.5953177644168 | 23.1874492049694 | -0.000275577999580175 | -0.031173981852961 | 1.53159808288642 | 173.257701683984 | 0.0007936047025926 | 0.123728473853472 | 0.124217027937673 | 12.9657848976352 | 121.859610564866 | 8.237211 | 20.46722272 | 110.454559 | 0.00125504 | 0.38740458 | 0.992652 | 0.991308 | 98.2348 | 276.876 | 332.978 | 341.704 | 676.635 | 0 | 0 | 0
HRR(120) (kW/m²) | 197.585208457956 | 165 | 172.327663849711 | 26.4044113488043 | 10.820867554367 | 0.0576940166666667 | 6.52647247360483 | 0.0134681833474823 | 1.84446542060836 | 20.4114893576598 | 23.7807136566041 | 0.0271948034882516 | 22.3987161429469 | 22.9565664373763 | 0.000624299313029442 | 0.0706220942340998 | 1.53315883116899 | 173.434256919569 | 0.000777033594519366 | 0.106414618717669 | 0.110148438907485 | 13.5516985647481 | 123.705996107029 | 7.930606 | 20.51710723 | 108.645204 | 0.00120972 | 0.34214315 | 0.9884 | 0.991469 | 98.2356 | 276.868 | 332.658 | 340.943 | 676.517 | 0 | 0 | 0
HRR(180) (kW/m²) | 166.172126776527 | 170 | 159.958541839826 | 26.8983888905831 | 10.9448076564342 | 0.0525694499999999 | 5.94677036199094 | 0.0147816049117641 | 1.94470210137084 | 21.2422048718836 | 24.6948814821064 | 0.0242198990465562 | 23.2173857370419 | 23.7557769232875 | 0.000575362518854534 | 0.0650862577889744 | 1.5361579857487 | 173.773527799627 | 0.000777060840328735 | 0.102231919882909 | 0.10272537770757 | 14.0838831062857 | 124.954146305198 | 7.656316 | 20.55983452 | 116.945311 | 0.00108476 | 0.32009488 | 0.98883 | 0.991564 | 98.2345 | 276.862 | 332.052 | 339.752 | 675.158 | 0 | 0 | 0
HRR(240) (kW/m²) | 145.079575790792 | 175 | 140.884470915134 | 28.1659336839461 | 4.15814090092537 | 0.0442172 | 5.00194570135746 | 0.0187399474518998 | 2.02822233241405 | 21.994312403771 | 24.432807553548 | 0.00784939626498085 | 22.9305912251978 | 23.4236292368972 | 0.000183861347844397 | 0.0207987950050223 | 1.53805604541545 | 173.988240431612 | 0.000828628004470142 | 0.0896823125168184 | 0.0904284647218303 | 14.5667677123592 | 125.681785164406 | 7.407768 | 20.60135084 | 114.274986 | 0.0013379 | 0.28921444 | 0.990805 | 0.991692 | 98.2361 | 276.875 | 331.468 | 338.595 | 674.544 | 0 | 0 | 0
HRR(300) (kW/m²) | 127.247197239591 | 180 | 133.28243399367 | 29.9035854395491 | -2.04769529645621 | 0.0394005166666666 | 4.45707202111613 | 0.0231834809255025 | 2.26691134385094 | 22.679729666043 | 25.0795558977496 | -0.00336915456164107 | 23.4846726467726 | 23.946735354575 | -8.06802526562779E-05 | -0.0091267254136061 | 1.53851569878506 | 174.040237419125 | 0.00091344112659661 | 0.0893174781852548 | 0.0862396330608967 | 15.008437956816 | 125.998498144683 | 7.208674 | 20.62510748 | 120.134267 | 0.00159715 | 0.28202772 | 0.992162 | 0.991781 | 98.2357 | 276.883 | 330.723 | 337.23 | 674.007 | 0 | 0 | 0
HRR(360) (kW/m²) | 109.335075270634 | 185 | 124.567979263656 | 25.047228293578 | -17.8935055347149 | 0.0439641833333333 | 4.97332390648567 | 0.0202894176740481 | 1.91580241732593 | 23.3243556991863 | 24.2790444618381 | -0.0340589346630097 | 22.689009935964 | 23.0974152770139 | -0.00078667335780422 | -0.0889901988466312 | 1.53851569878506 | 174.040237419125 | 0.000892007678348423 | 0.0842266887057603 | 0.080715680022477 | 15.4258262395245 | 126.07759837398 | 7.002502 | 20.63543894 | 112.359471 | 0.00163004 | 0.27595634 | 0.995822 | 0.991963 | 98.2363 | 276.892 | 330.053 | 335.994 | 673.615 | 0 | 0 | 0
EHC(60) (MJ/kg) | 20.4695721170708 | 190 | 124.456393718764 | 27.9495520302954 | -6.80362189138858 | 0.0393635833333334 | 4.45289404223229 | 0.0261452789234861 | 2.13921130836871 | 23.9469166316424 | 24.6731021683378 | -0.0114495311452662 | 23.0112934068296 | 23.3909086662377 | -0.000267814937290166 | -0.0302958073857654 | 1.53851569878506 | 174.040237419125 | 0.00102917186567789 | 0.0842070226045811 | 0.0806996123414099 | 15.8293644704342 | 126.036403324434 | 6.778219 | 20.64030379 | 115.805007 | 0.00214421 | 0.27225761 | 0.993564 | 0.992268 | 98.237 | 276.885 | 329.395 | 334.829 | 673.365 | 0 | 0 | 0
EHC(120) (MJ/kg) | 22.6248954704741 | 195 | 122.012229205394 | 25.930601087442 | -3.50730527978367 | 0.0415951833333333 | 4.7053374811463 | 0.02398932827227 | 1.90283610410643 | 24.5630881889528 | 24.4157001439013 | -0.00631662336419392 | 22.7441290539194 | 23.0957265784655 | -0.00014588700611857 | -0.0165030549907884 | 1.53851569878506 | 174.040237419125 | 0.000997840507528587 | 0.0791488166035925 | 0.078594638017367 | 16.2276000963311 | 125.964554815142 | 6.601979 | 20.64498624 | 113.266386 | 0.00205699 | 0.26099153 | 0.993282 | 0.992567 | 98.2351 | 276.881 | 329.003 | 334.089 | 673.2 | 0 | 0 | 0
EHC(180) (MJ/kg) | 23.4848419800446 | 200 | 119.384630307324 | 25.7981698574068 | -21.779794987454 | 0.0409083333333333 | 4.62763951734539 | 0.023337070057169 | 1.87788223994357 | 25.1665803377346 | 25.2356739756332 | -0.0373937340624822 | 23.4854576295456 | 23.8268559055823 | -0.00089097511327843 | -0.100789039963623 | 1.53851569878506 | 174.040237419125 | 0.000954680640922022 | 0.076821032632358 | 0.076779860066798 | 16.6160363415415 | 125.832901688673 | 6.366305 | 20.66096255 | 120.886133 | 0.00174283 | 0.2479891 | 0.996988 | 0.992747 | 98.2358 | 276.918 | 328.688 | 333.466 | 673.245 | 0 | 0 | 0
EHC(240) (MJ/kg) | 23.9146933017008 | 205 | 111.930693107498 | 31.9068418569119 | -4.75078217259268 | 0.0310111333333334 | 3.50804675716441 | 0.0334071762382356 | 2.44162956640372 | 25.7448686462716 | 25.2264793741408 | -0.0062003487813336 | 23.4477588709844 | 23.7611051551534 | -0.000147327139391895 | -0.0166659659945583 | 1.53851569878506 | 174.040237419125 | 0.00103599439661409 | 0.0757177000343549 | 0.0725758876479404 | 16.9894257108284 | 125.584725103764 | 6.202901 | 20.67594616 | 120.648113 | 0.00207756 | 0.24518376 | 0.993504 | 0.992802 | 98.2349 | 276.894 | 328.28 | 332.667 | 674.356 | 0 | 0 | 0
EHC(300) (MJ/kg) | 24.4308109712911 | 210 | 109.962591417377 | 27.5106039344041 | 3.84207127451606 | 0.03533435 | 3.99709841628959 | 0.0311409676928097 | 2.05963923560862 | 26.2996018575838 | 25.2663421936133 | 0.00571725767869353 | 23.4543353622956 | 23.7451412492079 | 0.000135757091138696 | 0.0153571370066399 | 1.53885509151291 | 174.078630261641 | 0.00110034585179643 | 0.0727760136247272 | 0.0710829993847379 | 17.3485729284101 | 125.236199321828 | 6.040095 | 20.68170508 | 120.872653 | 0.00233422 | 0.23720999 | 0.992362 | 0.993009 | 98.2361 | 276.929 | 327.854 | 331.919 | 673.693 | 0 | 0 | 0
EHC(360) (MJ/kg) | 24.7334953530513 | 215 | 102.100706024275 | 25.1187723861003 | -13.5127386380353 | 0.0359320999999999 | 4.06471719457012 | 0.0315367025967563 | 1.84364199812932 | 26.8297601011879 | 24.472439742412 | -0.0211467886541523 | 22.6960269397718 | 22.9605111185714 | -0.000485541076015745 | -0.054925461087754 | 1.53919448424076 | 174.117023104158 | 0.0011331799513769 | 0.0662459286409823 | 0.0658312404526905 | 17.6908585280037 | 124.78958186599 | 5.852967 | 20.69286828 | 113.289499 | 0.00261904 | 0.22579887 | 0.995502 | 0.993105 | 98.2364 | 276.92 | 327.546 | 331.363 | 674.073 | 0 | 0 | 0
MLR(60) (g/s) | 0.0887611256944444 | 220 | 95.2826480150981 | 27.0167241738594 | -42.8242746411909 | 0.0311769333333333 | 3.526802413273 | 0.0337560823060215 | 2.21628833846251 | 27.3232184862864 | 24.5742272126969 | -0.0580180480922983 | 22.7649598018539 | 23.0123142614651 | -0.00133512955553677 | -0.151032755151218 | 1.53919448424076 | 174.117023104158 | 0.00105241112764934 | 0.0690970737756896 | 0.0625090154079337 | 18.0117091676552 | 124.196447664938 | 5.686894 | 20.70611343 | 114.106217 | 0.00225935 | 0.23269643 | 0.999813 | 0.993222 | 98.2359 | 276.921 | 327.18 | 330.735 | 674.434 | 0 | 0 | 0
MLR(120) (g/s) | 0.0763046045138889 | 225 | 104.903755730545 | 27.7842869859413 | -17.5565759595086 | 0.03337675 | 3.77565045248869 | 0.0293459284580928 | 2.26755953601254 | 27.8236844956505 | 25.0905796501014 | -0.0249856435451137 | 23.2146663544239 | 23.4527257862495 | -0.000585981446656528 | -0.0662874939656706 | 1.53919448424076 | 174.117023104158 | 0.000979471717663649 | 0.0756837677436065 | 0.0687156326045749 | 18.3397707876865 | 123.660819980669 | 5.533219 | 20.68846145 | 118.805266 | 0.00186762 | 0.24616466 | 0.996375 | 0.993541 | 98.2346 | 276.925 | 326.777 | 330.128 | 674.78 | 0 | 0 | 0
MLR(180) (g/s) | 0.0619452342592593 | 230 | 107.597653567807 | 26.3183892979024 | -35.0283124394991 | 0.0361406333333334 | 4.08830693815988 | 0.0286539957452813 | 1.86998502430344 | 28.3549380188964 | 24.9432181648674 | -0.0542873074420146 | 23.0813592803446 | 23.3193624036992 | -0.00126594539616138 | -0.143206492778436 | 1.53919448424076 | 174.117023104158 | 0.00103557355376511 | 0.0675824431021751 | 0.0689881873422048 | 18.6840303375534 | 123.282339212593 | 5.352727 | 20.68600791 | 117.429285 | 0.00212404 | 0.22596281 | 1.000058 | 0.993888 | 98.2361 | 276.937 | 326.82 | 330.19 | 675.879 | 0 | 0 | 0
MLR(240) (g/s) | 0.0531915866319444 | 235 | 95.1481099597165 | 27.3139311214595 | -33.1913419129608 | 0.03079415 | 3.48350113122172 | 0.0346079903053157 | 1.87322645569859 | 28.8618024277152 | 24.6219201642944 | -0.0444238411629847 | 22.7823710686226 | 23.0078969942979 | -0.001022099161569 | -0.115622077100566 | 1.53919448424076 | 174.117023104158 | 0.00106572364466044 | 0.0576844164607509 | 0.0607180051390872 | 19.0082958187567 | 122.816180543469 | 5.182236 | 20.71314339 | 114.415112 | 0.00230668 | 0.20183377 | 0.999304 | 0.994256 | 98.236 | 276.931 | 326.796 | 330.031 | 675.741 | 0 | 0 | 0
MLR(300) (g/s) | 0.04575496125 | 240 | 87.9885075660343 | 33.8626301712062 | -26.556950365784 | 0.0229698166666667 | 2.59839555052791 | 0.0492819931332775 | 2.43205072449598 | 29.3196439715296 | 25.3878280979582 | -0.0257646681517973 | 23.4597156460968 | 23.6761551724187 | -0.000610008281127826 | -0.0690054616660436 | 1.53919448424076 | 174.117023104158 | 0.00113199834723931 | 0.0558637592657068 | 0.0565556424195136 | 19.3014799376532 | 122.165183214706 | 5.047468 | 20.73471695 | 121.481695 | 0.00244159 | 0.19246286 | 0.99766 | 0.994734 | 98.2365 | 276.919 | 326.36 | 329.371 | 676.137 | 0 | 0 | 0
MLR(360) (g/s) | 0.0387977626157407 | 245 | 81.1757432603813 | 26.6668241230554 | -33.1936363776749 | 0.0269095999999999 | 3.04407239819004 | 0.0370300105769693 | 1.94708653922375 | 29.7425545985956 | 24.9569612364185 | -0.0384516434563931 | 23.0310451335871 | 23.2298907712921 | -0.000893227477468678 | -0.101043832292837 | 1.53919448424076 | 174.117023104158 | 0.00099646277262201 | 0.0523953199358951 | 0.0522698855321683 | 19.5735437575324 | 121.398182035084 | 4.938796 | 20.74677936 | 117.237865 | 0.00195963 | 0.18581679 | 0.999567 | 0.995195 | 98.2365 | 276.927 | 325.928 | 328.742 | 676.413 | 0 | 0 | 0
SEA(60) (m²/kg) | 241.712803360758 | 250 | 80.8721918864185 | 27.7373265724361 | -41.2912673865281 | 0.0257742999999999 | 2.91564479638008 | 0.0385672055720251 | 2.04215985877579 | 30.1476744364626 | 25.6953542477855 | -0.0445922552973717 | 23.6816091747101 | 23.866330731725 | -0.00106425351300059 | -0.120390668891469 | 1.53919448424076 | 174.117023104158 | 0.000994042726575044 | 0.0526352408480447 | 0.052131629690523 | 19.8345475455891 | 120.59069774585 | 4.783396 | 20.75271398 | 124.116171 | 0.00183125 | 0.18246092 | 1.000667 | 0.995593 | 98.2361 | 276.928 | 325.504 | 328.043 | 676.591 | 0 | 0 | 0
SEA(120) (m²/kg) | 161.709375517447 | 255 | 78.4212271718157 | 31.4650215683795 | -27.2972528742952 | 0.0220322 | 2.49233031674208 | 0.0472080202197575 | 2.38531343757099 | 30.5459079841082 | 25.2943209044382 | -0.0256414281008607 | 23.2860790349898 | 23.4549547088939 | -0.000601418534777046 | -0.0680337709023808 | 1.53919448424076 | 174.117023104158 | 0.00104009654308574 | 0.0525537027192516 | 0.050806366693906 | 20.0918925365502 | 119.787874447483 | 4.684236 | 20.75454481 | 120.138427 | 0.00208294 | 0.18438612 | 0.999022 | 0.996106 | 98.2367 | 276.916 | 325.142 | 327.5 | 676.795 | 0 | 0 | 0
SEA(180) (m²/kg) | 129.544233066415 | 260 | 78.8982079458164 | 30.0981388394337 | -28.9447877441172 | 0.0231728666666666 | 2.62136500754147 | 0.0453551225409013 | 2.2352641188805 | 30.9392065719023 | 25.4425213632732 | -0.0284532984947974 | 23.4052240516429 | 23.5731441545182 | -0.000670733707089394 | -0.0758748537431441 | 1.53919448424076 | 174.117023104158 | 0.00105100820729063 | 0.0517974773916019 | 0.0509545926851552 | 20.3462949349978 | 118.99694835347 | 4.557446 | 20.75507649 | 121.460622 | 0.00210252 | 0.18163358 | 0.99987 | 0.996632 | 98.2374 | 276.894 | 324.902 | 327.233 | 676.974 | 0 | 0 | 0
SEA(240) (m²/kg) | 109.845593534315 | 265 | 76.8483686378317 | 30.2633276773302 | -37.9524843858139 | 0.0224476166666667 | 2.53932315233786 | 0.0463130381470329 | 2.30572741721481 | 31.3285730133614 | 25.2491153575006 | -0.0364437365793676 | 23.2142222317703 | 23.3769338987794 | -0.000851942821040403 | -0.0963736222896384 | 1.53919448424076 | 174.117023104158 | 0.00103961732699331 | 0.0517580851994616 | 0.0498294871587566 | 20.5982551346076 | 118.2210302391 | 4.453128 | 20.75772124 | 119.553654 | 0.00208859 | 0.18255719 | 1.001455 | 0.997303 | 98.2371 | 276.89 | 324.719 | 326.995 | 677.022 | 0 | 0 | 0
SEA(300) (m²/kg) | 99.4803017991226 | 270 | 76.6575683974729 | 23.3694904577545 | -23.1153277886131 | 0.0289973333333334 | 3.28024132730015 | 0.0348146074456932 | 1.82275959020231 | 31.7123378559496 | 25.2792358087989 | -0.0286704062105029 | 23.2266696208582 | 23.3789106465513 | -0.000670282864995678 | -0.0758238535062984 | 1.53919448424076 | 174.117023104158 | 0.00100953077697192 | 0.0528551674236266 | 0.0498792865081638 | 20.8475270687749 | 117.453103170184 | 4.324904 | 20.75775577 | 119.760454 | 0.00196045 | 0.18525253 | 1.001198 | 0.997931 | 98.2363 | 276.89 | 324.506 | 326.633 | 676.979 | 0 | 0 | 0
SEA(360) (m²/kg) | 96.8021848657486 | 275 | 81.420000984814 | 25.0434894559958 | -22.4187457561511 | 0.0287401166666667 | 3.25114441930618 | 0.0356849501739557 | 1.94230219100694 | 32.1075317794053 | 25.6005785878609 | -0.0272295896667613 | 23.5119177621322 | 23.6623972831521 | -0.000644317368552121 | -0.0728865801529548 | 1.53919448424076 | 174.117023104158 | 0.00102558963124367 | 0.0558219915714618 | 0.0529252688361073 | 21.1045384571356 | 116.754661016019 | 4.170757 | 20.74922815 | 122.772298 | 0.00197348 | 0.19115206 | 1.001497 | 0.998393 | 98.2368 | 276.892 | 324.368 | 326.444 | 676.939 | 0 | 0 | 0
COY(60) (kg/kg) | 0.0256921522361985 | 280 | 81.9823545387003 | 25.7164558379818 | -21.1590008113192 | 0.0281813333333333 | 3.18793363499246 | 0.0381323721625425 | 1.97854346171117 | 32.5160376682141 | 25.1694557950624 | -0.0256253702106183 | 23.1145434631454 | 23.2694727905618 | -0.000596288854864056 | -0.0674534903692371 | 1.53919448424076 | 174.117023104158 | 0.00107462109070333 | 0.0557579928089698 | 0.0532460119262942 | 21.3699666590416 | 116.128705957908 | 4.038318 | 20.74486952 | 118.664741 | 0.00224587 | 0.1934427 | 1.001704 | 0.998782 | 98.2362 | 276.904 | 324.348 | 326.522 | 676.845 | 0 | 0 | 0
COY(120) (kg/kg) | 0.0221141160367546 | 285 | 84.8863850410906 | 23.6896475185784 | -48.0588160645834 | 0.0316761 | 3.58326923076923 | 0.0312397222869575 | 1.86223950235854 | 32.9332095171636 | 25.346742986381 | -0.0649401032382268 | 23.2837436073075 | 23.4418454488573 | -0.00152231586354335 | -0.17220767687142 | 1.53919448424076 | 174.117023104158 | 0.000989552567133894 | 0.0589884847006591 | 0.0552813484018109 | 21.6412850598619 | 115.555121112855 | 3.884847 | 20.73894063 | 120.375338 | 0.00186795 | 0.20081065 | 1.00653 | 0.999106 | 98.2355 | 276.897 | 324.437 | 326.64 | 677.489 | 0 | 0 | 0
COY(180) (kg/kg) | 0.0237450723480533 | 290 | 87.3346015041201 | 26.3115048895904 | -21.9976823787317 | 0.0293422166666667 | 3.31925527903469 | 0.0338782854980944 | 1.93848049346281 | 33.3637619835266 | 25.0690859613178 | -0.0278500904113639 | 23.022652055331 | 23.1762537567163 | -0.00064546076252126 | -0.0730159233621335 | 1.53919448424076 | 174.117023104158 | 0.000994063993380277 | 0.0568793146432927 | 0.0563020576974149 | 21.9202435751099 | 115.047455115609 | 3.728504 | 20.73306885 | 117.721666 | 0.00193127 | 0.19697006 | 1.002563 | 0.999385 | 98.2341 | 276.908 | 324.352 | 326.516 | 676.375 | 0 | 0 | 0
COY(240) (kg/kg) | 0.025384948754386 | 295 | 85.6019038920728 | 28.956265026751 | -52.0080649842292 | 0.0261332333333334 | 2.95624811463047 | 0.0345877578006426 | 2.21025465564193 | 33.7961032470171 | 25.1360127054655 | -0.0584770665694003 | 23.0867487388994 | 23.2422550784932 | -0.00135913889744803 | -0.153748744055206 | 1.53919448424076 | 174.117023104158 | 0.000903889945081015 | 0.057761100641977 | 0.055454575950695 | 22.1996351592302 | 114.563061854295 | 3.592811 | 20.73666184 | 118.364567 | 0.0015494 | 0.19888116 | 1.006289 | 0.999603 | 98.2341 | 276.903 | 324.389 | 326.574 | 676.233 | 0 | 0 | 0
COY(300) (kg/kg) | 0.026976624444336 | 300 | 86.1262431537453 | 28.857897636317 | -14.8570409488835 | 0.0263829333333333 | 2.98449472096531 | 0.0338835237450072 | 2.11931624742376 | 34.2254236146317 | 25.402133165987 | -0.0166885254229374 | 23.33023818916 | 23.4875347552429 | -0.000391972320884996 | -0.0443407602811082 | 1.53919448424076 | 174.117023104158 | 0.000893946748062941 | 0.0559137792680311 | 0.0554543517732307 | 22.47690747854 | 114.084745382106 | 3.462563 | 20.73875464 | 120.879293 | 0.00146997 | 0.1925109 | 1.001745 | 0.999841 | 98.2338 | 276.92 | 324.376 | 326.563 | 676.099 | 0 | 0 | 0
COY(360) (kg/kg) | 0.0280803659371614 | 305 | 82.5948384484917 | 24.4241902590927 | -3.99695661063963 | 0.0298940666666667 | 3.38168174962293 | 0.0301235235842325 | 1.76815506584723 | 34.6472263186373 | 25.1035855628652 | -0.00514794664899173 | 23.0538378463272 | 23.2102808224785 | -0.000119485287382235 | -0.0135164352242347 | 1.53919448424076 | 174.117023104158 | 0.000900514622261952 | 0.0528573454154415 | 0.0530737395569395 | 22.7482277068654 | 113.597463339794 | 3.325313 | 20.74498823 | 118.043354 | 0.0015403 | 0.18622103 | 1.000522 | 0.999935 | 98.2361 | 276.906 | 324.345 | 326.546 | 675.984 | 0 | 0 | 0
CO2Y(60) (kg/kg) | 1.89178320990703 | 310 | 80.830556687692 | 26.9018102697439 | -25.5583431439193 | 0.0265611166666666 | 3.0046512066365 | 0.0343941295033333 | 2.02051175795453 | 35.0557898064777 | 25.676619157915 | -0.0286081276916358 | 23.5714309626049 | 23.7295548093774 | -0.00067885813405234 | -0.0767939065670068 | 1.53919448424076 | 174.117023104158 | 0.000913546486386476 | 0.053667048529402 | 0.0522334836736076 | 23.0114957649418 | 113.083192924122 | 3.171496 | 20.75222094 | 123.448648 | 0.00151 | 0.18520386 | 1.003374 | 1.000107 | 98.2356 | 276.904 | 324.226 | 326.401 | 676.969 | 0 | 0 | 0
CO2Y(120) (kg/kg) | 1.91480804049151 | 315 | 78.2466931773605 | 27.2716284967713 | -25.2756963416194 | 0.0253633833333333 | 2.86916101055807 | 0.0357407200148253 | 1.8361926873354 | 35.4534829311403 | 24.7325725040974 | -0.0280760002572002 | 22.6872783909514 | 22.8336361823837 | -0.000641077175329423 | -0.0725200424580795 | 1.53919448424076 | 174.117023104158 | 0.000906505582345352 | 0.0465720590027511 | 0.0497606482499104 | 23.2664810947506 | 112.550739463938 | 3.057919 | 20.75424247 | 114.44959 | 0.00162099 | 0.17157528 | 1.003271 | 1.000065 | 98.2345 | 276.908 | 323.976 | 326.066 | 675.838 | 0 | 0 | 0
CO2Y(180) (kg/kg) | 1.93856562954095 | 320 | 71.0848212205406 | 24.8380004212032 | -30.3512857701036 | 0.0252995333333334 | 2.86193815987934 | 0.035705050224532 | 1.72755260752117 | 35.8268117171351 | 25.0403262255725 | -0.0332298983039205 | 22.9608614151117 | 23.1079059895789 | -0.000767873366050263 | -0.0868635029468623 | 1.53919448424076 | 174.117023104158 | 0.000903321108323889 | 0.0437062747790687 | 0.0454208112639651 | 23.5044347435353 | 111.958786616047 | 2.917078 | 20.77216787 | 117.271022 | 0.00156126 | 0.16252043 | 1.003956 | 1.00016 | 98.2334 | 276.905 | 323.853 | 325.927 | 675.881 | 0 | 0 | 0
CO2Y(240) (kg/kg) | 1.95066310736022 | 325 | 65.2903286082672 | 30.4064707005739 | -31.9031571770292 | 0.0189817 | 2.14725113122172 | 0.0448506638909693 | 2.24709998941503 | 36.1677495917071 | 25.0168692479159 | -0.0262802069641127 | 22.9103818772194 | 23.0430513509337 | -0.000605576158587215 | -0.0685040903379202 | 1.53919448424076 | 174.117023104158 | 0.000851341846779211 | 0.0426537778690792 | 0.0420858801784338 | 23.7232014721413 | 111.285383359099 | 2.811772 | 20.78408002 | 116.903587 | 0.00134991 | 0.15985939 | 1.003189 | 1.000188 | 98.2332 | 276.911 | 323.444 | 325.317 | 676.018 | 0 | 0 | 0
CO2Y(300) (kg/kg) | 1.96659918210342 | 330 | 65.7012615254094 | 30.1045810146636 | -33.0171557743879 | 0.0192927166666667 | 2.18243401206637 | 0.0446301701569931 | 2.03341349279476 | 36.4952285670413 | 25.4593500347416 | -0.0272081403727673 | 23.2900142642068 | 23.4117665804176 | -0.000636990631494465 | -0.0720577637437177 | 1.53919448424076 | 174.117023104158 | 0.000861037227623991 | 0.0392300703826665 | 0.0417907046380634 | 23.9328929341825 | 110.591601718307 | 2.720292 | 20.78777588 | 120.942688 | 0.00132813 | 0.14905922 | 1.003254 | 1.000147 | 98.2355 | 276.919 | 323.089 | 324.778 | 676.141 | 0 | 0 | 0
CO2Y(360) (kg/kg) | 1.97128815803673 | 335 | 59.1564549445277 | 33.1509204160031 | -24.5463859871404 | 0.0157746166666667 | 1.7844588989442 | 0.0499022295463594 | 2.32126834528702 | 36.8073728582161 | 25.6369939506496 | -0.0164394919620376 | 23.4366246639206 | 23.5536372044423 | -0.000387209829499179 | -0.0438020169116718 | 1.53919448424076 | 174.117023104158 | 0.000787188541905829 | 0.0366171183273705 | 0.0378014606861165 | 24.131873347493 | 109.872754800645 | 2.622533 | 20.80288972 | 122.553217 | 0.00100604 | 0.14164907 | 1.001951 | 1.000075 | 98.2356 | 276.919 | 322.87 | 324.482 | 676.264 | 0 | 0 | 0
|  | 340 | 53.4649264204076 | 34.3016151478124 | -31.7229204382387 | 0.01377865 | 1.55867081447963 | 0.0458844271747568 | 2.24892358035638 | 37.0889263116285 | 25.0658734797116 | -0.0190062051647512 | 22.8895403442596 | 22.9977006934019 | -0.000437099017696337 | -0.0494455902371422 | 1.53919448424076 | 174.117023104158 | 0.000632225462491461 | 0.0309871308904773 | 0.0337957709551958 | 24.3108664265963 | 109.085077387143 | 2.560729 | 20.81431347 | 117.026028 | 0.00043912 | 0.12900922 | 1.002143 | 0.999974 | 98.2344 | 276.927 | 322.518 | 324.042 | 676.292 | 0 | 0 | 0
User-defined Test Averages |  | 345 | 46.6994300128382 | 28.5953496799357 | -69.953217173332 | 0.0144367166666667 | 1.63311274509804 | 0.0455204097828191 | 2.01342887183669 | 37.3393372027116 | 25.6730259451729 | -0.0429183166890493 | 23.4245687224083 | 23.5306240822552 | -0.0010098947762532 | -0.11424149052638 | 1.53919448424076 | 174.117023104158 | 0.000657165258585122 | 0.0290673021511927 | 0.0298284348874806 | 24.469926941203 | 108.22996290641 | 2.481745 | 20.83118691 | 122.662331 | 0.00047789 | 0.12216387 | 1.004766 | 0.999862 | 98.2354 | 276.925 | 322.251 | 323.71 | 676.243 | 0 | 0 | 0
HRR(0-70) (kW/m²) | 3.38130880982368 | 350 | 45.6762420121601 | 36.2598295318648 | -84.1272417881892 | 0.0111356833333333 | 1.25969268476621 | 0.0601266772181991 | 2.61377781161229 | 37.5702763827741 | 26.0759355844994 | -0.0392660537112388 | 23.7583027821904 | 23.8581226203515 | -0.000936814324260042 | -0.105974471070141 | 1.53919448424076 | 174.117023104158 | 0.000669551637387412 | 0.0291062020138074 | 0.0292790854545085 | 24.6176957420579 | 107.343646807926 | 2.420707 | 20.83471871 | 126.362399 | 0.00048611 | 0.12111074 | 1.004181 | 0.999696 | 98.2366 | 276.916 | 321.792 | 323.144 | 676.234 | 0 | 0 | 0
EHC(0-70) (MJ/kg) | -13.7402655094852 | 355 | 44.4968585745059 | 43.0531494564216 | -47.8715280000349 | 0.00913643333333334 | 1.03353318250377 | 0.0802241473629986 | 2.98026886899949 | 37.7957091342408 | 25.8501530058724 | -0.0185156576492012 | 23.5319476574903 | 23.6219005786158 | -0.000437375024137119 | -0.0494768126851944 | 1.53919448424076 | 174.117023104158 | 0.000732962574105546 | 0.0272290278370226 | 0.0283800465847021 | 24.761843572156 | 106.466786293636 | 2.36856 | 20.83697898 | 124.074788 | 0.00076295 | 0.11697335 | 1.001632 | 0.99952 | 98.236 | 276.914 | 321.51 | 322.739 | 676.109 | 0 | 0 | 0
MLR(0-70) (g/s) | -0.000480647619047596 | 360 | 41.1635256776863 | 29.265994149578 | -27.2519734513786 | 0.0124337333333333 | 1.40653092006033 | 0.0570962491716457 | 1.96602037850255 | 38.0098600948712 | 25.5963805454452 | -0.0145060190925986 | 23.2774517622365 | 23.3588394264839 | -0.000338843770701522 | -0.0383307432920273 | 1.53919448424076 | 174.117023104158 | 0.000709919536533798 | 0.0244449731141998 | 0.0261384408993316 | 24.898139790866 | 105.582944707976 | 2.32339 | 20.84392049 | 121.528054 | 0.00069893 | 0.11050258 | 1.001017 | 0.999363 | 98.2345 | 276.928 | 321.186 | 322.309 | 676.003 | 0 | 0 | 0
SEA(0-70) (m²/kg) | -156.396842236629 | 365 | 40.1237862643737 | 38.6108019003161 | -142.645102456417 | 0.00918639999999999 | 1.03918552036199 | 0.0774183356480697 | 2.66595174319989 | 38.2130783747264 | 25.7915032974938 | -0.0557619433778157 | 23.4274394414254 | 23.4998081097539 | -0.00131039496920563 | -0.148234725023261 | 1.53919448424076 | 174.117023104158 | 0.000711195798597427 | 0.0244904990937314 | 0.0255788112083113 | 25.0274329211351 | 104.693365410209 | 2.251395 | 20.84658374 | 123.243502 | 0.00068235 | 0.11014326 | 1.005413 | 0.999042 | 98.2344 | 276.932 | 320.81 | 321.801 | 676.758 | 0 | 0 | 0
COY(0-70) (kg/kg) | -0.0400956064932984 | 370 | 38.9851792710748 | 43.0636405362676 | -22.3737149981438 | 0.00800278333333335 | 0.905292232277528 | 0.075193892406332 | 2.65525288648711 | 38.410850788565 | 25.936233000747 | -0.00758488680700137 | 23.5400301659195 | 23.6064160280702 | -0.000179051993491895 | -0.0202547503950108 | 1.53919448424076 | 174.117023104158 | 0.000601760428917855 | 0.0212494135457643 | 0.0244235814095325 | 25.1524389026798 | 103.813110239365 | 2.229411 | 20.85111623 | 124.53071 | 0.00023014 | 0.10157063 | 0.999649 | 0.998785 | 98.234 | 276.934 | 320.553 | 321.457 | 675.912 | 0 | 0 | 0
CO2Y(0-70) (kg/kg) | -1.88516290281009 | 375 | 33.6826056435477 | 29.4926868311417 | -41.0992163500228 | 0.0100958666666666 | 1.14206636500754 | 0.0555877097176295 | 1.75538951711579 | 38.5925202508516 | 25.7431359144106 | -0.0177281860980474 | 23.3451658501949 | 23.4052263485668 | -0.000414932208374316 | -0.046938032621529 | 1.53919448424076 | 174.117023104158 | 0.000561206105614558 | 0.0177221785128653 | 0.0209915631603459 | 25.2659767641045 | 102.913387335604 | 2.167912 | 20.86254394 | 122.58038 | 8.524E-05 | 0.09295794 | 1.000509 | 0.998489 | 98.2341 | 276.93 | 320.284 | 321.108 | 675.94 | 0 | 0 | 0
HRR(70-490) (kW/m²) | 94.6966282134712 | 380 | 28.7012281783729 | 44.1237396765575 | -105.536487494011 | 0.00575016666666663 | 0.650471342383103 | 0.0958839298052944 | 2.60402131872375 | 38.7484798354064 | 25.7663474472136 | -0.0259317683635651 | 23.3466633784771 | 23.4018900676973 | -0.000606852392505142 | -0.068648460690627 | 1.53919448424076 | 174.117023104158 | 0.000551348577035408 | 0.0149735565862146 | 0.0178630772819509 | 25.3631133652102 | 101.969683777385 | 2.135693 | 20.87360034 | 122.698776 | 4.365E-05 | 0.0858968 | 1.001065 | 0.99811 | 98.2339 | 276.923 | 320.016 | 320.773 | 675.982 | 0 | 0 | 0
EHC(70-490) (MJ/kg) | 24.9099761393498 | 385 | 23.7810906796523 | 47.0849403350935 | -64.9953155005953 | 0.00446480000000001 | 0.505067873303168 | 0.116886843084396 | 2.73199019519095 | 38.8796856325514 | 25.611225144343 | -0.0124920621420385 | 23.1826859141146 | 23.2300385114562 | -0.000290191084647058 | -0.0328270457745541 | 1.53919448424076 | 174.117023104158 | 0.00052187637700321 | 0.0121977898234886 | 0.0147581270999299 | 25.4446663761649 | 100.986196448186 | 2.107403 | 20.88419357 | 121.103489 | -6.194E-05 | 0.07899584 | 0.99924 | 0.997818 | 98.2337 | 276.925 | 319.693 | 320.346 | 676.015 | 0 | 0 | 0
MLR(70-490) (g/s) | 0.0333574836309524 | 390 | 20.852973418228 | 54.6587519941692 | -50.9228922694749 | 0.00337256666666668 | 0.381512066365009 | 0.118824066425275 | 2.82781980356477 | 38.9912707927961 | 25.3467997264235 | -0.00748049835140757 | 22.9185746340074 | 22.95847695842 | -0.000171740849038289 | -0.0194276978550101 | 1.53919448424076 | 174.117023104158 | 0.000400742085623668 | 0.00953701080884245 | 0.0127178271511594 | 25.5133562617926 | 99.977617417426 | 2.090349 | 20.89093536 | 118.487705 | -0.00053413 | 0.07241437 | 0.998342 | 0.997491 | 98.2338 | 276.913 | 319.348 | 319.904 | 677.057 | 0 | 0 | 0
SEA(70-490) (m²/kg) | 96.5853145503553 | 395 | 16.766771248363 | 60.1018840020527 | 43.0568616300066 | 0.00246611666666667 | 0.278972473604826 | 0.134469970539436 | 3.76094131087903 | 39.0853201544626 | 25.7030095880446 | 0.00456615434784956 | 23.2173714582051 | 23.2544141067257 | 0.00010618324408012 | 0.0120116791945837 | 1.53945994235096 | 174.147052302144 | 0.00033161863551348 | 0.00927492004911394 | 0.0104287653317232 | 25.5712227429998 | 98.9501776062344 | 2.073048 | 20.89962571 | 121.719337 | -0.00083487 | 0.07140014 | 0.996779 | 0.997298 | 98.2338 | 276.932 | 319.028 | 319.537 | 676.054 | 0 | 0 | 0
COY(70-490) (kg/kg) | 0.028569944367755 | 400 | 18.0566508403676 | 45.5088554214393 | -78.6151577116421 | 0.00350746666666664 | 0.39677224736048 | 0.106430675807957 | 2.35301634048876 | 39.1723787096844 | 26.2808866562889 | -0.0116154179555136 | 23.7108646626152 | 23.7391410472181 | -0.000275740045168326 | -0.0311923128018468 | 1.53972540046116 | 174.177081500131 | 0.000373302047707211 | 0.00825312638038626 | 0.0109853403932412 | 25.6247580073122 | 97.9309467742111 | 2.063207 | 20.89851635 | 127.101289 | -0.0007002 | 0.06831927 | 0.998276 | 0.996955 | 98.2337 | 276.922 | 318.645 | 319.025 | 676.128 | 0 | 0 | 0
CO2Y(70-490) (kg/kg) | 1.96891998114181 | 405 | 15.1980972160455 | 29.1911249163148 | -71.8146846360077 | 0.00460246666666668 | 0.520641025641027 | 0.0682746853158005 | 1.38343178326163 | 39.2555155798255 | 25.8355131363073 | -0.0141748555525969 | 23.2952190113817 | 23.3176762181434 | -0.000330524692214405 | -0.0373896710649779 | 1.53972540046116 | 174.177081500131 | 0.000314231963343128 | 0.00636719866806891 | 0.00912690605570015 | 25.6750386234346 | 96.927198962532 | 2.038234 | 20.90437506 | 122.757049 | -0.0009113 | 0.06387154 | 0.998372 | 0.99676 | 98.2342 | 276.927 | 318.456 | 318.763 | 676.114 | 0 | 0 | 0
|  | 410 | 13.5353669136121 | 0 | 109.172181935193 | 0.00115371666666667 | 0.130510935143289 | 0.253512431861922 | 4.95828064841891 | 39.3273492401496 | 26.0910899889385 | 0.00535361835884265 | 23.5081579254888 | 23.5268480852692 | 0.000125953765834999 | 0.0142481635559954 | 1.54004028487574 | 174.212701909021 | 0.000292481517846299 | 0.00572045102209174 | 0.00811512207020771 | 25.7181436937494 | 95.9203640003649 | 2.022285 | 20.90819829 | 125.104627 | -0.00100982 | 0.06208135 | 0.995907 | 0.996515 | 98.2329 | 276.919 | 318.219 | 318.472 | 676.166 | 0 | 0 | 0
C-factor | 0.041612 | 415 | 12.9894335992118 | 55.70816250129 | 19.2909441182699 | 0.00206121666666663 | 0.233169306184008 | 0.156353174927814 | 3.51320481774479 | 39.3936612414317 | 25.5748268811413 | 0.00172591714340433 | 23.0225104560753 | 23.0386584224324 | 3.97628155323126E-05 | 0.00449805605569147 | 1.54045457632916 | 174.25956745805 | 0.000322277770047453 | 0.00724147632374906 | 0.00806618804845111 | 25.758596969046 | 94.9244849191124 | 2.02182 | 20.90780318 | 120.095831 | -0.00086595 | 0.0662866 | 0.996067 | 0.996263 | 98.2328 | 276.907 | 317.936 | 318.159 | 676.175 | 0 | 0 | 0
Time to ignition (s) | 70 | 420 | 15.992464735735 | 45.5793236818183 | -120.901540606722 | 0.00310170000000003 | 0.350871040723985 | 0.0860540393651777 | 2.02994220612004 | 39.466115987269 | 26.0827359484241 | -0.0159692762583847 | 23.4662165764786 | 23.4826113865354 | -0.000375000308499873 | -0.0424208493778137 | 1.54055398336799 | 174.270812598189 | 0.000266913813898974 | 0.0062962717407226 | 0.00952669039433051 | 25.802579165153 | 93.966942826831 | 2.001118 | 20.90329079 | 124.84144 | -0.00111081 | 0.06353885 | 0.997888 | 0.996073 | 98.2332 | 276.919 | 317.753 | 317.975 | 676.184 | 0 | 0 | 0
|  | 425 | 13.3815632834181 | 42.9258892952613 | -54.8719937221898 | 0.00275575 | 0.311736425339366 | 0.0622481365787864 | 1.4207690188653 | 39.5395510573169 | 25.5890157700232 | -0.00656862366612556 | 23.0053604069649 | 23.0205754486641 | -0.000151213496699924 | -0.0171055991741996 | 1.54055398336799 | 174.270812598189 | 0.00017154030237699 | 0.00391528422373805 | 0.00771356969527199 | 25.845679815377 | 93.0342377819221 | 1.992571 | 20.90906629 | 120.072948 | -0.00147579 | 0.05772188 | 0.996603 | 0.995857 | 98.2333 | 276.929 | 317.523 | 317.733 | 676.215 | 0 | 0 | 0
|  | 430 | 9.72549943611546 | 53.2008219894148 | -33.9757563489212 | 0.00161601666666666 | 0.182807315233786 | 0.0902552583826977 | 1.69759483506669 | 39.5973187141157 | 26.3680815539446 | -0.00231673975565433 | 23.6870267117456 | 23.6994200097175 | -5.49053885224623E-05 | -0.00621101680118352 | 1.54055398336799 | 174.270812598189 | 0.000145854001800746 | 0.00274334154671501 | 0.00553401227484791 | 25.8787987703023 | 92.0867877072459 | 1.974395 | 20.91735417 | 127.39478 | -0.001597 | 0.05449939 | 0.995935 | 0.995672 | 98.2332 | 276.932 | 317.272 | 317.438 | 676.415 | 0 | 0 | 0
|  | 435 | 7.80627407786306 | 19.4999683084362 | -137.623827129121 | 0.00353884999999999 | 0.400322398190044 | 0.0438066855487618 | 0.643760859970356 | 39.6411481479007 | 26.3466477288394 | -0.0205836783408732 | 23.6525542982402 | 23.6609838421731 | -0.000487030080635889 | -0.0550939005244218 | 1.54055398336799 | 174.270812598189 | 0.000155025289154235 | 0.00227817311930609 | 0.00442539754390561 | 25.9036972948491 | 91.1290762020705 | 1.973381 | 20.92114734 | 127.105974 | -0.00156054 | 0.05334303 | 0.997957 | 0.995618 | 98.2336 | 276.915 | 317.068 | 317.181 | 676.238 | 0 | 0 | 0
|  | 440 | 8.05962918755167 | 52.5783149793053 | -111.460620844439 | 0.00135506666666666 | 0.153288084464554 | 0.0638700701077474 | 1.4121075449635 | 39.6808129060642 | 26.2121431725988 | -0.00642131817424902 | 23.5165891278137 | 23.5211163586258 | -0.00015103657195227 | -0.0170855850624739 | 1.54055398336799 | 174.270812598189 | 8.65482030006709E-05 | 0.00191349986392852 | 0.00448151383822314 | 25.9259645733045 | 90.1836656956005 | 1.944559 | 20.92087555 | 125.730144 | -0.00182755 | 0.05245665 | 0.996225 | 0.995496 | 98.2337 | 276.924 | 316.863 | 316.924 | 676.258 | 0 | 0 | 0
|  | 445 | 8.03749873576947 | 0 | 0 | -0.00716636666666667 | -0.810674962292609 | 0 | 0 | 39.7210557258725 | 26.4698805207466 | 0.011100936588495 | 23.7350058995664 | 23.7382286057089 | 0.000263516570475172 | 0.029809566795834 | 1.54121277479418 | 174.345336515179 | 0.000158492023234821 | 0.00156448239409385 | 0.00444261082365753 | 25.9482748849592 | 89.2607993839832 | 1.966214 | 20.92115926 | 128.145652 | -0.00154983 | 0.05154213 | 0.994229 | 0.995488 | 98.2322 | 276.919 | 316.692 | 316.735 | 676.265 | 0 | 0 | 0
|  | 450 | 8.89338613492873 | 0 | 0 | -0.00099098333333334 | -0.112102187028658 | 0 | 0 | 39.7633829380493 | 26.4261602693201 | 0.0329657016969166 | 23.6741042044454 | 23.67560066175 | 0.000780482788910572 | 0.0882899082478023 | 1.54382277319265 | 174.640585202788 | 0.000194037392894197 | 0.00160578366618269 | 0.00492778954541957 | 25.9717008858819 | 88.363073195665 | 1.998363 | 20.91947232 | 127.605728 | -0.00140972 | 0.05165142 | 0.991724 | 0.995458 | 98.233 | 276.9 | 316.402 | 316.422 | 676.307 | 0 | 0 | 0
|  | 455 | 6.14620772736613 | 8.58760304257514 | 79.3360889584302 | 0.00632685000000001 | 0.715707013574662 | 0.0327207850360215 | 0.188249903195427 | 39.800981922705 | 26.0946093023011 | 0.0214839336138168 | 23.3630434218278 | 23.3638561470806 | 0.000501947534426645 | 0.0567813952971318 | 1.54702884900099 | 175.00326346165 | 0.000207019498805153 | 0.00119102890003199 | 0.00338165408914079 | 25.9924744949683 | 87.4746855444066 | 1.973831 | 20.92462089 | 124.349134 | -0.00134863 | 0.05065622 | 0.992998 | 0.995433 | 98.2334 | 276.898 | 316.212 | 316.223 | 676.306 | 0 | 0 | 0
|  | 460 | 6.28329573677262 | 10.1291116558492 | -103.454085272736 | 0.00548363333333333 | 0.620320512820512 | 0.0321135443581829 | 0.278227954756595 | 39.8320556813653 | 26.1633483423371 | -0.0242193211997321 | 23.4193273154743 | 23.4236238824628 | -0.000567304270471083 | -0.0641746912297606 | 1.54828371783705 | 175.145216949893 | 0.00017609890229401 | 0.00152570008696842 | 0.003494223023516 | 26.0096641877499 | 86.5914253942725 | 1.946036 | 20.92426227 | 124.977056 | -0.00147299 | 0.05149015 | 0.998116 | 0.995364 | 98.2334 | 276.889 | 316.141 | 316.199 | 676.24 | 0 | 0 | 0
|  | 465 | 7.57778128824365 | 0 | 0 | -0.00188228333333333 | -0.212927978883861 | 0 | 0 | 39.8667083739279 | 26.1585792213851 | 0.0277139631523266 | 23.404615183031 | 23.4048373787448 | 0.000648640800700729 | 0.0733756561878652 | 1.54990531983881 | 175.328656090363 | 0.000100527926082043 | 0.00112863816638201 | 0.00410651950811396 | 26.028666044079 | 85.7348567181245 | 1.927209 | 20.92214141 | 124.875778 | -0.00177159 | 0.05049191 | 0.992293 | 0.995433 | 98.2329 | 276.89 | 316 | 316.003 | 676.194 | 0 | 0 | 0
|  | 470 | 7.19556319369342 | 0 | 0 | -0.000313999999999999 | -0.0355203619909502 | 0 | 0 | 39.9036417351327 | 26.2955995734124 | 0.0469406006718586 | 23.5100858557765 | 23.5091924174186 | 0.00110353561338393 | 0.124834345405422 | 1.55428576087402 | 175.824181094346 | 8.31134973166915E-05 | 0.000725818589264153 | 0.00382977716814754 | 26.0485067857696 | 84.9013653938994 | 1.954405 | 20.92316804 | 126.095574 | -0.00184214 | 0.04946897 | 0.990202 | 0.995515 | 98.233 | 276.878 | 315.77 | 315.758 | 677.232 | 0 | 0 | 0
|  | 475 | 5.55016730083541 | 17.2982062308326 | -78.2014235113765 | 0.00283633333333334 | 0.320852187028658 | 0.0591183849266266 | 0.0342966888685955 | 39.9355060613691 | 25.9983648846878 | -0.00954575311576306 | 23.2361665848696 | 23.2360193616535 | -0.000221805304219435 | -0.0250910977623795 | 1.55704459990748 | 176.13626695786 | 0.000167679445780222 | 9.727684186096E-05 | 0.00287701488034331 | 26.0652737658909 | 84.0747496028822 | 1.927846 | 20.92633437 | 123.217691 | -0.00150206 | 0.04789869 | 0.996668 | 0.995584 | 98.2317 | 276.87 | 315.659 | 315.657 | 676.198 | 0 | 0 | 0
|  | 480 | 5.70881171935486 | 0 | 501.350604960124 | 0.000539183333333326 | 0.0609935897435889 | 0.274285711991333 | -1.08327645537913 | 39.9636535089195 | 26.0645114063474 | 0.011610202454327 | 23.2845107255345 | 23.2829609487416 | 0.00027031989035108 | 0.030579173116638 | 1.55772039963336 | 176.212714890651 | 0.000147890284477192 | -0.000584084610132829 | 0.00285103470060038 | 26.0795938898432 | 83.2576114769157 | 1.932292 | 20.92645001 | 123.788202 | -0.00158226 | 0.04617769 | 0.994383 | 0.9957 | 98.2325 | 276.863 | 315.513 | 315.492 | 676.211 | 0 | 0 | 0
|  | 485 | 4.9240034196503 | 14.4988448061832 | -400.118280998639 | 0.00300218333333326 | 0.339613499245844 | 0.0262179716683647 | -0.272345484277767 | 39.990235546767 | 26.299723277878 | -0.0511533915678498 | 23.4831676704335 | 23.4828698109442 | -0.00120122843457607 | -0.13588556952218 | 1.55839619935923 | 176.289162823443 | 7.87111575765681E-05 | -0.000817631073807289 | 0.00236038266916193 | 26.0926224332676 | 82.4540939108599 | 1.920485 | 20.92822719 | 125.970951 | -0.0018595 | 0.04560647 | 1.001631 | 0.995807 | 98.2319 | 276.855 | 315.359 | 315.355 | 676.191 | 0 | 0 | 0
|  | 490 | 2.69196441173858 | 0 | 0 | -0.00989351666666642 | -1.1191760935143 | 0 | 0 | 40.0092754663455 | 25.9487291344929 | -0.0538851898438567 | 23.1593301760107 | 23.1604322420561 | -0.00124800428822897 | -0.14117695568201 | 1.55839619935923 | 176.289162823443 | 3.04825777208153E-05 | -0.000683639946001029 | 0.00115359776455051 | 26.1014073843519 | 81.6515825843786 | 1.927868 | 20.93232677 | 122.575772 | -0.0020475 | 0.04591862 | 1.001946 | 0.99581 | 98.2309 | 276.86 | 315.217 | 315.232 | 676.255 | 0 | 0 | 0

## CZ_N_FULL_10_1_24090017_red
Column1 | Column2 | Column3 | Column4 | Column5 | Column6 | Column7 | Column8 | Column9 | Column10 | Column11 | Column12 | Column13 | Column14 | Column15 | Column16 | Column17 | Column18 | Column19 | Column20 | Column21 | Column22 | Column23 | Column24 | Column25 | Column26 | Column27 | Column28 | Column29 | Column30 | Column31 | Column32 | Column33 | Column34 | Column35 | Column36 | Column37 | Column38 | Column39
Column1 | Column2 | Column3 | Column4 | Column5 | Column6 | Column7 | Column8 | Column9 | Column10 | Column11 | Column12 | Column13 | Column14 | Column15 | Column16 | Column17 | Column18 | Column19 | Column20 | Column21 | Column22 | Column23 | Column24 | Column25 | Column26 | Column27 | Column28 | Column29 | Column30 | Column31 | Column32 | Column33 | Column34 | Column35 | Column36 | Column37 | Column38 | Column39
Exported data
Parameter | Value | Time (s) | HRR (kW/m²) | EHC (MJ/kg) | SEA (m²/kg) | MLR (g/s) | Specific MLR (g/s·m²) | COY (kg/kg) | CO2Y (kg/kg) | THR (MJ/m²) | MFR (g/s) | k (1/m) | V stack (l/s) | V smoke (l/s) | SPR (m²/s) | RSR ((m²/s)/m²) | TSP (m²) | TSR (m²/m²) | COP (g/s) | CO2P (g/s) | O2C (g/s) | TOC (g) | ARHE(kW/m²) | Specimen mass (g) | Oxygen (%) | DPT (Pa) | CO (%) | CO2 (%) | PDM (-) | PDC (-) | APT (kPa) | Cold Trap TC (K) | Stack TC (K) | Smoke TC (K) | Cone Heater TC (K) | Soot MFM (g/s) | Spare TC (K) | HFM (kW/m²)
Peaks |  | 0 | 5.28640679467846 | 0 | 0 | -0.490717066666665 | -55.5109803921567 | 0 | 0 | 0 | 26.7704062044859 | 0.0493282205936204 | 23.5697821826572 | 23.6291316729373 | 0.00116558301959835 | 0.131853282759995 | 0 | 0 | -6.79725478790836E-05 | 0.00452423766008083 | 0.00331283314929554 | 0 | 0 | 16.652 | 20.92237329 | 128.69838 | -0.00239091 | 0.06285845 | 0.995521 | 1.001135 | 98.2061 | 276.874 | 310.957 | 311.74 | 676.49 | 0 | 0 | 0
peak HRR (kW/m²) | 278.956417748708 | 5 | 6.17444560133815 | 0.305525266899826 | 0.138792101689302 | 0.178650033333333 | 20.2092797888386 | 0.000718537785175688 | 0.0134212155721292 | 0.0286521309900415 | 26.5072814248868 | 0.00106006835397142 | 23.3372155214781 | 23.3902026225994 | 2.47952135931971E-05 | 0.00280488841552003 | 0.00297594558297888 | 0.336645427938787 | 0.000128366799272896 | 0.00239770060933473 | 0.00355061454916863 | 0.0171586192461604 | 5.73042619800831 | 16.679652 | 20.92145016 | 126.176006 | -0.00162761 | 0.05768923 | 1.001199 | 1.00132 | 98.206 | 276.883 | 310.945 | 311.651 | 676.518 | 0 | 0 | 0
peak EHC (MJ/kg) | 69.4182903824745 | 10 | 1.27492461744394 | 0 | 0 | -0.241935266666667 | -27.3682428355958 | 0 | 0 | 0.0472755565369968 | 26.6837566173022 | -0.0276774224342187 | 23.4891102431832 | 23.5396546796487 | -0.00065151696652427 | -0.0737010143127002 | 0.00303793361696187 | 0.343657648977587 | -9.74418502887802E-06 | 0.00288558257102849 | 0.000910573567495115 | 0.0283115895378198 | 4.72755565369968 | 16.682087 | 20.93048557 | 127.842745 | -0.00216612 | 0.05885313 | 1.004681 | 1.001516 | 98.2069 | 276.885 | 310.899 | 311.568 | 676.428 | 0 | 0 | 0
peak MLR (g/s) | 0.195655 | 15 | 2.37454769729023 | 0 | 0 | -0.0110708 | -1.25235294117647 | 0 | 0 | 0.0563992373238322 | 26.6970168838083 | 0.0230443027992745 | 23.4988932130983 | 23.5504454341632 | 0.000542703595642649 | 0.0613918094618381 | 0.00439469260606849 | 0.497137172632182 | -9.13300032789605E-05 | 0.00357848473472206 | 0.00158034659400989 | 0.0345388899415823 | 3.75994915492215 | 18.528642 | 20.92821631 | 127.959547 | -0.0024821 | 0.06055766 | 0.999048 | 1.001676 | 98.2067 | 276.848 | 310.874 | 311.556 | 676.207 | 0 | 0 | 0
peak SEA (m²/kg) | 680.103161382335 | 20 | 3.41040563789675 | 0.423591067588816 | 3.74784317910995 | 0.0711723833333336 | 8.05117458521874 | 0.000708931734834896 | 0.177624000205536 | 0.0708616206617996 | 26.5689395768553 | 0.0113807571802712 | 23.3884155228972 | 23.4380654284793 | 0.000266742931416833 | 0.0301745397530354 | 0.00641830892371719 | 0.726053045669366 | 5.04563611888345E-05 | 0.0126419234318286 | 0.0035790864642261 | 0.0474374725871723 | 3.54308103308998 | 16.927804 | 20.9213813 | 126.746966 | -0.00193199 | 0.08305006 | 1.000579 | 1.001878 | 98.206 | 276.873 | 310.904 | 311.564 | 675.979 | 0 | 0 | 0
peak COY (kg/kg) | 0.536801866862654 | 25 | 18.5203436835728 | 13.4104986891019 | -128.56408896129 | 0.0122083333333332 | 1.38103318250376 | 0.0185323166876226 | 2.84560079505158 | 0.125688493965474 | 26.459928285916 | -0.0672110324670472 | 23.2993462940573 | 23.3526133303378 | -0.00156955325273573 | -0.177551272933906 | 0.00708516625225928 | 0.801489395051954 | 0.00022624869956139 | 0.0347400430395878 | 0.0152094965016004 | 0.0944089300017386 | 5.02753975861894 | 17.98114 | 20.88154608 | 125.746223 | -0.0012442 | 0.13814098 | 1.009855 | 1.002147 | 98.205 | 276.864 | 310.996 | 311.707 | 675.812 | 0 | 0 | 0
peak CO2Y (kg/kg) | 5.40700109474467 | 30 | 49.1362706829444 | 2.22005383372379 | 11.092483296658 | 0.195655 | 22.1329185520362 | 0.00239692515895366 | 0.347429097874326 | 0.294830029881767 | 26.2102956111861 | 0.0935612647338016 | 23.1193833752157 | 23.1965635092953 | 0.00217029981940762 | 0.245509029344753 | 0.0125109158007783 | 1.41526196841384 | 0.000468970391975078 | 0.0679762401446011 | 0.0369800565527709 | 0.224882812637667 | 9.82766766272555 | 16.572414 | 20.80586913 | 123.597793 | -0.00027821 | 0.2224155 | 0.991787 | 1.002422 | 98.2064 | 276.878 | 311.533 | 312.573 | 676.607 | 0 | 0 | 0
|  | 35 | 93.0930095559888 | 43.2276952176512 | 474.534323530462 | 0.0190373833333337 | 2.1535501508296 | 0.0469289573005686 | 5.40700109474467 | 0.6504032304791 | 26.0095651426252 | 0.390288800384149 | 23.030107368511 | 23.1466847446861 | 0.0090338918218736 | 1.02193346401285 | 0.0405213949039814 | 4.58386820180785 | 0.000893404549564573 | 0.102935152524409 | 0.0663535294640565 | 0.483216777679735 | 18.58294944226 | 16.418022 | 20.70266375 | 122.177604 | 0.00142344 | 0.31218724 | 0.959106 | 1.002743 | 98.2073 | 276.86 | 312.725 | 314.308 | 675.756 | 0 | 0 | 0
Time To Peaks |  | 40 | 133.495803938467 | 20.1189512828445 | 304.957726351364 | 0.0586562833333329 | 6.63532616892906 | 0.0219730179181332 | 2.00621281842578 | 1.21687526421524 | 25.6726535927057 | 0.776534779783424 | 22.8589962753472 | 23.0352680488354 | 0.0178876868015546 | 2.02349398207631 | 0.107825341462552 | 12.1974368170307 | 0.00128885556469442 | 0.117676987504547 | 0.090769703323265 | 0.876024859648039 | 30.421881605381 | 16.16216 | 20.61354997 | 119.698985 | 0.00306283 | 0.35339515 | 0.918038 | 1.003013 | 98.2071 | 276.878 | 314.475 | 316.9 | 676.044 | 0 | 0 | 0
t peak HRR (s) | 90 | 45 | 152.883879711807 | 19.6976257309564 | 321.370524656601 | 0.0686119999999997 | 7.76153846153843 | 0.0232374437287553 | 1.95340801172846 | 1.93282447334093 | 25.2796875603453 | 0.962754120686857 | 22.6591947611107 | 22.9029135933561 | 0.0220498744377386 | 2.494329687527 | 0.207669244560785 | 23.491995991039 | 0.00159436748911735 | 0.134027230500713 | 0.103945718221704 | 1.36281341351046 | 42.9516549631317 | 15.841351 | 20.56139883 | 116.83655 | 0.00439318 | 0.40064887 | 0.898999 | 1.003286 | 98.2066 | 276.869 | 316.572 | 319.977 | 676.424 | 0 | 0 | 0
t peak EHC (s) | 380 | 50 | 183.73168234784 | 21.1286391551982 | 299.491636379603 | 0.0768714000000003 | 8.69585972850682 | 0.0281748546700434 | 2.14508572584858 | 2.77436337849004 | 25.0009834923143 | 1.00813417948555 | 22.5353123523141 | 22.8365844996341 | 0.0230223413767911 | 2.60433725981799 | 0.320349784097109 | 36.2386633594015 | 0.00216584052328278 | 0.164895742865997 | 0.12567864968602 | 1.93687433327977 | 55.4872675698009 | 15.478423 | 20.47856816 | 114.916721 | 0.00682947 | 0.48579414 | 0.894526 | 1.003472 | 98.2061 | 276.869 | 318.351 | 322.607 | 676.905 | 0 | 0 | 0
t peak MLR (s) | 30 | 55 | 220.639293962899 | 21.1323070196332 | 303.137638668525 | 0.0922971333333334 | 10.4408521870287 | 0.0278207145795937 | 1.97818015399076 | 3.78529081926689 | 25.1203225905532 | 1.20825763367446 | 22.7890448277551 | 23.1562659111483 | 0.0279787350545407 | 3.16501527766297 | 0.447852475175438 | 50.6620447031039 | 0.00256777220298137 | 0.182580357430239 | 0.148707287233617 | 2.62283917557886 | 68.8234694412162 | 15.064846 | 20.39775311 | 116.765323 | 0.00844139 | 0.53006241 | 0.874527 | 1.003676 | 98.2075 | 276.887 | 320.406 | 325.569 | 677.415 | 0 | 0 | 0
t peak SEA (s) | 365 | 60 | 240.032141369213 | 20.6144964129482 | 306.410499931439 | 0.10293165 | 11.6438518099547 | 0.0268089066791527 | 1.77403882918935 | 4.93696940759717 | 25.3609164449558 | 1.33633519811163 | 23.1611923463577 | 23.6013676657144 | 0.0315393383352679 | 3.56779845421582 | 0.59664765864996 | 67.4940790328009 | 0.0027594849991812 | 0.182604743852527 | 0.159429253285039 | 3.39318052687551 | 82.2828234599528 | 14.562404 | 20.36456952 | 119.808714 | 0.00912278 | 0.52558791 | 0.861966 | 1.00381 | 98.2066 | 276.895 | 322.549 | 328.679 | 677.94 | 0 | 0 | 0
t peak COY (s) | 375 | 65 | 230.826295338406 | 20.2111121498004 | 233.517448344156 | 0.100959533333333 | 11.4207616892911 | 0.0253820027824824 | 1.86183600266648 | 6.11411549936622 | 24.4020561301646 | 1.02987487097703 | 22.4118694387443 | 22.8919194694504 | 0.0235758126100167 | 2.66694712782994 | 0.734435536013171 | 83.0809429879153 | 0.00256255515598479 | 0.187970093972406 | 0.155120144910343 | 4.17955402236396 | 94.0633153748649 | 14.051027 | 20.35819448 | 111.549353 | 0.0087304 | 0.55867749 | 0.892767 | 1.003984 | 98.2062 | 276.899 | 324.378 | 331.326 | 678.447 | 0 | 0 | 0
t peak CO2Y (s) | 35 | 70 | 242.62078555775 | 19.972991582782 | 232.611394615633 | 0.1073834 | 12.147443438914 | 0.0258799440473771 | 1.87956947269189 | 7.29773320160661 | 23.6842304122438 | 1.11679557493944 | 21.8480808226158 | 22.3663157278563 | 0.0249786024325684 | 2.82563375934032 | 0.855821573619634 | 96.8123952058409 | 0.00277907638361712 | 0.201834560513862 | 0.16376942383258 | 4.97677794422127 | 104.253331451523 | 13.54377 | 20.30770105 | 105.544382 | 0.01000482 | 0.61256663 | 0.884018 | 1.004045 | 98.2064 | 276.899 | 325.802 | 333.53 | 678.918 | 0 | 0 | 0
|  | 75 | 278.696339220886 | 20.9274259448677 | 231.394357653897 | 0.117724733333333 | 13.3172775263952 | 0.0264203882725628 | 1.76110097630438 | 8.6010260135532 | 24.3034679552231 | 1.17942190889903 | 22.5270718690285 | 23.0967721085256 | 0.027240839049643 | 3.0815428789189 | 0.986370177325163 | 111.580336801489 | 0.00311033316395058 | 0.207325142808506 | 0.184550649489886 | 5.84757812752743 | 114.680346847376 | 12.973346 | 20.24625241 | 111.66975 | 0.01110506 | 0.61314477 | 0.877855 | 1.004189 | 98.2073 | 276.918 | 327.368 | 335.647 | 679.406 | 0 | 0 | 0
Test Results (between 22 and 400 s) |  | 80 | 270.955236981215 | 20.9773113004266 | 205.677297082447 | 0.114182616666666 | 12.9165855957767 | 0.0234920702842946 | 1.65709557184989 | 9.97515495405845 | 23.8784408123712 | 1.02729184085106 | 22.2497369203856 | 22.8608570962123 | 0.0234847719698011 | 2.65664841287342 | 1.11318420487377 | 125.92581503097 | 0.00268238605597799 | 0.189211508460567 | 0.177450777655187 | 6.75258169539012 | 124.689436925731 | 12.38396 | 20.26093105 | 108.366088 | 0.00948743 | 0.5732153 | 0.893303 | 1.004291 | 98.2068 | 276.919 | 329.093 | 338.132 | 679.425 | 0 | 0 | 0
mean HRR (kW/m²) | 89.7705456876739 | 85 | 257.235249778469 | 20.9541811095254 | 187.202980963317 | 0.108520566666667 | 12.2760822021116 | 0.022413311239972 | 1.86848889708584 | 11.2956311709577 | 23.9520772854754 | 0.881881237689555 | 22.3972228443983 | 23.0364052523135 | 0.0203153735758284 | 2.29811918278602 | 1.22268456873785 | 138.312734020118 | 0.00243230523663813 | 0.20276947392213 | 0.17180416190468 | 7.62571904428978 | 132.889778481855 | 11.836031 | 20.28433718 | 109.420805 | 0.0083721 | 0.60886384 | 0.908353 | 1.004422 | 98.2079 | 276.94 | 330.256 | 339.681 | 679.312 | 0 | 0 | 0
mean EHC (MJ/kg) | 22.0958892643506 | 90 | 278.956417748708 | 22.9023648952363 | 182.601846581272 | 0.107673366666667 | 12.1802450980392 | 0.0231632958199192 | 1.64293744597539 | 12.6361103397756 | 24.4481511035538 | 0.833449037410985 | 22.925747587719 | 23.5903512973409 | 0.0196613555809558 | 2.22413524671445 | 1.32262639162981 | 149.61837009387 | 0.00249407004402663 | 0.176900606030905 | 0.179940354498565 | 8.5050803352979 | 140.401225997507 | 11.296207 | 20.26738846 | 114.322596 | 0.00842027 | 0.52792441 | 0.913544 | 1.0046 | 98.2075 | 276.924 | 331.19 | 340.791 | 679.288 | 0 | 0 | 0
mean MLR (g/s) | 0.03441218 | 95 | 240.193690763123 | 24.1251348683739 | 123.872200169714 | 0.0880124499999999 | 9.95615950226244 | 0.017931235370418 | 1.70614088310348 | 13.9339856110552 | 24.3418594587761 | 0.462195337491572 | 22.9002342126926 | 23.5880696741683 | 0.0109022958238269 | 1.23329138278585 | 1.39903552014176 | 158.26193666762 | 0.00157817195647715 | 0.150161639167101 | 0.154262476379282 | 9.34058741249251 | 146.673532747949 | 10.782556 | 20.35996076 | 113.69889 | 0.00457564 | 0.45771244 | 0.953217 | 1.004789 | 98.2084 | 276.927 | 332.266 | 342.246 | 679.353 | 0 | 0 | 0
mean SEA (m²/kg) | 102.685602044035 | 100 | 199.725410928344 | 25.7627415401204 | 99.2259493452318 | 0.0685320166666667 | 7.75249057315234 | 0.0144289578778077 | 1.91529041909997 | 15.0337833652838 | 24.2665818394511 | 0.28965188423658 | 22.825223641104 | 23.4769900848947 | 0.00680015441429325 | 0.769248236911002 | 1.44329164573706 | 163.268285716862 | 0.000988845581764548 | 0.131258714923266 | 0.128974927086643 | 10.0486809211573 | 150.337833652838 | 10.416562 | 20.45250291 | 112.976001 | 0.00208524 | 0.40770746 | 0.972282 | 1.004923 | 98.2079 | 276.912 | 332.205 | 341.691 | 678.742 | 0 | 0 | 0
mean COY (kg/kg) | 0.0244265168546024 | 105 | 179.834612949692 | 25.3539380992196 | 37.3001089474752 | 0.0627018166666667 | 7.09296568627451 | 0.0127547484073895 | 1.99279891708905 | 15.9826834249789 | 24.0377008664183 | 0.100847465187598 | 22.5831217565489 | 23.1913076696637 | 0.00233878459287128 | 0.264568392858742 | 1.46613899325498 | 165.852827291287 | 0.000799745896269597 | 0.124952112352849 | 0.117052257221896 | 10.6637488819287 | 152.216032618847 | 10.079618 | 20.4928168 | 110.72341 | 0.00131191 | 0.39383069 | 0.993518 | 1.005006 | 98.2073 | 276.925 | 331.811 | 340.747 | 678.08 | 0 | 0 | 0
mean CO2Y (kg/kg) | 1.74576548739872 | 110 | 176.025980484073 | 26.5828350362799 | 30.6059803716192 | 0.0585366333333335 | 6.62179110105582 | 0.012622314361644 | 1.99632410497719 | 16.8723349085634 | 24.5138843976229 | 0.0759824513960519 | 22.9910662718056 | 23.5787476963893 | 0.00179157105082067 | 0.202666408463877 | 1.47646488236421 | 167.020914294593 | 0.000738867787605624 | 0.116858092147545 | 0.113718799578387 | 11.2406765239294 | 153.384862805121 | 9.784624 | 20.51368677 | 114.95657 | 0.00098829 | 0.36545611 | 0.996365 | 1.005033 | 98.2055 | 276.908 | 331.243 | 339.71 | 678.333 | 0 | 0 | 0
Total heat release (MJ/m²) | 33.7187815061814 | 115 | 166.376074137771 | 25.0134199303996 | 18.5990103175818 | 0.0587990166666666 | 6.65147247360482 | 0.0115523358646821 | 1.85972833133784 | 17.728340045118 | 24.4636897237015 | 0.0465617280432759 | 22.9281277315378 | 23.4871763485789 | 0.00109360351764699 | 0.123710805163687 | 1.48367781878537 | 167.836857328662 | 0.000679265989046371 | 0.109350197149805 | 0.107284480562905 | 11.7931847242826 | 154.1594786532 | 9.489161 | 20.53663163 | 114.407133 | 0.00074276 | 0.34590259 | 0.999784 | 1.005105 | 98.2069 | 276.901 | 331.014 | 339.085 | 676.689 | 0 | 0 | 0
Total oxygen consumed (g) | 21.994603771773 | 120 | 154.687899559086 | 26.6708650334722 | 4.74451341783694 | 0.0512709666666667 | 5.79988310708899 | 0.0111285180068589 | 1.98529288499889 | 18.5309999793601 | 24.4453786817086 | 0.0103905518002312 | 22.8850106211 | 23.4112484083914 | 0.000243255789295471 | 0.0275176232234695 | 1.48701996705273 | 168.21492839963 | 0.000570569875779063 | 0.101787885330349 | 0.0997078738851212 | 12.3106656104027 | 154.424999828001 | 9.205104 | 20.56438804 | 114.106514 | 0.00028513 | 0.3257641 | 1.004029 | 1.005219 | 98.2068 | 276.905 | 330.639 | 338.242 | 676.007 | 0 | 0 | 0
Mass lost (g) | 12.414751 | 125 | 144.469887037287 | 26.2050273755471 | 17.6429356046831 | 0.0487354500000002 | 5.51305995475115 | 0.0154110059904521 | 1.86926949935607 | 19.278894445851 | 24.2858904509801 | 0.0370730282531814 | 22.7021463473294 | 23.1930448234012 | 0.000859836406015256 | 0.0972665617664316 | 1.48977769754101 | 168.526888862105 | 0.000751062311897381 | 0.0910996902223932 | 0.0925851012435725 | 12.7913980482244 | 154.231155566808 | 8.971399 | 20.58851009 | 112.456225 | 0.00106947 | 0.29860054 | 1.000881 | 1.00512 | 98.209 | 276.924 | 330.151 | 337.29 | 675.321 | 0 | 0 | 0
Average specific MLR (g/s·m²) | 5.91319409383186 | 130 | 134.858659223124 | 26.5059880522985 | -11.6359402143437 | 0.04497665 | 5.08785633484163 | 0.0157736258466989 | 2.04540544243013 | 19.9772158115021 | 24.9641918529555 | -0.0220179820941731 | 23.2976208384165 | 23.7690088130267 | -0.000523345610441463 | -0.0592019921313872 | 1.49192728855605 | 168.770055266521 | 0.000709444848937928 | 0.0919954846922749 | 0.0874353812185741 | 13.2414492543798 | 153.670890857708 | 8.718786 | 20.61655731 | 118.629209 | 0.0008102 | 0.29425449 | 1.007618 | 1.005092 | 98.2074 | 276.919 | 329.605 | 336.274 | 674.783 | 0 | 0 | 0
Total smoke release (m²/m²) | 169.227935872306 | 135 | 132.15022410734 | 29.4608831675122 | -17.9517554678027 | 0.0396528499999999 | 4.48561651583709 | 0.020290519075235 | 2.16933566080441 | 20.6447380198282 | 24.9154635775761 | -0.0300976743388715 | 23.2122873869354 | 23.6509392316107 | -0.000711838266801459 | -0.0805246908146447 | 1.49192728855605 | 168.770055266521 | 0.000804576909312429 | 0.0860203415575279 | 0.0850944878652699 | 13.6727739270894 | 152.923985332061 | 8.522744 | 20.62444135 | 117.963992 | 0.00121076 | 0.27894634 | 1.008392 | 1.004938 | 98.208 | 276.908 | 329.04 | 335.258 | 675.16 | 0 | 0 | 0
Total smoke production (m²) | 1.49597495311118 | 140 | 120.318263100155 | 25.3404702430426 | 2.08632778520432 | 0.0419729166666667 | 4.74806749622926 | 0.0200961920257677 | 1.78031453507722 | 21.275909237847 | 24.9733873622956 | 0.00370184410585341 | 23.243695277819 | 23.6555780750644 | 8.75692622677323E-05 | 0.00990602514340863 | 1.49214621171172 | 168.79482032938 | 0.00084349579321488 | 0.0747249936212517 | 0.0769435470313434 | 14.0778690143309 | 151.970780270335 | 8.314463 | 20.65470058 | 118.398221 | 0.00136416 | 0.24865356 | 1.004503 | 1.004927 | 98.2087 | 276.925 | 328.721 | 334.546 | 674.043 | 0 | 0 | 0
MARHE (kW/m²) | 154.424999828001 | 145 | 105.263834103516 | 28.7606844880074 | -3.45301089886024 | 0.0323543166666668 | 3.65999057315235 | 0.0264412478377744 | 2.03870475258622 | 21.8398644808561 | 25.1562346224238 | -0.00470417542965747 | 23.3675805947405 | 23.7490735083642 | -0.000111719808075176 | -0.0126379873388208 | 1.49236513486738 | 168.819585392238 | 0.00085548850560517 | 0.065960899155013 | 0.0674049180762653 | 14.4387401770999 | 150.619755040387 | 8.115986 | 20.69104803 | 119.90076 | 0.00138807 | 0.22429478 | 1.005349 | 1.00481 | 98.2111 | 276.912 | 328.071 | 333.427 | 673.658 | 0 | 0 | 0
|  | 150 | 97.2036607370533 | 28.9157234479881 | -35.6774684822329 | 0.0297167166666666 | 3.36161953242835 | 0.0332546087499218 | 2.17880886874974 | 22.3460332179576 | 25.1387519865832 | -0.0448645824990286 | 23.2934735315656 | 23.6314964547681 | -0.00106021722227044 | -0.119934074917471 | 1.49236513486738 | 168.819585392238 | 0.000988217786082278 | 0.0647470458234564 | 0.062876300810837 | 14.7644432243177 | 148.973554786384 | 7.983097 | 20.70718489 | 119.437449 | 0.00193647 | 0.22123705 | 1.009898 | 1.004746 | 98.2094 | 276.941 | 327.258 | 332.007 | 673.43 | 0 | 0 | 0
Test Averages |  | 155 | 94.3026180772088 | 27.0125917505068 | -1.63888450822279 | 0.0308609833333333 | 3.49106146304675 | 0.0330567455027764 | 2.02497586888953 | 22.8247989149932 | 24.7432290702733 | -0.00218263242449601 | 22.874930513719 | 23.1727463249798 | -5.05775874935216E-05 | -0.0057214465490409 | 1.49236513486738 | 168.819585392238 | 0.00102016367201542 | 0.0624927465402018 | 0.0609710378848753 | 15.074061571057 | 147.256767193505 | 7.813075 | 20.71053569 | 115.445952 | 0.00213495 | 0.21795069 | 1.004867 | 1.004617 | 98.2086 | 276.928 | 326.515 | 330.766 | 673.379 | 0 | 0 | 0
HRR(60) (kW/m²) | 186.165711283203 | 160 | 96.0436415601706 | 27.0910343225184 | -13.365283585803 | 0.0313397333333333 | 3.54521870286576 | 0.0336262768280014 | 2.1746969099631 | 23.3006645640867 | 25.3447815165789 | -0.0176919088373001 | 23.3934584649997 | 23.675479415785 | -0.000418864423503444 | -0.0473828533374936 | 1.49236513486738 | 168.819585392238 | 0.00105383854878241 | 0.0681544212390676 | 0.0627811433236444 | 15.3834420240783 | 145.629153525542 | 7.674178 | 20.70936506 | 120.933197 | 0.00217115 | 0.22870679 | 1.006529 | 1.004501 | 98.2096 | 276.95 | 325.991 | 329.921 | 673.393 | 0 | 0 | 0
HRR(120) (kW/m²) | 180.951466557422 | 165 | 97.1806413112105 | 24.478530085841 | -28.7735858879304 | 0.0350951166666666 | 3.97003582202111 | 0.0299582916583499 | 1.86431842637877 | 23.7837252712651 | 24.9484075946499 | -0.0434180661237421 | 23.0037965502811 | 23.2578841898967 | -0.00100981235365527 | -0.114232166703085 | 1.49236513486738 | 168.819585392238 | 0.00105138974088381 | 0.0654284726775792 | 0.0629936807917273 | 15.6978790843667 | 144.143789522819 | 7.496293 | 20.70503179 | 117.059024 | 0.00222931 | 0.22432777 | 1.009432 | 1.004448 | 98.2098 | 276.939 | 325.654 | 329.251 | 673.626 | 0 | 0 | 0
HRR(180) (kW/m²) | 150.562218302885 | 170 | 95.7341391223708 | 24.9603368739897 | -10.0748254661939 | 0.0339053833333334 | 3.83545060331826 | 0.0303973508863462 | 1.91252387942502 | 24.2660122223491 | 25.0125455820567 | -0.0146628859399841 | 23.0528079709422 | 23.2962883872848 | -0.000341590819447733 | -0.0386414954126395 | 1.49236513486738 | 168.819585392238 | 0.00103063383411941 | 0.0648448552660593 | 0.0621076868573887 | 16.0106325034895 | 142.741248366759 | 7.329225 | 20.70882399 | 117.610007 | 0.00213233 | 0.22234965 | 1.005884 | 1.004204 | 98.2102 | 276.945 | 325.511 | 328.949 | 673.907 | 0 | 0 | 0
HRR(240) (kW/m²) | 127.210290861857 | 175 | 94.5963582487166 | 26.0509703659516 | -24.7084024628281 | 0.0320998333333334 | 3.6312028657617 | 0.032120751951916 | 1.77472899427301 | 24.7418384657768 | 25.1786888759616 | -0.0338628234177077 | 23.1886815374161 | 23.4220162685831 | -0.000793135600989708 | -0.0897212218314149 | 1.49236513486738 | 168.819585392238 | 0.00103107078419785 | 0.0569685049279981 | 0.0602965249952206 | 16.316643033121 | 141.381934090153 | 7.159158 | 20.71681786 | 119.089019 | 0.00210601 | 0.20063713 | 1.007807 | 1.003924 | 98.21 | 276.946 | 325.269 | 328.542 | 674.295 | 0 | 0 | 0
HRR(300) (kW/m²) | 109.815864170093 | 180 | 84.8047029027554 | 27.138536438864 | -25.6286013663844 | 0.02762395 | 3.12488122171946 | 0.0325591337865454 | 1.99079559434394 | 25.1903411186555 | 25.2564152051803 | -0.0301731438476577 | 23.2450329239707 | 23.4633555684285 | -0.000707963202714934 | -0.0800863351487482 | 1.49236513486738 | 168.819585392238 | 0.000899411883762841 | 0.0549936379583773 | 0.0546064145962788 | 16.6039003820998 | 139.946339548086 | 7.011421 | 20.73787702 | 119.74694 | 0.00155395 | 0.19503299 | 1.007039 | 1.003581 | 98.2113 | 276.937 | 325.056 | 328.109 | 674.721 | 0 | 0 | 0
HRR(360) (kW/m²) | 93.3319175895857 | 185 | 83.6540008064412 | 29.0315898889751 | -29.7110629270135 | 0.0254723 | 2.88148190045248 | 0.0336990855642092 | 2.12291482959552 | 25.6114878779285 | 25.3453684745015 | -0.0322023896808601 | 23.2997040208077 | 23.5016443095086 | -0.000756809108195764 | -0.0856118900673942 | 1.49236513486738 | 168.819585392238 | 0.000858393217217204 | 0.0540755234139059 | 0.0538233636974707 | 16.8749748278341 | 138.44047501583 | 6.879851 | 20.74136028 | 120.45132 | 0.00137368 | 0.19214614 | 1.007002 | 1.003312 | 98.211 | 276.939 | 324.677 | 327.491 | 675.046 | 0 | 0 | 0
EHC(60) (MJ/kg) | 16.0684364206739 | 190 | 82.6049246085737 | 27.6140581166573 | -30.2504009869628 | 0.02644405 | 2.99140837104073 | 0.0351677062563777 | 2.09090872794971 | 26.027135191466 | 25.1290743506793 | -0.0343802759165109 | 23.0799491456097 | 23.2675013476296 | -0.000799943116219295 | -0.0904913027397392 | 1.49236513486738 | 168.819585392238 | 0.000929976582628966 | 0.0552920949473386 | 0.0534659232502033 | 17.1431980452033 | 136.984922060347 | 6.752206 | 20.74099331 | 118.297043 | 0.00169838 | 0.19654077 | 1.006984 | 1.003045 | 98.2095 | 276.957 | 324.383 | 327.019 | 676.367 | 0 | 0 | 0
EHC(120) (MJ/kg) | 19.4577110224649 | 195 | 81.4823405797556 | 24.3636324625143 | -26.0579368369599 | 0.0295647166666668 | 3.34442496229262 | 0.0312055896418176 | 1.8264497766564 | 26.4373533544368 | 24.8863425654165 | -0.0334869711733291 | 22.8311507468749 | 23.005828610627 | -0.000770395519502617 | -0.087148814423373 | 1.49236513486738 | 168.819585392238 | 0.000922584416176608 | 0.0539984701527432 | 0.0526583776253554 | 17.4085087973922 | 135.576171048394 | 6.613776 | 20.74205205 | 115.891458 | 0.00170499 | 0.19453222 | 1.006499 | 1.002664 | 98.2072 | 276.942 | 324.016 | 326.495 | 675.795 | 0 | 0 | 0
EHC(180) (MJ/kg) | 20.6719761797996 | 200 | 79.7631293800934 | 33.3388473296302 | -38.2673101850926 | 0.0211496833333333 | 2.39249811463047 | 0.041548670337465 | 2.28038694722479 | 26.8404670293364 | 24.9522290660143 | -0.0351443255401368 | 22.8686350193497 | 23.0290802282957 | -0.000809341492433152 | -0.0915544674698135 | 1.49236513486738 | 168.819585392238 | 0.000878741220558445 | 0.0482294618112711 | 0.0508315839110146 | 17.6672337012332 | 134.202335146682 | 6.469464 | 20.7491844 | 116.389055 | 0.00151318 | 0.17893964 | 1.006393 | 1.002369 | 98.21 | 276.946 | 323.691 | 325.962 | 676.124 | 0 | 0 | 0
EHC(240) (MJ/kg) | 21.3890660623693 | 205 | 74.8051742792331 | 30.6293395052926 | -35.6545597857498 | 0.0215896833333332 | 2.44227187028656 | 0.0440445485656065 | 2.33380485681621 | 27.2268877884848 | 25.5385641322912 | -0.0326884894383514 | 23.3898840890931 | 23.5486762585184 | -0.000769770655163735 | -0.0870781284121872 | 1.49236513486738 | 168.819585392238 | 0.000950907856091061 | 0.050386107820457 | 0.0484782566619091 | 17.9155083026655 | 132.814086773096 | 6.391798 | 20.7617584 | 121.839216 | 0.00172177 | 0.18157668 | 1.005766 | 1.002025 | 98.2116 | 276.952 | 323.468 | 325.664 | 676.429 | 0 | 0 | 0
EHC(300) (MJ/kg) | 21.8546134205816 | 210 | 72.9783641799144 | 21.7625034146968 | -17.2337366274857 | 0.02964405 | 3.35339932126697 | 0.0304815547532441 | 1.61554847030055 | 27.5963466346326 | 25.18916581829 | -0.0220138529859603 | 23.0566167026705 | 23.2071028455508 | -0.000510877750272016 | -0.0577916007095041 | 1.49236513486738 | 168.819585392238 | 0.000903596733182906 | 0.0478913996310131 | 0.0470908578457572 | 18.1544310889346 | 131.411174450632 | 6.245363 | 20.76436055 | 118.460051 | 0.00158096 | 0.17685989 | 1.004216 | 1.001699 | 98.2115 | 276.948 | 323.282 | 325.392 | 676.609 | 0 | 0 | 0
EHC(360) (MJ/kg) | 22.0892430540842 | 215 | 72.0805449935912 | 33.6172508325725 | -31.7063640202148 | 0.0189543166666667 | 2.14415346907995 | 0.0443837922058502 | 2.36252465634829 | 27.9589939075664 | 25.4780136815728 | -0.0256216827687738 | 23.3091796327157 | 23.4556203591823 | -0.00060097246398776 | -0.0679833104058552 | 1.49236513486738 | 168.819585392238 | 0.000841264452337219 | 0.0447800404692335 | 0.0461036789566909 | 18.3874174309408 | 130.041832128216 | 6.116349 | 20.76978601 | 121.130945 | 0.00128593 | 0.16740461 | 1.004248 | 1.001319 | 98.2102 | 276.97 | 323.118 | 325.148 | 677.784 | 0 | 0 | 0
MLR(60) (g/s) | 0.0928896319444444 | 220 | 69.1025560212006 | 31.2130579412638 | -72.1328439388511 | 0.0195708666666666 | 2.21389894419306 | 0.0425400765296868 | 2.21561612716161 | 28.3119516601034 | 25.4601304038534 | -0.0602852936359882 | 23.2789057644611 | 23.4170257100977 | -0.00141170227101473 | -0.159694827037865 | 1.49236513486738 | 168.819585392238 | 0.000832546165752294 | 0.0433615278091961 | 0.0442638265444767 | 18.6133361946937 | 128.690689364106 | 6.044515 | 20.77621183 | 120.888708 | 0.00125292 | 0.16381922 | 1.00789 | 1.000987 | 98.2102 | 276.969 | 322.925 | 324.841 | 676.95 | 0 | 0 | 0
MLR(120) (g/s) | 0.0773323815972222 | 225 | 66.7246652835254 | 32.9476298199714 | -25.4207804752902 | 0.0179025333333333 | 2.02517345399698 | 0.0487652113795557 | 2.20665823570098 | 28.6515197133652 | 25.6065381368651 | -0.0193338985506402 | 23.4037801573326 | 23.5387792392839 | -0.000455096369818232 | -0.0514814897984425 | 1.49236513486738 | 168.819585392238 | 0.000873020822229542 | 0.0395047726199113 | 0.0423996477979434 | 18.8299948805497 | 127.340087614956 | 5.922273 | 20.78370102 | 122.236084 | 0.00139703 | 0.15326626 | 1.00289 | 1.000682 | 98.2113 | 276.953 | 322.801 | 324.663 | 676.936 | 0 | 0 | 0
MLR(180) (g/s) | 0.0612839340277778 | 230 | 57.5151094128223 | 34.4510756018842 | -22.0061736137396 | 0.0147581333333332 | 1.66947209653091 | 0.0467411042592514 | 2.37455755194981 | 28.9621191501061 | 25.3264385562429 | -0.0139662582345386 | 23.127697103153 | 23.2539051544165 | -0.000324770044348049 | -0.036738692799553 | 1.49236513486738 | 168.819585392238 | 0.000689811448805261 | 0.0350440369593487 | 0.036641059618373 | 19.0275966490905 | 125.922257174374 | 5.867007 | 20.80262393 | 119.472806 | 0.00068801 | 0.14279796 | 1.001957 | 1.000363 | 98.2118 | 276.962 | 322.521 | 324.281 | 676.899 | 0 | 0 | 0
MLR(240) (g/s) | 0.0501741998263889 | 235 | 54.385147706216 | 31.8282533376184 | -79.5878091139295 | 0.0151049666666667 | 1.70870663650076 | 0.0486334975552185 | 2.21104670002744 | 29.2418697929036 | 26.1963107719662 | -0.0500168769957571 | 23.9075868919628 | 24.0353111978766 | -0.00120217120373894 | -0.135992217617527 | 1.49236513486738 | 168.819585392238 | 0.000734607359454991 | 0.0333977867023578 | 0.0346977216050235 | 19.205943602149 | 124.433488480441 | 5.770437 | 20.81368687 | 127.743387 | 0.00077131 | 0.13563846 | 1.005857 | 1.000138 | 98.2134 | 276.953 | 322.326 | 324.048 | 676.862 | 0 | 0 | 0
MLR(300) (g/s) | 0.0425093375 | 240 | 50.0313670814923 | 27.6642311621944 | -16.6769156470667 | 0.0159873333333334 | 1.80852187028659 | 0.0500316291347713 | 1.98205055469258 | 29.5029110798729 | 25.6971170942218 | -0.0113182304246968 | 23.4341809841728 | 23.5566338037938 | -0.00026661940942154 | -0.0301605666766448 | 1.49236513486738 | 168.819585392238 | 0.000799872332187305 | 0.0316877029013887 | 0.0321001104100579 | 19.3729381821867 | 122.928796166137 | 5.715315 | 20.82050754 | 122.827817 | 0.00109026 | 0.13288881 | 1.001205 | 0.999914 | 98.2131 | 276.964 | 322.081 | 323.764 | 676.778 | 0 | 0 | 0
MLR(360) (g/s) | 0.0357708738425926 | 245 | 47.8323507551302 | 31.9341924218756 | -29.0111464963741 | 0.0132409166666666 | 1.49784125188536 | 0.0524834919794199 | 2.14625104298144 | 29.7475703744645 | 25.7364986713912 | -0.016305554283536 | 23.445901652448 | 23.5584860522535 | -0.000384134173162946 | -0.0434540919867586 | 1.49236513486738 | 168.819585392238 | 0.000694929543675164 | 0.0284183312058635 | 0.0303665781064769 | 19.529104903478 | 121.418654589651 | 5.615035 | 20.82677726 | 123.077581 | 0.0006637 | 0.12440456 | 1.001558 | 0.999698 | 98.2135 | 276.954 | 321.749 | 323.294 | 676.564 | 0 | 0 | 0
SEA(60) (m²/kg) | 197.177221649567 | 250 | 44.2439215447699 | 39.795647500023 | -32.4483181275466 | 0.00982811666666662 | 1.11177790346907 | 0.063071862603022 | 2.76134687676089 | 29.9777610552142 | 25.1240576335826 | -0.013881352260451 | 22.8692602301157 | 22.9736880248496 | -0.000318905856194641 | -0.0360753230989413 | 1.49236513486738 | 168.819585392238 | 0.000619877624046467 | 0.0271388392619415 | 0.0281967589034458 | 19.6755132460029 | 119.911044220857 | 5.583031 | 20.83199102 | 117.193749 | 0.00042287 | 0.12282444 | 1.001124 | 0.999541 | 98.2118 | 276.974 | 321.486 | 322.954 | 676.358 | 0 | 0 | 0
SEA(120) (m²/kg) | 149.50611684084 | 255 | 44.8078394345932 | 26.0936871140561 | -23.053920202645 | 0.0151799666666668 | 1.71719079939669 | 0.0411660444787601 | 1.94956994691738 | 30.2003904576626 | 25.8154126490145 | -0.0148388145856604 | 23.4824148353867 | 23.5839418433283 | -0.000349957740212146 | -0.0395879796620075 | 1.49236513486738 | 168.819585392238 | 0.0006248991829861 | 0.0295944068085411 | 0.0288716343031162 | 19.8181842290193 | 118.43290375554 | 5.50662 | 20.83234526 | 123.647226 | 0.00037466 | 0.12718056 | 1.001068 | 0.999376 | 98.211 | 276.991 | 321.265 | 322.654 | 676.198 | 0 | 0 | 0
SEA(180) (m²/kg) | 123.829626236473 | 260 | 45.9029307097054 | 28.1229880545064 | -27.2456853406234 | 0.0144288333333333 | 1.63222096530919 | 0.045043217154563 | 2.11442712204342 | 30.4271673830234 | 26.0306440799644 | -0.0165490867094194 | 23.6601380744744 | 23.7549938395415 | -0.000393123452832296 | -0.0444709788271828 | 1.49236513486738 | 168.819585392238 | 0.000649921073120327 | 0.030508716539444 | 0.0296137691258912 | 19.9643977375918 | 117.027566857782 | 5.437682 | 20.83060172 | 125.621721 | 0.00045336 | 0.12886831 | 1.001158 | 0.999271 | 98.212 | 276.985 | 321.02 | 322.307 | 676.028 | 0 | 0 | 0
SEA(240) (m²/kg) | 110.996996145831 | 265 | 45.6934364054156 | 29.9425121099573 | -44.9726075780807 | 0.0134901833333332 | 1.52603883861235 | 0.0450633919965097 | 2.13427059069794 | 30.6561583008112 | 25.534623232299 | -0.0260601120583368 | 23.1930929690365 | 23.2803573464403 | -0.000606688721206359 | -0.0686299458378234 | 1.49236513486738 | 168.819585392238 | 0.000607913419654777 | 0.0287917015514566 | 0.0292273658529087 | 20.1115005750388 | 115.683616229476 | 5.363041 | 20.82997113 | 120.795477 | 0.0003334 | 0.12594136 | 1.00221 | 0.999237 | 98.2122 | 276.962 | 320.796 | 322.003 | 675.983 | 0 | 0 | 0
SEA(300) (m²/kg) | 103.468935531502 | 270 | 45.8631679161726 | 26.9581829999511 | -33.9728487877858 | 0.0150392333333334 | 1.70127073906486 | 0.0384536800951904 | 1.96928603164335 | 30.8850498116152 | 25.5677678495941 | -0.0219295619729917 | 23.2100227979005 | 23.2984863330519 | -0.000510925599917562 | -0.0577970135653351 | 1.49236513486738 | 168.819585392238 | 0.000578313867476927 | 0.0296165521299585 | 0.0294328114020249 | 20.2581510181761 | 114.389073376352 | 5.300129 | 20.82937813 | 121.040562 | 0.0002105 | 0.1279683 | 1.001663 | 0.999162 | 98.212 | 276.99 | 320.614 | 321.836 | 676.234 | 0 | 0 | 0
SEA(360) (m²/kg) | 102.691269589321 | 275 | 48.3484190809512 | 30.9223546526861 | -21.3636174303604 | 0.0138217166666667 | 1.56354260935143 | 0.0429854718560448 | 2.18446059460222 | 31.120578779108 | 25.9493886829064 | -0.0124933790428815 | 23.5457252181445 | 23.635068309702 | -0.000295281867097503 | -0.0334029261422515 | 1.49236513486738 | 168.819585392238 | 0.000594133012777226 | 0.0301929954080902 | 0.030874751929333 | 20.4089199265045 | 113.165741014938 | 5.215607 | 20.82588088 | 124.624019 | 0.00023914 | 0.12830913 | 1.00054 | 0.999116 | 98.2126 | 277.016 | 320.468 | 321.684 | 675.826 | 0 | 0 | 0
COY(60) (kg/kg) | 0.0196923394830114 | 280 | 46.5944355067231 | 29.6963144008225 | -16.0220411859322 | 0.0138702333333332 | 1.56903092006032 | 0.0467034013606488 | 2.09316513060689 | 31.3579359155771 | 25.8073258848476 | -0.00945911142817633 | 23.408053057372 | 23.4936919194321 | -0.000222229449725154 | -0.0251390780232075 | 1.49236513486738 | 168.819585392238 | 0.00064778707433251 | 0.0290326887667144 | 0.029767192689827 | 20.5605247880524 | 111.992628269918 | 5.160564 | 20.82917257 | 123.217062 | 0.00046715 | 0.12577178 | 1.000225 | 0.999147 | 98.2124 | 277.016 | 320.348 | 321.52 | 675.865 | 0 | 0 | 0
COY(120) (kg/kg) | 0.0186536974629984 | 285 | 44.3659103649897 | 25.7278042263518 | -13.2694875937746 | 0.0152440000000001 | 1.72443438914028 | 0.041323458041394 | 1.78856194276044 | 31.5853367802564 | 25.6317478458314 | -0.00866906003261887 | 23.2472742305699 | 23.3335642063138 | -0.000202280068879502 | -0.0228823607329753 | 1.49236513486738 | 168.819585392238 | 0.000629934794383014 | 0.0272648382554403 | 0.0282816140004865 | 20.7056468047782 | 110.825743088619 | 5.075824 | 20.83370344 | 121.538203 | 0.00041291 | 0.1217399 | 1.000218 | 0.99923 | 98.2137 | 277.026 | 320.327 | 321.516 | 675.881 | 0 | 0 | 0
COY(180) (kg/kg) | 0.0208691444822703 | 290 | 43.7150159441886 | 34.2479501353698 | -45.3545311880439 | 0.0112836166666667 | 1.27642722473605 | 0.0513981825403223 | 2.32963979273921 | 31.8055390960294 | 25.5695867975154 | -0.0219969600969654 | 23.1810498391365 | 23.2651758136738 | -0.000511763144022266 | -0.0578917583735595 | 1.49236513486738 | 168.819585392238 | 0.000579957389148356 | 0.026286762392682 | 0.0277601700751352 | 20.8457512649672 | 109.674272744929 | 5.014079 | 20.8353065 | 120.898068 | 0.00021698 | 0.11939273 | 1.001792 | 0.999283 | 98.2131 | 277.03 | 320.191 | 321.353 | 675.936 | 0 | 0 | 0
COY(240) (kg/kg) | 0.0227513188654667 | 295 | 40.9281123956187 | 31.478369859904 | -32.5577830508339 | 0.0114937499999999 | 1.3001979638009 | 0.0452626457318657 | 2.15529235254444 | 32.0171469168789 | 25.219361176212 | -0.0163186832262447 | 22.8496157556392 | 22.9314469649542 | -0.00037421101894052 | -0.0423315632285656 | 1.49236513486738 | 168.819585392238 | 0.000520237534380629 | 0.0247723914770575 | 0.0259945433006414 | 20.9801380484067 | 108.532701413149 | 4.958367 | 20.84027875 | 117.537252 | 4.69E-06 | 0.1163805 | 1.001291 | 0.99943 | 98.2142 | 277.009 | 319.996 | 321.142 | 677.047 | 0 | 0 | 0
COY(300) (kg/kg) | 0.0238388701651112 | 300 | 39.4862126600837 | 28.3782859536082 | -9.63867486184605 | 0.0123001833333334 | 1.39142345399699 | 0.0387819735855266 | 2.11387281888357 | 32.2181827295182 | 25.2419961152882 | -0.00516710343630144 | 22.8640488427823 | 22.9446670368884 | -0.000118557467891098 | -0.0134114782682238 | 1.49236513486738 | 168.819585392238 | 0.000477025385130469 | 0.0260010232156181 | 0.02537972525627 | 21.108573719799 | 107.393942431727 | 4.897925 | 20.84256704 | 117.717054 | -0.00017424 | 0.1195258 | 1.00021 | 0.999621 | 98.2127 | 277.009 | 319.911 | 321.039 | 676.079 | 0 | 0 | 0
COY(360) (kg/kg) | 0.0244049516871319 | 305 | 41.6172261678258 | 29.0160760722279 | -44.2683596326595 | 0.01267905 | 1.43428167420814 | 0.0393844123416068 | 1.8927267876249 | 32.4209413265879 | 25.3944485348042 | -0.0243208079526264 | 22.9971062131405 | 23.0782113116377 | -0.00056128074520047 | -0.0634932969683789 | 1.49236513486738 | 168.819585392238 | 0.000499356933299847 | 0.0239979775766354 | 0.0262420157881577 | 21.23762807241 | 106.298168283895 | 4.836217 | 20.84003993 | 119.117214 | -9.504E-05 | 0.11392788 | 1.002625 | 0.999849 | 98.2139 | 276.977 | 319.841 | 320.969 | 676.093 | 0 | 0 | 0
CO2Y(60) (kg/kg) | 1.51160256190644 | 310 | 38.3361821206188 | 33.9213537450953 | -71.6437252916766 | 0.00999051666666667 | 1.13014894419306 | 0.050984207163461 | 2.23070824383681 | 32.620824847309 | 25.8291437483641 | -0.0305074970585178 | 23.3810377581987 | 23.4617028796448 | -0.000715757831588583 | -0.0809680804964461 | 1.49236513486738 | 168.819585392238 | 0.000509358571403343 | 0.0222859278885224 | 0.0241983396625676 | 21.3637289610368 | 105.228467249384 | 4.77489 | 20.84877576 | 123.178906 | -8.922E-05 | 0.10851906 | 1.00351 | 1.000026 | 98.2137 | 276.979 | 319.708 | 320.811 | 676.152 | 0 | 0 | 0
CO2Y(120) (kg/kg) | 1.64582703324155 | 315 | 34.4677391620486 | 34.6181165006937 | -47.7782917909447 | 0.0088016000000001 | 0.995656108597296 | 0.0409613060516944 | 1.7700779668528 | 32.8028346505157 | 26.03709730027 | -0.0177912347813191 | 23.5592552201116 | 23.6366625586178 | -0.000420525413027184 | -0.0475707480799981 | 1.49236513486738 | 168.819585392238 | 0.000360525031344597 | 0.0155795182330518 | 0.0210169795599582 | 21.4767672590932 | 104.13598301751 | 4.73483 | 20.86051247 | 125.117101 | -0.00069658 | 0.09111465 | 1.002396 | 1.000365 | 98.2155 | 276.984 | 319.572 | 320.622 | 676.136 | 0 | 0 | 0
CO2Y(180) (kg/kg) | 1.70616509060483 | 320 | 25.688723487681 | 27.6757527900935 | -16.6397538173746 | 0.00820531666666663 | 0.928203242835591 | 0.0337389254957676 | 1.4391211866123 | 32.95322580714 | 26.1483972459798 | -0.00575777745861906 | 23.6415281478848 | 23.7130473187271 | -0.000136534449326934 | -0.0154450734532731 | 1.49236513486738 | 168.819585392238 | 0.000276838567685846 | 0.0118084450578629 | 0.0156393234076094 | 21.5684080165121 | 102.978830647313 | 4.68626 | 20.87943836 | 126.090733 | -0.00103361 | 0.08145597 | 1.001263 | 1.000606 | 98.2158 | 276.983 | 319.323 | 320.289 | 676.165 | 0 | 0 | 0
CO2Y(240) (kg/kg) | 1.73781430797809 | 325 | 21.2000516536167 | 34.395077104258 | 7.75557727575856 | 0.00544870000000004 | 0.616368778280547 | 0.0519860449195995 | 1.69692006475651 | 33.0704477449933 | 25.8431368854259 | 0.00180578239508517 | 23.3395572636519 | 23.4013876851606 | 4.2257813902426E-05 | 0.00478029569031968 | 1.49247077940214 | 168.831536131464 | 0.000283256362953424 | 0.00924600835683884 | 0.0128165722652467 | 21.6395477556942 | 101.755223830749 | 4.655273 | 20.88868535 | 123.026988 | -0.000995 | 0.07528168 | 1.000581 | 1.000787 | 98.2155 | 277.003 | 318.968 | 319.813 | 676.162 | 0 | 0 | 0
CO2Y(300) (kg/kg) | 1.75277171597436 | 330 | 17.2656928246366 | 42.4271168990258 | -15.2839789710956 | 0.00359743333333338 | 0.406949472096536 | 0.0613307766458161 | 1.9890010466823 | 33.1666121061889 | 25.5172066360822 | -0.00238308615887629 | 23.0165911249962 | 23.0722230548778 | -5.49830954165857E-05 | -0.00621980717382191 | 1.4925764239369 | 168.84348687069 | 0.000220633380264883 | 0.0071552986653699 | 0.0103399469570548 | 21.69743905375 | 100.504885170269 | 4.630753 | 20.89689695 | 119.794446 | -0.00123429 | 0.07019035 | 1.001344 | 1.001072 | 98.2154 | 276.965 | 318.572 | 319.342 | 676.196 | 0 | 0 | 0
CO2Y(360) (kg/kg) | 1.74984970660764 | 335 | 15.216315869987 | 47.8376272883291 | 39.1914318261023 | 0.00281184999999993 | 0.318082579185512 | 0.0851625154446663 | 2.46417472079085 | 33.2478171279255 | 25.7388988635878 | 0.00474128772557258 | 23.193091748446 | 23.242720956555 | 0.000110200427580223 | 0.0124661117172198 | 1.49285192500585 | 168.874652149983 | 0.000239464219053079 | 0.00692888968865557 | 0.00919825489789806 | 21.7462845583873 | 99.2472153072402 | 4.617696 | 20.90122773 | 121.761828 | -0.00116634 | 0.06945251 | 1.000642 | 1.001183 | 98.2152 | 276.998 | 318.25 | 318.931 | 676.816 | 0 | 0 | 0
|  | 340 | 14.986802387103 | 47.721678490241 | 72.9317476663004 | 0.00277616666666667 | 0.314046003016591 | 0.0627144310156916 | 2.1236316090391 | 33.3233249235682 | 25.9526089127635 | 0.00864838653715371 | 23.3653829167775 | 23.4113826831291 | 0.000202470686812928 | 0.0229039238476163 | 1.49363360279183 | 168.963077238895 | 0.000174105712904729 | 0.00589555528529405 | 0.00888896908690408 | 21.7915026183494 | 98.0097791869653 | 4.60149 | 20.90257277 | 123.684841 | -0.00143467 | 0.0666863 | 1.000606 | 1.001593 | 98.2149 | 276.989 | 317.974 | 318.6 | 676.164 | 0 | 0 | 0
User-defined Test Averages |  | 345 | 12.7216436558325 | 37.2865459898519 | -132.616855931744 | 0.00301608333333334 | 0.341185897435898 | 0.0558690135517882 | 1.54850948934514 | 33.3925960386755 | 26.009846951177 | -0.0170692082125213 | 23.3932751102006 | 23.4330429340823 | -0.000399983488894803 | -0.0452470010061994 | 1.49413977950886 | 169.020337048514 | 0.000168505600623323 | 0.00467043366232241 | 0.00747009991111219 | 21.8324002908444 | 96.7901334454364 | 4.58988 | 20.90757861 | 124.105599 | -0.00145846 | 0.06355358 | 1.003602 | 1.001651 | 98.2125 | 276.978 | 317.653 | 318.193 | 676.192 | 0 | 0 | 0
HRR(0-22) (kW/m²) | 3.54308103308998 | 350 | 12.389934231816 | 0 | 0 | -0.000195183333333378 | -0.0220795625942735 | 0 | 0 | 33.4553749833947 | 26.3173242160888 | -0.00245062890245093 | 23.6528310307504 | 23.6891942080144 | -5.80534240019333E-05 | -0.0065671294119834 | 1.49413977950886 | 169.020337048514 | 0.000182459666525694 | 0.00461877744466969 | 0.00728513526737209 | 21.8692883787906 | 95.5867856668419 | 4.574795 | 20.90851848 | 126.965992 | -0.00141146 | 0.06328634 | 1.002389 | 1.002109 | 98.2126 | 276.982 | 317.425 | 317.913 | 676.155 | 0 | 0 | 0
EHC(0-22) (MJ/kg) | -2.27123872986 | 355 | 11.6928778463167 | 41.3382995819877 | -96.5234425188117 | 0.00250046666666663 | 0.282858220211158 | 0.0799671707485335 | 1.25099140342731 | 33.51558201359 | 25.9742044798288 | -0.0103367504490566 | 23.3207694855234 | 23.3490836176884 | -0.000241353650570201 | -0.0273024491595251 | 1.49413977950886 | 169.020337048514 | 0.000199955244884347 | 0.0031280623045565 | 0.00668965413503711 | 21.9042253522966 | 94.4100901791267 | 4.585101 | 20.91026259 | 123.551403 | -0.00133234 | 0.05966191 | 1.003655 | 1.002473 | 98.2142 | 276.994 | 317.103 | 317.488 | 676.118 | 0 | 0 | 0
MLR(0-22) (g/s) | -0.0710320937499999 | 360 | 10.1820375710693 | 24.821568322165 | 85.1535516583876 | 0.00362625000000006 | 0.410209276018106 | 0.0487632619806133 | 0.251024499146935 | 33.5702693021335 | 26.4112888104674 | 0.0130151700995918 | 23.6987701046305 | 23.7252424930596 | 0.000308788066701233 | 0.0349307767761576 | 1.49491174967562 | 169.107663990454 | 0.000176827778757202 | 0.000910277590031587 | 0.00551936046077665 | 21.9347478887862 | 93.2507480614818 | 4.551547 | 20.91465906 | 127.666794 | -0.00143606 | 0.05400457 | 1.001461 | 1.002948 | 98.214 | 276.999 | 316.91 | 317.264 | 676.079 | 0 | 0 | 0
SEA(0-22) (m²/kg) | -11.4600371680463 | 365 | 7.84892793974148 | 0 | 680.103161382335 | 0.000442900000000031 | 0.0501018099547547 | 0.35199576199365 | -0.841850263235654 | 33.6153467159105 | 25.9755515602827 | 0.0129229500968507 | 23.2882208732165 | 23.3087404902742 | 0.000301217690176257 | 0.0340743993412056 | 1.49643676406781 | 169.280176930748 | 0.000155898922986999 | -0.000372855481587097 | 0.00405296301924598 | 21.9586786974862 | 92.096840317563 | 4.553924 | 20.91945151 | 123.385362 | -0.00150776 | 0.05079173 | 1.00183 | 1.003307 | 98.2153 | 276.993 | 316.644 | 316.923 | 676.1 | 0 | 0 | 0
COY(0-22) (kg/kg) | -0.000335951378968351 | 370 | 6.71222578534691 | 47.2596580012221 | 175.483805968764 | 0.00125553333333331 | 0.14202865761689 | 0.123355927570869 | -0.45943653177148 | 33.6517496002232 | 25.7783611212736 | 0.00953159913902779 | 23.0998257969879 | 23.1152993994302 | 0.000220325767853979 | 0.0249237293952465 | 1.49774062271288 | 169.427672252589 | 0.000154877478929476 | -0.000576837880190142 | 0.00340615812093499 | 21.9773265003367 | 90.9506745951979 | 4.542954 | 20.92161455 | 121.458121 | -0.00150711 | 0.05026375 | 1.002582 | 1.003672 | 98.2161 | 277.01 | 316.485 | 316.697 | 676.095 | 0 | 0 | 0
CO2Y(0-22) (kg/kg) | -0.316254337020154 | 375 | 4.50529958343222 | 0 | -1117.82905193692 | 0.000217116666666713 | 0.0245607088989494 | 0.536801866862654 | -4.06660582867342 | 33.6797934136452 | 25.8067333157981 | -0.0104944948031924 | 23.1120244471603 | 23.1263459757899 | -0.000242699317659757 | -0.0274546739434114 | 1.49829143713252 | 169.489981576077 | 0.000116548631993688 | -0.000882927902168999 | 0.00214650508216746 | 21.9912081583444 | 89.8127824363871 | 4.542931 | 20.92604575 | 121.656011 | -0.00166137 | 0.0494848 | 1.005305 | 1.004103 | 98.2165 | 276.994 | 316.304 | 316.5 | 676.927 | 0 | 0 | 0
HRR(22-400) (kW/m²) | 89.7705456876739 | 380 | 4.50276557752366 | 69.4182903824745 | 543.825217260225 | 0.000573399999999976 | 0.0648642533936624 | 0.225281205009955 | -1.93966394465028 | 33.7023135765475 | 26.1051461591748 | 0.0133354926506769 | 23.3692989879611 | 23.3834165520066 | 0.000311829379577 | 0.0352748166942308 | 1.49907101058146 | 169.578168617812 | 0.000129176242952703 | -0.00111220330586242 | 0.00211278117239621 | 22.0018563739808 | 88.6902988856514 | 4.538935 | 20.92624874 | 124.432654 | -0.00161669 | 0.04893254 | 1.003022 | 1.004548 | 98.2161 | 276.982 | 316.169 | 316.36 | 676.195 | 0 | 0 | 0
EHC(22-400) (MJ/kg) | 22.0958892643506 | 385 | 4.64333428997527 | 12.856942655949 | -48.3473844496102 | 0.0031925999999999 | 0.361153846153835 | 0.0229694022761729 | -0.382659251947683 | 33.7251788262163 | 26.2779515914587 | -0.00656111400887192 | 23.5123873229771 | 23.5255566943516 | -0.000154353859593821 | -0.0174608438454548 | 1.4998505840304 | 169.666355659548 | 7.33321137069073E-05 | -0.00122167792776813 | 0.00214897358682396 | 22.0125107608789 | 87.5978670810813 | 4.534799 | 20.92617225 | 126.023282 | -0.0018398 | 0.04867681 | 1.005768 | 1.005016 | 98.2157 | 276.985 | 316.013 | 316.19 | 676.263 | 0 | 0 | 0
MLR(22-400) (g/s) | 0.03441218 | 390 | 3.68826735066116 | 24.1138106499849 | 226.865646789126 | 0.0013521 | 0.152952488687783 | 0.0119910945404498 | -0.740059708366313 | 33.7460078303179 | 26.3267966857879 | 0.0130252785177621 | 23.5403635621855 | 23.5499794192717 | 0.000306745041023578 | 0.0346996652741604 | 1.50061744663296 | 169.753104822733 | 1.62131589281422E-05 | -0.00100063473168209 | 0.00164142830239196 | 22.0219867656019 | 86.5282252059433 | 4.512302 | 20.92793096 | 126.40776 | -0.00206468 | 0.04923504 | 1.004048 | 1.00554 | 98.2173 | 276.969 | 315.802 | 315.931 | 676.32 | 0 | 0 | 0
SEA(22-400) (m²/kg) | 102.685602044035 | 395 | 4.27533359266702 | 0 | 0 | -0.00336353333333312 | -0.380490196078407 | 0 | 0 | 33.7659168326762 | 25.9418225936979 | 0.00478784057388981 | 23.1869537612469 | 23.2006891944693 | 0.000111081201067487 | 0.0125657467270913 | 1.50166201223819 | 169.871268352737 | 6.85581369819761E-05 | -0.000946843742701581 | 0.00199195888223675 | 22.0310702335635 | 85.4833337536107 | 4.521423 | 20.92662418 | 122.689312 | -0.00185509 | 0.04933438 | 1.005563 | 1.006112 | 98.219 | 276.981 | 315.677 | 315.864 | 676.359 | 0 | 0 | 0
COY(22-400) (kg/kg) | 0.0244265168546024 | 400 | 5.2151840741216 | 3.95678590747685 | 15.5705064283259 | 0.0116514333333322 | 1.31803544494708 | 0.00734593073122045 | -0.142910409266403 | 33.7896431268432 | 26.3027018713449 | 0.0077142078889008 | 23.5057861189137 | 23.5174784279388 | 0.00018141871761586 | 0.0205224793683099 | 1.5023932620349 | 169.953988917975 | 8.55906221860915E-05 | -0.00166511110620672 | 0.00239644543642404 | 22.0420412443602 | 84.4741078171079 | 4.513053 | 20.92532761 | 126.106564 | -0.00179188 | 0.0475702 | 1.005903 | 1.006788 | 98.2185 | 276.969 | 315.627 | 315.784 | 676.387 | 0 | 0 | 0
CO2Y(22-400) (kg/kg) | 1.74576548739872
C-factor | 0.041612
Time to ignition (s) | 22

## tmavekreslo_35_red
Column1 | Column2 | Column3 | Column4 | Column5 | Column6 | Column7 | Column8 | Column9 | Column10 | Column11 | Column12 | Column13 | Column14 | Column15 | Column16 | Column17 | Column18 | Column19 | Column20 | Column21 | Column22 | Column23 | Column24 | Column25 | Column26 | Column27 | Column28 | Column29 | Column30 | Column31 | Column32 | Column33 | Column34 | Column35 | Column36 | Column37 | Column38 | Column39
Column1 | Column2 | Column3 | Column4 | Column5 | Column6 | Column7 | Column8 | Column9 | Column10 | Column11 | Column12 | Column13 | Column14 | Column15 | Column16 | Column17 | Column18 | Column19 | Column20 | Column21 | Column22 | Column23 | Column24 | Column25 | Column26 | Column27 | Column28 | Column29 | Column30 | Column31 | Column32 | Column33 | Column34 | Column35 | Column36 | Column37 | Column38 | Column39
Exported data
Parameter | Value | Time (s) | HRR (kW/m²) | EHC (MJ/kg) | SEA (m²/kg) | MLR (g/s) | Specific MLR (g/s·m²) | COY (kg/kg) | CO2Y (kg/kg) | THR (MJ/m²) | MFR (g/s) | k (1/m) | V stack (l/s) | V smoke (l/s) | SPR (m²/s) | RSR ((m²/s)/m²) | TSP (m²) | TSR (m²/m²) | COP (g/s) | CO2P (g/s) | O2C (g/s) | TOC (g) | ARHE(kW/m²) | Specimen mass (g) | Oxygen (%) | DPT (Pa) | CO (%) | CO2 (%) | PDM (-) | PDC (-) | APT (kPa) | Cold Trap TC (K) | Stack TC (K) | Smoke TC (K) | Cone Heater TC (K) | Soot MFM (g/s) | Spare TC (K) | HFM (kW/m²)
Peaks |  | 0 | -5.80990637537982 | 0 | 0 | -23.752077 | -2686.88653846154 | 0 | 0 | 0 | 26.6939395405832 | 0.00538963700962167 | 24.1002282968291 | 24.3062622494524 | 0.000131001930585218 | 0.0148192229168799 | 0 | 0 | 0.000131666399654935 | 0.0169060676776727 | -0.000410553061302181 | 0 | 0 | 18.0245 | 20.94513539 | 121.282698 | 0.00156477 | 0.10353167 | 0.999103 | 0.999746 | 98.6469 | 276.011 | 318.866 | 321.592 | 929.742 | 0 | 0 | 0
peak HRR (kW/m²) | 378.20997344828 | 5 | 30.2778573948797 | 0.0905479691400759 | 3.33070088627759 | 2.95596093333333 | 334.384720965309 | 0.000312566060956218 | 0.0321647921842042 | 0.0756946434871992 | 27.0205914282062 | 0.399555204989258 | 24.4193935008163 | 24.6409546853981 | 0.00984542170045525 | 1.11373548647684 | 0.0249410590776012 | 2.8213867734843 | 0.000923933065272465 | 0.095077869125293 | 0.0313440758428441 | 0.0783601896071103 | 15.1389286974398 | 54.728721 | 20.83874712 | 124.392657 | 0.00459047 | 0.29342057 | 0.953321 | 0.999892 | 98.6457 | 276.005 | 319.183 | 322.079 | 931.136 | 0 | 0 | 0
peak EHC (MJ/kg) | 60.108014834635 | 10 | 137.540190235564 | 0.374267123814684 | 6.33279262411132 | 3.24862966666667 | 367.492043740573 | 0.000517611399761528 | 0.0466790089807651 | 0.495239762563309 | 25.8688477718741 | 0.85968313920851 | 23.6225770217559 | 23.930791536143 | 0.0205728979915359 | 2.32725090401989 | 0.100986858307579 | 11.4238527497261 | 0.00168152774907016 | 0.151642813385513 | 0.0984730437139231 | 0.402902988499028 | 49.5239762563309 | 32.490506 | 20.5991926 | 115.204483 | 0.00777615 | 0.44763211 | 0.90259 | 1.000135 | 98.6466 | 276 | 322.515 | 326.723 | 931.548 | 0 | 0 | 0
peak MLR (g/s) | 3.24862966666667 | 15 | 243.881256274589 | 0 | 0 | -0.247408850000001 | -27.9874264705883 | 0 | 0 | 1.44879337883869 | 25.155962340843 | 1.018059425545 | 23.2934658600458 | 23.7319357923294 | 0.0241605209198097 | 2.73309060178843 | 0.212820405585943 | 24.074706514247 | 0.00248442054528725 | 0.189111920899285 | 0.16256948189283 | 1.05550930251591 | 96.5862252559129 | 32.030717 | 20.35880381 | 110.46891 | 0.0112669 | 0.5565875 | 0.885928 | 1.000408 | 98.647 | 276.017 | 327.034 | 333.19 | 932.835 | 0 | 0 | 0
peak SEA (m²/kg) | 714.740783476577 | 20 | 299.31640155354 | 21.8856692833579 | 246.443727268825 | 0.120899066666666 | 13.6763650075414 | 0.0243793893457122 | 1.66040169605847 | 2.80678752340902 | 24.2820669051967 | 1.27476323434544 | 22.8004627459256 | 23.3728239173405 | 0.0297948166126554 | 3.37045436794744 | 0.347708749417106 | 39.3335689385866 | 0.00294744541779986 | 0.200741015345219 | 0.194997784957156 | 1.94942746964088 | 140.339376170451 | 31.358248 | 20.21687307 | 104.374482 | 0.01360618 | 0.60591047 | 0.859296 | 1.000529 | 98.6466 | 276.006 | 331.633 | 339.958 | 933.884 | 0 | 0 | 0
peak COY (kg/kg) | 0.711184760646934 | 25 | 340.75778043455 | 23.8897688442708 | 321.736176264455 | 0.126091583333333 | 14.263753770739 | 0.0282949845106294 | 1.77791711048999 | 4.40697297837924 | 25.0878288511223 | 1.65471641824463 | 23.7964429727214 | 24.5167228858666 | 0.0405682238807973 | 4.58916559737527 | 0.523616350650738 | 59.2326188518934 | 0.00356775939733739 | 0.224180383497107 | 0.221540751579214 | 2.9907738109818 | 176.27891913517 | 30.826126 | 20.1444551 | 112.548612 | 0.01575977 | 0.64992284 | 0.821292 | 1.00065 | 98.6464 | 276.015 | 335.003 | 345.143 | 934.796 | 0 | 0 | 0
peak CO2Y (kg/kg) | 17.5761619569612 | 30 | 360.480944207488 | 25.2838252185998 | 291.000482651973 | 0.126035183333334 | 14.2573736802414 | 0.0325496649773923 | 1.79489446180773 | 6.16006978998434 | 24.9655894295799 | 1.48346819265517 | 23.8900132714414 | 24.7233471959282 | 0.03667629918113 | 4.14890262229977 | 0.716727658305556 | 81.077789401081 | 0.00410240299286423 | 0.226219852557923 | 0.232959721382454 | 4.12702499338597 | 205.335659666145 | 30.107722 | 20.09914176 | 112.440621 | 0.01804617 | 0.65817836 | 0.838294 | 1.000698 | 98.6461 | 276.015 | 337.967 | 349.756 | 935.523 | 0 | 0 | 0
|  | 35 | 368.666225416374 | 32.6492493250427 | 419.912795065414 | 0.0998188166666672 | 11.2917213423832 | 0.0405278654727496 | 2.35993910347825 | 7.98293771404399 | 25.3235451980386 | 1.65275787163696 | 24.4267135781662 | 25.3607615646131 | 0.0419151983066224 | 4.74153826997991 | 0.913206402024937 | 103.30389163178 | 0.00404544357351575 | 0.235566328714595 | 0.238822052322957 | 5.3064794276495 | 228.083934686971 | 29.592004 | 20.09012685 | 116.61504 | 0.01757341 | 0.67403861 | 0.821608 | 1.000801 | 98.6456 | 276.027 | 340.675 | 353.702 | 936.03 | 0 | 0 | 0
Time To Peaks |  | 40 | 367.177769275854 | 25.3729660308908 | 365.834075870426 | 0.127925583333333 | 14.4712198340875 | 0.0300545975181715 | 1.89125666133618 | 9.82254770077456 | 24.9962371721945 | 1.85598820131831 | 24.231737911621 | 25.2154283770195 | 0.0467995375589351 | 5.29406533472117 | 1.13499324168883 | 128.392900643533 | 0.00384475191936063 | 0.241940111634482 | 0.238875991226315 | 6.50072453652268 | 245.563692519364 | 29.047383 | 20.07875403 | 114.188987 | 0.0169595 | 0.69883576 | 0.801878 | 1.000754 | 98.6463 | 276.017 | 342.381 | 356.28 | 936.333 | 0 | 0 | 0
t peak HRR (s) | 50 | 45 | 363.752045956378 | 23.2846656561849 | 257.101472623849 | 0.1380981 | 15.6219570135747 | 0.0305451364453593 | 1.7594900169331 | 11.6498722388551 | 23.7142662730961 | 1.47478990458475 | 23.1015096032315 | 24.0747680508109 | 0.0355052248765555 | 4.01642815345651 | 1.34075514777756 | 151.669134363977 | 0.00421822530734488 | 0.242982228307429 | 0.237350861662532 | 7.69129166874479 | 258.886049752337 | 28.332543 | 20.03781469 | 103.279725 | 0.01944778 | 0.73616253 | 0.839183 | 1.000722 | 98.6456 | 275.992 | 344.057 | 358.552 | 938.275 | 0 | 0 | 0
t peak EHC (s) | 265 | 50 | 378.20997344828 | 28.4330594170996 | 360.709263108703 | 0.117587633333333 | 13.3017684766214 | 0.0331339982059582 | 2.002063603252 | 13.5047772873668 | 23.7309370137093 | 1.7434136849965 | 23.2812268142619 | 24.3286770864416 | 0.0424149485703631 | 4.79807110524469 | 1.53555558139485 | 173.70538251073 | 0.00389614843190955 | 0.235417920889209 | 0.244127392191843 | 8.89498730338073 | 270.095545747336 | 27.707569 | 20.01260438 | 104.156354 | 0.01803147 | 0.71471154 | 0.812543 | 1.000528 | 98.646 | 276.024 | 346.49 | 362.079 | 935.734 | 0 | 0 | 0
t peak MLR (s) | 10 | 55 | 368.132774834492 | 34.329833750265 | 302.247758737697 | 0.094794916666667 | 10.7234068627451 | 0.0317024648771099 | 2.43581544543527 | 15.3706341580737 | 23.7552685227419 | 1.17131063949418 | 23.386347938994 | 24.4611037722665 | 0.0286515511022269 | 3.24112569029716 | 1.71322183057633 | 193.803374499585 | 0.00300523251615357 | 0.230902922165417 | 0.237531447893625 | 10.0991344035944 | 279.46607560134 | 27.159378 | 20.03869027 | 104.733923 | 0.01413606 | 0.7015347 | 0.869797 | 1.000326 | 98.6459 | 276.004 | 347.698 | 363.677 | 935.369 | 0 | 0 | 0
t peak SEA (s) | 315 | 60 | 371.910661882383 | 30.8177142097633 | 230.751858071447 | 0.106681833333333 | 12.068080693816 | 0.0265651320783739 | 2.23641088085132 | 17.2207427498659 | 24.421868423918 | 0.975629754504332 | 24.103722274663 | 25.2319398321772 | 0.0246170312641351 | 2.78473204345419 | 1.84639328649223 | 208.868018833963 | 0.00283401699286307 | 0.238584412855834 | 0.240643938277376 | 11.2945728690219 | 287.012379164432 | 26.717321 | 20.05185823 | 110.975733 | 0.01305407 | 0.70477402 | 0.890115 | 1.000058 | 98.6455 | 275.987 | 348.582 | 364.898 | 934.969 | 0 | 0 | 0
t peak COY (s) | 315 | 65 | 364.411990035952 | 28.7703696983774 | 224.228349889228 | 0.111969433333333 | 12.6662254901961 | 0.0224219420784421 | 2.0178647617904 | 19.0615493796617 | 24.3308220127067 | 0.993738921769948 | 24.1175415912984 | 25.2649068325186 | 0.0251067212743652 | 2.84012684099154 | 1.97070266783848 | 222.930166045077 | 0.00251057214875598 | 0.225939173920972 | 0.234513144775431 | 12.4824655766539 | 293.25460584095 | 26.098254 | 20.07132802 | 110.625396 | 0.01172437 | 0.67297675 | 0.887938 | 0.999771 | 98.6456 | 275.997 | 350.087 | 366.742 | 934.777 | 0 | 0 | 0
t peak CO2Y (s) | 245 | 70 | 334.232112466012 | 29.6777146751509 | 125.984358331375 | 0.0995565833333332 | 11.2620569381599 | 0.0196355231209402 | 2.10815393906256 | 20.8081596359166 | 23.5793217063333 | 0.511494773096098 | 23.4193624675244 | 24.5214084847697 | 0.012542572268914 | 1.41884301684547 | 2.06482590169668 | 233.57759068967 | 0.00195484559388348 | 0.209880603313777 | 0.215274448651974 | 13.6069345602224 | 297.259423370238 | 25.619487 | 20.11737427 | 104.104954 | 0.00962738 | 0.64763412 | 0.940255 | 0.999454 | 98.6449 | 276.004 | 350.787 | 367.294 | 934.017 | 0 | 0 | 0
|  | 75 | 315.268686456877 | 29.3722553369167 | 183.219938870153 | 0.0948846166666666 | 10.7335539215686 | 0.0182932440643869 | 2.24302975656198 | 22.4319116332239 | 23.3551313964245 | 0.71536846959808 | 23.2158700335408 | 24.3018170414359 | 0.0173847536653846 | 1.96660109336929 | 2.13964421653243 | 242.041200965207 | 0.00173574745063912 | 0.21282901862331 | 0.205153132791145 | 14.6580035138302 | 299.092155109652 | 25.094872 | 20.14866721 | 102.219158 | 0.00873963 | 0.66156525 | 0.917373 | 0.999154 | 98.6457 | 276.002 | 351.077 | 367.499 | 933.628 | 0 | 0 | 0
Test Results (between 8 and 355 s) |  | 80 | 319.970561020793 | 29.8813190002844 | 108.893994717813 | 0.094659133333334 | 10.7080467571645 | 0.0177957565234044 | 2.26977492759796 | 24.020009751918 | 23.1888591187696 | 0.42689389984541 | 23.0849277015195 | 24.1460727570143 | 0.0103078111651929 | 1.16604198701277 | 2.20887562860887 | 249.872808666162 | 0.00168453088951649 | 0.214854927508154 | 0.208037232123152 | 15.690979426116 | 300.250121898976 | 24.66366 | 20.13170869 | 100.918996 | 0.00856635 | 0.67161498 | 0.9492 | 0.998824 | 98.6449 | 276.016 | 351.6 | 367.762 | 933.189 | 0 | 0 | 0
mean HRR (kW/m²) | 156.414967902481 | 85 | 327.466525189396 | 29.1490722617747 | 105.88193149302 | 0.0993103333333332 | 11.2342006033182 | 0.0148730703054454 | 2.02912254893933 | 25.6386024674435 | 23.6270602577936 | 0.425767860847941 | 23.6125468427974 | 24.6969554949672 | 0.010515169910549 | 1.18949885865939 | 2.26093308129823 | 255.761660780342 | 0.00147704956972388 | 0.201512836709347 | 0.210112097283873 | 16.7363527496335 | 301.630617264041 | 24.144715 | 20.13882051 | 105.176216 | 0.007519 | 0.62314308 | 0.949013 | 0.998493 | 98.6454 | 276.014 | 352.966 | 369.176 | 933.126 | 0 | 0 | 0
mean EHC (MJ/kg) | 29.3975374347269 | 90 | 299.177683390588 | 32.8672713183393 | 144.76675457131 | 0.0804669999999996 | 9.1026018099547 | 0.0156310329452774 | 2.31476076829175 | 27.2052129888935 | 23.7842667549368 | 0.468785074422075 | 23.7797581662315 | 24.8492263847148 | 0.0116489464400895 | 1.31775412218207 | 2.31634337217482 | 262.029793232446 | 0.00125778232800763 | 0.186261854742131 | 0.192141836884463 | 17.7419875850544 | 302.280144321039 | 23.697779 | 20.21252841 | 106.62578 | 0.006523 | 0.57723402 | 0.943879 | 0.998204 | 98.6462 | 276.02 | 353.116 | 368.997 | 932.601 | 0 | 0 | 0
mean MLR (g/s) | 0.064948115942029 | 95 | 280.862309602747 | 33.3166944504436 | 119.869322083464 | 0.0745218833333335 | 8.43007730015085 | 0.0162762155666514 | 2.45822025294864 | 28.6553129713768 | 24.1101274844102 | 0.355920332744888 | 24.0611847030558 | 25.0979975396698 | 0.00893288763554966 | 1.01050765108028 | 2.36779795736392 | 267.850447665602 | 0.00121293423756619 | 0.183191202897876 | 0.18155830174404 | 18.6762379316256 | 301.634873382914 | 23.326444 | 20.26214349 | 109.3658 | 0.00625675 | 0.56188678 | 0.956562 | 0.998079 | 98.6448 | 276.055 | 352.466 | 367.654 | 932.033 | 0 | 0 | 0
mean SEA (m²/kg) | 158.830151826804 | 100 | 264.162744760098 | 31.9528606143129 | 78.2882933599242 | 0.0730826166666668 | 8.26726432880846 | 0.0156364906397851 | 2.35110966681169 | 30.0178756072839 | 23.4163343396469 | 0.235351166482623 | 23.3467217486656 | 24.3105373923581 | 0.0057215133331109 | 0.647230015057794 | 2.40443395978557 | 271.994791830947 | 0.00114275565143933 | 0.171825246520893 | 0.170669792196143 | 19.5568081664761 | 300.178756072839 | 22.945512 | 20.28403704 | 103.064675 | 0.00610098 | 0.54475863 | 0.970426 | 0.998076 | 98.6463 | 276.047 | 352.133 | 366.67 | 931.655 | 0 | 0 | 0
mean COY (kg/kg) | 0.0258048261917636 | 105 | 257.491086634396 | 32.9162655408877 | 88.9649050626542 | 0.0691518666666666 | 7.82260935143288 | 0.0153515488345361 | 2.2840610042046 | 31.3220101857702 | 24.0832041437695 | 0.246434350309634 | 24.0125637141204 | 24.9644144380663 | 0.00615208925290532 | 0.695937698292457 | 2.43411796625061 | 275.352711114323 | 0.00106158825813266 | 0.157947082021289 | 0.164885396239787 | 20.3956961375659 | 298.304858912097 | 22.597892 | 20.32404432 | 109.022922 | 0.00561275 | 0.49346293 | 0.969309 | 0.998247 | 98.645 | 276.058 | 352.147 | 366.106 | 931.27 | 0 | 0 | 0
mean CO2Y (kg/kg) | 2.21434973820007 | 110 | 230.606306030154 | 30.7307670051015 | 67.3717940665976 | 0.0663361166666667 | 7.50408559577677 | 0.0142000380132391 | 2.24595891443423 | 32.5422536674315 | 24.2964233266022 | 0.178292141307163 | 24.1590476617745 | 25.0666302983312 | 0.00446918319124446 | 0.505563709416795 | 2.46067114736099 | 278.356464633596 | 0.000941975378317329 | 0.148988192576449 | 0.148718967355603 | 21.1797070465544 | 295.838669703923 | 22.25432 | 20.38970872 | 110.659111 | 0.00506369 | 0.46540873 | 0.97754 | 0.998568 | 98.645 | 276.062 | 351.186 | 364.379 | 930.868 | 0 | 0 | 0
Total heat release (MJ/m²) | 54.382709045432 | 115 | 210.009721764346 | 33.5998830899246 | 71.2718176734734 | 0.0552527499999996 | 6.25031108597281 | 0.0146150697503919 | 2.53346432098333 | 33.6437937369178 | 23.7126594937461 | 0.16160246720081 | 23.537494914068 | 24.368216600707 | 0.00393796392395798 | 0.445471032121944 | 2.48168901514899 | 280.734051487443 | 0.000807522795150962 | 0.139980870761211 | 0.136027303615107 | 21.8915727239812 | 292.554728147111 | 21.94602 | 20.42451461 | 105.221751 | 0.00457608 | 0.45034528 | 0.980027 | 0.999116 | 98.6455 | 276.07 | 350.574 | 362.947 | 930.525 | 0 | 0 | 0
Total oxygen consumed (g) | 35.3869548256963 | 120 | 199.691074014183 | 54.4297442536928 | 93.4578234607385 | 0.0324320666666666 | 3.66878582202111 | 0.0229653422439527 | 4.04695922875255 | 34.6680457263641 | 23.9711670688889 | 0.123464676631962 | 23.7570348930747 | 24.549777666656 | 0.00303103036100023 | 0.342876737669709 | 2.49911150086139 | 282.704920911922 | 0.000744813510678689 | 0.131251251504184 | 0.129035492470317 | 22.5542297141947 | 288.900381053034 | 21.710703 | 20.4565146 | 107.360972 | 0.0042676 | 0.42218941 | 0.98516 | 0.999787 | 98.6463 | 276.067 | 350.028 | 361.708 | 930.834 | 0 | 0 | 0
Mass lost (g) | 38.465233 | 125 | 194.566642171385 | 28.9525733205389 | 48.0086715048866 | 0.0594064333333336 | 6.72018476621421 | 0.0127470822228153 | 2.22796648727752 | 35.653690016828 | 24.8736109912948 | 0.112457526120644 | 24.5916248571153 | 25.3608988349728 | 0.00285202394317696 | 0.322627142893321 | 2.51381913662183 | 284.368680613329 | 0.000757258690264201 | 0.132355542595353 | 0.126384572599103 | 23.1927798768683 | 285.229520134624 | 21.564121 | 20.48383835 | 115.316402 | 0.00420277 | 0.41203767 | 0.987365 | 1.000709 | 98.6449 | 276.077 | 349.179 | 360.102 | 932.472 | 0 | 0 | 0
Average specific MLR (g/s·m²) | 24.0070107661102 | 130 | 182.970931795161 | 26.6916313770262 | 25.5222038929428 | 0.0605981333333334 | 6.85499245852187 | 0.011935700817965 | 2.01451032906242 | 36.5975339517444 | 24.2433412915606 | 0.0627762668278678 | 23.931364810241 | 24.6366659346888 | 0.00154659791446507 | 0.17495451521098 | 2.52481569126594 | 285.61263475859 | 0.00072328118959382 | 0.122075565521902 | 0.118488874873583 | 23.80496349555 | 281.519491936495 | 21.145052 | 20.50136078 | 109.376737 | 0.00413969 | 0.39323585 | 0.994302 | 1.001781 | 98.6446 | 276.103 | 348.638 | 358.913 | 930.774 | 0 | 0 | 0
Total smoke release (m²/m²) | 300.516462890882 | 135 | 173.970130480686 | 38.7481978672587 | 61.0620916749653 | 0.0396894833333334 | 4.48976055806939 | 0.0173340547287486 | 2.79512940118711 | 37.489886607434 | 24.37810498769 | 0.0981519270585741 | 24.0193216126127 | 24.6915464877804 | 0.00242352286983201 | 0.274154170795476 | 2.53474099322668 | 286.735406473606 | 0.000687979676255758 | 0.110937241782926 | 0.111877349884424 | 24.380879057445 | 277.70286375877 | 20.985198 | 20.52835421 | 110.388975 | 0.0039729 | 0.36133521 | 0.99139 | 1.003074 | 98.6441 | 276.069 | 347.985 | 357.724 | 930.708 | 0 | 0 | 0
Total smoke production (m²) | 2.65656553195539 | 140 | 156.195640652659 | 27.3601464610549 | 39.0409807191922 | 0.0504664500000001 | 5.70887443438915 | 0.0119362520105063 | 2.12161352923961 | 38.3153010352674 | 24.3534984856931 | 0.0801999429427169 | 23.9441199954953 | 24.5668466724888 | 0.00197025970141608 | 0.222880056721276 | 2.5457254496548 | 287.977992042398 | 0.000602380265275615 | 0.107070303092694 | 0.101539917058745 | 24.9144222248029 | 273.680721680481 | 20.715207 | 20.56635511 | 109.932286 | 0.0036124 | 0.35118817 | 0.994846 | 1.004416 | 98.6439 | 276.087 | 347.246 | 356.277 | 930.649 | 0 | 0 | 0
MARHE (kW/m²) | 302.280144321039 | 145 | 154.831546112343 | 39.6503102628254 | 34.1031162456533 | 0.03451955 | 3.90492647058823 | 0.0171594706664834 | 3.04383519879171 | 39.0928690021799 | 24.9991778714015 | 0.0468613674878954 | 24.5206208186625 | 25.121422815963 | 0.00117722422639764 | 0.133170161357199 | 2.55359415947433 | 288.868117587594 | 0.000592337205645206 | 0.10507182133645 | 0.100486127391879 | 25.4194873359295 | 269.605993118482 | 20.50673 | 20.57991771 | 115.563905 | 0.0035048 | 0.33845417 | 1.00025 | 1.005861 | 98.644 | 276.067 | 346.422 | 354.91 | 930.726 | 0 | 0 | 0
|  | 150 | 151.475117922498 | 30.8830356516926 | 40.8917452181502 | 0.0433584333333336 | 4.90480015082959 | 0.0132472594717464 | 2.17850885360658 | 39.858635662267 | 25.5897122831601 | 0.0691437889860304 | 25.0567402241484 | 25.6422454558144 | 0.00177300200892483 | 0.200565838113668 | 2.56096972506264 | 289.702457586271 | 0.000574380416655086 | 0.0944567308951776 | 0.0970467066512154 | 25.9133194210372 | 265.724237748447 | 20.345295 | 20.6004793 | 120.880151 | 0.0033757 | 0.30477159 | 0.999159 | 1.00744 | 98.6435 | 276.085 | 345.827 | 353.908 | 931.494 | 0 | 0 | 0
Test Averages |  | 155 | 127.218165015756 | 39.7132323016603 | 54.2020535364605 | 0.0283182333333331 | 3.2034200603318 | 0.0187848220496251 | 3.18352228204853 | 40.5553688696126 | 25.0110586682931 | 0.0614862646368463 | 24.4331315649632 | 24.9634029365234 | 0.0015349063991913 | 0.173631945609876 | 2.56923949608293 | 290.63795204558 | 0.000531952973926424 | 0.0901517268049155 | 0.0831384668590638 | 26.3637823548129 | 261.647541094275 | 20.097075 | 20.64287059 | 115.2063 | 0.00325399 | 0.29906419 | 1.001395 | 1.008772 | 98.6446 | 276.09 | 345.022 | 352.51 | 930.799 | 0 | 0 | 0
HRR(60) (kW/m²) | 338.548664555889 | 160 | 117.902154597082 | 31.6361172568364 | -8.35149556677847 | 0.0329451000000002 | 3.72682126696835 | 0.0175902157543326 | 2.62210424167033 | 41.1681696686447 | 23.8503384379644 | -0.0116011439340036 | 23.2506105542978 | 23.7167005393857 | -0.000275140856597076 | -0.0311245312892619 | 2.57307676208091 | 291.072031909605 | 0.000579511417048068 | 0.0863854864522538 | 0.0775097585468437 | 26.7654029183277 | 257.301060429029 | 20.039473 | 20.64958934 | 104.542752 | 0.00356721 | 0.30021633 | 1.011641 | 1.010241 | 98.644 | 276.115 | 344.302 | 351.204 | 930.923 | 0 | 0 | 0
HRR(120) (kW/m²) | 300.852451576509 | 165 | 128.790425624586 | 24.6920442868091 | 18.294709857236 | 0.0461082666666668 | 5.21586726998494 | 0.0139957798088407 | 1.95045067215053 | 41.7849011191989 | 25.705519928016 | 0.0330638716080122 | 25.0295201839303 | 25.5123589483794 | 0.000843537360686735 | 0.095422778358228 | 2.57518560548262 | 291.3105888555 | 0.000645321147633978 | 0.0899318997116962 | 0.0840060653076181 | 27.1691924779638 | 253.241824964842 | 19.759248 | 20.64794402 | 121.29529 | 0.00365061 | 0.29209286 | 1.007917 | 1.011903 | 98.6433 | 276.098 | 343.895 | 350.529 | 931.061 | 0 | 0 | 0
HRR(180) (kW/m²) | 246.651162013727 | 170 | 121.382085462023 | 48.8645576335444 | 72.4137857662699 | 0.0219590166666665 | 2.48405165912517 | 0.0255182886112899 | 3.93114053953685 | 42.4103323969154 | 24.9320509966885 | 0.0643786479443313 | 24.2498490550901 | 24.6997347616393 | 0.00159013552853794 | 0.179879584676238 | 2.58126978770569 | 291.998844763087 | 0.000560356524920121 | 0.0863239806266981 | 0.0793892463850594 | 27.5776807571955 | 249.472543511267 | 19.619385 | 20.65552833 | 113.980896 | 0.00337876 | 0.2897122 | 1.005367 | 1.013123 | 98.6456 | 276.096 | 343.519 | 349.892 | 931.095 | 0 | 0 | 0
HRR(240) (kW/m²) | 211.20348802097 | 175 | 121.679966811716 | 34.4368995648281 | 26.5425884356084 | 0.0312354166666669 | 3.53341817496232 | 0.0162899554862893 | 2.82416376638833 | 43.0179875275998 | 25.1189574221815 | 0.0333728918425453 | 24.4076021424637 | 24.8425822104259 | 0.000829068809198082 | 0.0937860643889233 | 2.58731779855003 | 292.68300888575 | 0.000508823547095704 | 0.0882139319780427 | 0.079815851543782 | 27.9756935020176 | 245.817071586284 | 19.502867 | 20.65613567 | 115.58241 | 0.00314933 | 0.29296831 | 1.01034 | 1.014373 | 98.6446 | 276.107 | 343.181 | 349.297 | 931.251 | 0 | 0 | 0
HRR(300) (kW/m²) | 178.498133868323 | 180 | 123.533811242479 | 28.0845427286087 | 35.9214875746278 | 0.0388839833333335 | 4.39864064856714 | 0.0133900237211126 | 2.33726374611457 | 43.6310219727352 | 24.7597405597106 | 0.0570992539863403 | 24.0436959372569 | 24.4621501446327 | 0.00139677052416038 | 0.158005715402757 | 2.59288239688342 | 293.312488335229 | 0.000520657459204682 | 0.0908821245495234 | 0.0812343252272123 | 28.3783189439451 | 242.394566515196 | 19.305966 | 20.64677756 | 112.230872 | 0.00322914 | 0.30341333 | 1.00858 | 1.015478 | 98.6449 | 276.094 | 342.969 | 348.938 | 931.426 | 0 | 0 | 0
HRR(360) (kW/m²) |  | 185 | 127.215377432778 | 31.0942144701711 | 31.8077138371076 | 0.0361669833333329 | 4.09128770739059 | 0.0150235154419507 | 2.39302789035311 | 44.2578949444234 | 24.5389386539679 | 0.0474529080716553 | 23.8261529866413 | 24.2427514554213 | 0.00115038905621809 | 0.130134508621956 | 2.59925029583437 | 294.032838895291 | 0.000543355232597101 | 0.0865485998266016 | 0.0826003469948556 | 28.7879056245003 | 239.231864564451 | 19.126021 | 20.6390668 | 110.223633 | 0.00334435 | 0.29396491 | 1.010631 | 1.016372 | 98.6439 | 276.105 | 342.924 | 348.92 | 931.644 | 0 | 0 | 0
EHC(60) (MJ/kg) | 26.1338546262852 | 190 | 126.606214811566 | 27.6757478154944 | 21.6184128829932 | 0.0404396999999999 | 4.57462669683257 | 0.0127058033434767 | 2.12727689683063 | 44.8924489250342 | 25.2280137881884 | 0.0350944080833506 | 24.4864979541582 | 24.9111519244894 | 0.000874242131464377 | 0.0988961687176897 | 2.60431187380357 | 294.60541558864 | 0.000513818875469194 | 0.0860264395247616 | 0.082175759502311 | 29.1998458907432 | 236.276046973864 | 18.937656 | 20.64891204 | 116.459456 | 0.00316075 | 0.28626288 | 1.012847 | 1.017099 | 98.6443 | 276.116 | 342.802 | 348.747 | 931.792 | 0 | 0 | 0
EHC(120) (MJ/kg) | 28.1297055747933 | 195 | 119.228316439087 | 26.2288489426503 | 14.0024979827293 | 0.0401839333333333 | 4.54569381598793 | 0.0133820857070879 | 1.96932688602202 | 45.5070352531609 | 24.4301413417791 | 0.0233468014890928 | 23.6969284935491 | 24.1007508330853 | 0.00056267544543813 | 0.0636510684884762 | 2.60790416774583 | 295.011783681655 | 0.000537744839914573 | 0.0791353002994499 | 0.0771236613161906 | 29.5980944427895 | 233.369411554671 | 18.726406 | 20.65800101 | 109.139776 | 0.0033308 | 0.27502848 | 1.01475 | 1.017582 | 98.6439 | 276.101 | 342.583 | 348.421 | 931.927 | 0 | 0 | 0
EHC(180) (MJ/kg) | 28.958582807029 | 200 | 113.084395441802 | 24.1167751784159 | 22.1606245519855 | 0.0414510666666666 | 4.68903469079939 | 0.0123569718296101 | 1.86225246732569 | 46.0878170328631 | 24.3861575950097 | 0.0382257601963242 | 23.6334126768507 | 24.0304318596037 | 0.000918581525679319 | 0.103911937294041 | 2.61160731017362 | 295.430691196111 | 0.00051220966310729 | 0.0771923511732814 | 0.0734695403112667 | 29.9745774468581 | 230.439085164315 | 18.535428 | 20.67104853 | 108.651277 | 0.00322663 | 0.27016957 | 1.013228 | 1.017862 | 98.6443 | 276.112 | 342.281 | 348.031 | 932.044 | 0 | 0 | 0
EHC(240) (MJ/kg) | 29.2818349480194 | 205 | 113.694018276048 | 27.137651130478 | 35.1128787479645 | 0.0370354500000001 | 4.18953054298644 | 0.0145496622128506 | 2.14421400535786 | 46.6547630671577 | 25.1085264836939 | 0.0526346228347621 | 24.3102365649448 | 24.7065751626789 | 0.00130042126522631 | 0.147106477966777 | 2.61715481715089 | 296.058237234263 | 0.000538853287400918 | 0.0794119305847309 | 0.0741459807609365 | 30.3436162495386 | 227.584210083696 | 18.319233 | 20.67645543 | 115.073529 | 0.00327387 | 0.26999391 | 1.011286 | 1.01766 | 98.6437 | 276.093 | 341.954 | 347.529 | 933.598 | 0 | 0 | 0
EHC(300) (MJ/kg) | 29.5260576672231 | 210 | 109.326721787592 | 29.5129933530563 | 17.2192809777064 | 0.0327465333333336 | 3.70435897435901 | 0.0151374275353304 | 2.2628558056873 | 47.2123149173168 | 24.2067021956484 | 0.0236959151182523 | 23.4215262124413 | 23.796158776673 | 0.000563871758512499 | 0.0637863980217759 | 2.62181554971024 | 296.585469424235 | 0.00049569827536662 | 0.0741006830694665 | 0.0709481123483114 | 30.7063514823117 | 224.820547225318 | 18.167336 | 20.67845501 | 106.884773 | 0.0031722 | 0.26330864 | 1.014606 | 1.01748 | 98.6435 | 276.094 | 341.727 | 347.193 | 932.166 | 0 | 0 | 0
EHC(360) (MJ/kg) |  | 215 | 110.66829594941 | 55.5379651866881 | 43.4372767393036 | 0.0176151166666668 | 1.99266025641027 | 0.0328612920649738 | 4.21710823882934 | 47.7623024616593 | 25.1209495615436 | 0.0310113027952771 | 24.2904707656869 | 24.6733490203982 | 0.000765152697445123 | 0.0865557350051044 | 2.62513811085013 | 296.961324756802 | 0.000578855493541925 | 0.0742848536229404 | 0.0717389012155187 | 31.0630690162213 | 222.150244007718 | 18.003797 | 20.68526057 | 115.036856 | 0.00343743 | 0.25645934 | 1.013284 | 1.017042 | 98.6442 | 276.084 | 341.507 | 346.89 | 932.257 | 0 | 0 | 0
MLR(60) (g/s) | 0.216382202083333 | 220 | 104.834752654555 | 0 | 90.0005776554489 | 0.0113586666666665 | 1.28491704374055 | 0.0480864237729497 | 6.35645864228669 | 48.3010600831692 | 24.7098290352861 | 0.0421689837750973 | 23.8725122893818 | 24.2426179119683 | 0.00102228656139567 | 0.115643276175981 | 2.62960670899723 | 297.466822284755 | 0.000546197658829002 | 0.0722008948981859 | 0.0682320282799986 | 31.4129963399601 | 219.550273105315 | 17.976732 | 20.69380581 | 111.207195 | 0.00334041 | 0.25414693 | 1.011399 | 1.016503 | 98.6436 | 276.104 | 341.215 | 346.505 | 932.225 | 0 | 0 | 0
MLR(120) (g/s) | 0.144840358333333 | 225 | 104.556230892071 | 24.0076126275583 | 17.6999604042277 | 0.0384993333333332 | 4.35512820512819 | 0.0153619244555304 | 1.89913791387549 | 48.8245375420358 | 25.1410256133448 | 0.0276663799942258 | 24.2673150015304 | 24.6304964990498 | 0.000681436675589159 | 0.077085596786104 | 2.63386601708969 | 297.94864446716 | 0.000591423850254949 | 0.0731155435922636 | 0.0682357602901783 | 31.7541658113855 | 216.99794463127 | 17.851308 | 20.69807908 | 115.01904 | 0.00348722 | 0.25324309 | 1.012381 | 1.01573 | 98.644 | 276.089 | 340.909 | 346.011 | 932.206 | 0 | 0 | 0
MLR(180) (g/s) | 0.109176067592593 | 230 | 103.686649677407 | 29.4899996347742 | 41.3400383916649 | 0.0310813833333334 | 3.5159935897436 | 0.0193339810784691 | 2.3199645008382 | 49.3451447434595 | 25.4770186405116 | 0.0515160512275286 | 24.5781421363415 | 24.9418491838801 | 0.00128490558026606 | 0.145351309984848 | 2.63878187272933 | 298.504736734087 | 0.000600926877259314 | 0.0721077059702776 | 0.0676134305168535 | 32.0937887884031 | 214.544107580259 | 17.628944 | 20.7035299 | 118.049099 | 0.00349371 | 0.24811563 | 1.008834 | 1.015057 | 98.6435 | 276.082 | 340.722 | 345.764 | 932.712 | 0 | 0 | 0
MLR(240) (g/s) | 0.0893242833333333 | 235 | 97.4821222629388 | 24.253743122419 | 29.2056088079931 | 0.0355302666666666 | 4.01926093514328 | 0.0179776249147023 | 1.84677721085623 | 49.8480666733103 | 24.8656704805762 | 0.0426594230737276 | 23.9765355174765 | 24.324826599669 | 0.00103768306911034 | 0.117384962569043 | 2.64458834435277 | 299.161577415472 | 0.000638749807252682 | 0.0656164867756445 | 0.0632678638318684 | 32.4209920242749 | 212.119432652384 | 17.531453 | 20.71344228 | 112.396199 | 0.00371096 | 0.23551519 | 1.009144 | 1.014296 | 98.6434 | 276.085 | 340.554 | 345.501 | 932.211 | 0 | 0 | 0
MLR(300) (g/s) | 0.0737971756944444 | 240 | 94.6146750050067 | 23.8927312031657 | 26.7988402249501 | 0.0350062 | 3.95997737556561 | 0.0201177406343101 | 1.79210749711459 | 50.3283086664802 | 25.5121665042419 | 0.0376429969635328 | 24.5778827684117 | 24.9216490810089 | 0.000938125560682647 | 0.1061228009822 | 2.64952786592726 | 299.72034682435 | 0.000704245652192787 | 0.0627348734654927 | 0.0612964929647944 | 32.7324029162666 | 209.701286110334 | 17.282775 | 20.7262724 | 118.210711 | 0.00390911 | 0.22368111 | 1.008966 | 1.01351 | 98.644 | 276.09 | 340.249 | 345.008 | 932.162 | 0 | 0 | 0
MLR(360) (g/s) |  | 245 | 85.2708506040421 | 0 | 79.750511508776 | 0.00323504999999991 | 0.365955882352931 | 0.238086221395223 | 17.5761619569612 | 50.7780224805028 | 25.3173920414029 | 0.0104471648469504 | 24.3651519346583 | 24.6953978458347 | 0.000257996892256459 | 0.0291851688072917 | 2.6525181720596 | 300.058616748824 | 0.000770220830524596 | 0.0568597627388658 | 0.0553463652591583 | 33.0240100618265 | 207.257234614297 | 17.213772 | 20.74587191 | 116.292876 | 0.00420053 | 0.20965424 | 1.01132 | 1.012582 | 98.6435 | 276.101 | 339.899 | 344.506 | 932.405 | 0 | 0 | 0
SEA(60) (m²/kg) | 285.81481777144 | 250 | 77.1509122332381 | 25.7086015541131 | 15.9787985630828 | 0.0265286333333331 | 3.00097662141777 | 0.0301841641499783 | 1.95193842285273 | 51.184076887596 | 24.7253327614492 | 0.017603173391537 | 23.7637180103843 | 24.080640391295 | 0.000423895688187214 | 0.0479520009261555 | 2.65422290351071 | 300.251459673158 | 0.000800744623207914 | 0.0517822587091046 | 0.0501700620186134 | 33.2878011300209 | 204.736307550384 | 17.187868 | 20.76008297 | 110.769847 | 0.00440351 | 0.19967883 | 1.009731 | 1.011855 | 98.6435 | 276.109 | 339.447 | 343.974 | 932.094 | 0 | 0 | 0
SEA(120) (m²/kg) | 213.638769586335 | 255 | 71.7920132008224 | 18.3234280234095 | 11.6801868079101 | 0.0346355166666668 | 3.91804487179488 | 0.0245099182315435 | 1.42775766028059 | 51.5564342011812 | 25.2656747434362 | 0.0164841442733353 | 24.2393359231156 | 24.5417231338814 | 0.000404549304855151 | 0.0457634960243384 | 2.65629401599332 | 300.485748415534 | 0.000848913681407265 | 0.0494511242386096 | 0.0469214675755102 | 33.5305299540062 | 202.182094906593 | 16.9663 | 20.77564878 | 115.456035 | 0.00452903 | 0.19065921 | 1.009302 | 1.01129 | 98.6428 | 276.117 | 338.836 | 343.063 | 932.033 | 0 | 0 | 0